## RESUMEN
Clasificacion | Cantidad
Ensayos seleccionados | 141
Ensayos con falla | 94
Ensayos censurados | 47
Ensayos excluidos | 3378

## POR_MATERIAL
Material | Total | Fallas | Censurados
42CrMo4+QT | 100 | 53 | 47
A37JC/S235 | 41 | 41 | 0

## POR_FRECUENCIA
material | frecuencia_Hz | Cantidad
42CrMo4+QT | 10 | 2
42CrMo4+QT | 13 | 5
42CrMo4+QT | 38 | 1
42CrMo4+QT | 39 | 1
42CrMo4+QT | 78 | 7
42CrMo4+QT | 100 | 18
42CrMo4+QT | 119 | 5
42CrMo4+QT | 125 | 4
42CrMo4+QT | 127 | 10
42CrMo4+QT | 130 | 5
42CrMo4+QT | 139 | 1
42CrMo4+QT | 152 | 28
42CrMo4+QT | 160 | 10
42CrMo4+QT | 164 | 3
A37JC/S235 | 8.333333 | 2
A37JC/S235 | 16.66667 | 2
A37JC/S235 | 25 | 3
A37JC/S235 | 33.33333 | 3
A37JC/S235 | 50 | 3
A37JC/S235 | 66.66667 | 28

## POR_GRUPO
material | grupo_o_tabla | Cantidad
42CrMo4+QT | FAB001 | 10
42CrMo4+QT | FAB002 | 8
42CrMo4+QT | FAB003 | 10
42CrMo4+QT | FAB004 | 3
42CrMo4+QT | FAB005 | 2
42CrMo4+QT | FAB006 | 3
42CrMo4+QT | FAB007 | 3
42CrMo4+QT | FAB008 | 1
42CrMo4+QT | FAB014 | 4
42CrMo4+QT | FAB022 | 2
42CrMo4+QT | FAB027 | 1
42CrMo4+QT | FAB029 | 1
42CrMo4+QT | FAB035 | 9
42CrMo4+QT | FAB036 | 8
42CrMo4+QT | FAB037 | 9
42CrMo4+QT | FAB045 | 1
42CrMo4+QT | FAB046 | 3
42CrMo4+QT | FAB047 | 3
42CrMo4+QT | FAB060 | 2
42CrMo4+QT | FAB081 | 5
42CrMo4+QT | FAB082 | 7
42CrMo4+QT | FAB110 | 5
A37JC/S235 | A1 | 22
A37JC/S235 | A2 | 19

## CONTROL
Verificacion | Resultado
Fallas + censurados | 141
Total seleccionados | 141
Coinciden los conteos | TRUE