## RESUMEN
concepto | n
Total inicial | 3519
Incluidos preliminarmente | 141
Fallas | 94
Censurados | 47
Excluidos | 3378

## CONTEOS
fuente | material | falla_1_censura_0 | cantidad
FABEST | 42CrMo4+QT | 0 | 47
FABEST | 42CrMo4+QT | 1 | 53
Hectors_2023 | A37JC/S235 | 1 | 41

## BASE_ORIGEN
id_ensayo | fuente | material | grupo_o_tabla | tipo_carga | geometria | R | amplitud_MPa | media_MPa | frecuencia_Hz | ciclos_observados | falla_1_censura_0 | estado | nota_o_direccion | seleccion | doi_fuente | log10_ciclos | uid_fila | es_fabest | motivo | log10_N | log10_sigma
FAB001_16B | FABEST | 42CrMo4+QT | FAB001 | Axial | Unnotched hourglass bar | -1 | 740 | 0 | 127 | 3169 | 0 | finished | no crack found | evento ambiguo: sin grieta | https://doi.org/10.5281/zenodo.21509581 | 3.5009222 | 1 | TRUE | FABEST: clasificacion previa no validada para inclusion | 3.500922 | 2.869232
FAB001_15B | FABEST | 42CrMo4+QT | FAB001 | Axial | Unnotched hourglass bar | -1 | 720 | 0 | 127 | 7095 | 1 | finished | broken | INCLUIR | https://doi.org/10.5281/zenodo.21509581 | 3.8509524 | 2 | TRUE | SELECCION_PRELIMINAR | 3.850952 | 2.857332
FAB001_10 | FABEST | 42CrMo4+QT | FAB001 | Axial | Unnotched hourglass bar | -1 | 700 | 0 | 127 | 9290 | 1 | finished | crack (central part) | INCLUIR | https://doi.org/10.5281/zenodo.21509581 | 3.9680157 | 3 | TRUE | SELECCION_PRELIMINAR | 3.968016 | 2.845098
FAB001_9 | FABEST | 42CrMo4+QT | FAB001 | Axial | Unnotched hourglass bar | -1 | 650 | 0 | 127 | 27701 | 1 | finished | crack (central part) | INCLUIR | https://doi.org/10.5281/zenodo.21509581 | 4.4424954 | 4 | TRUE | SELECCION_PRELIMINAR | 4.442495 | 2.812913
FAB001_8 | FABEST | 42CrMo4+QT | FAB001 | Axial | Unnotched hourglass bar | -1 | 600 | 0 | 127 | 54496 | 1 | finished | crack (central part) | INCLUIR | https://doi.org/10.5281/zenodo.21509581 | 4.7363646 | 5 | TRUE | SELECCION_PRELIMINAR | 4.736365 | 2.778151
FAB001_11 | FABEST | 42CrMo4+QT | FAB001 | Axial | Unnotched hourglass bar | -1 | 550 | 0 | 127 | 87107 | 1 | finished | broken | INCLUIR | https://doi.org/10.5281/zenodo.21509581 | 4.9400531 | 6 | TRUE | SELECCION_PRELIMINAR | 4.940053 | 2.740363
FAB001_17 | FABEST | 42CrMo4+QT | FAB001 | Axial | Unnotched hourglass bar | -1 | 510 | 0 | 127 | 445521 | 1 | finished | crack (central part) | INCLUIR | https://doi.org/10.5281/zenodo.21509581 | 5.6488682 | 7 | TRUE | SELECCION_PRELIMINAR | 5.648868 | 2.70757
FAB001_13 | FABEST | 42CrMo4+QT | FAB001 | Axial | Unnotched hourglass bar | -1 | 520 | 0 | 127 | 482531 | 1 | finished | crack (central part) | INCLUIR | https://doi.org/10.5281/zenodo.21509581 | 5.6835252 | 8 | TRUE | SELECCION_PRELIMINAR | 5.683525 | 2.716003
FAB001_12 | FABEST | 42CrMo4+QT | FAB001 | Axial | Unnotched hourglass bar | -1 | 500 | 0 | 127 | 514828 | 1 | finished | broken, metallography | INCLUIR | https://doi.org/10.5281/zenodo.21509581 | 5.7116622 | 9 | TRUE | SELECCION_PRELIMINAR | 5.711662 | 2.69897
FAB001_16 | FABEST | 42CrMo4+QT | FAB001 | Axial | Unnotched hourglass bar | -1 | 500 | 0 | 127 | 10172700 | 0 | interrupted |  | INCLUIR | https://doi.org/10.5281/zenodo.21509581 | 7.0074362 | 10 | TRUE | SELECCION_PRELIMINAR | 7.007436 | 2.69897
FAB001_15 | FABEST | 42CrMo4+QT | FAB001 | Axial | Unnotched hourglass bar | -1 | 480 | 0 | 127 | 42761351 | 0 | interrupted |  | INCLUIR | https://doi.org/10.5281/zenodo.21509581 | 7.6310514 | 11 | TRUE | SELECCION_PRELIMINAR | 7.631051 | 2.681241
FAB001_1E+3 | FABEST | 42CrMo4+QT | FAB001 | Axial | Unnotched hourglass bar | -1 | 832.5869 | 0 | 127 | 1000 | 0 |  |  | evento ambiguo: sin grieta | https://doi.org/10.5281/zenodo.21509581 | 3 | 12 | TRUE | FABEST: clasificacion previa no validada para inclusion | 3 | 2.92043
FAB001_2E+3 | FABEST | 42CrMo4+QT | FAB001 | Axial | Unnotched hourglass bar | -1 | 786.9842 | 0 | 127 | 2000 | 0 |  |  | evento ambiguo: sin grieta | https://doi.org/10.5281/zenodo.21509581 | 3.30103 | 13 | TRUE | FABEST: clasificacion previa no validada para inclusion | 3.30103 | 2.895966
FAB001_5E+3 | FABEST | 42CrMo4+QT | FAB001 | Axial | Unnotched hourglass bar | -1 | 730.5113 | 0 | 127 | 5000 | 0 |  |  | evento ambiguo: sin grieta | https://doi.org/10.5281/zenodo.21509581 | 3.69897 | 14 | TRUE | FABEST: clasificacion previa no validada para inclusion | 3.69897 | 2.863627
FAB001_1E+4 | FABEST | 42CrMo4+QT | FAB001 | Axial | Unnotched hourglass bar | -1 | 690.4995 | 0 | 127 | 10000 | 0 |  |  | evento ambiguo: sin grieta | https://doi.org/10.5281/zenodo.21509581 | 4 | 15 | TRUE | FABEST: clasificacion previa no validada para inclusion | 4 | 2.839163
FAB001_2E+4 | FABEST | 42CrMo4+QT | FAB001 | Axial | Unnotched hourglass bar | -1 | 652.6793 | 0 | 127 | 20000 | 0 |  |  | evento ambiguo: sin grieta | https://doi.org/10.5281/zenodo.21509581 | 4.30103 | 16 | TRUE | FABEST: clasificacion previa no validada para inclusion | 4.30103 | 2.8147
FAB001_5E+4 | FABEST | 42CrMo4+QT | FAB001 | Axial | Unnotched hourglass bar | -1 | 605.8439 | 0 | 127 | 50000 | 0 |  |  | evento ambiguo: sin grieta | https://doi.org/10.5281/zenodo.21509581 | 4.69897 | 17 | TRUE | FABEST: clasificacion previa no validada para inclusion | 4.69897 | 2.782361
FAB001_1E+5 | FABEST | 42CrMo4+QT | FAB001 | Axial | Unnotched hourglass bar | -1 | 572.6604 | 0 | 127 | 100000 | 0 |  |  | evento ambiguo: sin grieta | https://doi.org/10.5281/zenodo.21509581 | 5 | 18 | TRUE | FABEST: clasificacion previa no validada para inclusion | 5 | 2.757897
FAB001_2E+5 | FABEST | 42CrMo4+QT | FAB001 | Axial | Unnotched hourglass bar | -1 | 541.2945 | 0 | 127 | 200000 | 0 |  |  | evento ambiguo: sin grieta | https://doi.org/10.5281/zenodo.21509581 | 5.30103 | 19 | TRUE | FABEST: clasificacion previa no validada para inclusion | 5.30103 | 2.733434
FAB001_5E+5 | FABEST | 42CrMo4+QT | FAB001 | Axial | Unnotched hourglass bar | -1 | 502.4519 | 0 | 127 | 500000 | 0 |  |  | evento ambiguo: sin grieta | https://doi.org/10.5281/zenodo.21509581 | 5.69897 | 20 | TRUE | FABEST: clasificacion previa no validada para inclusion | 5.69897 | 2.701095
FAB001_1E+6 | FABEST | 42CrMo4+QT | FAB001 | Axial | Unnotched hourglass bar | -1 | 474.9315 | 0 | 127 | 1000000 | 0 |  |  | evento ambiguo: sin grieta | https://doi.org/10.5281/zenodo.21509581 | 6 | 21 | TRUE | FABEST: clasificacion previa no validada para inclusion | 6 | 2.676631
FAB001_2E+6 | FABEST | 42CrMo4+QT | FAB001 | Axial | Unnotched hourglass bar | -1 | 448.9184 | 0 | 127 | 2000000 | 0 |  |  | evento ambiguo: sin grieta | https://doi.org/10.5281/zenodo.21509581 | 6.30103 | 22 | TRUE | FABEST: clasificacion previa no validada para inclusion | 6.30103 | 2.652167
FAB001_5E+6 | FABEST | 42CrMo4+QT | FAB001 | Axial | Unnotched hourglass bar | -1 | 416.7046 | 0 | 127 | 5000000 | 0 |  |  | evento ambiguo: sin grieta | https://doi.org/10.5281/zenodo.21509581 | 6.69897 | 23 | TRUE | FABEST: clasificacion previa no validada para inclusion | 6.69897 | 2.619828
FAB001_1E+7 | FABEST | 42CrMo4+QT | FAB001 | Axial | Unnotched hourglass bar | -1 | 393.8807 | 0 | 127 | 10000000 | 0 |  |  | evento ambiguo: sin grieta | https://doi.org/10.5281/zenodo.21509581 | 7 | 24 | TRUE | FABEST: clasificacion previa no validada para inclusion | 7 | 2.595365
FAB001_2E+7 | FABEST | 42CrMo4+QT | FAB001 | Axial | Unnotched hourglass bar | -1 | 372.307 | 0 | 127 | 20000000 | 0 |  |  | evento ambiguo: sin grieta | https://doi.org/10.5281/zenodo.21509581 | 7.30103 | 25 | TRUE | FABEST: clasificacion previa no validada para inclusion | 7.30103 | 2.570901
FAB001_5E+7 | FABEST | 42CrMo4+QT | FAB001 | Axial | Unnotched hourglass bar | -1 | 345.5907 | 0 | 127 | 50000000 | 0 |  |  | evento ambiguo: sin grieta | https://doi.org/10.5281/zenodo.21509581 | 7.69897 | 26 | TRUE | FABEST: clasificacion previa no validada para inclusion | 7.69897 | 2.538562
FAB001_1E+8 | FABEST | 42CrMo4+QT | FAB001 | Axial | Unnotched hourglass bar | -1 | 326.6619 | 0 | 127 | 100000000 | 0 |  |  | evento ambiguo: sin grieta | https://doi.org/10.5281/zenodo.21509581 | 8 | 27 | TRUE | FABEST: clasificacion previa no validada para inclusion | 8 | 2.514099
FAB001_1E+3 | FABEST | 42CrMo4+QT | FAB001 | Axial | Unnotched hourglass bar | -1 | 758.3088 | 0 | 127 | 1000 | 0 |  |  | evento ambiguo: sin grieta | https://doi.org/10.5281/zenodo.21509581 | 3 | 28 | TRUE | FABEST: clasificacion previa no validada para inclusion | 3 | 2.879846
FAB001_2E+3 | FABEST | 42CrMo4+QT | FAB001 | Axial | Unnotched hourglass bar | -1 | 750.4891 | 0 | 127 | 2000 | 0 |  |  | evento ambiguo: sin grieta | https://doi.org/10.5281/zenodo.21509581 | 3.30103 | 29 | TRUE | FABEST: clasificacion previa no validada para inclusion | 3.30103 | 2.875344
FAB001_5E+3 | FABEST | 42CrMo4+QT | FAB001 | Axial | Unnotched hourglass bar | -1 | 729.5825 | 0 | 127 | 5000 | 0 |  |  | evento ambiguo: sin grieta | https://doi.org/10.5281/zenodo.21509581 | 3.69897 | 30 | TRUE | FABEST: clasificacion previa no validada para inclusion | 3.69897 | 2.863074
FAB001_1E+4 | FABEST | 42CrMo4+QT | FAB001 | Axial | Unnotched hourglass bar | -1 | 701.4089 | 0 | 127 | 10000 | 0 |  |  | evento ambiguo: sin grieta | https://doi.org/10.5281/zenodo.21509581 | 4 | 31 | TRUE | FABEST: clasificacion previa no validada para inclusion | 4 | 2.845971
FAB001_2E+4 | FABEST | 42CrMo4+QT | FAB001 | Axial | Unnotched hourglass bar | -1 | 661.3684 | 0 | 127 | 20000 | 0 |  |  | evento ambiguo: sin grieta | https://doi.org/10.5281/zenodo.21509581 | 4.30103 | 32 | TRUE | FABEST: clasificacion previa no validada para inclusion | 4.30103 | 2.820443
FAB001_5E+4 | FABEST | 42CrMo4+QT | FAB001 | Axial | Unnotched hourglass bar | -1 | 599.911 | 0 | 127 | 50000 | 0 |  |  | evento ambiguo: sin grieta | https://doi.org/10.5281/zenodo.21509581 | 4.69897 | 33 | TRUE | FABEST: clasificacion previa no validada para inclusion | 4.69897 | 2.778087
FAB001_1E+5 | FABEST | 42CrMo4+QT | FAB001 | Axial | Unnotched hourglass bar | -1 | 559.5625 | 0 | 127 | 100000 | 0 |  |  | evento ambiguo: sin grieta | https://doi.org/10.5281/zenodo.21509581 | 5 | 34 | TRUE | FABEST: clasificacion previa no validada para inclusion | 5 | 2.747849
FAB001_2E+5 | FABEST | 42CrMo4+QT | FAB001 | Axial | Unnotched hourglass bar | -1 | 531.0198 | 0 | 127 | 200000 | 0 |  |  | evento ambiguo: sin grieta | https://doi.org/10.5281/zenodo.21509581 | 5.30103 | 35 | TRUE | FABEST: clasificacion previa no validada para inclusion | 5.30103 | 2.725111
FAB001_5E+5 | FABEST | 42CrMo4+QT | FAB001 | Axial | Unnotched hourglass bar | -1 | 509.7536 | 0 | 127 | 500000 | 0 |  |  | evento ambiguo: sin grieta | https://doi.org/10.5281/zenodo.21509581 | 5.69897 | 36 | TRUE | FABEST: clasificacion previa no validada para inclusion | 5.69897 | 2.70736
FAB001_1E+6 | FABEST | 42CrMo4+QT | FAB001 | Axial | Unnotched hourglass bar | -1 | 501.7798 | 0 | 127 | 1000000 | 0 |  |  | evento ambiguo: sin grieta | https://doi.org/10.5281/zenodo.21509581 | 6 | 37 | TRUE | FABEST: clasificacion previa no validada para inclusion | 6 | 2.700513
FAB001_2E+6 | FABEST | 42CrMo4+QT | FAB001 | Axial | Unnotched hourglass bar | -1 | 497.6031 | 0 | 127 | 2000000 | 0 |  |  | evento ambiguo: sin grieta | https://doi.org/10.5281/zenodo.21509581 | 6.30103 | 38 | TRUE | FABEST: clasificacion previa no validada para inclusion | 6.30103 | 2.696883
FAB001_5E+6 | FABEST | 42CrMo4+QT | FAB001 | Axial | Unnotched hourglass bar | -1 | 495.0328 | 0 | 127 | 5000000 | 0 |  |  | evento ambiguo: sin grieta | https://doi.org/10.5281/zenodo.21509581 | 6.69897 | 39 | TRUE | FABEST: clasificacion previa no validada para inclusion | 6.69897 | 2.694634
FAB001_1E+7 | FABEST | 42CrMo4+QT | FAB001 | Axial | Unnotched hourglass bar | -1 | 494.165 | 0 | 127 | 10000000 | 0 |  |  | evento ambiguo: sin grieta | https://doi.org/10.5281/zenodo.21509581 | 7 | 40 | TRUE | FABEST: clasificacion previa no validada para inclusion | 7 | 2.693872
FAB001_2E+7 | FABEST | 42CrMo4+QT | FAB001 | Axial | Unnotched hourglass bar | -1 | 493.729 | 0 | 127 | 20000000 | 0 |  |  | evento ambiguo: sin grieta | https://doi.org/10.5281/zenodo.21509581 | 7.30103 | 41 | TRUE | FABEST: clasificacion previa no validada para inclusion | 7.30103 | 2.693489
FAB001_5E+7 | FABEST | 42CrMo4+QT | FAB001 | Axial | Unnotched hourglass bar | -1 | 493.4667 | 0 | 127 | 50000000 | 0 |  |  | evento ambiguo: sin grieta | https://doi.org/10.5281/zenodo.21509581 | 7.69897 | 42 | TRUE | FABEST: clasificacion previa no validada para inclusion | 7.69897 | 2.693258
FAB001_1E+8 | FABEST | 42CrMo4+QT | FAB001 | Axial | Unnotched hourglass bar | -1 | 493.3791 | 0 | 127 | 100000000 | 0 |  |  | evento ambiguo: sin grieta | https://doi.org/10.5281/zenodo.21509581 | 8 | 43 | TRUE | FABEST: clasificacion previa no validada para inclusion | 8 | 2.693181
FAB001_1E+3 | FABEST | 42CrMo4+QT | FAB001 | Axial | Unnotched hourglass bar | -1 | 806.7137 | 0 | 127 | 1000 | 0 |  |  | evento ambiguo: sin grieta | https://doi.org/10.5281/zenodo.21509581 | 3 | 44 | TRUE | FABEST: clasificacion previa no validada para inclusion | 3 | 2.906719
FAB001_2E+3 | FABEST | 42CrMo4+QT | FAB001 | Axial | Unnotched hourglass bar | -1 | 772.2917 | 0 | 127 | 2000 | 0 |  |  | evento ambiguo: sin grieta | https://doi.org/10.5281/zenodo.21509581 | 3.30103 | 45 | TRUE | FABEST: clasificacion previa no validada para inclusion | 3.30103 | 2.887781
FAB001_5E+3 | FABEST | 42CrMo4+QT | FAB001 | Axial | Unnotched hourglass bar | -1 | 726.7883 | 0 | 127 | 5000 | 0 |  |  | evento ambiguo: sin grieta | https://doi.org/10.5281/zenodo.21509581 | 3.69897 | 46 | TRUE | FABEST: clasificacion previa no validada para inclusion | 3.69897 | 2.861408
FAB001_1E+4 | FABEST | 42CrMo4+QT | FAB001 | Axial | Unnotched hourglass bar | -1 | 692.3664 | 0 | 127 | 10000 | 0 |  |  | evento ambiguo: sin grieta | https://doi.org/10.5281/zenodo.21509581 | 4 | 47 | TRUE | FABEST: clasificacion previa no validada para inclusion | 4 | 2.840336
FAB001_2E+4 | FABEST | 42CrMo4+QT | FAB001 | Axial | Unnotched hourglass bar | -1 | 657.9444 | 0 | 127 | 20000 | 0 |  |  | evento ambiguo: sin grieta | https://doi.org/10.5281/zenodo.21509581 | 4.30103 | 48 | TRUE | FABEST: clasificacion previa no validada para inclusion | 4.30103 | 2.818189
FAB001_5E+4 | FABEST | 42CrMo4+QT | FAB001 | Axial | Unnotched hourglass bar | -1 | 612.441 | 0 | 127 | 50000 | 0 |  |  | evento ambiguo: sin grieta | https://doi.org/10.5281/zenodo.21509581 | 4.69897 | 49 | TRUE | FABEST: clasificacion previa no validada para inclusion | 4.69897 | 2.787064
FAB001_1E+5 | FABEST | 42CrMo4+QT | FAB001 | Axial | Unnotched hourglass bar | -1 | 578.0191 | 0 | 127 | 100000 | 0 |  |  | evento ambiguo: sin grieta | https://doi.org/10.5281/zenodo.21509581 | 5 | 50 | TRUE | FABEST: clasificacion previa no validada para inclusion | 5 | 2.761942
FAB001_2E+5 | FABEST | 42CrMo4+QT | FAB001 | Axial | Unnotched hourglass bar | -1 | 543.5971 | 0 | 127 | 200000 | 0 |  |  | evento ambiguo: sin grieta | https://doi.org/10.5281/zenodo.21509581 | 5.30103 | 51 | TRUE | FABEST: clasificacion previa no validada para inclusion | 5.30103 | 2.735277
FAB001_5E+5 | FABEST | 42CrMo4+QT | FAB001 | Axial | Unnotched hourglass bar | -1 | 498.0937 | 0 | 127 | 500000 | 0 |  |  | evento ambiguo: sin grieta | https://doi.org/10.5281/zenodo.21509581 | 5.69897 | 52 | TRUE | FABEST: clasificacion previa no validada para inclusion | 5.69897 | 2.697311
FAB001_1E+6 | FABEST | 42CrMo4+QT | FAB001 | Axial | Unnotched hourglass bar | -1 | 463.6718 | 0 | 127 | 1000000 | 0 |  |  | evento ambiguo: sin grieta | https://doi.org/10.5281/zenodo.21509581 | 6 | 53 | TRUE | FABEST: clasificacion previa no validada para inclusion | 6 | 2.666211
FAB001_2E+6 | FABEST | 42CrMo4+QT | FAB001 | Axial | Unnotched hourglass bar | -1 | 429.2498 | 0 | 127 | 2000000 | 0 |  |  | evento ambiguo: sin grieta | https://doi.org/10.5281/zenodo.21509581 | 6.30103 | 54 | TRUE | FABEST: clasificacion previa no validada para inclusion | 6.30103 | 2.63271
FAB001_5E+6 | FABEST | 42CrMo4+QT | FAB001 | Axial | Unnotched hourglass bar | -1 | 383.7464 | 0 | 127 | 5000000 | 0 |  |  | evento ambiguo: sin grieta | https://doi.org/10.5281/zenodo.21509581 | 6.69897 | 55 | TRUE | FABEST: clasificacion previa no validada para inclusion | 6.69897 | 2.584044
FAB001_1E+7 | FABEST | 42CrMo4+QT | FAB001 | Axial | Unnotched hourglass bar | -1 | 349.3245 | 0 | 127 | 10000000 | 0 |  |  | evento ambiguo: sin grieta | https://doi.org/10.5281/zenodo.21509581 | 7 | 56 | TRUE | FABEST: clasificacion previa no validada para inclusion | 7 | 2.543229
FAB001_2E+7 | FABEST | 42CrMo4+QT | FAB001 | Axial | Unnotched hourglass bar | -1 | 314.9025 | 0 | 127 | 20000000 | 0 |  |  | evento ambiguo: sin grieta | https://doi.org/10.5281/zenodo.21509581 | 7.30103 | 57 | TRUE | FABEST: clasificacion previa no validada para inclusion | 7.30103 | 2.498176
FAB001_5E+7 | FABEST | 42CrMo4+QT | FAB001 | Axial | Unnotched hourglass bar | -1 | 269.3992 | 0 | 127 | 50000000 | 0 |  |  | evento ambiguo: sin grieta | https://doi.org/10.5281/zenodo.21509581 | 7.69897 | 58 | TRUE | FABEST: clasificacion previa no validada para inclusion | 7.69897 | 2.430396
FAB001_1E+8 | FABEST | 42CrMo4+QT | FAB001 | Axial | Unnotched hourglass bar | -1 | 234.9772 | 0 | 127 | 100000000 | 0 |  |  | evento ambiguo: sin grieta | https://doi.org/10.5281/zenodo.21509581 | 8 | 59 | TRUE | FABEST: clasificacion previa no validada para inclusion | 8 | 2.371026
FAB002_8B | FABEST | 42CrMo4+QT | FAB002 | Axial | Unnotched dog-bone bar | -1 | 640 | 0 | 100 | 4888 | 0 | finished | no crack | evento ambiguo: sin grieta | https://doi.org/10.5281/zenodo.21509581 | 3.6891312 | 60 | TRUE | FABEST: clasificacion previa no validada para inclusion | 3.689131 | 2.80618
FAB002_7 | FABEST | 42CrMo4+QT | FAB002 | Axial | Unnotched dog-bone bar | -1 | 640 | 0 | 100 | 6647 | 0 | finished | no crack | evento ambiguo: sin grieta | https://doi.org/10.5281/zenodo.21509581 | 3.8226257 | 61 | TRUE | FABEST: clasificacion previa no validada para inclusion | 3.822626 | 2.80618
FAB002_1 | FABEST | 42CrMo4+QT | FAB002 | Axial | Unnotched dog-bone bar | -1 | 600 | 0 | 100 | 16188 | 0 | finished | no crack | evento ambiguo: sin grieta | https://doi.org/10.5281/zenodo.21509581 | 4.2091932 | 62 | TRUE | FABEST: clasificacion previa no validada para inclusion | 4.209193 | 2.778151
FAB002_4 | FABEST | 42CrMo4+QT | FAB002 | Axial | Unnotched dog-bone bar | -1 | 575 | 0 | 100 | 43062 | 1 | finished | broken in the 2nd run | INCLUIR | https://doi.org/10.5281/zenodo.21509581 | 4.6340942 | 63 | TRUE | SELECCION_PRELIMINAR | 4.634094 | 2.759668
FAB002_2 | FABEST | 42CrMo4+QT | FAB002 | Axial | Unnotched dog-bone bar | -1 | 550 | 0 | 100 | 79927 | 1 | finished | crack (transition to fillet) | INCLUIR | https://doi.org/10.5281/zenodo.21509581 | 4.9026935 | 64 | TRUE | SELECCION_PRELIMINAR | 4.902694 | 2.740363
FAB002_10 | FABEST | 42CrMo4+QT | FAB002 | Axial | Unnotched dog-bone bar | -1 | 525 | 0 | 100 | 247962 | 1 | finished | crack (transition to fillet) | INCLUIR | https://doi.org/10.5281/zenodo.21509581 | 5.3943851 | 65 | TRUE | SELECCION_PRELIMINAR | 5.394385 | 2.720159
FAB002_3 | FABEST | 42CrMo4+QT | FAB002 | Axial | Unnotched dog-bone bar | -1 | 500 | 0 | 100 | 385388 | 1 | finished | crack (central part) | INCLUIR | https://doi.org/10.5281/zenodo.21509581 | 5.5858982 | 66 | TRUE | SELECCION_PRELIMINAR | 5.585898 | 2.69897
FAB002_9 | FABEST | 42CrMo4+QT | FAB002 | Axial | Unnotched dog-bone bar | -1 | 490 | 0 | 100 | 687077 | 1 | finished | crack (transition to fillet), radiography | INCLUIR | https://doi.org/10.5281/zenodo.21509581 | 5.8370054 | 67 | TRUE | SELECCION_PRELIMINAR | 5.837005 | 2.690196
FAB002_6 | FABEST | 42CrMo4+QT | FAB002 | Axial | Unnotched dog-bone bar | -1 | 480 | 0 | 100 | 1966321 | 1 | finished | crack, radiography | INCLUIR | https://doi.org/10.5281/zenodo.21509581 | 6.2936544 | 68 | TRUE | SELECCION_PRELIMINAR | 6.293654 | 2.681241
FAB002_8 | FABEST | 42CrMo4+QT | FAB002 | Axial | Unnotched dog-bone bar | -1 | 470 | 0 | 100 | 10000000 | 0 | interrupted |  | INCLUIR | https://doi.org/10.5281/zenodo.21509581 | 7 | 69 | TRUE | SELECCION_PRELIMINAR | 7 | 2.672098
FAB002_5 | FABEST | 42CrMo4+QT | FAB002 | Axial | Unnotched dog-bone bar | -1 | 450 | 0 | 100 | 10000000 | 0 | interrupted |  | INCLUIR | https://doi.org/10.5281/zenodo.21509581 | 7 | 70 | TRUE | SELECCION_PRELIMINAR | 7 | 2.653213
FAB002_1E+3 | FABEST | 42CrMo4+QT | FAB002 | Axial | Unnotched dog-bone bar | -1 | 699.2807 | 0 | 100 | 1000 | 0 |  |  | evento ambiguo: sin grieta | https://doi.org/10.5281/zenodo.21509581 | 3 | 71 | TRUE | FABEST: clasificacion previa no validada para inclusion | 3 | 2.844652
FAB002_2E+3 | FABEST | 42CrMo4+QT | FAB002 | Axial | Unnotched dog-bone bar | -1 | 674.0517 | 0 | 100 | 2000 | 0 |  |  | evento ambiguo: sin grieta | https://doi.org/10.5281/zenodo.21509581 | 3.30103 | 72 | TRUE | FABEST: clasificacion previa no validada para inclusion | 3.30103 | 2.828693
FAB002_5E+3 | FABEST | 42CrMo4+QT | FAB002 | Axial | Unnotched dog-bone bar | -1 | 642.0923 | 0 | 100 | 5000 | 0 |  |  | evento ambiguo: sin grieta | https://doi.org/10.5281/zenodo.21509581 | 3.69897 | 73 | TRUE | FABEST: clasificacion previa no validada para inclusion | 3.69897 | 2.807597
FAB002_1E+4 | FABEST | 42CrMo4+QT | FAB002 | Axial | Unnotched dog-bone bar | -1 | 618.9266 | 0 | 100 | 10000 | 0 |  |  | evento ambiguo: sin grieta | https://doi.org/10.5281/zenodo.21509581 | 4 | 74 | TRUE | FABEST: clasificacion previa no validada para inclusion | 4 | 2.791639
FAB002_2E+4 | FABEST | 42CrMo4+QT | FAB002 | Axial | Unnotched dog-bone bar | -1 | 596.5967 | 0 | 100 | 20000 | 0 |  |  | evento ambiguo: sin grieta | https://doi.org/10.5281/zenodo.21509581 | 4.30103 | 75 | TRUE | FABEST: clasificacion previa no validada para inclusion | 4.30103 | 2.775681
FAB002_5E+4 | FABEST | 42CrMo4+QT | FAB002 | Axial | Unnotched dog-bone bar | -1 | 568.3097 | 0 | 100 | 50000 | 0 |  |  | evento ambiguo: sin grieta | https://doi.org/10.5281/zenodo.21509581 | 4.69897 | 76 | TRUE | FABEST: clasificacion previa no validada para inclusion | 4.69897 | 2.754585
FAB002_1E+5 | FABEST | 42CrMo4+QT | FAB002 | Axial | Unnotched dog-bone bar | -1 | 547.8059 | 0 | 100 | 100000 | 0 |  |  | evento ambiguo: sin grieta | https://doi.org/10.5281/zenodo.21509581 | 5 | 77 | TRUE | FABEST: clasificacion previa no validada para inclusion | 5 | 2.738627
FAB002_2E+5 | FABEST | 42CrMo4+QT | FAB002 | Axial | Unnotched dog-bone bar | -1 | 528.0419 | 0 | 100 | 200000 | 0 |  |  | evento ambiguo: sin grieta | https://doi.org/10.5281/zenodo.21509581 | 5.30103 | 78 | TRUE | FABEST: clasificacion previa no validada para inclusion | 5.30103 | 2.722668
FAB002_5E+5 | FABEST | 42CrMo4+QT | FAB002 | Axial | Unnotched dog-bone bar | -1 | 503.0054 | 0 | 100 | 500000 | 0 |  |  | evento ambiguo: sin grieta | https://doi.org/10.5281/zenodo.21509581 | 5.69897 | 79 | TRUE | FABEST: clasificacion previa no validada para inclusion | 5.69897 | 2.701573
FAB002_1E+6 | FABEST | 42CrMo4+QT | FAB002 | Axial | Unnotched dog-bone bar | -1 | 484.8577 | 0 | 100 | 1000000 | 0 |  |  | evento ambiguo: sin grieta | https://doi.org/10.5281/zenodo.21509581 | 6 | 80 | TRUE | FABEST: clasificacion previa no validada para inclusion | 6 | 2.685614
FAB002_2E+6 | FABEST | 42CrMo4+QT | FAB002 | Axial | Unnotched dog-bone bar | -1 | 467.3648 | 0 | 100 | 2000000 | 0 |  |  | evento ambiguo: sin grieta | https://doi.org/10.5281/zenodo.21509581 | 6.30103 | 81 | TRUE | FABEST: clasificacion previa no validada para inclusion | 6.30103 | 2.669656
FAB002_5E+6 | FABEST | 42CrMo4+QT | FAB002 | Axial | Unnotched dog-bone bar | -1 | 445.2052 | 0 | 100 | 5000000 | 0 |  |  | evento ambiguo: sin grieta | https://doi.org/10.5281/zenodo.21509581 | 6.69897 | 82 | TRUE | FABEST: clasificacion previa no validada para inclusion | 6.69897 | 2.64856
FAB002_1E+7 | FABEST | 42CrMo4+QT | FAB002 | Axial | Unnotched dog-bone bar | -1 | 429.1429 | 0 | 100 | 10000000 | 0 |  |  | evento ambiguo: sin grieta | https://doi.org/10.5281/zenodo.21509581 | 7 | 83 | TRUE | FABEST: clasificacion previa no validada para inclusion | 7 | 2.632602
FAB002_2E+7 | FABEST | 42CrMo4+QT | FAB002 | Axial | Unnotched dog-bone bar | -1 | 413.6601 | 0 | 100 | 20000000 | 0 |  |  | evento ambiguo: sin grieta | https://doi.org/10.5281/zenodo.21509581 | 7.30103 | 84 | TRUE | FABEST: clasificacion previa no validada para inclusion | 7.30103 | 2.616644
FAB002_5E+7 | FABEST | 42CrMo4+QT | FAB002 | Axial | Unnotched dog-bone bar | -1 | 394.0468 | 0 | 100 | 50000000 | 0 |  |  | evento ambiguo: sin grieta | https://doi.org/10.5281/zenodo.21509581 | 7.69897 | 85 | TRUE | FABEST: clasificacion previa no validada para inclusion | 7.69897 | 2.595548
FAB002_1E+8 | FABEST | 42CrMo4+QT | FAB002 | Axial | Unnotched dog-bone bar | -1 | 379.8302 | 0 | 100 | 100000000 | 0 |  |  | evento ambiguo: sin grieta | https://doi.org/10.5281/zenodo.21509581 | 8 | 86 | TRUE | FABEST: clasificacion previa no validada para inclusion | 8 | 2.57959
FAB002_1E+3 | FABEST | 42CrMo4+QT | FAB002 | Axial | Unnotched dog-bone bar | -1 | 675.0874 | 0 | 100 | 1000 | 0 |  |  | evento ambiguo: sin grieta | https://doi.org/10.5281/zenodo.21509581 | 3 | 87 | TRUE | FABEST: clasificacion previa no validada para inclusion | 3 | 2.82936
FAB002_2E+3 | FABEST | 42CrMo4+QT | FAB002 | Axial | Unnotched dog-bone bar | -1 | 664.1413 | 0 | 100 | 2000 | 0 |  |  | evento ambiguo: sin grieta | https://doi.org/10.5281/zenodo.21509581 | 3.30103 | 88 | TRUE | FABEST: clasificacion previa no validada para inclusion | 3.30103 | 2.82226
FAB002_5E+3 | FABEST | 42CrMo4+QT | FAB002 | Axial | Unnotched dog-bone bar | -1 | 642.414 | 0 | 100 | 5000 | 0 |  |  | evento ambiguo: sin grieta | https://doi.org/10.5281/zenodo.21509581 | 3.69897 | 89 | TRUE | FABEST: clasificacion previa no validada para inclusion | 3.69897 | 2.807815
FAB002_1E+4 | FABEST | 42CrMo4+QT | FAB002 | Axial | Unnotched dog-bone bar | -1 | 621.4238 | 0 | 100 | 10000 | 0 |  |  | evento ambiguo: sin grieta | https://doi.org/10.5281/zenodo.21509581 | 4 | 90 | TRUE | FABEST: clasificacion previa no validada para inclusion | 4 | 2.793388
FAB002_2E+4 | FABEST | 42CrMo4+QT | FAB002 | Axial | Unnotched dog-bone bar | -1 | 598.2418 | 0 | 100 | 20000 | 0 |  |  | evento ambiguo: sin grieta | https://doi.org/10.5281/zenodo.21509581 | 4.30103 | 91 | TRUE | FABEST: clasificacion previa no validada para inclusion | 4.30103 | 2.776877
FAB002_5E+4 | FABEST | 42CrMo4+QT | FAB002 | Axial | Unnotched dog-bone bar | -1 | 566.8467 | 0 | 100 | 50000 | 0 |  |  | evento ambiguo: sin grieta | https://doi.org/10.5281/zenodo.21509581 | 4.69897 | 92 | TRUE | FABEST: clasificacion previa no validada para inclusion | 4.69897 | 2.753466
FAB002_1E+5 | FABEST | 42CrMo4+QT | FAB002 | Axial | Unnotched dog-bone bar | -1 | 544.0455 | 0 | 100 | 100000 | 0 |  |  | evento ambiguo: sin grieta | https://doi.org/10.5281/zenodo.21509581 | 5 | 93 | TRUE | FABEST: clasificacion previa no validada para inclusion | 5 | 2.735635
FAB002_2E+5 | FABEST | 42CrMo4+QT | FAB002 | Axial | Unnotched dog-bone bar | -1 | 523.1259 | 0 | 100 | 200000 | 0 |  |  | evento ambiguo: sin grieta | https://doi.org/10.5281/zenodo.21509581 | 5.30103 | 94 | TRUE | FABEST: clasificacion previa no validada para inclusion | 5.30103 | 2.718606
FAB002_5E+5 | FABEST | 42CrMo4+QT | FAB002 | Axial | Unnotched dog-bone bar | -1 | 499.9256 | 0 | 100 | 500000 | 0 |  |  | evento ambiguo: sin grieta | https://doi.org/10.5281/zenodo.21509581 | 5.69897 | 95 | TRUE | FABEST: clasificacion previa no validada para inclusion | 5.69897 | 2.698905
FAB002_1E+6 | FABEST | 42CrMo4+QT | FAB002 | Axial | Unnotched dog-bone bar | -1 | 486.7389 | 0 | 100 | 1000000 | 0 |  |  | evento ambiguo: sin grieta | https://doi.org/10.5281/zenodo.21509581 | 6 | 96 | TRUE | FABEST: clasificacion previa no validada para inclusion | 6 | 2.687296
FAB002_2E+6 | FABEST | 42CrMo4+QT | FAB002 | Axial | Unnotched dog-bone bar | -1 | 477.5537 | 0 | 100 | 2000000 | 0 |  |  | evento ambiguo: sin grieta | https://doi.org/10.5281/zenodo.21509581 | 6.30103 | 97 | TRUE | FABEST: clasificacion previa no validada para inclusion | 6.30103 | 2.679022
FAB002_5E+6 | FABEST | 42CrMo4+QT | FAB002 | Axial | Unnotched dog-bone bar | -1 | 470.5234 | 0 | 100 | 5000000 | 0 |  |  | evento ambiguo: sin grieta | https://doi.org/10.5281/zenodo.21509581 | 6.69897 | 98 | TRUE | FABEST: clasificacion previa no validada para inclusion | 6.69897 | 2.672581
FAB002_1E+7 | FABEST | 42CrMo4+QT | FAB002 | Axial | Unnotched dog-bone bar | -1 | 467.8036 | 0 | 100 | 10000000 | 0 |  |  | evento ambiguo: sin grieta | https://doi.org/10.5281/zenodo.21509581 | 7 | 99 | TRUE | FABEST: clasificacion previa no validada para inclusion | 7 | 2.670064
FAB002_2E+7 | FABEST | 42CrMo4+QT | FAB002 | Axial | Unnotched dog-bone bar | -1 | 466.3542 | 0 | 100 | 20000000 | 0 |  |  | evento ambiguo: sin grieta | https://doi.org/10.5281/zenodo.21509581 | 7.30103 | 100 | TRUE | FABEST: clasificacion previa no validada para inclusion | 7.30103 | 2.668716
FAB002_5E+7 | FABEST | 42CrMo4+QT | FAB002 | Axial | Unnotched dog-bone bar | -1 | 465.4528 | 0 | 100 | 50000000 | 0 |  |  | evento ambiguo: sin grieta | https://doi.org/10.5281/zenodo.21509581 | 7.69897 | 101 | TRUE | FABEST: clasificacion previa no validada para inclusion | 7.69897 | 2.667876
FAB002_1E+8 | FABEST | 42CrMo4+QT | FAB002 | Axial | Unnotched dog-bone bar | -1 | 465.1467 | 0 | 100 | 100000000 | 0 |  |  | evento ambiguo: sin grieta | https://doi.org/10.5281/zenodo.21509581 | 8 | 102 | TRUE | FABEST: clasificacion previa no validada para inclusion | 8 | 2.66759
FAB002_1E+3 | FABEST | 42CrMo4+QT | FAB002 | Axial | Unnotched dog-bone bar | -1 | 687.3727 | 0 | 100 | 1000 | 0 |  |  | evento ambiguo: sin grieta | https://doi.org/10.5281/zenodo.21509581 | 3 | 103 | TRUE | FABEST: clasificacion previa no validada para inclusion | 3 | 2.837192
FAB002_2E+3 | FABEST | 42CrMo4+QT | FAB002 | Axial | Unnotched dog-bone bar | -1 | 666.811 | 0 | 100 | 2000 | 0 |  |  | evento ambiguo: sin grieta | https://doi.org/10.5281/zenodo.21509581 | 3.30103 | 104 | TRUE | FABEST: clasificacion previa no validada para inclusion | 3.30103 | 2.824003
FAB002_5E+3 | FABEST | 42CrMo4+QT | FAB002 | Axial | Unnotched dog-bone bar | -1 | 639.6301 | 0 | 100 | 5000 | 0 |  |  | evento ambiguo: sin grieta | https://doi.org/10.5281/zenodo.21509581 | 3.69897 | 105 | TRUE | FABEST: clasificacion previa no validada para inclusion | 3.69897 | 2.805929
FAB002_1E+4 | FABEST | 42CrMo4+QT | FAB002 | Axial | Unnotched dog-bone bar | -1 | 619.0685 | 0 | 100 | 10000 | 0 |  |  | evento ambiguo: sin grieta | https://doi.org/10.5281/zenodo.21509581 | 4 | 106 | TRUE | FABEST: clasificacion previa no validada para inclusion | 4 | 2.791739
FAB002_2E+4 | FABEST | 42CrMo4+QT | FAB002 | Axial | Unnotched dog-bone bar | -1 | 598.5068 | 0 | 100 | 20000 | 0 |  |  | evento ambiguo: sin grieta | https://doi.org/10.5281/zenodo.21509581 | 4.30103 | 107 | TRUE | FABEST: clasificacion previa no validada para inclusion | 4.30103 | 2.777069
FAB002_5E+4 | FABEST | 42CrMo4+QT | FAB002 | Axial | Unnotched dog-bone bar | -1 | 571.3259 | 0 | 100 | 50000 | 0 |  |  | evento ambiguo: sin grieta | https://doi.org/10.5281/zenodo.21509581 | 4.69897 | 108 | TRUE | FABEST: clasificacion previa no validada para inclusion | 4.69897 | 2.756884
FAB002_1E+5 | FABEST | 42CrMo4+QT | FAB002 | Axial | Unnotched dog-bone bar | -1 | 550.7643 | 0 | 100 | 100000 | 0 |  |  | evento ambiguo: sin grieta | https://doi.org/10.5281/zenodo.21509581 | 5 | 109 | TRUE | FABEST: clasificacion previa no validada para inclusion | 5 | 2.740966
FAB002_2E+5 | FABEST | 42CrMo4+QT | FAB002 | Axial | Unnotched dog-bone bar | -1 | 530.2026 | 0 | 100 | 200000 | 0 |  |  | evento ambiguo: sin grieta | https://doi.org/10.5281/zenodo.21509581 | 5.30103 | 110 | TRUE | FABEST: clasificacion previa no validada para inclusion | 5.30103 | 2.724442
FAB002_5E+5 | FABEST | 42CrMo4+QT | FAB002 | Axial | Unnotched dog-bone bar | -1 | 503.0217 | 0 | 100 | 500000 | 0 |  |  | evento ambiguo: sin grieta | https://doi.org/10.5281/zenodo.21509581 | 5.69897 | 111 | TRUE | FABEST: clasificacion previa no validada para inclusion | 5.69897 | 2.701587
FAB002_1E+6 | FABEST | 42CrMo4+QT | FAB002 | Axial | Unnotched dog-bone bar | -1 | 482.46 | 0 | 100 | 1000000 | 0 |  |  | evento ambiguo: sin grieta | https://doi.org/10.5281/zenodo.21509581 | 6 | 112 | TRUE | FABEST: clasificacion previa no validada para inclusion | 6 | 2.683461
FAB002_2E+6 | FABEST | 42CrMo4+QT | FAB002 | Axial | Unnotched dog-bone bar | -1 | 461.8984 | 0 | 100 | 2000000 | 0 |  |  | evento ambiguo: sin grieta | https://doi.org/10.5281/zenodo.21509581 | 6.30103 | 113 | TRUE | FABEST: clasificacion previa no validada para inclusion | 6.30103 | 2.664546
FAB002_5E+6 | FABEST | 42CrMo4+QT | FAB002 | Axial | Unnotched dog-bone bar | -1 | 434.7175 | 0 | 100 | 5000000 | 0 |  |  | evento ambiguo: sin grieta | https://doi.org/10.5281/zenodo.21509581 | 6.69897 | 114 | TRUE | FABEST: clasificacion previa no validada para inclusion | 6.69897 | 2.638207
FAB002_1E+7 | FABEST | 42CrMo4+QT | FAB002 | Axial | Unnotched dog-bone bar | -1 | 414.1558 | 0 | 100 | 10000000 | 0 |  |  | evento ambiguo: sin grieta | https://doi.org/10.5281/zenodo.21509581 | 7 | 115 | TRUE | FABEST: clasificacion previa no validada para inclusion | 7 | 2.617164
FAB002_2E+7 | FABEST | 42CrMo4+QT | FAB002 | Axial | Unnotched dog-bone bar | -1 | 393.5942 | 0 | 100 | 20000000 | 0 |  |  | evento ambiguo: sin grieta | https://doi.org/10.5281/zenodo.21509581 | 7.30103 | 116 | TRUE | FABEST: clasificacion previa no validada para inclusion | 7.30103 | 2.595049
FAB002_5E+7 | FABEST | 42CrMo4+QT | FAB002 | Axial | Unnotched dog-bone bar | -1 | 366.4133 | 0 | 100 | 50000000 | 0 |  |  | evento ambiguo: sin grieta | https://doi.org/10.5281/zenodo.21509581 | 7.69897 | 117 | TRUE | FABEST: clasificacion previa no validada para inclusion | 7.69897 | 2.563971
FAB002_1E+8 | FABEST | 42CrMo4+QT | FAB002 | Axial | Unnotched dog-bone bar | -1 | 345.8516 | 0 | 100 | 100000000 | 0 |  |  | evento ambiguo: sin grieta | https://doi.org/10.5281/zenodo.21509581 | 8 | 118 | TRUE | FABEST: clasificacion previa no validada para inclusion | 8 | 2.53889
FAB003_5 | FABEST | 42CrMo4+QT | FAB003 | Axial | Unnotched hourglass bar | -1 | 650 | 0 | 160 | 7023 | 1 | finished | broken | INCLUIR | https://doi.org/10.5281/zenodo.21509581 | 3.8465227 | 119 | TRUE | SELECCION_PRELIMINAR | 3.846523 | 2.812913
FAB003_8 | FABEST | 42CrMo4+QT | FAB003 | Axial | Unnotched hourglass bar | -1 | 650 | 0 | 160 | 7268 | 1 | finished | crack (central part) | INCLUIR | https://doi.org/10.5281/zenodo.21509581 | 3.8614149 | 120 | TRUE | SELECCION_PRELIMINAR | 3.861415 | 2.812913
FAB003_3 | FABEST | 42CrMo4+QT | FAB003 | Axial | Unnotched hourglass bar | -1 | 602.1 | 0 | 160 | 48213 | 1 | finished | crack (central part) | INCLUIR | https://doi.org/10.5281/zenodo.21509581 | 4.6831642 | 121 | TRUE | SELECCION_PRELIMINAR | 4.683164 | 2.779669
FAB003_1 | FABEST | 42CrMo4+QT | FAB003 | Axial | Unnotched hourglass bar | -1 | 553.3 | 0 | 160 | 219101 | 1 | finished | crack (central part) | INCLUIR | https://doi.org/10.5281/zenodo.21509581 | 5.3406444 | 122 | TRUE | SELECCION_PRELIMINAR | 5.340644 | 2.742961
FAB003_4 | FABEST | 42CrMo4+QT | FAB003 | Axial | Unnotched hourglass bar | -1 | 530 | 0 | 160 | 244258 | 1 | finished | broken | INCLUIR | https://doi.org/10.5281/zenodo.21509581 | 5.3878488 | 123 | TRUE | SELECCION_PRELIMINAR | 5.387849 | 2.724276
FAB003_2 | FABEST | 42CrMo4+QT | FAB003 | Axial | Unnotched hourglass bar | -1 | 497.5 | 0 | 160 | 542000 | 1 | finished | crack (central part) | INCLUIR | https://doi.org/10.5281/zenodo.21509581 | 5.7339993 | 124 | TRUE | SELECCION_PRELIMINAR | 5.733999 | 2.696793
FAB003_6 | FABEST | 42CrMo4+QT | FAB003 | Axial | Unnotched hourglass bar | -1 | 510 | 0 | 160 | 593010 | 1 | finished | crack (central part) | INCLUIR | https://doi.org/10.5281/zenodo.21509581 | 5.773062 | 125 | TRUE | SELECCION_PRELIMINAR | 5.773062 | 2.70757
FAB003_7 | FABEST | 42CrMo4+QT | FAB003 | Axial | Unnotched hourglass bar | -1 | 510 | 0 | 160 | 1049796 | 1 | finished | broken, radiography | INCLUIR | https://doi.org/10.5281/zenodo.21509581 | 6.0211049 | 126 | TRUE | SELECCION_PRELIMINAR | 6.021105 | 2.70757
FAB003_10 | FABEST | 42CrMo4+QT | FAB003 | Axial | Unnotched hourglass bar | -1 | 490 | 0 | 160 | 6200803 | 1 | finished | metallography | INCLUIR | https://doi.org/10.5281/zenodo.21509581 | 6.7924479 | 127 | TRUE | SELECCION_PRELIMINAR | 6.792448 | 2.690196
FAB003_9 | FABEST | 42CrMo4+QT | FAB003 | Axial | Unnotched hourglass bar | -1 | 480 | 0 | 160 | 6212392 | 1 | finished | crack (central part), radiography | INCLUIR | https://doi.org/10.5281/zenodo.21509581 | 6.7932589 | 128 | TRUE | SELECCION_PRELIMINAR | 6.793259 | 2.681241
FAB003_1E+3 | FABEST | 42CrMo4+QT | FAB003 | Axial | Unnotched hourglass bar | -1 | 735.126 | 0 | 160 | 1000 | 0 |  |  | evento ambiguo: sin grieta | https://doi.org/10.5281/zenodo.21509581 | 3 | 129 | TRUE | FABEST: clasificacion previa no validada para inclusion | 3 | 2.866362
FAB003_2E+3 | FABEST | 42CrMo4+QT | FAB003 | Axial | Unnotched hourglass bar | -1 | 706.7271 | 0 | 160 | 2000 | 0 |  |  | evento ambiguo: sin grieta | https://doi.org/10.5281/zenodo.21509581 | 3.30103 | 130 | TRUE | FABEST: clasificacion previa no validada para inclusion | 3.30103 | 2.849252
FAB003_5E+3 | FABEST | 42CrMo4+QT | FAB003 | Axial | Unnotched hourglass bar | -1 | 670.8626 | 0 | 160 | 5000 | 0 |  |  | evento ambiguo: sin grieta | https://doi.org/10.5281/zenodo.21509581 | 3.69897 | 131 | TRUE | FABEST: clasificacion previa no validada para inclusion | 3.69897 | 2.826634
FAB003_1E+4 | FABEST | 42CrMo4+QT | FAB003 | Axial | Unnotched hourglass bar | -1 | 644.9463 | 0 | 160 | 10000 | 0 |  |  | evento ambiguo: sin grieta | https://doi.org/10.5281/zenodo.21509581 | 4 | 132 | TRUE | FABEST: clasificacion previa no validada para inclusion | 4 | 2.809524
FAB003_2E+4 | FABEST | 42CrMo4+QT | FAB003 | Axial | Unnotched hourglass bar | -1 | 620.0312 | 0 | 160 | 20000 | 0 |  |  | evento ambiguo: sin grieta | https://doi.org/10.5281/zenodo.21509581 | 4.30103 | 133 | TRUE | FABEST: clasificacion previa no validada para inclusion | 4.30103 | 2.792414
FAB003_5E+4 | FABEST | 42CrMo4+QT | FAB003 | Axial | Unnotched hourglass bar | -1 | 588.5663 | 0 | 160 | 50000 | 0 |  |  | evento ambiguo: sin grieta | https://doi.org/10.5281/zenodo.21509581 | 4.69897 | 134 | TRUE | FABEST: clasificacion previa no validada para inclusion | 4.69897 | 2.769795
FAB003_1E+5 | FABEST | 42CrMo4+QT | FAB003 | Axial | Unnotched hourglass bar | -1 | 565.8292 | 0 | 160 | 100000 | 0 |  |  | evento ambiguo: sin grieta | https://doi.org/10.5281/zenodo.21509581 | 5 | 135 | TRUE | FABEST: clasificacion previa no validada para inclusion | 5 | 2.752685
FAB003_2E+5 | FABEST | 42CrMo4+QT | FAB003 | Axial | Unnotched hourglass bar | -1 | 543.9705 | 0 | 160 | 200000 | 0 |  |  | evento ambiguo: sin grieta | https://doi.org/10.5281/zenodo.21509581 | 5.30103 | 136 | TRUE | FABEST: clasificacion previa no validada para inclusion | 5.30103 | 2.735575
FAB003_5E+5 | FABEST | 42CrMo4+QT | FAB003 | Axial | Unnotched hourglass bar | -1 | 516.3654 | 0 | 160 | 500000 | 0 |  |  | evento ambiguo: sin grieta | https://doi.org/10.5281/zenodo.21509581 | 5.69897 | 137 | TRUE | FABEST: clasificacion previa no validada para inclusion | 5.69897 | 2.712957
FAB003_1E+6 | FABEST | 42CrMo4+QT | FAB003 | Axial | Unnotched hourglass bar | -1 | 496.4176 | 0 | 160 | 1000000 | 0 |  |  | evento ambiguo: sin grieta | https://doi.org/10.5281/zenodo.21509581 | 6 | 138 | TRUE | FABEST: clasificacion previa no validada para inclusion | 6 | 2.695847
FAB003_2E+6 | FABEST | 42CrMo4+QT | FAB003 | Axial | Unnotched hourglass bar | -1 | 477.2403 | 0 | 160 | 2000000 | 0 |  |  | evento ambiguo: sin grieta | https://doi.org/10.5281/zenodo.21509581 | 6.30103 | 139 | TRUE | FABEST: clasificacion previa no validada para inclusion | 6.30103 | 2.678737
FAB003_5E+6 | FABEST | 42CrMo4+QT | FAB003 | Axial | Unnotched hourglass bar | -1 | 453.0217 | 0 | 160 | 5000000 | 0 |  |  | evento ambiguo: sin grieta | https://doi.org/10.5281/zenodo.21509581 | 6.69897 | 140 | TRUE | FABEST: clasificacion previa no validada para inclusion | 6.69897 | 2.656119
FAB003_1E+7 | FABEST | 42CrMo4+QT | FAB003 | Axial | Unnotched hourglass bar | -1 | 435.5209 | 0 | 160 | 10000000 | 0 |  |  | evento ambiguo: sin grieta | https://doi.org/10.5281/zenodo.21509581 | 7 | 141 | TRUE | FABEST: clasificacion previa no validada para inclusion | 7 | 2.639009
FAB003_2E+7 | FABEST | 42CrMo4+QT | FAB003 | Axial | Unnotched hourglass bar | -1 | 418.6961 | 0 | 160 | 20000000 | 0 |  |  | evento ambiguo: sin grieta | https://doi.org/10.5281/zenodo.21509581 | 7.30103 | 142 | TRUE | FABEST: clasificacion previa no validada para inclusion | 7.30103 | 2.621899
FAB003_5E+7 | FABEST | 42CrMo4+QT | FAB003 | Axial | Unnotched hourglass bar | -1 | 397.4484 | 0 | 160 | 50000000 | 0 |  |  | evento ambiguo: sin grieta | https://doi.org/10.5281/zenodo.21509581 | 7.69897 | 143 | TRUE | FABEST: clasificacion previa no validada para inclusion | 7.69897 | 2.599281
FAB003_1E+8 | FABEST | 42CrMo4+QT | FAB003 | Axial | Unnotched hourglass bar | -1 | 382.0945 | 0 | 160 | 100000000 | 0 |  |  | evento ambiguo: sin grieta | https://doi.org/10.5281/zenodo.21509581 | 8 | 144 | TRUE | FABEST: clasificacion previa no validada para inclusion | 8 | 2.582171
FAB003_1E+3 | FABEST | 42CrMo4+QT | FAB003 | Axial | Unnotched hourglass bar | -1 | 659.9338 | 0 | 160 | 1000 | 0 |  |  | evento ambiguo: sin grieta | https://doi.org/10.5281/zenodo.21509581 | 3 | 145 | TRUE | FABEST: clasificacion previa no validada para inclusion | 3 | 2.8195
FAB003_2E+3 | FABEST | 42CrMo4+QT | FAB003 | Axial | Unnotched hourglass bar | -1 | 658.1881 | 0 | 160 | 2000 | 0 |  |  | evento ambiguo: sin grieta | https://doi.org/10.5281/zenodo.21509581 | 3.30103 | 146 | TRUE | FABEST: clasificacion previa no validada para inclusion | 3.30103 | 2.81835
FAB003_5E+3 | FABEST | 42CrMo4+QT | FAB003 | Axial | Unnotched hourglass bar | -1 | 653.1632 | 0 | 160 | 5000 | 0 |  |  | evento ambiguo: sin grieta | https://doi.org/10.5281/zenodo.21509581 | 3.69897 | 147 | TRUE | FABEST: clasificacion previa no validada para inclusion | 3.69897 | 2.815022
FAB003_1E+4 | FABEST | 42CrMo4+QT | FAB003 | Axial | Unnotched hourglass bar | -1 | 645.4318 | 0 | 160 | 10000 | 0 |  |  | evento ambiguo: sin grieta | https://doi.org/10.5281/zenodo.21509581 | 4 | 148 | TRUE | FABEST: clasificacion previa no validada para inclusion | 4 | 2.80985
FAB003_2E+4 | FABEST | 42CrMo4+QT | FAB003 | Axial | Unnotched hourglass bar | -1 | 631.9877 | 0 | 160 | 20000 | 0 |  |  | evento ambiguo: sin grieta | https://doi.org/10.5281/zenodo.21509581 | 4.30103 | 149 | TRUE | FABEST: clasificacion previa no validada para inclusion | 4.30103 | 2.800709
FAB003_5E+4 | FABEST | 42CrMo4+QT | FAB003 | Axial | Unnotched hourglass bar | -1 | 602.6693 | 0 | 160 | 50000 | 0 |  |  | evento ambiguo: sin grieta | https://doi.org/10.5281/zenodo.21509581 | 4.69897 | 150 | TRUE | FABEST: clasificacion previa no validada para inclusion | 4.69897 | 2.780079
FAB003_1E+5 | FABEST | 42CrMo4+QT | FAB003 | Axial | Unnotched hourglass bar | -1 | 573.4524 | 0 | 160 | 100000 | 0 |  |  | evento ambiguo: sin grieta | https://doi.org/10.5281/zenodo.21509581 | 5 | 151 | TRUE | FABEST: clasificacion previa no validada para inclusion | 5 | 2.758497
FAB003_2E+5 | FABEST | 42CrMo4+QT | FAB003 | Axial | Unnotched hourglass bar | -1 | 544.0032 | 0 | 160 | 200000 | 0 |  |  | evento ambiguo: sin grieta | https://doi.org/10.5281/zenodo.21509581 | 5.30103 | 152 | TRUE | FABEST: clasificacion previa no validada para inclusion | 5.30103 | 2.735601
FAB003_5E+5 | FABEST | 42CrMo4+QT | FAB003 | Axial | Unnotched hourglass bar | -1 | 513.9331 | 0 | 160 | 500000 | 0 |  |  | evento ambiguo: sin grieta | https://doi.org/10.5281/zenodo.21509581 | 5.69897 | 153 | TRUE | FABEST: clasificacion previa no validada para inclusion | 5.69897 | 2.710907
FAB003_1E+6 | FABEST | 42CrMo4+QT | FAB003 | Axial | Unnotched hourglass bar | -1 | 499.9328 | 0 | 160 | 1000000 | 0 |  |  | evento ambiguo: sin grieta | https://doi.org/10.5281/zenodo.21509581 | 6 | 154 | TRUE | FABEST: clasificacion previa no validada para inclusion | 6 | 2.698912
FAB003_2E+6 | FABEST | 42CrMo4+QT | FAB003 | Axial | Unnotched hourglass bar | -1 | 491.8095 | 0 | 160 | 2000000 | 0 |  |  | evento ambiguo: sin grieta | https://doi.org/10.5281/zenodo.21509581 | 6.30103 | 155 | TRUE | FABEST: clasificacion previa no validada para inclusion | 6.30103 | 2.691797
FAB003_5E+6 | FABEST | 42CrMo4+QT | FAB003 | Axial | Unnotched hourglass bar | -1 | 486.4987 | 0 | 160 | 5000000 | 0 |  |  | evento ambiguo: sin grieta | https://doi.org/10.5281/zenodo.21509581 | 6.69897 | 156 | TRUE | FABEST: clasificacion previa no validada para inclusion | 6.69897 | 2.687082
FAB003_1E+7 | FABEST | 42CrMo4+QT | FAB003 | Axial | Unnotched hourglass bar | -1 | 484.6475 | 0 | 160 | 10000000 | 0 |  |  | evento ambiguo: sin grieta | https://doi.org/10.5281/zenodo.21509581 | 7 | 157 | TRUE | FABEST: clasificacion previa no validada para inclusion | 7 | 2.685426
FAB003_2E+7 | FABEST | 42CrMo4+QT | FAB003 | Axial | Unnotched hourglass bar | -1 | 483.7059 | 0 | 160 | 20000000 | 0 |  |  | evento ambiguo: sin grieta | https://doi.org/10.5281/zenodo.21509581 | 7.30103 | 158 | TRUE | FABEST: clasificacion previa no validada para inclusion | 7.30103 | 2.684581
FAB003_5E+7 | FABEST | 42CrMo4+QT | FAB003 | Axial | Unnotched hourglass bar | -1 | 483.1356 | 0 | 160 | 50000000 | 0 |  |  | evento ambiguo: sin grieta | https://doi.org/10.5281/zenodo.21509581 | 7.69897 | 159 | TRUE | FABEST: clasificacion previa no validada para inclusion | 7.69897 | 2.684069
FAB003_1E+8 | FABEST | 42CrMo4+QT | FAB003 | Axial | Unnotched hourglass bar | -1 | 482.9447 | 0 | 160 | 100000000 | 0 |  |  | evento ambiguo: sin grieta | https://doi.org/10.5281/zenodo.21509581 | 8 | 160 | TRUE | FABEST: clasificacion previa no validada para inclusion | 8 | 2.683897
FAB003_1E+3 | FABEST | 42CrMo4+QT | FAB003 | Axial | Unnotched hourglass bar | -1 | 718.568 | 0 | 160 | 1000 | 0 |  |  | evento ambiguo: sin grieta | https://doi.org/10.5281/zenodo.21509581 | 3 | 161 | TRUE | FABEST: clasificacion previa no validada para inclusion | 3 | 2.856468
FAB003_2E+3 | FABEST | 42CrMo4+QT | FAB003 | Axial | Unnotched hourglass bar | -1 | 696.0438 | 0 | 160 | 2000 | 0 |  |  | evento ambiguo: sin grieta | https://doi.org/10.5281/zenodo.21509581 | 3.30103 | 162 | TRUE | FABEST: clasificacion previa no validada para inclusion | 3.30103 | 2.842637
FAB003_5E+3 | FABEST | 42CrMo4+QT | FAB003 | Axial | Unnotched hourglass bar | -1 | 666.2686 | 0 | 160 | 5000 | 0 |  |  | evento ambiguo: sin grieta | https://doi.org/10.5281/zenodo.21509581 | 3.69897 | 163 | TRUE | FABEST: clasificacion previa no validada para inclusion | 3.69897 | 2.823649
FAB003_1E+4 | FABEST | 42CrMo4+QT | FAB003 | Axial | Unnotched hourglass bar | -1 | 643.7445 | 0 | 160 | 10000 | 0 |  |  | evento ambiguo: sin grieta | https://doi.org/10.5281/zenodo.21509581 | 4 | 164 | TRUE | FABEST: clasificacion previa no validada para inclusion | 4 | 2.808714
FAB003_2E+4 | FABEST | 42CrMo4+QT | FAB003 | Axial | Unnotched hourglass bar | -1 | 621.2203 | 0 | 160 | 20000 | 0 |  |  | evento ambiguo: sin grieta | https://doi.org/10.5281/zenodo.21509581 | 4.30103 | 165 | TRUE | FABEST: clasificacion previa no validada para inclusion | 4.30103 | 2.793246
FAB003_5E+4 | FABEST | 42CrMo4+QT | FAB003 | Axial | Unnotched hourglass bar | -1 | 591.4451 | 0 | 160 | 50000 | 0 |  |  | evento ambiguo: sin grieta | https://doi.org/10.5281/zenodo.21509581 | 4.69897 | 166 | TRUE | FABEST: clasificacion previa no validada para inclusion | 4.69897 | 2.771914
FAB003_1E+5 | FABEST | 42CrMo4+QT | FAB003 | Axial | Unnotched hourglass bar | -1 | 568.921 | 0 | 160 | 100000 | 0 |  |  | evento ambiguo: sin grieta | https://doi.org/10.5281/zenodo.21509581 | 5 | 167 | TRUE | FABEST: clasificacion previa no validada para inclusion | 5 | 2.755052
FAB003_2E+5 | FABEST | 42CrMo4+QT | FAB003 | Axial | Unnotched hourglass bar | -1 | 546.3969 | 0 | 160 | 200000 | 0 |  |  | evento ambiguo: sin grieta | https://doi.org/10.5281/zenodo.21509581 | 5.30103 | 168 | TRUE | FABEST: clasificacion previa no validada para inclusion | 5.30103 | 2.737508
FAB003_5E+5 | FABEST | 42CrMo4+QT | FAB003 | Axial | Unnotched hourglass bar | -1 | 516.6216 | 0 | 160 | 500000 | 0 |  |  | evento ambiguo: sin grieta | https://doi.org/10.5281/zenodo.21509581 | 5.69897 | 169 | TRUE | FABEST: clasificacion previa no validada para inclusion | 5.69897 | 2.713173
FAB003_1E+6 | FABEST | 42CrMo4+QT | FAB003 | Axial | Unnotched hourglass bar | -1 | 494.0975 | 0 | 160 | 1000000 | 0 |  |  | evento ambiguo: sin grieta | https://doi.org/10.5281/zenodo.21509581 | 6 | 170 | TRUE | FABEST: clasificacion previa no validada para inclusion | 6 | 2.693813
FAB003_2E+6 | FABEST | 42CrMo4+QT | FAB003 | Axial | Unnotched hourglass bar | -1 | 471.5734 | 0 | 160 | 2000000 | 0 |  |  | evento ambiguo: sin grieta | https://doi.org/10.5281/zenodo.21509581 | 6.30103 | 171 | TRUE | FABEST: clasificacion previa no validada para inclusion | 6.30103 | 2.673549
FAB003_5E+6 | FABEST | 42CrMo4+QT | FAB003 | Axial | Unnotched hourglass bar | -1 | 441.7981 | 0 | 160 | 5000000 | 0 |  |  | evento ambiguo: sin grieta | https://doi.org/10.5281/zenodo.21509581 | 6.69897 | 172 | TRUE | FABEST: clasificacion previa no validada para inclusion | 6.69897 | 2.645224
FAB003_1E+7 | FABEST | 42CrMo4+QT | FAB003 | Axial | Unnotched hourglass bar | -1 | 419.274 | 0 | 160 | 10000000 | 0 |  |  | evento ambiguo: sin grieta | https://doi.org/10.5281/zenodo.21509581 | 7 | 173 | TRUE | FABEST: clasificacion previa no validada para inclusion | 7 | 2.622498
FAB003_2E+7 | FABEST | 42CrMo4+QT | FAB003 | Axial | Unnotched hourglass bar | -1 | 396.7499 | 0 | 160 | 20000000 | 0 |  |  | evento ambiguo: sin grieta | https://doi.org/10.5281/zenodo.21509581 | 7.30103 | 174 | TRUE | FABEST: clasificacion previa no validada para inclusion | 7.30103 | 2.598517
FAB003_5E+7 | FABEST | 42CrMo4+QT | FAB003 | Axial | Unnotched hourglass bar | -1 | 366.9746 | 0 | 160 | 50000000 | 0 |  |  | evento ambiguo: sin grieta | https://doi.org/10.5281/zenodo.21509581 | 7.69897 | 175 | TRUE | FABEST: clasificacion previa no validada para inclusion | 7.69897 | 2.564636
FAB003_1E+8 | FABEST | 42CrMo4+QT | FAB003 | Axial | Unnotched hourglass bar | -1 | 344.4505 | 0 | 160 | 100000000 | 0 |  |  | evento ambiguo: sin grieta | https://doi.org/10.5281/zenodo.21509581 | 8 | 176 | TRUE | FABEST: clasificacion previa no validada para inclusion | 8 | 2.537127
FAB004_7 | FABEST | 42CrMo4+QT | FAB004 | Axial | Unnotched dog-bone bar | -1 | 650 | 0 | 130 | 2284 | 0 | finished | no crack | evento ambiguo: sin grieta | https://doi.org/10.5281/zenodo.21509581 | 3.3586961 | 177 | TRUE | FABEST: clasificacion previa no validada para inclusion | 3.358696 | 2.812913
FAB004_3 | FABEST | 42CrMo4+QT | FAB004 | Axial | Unnotched dog-bone bar | -1 | 600 | 0 | 130 | 11362 | 0 | finished | no crack | evento ambiguo: sin grieta | https://doi.org/10.5281/zenodo.21509581 | 4.0554548 | 178 | TRUE | FABEST: clasificacion previa no validada para inclusion | 4.055455 | 2.778151
FAB004_6 | FABEST | 42CrMo4+QT | FAB004 | Axial | Unnotched dog-bone bar | -1 | 575 | 0 | 130 | 24209 | 0 | finished | no crack | evento ambiguo: sin grieta | https://doi.org/10.5281/zenodo.21509581 | 4.3839769 | 179 | TRUE | FABEST: clasificacion previa no validada para inclusion | 4.383977 | 2.759668
FAB004_4 | FABEST | 42CrMo4+QT | FAB004 | Axial | Unnotched dog-bone bar | -1 | 550 | 0 | 130 | 66638 | 0 | finished | no crack | evento ambiguo: sin grieta | https://doi.org/10.5281/zenodo.21509581 | 4.823722 | 180 | TRUE | FABEST: clasificacion previa no validada para inclusion | 4.823722 | 2.740363
FAB004_8 | FABEST | 42CrMo4+QT | FAB004 | Axial | Unnotched dog-bone bar | -1 | 530 | 0 | 130 | 179247 | 0 | finished | no crack | evento ambiguo: sin grieta | https://doi.org/10.5281/zenodo.21509581 | 5.2534519 | 181 | TRUE | FABEST: clasificacion previa no validada para inclusion | 5.253452 | 2.724276
FAB004_9 | FABEST | 42CrMo4+QT | FAB004 | Axial | Unnotched dog-bone bar | -1 | 510 | 0 | 130 | 634817 | 1 | finished | crack (transition fillet) | INCLUIR | https://doi.org/10.5281/zenodo.21509581 | 5.8026485 | 182 | TRUE | SELECCION_PRELIMINAR | 5.802649 | 2.70757
FAB004_10 | FABEST | 42CrMo4+QT | FAB004 | Axial | Unnotched dog-bone bar | -1 | 490 | 0 | 130 | 768957 | 0 | finished | metallography, no crack found | evento ambiguo: sin grieta | https://doi.org/10.5281/zenodo.21509581 | 5.8859021 | 183 | TRUE | FABEST: clasificacion previa no validada para inclusion | 5.885902 | 2.690196
FAB004_5 | FABEST | 42CrMo4+QT | FAB004 | Axial | Unnotched dog-bone bar | -1 | 500 | 0 | 130 | 1020122 | 0 | finished | no crack, radiography | evento ambiguo: sin grieta | https://doi.org/10.5281/zenodo.21509581 | 6.0086521 | 184 | TRUE | FABEST: clasificacion previa no validada para inclusion | 6.008652 | 2.69897
FAB004_2 | FABEST | 42CrMo4+QT | FAB004 | Axial | Unnotched dog-bone bar | -1 | 470 | 0 | 130 | 1602723 | 0 | interrupted | broken at the threads, radiography | INCLUIR | https://doi.org/10.5281/zenodo.21509581 | 6.2048585 | 185 | TRUE | SELECCION_PRELIMINAR | 6.204858 | 2.672098
FAB004_1 | FABEST | 42CrMo4+QT | FAB004 | Axial | Unnotched dog-bone bar | -1 | 480 | 0 | 130 | 2036795 | 1 | finished | crack (transition fillet) | INCLUIR | https://doi.org/10.5281/zenodo.21509581 | 6.3089473 | 186 | TRUE | SELECCION_PRELIMINAR | 6.308947 | 2.681241
FAB004_1E+3 | FABEST | 42CrMo4+QT | FAB004 | Axial | Unnotched dog-bone bar | -1 | 668.3207 | 0 | 130 | 1000 | 0 |  |  | evento ambiguo: sin grieta | https://doi.org/10.5281/zenodo.21509581 | 3 | 187 | TRUE | FABEST: clasificacion previa no validada para inclusion | 3 | 2.824985
FAB004_2E+3 | FABEST | 42CrMo4+QT | FAB004 | Axial | Unnotched dog-bone bar | -1 | 648.2282 | 0 | 130 | 2000 | 0 |  |  | evento ambiguo: sin grieta | https://doi.org/10.5281/zenodo.21509581 | 3.30103 | 188 | TRUE | FABEST: clasificacion previa no validada para inclusion | 3.30103 | 2.811728
FAB004_5E+3 | FABEST | 42CrMo4+QT | FAB004 | Axial | Unnotched dog-bone bar | -1 | 622.5914 | 0 | 130 | 5000 | 0 |  |  | evento ambiguo: sin grieta | https://doi.org/10.5281/zenodo.21509581 | 3.69897 | 189 | TRUE | FABEST: clasificacion previa no validada para inclusion | 3.69897 | 2.794203
FAB004_1E+4 | FABEST | 42CrMo4+QT | FAB004 | Axial | Unnotched dog-bone bar | -1 | 603.8737 | 0 | 130 | 10000 | 0 |  |  | evento ambiguo: sin grieta | https://doi.org/10.5281/zenodo.21509581 | 4 | 190 | TRUE | FABEST: clasificacion previa no validada para inclusion | 4 | 2.780946
FAB004_2E+4 | FABEST | 42CrMo4+QT | FAB004 | Axial | Unnotched dog-bone bar | -1 | 585.7188 | 0 | 130 | 20000 | 0 |  |  | evento ambiguo: sin grieta | https://doi.org/10.5281/zenodo.21509581 | 4.30103 | 191 | TRUE | FABEST: clasificacion previa no validada para inclusion | 4.30103 | 2.767689
FAB004_5E+4 | FABEST | 42CrMo4+QT | FAB004 | Axial | Unnotched dog-bone bar | -1 | 562.5542 | 0 | 130 | 50000 | 0 |  |  | evento ambiguo: sin grieta | https://doi.org/10.5281/zenodo.21509581 | 4.69897 | 192 | TRUE | FABEST: clasificacion previa no validada para inclusion | 4.69897 | 2.750164
FAB004_1E+5 | FABEST | 42CrMo4+QT | FAB004 | Axial | Unnotched dog-bone bar | -1 | 545.6415 | 0 | 130 | 100000 | 0 |  |  | evento ambiguo: sin grieta | https://doi.org/10.5281/zenodo.21509581 | 5 | 193 | TRUE | FABEST: clasificacion previa no validada para inclusion | 5 | 2.736907
FAB004_2E+5 | FABEST | 42CrMo4+QT | FAB004 | Axial | Unnotched dog-bone bar | -1 | 529.2373 | 0 | 130 | 200000 | 0 |  |  | evento ambiguo: sin grieta | https://doi.org/10.5281/zenodo.21509581 | 5.30103 | 194 | TRUE | FABEST: clasificacion previa no validada para inclusion | 5.30103 | 2.72365
FAB004_5E+5 | FABEST | 42CrMo4+QT | FAB004 | Axial | Unnotched dog-bone bar | -1 | 508.3065 | 0 | 130 | 500000 | 0 |  |  | evento ambiguo: sin grieta | https://doi.org/10.5281/zenodo.21509581 | 5.69897 | 195 | TRUE | FABEST: clasificacion previa no validada para inclusion | 5.69897 | 2.706126
FAB004_1E+6 | FABEST | 42CrMo4+QT | FAB004 | Axial | Unnotched dog-bone bar | -1 | 493.0247 | 0 | 130 | 1000000 | 0 |  |  | evento ambiguo: sin grieta | https://doi.org/10.5281/zenodo.21509581 | 6 | 196 | TRUE | FABEST: clasificacion previa no validada para inclusion | 6 | 2.692869
FAB004_2E+6 | FABEST | 42CrMo4+QT | FAB004 | Axial | Unnotched dog-bone bar | -1 | 478.2023 | 0 | 130 | 2000000 | 0 |  |  | evento ambiguo: sin grieta | https://doi.org/10.5281/zenodo.21509581 | 6.30103 | 197 | TRUE | FABEST: clasificacion previa no validada para inclusion | 6.30103 | 2.679612
FAB004_5E+6 | FABEST | 42CrMo4+QT | FAB004 | Axial | Unnotched dog-bone bar | -1 | 459.2899 | 0 | 130 | 5000000 | 0 |  |  | evento ambiguo: sin grieta | https://doi.org/10.5281/zenodo.21509581 | 6.69897 | 198 | TRUE | FABEST: clasificacion previa no validada para inclusion | 6.69897 | 2.662087
FAB004_1E+7 | FABEST | 42CrMo4+QT | FAB004 | Axial | Unnotched dog-bone bar | -1 | 445.4817 | 0 | 130 | 10000000 | 0 |  |  | evento ambiguo: sin grieta | https://doi.org/10.5281/zenodo.21509581 | 7 | 199 | TRUE | FABEST: clasificacion previa no validada para inclusion | 7 | 2.64883
FAB004_2E+7 | FABEST | 42CrMo4+QT | FAB004 | Axial | Unnotched dog-bone bar | -1 | 432.0887 | 0 | 130 | 20000000 | 0 |  |  | evento ambiguo: sin grieta | https://doi.org/10.5281/zenodo.21509581 | 7.30103 | 200 | TRUE | FABEST: clasificacion previa no validada para inclusion | 7.30103 | 2.635573
FAB004_5E+7 | FABEST | 42CrMo4+QT | FAB004 | Axial | Unnotched dog-bone bar | -1 | 415 | 0 | 130 | 50000000 | 0 |  |  | evento ambiguo: sin grieta | https://doi.org/10.5281/zenodo.21509581 | 7.69897 | 201 | TRUE | FABEST: clasificacion previa no validada para inclusion | 7.69897 | 2.618048
FAB004_1E+8 | FABEST | 42CrMo4+QT | FAB004 | Axial | Unnotched dog-bone bar | -1 | 402.5234 | 0 | 130 | 100000000 | 0 |  |  | evento ambiguo: sin grieta | https://doi.org/10.5281/zenodo.21509581 | 8 | 202 | TRUE | FABEST: clasificacion previa no validada para inclusion | 8 | 2.604791
FAB004_1E+3 | FABEST | 42CrMo4+QT | FAB004 | Axial | Unnotched dog-bone bar | -1 | 673.3415 | 0 | 130 | 1000 | 0 |  |  | evento ambiguo: sin grieta | https://doi.org/10.5281/zenodo.21509581 | 3 | 203 | TRUE | FABEST: clasificacion previa no validada para inclusion | 3 | 2.828235
FAB004_2E+3 | FABEST | 42CrMo4+QT | FAB004 | Axial | Unnotched dog-bone bar | -1 | 651.5887 | 0 | 130 | 2000 | 0 |  |  | evento ambiguo: sin grieta | https://doi.org/10.5281/zenodo.21509581 | 3.30103 | 204 | TRUE | FABEST: clasificacion previa no validada para inclusion | 3.30103 | 2.813974
FAB004_5E+3 | FABEST | 42CrMo4+QT | FAB004 | Axial | Unnotched dog-bone bar | -1 | 623.9194 | 0 | 130 | 5000 | 0 |  |  | evento ambiguo: sin grieta | https://doi.org/10.5281/zenodo.21509581 | 3.69897 | 205 | TRUE | FABEST: clasificacion previa no validada para inclusion | 3.69897 | 2.795128
FAB004_1E+4 | FABEST | 42CrMo4+QT | FAB004 | Axial | Unnotched dog-bone bar | -1 | 603.803 | 0 | 130 | 10000 | 0 |  |  | evento ambiguo: sin grieta | https://doi.org/10.5281/zenodo.21509581 | 4 | 206 | TRUE | FABEST: clasificacion previa no validada para inclusion | 4 | 2.780895
FAB004_2E+4 | FABEST | 42CrMo4+QT | FAB004 | Axial | Unnotched dog-bone bar | -1 | 584.3955 | 0 | 130 | 20000 | 0 |  |  | evento ambiguo: sin grieta | https://doi.org/10.5281/zenodo.21509581 | 4.30103 | 207 | TRUE | FABEST: clasificacion previa no validada para inclusion | 4.30103 | 2.766707
FAB004_5E+4 | FABEST | 42CrMo4+QT | FAB004 | Axial | Unnotched dog-bone bar | -1 | 559.889 | 0 | 130 | 50000 | 0 |  |  | evento ambiguo: sin grieta | https://doi.org/10.5281/zenodo.21509581 | 4.69897 | 208 | TRUE | FABEST: clasificacion previa no validada para inclusion | 4.69897 | 2.748102
FAB004_1E+5 | FABEST | 42CrMo4+QT | FAB004 | Axial | Unnotched dog-bone bar | -1 | 542.3361 | 0 | 130 | 100000 | 0 |  |  | evento ambiguo: sin grieta | https://doi.org/10.5281/zenodo.21509581 | 5 | 209 | TRUE | FABEST: clasificacion previa no validada para inclusion | 5 | 2.734269
FAB004_2E+5 | FABEST | 42CrMo4+QT | FAB004 | Axial | Unnotched dog-bone bar | -1 | 525.8412 | 0 | 130 | 200000 | 0 |  |  | evento ambiguo: sin grieta | https://doi.org/10.5281/zenodo.21509581 | 5.30103 | 210 | TRUE | FABEST: clasificacion previa no validada para inclusion | 5.30103 | 2.720855
FAB004_5E+5 | FABEST | 42CrMo4+QT | FAB004 | Axial | Unnotched dog-bone bar | -1 | 506.2654 | 0 | 130 | 500000 | 0 |  |  | evento ambiguo: sin grieta | https://doi.org/10.5281/zenodo.21509581 | 5.69897 | 211 | TRUE | FABEST: clasificacion previa no validada para inclusion | 5.69897 | 2.704378
FAB004_1E+6 | FABEST | 42CrMo4+QT | FAB004 | Axial | Unnotched dog-bone bar | -1 | 493.8181 | 0 | 130 | 1000000 | 0 |  |  | evento ambiguo: sin grieta | https://doi.org/10.5281/zenodo.21509581 | 6 | 212 | TRUE | FABEST: clasificacion previa no validada para inclusion | 6 | 2.693567
FAB004_2E+6 | FABEST | 42CrMo4+QT | FAB004 | Axial | Unnotched dog-bone bar | -1 | 484.0045 | 0 | 130 | 2000000 | 0 |  |  | evento ambiguo: sin grieta | https://doi.org/10.5281/zenodo.21509581 | 6.30103 | 213 | TRUE | FABEST: clasificacion previa no validada para inclusion | 6.30103 | 2.684849
FAB004_5E+6 | FABEST | 42CrMo4+QT | FAB004 | Axial | Unnotched dog-bone bar | -1 | 475.3609 | 0 | 130 | 5000000 | 0 |  |  | evento ambiguo: sin grieta | https://doi.org/10.5281/zenodo.21509581 | 6.69897 | 214 | TRUE | FABEST: clasificacion previa no validada para inclusion | 6.69897 | 2.677023
FAB004_1E+7 | FABEST | 42CrMo4+QT | FAB004 | Axial | Unnotched dog-bone bar | -1 | 471.604 | 0 | 130 | 10000000 | 0 |  |  | evento ambiguo: sin grieta | https://doi.org/10.5281/zenodo.21509581 | 7 | 215 | TRUE | FABEST: clasificacion previa no validada para inclusion | 7 | 2.673577
FAB004_2E+7 | FABEST | 42CrMo4+QT | FAB004 | Axial | Unnotched dog-bone bar | -1 | 469.4735 | 0 | 130 | 20000000 | 0 |  |  | evento ambiguo: sin grieta | https://doi.org/10.5281/zenodo.21509581 | 7.30103 | 216 | TRUE | FABEST: clasificacion previa no validada para inclusion | 7.30103 | 2.671611
FAB004_5E+7 | FABEST | 42CrMo4+QT | FAB004 | Axial | Unnotched dog-bone bar | -1 | 468.0954 | 0 | 130 | 50000000 | 0 |  |  | evento ambiguo: sin grieta | https://doi.org/10.5281/zenodo.21509581 | 7.69897 | 217 | TRUE | FABEST: clasificacion previa no validada para inclusion | 7.69897 | 2.670334
FAB004_1E+8 | FABEST | 42CrMo4+QT | FAB004 | Axial | Unnotched dog-bone bar | -1 | 467.6173 | 0 | 130 | 100000000 | 0 |  |  | evento ambiguo: sin grieta | https://doi.org/10.5281/zenodo.21509581 | 8 | 218 | TRUE | FABEST: clasificacion previa no validada para inclusion | 8 | 2.669891
FAB004_1E+3 | FABEST | 42CrMo4+QT | FAB004 | Axial | Unnotched dog-bone bar | -1 | 661.6518 | 0 | 130 | 1000 | 0 |  |  | evento ambiguo: sin grieta | https://doi.org/10.5281/zenodo.21509581 | 3 | 219 | TRUE | FABEST: clasificacion previa no validada para inclusion | 3 | 2.820629
FAB004_2E+3 | FABEST | 42CrMo4+QT | FAB004 | Axial | Unnotched dog-bone bar | -1 | 644.5947 | 0 | 130 | 2000 | 0 |  |  | evento ambiguo: sin grieta | https://doi.org/10.5281/zenodo.21509581 | 3.30103 | 220 | TRUE | FABEST: clasificacion previa no validada para inclusion | 3.30103 | 2.809287
FAB004_5E+3 | FABEST | 42CrMo4+QT | FAB004 | Axial | Unnotched dog-bone bar | -1 | 622.0465 | 0 | 130 | 5000 | 0 |  |  | evento ambiguo: sin grieta | https://doi.org/10.5281/zenodo.21509581 | 3.69897 | 221 | TRUE | FABEST: clasificacion previa no validada para inclusion | 3.69897 | 2.793823
FAB004_1E+4 | FABEST | 42CrMo4+QT | FAB004 | Axial | Unnotched dog-bone bar | -1 | 604.9895 | 0 | 130 | 10000 | 0 |  |  | evento ambiguo: sin grieta | https://doi.org/10.5281/zenodo.21509581 | 4 | 222 | TRUE | FABEST: clasificacion previa no validada para inclusion | 4 | 2.781748
FAB004_2E+4 | FABEST | 42CrMo4+QT | FAB004 | Axial | Unnotched dog-bone bar | -1 | 587.9325 | 0 | 130 | 20000 | 0 |  |  | evento ambiguo: sin grieta | https://doi.org/10.5281/zenodo.21509581 | 4.30103 | 223 | TRUE | FABEST: clasificacion previa no validada para inclusion | 4.30103 | 2.769327
FAB004_5E+4 | FABEST | 42CrMo4+QT | FAB004 | Axial | Unnotched dog-bone bar | -1 | 565.3843 | 0 | 130 | 50000 | 0 |  |  | evento ambiguo: sin grieta | https://doi.org/10.5281/zenodo.21509581 | 4.69897 | 224 | TRUE | FABEST: clasificacion previa no validada para inclusion | 4.69897 | 2.752344
FAB004_1E+5 | FABEST | 42CrMo4+QT | FAB004 | Axial | Unnotched dog-bone bar | -1 | 548.3272 | 0 | 130 | 100000 | 0 |  |  | evento ambiguo: sin grieta | https://doi.org/10.5281/zenodo.21509581 | 5 | 225 | TRUE | FABEST: clasificacion previa no validada para inclusion | 5 | 2.73904
FAB004_2E+5 | FABEST | 42CrMo4+QT | FAB004 | Axial | Unnotched dog-bone bar | -1 | 531.2702 | 0 | 130 | 200000 | 0 |  |  | evento ambiguo: sin grieta | https://doi.org/10.5281/zenodo.21509581 | 5.30103 | 226 | TRUE | FABEST: clasificacion previa no validada para inclusion | 5.30103 | 2.725315
FAB004_5E+5 | FABEST | 42CrMo4+QT | FAB004 | Axial | Unnotched dog-bone bar | -1 | 508.722 | 0 | 130 | 500000 | 0 |  |  | evento ambiguo: sin grieta | https://doi.org/10.5281/zenodo.21509581 | 5.69897 | 227 | TRUE | FABEST: clasificacion previa no validada para inclusion | 5.69897 | 2.706481
FAB004_1E+6 | FABEST | 42CrMo4+QT | FAB004 | Axial | Unnotched dog-bone bar | -1 | 491.665 | 0 | 130 | 1000000 | 0 |  |  | evento ambiguo: sin grieta | https://doi.org/10.5281/zenodo.21509581 | 6 | 228 | TRUE | FABEST: clasificacion previa no validada para inclusion | 6 | 2.691669
FAB004_2E+6 | FABEST | 42CrMo4+QT | FAB004 | Axial | Unnotched dog-bone bar | -1 | 474.6079 | 0 | 130 | 2000000 | 0 |  |  | evento ambiguo: sin grieta | https://doi.org/10.5281/zenodo.21509581 | 6.30103 | 229 | TRUE | FABEST: clasificacion previa no validada para inclusion | 6.30103 | 2.676335
FAB004_5E+6 | FABEST | 42CrMo4+QT | FAB004 | Axial | Unnotched dog-bone bar | -1 | 452.0597 | 0 | 130 | 5000000 | 0 |  |  | evento ambiguo: sin grieta | https://doi.org/10.5281/zenodo.21509581 | 6.69897 | 230 | TRUE | FABEST: clasificacion previa no validada para inclusion | 6.69897 | 2.655196
FAB004_1E+7 | FABEST | 42CrMo4+QT | FAB004 | Axial | Unnotched dog-bone bar | -1 | 435.0027 | 0 | 130 | 10000000 | 0 |  |  | evento ambiguo: sin grieta | https://doi.org/10.5281/zenodo.21509581 | 7 | 231 | TRUE | FABEST: clasificacion previa no validada para inclusion | 7 | 2.638492
FAB004_2E+7 | FABEST | 42CrMo4+QT | FAB004 | Axial | Unnotched dog-bone bar | -1 | 417.9456 | 0 | 130 | 20000000 | 0 |  |  | evento ambiguo: sin grieta | https://doi.org/10.5281/zenodo.21509581 | 7.30103 | 232 | TRUE | FABEST: clasificacion previa no validada para inclusion | 7.30103 | 2.62112
FAB004_5E+7 | FABEST | 42CrMo4+QT | FAB004 | Axial | Unnotched dog-bone bar | -1 | 395.3975 | 0 | 130 | 50000000 | 0 |  |  | evento ambiguo: sin grieta | https://doi.org/10.5281/zenodo.21509581 | 7.69897 | 233 | TRUE | FABEST: clasificacion previa no validada para inclusion | 7.69897 | 2.597034
FAB004_1E+8 | FABEST | 42CrMo4+QT | FAB004 | Axial | Unnotched dog-bone bar | -1 | 378.3404 | 0 | 130 | 100000000 | 0 |  |  | evento ambiguo: sin grieta | https://doi.org/10.5281/zenodo.21509581 | 8 | 234 | TRUE | FABEST: clasificacion previa no validada para inclusion | 8 | 2.577883
FAB005_9B | FABEST | 42CrMo4+QT | FAB005 | Axial | Unnotched hourglass hollow | -1 | 750 | 0 | 130 | 4995 | 1 | finished |  | INCLUIR | https://doi.org/10.5281/zenodo.21509581 | 3.6985355 | 235 | TRUE | Evento ambiguo; revisar fuente FABEST | 3.698535 | 2.875061
FAB005_8B | FABEST | 42CrMo4+QT | FAB005 | Axial | Unnotched hourglass hollow | -1 | 700 | 0 | 130 | 8404 | 1 | finished |  | INCLUIR | https://doi.org/10.5281/zenodo.21509581 | 3.924486 | 236 | TRUE | Evento ambiguo; revisar fuente FABEST | 3.924486 | 2.845098
FAB005_2 | FABEST | 42CrMo4+QT | FAB005 | Axial | Unnotched hourglass hollow | -1 | 650 | 0 | 130 | 15942 | 1 | finished |  | INCLUIR | https://doi.org/10.5281/zenodo.21509581 | 4.2025428 | 237 | TRUE | Evento ambiguo; revisar fuente FABEST | 4.202543 | 2.812913
FAB005_3 | FABEST | 42CrMo4+QT | FAB005 | Axial | Unnotched hourglass hollow | -1 | 550 | 0 | 130 | 26183 | 1 | finished |  | INCLUIR | https://doi.org/10.5281/zenodo.21509581 | 4.4180194 | 238 | TRUE | Evento ambiguo; revisar fuente FABEST | 4.418019 | 2.740363
FAB005_1 | FABEST | 42CrMo4+QT | FAB005 | Axial | Unnotched hourglass hollow | -1 | 600 | 0 | 130 | 31061 | 1 | finished |  | INCLUIR | https://doi.org/10.5281/zenodo.21509581 | 4.4922154 | 239 | TRUE | Evento ambiguo; revisar fuente FABEST | 4.492215 | 2.778151
FAB005_7 | FABEST | 42CrMo4+QT | FAB005 | Axial | Unnotched hourglass hollow | -1 | 520 | 0 | 130 | 137306 | 1 | finished |  | INCLUIR | https://doi.org/10.5281/zenodo.21509581 | 5.1376895 | 240 | TRUE | Evento ambiguo; revisar fuente FABEST | 5.13769 | 2.716003
FAB005_4 | FABEST | 42CrMo4+QT | FAB005 | Axial | Unnotched hourglass hollow | -1 | 550 | 0 | 130 | 159012 | 1 | finished |  | INCLUIR | https://doi.org/10.5281/zenodo.21509581 | 5.2014299 | 241 | TRUE | Evento ambiguo; revisar fuente FABEST | 5.20143 | 2.740363
FAB005_10 | FABEST | 42CrMo4+QT | FAB005 | Axial | Unnotched hourglass hollow | -1 | 530 | 0 | 130 | 234635 | 1 | finished |  | INCLUIR | https://doi.org/10.5281/zenodo.21509581 | 5.3703928 | 242 | TRUE | Evento ambiguo; revisar fuente FABEST | 5.370393 | 2.724276
FAB005_5 | FABEST | 42CrMo4+QT | FAB005 | Axial | Unnotched hourglass hollow | -1 | 530 | 0 | 130 | 246761 | 1 | finished |  | INCLUIR | https://doi.org/10.5281/zenodo.21509581 | 5.3922765 | 243 | TRUE | Evento ambiguo; revisar fuente FABEST | 5.392277 | 2.724276
FAB005_6 | FABEST | 42CrMo4+QT | FAB005 | Axial | Unnotched hourglass hollow | -1 | 525 | 0 | 130 | 503907 | 1 | finished |  | INCLUIR | https://doi.org/10.5281/zenodo.21509581 | 5.7023504 | 244 | TRUE | Evento ambiguo; revisar fuente FABEST | 5.70235 | 2.720159
FAB005_9 | FABEST | 42CrMo4+QT | FAB005 | Axial | Unnotched hourglass hollow | -1 | 520 | 0 | 130 | 10035415 | 0 | interrupted |  | INCLUIR | https://doi.org/10.5281/zenodo.21509581 | 7.0015353 | 245 | TRUE | SELECCION_PRELIMINAR | 7.001535 | 2.716003
FAB005_8 | FABEST | 42CrMo4+QT | FAB005 | Axial | Unnotched hourglass hollow | -1 | 510 | 0 | 130 | 20899649 | 0 | interrupted |  | INCLUIR | https://doi.org/10.5281/zenodo.21509581 | 7.320139 | 246 | TRUE | SELECCION_PRELIMINAR | 7.320139 | 2.70757
FAB005_1E+3 | FABEST | 42CrMo4+QT | FAB005 | Axial | Unnotched hourglass hollow | -1 | 846.3858 | 0 | 130 | 1000 | 0 |  |  | evento ambiguo: sin grieta | https://doi.org/10.5281/zenodo.21509581 | 3 | 247 | TRUE | FABEST: clasificacion previa no validada para inclusion | 3 | 2.927568
FAB005_2E+3 | FABEST | 42CrMo4+QT | FAB005 | Axial | Unnotched hourglass hollow | -1 | 794.5571 | 0 | 130 | 2000 | 0 |  |  | evento ambiguo: sin grieta | https://doi.org/10.5281/zenodo.21509581 | 3.30103 | 248 | TRUE | FABEST: clasificacion previa no validada para inclusion | 3.30103 | 2.900125
FAB005_5E+3 | FABEST | 42CrMo4+QT | FAB005 | Axial | Unnotched hourglass hollow | -1 | 730.8817 | 0 | 130 | 5000 | 0 |  |  | evento ambiguo: sin grieta | https://doi.org/10.5281/zenodo.21509581 | 3.69897 | 249 | TRUE | FABEST: clasificacion previa no validada para inclusion | 3.69897 | 2.863847
FAB005_1E+4 | FABEST | 42CrMo4+QT | FAB005 | Axial | Unnotched hourglass hollow | -1 | 686.126 | 0 | 130 | 10000 | 0 |  |  | evento ambiguo: sin grieta | https://doi.org/10.5281/zenodo.21509581 | 4 | 250 | TRUE | FABEST: clasificacion previa no validada para inclusion | 4 | 2.836404
FAB005_2E+4 | FABEST | 42CrMo4+QT | FAB005 | Axial | Unnotched hourglass hollow | -1 | 644.1108 | 0 | 130 | 20000 | 0 |  |  | evento ambiguo: sin grieta | https://doi.org/10.5281/zenodo.21509581 | 4.30103 | 251 | TRUE | FABEST: clasificacion previa no validada para inclusion | 4.30103 | 2.808961
FAB005_5E+4 | FABEST | 42CrMo4+QT | FAB005 | Axial | Unnotched hourglass hollow | -1 | 592.4921 | 0 | 130 | 50000 | 0 |  |  | evento ambiguo: sin grieta | https://doi.org/10.5281/zenodo.21509581 | 4.69897 | 252 | TRUE | FABEST: clasificacion previa no validada para inclusion | 4.69897 | 2.772683
FAB005_1E+5 | FABEST | 42CrMo4+QT | FAB005 | Axial | Unnotched hourglass hollow | -1 | 556.2107 | 0 | 130 | 100000 | 0 |  |  | evento ambiguo: sin grieta | https://doi.org/10.5281/zenodo.21509581 | 5 | 253 | TRUE | FABEST: clasificacion previa no validada para inclusion | 5 | 2.745239
FAB005_2E+5 | FABEST | 42CrMo4+QT | FAB005 | Axial | Unnotched hourglass hollow | -1 | 522.151 | 0 | 130 | 200000 | 0 |  |  | evento ambiguo: sin grieta | https://doi.org/10.5281/zenodo.21509581 | 5.30103 | 254 | TRUE | FABEST: clasificacion previa no validada para inclusion | 5.30103 | 2.717796
FAB005_5E+5 | FABEST | 42CrMo4+QT | FAB005 | Axial | Unnotched hourglass hollow | -1 | 480.3061 | 0 | 130 | 500000 | 0 |  |  | evento ambiguo: sin grieta | https://doi.org/10.5281/zenodo.21509581 | 5.69897 | 255 | TRUE | FABEST: clasificacion previa no validada para inclusion | 5.69897 | 2.681518
FAB005_1E+6 | FABEST | 42CrMo4+QT | FAB005 | Axial | Unnotched hourglass hollow | -1 | 450.8944 | 0 | 130 | 1000000 | 0 |  |  | evento ambiguo: sin grieta | https://doi.org/10.5281/zenodo.21509581 | 6 | 256 | TRUE | FABEST: clasificacion previa no validada para inclusion | 6 | 2.654075
FAB005_2E+6 | FABEST | 42CrMo4+QT | FAB005 | Axial | Unnotched hourglass hollow | -1 | 423.2837 | 0 | 130 | 2000000 | 0 |  |  | evento ambiguo: sin grieta | https://doi.org/10.5281/zenodo.21509581 | 6.30103 | 257 | TRUE | FABEST: clasificacion previa no validada para inclusion | 6.30103 | 2.626632
FAB005_5E+6 | FABEST | 42CrMo4+QT | FAB005 | Axial | Unnotched hourglass hollow | -1 | 389.362 | 0 | 130 | 5000000 | 0 |  |  | evento ambiguo: sin grieta | https://doi.org/10.5281/zenodo.21509581 | 6.69897 | 258 | TRUE | FABEST: clasificacion previa no validada para inclusion | 6.69897 | 2.590354
FAB005_1E+7 | FABEST | 42CrMo4+QT | FAB005 | Axial | Unnotched hourglass hollow | -1 | 365.5193 | 0 | 130 | 10000000 | 0 |  |  | evento ambiguo: sin grieta | https://doi.org/10.5281/zenodo.21509581 | 7 | 259 | TRUE | FABEST: clasificacion previa no validada para inclusion | 7 | 2.56291
FAB005_2E+7 | FABEST | 42CrMo4+QT | FAB005 | Axial | Unnotched hourglass hollow | -1 | 343.1366 | 0 | 130 | 20000000 | 0 |  |  | evento ambiguo: sin grieta | https://doi.org/10.5281/zenodo.21509581 | 7.30103 | 260 | TRUE | FABEST: clasificacion previa no validada para inclusion | 7.30103 | 2.535467
FAB005_5E+7 | FABEST | 42CrMo4+QT | FAB005 | Axial | Unnotched hourglass hollow | -1 | 315.6378 | 0 | 130 | 50000000 | 0 |  |  | evento ambiguo: sin grieta | https://doi.org/10.5281/zenodo.21509581 | 7.69897 | 261 | TRUE | FABEST: clasificacion previa no validada para inclusion | 7.69897 | 2.499189
FAB005_1E+8 | FABEST | 42CrMo4+QT | FAB005 | Axial | Unnotched hourglass hollow | -1 | 296.3096 | 0 | 130 | 100000000 | 0 |  |  | evento ambiguo: sin grieta | https://doi.org/10.5281/zenodo.21509581 | 8 | 262 | TRUE | FABEST: clasificacion previa no validada para inclusion | 8 | 2.471746
FAB005_1E+3 | FABEST | 42CrMo4+QT | FAB005 | Axial | Unnotched hourglass hollow | -1 | 918.2234 | 0 | 130 | 1000 | 0 |  |  | evento ambiguo: sin grieta | https://doi.org/10.5281/zenodo.21509581 | 3 | 263 | TRUE | FABEST: clasificacion previa no validada para inclusion | 3 | 2.962948
FAB005_2E+3 | FABEST | 42CrMo4+QT | FAB005 | Axial | Unnotched hourglass hollow | -1 | 858.9338 | 0 | 130 | 2000 | 0 |  |  | evento ambiguo: sin grieta | https://doi.org/10.5281/zenodo.21509581 | 3.30103 | 264 | TRUE | FABEST: clasificacion previa no validada para inclusion | 3.30103 | 2.93396
FAB005_5E+3 | FABEST | 42CrMo4+QT | FAB005 | Axial | Unnotched hourglass hollow | -1 | 754.5063 | 0 | 130 | 5000 | 0 |  |  | evento ambiguo: sin grieta | https://doi.org/10.5281/zenodo.21509581 | 3.69897 | 265 | TRUE | FABEST: clasificacion previa no validada para inclusion | 3.69897 | 2.877663
FAB005_1E+4 | FABEST | 42CrMo4+QT | FAB005 | Axial | Unnotched hourglass hollow | -1 | 674.9889 | 0 | 130 | 10000 | 0 |  |  | evento ambiguo: sin grieta | https://doi.org/10.5281/zenodo.21509581 | 4 | 266 | TRUE | FABEST: clasificacion previa no validada para inclusion | 4 | 2.829297
FAB005_2E+4 | FABEST | 42CrMo4+QT | FAB005 | Axial | Unnotched hourglass hollow | -1 | 612.2136 | 0 | 130 | 20000 | 0 |  |  | evento ambiguo: sin grieta | https://doi.org/10.5281/zenodo.21509581 | 4.30103 | 267 | TRUE | FABEST: clasificacion previa no validada para inclusion | 4.30103 | 2.786903
FAB005_5E+4 | FABEST | 42CrMo4+QT | FAB005 | Axial | Unnotched hourglass hollow | -1 | 561.2676 | 0 | 130 | 50000 | 0 |  |  | evento ambiguo: sin grieta | https://doi.org/10.5281/zenodo.21509581 | 4.69897 | 268 | TRUE | FABEST: clasificacion previa no validada para inclusion | 4.69897 | 2.74917
FAB005_1E+5 | FABEST | 42CrMo4+QT | FAB005 | Axial | Unnotched hourglass hollow | -1 | 541.1275 | 0 | 130 | 100000 | 0 |  |  | evento ambiguo: sin grieta | https://doi.org/10.5281/zenodo.21509581 | 5 | 269 | TRUE | FABEST: clasificacion previa no validada para inclusion | 5 | 2.7333
FAB005_2E+5 | FABEST | 42CrMo4+QT | FAB005 | Axial | Unnotched hourglass hollow | -1 | 530.3343 | 0 | 130 | 200000 | 0 |  |  | evento ambiguo: sin grieta | https://doi.org/10.5281/zenodo.21509581 | 5.30103 | 270 | TRUE | FABEST: clasificacion previa no validada para inclusion | 5.30103 | 2.72455
FAB005_5E+5 | FABEST | 42CrMo4+QT | FAB005 | Axial | Unnotched hourglass hollow | -1 | 523.6059 | 0 | 130 | 500000 | 0 |  |  | evento ambiguo: sin grieta | https://doi.org/10.5281/zenodo.21509581 | 5.69897 | 271 | TRUE | FABEST: clasificacion previa no validada para inclusion | 5.69897 | 2.719005
FAB005_1E+6 | FABEST | 42CrMo4+QT | FAB005 | Axial | Unnotched hourglass hollow | -1 | 521.3192 | 0 | 130 | 1000000 | 0 |  |  | evento ambiguo: sin grieta | https://doi.org/10.5281/zenodo.21509581 | 6 | 272 | TRUE | FABEST: clasificacion previa no validada para inclusion | 6 | 2.717104
FAB005_2E+6 | FABEST | 42CrMo4+QT | FAB005 | Axial | Unnotched hourglass hollow | -1 | 520.1674 | 0 | 130 | 2000000 | 0 |  |  | evento ambiguo: sin grieta | https://doi.org/10.5281/zenodo.21509581 | 6.30103 | 273 | TRUE | FABEST: clasificacion previa no validada para inclusion | 6.30103 | 2.716143
FAB005_5E+6 | FABEST | 42CrMo4+QT | FAB005 | Axial | Unnotched hourglass hollow | -1 | 519.4735 | 0 | 130 | 5000000 | 0 |  |  | evento ambiguo: sin grieta | https://doi.org/10.5281/zenodo.21509581 | 6.69897 | 274 | TRUE | FABEST: clasificacion previa no validada para inclusion | 6.69897 | 2.715563
FAB005_1E+7 | FABEST | 42CrMo4+QT | FAB005 | Axial | Unnotched hourglass hollow | -1 | 519.2418 | 0 | 130 | 10000000 | 0 |  |  | evento ambiguo: sin grieta | https://doi.org/10.5281/zenodo.21509581 | 7 | 275 | TRUE | FABEST: clasificacion previa no validada para inclusion | 7 | 2.71537
FAB005_2E+7 | FABEST | 42CrMo4+QT | FAB005 | Axial | Unnotched hourglass hollow | -1 | 519.1259 | 0 | 130 | 20000000 | 0 |  |  | evento ambiguo: sin grieta | https://doi.org/10.5281/zenodo.21509581 | 7.30103 | 276 | TRUE | FABEST: clasificacion previa no validada para inclusion | 7.30103 | 2.715273
FAB005_5E+7 | FABEST | 42CrMo4+QT | FAB005 | Axial | Unnotched hourglass hollow | -1 | 519.0563 | 0 | 130 | 50000000 | 0 |  |  | evento ambiguo: sin grieta | https://doi.org/10.5281/zenodo.21509581 | 7.69897 | 277 | TRUE | FABEST: clasificacion previa no validada para inclusion | 7.69897 | 2.715214
FAB005_1E+8 | FABEST | 42CrMo4+QT | FAB005 | Axial | Unnotched hourglass hollow | -1 | 519.0331 | 0 | 130 | 100000000 | 0 |  |  | evento ambiguo: sin grieta | https://doi.org/10.5281/zenodo.21509581 | 8 | 278 | TRUE | FABEST: clasificacion previa no validada para inclusion | 8 | 2.715195
FAB005_1E+3 | FABEST | 42CrMo4+QT | FAB005 | Axial | Unnotched hourglass hollow | -1 | 820.7644 | 0 | 130 | 1000 | 0 |  |  | evento ambiguo: sin grieta | https://doi.org/10.5281/zenodo.21509581 | 3 | 279 | TRUE | FABEST: clasificacion previa no validada para inclusion | 3 | 2.914218
FAB005_2E+3 | FABEST | 42CrMo4+QT | FAB005 | Axial | Unnotched hourglass hollow | -1 | 781.2451 | 0 | 130 | 2000 | 0 |  |  | evento ambiguo: sin grieta | https://doi.org/10.5281/zenodo.21509581 | 3.30103 | 280 | TRUE | FABEST: clasificacion previa no validada para inclusion | 3.30103 | 2.892787
FAB005_5E+3 | FABEST | 42CrMo4+QT | FAB005 | Axial | Unnotched hourglass hollow | -1 | 729.0036 | 0 | 130 | 5000 | 0 |  |  | evento ambiguo: sin grieta | https://doi.org/10.5281/zenodo.21509581 | 3.69897 | 281 | TRUE | FABEST: clasificacion previa no validada para inclusion | 3.69897 | 2.86273
FAB005_1E+4 | FABEST | 42CrMo4+QT | FAB005 | Axial | Unnotched hourglass hollow | -1 | 689.4843 | 0 | 130 | 10000 | 0 |  |  | evento ambiguo: sin grieta | https://doi.org/10.5281/zenodo.21509581 | 4 | 282 | TRUE | FABEST: clasificacion previa no validada para inclusion | 4 | 2.838524
FAB005_2E+4 | FABEST | 42CrMo4+QT | FAB005 | Axial | Unnotched hourglass hollow | -1 | 649.9651 | 0 | 130 | 20000 | 0 |  |  | evento ambiguo: sin grieta | https://doi.org/10.5281/zenodo.21509581 | 4.30103 | 283 | TRUE | FABEST: clasificacion previa no validada para inclusion | 4.30103 | 2.81289
FAB005_5E+4 | FABEST | 42CrMo4+QT | FAB005 | Axial | Unnotched hourglass hollow | -1 | 597.7235 | 0 | 130 | 50000 | 0 |  |  | evento ambiguo: sin grieta | https://doi.org/10.5281/zenodo.21509581 | 4.69897 | 284 | TRUE | FABEST: clasificacion previa no validada para inclusion | 4.69897 | 2.7765
FAB005_1E+5 | FABEST | 42CrMo4+QT | FAB005 | Axial | Unnotched hourglass hollow | -1 | 558.2043 | 0 | 130 | 100000 | 0 |  |  | evento ambiguo: sin grieta | https://doi.org/10.5281/zenodo.21509581 | 5 | 285 | TRUE | FABEST: clasificacion previa no validada para inclusion | 5 | 2.746793
FAB005_2E+5 | FABEST | 42CrMo4+QT | FAB005 | Axial | Unnotched hourglass hollow | -1 | 518.6851 | 0 | 130 | 200000 | 0 |  |  | evento ambiguo: sin grieta | https://doi.org/10.5281/zenodo.21509581 | 5.30103 | 286 | TRUE | FABEST: clasificacion previa no validada para inclusion | 5.30103 | 2.714904
FAB005_5E+5 | FABEST | 42CrMo4+QT | FAB005 | Axial | Unnotched hourglass hollow | -1 | 466.4435 | 0 | 130 | 500000 | 0 |  |  | evento ambiguo: sin grieta | https://doi.org/10.5281/zenodo.21509581 | 5.69897 | 287 | TRUE | FABEST: clasificacion previa no validada para inclusion | 5.69897 | 2.668799
FAB005_1E+6 | FABEST | 42CrMo4+QT | FAB005 | Axial | Unnotched hourglass hollow | -1 | 426.9243 | 0 | 130 | 1000000 | 0 |  |  | evento ambiguo: sin grieta | https://doi.org/10.5281/zenodo.21509581 | 6 | 288 | TRUE | FABEST: clasificacion previa no validada para inclusion | 6 | 2.630351
FAB005_2E+6 | FABEST | 42CrMo4+QT | FAB005 | Axial | Unnotched hourglass hollow | -1 | 387.4051 | 0 | 130 | 2000000 | 0 |  |  | evento ambiguo: sin grieta | https://doi.org/10.5281/zenodo.21509581 | 6.30103 | 289 | TRUE | FABEST: clasificacion previa no validada para inclusion | 6.30103 | 2.588165
FAB005_5E+6 | FABEST | 42CrMo4+QT | FAB005 | Axial | Unnotched hourglass hollow | -1 | 335.1635 | 0 | 130 | 5000000 | 0 |  |  | evento ambiguo: sin grieta | https://doi.org/10.5281/zenodo.21509581 | 6.69897 | 290 | TRUE | FABEST: clasificacion previa no validada para inclusion | 6.69897 | 2.525257
FAB005_1E+7 | FABEST | 42CrMo4+QT | FAB005 | Axial | Unnotched hourglass hollow | -1 | 295.6443 | 0 | 130 | 10000000 | 0 |  |  | evento ambiguo: sin grieta | https://doi.org/10.5281/zenodo.21509581 | 7 | 291 | TRUE | FABEST: clasificacion previa no validada para inclusion | 7 | 2.470769
FAB005_2E+7 | FABEST | 42CrMo4+QT | FAB005 | Axial | Unnotched hourglass hollow | -1 | 256.125 | 0 | 130 | 20000000 | 0 |  |  | evento ambiguo: sin grieta | https://doi.org/10.5281/zenodo.21509581 | 7.30103 | 292 | TRUE | FABEST: clasificacion previa no validada para inclusion | 7.30103 | 2.408452
FAB005_5E+7 | FABEST | 42CrMo4+QT | FAB005 | Axial | Unnotched hourglass hollow | -1 | 203.8835 | 0 | 130 | 50000000 | 0 |  |  | evento ambiguo: sin grieta | https://doi.org/10.5281/zenodo.21509581 | 7.69897 | 293 | TRUE | FABEST: clasificacion previa no validada para inclusion | 7.69897 | 2.309382
FAB005_1E+8 | FABEST | 42CrMo4+QT | FAB005 | Axial | Unnotched hourglass hollow | -1 | 164.3642 | 0 | 130 | 100000000 | 0 |  |  | evento ambiguo: sin grieta | https://doi.org/10.5281/zenodo.21509581 | 8 | 294 | TRUE | FABEST: clasificacion previa no validada para inclusion | 8 | 2.215807
FAB006_9B | FABEST | 42CrMo4+QT | FAB006 | Axial | Unnotched dog-bone hollow | -1 | 701.9 | 0 | 100 | 1657 | 1 | finished |  | INCLUIR | https://doi.org/10.5281/zenodo.21509581 | 3.2193225 | 295 | TRUE | Evento ambiguo; revisar fuente FABEST | 3.219323 | 2.846275
FAB006_7B | FABEST | 42CrMo4+QT | FAB006 | Axial | Unnotched dog-bone hollow | -1 | 678.2 | 0 | 100 | 4507 | 1 | finished |  | INCLUIR | https://doi.org/10.5281/zenodo.21509581 | 3.6538876 | 296 | TRUE | Evento ambiguo; revisar fuente FABEST | 3.653888 | 2.831358
FAB006_4B | FABEST | 42CrMo4+QT | FAB006 | Axial | Unnotched dog-bone hollow | -1 | 644.8 | 0 | 100 | 5125 | 1 | finished |  | INCLUIR | https://doi.org/10.5281/zenodo.21509581 | 3.7096939 | 297 | TRUE | Evento ambiguo; revisar fuente FABEST | 3.709694 | 2.809425
FAB006_6 | FABEST | 42CrMo4+QT | FAB006 | Axial | Unnotched dog-bone hollow | -1 | 627.1 | 0 | 100 | 28019 | 1 | finished |  | INCLUIR | https://doi.org/10.5281/zenodo.21509581 | 4.4474526 | 298 | TRUE | Evento ambiguo; revisar fuente FABEST | 4.447453 | 2.797337
FAB006_1 | FABEST | 42CrMo4+QT | FAB006 | Axial | Unnotched dog-bone hollow | -1 | 594.8 | 0 | 100 | 28750 | 1 | finished |  | INCLUIR | https://doi.org/10.5281/zenodo.21509581 | 4.4586378 | 299 | TRUE | Evento ambiguo; revisar fuente FABEST | 4.458638 | 2.774371
FAB006_3 | FABEST | 42CrMo4+QT | FAB006 | Axial | Unnotched dog-bone hollow | -1 | 562.7 | 0 | 100 | 73450 | 1 | finished |  | INCLUIR | https://doi.org/10.5281/zenodo.21509581 | 4.8659918 | 300 | TRUE | Evento ambiguo; revisar fuente FABEST | 4.865992 | 2.750277
FAB006_8 | FABEST | 42CrMo4+QT | FAB006 | Axial | Unnotched dog-bone hollow | -1 | 500 | 0 | 100 | 108534 | 1 | finished |  | INCLUIR | https://doi.org/10.5281/zenodo.21509581 | 5.0355658 | 301 | TRUE | Evento ambiguo; revisar fuente FABEST | 5.035566 | 2.69897
FAB006_5 | FABEST | 42CrMo4+QT | FAB006 | Axial | Unnotched dog-bone hollow | -1 | 500 | 0 | 100 | 168515 | 1 | finished |  | INCLUIR | https://doi.org/10.5281/zenodo.21509581 | 5.2266386 | 302 | TRUE | Evento ambiguo; revisar fuente FABEST | 5.226639 | 2.69897
FAB006_2 | FABEST | 42CrMo4+QT | FAB006 | Axial | Unnotched dog-bone hollow | -1 | 499.9 | 0 | 100 | 310828 | 1 | finished |  | INCLUIR | https://doi.org/10.5281/zenodo.21509581 | 5.4925201 | 303 | TRUE | Evento ambiguo; revisar fuente FABEST | 5.49252 | 2.698883
FAB006_7 | FABEST | 42CrMo4+QT | FAB006 | Axial | Unnotched dog-bone hollow | -1 | 452.1 | 0 | 100 | 10000000 | 0 | interrupted |  | INCLUIR | https://doi.org/10.5281/zenodo.21509581 | 7 | 304 | TRUE | SELECCION_PRELIMINAR | 7 | 2.655235
FAB006_4 | FABEST | 42CrMo4+QT | FAB006 | Axial | Unnotched dog-bone hollow | -1 | 429.8 | 0 | 100 | 10000000 | 0 | interrupted |  | INCLUIR | https://doi.org/10.5281/zenodo.21509581 | 7 | 305 | TRUE | SELECCION_PRELIMINAR | 7 | 2.633266
FAB006_10 | FABEST | 42CrMo4+QT | FAB006 | Axial | Unnotched dog-bone hollow | -1 | 500.2 | 0 | 100 | 16725927 | 1 | finished |  | INCLUIR | https://doi.org/10.5281/zenodo.21509581 | 7.2233902 | 306 | TRUE | Evento ambiguo; revisar fuente FABEST | 7.22339 | 2.699144
FAB006_9 | FABEST | 42CrMo4+QT | FAB006 | Axial | Unnotched dog-bone hollow | -1 | 451.3 | 0 | 100 | 35000000 | 0 | interrupted |  | INCLUIR | https://doi.org/10.5281/zenodo.21509581 | 7.544068 | 307 | TRUE | SELECCION_PRELIMINAR | 7.544068 | 2.654465
FAB006_1E+3 | FABEST | 42CrMo4+QT | FAB006 | Axial | Unnotched dog-bone hollow | -1 | 760.267 | 0 | 100 | 1000 | 0 |  |  | evento ambiguo: sin grieta | https://doi.org/10.5281/zenodo.21509581 | 3 | 308 | TRUE | FABEST: clasificacion previa no validada para inclusion | 3 | 2.880966
FAB006_2E+3 | FABEST | 42CrMo4+QT | FAB006 | Axial | Unnotched dog-bone hollow | -1 | 720.2438 | 0 | 100 | 2000 | 0 |  |  | evento ambiguo: sin grieta | https://doi.org/10.5281/zenodo.21509581 | 3.30103 | 309 | TRUE | FABEST: clasificacion previa no validada para inclusion | 3.30103 | 2.85748
FAB006_5E+3 | FABEST | 42CrMo4+QT | FAB006 | Axial | Unnotched dog-bone hollow | -1 | 670.5512 | 0 | 100 | 5000 | 0 |  |  | evento ambiguo: sin grieta | https://doi.org/10.5281/zenodo.21509581 | 3.69897 | 310 | TRUE | FABEST: clasificacion previa no validada para inclusion | 3.69897 | 2.826432
FAB006_1E+4 | FABEST | 42CrMo4+QT | FAB006 | Axial | Unnotched dog-bone hollow | -1 | 635.2511 | 0 | 100 | 10000 | 0 |  |  | evento ambiguo: sin grieta | https://doi.org/10.5281/zenodo.21509581 | 4 | 311 | TRUE | FABEST: clasificacion previa no validada para inclusion | 4 | 2.802945
FAB006_2E+4 | FABEST | 42CrMo4+QT | FAB006 | Axial | Unnotched dog-bone hollow | -1 | 601.8092 | 0 | 100 | 20000 | 0 |  |  | evento ambiguo: sin grieta | https://doi.org/10.5281/zenodo.21509581 | 4.30103 | 312 | TRUE | FABEST: clasificacion previa no validada para inclusion | 4.30103 | 2.779459
FAB006_5E+4 | FABEST | 42CrMo4+QT | FAB006 | Axial | Unnotched dog-bone hollow | -1 | 560.2879 | 0 | 100 | 50000 | 0 |  |  | evento ambiguo: sin grieta | https://doi.org/10.5281/zenodo.21509581 | 4.69897 | 313 | TRUE | FABEST: clasificacion previa no validada para inclusion | 4.69897 | 2.748411
FAB006_1E+5 | FABEST | 42CrMo4+QT | FAB006 | Axial | Unnotched dog-bone hollow | -1 | 530.7924 | 0 | 100 | 100000 | 0 |  |  | evento ambiguo: sin grieta | https://doi.org/10.5281/zenodo.21509581 | 5 | 314 | TRUE | FABEST: clasificacion previa no validada para inclusion | 5 | 2.724925
FAB006_2E+5 | FABEST | 42CrMo4+QT | FAB006 | Axial | Unnotched dog-bone hollow | -1 | 502.8496 | 0 | 100 | 200000 | 0 |  |  | evento ambiguo: sin grieta | https://doi.org/10.5281/zenodo.21509581 | 5.30103 | 315 | TRUE | FABEST: clasificacion previa no validada para inclusion | 5.30103 | 2.701438
FAB006_5E+5 | FABEST | 42CrMo4+QT | FAB006 | Axial | Unnotched dog-bone hollow | -1 | 468.1559 | 0 | 100 | 500000 | 0 |  |  | evento ambiguo: sin grieta | https://doi.org/10.5281/zenodo.21509581 | 5.69897 | 316 | TRUE | FABEST: clasificacion previa no validada para inclusion | 5.69897 | 2.670391
FAB006_1E+6 | FABEST | 42CrMo4+QT | FAB006 | Axial | Unnotched dog-bone hollow | -1 | 443.5105 | 0 | 100 | 1000000 | 0 |  |  | evento ambiguo: sin grieta | https://doi.org/10.5281/zenodo.21509581 | 6 | 317 | TRUE | FABEST: clasificacion previa no validada para inclusion | 6 | 2.646904
FAB006_2E+6 | FABEST | 42CrMo4+QT | FAB006 | Axial | Unnotched dog-bone hollow | -1 | 420.1626 | 0 | 100 | 2000000 | 0 |  |  | evento ambiguo: sin grieta | https://doi.org/10.5281/zenodo.21509581 | 6.30103 | 318 | TRUE | FABEST: clasificacion previa no validada para inclusion | 6.30103 | 2.623417
FAB006_5E+6 | FABEST | 42CrMo4+QT | FAB006 | Axial | Unnotched dog-bone hollow | -1 | 391.1738 | 0 | 100 | 5000000 | 0 |  |  | evento ambiguo: sin grieta | https://doi.org/10.5281/zenodo.21509581 | 6.69897 | 319 | TRUE | FABEST: clasificacion previa no validada para inclusion | 6.69897 | 2.59237
FAB006_1E+7 | FABEST | 42CrMo4+QT | FAB006 | Axial | Unnotched dog-bone hollow | -1 | 370.581 | 0 | 100 | 10000000 | 0 |  |  | evento ambiguo: sin grieta | https://doi.org/10.5281/zenodo.21509581 | 7 | 320 | TRUE | FABEST: clasificacion previa no validada para inclusion | 7 | 2.568883
FAB006_2E+7 | FABEST | 42CrMo4+QT | FAB006 | Axial | Unnotched dog-bone hollow | -1 | 351.0723 | 0 | 100 | 20000000 | 0 |  |  | evento ambiguo: sin grieta | https://doi.org/10.5281/zenodo.21509581 | 7.30103 | 321 | TRUE | FABEST: clasificacion previa no validada para inclusion | 7.30103 | 2.545397
FAB006_5E+7 | FABEST | 42CrMo4+QT | FAB006 | Axial | Unnotched dog-bone hollow | -1 | 326.8504 | 0 | 100 | 50000000 | 0 |  |  | evento ambiguo: sin grieta | https://doi.org/10.5281/zenodo.21509581 | 7.69897 | 322 | TRUE | FABEST: clasificacion previa no validada para inclusion | 7.69897 | 2.514349
FAB006_1E+8 | FABEST | 42CrMo4+QT | FAB006 | Axial | Unnotched dog-bone hollow | -1 | 309.6438 | 0 | 100 | 100000000 | 0 |  |  | evento ambiguo: sin grieta | https://doi.org/10.5281/zenodo.21509581 | 8 | 323 | TRUE | FABEST: clasificacion previa no validada para inclusion | 8 | 2.490862
FAB006_1E+3 | FABEST | 42CrMo4+QT | FAB006 | Axial | Unnotched dog-bone hollow | -1 | 695.503 | 0 | 100 | 1000 | 0 |  |  | evento ambiguo: sin grieta | https://doi.org/10.5281/zenodo.21509581 | 3 | 324 | TRUE | FABEST: clasificacion previa no validada para inclusion | 3 | 2.842299
FAB006_2E+3 | FABEST | 42CrMo4+QT | FAB006 | Axial | Unnotched dog-bone hollow | -1 | 689.0423 | 0 | 100 | 2000 | 0 |  |  | evento ambiguo: sin grieta | https://doi.org/10.5281/zenodo.21509581 | 3.30103 | 325 | TRUE | FABEST: clasificacion previa no validada para inclusion | 3.30103 | 2.838246
FAB006_5E+3 | FABEST | 42CrMo4+QT | FAB006 | Axial | Unnotched dog-bone hollow | -1 | 671.8283 | 0 | 100 | 5000 | 0 |  |  | evento ambiguo: sin grieta | https://doi.org/10.5281/zenodo.21509581 | 3.69897 | 326 | TRUE | FABEST: clasificacion previa no validada para inclusion | 3.69897 | 2.827258
FAB006_1E+4 | FABEST | 42CrMo4+QT | FAB006 | Axial | Unnotched dog-bone hollow | -1 | 648.7576 | 0 | 100 | 10000 | 0 |  |  | evento ambiguo: sin grieta | https://doi.org/10.5281/zenodo.21509581 | 4 | 327 | TRUE | FABEST: clasificacion previa no validada para inclusion | 4 | 2.812082
FAB006_2E+4 | FABEST | 42CrMo4+QT | FAB006 | Axial | Unnotched dog-bone hollow | -1 | 616.1909 | 0 | 100 | 20000 | 0 |  |  | evento ambiguo: sin grieta | https://doi.org/10.5281/zenodo.21509581 | 4.30103 | 328 | TRUE | FABEST: clasificacion previa no validada para inclusion | 4.30103 | 2.789715
FAB006_5E+4 | FABEST | 42CrMo4+QT | FAB006 | Axial | Unnotched dog-bone hollow | -1 | 566.6107 | 0 | 100 | 50000 | 0 |  |  | evento ambiguo: sin grieta | https://doi.org/10.5281/zenodo.21509581 | 4.69897 | 329 | TRUE | FABEST: clasificacion previa no validada para inclusion | 4.69897 | 2.753285
FAB006_1E+5 | FABEST | 42CrMo4+QT | FAB006 | Axial | Unnotched dog-bone hollow | -1 | 534.2506 | 0 | 100 | 100000 | 0 |  |  | evento ambiguo: sin grieta | https://doi.org/10.5281/zenodo.21509581 | 5 | 330 | TRUE | FABEST: clasificacion previa no validada para inclusion | 5 | 2.727745
FAB006_2E+5 | FABEST | 42CrMo4+QT | FAB006 | Axial | Unnotched dog-bone hollow | -1 | 511.4141 | 0 | 100 | 200000 | 0 |  |  | evento ambiguo: sin grieta | https://doi.org/10.5281/zenodo.21509581 | 5.30103 | 331 | TRUE | FABEST: clasificacion previa no validada para inclusion | 5.30103 | 2.708773
FAB006_5E+5 | FABEST | 42CrMo4+QT | FAB006 | Axial | Unnotched dog-bone hollow | -1 | 494.4144 | 0 | 100 | 500000 | 0 |  |  | evento ambiguo: sin grieta | https://doi.org/10.5281/zenodo.21509581 | 5.69897 | 332 | TRUE | FABEST: clasificacion previa no validada para inclusion | 5.69897 | 2.694091
FAB006_1E+6 | FABEST | 42CrMo4+QT | FAB006 | Axial | Unnotched dog-bone hollow | -1 | 488.0415 | 0 | 100 | 1000000 | 0 |  |  | evento ambiguo: sin grieta | https://doi.org/10.5281/zenodo.21509581 | 6 | 333 | TRUE | FABEST: clasificacion previa no validada para inclusion | 6 | 2.688457
FAB006_2E+6 | FABEST | 42CrMo4+QT | FAB006 | Axial | Unnotched dog-bone hollow | -1 | 484.7033 | 0 | 100 | 2000000 | 0 |  |  | evento ambiguo: sin grieta | https://doi.org/10.5281/zenodo.21509581 | 6.30103 | 334 | TRUE | FABEST: clasificacion previa no validada para inclusion | 6.30103 | 2.685476
FAB006_5E+6 | FABEST | 42CrMo4+QT | FAB006 | Axial | Unnotched dog-bone hollow | -1 | 482.6489 | 0 | 100 | 5000000 | 0 |  |  | evento ambiguo: sin grieta | https://doi.org/10.5281/zenodo.21509581 | 6.69897 | 335 | TRUE | FABEST: clasificacion previa no validada para inclusion | 6.69897 | 2.683631
FAB006_1E+7 | FABEST | 42CrMo4+QT | FAB006 | Axial | Unnotched dog-bone hollow | -1 | 481.9553 | 0 | 100 | 10000000 | 0 |  |  | evento ambiguo: sin grieta | https://doi.org/10.5281/zenodo.21509581 | 7 | 336 | TRUE | FABEST: clasificacion previa no validada para inclusion | 7 | 2.683007
FAB006_2E+7 | FABEST | 42CrMo4+QT | FAB006 | Axial | Unnotched dog-bone hollow | -1 | 481.6068 | 0 | 100 | 20000000 | 0 |  |  | evento ambiguo: sin grieta | https://doi.org/10.5281/zenodo.21509581 | 7.30103 | 337 | TRUE | FABEST: clasificacion previa no validada para inclusion | 7.30103 | 2.682693
FAB006_5E+7 | FABEST | 42CrMo4+QT | FAB006 | Axial | Unnotched dog-bone hollow | -1 | 481.3972 | 0 | 100 | 50000000 | 0 |  |  | evento ambiguo: sin grieta | https://doi.org/10.5281/zenodo.21509581 | 7.69897 | 338 | TRUE | FABEST: clasificacion previa no validada para inclusion | 7.69897 | 2.682504
FAB006_1E+8 | FABEST | 42CrMo4+QT | FAB006 | Axial | Unnotched dog-bone hollow | -1 | 481.3272 | 0 | 100 | 100000000 | 0 |  |  | evento ambiguo: sin grieta | https://doi.org/10.5281/zenodo.21509581 | 8 | 339 | TRUE | FABEST: clasificacion previa no validada para inclusion | 8 | 2.68244
FAB006_1E+3 | FABEST | 42CrMo4+QT | FAB006 | Axial | Unnotched dog-bone hollow | -1 | 742.0883 | 0 | 100 | 1000 | 0 |  |  | evento ambiguo: sin grieta | https://doi.org/10.5281/zenodo.21509581 | 3 | 340 | TRUE | FABEST: clasificacion previa no validada para inclusion | 3 | 2.870456
FAB006_2E+3 | FABEST | 42CrMo4+QT | FAB006 | Axial | Unnotched dog-bone hollow | -1 | 710.6437 | 0 | 100 | 2000 | 0 |  |  | evento ambiguo: sin grieta | https://doi.org/10.5281/zenodo.21509581 | 3.30103 | 341 | TRUE | FABEST: clasificacion previa no validada para inclusion | 3.30103 | 2.851652
FAB006_5E+3 | FABEST | 42CrMo4+QT | FAB006 | Axial | Unnotched dog-bone hollow | -1 | 669.0763 | 0 | 100 | 5000 | 0 |  |  | evento ambiguo: sin grieta | https://doi.org/10.5281/zenodo.21509581 | 3.69897 | 342 | TRUE | FABEST: clasificacion previa no validada para inclusion | 3.69897 | 2.825476
FAB006_1E+4 | FABEST | 42CrMo4+QT | FAB006 | Axial | Unnotched dog-bone hollow | -1 | 637.6318 | 0 | 100 | 10000 | 0 |  |  | evento ambiguo: sin grieta | https://doi.org/10.5281/zenodo.21509581 | 4 | 343 | TRUE | FABEST: clasificacion previa no validada para inclusion | 4 | 2.80457
FAB006_2E+4 | FABEST | 42CrMo4+QT | FAB006 | Axial | Unnotched dog-bone hollow | -1 | 606.1872 | 0 | 100 | 20000 | 0 |  |  | evento ambiguo: sin grieta | https://doi.org/10.5281/zenodo.21509581 | 4.30103 | 344 | TRUE | FABEST: clasificacion previa no validada para inclusion | 4.30103 | 2.782607
FAB006_5E+4 | FABEST | 42CrMo4+QT | FAB006 | Axial | Unnotched dog-bone hollow | -1 | 564.6198 | 0 | 100 | 50000 | 0 |  |  | evento ambiguo: sin grieta | https://doi.org/10.5281/zenodo.21509581 | 4.69897 | 345 | TRUE | FABEST: clasificacion previa no validada para inclusion | 4.69897 | 2.751756
FAB006_1E+5 | FABEST | 42CrMo4+QT | FAB006 | Axial | Unnotched dog-bone hollow | -1 | 533.1753 | 0 | 100 | 100000 | 0 |  |  | evento ambiguo: sin grieta | https://doi.org/10.5281/zenodo.21509581 | 5 | 346 | TRUE | FABEST: clasificacion previa no validada para inclusion | 5 | 2.72687
FAB006_2E+5 | FABEST | 42CrMo4+QT | FAB006 | Axial | Unnotched dog-bone hollow | -1 | 501.7308 | 0 | 100 | 200000 | 0 |  |  | evento ambiguo: sin grieta | https://doi.org/10.5281/zenodo.21509581 | 5.30103 | 347 | TRUE | FABEST: clasificacion previa no validada para inclusion | 5.30103 | 2.700471
FAB006_5E+5 | FABEST | 42CrMo4+QT | FAB006 | Axial | Unnotched dog-bone hollow | -1 | 460.1633 | 0 | 100 | 500000 | 0 |  |  | evento ambiguo: sin grieta | https://doi.org/10.5281/zenodo.21509581 | 5.69897 | 348 | TRUE | FABEST: clasificacion previa no validada para inclusion | 5.69897 | 2.662912
FAB006_1E+6 | FABEST | 42CrMo4+QT | FAB006 | Axial | Unnotched dog-bone hollow | -1 | 428.7188 | 0 | 100 | 1000000 | 0 |  |  | evento ambiguo: sin grieta | https://doi.org/10.5281/zenodo.21509581 | 6 | 349 | TRUE | FABEST: clasificacion previa no validada para inclusion | 6 | 2.632173
FAB006_2E+6 | FABEST | 42CrMo4+QT | FAB006 | Axial | Unnotched dog-bone hollow | -1 | 397.2743 | 0 | 100 | 2000000 | 0 |  |  | evento ambiguo: sin grieta | https://doi.org/10.5281/zenodo.21509581 | 6.30103 | 350 | TRUE | FABEST: clasificacion previa no validada para inclusion | 6.30103 | 2.59909
FAB006_5E+6 | FABEST | 42CrMo4+QT | FAB006 | Axial | Unnotched dog-bone hollow | -1 | 355.7069 | 0 | 100 | 5000000 | 0 |  |  | evento ambiguo: sin grieta | https://doi.org/10.5281/zenodo.21509581 | 6.69897 | 351 | TRUE | FABEST: clasificacion previa no validada para inclusion | 6.69897 | 2.551092
FAB006_1E+7 | FABEST | 42CrMo4+QT | FAB006 | Axial | Unnotched dog-bone hollow | -1 | 324.2623 | 0 | 100 | 10000000 | 0 |  |  | evento ambiguo: sin grieta | https://doi.org/10.5281/zenodo.21509581 | 7 | 352 | TRUE | FABEST: clasificacion previa no validada para inclusion | 7 | 2.510896
FAB006_2E+7 | FABEST | 42CrMo4+QT | FAB006 | Axial | Unnotched dog-bone hollow | -1 | 292.8178 | 0 | 100 | 20000000 | 0 |  |  | evento ambiguo: sin grieta | https://doi.org/10.5281/zenodo.21509581 | 7.30103 | 353 | TRUE | FABEST: clasificacion previa no validada para inclusion | 7.30103 | 2.466597
FAB006_5E+7 | FABEST | 42CrMo4+QT | FAB006 | Axial | Unnotched dog-bone hollow | -1 | 251.2504 | 0 | 100 | 50000000 | 0 |  |  | evento ambiguo: sin grieta | https://doi.org/10.5281/zenodo.21509581 | 7.69897 | 354 | TRUE | FABEST: clasificacion previa no validada para inclusion | 7.69897 | 2.400107
FAB006_1E+8 | FABEST | 42CrMo4+QT | FAB006 | Axial | Unnotched dog-bone hollow | -1 | 219.8058 | 0 | 100 | 100000000 | 0 |  |  | evento ambiguo: sin grieta | https://doi.org/10.5281/zenodo.21509581 | 8 | 355 | TRUE | FABEST: clasificacion previa no validada para inclusion | 8 | 2.342039
FAB007_5B | FABEST | 42CrMo4+QT | FAB007 | Axial | Unnotched hourglass hollow | -1 | 730 | 0 | 164 | 3001 | 1 | finished |  | INCLUIR | https://doi.org/10.5281/zenodo.21509581 | 3.477266 | 356 | TRUE | Evento ambiguo; revisar fuente FABEST | 3.477266 | 2.863323
FAB007_10B | FABEST | 42CrMo4+QT | FAB007 | Axial | Unnotched hourglass hollow | -1 | 750 | 0 | 164 | 3981 | 1 | finished |  | INCLUIR | https://doi.org/10.5281/zenodo.21509581 | 3.5999922 | 357 | TRUE | Evento ambiguo; revisar fuente FABEST | 3.599992 | 2.875061
FAB007_9B | FABEST | 42CrMo4+QT | FAB007 | Axial | Unnotched hourglass hollow | -1 | 715 | 0 | 164 | 14266 | 1 | finished |  | INCLUIR | https://doi.org/10.5281/zenodo.21509581 | 4.1543022 | 358 | TRUE | Evento ambiguo; revisar fuente FABEST | 4.154302 | 2.854306
FAB007_7 | FABEST | 42CrMo4+QT | FAB007 | Axial | Unnotched hourglass hollow | -1 | 700 | 0 | 164 | 14447 | 1 | finished |  | INCLUIR | https://doi.org/10.5281/zenodo.21509581 | 4.1597777 | 359 | TRUE | Evento ambiguo; revisar fuente FABEST | 4.159778 | 2.845098
FAB007_4 | FABEST | 42CrMo4+QT | FAB007 | Axial | Unnotched hourglass hollow | -1 | 650 | 0 | 164 | 49331 | 1 | finished |  | INCLUIR | https://doi.org/10.5281/zenodo.21509581 | 4.6931199 | 360 | TRUE | Evento ambiguo; revisar fuente FABEST | 4.69312 | 2.812913
FAB007_3 | FABEST | 42CrMo4+QT | FAB007 | Axial | Unnotched hourglass hollow | -1 | 675 | 0 | 164 | 55141 | 1 | finished |  | INCLUIR | https://doi.org/10.5281/zenodo.21509581 | 4.7414746 | 361 | TRUE | Evento ambiguo; revisar fuente FABEST | 4.741475 | 2.829304
FAB007_1 | FABEST | 42CrMo4+QT | FAB007 | Axial | Unnotched hourglass hollow | -1 | 600 | 0 | 164 | 115808 | 1 | finished |  | INCLUIR | https://doi.org/10.5281/zenodo.21509581 | 5.0637386 | 362 | TRUE | Evento ambiguo; revisar fuente FABEST | 5.063739 | 2.778151
FAB007_6 | FABEST | 42CrMo4+QT | FAB007 | Axial | Unnotched hourglass hollow | -1 | 550 | 0 | 164 | 261497 | 1 | finished |  | INCLUIR | https://doi.org/10.5281/zenodo.21509581 | 5.4174667 | 363 | TRUE | Evento ambiguo; revisar fuente FABEST | 5.417467 | 2.740363
FAB007_2 | FABEST | 42CrMo4+QT | FAB007 | Axial | Unnotched hourglass hollow | -1 | 550 | 0 | 164 | 295584 | 1 | finished |  | INCLUIR | https://doi.org/10.5281/zenodo.21509581 | 5.4706809 | 364 | TRUE | Evento ambiguo; revisar fuente FABEST | 5.470681 | 2.740363
FAB007_8 | FABEST | 42CrMo4+QT | FAB007 | Axial | Unnotched hourglass hollow | -1 | 520 | 0 | 164 | 2161482 | 1 | finished |  | INCLUIR | https://doi.org/10.5281/zenodo.21509581 | 6.3347516 | 365 | TRUE | Evento ambiguo; revisar fuente FABEST | 6.334752 | 2.716003
FAB007_9 | FABEST | 42CrMo4+QT | FAB007 | Axial | Unnotched hourglass hollow | -1 | 535 | 0 | 164 | 14075737 | 0 | interrupted |  | INCLUIR | https://doi.org/10.5281/zenodo.21509581 | 7.1484711 | 366 | TRUE | SELECCION_PRELIMINAR | 7.148471 | 2.728354
FAB007_10 | FABEST | 42CrMo4+QT | FAB007 | Axial | Unnotched hourglass hollow | -1 | 542.5 | 0 | 164 | 60000000 | 0 | interrupted |  | INCLUIR | https://doi.org/10.5281/zenodo.21509581 | 7.7781513 | 367 | TRUE | SELECCION_PRELIMINAR | 7.778151 | 2.7344
FAB007_5 | FABEST | 42CrMo4+QT | FAB007 | Axial | Unnotched hourglass hollow | -1 | 500 | 0 | 164 | 66380216 | 0 | interrupted |  | INCLUIR | https://doi.org/10.5281/zenodo.21509581 | 7.8220387 | 368 | TRUE | SELECCION_PRELIMINAR | 7.822039 | 2.69897
FAB007_1E+3 | FABEST | 42CrMo4+QT | FAB007 | Axial | Unnotched hourglass hollow | -1 | 922.517 | 0 | 164 | 1000 | 0 |  |  | evento ambiguo: sin grieta | https://doi.org/10.5281/zenodo.21509581 | 3 | 369 | TRUE | FABEST: clasificacion previa no validada para inclusion | 3 | 2.964974
FAB007_2E+3 | FABEST | 42CrMo4+QT | FAB007 | Axial | Unnotched hourglass hollow | -1 | 866.1926 | 0 | 164 | 2000 | 0 |  |  | evento ambiguo: sin grieta | https://doi.org/10.5281/zenodo.21509581 | 3.30103 | 370 | TRUE | FABEST: clasificacion previa no validada para inclusion | 3.30103 | 2.937614
FAB007_5E+3 | FABEST | 42CrMo4+QT | FAB007 | Axial | Unnotched hourglass hollow | -1 | 796.9787 | 0 | 164 | 5000 | 0 |  |  | evento ambiguo: sin grieta | https://doi.org/10.5281/zenodo.21509581 | 3.69897 | 371 | TRUE | FABEST: clasificacion previa no validada para inclusion | 3.69897 | 2.901447
FAB007_1E+4 | FABEST | 42CrMo4+QT | FAB007 | Axial | Unnotched hourglass hollow | -1 | 748.3191 | 0 | 164 | 10000 | 0 |  |  | evento ambiguo: sin grieta | https://doi.org/10.5281/zenodo.21509581 | 4 | 372 | TRUE | FABEST: clasificacion previa no validada para inclusion | 4 | 2.874087
FAB007_2E+4 | FABEST | 42CrMo4+QT | FAB007 | Axial | Unnotched hourglass hollow | -1 | 702.6304 | 0 | 164 | 20000 | 0 |  |  | evento ambiguo: sin grieta | https://doi.org/10.5281/zenodo.21509581 | 4.30103 | 373 | TRUE | FABEST: clasificacion previa no validada para inclusion | 4.30103 | 2.846727
FAB007_5E+4 | FABEST | 42CrMo4+QT | FAB007 | Axial | Unnotched hourglass hollow | -1 | 646.4861 | 0 | 164 | 50000 | 0 |  |  | evento ambiguo: sin grieta | https://doi.org/10.5281/zenodo.21509581 | 4.69897 | 374 | TRUE | FABEST: clasificacion previa no validada para inclusion | 4.69897 | 2.810559
FAB007_1E+5 | FABEST | 42CrMo4+QT | FAB007 | Axial | Unnotched hourglass hollow | -1 | 607.0148 | 0 | 164 | 100000 | 0 |  |  | evento ambiguo: sin grieta | https://doi.org/10.5281/zenodo.21509581 | 5 | 375 | TRUE | FABEST: clasificacion previa no validada para inclusion | 5 | 2.783199
FAB007_2E+5 | FABEST | 42CrMo4+QT | FAB007 | Axial | Unnotched hourglass hollow | -1 | 569.9535 | 0 | 164 | 200000 | 0 |  |  | evento ambiguo: sin grieta | https://doi.org/10.5281/zenodo.21509581 | 5.30103 | 376 | TRUE | FABEST: clasificacion previa no validada para inclusion | 5.30103 | 2.755839
FAB007_5E+5 | FABEST | 42CrMo4+QT | FAB007 | Axial | Unnotched hourglass hollow | -1 | 524.4108 | 0 | 164 | 500000 | 0 |  |  | evento ambiguo: sin grieta | https://doi.org/10.5281/zenodo.21509581 | 5.69897 | 377 | TRUE | FABEST: clasificacion previa no validada para inclusion | 5.69897 | 2.719672
FAB007_1E+6 | FABEST | 42CrMo4+QT | FAB007 | Axial | Unnotched hourglass hollow | -1 | 492.3929 | 0 | 164 | 1000000 | 0 |  |  | evento ambiguo: sin grieta | https://doi.org/10.5281/zenodo.21509581 | 6 | 378 | TRUE | FABEST: clasificacion previa no validada para inclusion | 6 | 2.692312
FAB007_2E+6 | FABEST | 42CrMo4+QT | FAB007 | Axial | Unnotched hourglass hollow | -1 | 462.3298 | 0 | 164 | 2000000 | 0 |  |  | evento ambiguo: sin grieta | https://doi.org/10.5281/zenodo.21509581 | 6.30103 | 379 | TRUE | FABEST: clasificacion previa no validada para inclusion | 6.30103 | 2.664952
FAB007_5E+6 | FABEST | 42CrMo4+QT | FAB007 | Axial | Unnotched hourglass hollow | -1 | 425.3869 | 0 | 164 | 5000000 | 0 |  |  | evento ambiguo: sin grieta | https://doi.org/10.5281/zenodo.21509581 | 6.69897 | 380 | TRUE | FABEST: clasificacion previa no validada para inclusion | 6.69897 | 2.628784
FAB007_1E+7 | FABEST | 42CrMo4+QT | FAB007 | Axial | Unnotched hourglass hollow | -1 | 399.4149 | 0 | 164 | 10000000 | 0 |  |  | evento ambiguo: sin grieta | https://doi.org/10.5281/zenodo.21509581 | 7 | 381 | TRUE | FABEST: clasificacion previa no validada para inclusion | 7 | 2.601424
FAB007_2E+7 | FABEST | 42CrMo4+QT | FAB007 | Axial | Unnotched hourglass hollow | -1 | 375.0286 | 0 | 164 | 20000000 | 0 |  |  | evento ambiguo: sin grieta | https://doi.org/10.5281/zenodo.21509581 | 7.30103 | 382 | TRUE | FABEST: clasificacion previa no validada para inclusion | 7.30103 | 2.574064
FAB007_5E+7 | FABEST | 42CrMo4+QT | FAB007 | Axial | Unnotched hourglass hollow | -1 | 345.0615 | 0 | 164 | 50000000 | 0 |  |  | evento ambiguo: sin grieta | https://doi.org/10.5281/zenodo.21509581 | 7.69897 | 383 | TRUE | FABEST: clasificacion previa no validada para inclusion | 7.69897 | 2.537897
FAB007_1E+8 | FABEST | 42CrMo4+QT | FAB007 | Axial | Unnotched hourglass hollow | -1 | 323.9938 | 0 | 164 | 100000000 | 0 |  |  | evento ambiguo: sin grieta | https://doi.org/10.5281/zenodo.21509581 | 8 | 384 | TRUE | FABEST: clasificacion previa no validada para inclusion | 8 | 2.510537
FAB007_1E+3 | FABEST | 42CrMo4+QT | FAB007 | Axial | Unnotched hourglass hollow | -1 | 749.8363 | 0 | 164 | 1000 | 0 |  |  | evento ambiguo: sin grieta | https://doi.org/10.5281/zenodo.21509581 | 3 | 385 | TRUE | FABEST: clasificacion previa no validada para inclusion | 3 | 2.874966
FAB007_2E+3 | FABEST | 42CrMo4+QT | FAB007 | Axial | Unnotched hourglass hollow | -1 | 746.2871 | 0 | 164 | 2000 | 0 |  |  | evento ambiguo: sin grieta | https://doi.org/10.5281/zenodo.21509581 | 3.30103 | 386 | TRUE | FABEST: clasificacion previa no validada para inclusion | 3.30103 | 2.872906
FAB007_5E+3 | FABEST | 42CrMo4+QT | FAB007 | Axial | Unnotched hourglass hollow | -1 | 736.2858 | 0 | 164 | 5000 | 0 |  |  | evento ambiguo: sin grieta | https://doi.org/10.5281/zenodo.21509581 | 3.69897 | 387 | TRUE | FABEST: clasificacion previa no validada para inclusion | 3.69897 | 2.867046
FAB007_1E+4 | FABEST | 42CrMo4+QT | FAB007 | Axial | Unnotched hourglass hollow | -1 | 721.4963 | 0 | 164 | 10000 | 0 |  |  | evento ambiguo: sin grieta | https://doi.org/10.5281/zenodo.21509581 | 4 | 388 | TRUE | FABEST: clasificacion previa no validada para inclusion | 4 | 2.858234
FAB007_2E+4 | FABEST | 42CrMo4+QT | FAB007 | Axial | Unnotched hourglass hollow | -1 | 697.389 | 0 | 164 | 20000 | 0 |  |  | evento ambiguo: sin grieta | https://doi.org/10.5281/zenodo.21509581 | 4.30103 | 389 | TRUE | FABEST: clasificacion previa no validada para inclusion | 4.30103 | 2.843475
FAB007_5E+4 | FABEST | 42CrMo4+QT | FAB007 | Axial | Unnotched hourglass hollow | -1 | 651.0486 | 0 | 164 | 50000 | 0 |  |  | evento ambiguo: sin grieta | https://doi.org/10.5281/zenodo.21509581 | 4.69897 | 390 | TRUE | FABEST: clasificacion previa no validada para inclusion | 4.69897 | 2.813613
FAB007_1E+5 | FABEST | 42CrMo4+QT | FAB007 | Axial | Unnotched hourglass hollow | -1 | 612.0245 | 0 | 164 | 100000 | 0 |  |  | evento ambiguo: sin grieta | https://doi.org/10.5281/zenodo.21509581 | 5 | 391 | TRUE | FABEST: clasificacion previa no validada para inclusion | 5 | 2.786769
FAB007_2E+5 | FABEST | 42CrMo4+QT | FAB007 | Axial | Unnotched hourglass hollow | -1 | 578.6359 | 0 | 164 | 200000 | 0 |  |  | evento ambiguo: sin grieta | https://doi.org/10.5281/zenodo.21509581 | 5.30103 | 392 | TRUE | FABEST: clasificacion previa no validada para inclusion | 5.30103 | 2.762405
FAB007_5E+5 | FABEST | 42CrMo4+QT | FAB007 | Axial | Unnotched hourglass hollow | -1 | 549.6902 | 0 | 164 | 500000 | 0 |  |  | evento ambiguo: sin grieta | https://doi.org/10.5281/zenodo.21509581 | 5.69897 | 393 | TRUE | FABEST: clasificacion previa no validada para inclusion | 5.69897 | 2.740118
FAB007_1E+6 | FABEST | 42CrMo4+QT | FAB007 | Axial | Unnotched hourglass hollow | -1 | 537.7573 | 0 | 164 | 1000000 | 0 |  |  | evento ambiguo: sin grieta | https://doi.org/10.5281/zenodo.21509581 | 6 | 394 | TRUE | FABEST: clasificacion previa no validada para inclusion | 6 | 2.730586
FAB007_2E+6 | FABEST | 42CrMo4+QT | FAB007 | Axial | Unnotched hourglass hollow | -1 | 531.2429 | 0 | 164 | 2000000 | 0 |  |  | evento ambiguo: sin grieta | https://doi.org/10.5281/zenodo.21509581 | 6.30103 | 395 | TRUE | FABEST: clasificacion previa no validada para inclusion | 6.30103 | 2.725293
FAB007_5E+6 | FABEST | 42CrMo4+QT | FAB007 | Axial | Unnotched hourglass hollow | -1 | 527.139 | 0 | 164 | 5000000 | 0 |  |  | evento ambiguo: sin grieta | https://doi.org/10.5281/zenodo.21509581 | 6.69897 | 396 | TRUE | FABEST: clasificacion previa no validada para inclusion | 6.69897 | 2.721925
FAB007_1E+7 | FABEST | 42CrMo4+QT | FAB007 | Axial | Unnotched hourglass hollow | -1 | 525.7366 | 0 | 164 | 10000000 | 0 |  |  | evento ambiguo: sin grieta | https://doi.org/10.5281/zenodo.21509581 | 7 | 397 | TRUE | FABEST: clasificacion previa no validada para inclusion | 7 | 2.720768
FAB007_2E+7 | FABEST | 42CrMo4+QT | FAB007 | Axial | Unnotched hourglass hollow | -1 | 525.0287 | 0 | 164 | 20000000 | 0 |  |  | evento ambiguo: sin grieta | https://doi.org/10.5281/zenodo.21509581 | 7.30103 | 398 | TRUE | FABEST: clasificacion previa no validada para inclusion | 7.30103 | 2.720183
FAB007_5E+7 | FABEST | 42CrMo4+QT | FAB007 | Axial | Unnotched hourglass hollow | -1 | 524.6018 | 0 | 164 | 50000000 | 0 |  |  | evento ambiguo: sin grieta | https://doi.org/10.5281/zenodo.21509581 | 7.69897 | 399 | TRUE | FABEST: clasificacion previa no validada para inclusion | 7.69897 | 2.71983
FAB007_1E+8 | FABEST | 42CrMo4+QT | FAB007 | Axial | Unnotched hourglass hollow | -1 | 524.4592 | 0 | 164 | 100000000 | 0 |  |  | evento ambiguo: sin grieta | https://doi.org/10.5281/zenodo.21509581 | 8 | 400 | TRUE | FABEST: clasificacion previa no validada para inclusion | 8 | 2.719712
FAB007_1E+3 | FABEST | 42CrMo4+QT | FAB007 | Axial | Unnotched hourglass hollow | -1 | 870.6478 | 0 | 164 | 1000 | 0 |  |  | evento ambiguo: sin grieta | https://doi.org/10.5281/zenodo.21509581 | 3 | 401 | TRUE | FABEST: clasificacion previa no validada para inclusion | 3 | 2.939843
FAB007_2E+3 | FABEST | 42CrMo4+QT | FAB007 | Axial | Unnotched hourglass hollow | -1 | 831.4319 | 0 | 164 | 2000 | 0 |  |  | evento ambiguo: sin grieta | https://doi.org/10.5281/zenodo.21509581 | 3.30103 | 402 | TRUE | FABEST: clasificacion previa no validada para inclusion | 3.30103 | 2.919827
FAB007_5E+3 | FABEST | 42CrMo4+QT | FAB007 | Axial | Unnotched hourglass hollow | -1 | 779.5912 | 0 | 164 | 5000 | 0 |  |  | evento ambiguo: sin grieta | https://doi.org/10.5281/zenodo.21509581 | 3.69897 | 403 | TRUE | FABEST: clasificacion previa no validada para inclusion | 3.69897 | 2.891867
FAB007_1E+4 | FABEST | 42CrMo4+QT | FAB007 | Axial | Unnotched hourglass hollow | -1 | 740.3752 | 0 | 164 | 10000 | 0 |  |  | evento ambiguo: sin grieta | https://doi.org/10.5281/zenodo.21509581 | 4 | 404 | TRUE | FABEST: clasificacion previa no validada para inclusion | 4 | 2.869452
FAB007_2E+4 | FABEST | 42CrMo4+QT | FAB007 | Axial | Unnotched hourglass hollow | -1 | 701.1593 | 0 | 164 | 20000 | 0 |  |  | evento ambiguo: sin grieta | https://doi.org/10.5281/zenodo.21509581 | 4.30103 | 405 | TRUE | FABEST: clasificacion previa no validada para inclusion | 4.30103 | 2.845817
FAB007_5E+4 | FABEST | 42CrMo4+QT | FAB007 | Axial | Unnotched hourglass hollow | -1 | 649.3186 | 0 | 164 | 50000 | 0 |  |  | evento ambiguo: sin grieta | https://doi.org/10.5281/zenodo.21509581 | 4.69897 | 406 | TRUE | FABEST: clasificacion previa no validada para inclusion | 4.69897 | 2.812458
FAB007_1E+5 | FABEST | 42CrMo4+QT | FAB007 | Axial | Unnotched hourglass hollow | -1 | 610.1027 | 0 | 164 | 100000 | 0 |  |  | evento ambiguo: sin grieta | https://doi.org/10.5281/zenodo.21509581 | 5 | 407 | TRUE | FABEST: clasificacion previa no validada para inclusion | 5 | 2.785403
FAB007_2E+5 | FABEST | 42CrMo4+QT | FAB007 | Axial | Unnotched hourglass hollow | -1 | 570.8867 | 0 | 164 | 200000 | 0 |  |  | evento ambiguo: sin grieta | https://doi.org/10.5281/zenodo.21509581 | 5.30103 | 408 | TRUE | FABEST: clasificacion previa no validada para inclusion | 5.30103 | 2.75655
FAB007_5E+5 | FABEST | 42CrMo4+QT | FAB007 | Axial | Unnotched hourglass hollow | -1 | 519.046 | 0 | 164 | 500000 | 0 |  |  | evento ambiguo: sin grieta | https://doi.org/10.5281/zenodo.21509581 | 5.69897 | 409 | TRUE | FABEST: clasificacion previa no validada para inclusion | 5.69897 | 2.715206
FAB007_1E+6 | FABEST | 42CrMo4+QT | FAB007 | Axial | Unnotched hourglass hollow | -1 | 479.8301 | 0 | 164 | 1000000 | 0 |  |  | evento ambiguo: sin grieta | https://doi.org/10.5281/zenodo.21509581 | 6 | 410 | TRUE | FABEST: clasificacion previa no validada para inclusion | 6 | 2.681087
FAB007_2E+6 | FABEST | 42CrMo4+QT | FAB007 | Axial | Unnotched hourglass hollow | -1 | 440.6141 | 0 | 164 | 2000000 | 0 |  |  | evento ambiguo: sin grieta | https://doi.org/10.5281/zenodo.21509581 | 6.30103 | 411 | TRUE | FABEST: clasificacion previa no validada para inclusion | 6.30103 | 2.644058
FAB007_5E+6 | FABEST | 42CrMo4+QT | FAB007 | Axial | Unnotched hourglass hollow | -1 | 388.7735 | 0 | 164 | 5000000 | 0 |  |  | evento ambiguo: sin grieta | https://doi.org/10.5281/zenodo.21509581 | 6.69897 | 412 | TRUE | FABEST: clasificacion previa no validada para inclusion | 6.69897 | 2.589697
FAB007_1E+7 | FABEST | 42CrMo4+QT | FAB007 | Axial | Unnotched hourglass hollow | -1 | 349.5575 | 0 | 164 | 10000000 | 0 |  |  | evento ambiguo: sin grieta | https://doi.org/10.5281/zenodo.21509581 | 7 | 413 | TRUE | FABEST: clasificacion previa no validada para inclusion | 7 | 2.543519
FAB007_2E+7 | FABEST | 42CrMo4+QT | FAB007 | Axial | Unnotched hourglass hollow | -1 | 310.3416 | 0 | 164 | 20000000 | 0 |  |  | evento ambiguo: sin grieta | https://doi.org/10.5281/zenodo.21509581 | 7.30103 | 414 | TRUE | FABEST: clasificacion previa no validada para inclusion | 7.30103 | 2.49184
FAB007_5E+7 | FABEST | 42CrMo4+QT | FAB007 | Axial | Unnotched hourglass hollow | -1 | 258.5009 | 0 | 164 | 50000000 | 0 |  |  | evento ambiguo: sin grieta | https://doi.org/10.5281/zenodo.21509581 | 7.69897 | 415 | TRUE | FABEST: clasificacion previa no validada para inclusion | 7.69897 | 2.412462
FAB007_1E+8 | FABEST | 42CrMo4+QT | FAB007 | Axial | Unnotched hourglass hollow | -1 | 219.2849 | 0 | 164 | 100000000 | 0 |  |  | evento ambiguo: sin grieta | https://doi.org/10.5281/zenodo.21509581 | 8 | 416 | TRUE | FABEST: clasificacion previa no validada para inclusion | 8 | 2.341009
FAB008_7B | FABEST | 42CrMo4+QT | FAB008 | Axial | Unnotched dog-bone hollow | -1 | 720 | 0 | 139 | 1170 | 1 | finished |  | INCLUIR | https://doi.org/10.5281/zenodo.21509581 | 3.0681859 | 417 | TRUE | Evento ambiguo; revisar fuente FABEST | 3.068186 | 2.857332
FAB008_5 | FABEST | 42CrMo4+QT | FAB008 | Axial | Unnotched dog-bone hollow | -1 | 700 | 0 | 139 | 4918 | 1 | finished |  | INCLUIR | https://doi.org/10.5281/zenodo.21509581 | 3.6917885 | 418 | TRUE | Evento ambiguo; revisar fuente FABEST | 3.691789 | 2.845098
FAB008_6 | FABEST | 42CrMo4+QT | FAB008 | Axial | Unnotched dog-bone hollow | -1 | 680 | 0 | 139 | 8118 | 1 | finished |  | INCLUIR | https://doi.org/10.5281/zenodo.21509581 | 3.909449 | 419 | TRUE | Evento ambiguo; revisar fuente FABEST | 3.909449 | 2.832509
FAB008_3 | FABEST | 42CrMo4+QT | FAB008 | Axial | Unnotched dog-bone hollow | -1 | 650 | 0 | 139 | 25852 | 1 | finished |  | INCLUIR | https://doi.org/10.5281/zenodo.21509581 | 4.4124941 | 420 | TRUE | Evento ambiguo; revisar fuente FABEST | 4.412494 | 2.812913
FAB008_2 | FABEST | 42CrMo4+QT | FAB008 | Axial | Unnotched dog-bone hollow | -1 | 600 | 0 | 139 | 45862 | 1 | finished |  | INCLUIR | https://doi.org/10.5281/zenodo.21509581 | 4.661453 | 421 | TRUE | Evento ambiguo; revisar fuente FABEST | 4.661453 | 2.778151
FAB008_1 | FABEST | 42CrMo4+QT | FAB008 | Axial | Unnotched dog-bone hollow | -1 | 550 | 0 | 139 | 87352 | 1 | finished |  | INCLUIR | https://doi.org/10.5281/zenodo.21509581 | 4.9412729 | 422 | TRUE | Evento ambiguo; revisar fuente FABEST | 4.941273 | 2.740363
FAB008_4 | FABEST | 42CrMo4+QT | FAB008 | Axial | Unnotched dog-bone hollow | -1 | 520 | 0 | 139 | 122516 | 1 | finished |  | INCLUIR | https://doi.org/10.5281/zenodo.21509581 | 5.0881928 | 423 | TRUE | Evento ambiguo; revisar fuente FABEST | 5.088193 | 2.716003
FAB008_8 | FABEST | 42CrMo4+QT | FAB008 | Axial | Unnotched dog-bone hollow | -1 | 510 | 0 | 139 | 128075 | 1 | finished |  | INCLUIR | https://doi.org/10.5281/zenodo.21509581 | 5.1074644 | 424 | TRUE | Evento ambiguo; revisar fuente FABEST | 5.107464 | 2.70757
FAB008_9 | FABEST | 42CrMo4+QT | FAB008 | Axial | Unnotched dog-bone hollow | -1 | 500 | 0 | 139 | 186490 | 1 | finished |  | INCLUIR | https://doi.org/10.5281/zenodo.21509581 | 5.2706555 | 425 | TRUE | Evento ambiguo; revisar fuente FABEST | 5.270656 | 2.69897
FAB008_10 | FABEST | 42CrMo4+QT | FAB008 | Axial | Unnotched dog-bone hollow | -1 | 490 | 0 | 139 | 186845 | 1 | finished |  | INCLUIR | https://doi.org/10.5281/zenodo.21509581 | 5.2714815 | 426 | TRUE | Evento ambiguo; revisar fuente FABEST | 5.271481 | 2.690196
FAB008_7 | FABEST | 42CrMo4+QT | FAB008 | Axial | Unnotched dog-bone hollow | -1 | 490 | 0 | 139 | 10024790 | 0 | interrupted |  | INCLUIR | https://doi.org/10.5281/zenodo.21509581 | 7.0010753 | 427 | TRUE | SELECCION_PRELIMINAR | 7.001075 | 2.690196
FAB008_1E+3 | FABEST | 42CrMo4+QT | FAB008 | Axial | Unnotched dog-bone hollow | -1 | 867.5541 | 0 | 139 | 1000 | 0 |  |  | evento ambiguo: sin grieta | https://doi.org/10.5281/zenodo.21509581 | 3 | 428 | TRUE | FABEST: clasificacion previa no validada para inclusion | 3 | 2.938297
FAB008_2E+3 | FABEST | 42CrMo4+QT | FAB008 | Axial | Unnotched dog-bone hollow | -1 | 806.2666 | 0 | 139 | 2000 | 0 |  |  | evento ambiguo: sin grieta | https://doi.org/10.5281/zenodo.21509581 | 3.30103 | 429 | TRUE | FABEST: clasificacion previa no validada para inclusion | 3.30103 | 2.906479
FAB008_5E+3 | FABEST | 42CrMo4+QT | FAB008 | Axial | Unnotched dog-bone hollow | -1 | 731.8426 | 0 | 139 | 5000 | 0 |  |  | evento ambiguo: sin grieta | https://doi.org/10.5281/zenodo.21509581 | 3.69897 | 430 | TRUE | FABEST: clasificacion previa no validada para inclusion | 3.69897 | 2.864418
FAB008_1E+4 | FABEST | 42CrMo4+QT | FAB008 | Axial | Unnotched dog-bone hollow | -1 | 680.1423 | 0 | 139 | 10000 | 0 |  |  | evento ambiguo: sin grieta | https://doi.org/10.5281/zenodo.21509581 | 4 | 431 | TRUE | FABEST: clasificacion previa no validada para inclusion | 4 | 2.8326
FAB008_2E+4 | FABEST | 42CrMo4+QT | FAB008 | Axial | Unnotched dog-bone hollow | -1 | 632.0943 | 0 | 139 | 20000 | 0 |  |  | evento ambiguo: sin grieta | https://doi.org/10.5281/zenodo.21509581 | 4.30103 | 432 | TRUE | FABEST: clasificacion previa no validada para inclusion | 4.30103 | 2.800782
FAB008_5E+4 | FABEST | 42CrMo4+QT | FAB008 | Axial | Unnotched dog-bone hollow | -1 | 573.7476 | 0 | 139 | 50000 | 0 |  |  | evento ambiguo: sin grieta | https://doi.org/10.5281/zenodo.21509581 | 4.69897 | 433 | TRUE | FABEST: clasificacion previa no validada para inclusion | 4.69897 | 2.758721
FAB008_1E+5 | FABEST | 42CrMo4+QT | FAB008 | Axial | Unnotched dog-bone hollow | -1 | 533.2157 | 0 | 139 | 100000 | 0 |  |  | evento ambiguo: sin grieta | https://doi.org/10.5281/zenodo.21509581 | 5 | 434 | TRUE | FABEST: clasificacion previa no validada para inclusion | 5 | 2.726903
FAB008_2E+5 | FABEST | 42CrMo4+QT | FAB008 | Axial | Unnotched dog-bone hollow | -1 | 495.5472 | 0 | 139 | 200000 | 0 |  |  | evento ambiguo: sin grieta | https://doi.org/10.5281/zenodo.21509581 | 5.30103 | 435 | TRUE | FABEST: clasificacion previa no validada para inclusion | 5.30103 | 2.695085
FAB008_5E+5 | FABEST | 42CrMo4+QT | FAB008 | Axial | Unnotched dog-bone hollow | -1 | 449.8048 | 0 | 139 | 500000 | 0 |  |  | evento ambiguo: sin grieta | https://doi.org/10.5281/zenodo.21509581 | 5.69897 | 436 | TRUE | FABEST: clasificacion previa no validada para inclusion | 5.69897 | 2.653024
FAB008_1E+6 | FABEST | 42CrMo4+QT | FAB008 | Axial | Unnotched dog-bone hollow | -1 | 418.0288 | 0 | 139 | 1000000 | 0 |  |  | evento ambiguo: sin grieta | https://doi.org/10.5281/zenodo.21509581 | 6 | 437 | TRUE | FABEST: clasificacion previa no validada para inclusion | 6 | 2.621206
FAB008_2E+6 | FABEST | 42CrMo4+QT | FAB008 | Axial | Unnotched dog-bone hollow | -1 | 388.4975 | 0 | 139 | 2000000 | 0 |  |  | evento ambiguo: sin grieta | https://doi.org/10.5281/zenodo.21509581 | 6.30103 | 438 | TRUE | FABEST: clasificacion previa no validada para inclusion | 6.30103 | 2.589388
FAB008_5E+6 | FABEST | 42CrMo4+QT | FAB008 | Axial | Unnotched dog-bone hollow | -1 | 352.6365 | 0 | 139 | 5000000 | 0 |  |  | evento ambiguo: sin grieta | https://doi.org/10.5281/zenodo.21509581 | 6.69897 | 439 | TRUE | FABEST: clasificacion previa no validada para inclusion | 6.69897 | 2.547327
FAB008_1E+7 | FABEST | 42CrMo4+QT | FAB008 | Axial | Unnotched dog-bone hollow | -1 | 327.7248 | 0 | 139 | 10000000 | 0 |  |  | evento ambiguo: sin grieta | https://doi.org/10.5281/zenodo.21509581 | 7 | 440 | TRUE | FABEST: clasificacion previa no validada para inclusion | 7 | 2.515509
FAB008_2E+7 | FABEST | 42CrMo4+QT | FAB008 | Axial | Unnotched dog-bone hollow | -1 | 304.573 | 0 | 139 | 20000000 | 0 |  |  | evento ambiguo: sin grieta | https://doi.org/10.5281/zenodo.21509581 | 7.30103 | 441 | TRUE | FABEST: clasificacion previa no validada para inclusion | 7.30103 | 2.483691
FAB008_5E+7 | FABEST | 42CrMo4+QT | FAB008 | Axial | Unnotched dog-bone hollow | -1 | 276.4588 | 0 | 139 | 50000000 | 0 |  |  | evento ambiguo: sin grieta | https://doi.org/10.5281/zenodo.21509581 | 7.69897 | 442 | TRUE | FABEST: clasificacion previa no validada para inclusion | 7.69897 | 2.44163
FAB008_1E+8 | FABEST | 42CrMo4+QT | FAB008 | Axial | Unnotched dog-bone hollow | -1 | 256.9287 | 0 | 139 | 100000000 | 0 |  |  | evento ambiguo: sin grieta | https://doi.org/10.5281/zenodo.21509581 | 8 | 443 | TRUE | FABEST: clasificacion previa no validada para inclusion | 8 | 2.409813
FAB008_1E+3 | FABEST | 42CrMo4+QT | FAB008 | Axial | Unnotched dog-bone hollow | -1 | 725.3682 | 0 | 139 | 1000 | 0 |  |  | evento ambiguo: sin grieta | https://doi.org/10.5281/zenodo.21509581 | 3 | 444 | TRUE | FABEST: clasificacion previa no validada para inclusion | 3 | 2.860559
FAB008_2E+3 | FABEST | 42CrMo4+QT | FAB008 | Axial | Unnotched dog-bone hollow | -1 | 719.0044 | 0 | 139 | 2000 | 0 |  |  | evento ambiguo: sin grieta | https://doi.org/10.5281/zenodo.21509581 | 3.30103 | 445 | TRUE | FABEST: clasificacion previa no validada para inclusion | 3.30103 | 2.856732
FAB008_5E+3 | FABEST | 42CrMo4+QT | FAB008 | Axial | Unnotched dog-bone hollow | -1 | 701.6446 | 0 | 139 | 5000 | 0 |  |  | evento ambiguo: sin grieta | https://doi.org/10.5281/zenodo.21509581 | 3.69897 | 446 | TRUE | FABEST: clasificacion previa no validada para inclusion | 3.69897 | 2.846117
FAB008_1E+4 | FABEST | 42CrMo4+QT | FAB008 | Axial | Unnotched dog-bone hollow | -1 | 677.4237 | 0 | 139 | 10000 | 0 |  |  | evento ambiguo: sin grieta | https://doi.org/10.5281/zenodo.21509581 | 4 | 447 | TRUE | FABEST: clasificacion previa no validada para inclusion | 4 | 2.83086
FAB008_2E+4 | FABEST | 42CrMo4+QT | FAB008 | Axial | Unnotched dog-bone hollow | -1 | 641.2661 | 0 | 139 | 20000 | 0 |  |  | evento ambiguo: sin grieta | https://doi.org/10.5281/zenodo.21509581 | 4.30103 | 448 | TRUE | FABEST: clasificacion previa no validada para inclusion | 4.30103 | 2.807038
FAB008_5E+4 | FABEST | 42CrMo4+QT | FAB008 | Axial | Unnotched dog-bone hollow | -1 | 581.4329 | 0 | 139 | 50000 | 0 |  |  | evento ambiguo: sin grieta | https://doi.org/10.5281/zenodo.21509581 | 4.69897 | 449 | TRUE | FABEST: clasificacion previa no validada para inclusion | 4.69897 | 2.7645
FAB008_1E+5 | FABEST | 42CrMo4+QT | FAB008 | Axial | Unnotched dog-bone hollow | -1 | 538.9911 | 0 | 139 | 100000 | 0 |  |  | evento ambiguo: sin grieta | https://doi.org/10.5281/zenodo.21509581 | 5 | 450 | TRUE | FABEST: clasificacion previa no validada para inclusion | 5 | 2.731582
FAB008_2E+5 | FABEST | 42CrMo4+QT | FAB008 | Axial | Unnotched dog-bone hollow | -1 | 507.3029 | 0 | 139 | 200000 | 0 |  |  | evento ambiguo: sin grieta | https://doi.org/10.5281/zenodo.21509581 | 5.30103 | 451 | TRUE | FABEST: clasificacion previa no validada para inclusion | 5.30103 | 2.705267
FAB008_5E+5 | FABEST | 42CrMo4+QT | FAB008 | Axial | Unnotched dog-bone hollow | -1 | 482.732 | 0 | 139 | 500000 | 0 |  |  | evento ambiguo: sin grieta | https://doi.org/10.5281/zenodo.21509581 | 5.69897 | 452 | TRUE | FABEST: clasificacion previa no validada para inclusion | 5.69897 | 2.683706
FAB008_1E+6 | FABEST | 42CrMo4+QT | FAB008 | Axial | Unnotched dog-bone hollow | -1 | 473.2976 | 0 | 139 | 1000000 | 0 |  |  | evento ambiguo: sin grieta | https://doi.org/10.5281/zenodo.21509581 | 6 | 453 | TRUE | FABEST: clasificacion previa no validada para inclusion | 6 | 2.675134
FAB008_2E+6 | FABEST | 42CrMo4+QT | FAB008 | Axial | Unnotched dog-bone hollow | -1 | 468.3063 | 0 | 139 | 2000000 | 0 |  |  | evento ambiguo: sin grieta | https://doi.org/10.5281/zenodo.21509581 | 6.30103 | 454 | TRUE | FABEST: clasificacion previa no validada para inclusion | 6.30103 | 2.67053
FAB008_5E+6 | FABEST | 42CrMo4+QT | FAB008 | Axial | Unnotched dog-bone hollow | -1 | 465.2176 | 0 | 139 | 5000000 | 0 |  |  | evento ambiguo: sin grieta | https://doi.org/10.5281/zenodo.21509581 | 6.69897 | 455 | TRUE | FABEST: clasificacion previa no validada para inclusion | 6.69897 | 2.667656
FAB008_1E+7 | FABEST | 42CrMo4+QT | FAB008 | Axial | Unnotched dog-bone hollow | -1 | 464.1718 | 0 | 139 | 10000000 | 0 |  |  | evento ambiguo: sin grieta | https://doi.org/10.5281/zenodo.21509581 | 7 | 456 | TRUE | FABEST: clasificacion previa no validada para inclusion | 7 | 2.666679
FAB008_2E+7 | FABEST | 42CrMo4+QT | FAB008 | Axial | Unnotched dog-bone hollow | -1 | 463.6459 | 0 | 139 | 20000000 | 0 |  |  | evento ambiguo: sin grieta | https://doi.org/10.5281/zenodo.21509581 | 7.30103 | 457 | TRUE | FABEST: clasificacion previa no validada para inclusion | 7.30103 | 2.666186
FAB008_5E+7 | FABEST | 42CrMo4+QT | FAB008 | Axial | Unnotched dog-bone hollow | -1 | 463.3293 | 0 | 139 | 50000000 | 0 |  |  | evento ambiguo: sin grieta | https://doi.org/10.5281/zenodo.21509581 | 7.69897 | 458 | TRUE | FABEST: clasificacion previa no validada para inclusion | 7.69897 | 2.66589
FAB008_1E+8 | FABEST | 42CrMo4+QT | FAB008 | Axial | Unnotched dog-bone hollow | -1 | 463.2236 | 0 | 139 | 100000000 | 0 |  |  | evento ambiguo: sin grieta | https://doi.org/10.5281/zenodo.21509581 | 8 | 459 | TRUE | FABEST: clasificacion previa no validada para inclusion | 8 | 2.665791
FAB008_1E+3 | FABEST | 42CrMo4+QT | FAB008 | Axial | Unnotched dog-bone hollow | -1 | 820.1607 | 0 | 139 | 1000 | 0 |  |  | evento ambiguo: sin grieta | https://doi.org/10.5281/zenodo.21509581 | 3 | 460 | TRUE | FABEST: clasificacion previa no validada para inclusion | 3 | 2.913899
FAB008_2E+3 | FABEST | 42CrMo4+QT | FAB008 | Axial | Unnotched dog-bone hollow | -1 | 777.392 | 0 | 139 | 2000 | 0 |  |  | evento ambiguo: sin grieta | https://doi.org/10.5281/zenodo.21509581 | 3.30103 | 461 | TRUE | FABEST: clasificacion previa no validada para inclusion | 3.30103 | 2.89064
FAB008_5E+3 | FABEST | 42CrMo4+QT | FAB008 | Axial | Unnotched dog-bone hollow | -1 | 720.8549 | 0 | 139 | 5000 | 0 |  |  | evento ambiguo: sin grieta | https://doi.org/10.5281/zenodo.21509581 | 3.69897 | 462 | TRUE | FABEST: clasificacion previa no validada para inclusion | 3.69897 | 2.857848
FAB008_1E+4 | FABEST | 42CrMo4+QT | FAB008 | Axial | Unnotched dog-bone hollow | -1 | 678.0863 | 0 | 139 | 10000 | 0 |  |  | evento ambiguo: sin grieta | https://doi.org/10.5281/zenodo.21509581 | 4 | 463 | TRUE | FABEST: clasificacion previa no validada para inclusion | 4 | 2.831285
FAB008_2E+4 | FABEST | 42CrMo4+QT | FAB008 | Axial | Unnotched dog-bone hollow | -1 | 635.3176 | 0 | 139 | 20000 | 0 |  |  | evento ambiguo: sin grieta | https://doi.org/10.5281/zenodo.21509581 | 4.30103 | 464 | TRUE | FABEST: clasificacion previa no validada para inclusion | 4.30103 | 2.802991
FAB008_5E+4 | FABEST | 42CrMo4+QT | FAB008 | Axial | Unnotched dog-bone hollow | -1 | 578.7805 | 0 | 139 | 50000 | 0 |  |  | evento ambiguo: sin grieta | https://doi.org/10.5281/zenodo.21509581 | 4.69897 | 465 | TRUE | FABEST: clasificacion previa no validada para inclusion | 4.69897 | 2.762514
FAB008_1E+5 | FABEST | 42CrMo4+QT | FAB008 | Axial | Unnotched dog-bone hollow | -1 | 536.0119 | 0 | 139 | 100000 | 0 |  |  | evento ambiguo: sin grieta | https://doi.org/10.5281/zenodo.21509581 | 5 | 466 | TRUE | FABEST: clasificacion previa no validada para inclusion | 5 | 2.729174
FAB008_2E+5 | FABEST | 42CrMo4+QT | FAB008 | Axial | Unnotched dog-bone hollow | -1 | 493.2432 | 0 | 139 | 200000 | 0 |  |  | evento ambiguo: sin grieta | https://doi.org/10.5281/zenodo.21509581 | 5.30103 | 467 | TRUE | FABEST: clasificacion previa no validada para inclusion | 5.30103 | 2.693061
FAB008_5E+5 | FABEST | 42CrMo4+QT | FAB008 | Axial | Unnotched dog-bone hollow | -1 | 436.7061 | 0 | 139 | 500000 | 0 |  |  | evento ambiguo: sin grieta | https://doi.org/10.5281/zenodo.21509581 | 5.69897 | 468 | TRUE | FABEST: clasificacion previa no validada para inclusion | 5.69897 | 2.640189
FAB008_1E+6 | FABEST | 42CrMo4+QT | FAB008 | Axial | Unnotched dog-bone hollow | -1 | 393.9375 | 0 | 139 | 1000000 | 0 |  |  | evento ambiguo: sin grieta | https://doi.org/10.5281/zenodo.21509581 | 6 | 469 | TRUE | FABEST: clasificacion previa no validada para inclusion | 6 | 2.595427
FAB008_2E+6 | FABEST | 42CrMo4+QT | FAB008 | Axial | Unnotched dog-bone hollow | -1 | 351.1688 | 0 | 139 | 2000000 | 0 |  |  | evento ambiguo: sin grieta | https://doi.org/10.5281/zenodo.21509581 | 6.30103 | 470 | TRUE | FABEST: clasificacion previa no validada para inclusion | 6.30103 | 2.545516
FAB008_5E+6 | FABEST | 42CrMo4+QT | FAB008 | Axial | Unnotched dog-bone hollow | -1 | 294.6317 | 0 | 139 | 5000000 | 0 |  |  | evento ambiguo: sin grieta | https://doi.org/10.5281/zenodo.21509581 | 6.69897 | 471 | TRUE | FABEST: clasificacion previa no validada para inclusion | 6.69897 | 2.46928
FAB008_1E+7 | FABEST | 42CrMo4+QT | FAB008 | Axial | Unnotched dog-bone hollow | -1 | 251.8631 | 0 | 139 | 10000000 | 0 |  |  | evento ambiguo: sin grieta | https://doi.org/10.5281/zenodo.21509581 | 7 | 472 | TRUE | FABEST: clasificacion previa no validada para inclusion | 7 | 2.401165
FAB008_2E+7 | FABEST | 42CrMo4+QT | FAB008 | Axial | Unnotched dog-bone hollow | -1 | 209.0944 | 0 | 139 | 20000000 | 0 |  |  | evento ambiguo: sin grieta | https://doi.org/10.5281/zenodo.21509581 | 7.30103 | 473 | TRUE | FABEST: clasificacion previa no validada para inclusion | 7.30103 | 2.320342
FAB008_5E+7 | FABEST | 42CrMo4+QT | FAB008 | Axial | Unnotched dog-bone hollow | -1 | 152.5573 | 0 | 139 | 50000000 | 0 |  |  | evento ambiguo: sin grieta | https://doi.org/10.5281/zenodo.21509581 | 7.69897 | 474 | TRUE | FABEST: clasificacion previa no validada para inclusion | 7.69897 | 2.183433
FAB008_1E+8 | FABEST | 42CrMo4+QT | FAB008 | Axial | Unnotched dog-bone hollow | -1 | 109.7887 | 0 | 139 | 100000000 | 0 |  |  | evento ambiguo: sin grieta | https://doi.org/10.5281/zenodo.21509581 | 8 | 475 | TRUE | FABEST: clasificacion previa no validada para inclusion | 8 | 2.040558
FAB010_19 | FABEST | 42CrMo4+QT | FAB010 | Axial | Unnotched hourglass bar | -3 | 650 | -325 | 127 | 12647 | 1 | finished |  | R diferente de -1 | https://doi.org/10.5281/zenodo.21509581 | 4.1019875 | 476 | TRUE | FABEST: clasificacion previa no validada para inclusion | 4.101988 | 2.812913
FAB010_2B | FABEST | 42CrMo4+QT | FAB010 | Axial | Unnotched hourglass bar | -3 | 675 | -337.5 | 127 | 34734 | 1 | finished |  | R diferente de -1 | https://doi.org/10.5281/zenodo.21509581 | 4.5407548 | 477 | TRUE | FABEST: clasificacion previa no validada para inclusion | 4.540755 | 2.829304
FAB010_5 | FABEST | 42CrMo4+QT | FAB010 | Axial | Unnotched hourglass bar | -3 | 650 | -325 | 127 | 36635 | 1 | finished |  | R diferente de -1 | https://doi.org/10.5281/zenodo.21509581 | 4.5638962 | 478 | TRUE | FABEST: clasificacion previa no validada para inclusion | 4.563896 | 2.812913
FAB010_4 | FABEST | 42CrMo4+QT | FAB010 | Axial | Unnotched hourglass bar | -3 | 630 | -315 | 127 | 61082 | 1 | finished |  | R diferente de -1 | https://doi.org/10.5281/zenodo.21509581 | 4.7859132 | 479 | TRUE | FABEST: clasificacion previa no validada para inclusion | 4.785913 | 2.799341
FAB010_18 | FABEST | 42CrMo4+QT | FAB010 | Axial | Unnotched hourglass bar | -3 | 600 | -300 | 127 | 130306 | 1 | finished |  | R diferente de -1 | https://doi.org/10.5281/zenodo.21509581 | 5.1149644 | 480 | TRUE | FABEST: clasificacion previa no validada para inclusion | 5.114964 | 2.778151
FAB010_20 | FABEST | 42CrMo4+QT | FAB010 | Axial | Unnotched hourglass bar | -3 | 570 | -285 | 127 | 200371 | 1 | finished |  | R diferente de -1 | https://doi.org/10.5281/zenodo.21509581 | 5.3018349 | 481 | TRUE | FABEST: clasificacion previa no validada para inclusion | 5.301835 | 2.755875
FAB010_21 | FABEST | 42CrMo4+QT | FAB010 | Axial | Unnotched hourglass bar | -3 | 550 | -275 | 127 | 348437 | 1 | finished |  | R diferente de -1 | https://doi.org/10.5281/zenodo.21509581 | 5.5421243 | 482 | TRUE | FABEST: clasificacion previa no validada para inclusion | 5.542124 | 2.740363
FAB010_6 | FABEST | 42CrMo4+QT | FAB010 | Axial | Unnotched hourglass bar | -3 | 530 | -265 | 127 | 520076 | 1 | finished |  | R diferente de -1 | https://doi.org/10.5281/zenodo.21509581 | 5.7160668 | 483 | TRUE | FABEST: clasificacion previa no validada para inclusion | 5.716067 | 2.724276
FAB010_3 | FABEST | 42CrMo4+QT | FAB010 | Axial | Unnotched hourglass bar | -3 | 520 | -260 | 127 | 584964 | 1 | finished |  | R diferente de -1 | https://doi.org/10.5281/zenodo.21509581 | 5.7671291 | 484 | TRUE | FABEST: clasificacion previa no validada para inclusion | 5.767129 | 2.716003
FAB010_2 | FABEST | 42CrMo4+QT | FAB010 | Axial | Unnotched hourglass bar | -3 | 510 | -255 | 127 | 10845119 | 0 | interrupted |  | R diferente de -1 | https://doi.org/10.5281/zenodo.21509581 | 7.0352343 | 485 | TRUE | FABEST: clasificacion previa no validada para inclusion | 7.035234 | 2.70757
FAB010_1E+3 | FABEST | 42CrMo4+QT | FAB010 | Axial | Unnotched hourglass bar | -3 | 848.7864 | -424.3932 | 127 | 1000 | 0 |  |  | evento ambiguo: sin grieta | https://doi.org/10.5281/zenodo.21509581 | 3 | 486 | TRUE | FABEST: clasificacion previa no validada para inclusion | 3 | 2.928798
FAB010_2E+3 | FABEST | 42CrMo4+QT | FAB010 | Axial | Unnotched hourglass bar | -3 | 805.5631 | -402.7815 | 127 | 2000 | 0 |  |  | evento ambiguo: sin grieta | https://doi.org/10.5281/zenodo.21509581 | 3.30103 | 487 | TRUE | FABEST: clasificacion previa no validada para inclusion | 3.30103 | 2.9061
FAB010_5E+3 | FABEST | 42CrMo4+QT | FAB010 | Axial | Unnotched hourglass bar | -3 | 751.7844 | -375.8922 | 127 | 5000 | 0 |  |  | evento ambiguo: sin grieta | https://doi.org/10.5281/zenodo.21509581 | 3.69897 | 488 | TRUE | FABEST: clasificacion previa no validada para inclusion | 3.69897 | 2.876093
FAB010_1E+4 | FABEST | 42CrMo4+QT | FAB010 | Axial | Unnotched hourglass bar | -3 | 713.5008 | -356.7504 | 127 | 10000 | 0 |  |  | evento ambiguo: sin grieta | https://doi.org/10.5281/zenodo.21509581 | 4 | 489 | TRUE | FABEST: clasificacion previa no validada para inclusion | 4 | 2.853394
FAB010_2E+4 | FABEST | 42CrMo4+QT | FAB010 | Axial | Unnotched hourglass bar | -3 | 677.1668 | -338.5834 | 127 | 20000 | 0 |  |  | evento ambiguo: sin grieta | https://doi.org/10.5281/zenodo.21509581 | 4.30103 | 490 | TRUE | FABEST: clasificacion previa no validada para inclusion | 4.30103 | 2.830696
FAB010_5E+4 | FABEST | 42CrMo4+QT | FAB010 | Axial | Unnotched hourglass bar | -3 | 631.9597 | -315.9799 | 127 | 50000 | 0 |  |  | evento ambiguo: sin grieta | https://doi.org/10.5281/zenodo.21509581 | 4.69897 | 491 | TRUE | FABEST: clasificacion previa no validada para inclusion | 4.69897 | 2.800689
FAB010_1E+5 | FABEST | 42CrMo4+QT | FAB010 | Axial | Unnotched hourglass bar | -3 | 599.778 | -299.889 | 127 | 100000 | 0 |  |  | evento ambiguo: sin grieta | https://doi.org/10.5281/zenodo.21509581 | 5 | 492 | TRUE | FABEST: clasificacion previa no validada para inclusion | 5 | 2.777991
FAB010_2E+5 | FABEST | 42CrMo4+QT | FAB010 | Axial | Unnotched hourglass bar | -3 | 569.2352 | -284.6176 | 127 | 200000 | 0 |  |  | evento ambiguo: sin grieta | https://doi.org/10.5281/zenodo.21509581 | 5.30103 | 493 | TRUE | FABEST: clasificacion previa no validada para inclusion | 5.30103 | 2.755292
FAB010_5E+5 | FABEST | 42CrMo4+QT | FAB010 | Axial | Unnotched hourglass bar | -3 | 531.2335 | -265.6168 | 127 | 500000 | 0 |  |  | evento ambiguo: sin grieta | https://doi.org/10.5281/zenodo.21509581 | 5.69897 | 494 | TRUE | FABEST: clasificacion previa no validada para inclusion | 5.69897 | 2.725285
FAB010_1E+6 | FABEST | 42CrMo4+QT | FAB010 | Axial | Unnotched hourglass bar | -3 | 504.1812 | -252.0906 | 127 | 1000000 | 0 |  |  | evento ambiguo: sin grieta | https://doi.org/10.5281/zenodo.21509581 | 6 | 495 | TRUE | FABEST: clasificacion previa no validada para inclusion | 6 | 2.702587
FAB010_2E+6 | FABEST | 42CrMo4+QT | FAB010 | Axial | Unnotched hourglass bar | -3 | 478.5064 | -239.2532 | 127 | 2000000 | 0 |  |  | evento ambiguo: sin grieta | https://doi.org/10.5281/zenodo.21509581 | 6.30103 | 496 | TRUE | FABEST: clasificacion previa no validada para inclusion | 6.30103 | 2.679888
FAB010_5E+6 | FABEST | 42CrMo4+QT | FAB010 | Axial | Unnotched hourglass bar | -3 | 446.5618 | -223.2809 | 127 | 5000000 | 0 |  |  | evento ambiguo: sin grieta | https://doi.org/10.5281/zenodo.21509581 | 6.69897 | 497 | TRUE | FABEST: clasificacion previa no validada para inclusion | 6.69897 | 2.649882
FAB010_1E+7 | FABEST | 42CrMo4+QT | FAB010 | Axial | Unnotched hourglass bar | -3 | 423.8212 | -211.9106 | 127 | 10000000 | 0 |  |  | evento ambiguo: sin grieta | https://doi.org/10.5281/zenodo.21509581 | 7 | 498 | TRUE | FABEST: clasificacion previa no validada para inclusion | 7 | 2.627183
FAB010_2E+7 | FABEST | 42CrMo4+QT | FAB010 | Axial | Unnotched hourglass bar | -3 | 402.2387 | -201.1194 | 127 | 20000000 | 0 |  |  | evento ambiguo: sin grieta | https://doi.org/10.5281/zenodo.21509581 | 7.30103 | 499 | TRUE | FABEST: clasificacion previa no validada para inclusion | 7.30103 | 2.604484
FAB010_5E+7 | FABEST | 42CrMo4+QT | FAB010 | Axial | Unnotched hourglass bar | -3 | 375.3856 | -187.6928 | 127 | 50000000 | 0 |  |  | evento ambiguo: sin grieta | https://doi.org/10.5281/zenodo.21509581 | 7.69897 | 500 | TRUE | FABEST: clasificacion previa no validada para inclusion | 7.69897 | 2.574478
FAB010_1E+8 | FABEST | 42CrMo4+QT | FAB010 | Axial | Unnotched hourglass bar | -3 | 356.2696 | -178.1348 | 127 | 100000000 | 0 |  |  | evento ambiguo: sin grieta | https://doi.org/10.5281/zenodo.21509581 | 8 | 501 | TRUE | FABEST: clasificacion previa no validada para inclusion | 8 | 2.551779
FAB010_1E+3 | FABEST | 42CrMo4+QT | FAB010 | Axial | Unnotched hourglass bar | -3 | 685.8842 | -342.9421 | 127 | 1000 | 0 |  |  | evento ambiguo: sin grieta | https://doi.org/10.5281/zenodo.21509581 | 3 | 502 | TRUE | FABEST: clasificacion previa no validada para inclusion | 3 | 2.836251
FAB010_2E+3 | FABEST | 42CrMo4+QT | FAB010 | Axial | Unnotched hourglass bar | -3 | 684.548 | -342.274 | 127 | 2000 | 0 |  |  | evento ambiguo: sin grieta | https://doi.org/10.5281/zenodo.21509581 | 3.30103 | 503 | TRUE | FABEST: clasificacion previa no validada para inclusion | 3.30103 | 2.835404
FAB010_5E+3 | FABEST | 42CrMo4+QT | FAB010 | Axial | Unnotched hourglass bar | -3 | 680.6502 | -340.3251 | 127 | 5000 | 0 |  |  | evento ambiguo: sin grieta | https://doi.org/10.5281/zenodo.21509581 | 3.69897 | 504 | TRUE | FABEST: clasificacion previa no validada para inclusion | 3.69897 | 2.832924
FAB010_1E+4 | FABEST | 42CrMo4+QT | FAB010 | Axial | Unnotched hourglass bar | -3 | 674.5015 | -337.2507 | 127 | 10000 | 0 |  |  | evento ambiguo: sin grieta | https://doi.org/10.5281/zenodo.21509581 | 4 | 505 | TRUE | FABEST: clasificacion previa no validada para inclusion | 4 | 2.828983
FAB010_2E+4 | FABEST | 42CrMo4+QT | FAB010 | Axial | Unnotched hourglass bar | -3 | 663.3593 | -331.6796 | 127 | 20000 | 0 |  |  | evento ambiguo: sin grieta | https://doi.org/10.5281/zenodo.21509581 | 4.30103 | 506 | TRUE | FABEST: clasificacion previa no validada para inclusion | 4.30103 | 2.821749
FAB010_5E+4 | FABEST | 42CrMo4+QT | FAB010 | Axial | Unnotched hourglass bar | -3 | 636.9725 | -318.4862 | 127 | 50000 | 0 |  |  | evento ambiguo: sin grieta | https://doi.org/10.5281/zenodo.21509581 | 4.69897 | 507 | TRUE | FABEST: clasificacion previa no validada para inclusion | 4.69897 | 2.804121
FAB010_1E+5 | FABEST | 42CrMo4+QT | FAB010 | Axial | Unnotched hourglass bar | -3 | 607.6322 | -303.8161 | 127 | 100000 | 0 |  |  | evento ambiguo: sin grieta | https://doi.org/10.5281/zenodo.21509581 | 5 | 508 | TRUE | FABEST: clasificacion previa no validada para inclusion | 5 | 2.783641
FAB010_2E+5 | FABEST | 42CrMo4+QT | FAB010 | Axial | Unnotched hourglass bar | -3 | 574.7667 | -287.3833 | 127 | 200000 | 0 |  |  | evento ambiguo: sin grieta | https://doi.org/10.5281/zenodo.21509581 | 5.30103 | 509 | TRUE | FABEST: clasificacion previa no validada para inclusion | 5.30103 | 2.759492
FAB010_5E+5 | FABEST | 42CrMo4+QT | FAB010 | Axial | Unnotched hourglass bar | -3 | 537.6264 | -268.8132 | 127 | 500000 | 0 |  |  | evento ambiguo: sin grieta | https://doi.org/10.5281/zenodo.21509581 | 5.69897 | 510 | TRUE | FABEST: clasificacion previa no validada para inclusion | 5.69897 | 2.730481
FAB010_1E+6 | FABEST | 42CrMo4+QT | FAB010 | Axial | Unnotched hourglass bar | -3 | 519.0699 | -259.535 | 127 | 1000000 | 0 |  |  | evento ambiguo: sin grieta | https://doi.org/10.5281/zenodo.21509581 | 6 | 511 | TRUE | FABEST: clasificacion previa no validada para inclusion | 6 | 2.715226
FAB010_2E+6 | FABEST | 42CrMo4+QT | FAB010 | Axial | Unnotched hourglass bar | -3 | 507.9328 | -253.9664 | 127 | 2000000 | 0 |  |  | evento ambiguo: sin grieta | https://doi.org/10.5281/zenodo.21509581 | 6.30103 | 512 | TRUE | FABEST: clasificacion previa no validada para inclusion | 6.30103 | 2.705806
FAB010_5E+6 | FABEST | 42CrMo4+QT | FAB010 | Axial | Unnotched hourglass bar | -3 | 500.5047 | -250.2524 | 127 | 5000000 | 0 |  |  | evento ambiguo: sin grieta | https://doi.org/10.5281/zenodo.21509581 | 6.69897 | 513 | TRUE | FABEST: clasificacion previa no validada para inclusion | 6.69897 | 2.699408
FAB010_1E+7 | FABEST | 42CrMo4+QT | FAB010 | Axial | Unnotched hourglass bar | -3 | 497.8884 | -248.9442 | 127 | 10000000 | 0 |  |  | evento ambiguo: sin grieta | https://doi.org/10.5281/zenodo.21509581 | 7 | 514 | TRUE | FABEST: clasificacion previa no validada para inclusion | 7 | 2.697132
FAB010_2E+7 | FABEST | 42CrMo4+QT | FAB010 | Axial | Unnotched hourglass bar | -3 | 496.5522 | -248.2761 | 127 | 20000000 | 0 |  |  | evento ambiguo: sin grieta | https://doi.org/10.5281/zenodo.21509581 | 7.30103 | 515 | TRUE | FABEST: clasificacion previa no validada para inclusion | 7.30103 | 2.695965
FAB010_5E+7 | FABEST | 42CrMo4+QT | FAB010 | Axial | Unnotched hourglass bar | -3 | 495.7413 | -247.8706 | 127 | 50000000 | 0 |  |  | evento ambiguo: sin grieta | https://doi.org/10.5281/zenodo.21509581 | 7.69897 | 516 | TRUE | FABEST: clasificacion previa no validada para inclusion | 7.69897 | 2.695255
FAB010_1E+8 | FABEST | 42CrMo4+QT | FAB010 | Axial | Unnotched hourglass bar | -3 | 495.4694 | -247.7347 | 127 | 100000000 | 0 |  |  | evento ambiguo: sin grieta | https://doi.org/10.5281/zenodo.21509581 | 8 | 517 | TRUE | FABEST: clasificacion previa no validada para inclusion | 8 | 2.695017
FAB010_1E+3 | FABEST | 42CrMo4+QT | FAB010 | Axial | Unnotched hourglass bar | -3 | 808.1277 | -404.0638 | 127 | 1000 | 0 |  |  | evento ambiguo: sin grieta | https://doi.org/10.5281/zenodo.21509581 | 3 | 518 | TRUE | FABEST: clasificacion previa no validada para inclusion | 3 | 2.90748
FAB010_2E+3 | FABEST | 42CrMo4+QT | FAB010 | Axial | Unnotched hourglass bar | -3 | 777.1317 | -388.5659 | 127 | 2000 | 0 |  |  | evento ambiguo: sin grieta | https://doi.org/10.5281/zenodo.21509581 | 3.30103 | 519 | TRUE | FABEST: clasificacion previa no validada para inclusion | 3.30103 | 2.890495
FAB010_5E+3 | FABEST | 42CrMo4+QT | FAB010 | Axial | Unnotched hourglass bar | -3 | 736.1574 | -368.0787 | 127 | 5000 | 0 |  |  | evento ambiguo: sin grieta | https://doi.org/10.5281/zenodo.21509581 | 3.69897 | 520 | TRUE | FABEST: clasificacion previa no validada para inclusion | 3.69897 | 2.866971
FAB010_1E+4 | FABEST | 42CrMo4+QT | FAB010 | Axial | Unnotched hourglass bar | -3 | 705.1614 | -352.5807 | 127 | 10000 | 0 |  |  | evento ambiguo: sin grieta | https://doi.org/10.5281/zenodo.21509581 | 4 | 521 | TRUE | FABEST: clasificacion previa no validada para inclusion | 4 | 2.848289
FAB010_2E+4 | FABEST | 42CrMo4+QT | FAB010 | Axial | Unnotched hourglass bar | -3 | 674.1655 | -337.0827 | 127 | 20000 | 0 |  |  | evento ambiguo: sin grieta | https://doi.org/10.5281/zenodo.21509581 | 4.30103 | 522 | TRUE | FABEST: clasificacion previa no validada para inclusion | 4.30103 | 2.828767
FAB010_5E+4 | FABEST | 42CrMo4+QT | FAB010 | Axial | Unnotched hourglass bar | -3 | 633.1911 | -316.5955 | 127 | 50000 | 0 |  |  | evento ambiguo: sin grieta | https://doi.org/10.5281/zenodo.21509581 | 4.69897 | 523 | TRUE | FABEST: clasificacion previa no validada para inclusion | 4.69897 | 2.801535
FAB010_1E+5 | FABEST | 42CrMo4+QT | FAB010 | Axial | Unnotched hourglass bar | -3 | 602.1952 | -301.0976 | 127 | 100000 | 0 |  |  | evento ambiguo: sin grieta | https://doi.org/10.5281/zenodo.21509581 | 5 | 524 | TRUE | FABEST: clasificacion previa no validada para inclusion | 5 | 2.779737
FAB010_2E+5 | FABEST | 42CrMo4+QT | FAB010 | Axial | Unnotched hourglass bar | -3 | 571.1992 | -285.5996 | 127 | 200000 | 0 |  |  | evento ambiguo: sin grieta | https://doi.org/10.5281/zenodo.21509581 | 5.30103 | 525 | TRUE | FABEST: clasificacion previa no validada para inclusion | 5.30103 | 2.756788
FAB010_5E+5 | FABEST | 42CrMo4+QT | FAB010 | Axial | Unnotched hourglass bar | -3 | 530.2248 | -265.1124 | 127 | 500000 | 0 |  |  | evento ambiguo: sin grieta | https://doi.org/10.5281/zenodo.21509581 | 5.69897 | 526 | TRUE | FABEST: clasificacion previa no validada para inclusion | 5.69897 | 2.72446
FAB010_1E+6 | FABEST | 42CrMo4+QT | FAB010 | Axial | Unnotched hourglass bar | -3 | 499.2289 | -249.6145 | 127 | 1000000 | 0 |  |  | evento ambiguo: sin grieta | https://doi.org/10.5281/zenodo.21509581 | 6 | 527 | TRUE | FABEST: clasificacion previa no validada para inclusion | 6 | 2.6983
FAB010_2E+6 | FABEST | 42CrMo4+QT | FAB010 | Axial | Unnotched hourglass bar | -3 | 468.233 | -234.1165 | 127 | 2000000 | 0 |  |  | evento ambiguo: sin grieta | https://doi.org/10.5281/zenodo.21509581 | 6.30103 | 528 | TRUE | FABEST: clasificacion previa no validada para inclusion | 6.30103 | 2.670462
FAB010_5E+6 | FABEST | 42CrMo4+QT | FAB010 | Axial | Unnotched hourglass bar | -3 | 427.2586 | -213.6293 | 127 | 5000000 | 0 |  |  | evento ambiguo: sin grieta | https://doi.org/10.5281/zenodo.21509581 | 6.69897 | 529 | TRUE | FABEST: clasificacion previa no validada para inclusion | 6.69897 | 2.630691
FAB010_1E+7 | FABEST | 42CrMo4+QT | FAB010 | Axial | Unnotched hourglass bar | -3 | 396.2627 | -198.1313 | 127 | 10000000 | 0 |  |  | evento ambiguo: sin grieta | https://doi.org/10.5281/zenodo.21509581 | 7 | 530 | TRUE | FABEST: clasificacion previa no validada para inclusion | 7 | 2.597983
FAB010_2E+7 | FABEST | 42CrMo4+QT | FAB010 | Axial | Unnotched hourglass bar | -3 | 365.2667 | -182.6334 | 127 | 20000000 | 0 |  |  | evento ambiguo: sin grieta | https://doi.org/10.5281/zenodo.21509581 | 7.30103 | 531 | TRUE | FABEST: clasificacion previa no validada para inclusion | 7.30103 | 2.56261
FAB010_5E+7 | FABEST | 42CrMo4+QT | FAB010 | Axial | Unnotched hourglass bar | -3 | 324.2923 | -162.1462 | 127 | 50000000 | 0 |  |  | evento ambiguo: sin grieta | https://doi.org/10.5281/zenodo.21509581 | 7.69897 | 532 | TRUE | FABEST: clasificacion previa no validada para inclusion | 7.69897 | 2.510937
FAB010_1E+8 | FABEST | 42CrMo4+QT | FAB010 | Axial | Unnotched hourglass bar | -3 | 293.2964 | -146.6482 | 127 | 100000000 | 0 |  |  | evento ambiguo: sin grieta | https://doi.org/10.5281/zenodo.21509581 | 8 | 533 | TRUE | FABEST: clasificacion previa no validada para inclusion | 8 | 2.467307
FAB014_8B | FABEST | 42CrMo4+QT | FAB014 | Axial | Unnotched hourglass bar | -1 | 760 | 0 | 125 | 3165 | 1 | finished |  | INCLUIR | https://doi.org/10.5281/zenodo.21509581 | 3.5003737 | 534 | TRUE | Evento ambiguo; revisar fuente FABEST | 3.500374 | 2.880814
FAB014_5B | FABEST | 42CrMo4+QT | FAB014 | Axial | Unnotched hourglass bar | -1 | 820 | 0 | 125 | 3595 | 1 | finished |  | INCLUIR | https://doi.org/10.5281/zenodo.21509581 | 3.5556989 | 535 | TRUE | Evento ambiguo; revisar fuente FABEST | 3.555699 | 2.913814
FAB014_10B | FABEST | 42CrMo4+QT | FAB014 | Axial | Unnotched hourglass bar | -1 | 750 | 0 | 125 | 5122 | 1 | finished |  | INCLUIR | https://doi.org/10.5281/zenodo.21509581 | 3.7094396 | 536 | TRUE | Evento ambiguo; revisar fuente FABEST | 3.70944 | 2.875061
FAB014_7B | FABEST | 42CrMo4+QT | FAB014 | Axial | Unnotched hourglass bar | -1 | 700 | 0 | 125 | 18247 | 1 | finished |  | INCLUIR | https://doi.org/10.5281/zenodo.21509581 | 4.2611915 | 537 | TRUE | Evento ambiguo; revisar fuente FABEST | 4.261191 | 2.845098
FAB014_4 | FABEST | 42CrMo4+QT | FAB014 | Axial | Unnotched hourglass bar | -1 | 650 | 0 | 125 | 40287 | 1 | finished |  | INCLUIR | https://doi.org/10.5281/zenodo.21509581 | 4.6051649 | 538 | TRUE | Evento ambiguo; revisar fuente FABEST | 4.605165 | 2.812913
FAB014_6 | FABEST | 42CrMo4+QT | FAB014 | Axial | Unnotched hourglass bar | -1 | 600 | 0 | 125 | 138351 | 1 | finished |  | INCLUIR | https://doi.org/10.5281/zenodo.21509581 | 5.1409823 | 539 | TRUE | Evento ambiguo; revisar fuente FABEST | 5.140982 | 2.778151
FAB014_1 | FABEST | 42CrMo4+QT | FAB014 | Axial | Unnotched hourglass bar | -1 | 565 | 0 | 125 | 249280 | 1 | finished |  | INCLUIR | https://doi.org/10.5281/zenodo.21509581 | 5.3966874 | 540 | TRUE | Evento ambiguo; revisar fuente FABEST | 5.396687 | 2.752048
FAB014_9 | FABEST | 42CrMo4+QT | FAB014 | Axial | Unnotched hourglass bar | -1 | 538 | 0 | 125 | 337642 | 1 | finished |  | INCLUIR | https://doi.org/10.5281/zenodo.21509581 | 5.5284565 | 541 | TRUE | Evento ambiguo; revisar fuente FABEST | 5.528456 | 2.730782
FAB014_2 | FABEST | 42CrMo4+QT | FAB014 | Axial | Unnotched hourglass bar | -1 | 543 | 0 | 125 | 750578 | 1 | finished |  | INCLUIR | https://doi.org/10.5281/zenodo.21509581 | 5.8753958 | 542 | TRUE | Evento ambiguo; revisar fuente FABEST | 5.875396 | 2.7348
FAB014_10 | FABEST | 42CrMo4+QT | FAB014 | Axial | Unnotched hourglass bar | -1 | 538 | 0 | 125 | 10000000 | 0 | interrupted |  | INCLUIR | https://doi.org/10.5281/zenodo.21509581 | 7 | 543 | TRUE | SELECCION_PRELIMINAR | 7 | 2.730782
FAB014_8 | FABEST | 42CrMo4+QT | FAB014 | Axial | Unnotched hourglass bar | -1 | 532 | 0 | 125 | 10000000 | 0 | interrupted |  | INCLUIR | https://doi.org/10.5281/zenodo.21509581 | 7 | 544 | TRUE | SELECCION_PRELIMINAR | 7 | 2.725912
FAB014_5 | FABEST | 42CrMo4+QT | FAB014 | Axial | Unnotched hourglass bar | -1 | 521 | 0 | 125 | 10000000 | 0 | interrupted |  | INCLUIR | https://doi.org/10.5281/zenodo.21509581 | 7 | 545 | TRUE | SELECCION_PRELIMINAR | 7 | 2.716838
FAB014_7 | FABEST | 42CrMo4+QT | FAB014 | Axial | Unnotched hourglass bar | -1 | 500 | 0 | 125 | 10000000 | 0 | interrupted |  | INCLUIR | https://doi.org/10.5281/zenodo.21509581 | 7 | 546 | TRUE | SELECCION_PRELIMINAR | 7 | 2.69897
FAB014_1E+3 | FABEST | 42CrMo4+QT | FAB014 | Axial | Unnotched hourglass bar | -1 | 866.081 | 0 | 125 | 1000 | 0 |  |  | evento ambiguo: sin grieta | https://doi.org/10.5281/zenodo.21509581 | 3 | 547 | TRUE | FABEST: clasificacion previa no validada para inclusion | 3 | 2.937559
FAB014_2E+3 | FABEST | 42CrMo4+QT | FAB014 | Axial | Unnotched hourglass bar | -1 | 821.3652 | 0 | 125 | 2000 | 0 |  |  | evento ambiguo: sin grieta | https://doi.org/10.5281/zenodo.21509581 | 3.30103 | 548 | TRUE | FABEST: clasificacion previa no validada para inclusion | 3.30103 | 2.914536
FAB014_5E+3 | FABEST | 42CrMo4+QT | FAB014 | Axial | Unnotched hourglass bar | -1 | 765.7776 | 0 | 125 | 5000 | 0 |  |  | evento ambiguo: sin grieta | https://doi.org/10.5281/zenodo.21509581 | 3.69897 | 549 | TRUE | FABEST: clasificacion previa no validada para inclusion | 3.69897 | 2.884103
FAB014_1E+4 | FABEST | 42CrMo4+QT | FAB014 | Axial | Unnotched hourglass bar | -1 | 726.2405 | 0 | 125 | 10000 | 0 |  |  | evento ambiguo: sin grieta | https://doi.org/10.5281/zenodo.21509581 | 4 | 550 | TRUE | FABEST: clasificacion previa no validada para inclusion | 4 | 2.86108
FAB014_2E+4 | FABEST | 42CrMo4+QT | FAB014 | Axial | Unnotched hourglass bar | -1 | 688.7447 | 0 | 125 | 20000 | 0 |  |  | evento ambiguo: sin grieta | https://doi.org/10.5281/zenodo.21509581 | 4.30103 | 551 | TRUE | FABEST: clasificacion previa no validada para inclusion | 4.30103 | 2.838058
FAB014_5E+4 | FABEST | 42CrMo4+QT | FAB014 | Axial | Unnotched hourglass bar | -1 | 642.1324 | 0 | 125 | 50000 | 0 |  |  | evento ambiguo: sin grieta | https://doi.org/10.5281/zenodo.21509581 | 4.69897 | 552 | TRUE | FABEST: clasificacion previa no validada para inclusion | 4.69897 | 2.807625
FAB014_1E+5 | FABEST | 42CrMo4+QT | FAB014 | Axial | Unnotched hourglass bar | -1 | 608.9791 | 0 | 125 | 100000 | 0 |  |  | evento ambiguo: sin grieta | https://doi.org/10.5281/zenodo.21509581 | 5 | 553 | TRUE | FABEST: clasificacion previa no validada para inclusion | 5 | 2.784602
FAB014_2E+5 | FABEST | 42CrMo4+QT | FAB014 | Axial | Unnotched hourglass bar | -1 | 577.5375 | 0 | 125 | 200000 | 0 |  |  | evento ambiguo: sin grieta | https://doi.org/10.5281/zenodo.21509581 | 5.30103 | 554 | TRUE | FABEST: clasificacion previa no validada para inclusion | 5.30103 | 2.76158
FAB014_5E+5 | FABEST | 42CrMo4+QT | FAB014 | Axial | Unnotched hourglass bar | -1 | 538.4514 | 0 | 125 | 500000 | 0 |  |  | evento ambiguo: sin grieta | https://doi.org/10.5281/zenodo.21509581 | 5.69897 | 555 | TRUE | FABEST: clasificacion previa no validada para inclusion | 5.69897 | 2.731147
FAB014_1E+6 | FABEST | 42CrMo4+QT | FAB014 | Axial | Unnotched hourglass bar | -1 | 510.6512 | 0 | 125 | 1000000 | 0 |  |  | evento ambiguo: sin grieta | https://doi.org/10.5281/zenodo.21509581 | 6 | 556 | TRUE | FABEST: clasificacion previa no validada para inclusion | 6 | 2.708124
FAB014_2E+6 | FABEST | 42CrMo4+QT | FAB014 | Axial | Unnotched hourglass bar | -1 | 484.2862 | 0 | 125 | 2000000 | 0 |  |  | evento ambiguo: sin grieta | https://doi.org/10.5281/zenodo.21509581 | 6.30103 | 557 | TRUE | FABEST: clasificacion previa no validada para inclusion | 6.30103 | 2.685102
FAB014_5E+6 | FABEST | 42CrMo4+QT | FAB014 | Axial | Unnotched hourglass bar | -1 | 451.5111 | 0 | 125 | 5000000 | 0 |  |  | evento ambiguo: sin grieta | https://doi.org/10.5281/zenodo.21509581 | 6.69897 | 558 | TRUE | FABEST: clasificacion previa no validada para inclusion | 6.69897 | 2.654668
FAB014_1E+7 | FABEST | 42CrMo4+QT | FAB014 | Axial | Unnotched hourglass bar | -1 | 428.1996 | 0 | 125 | 10000000 | 0 |  |  | evento ambiguo: sin grieta | https://doi.org/10.5281/zenodo.21509581 | 7 | 559 | TRUE | FABEST: clasificacion previa no validada para inclusion | 7 | 2.631646
FAB014_2E+7 | FABEST | 42CrMo4+QT | FAB014 | Axial | Unnotched hourglass bar | -1 | 406.0917 | 0 | 125 | 20000000 | 0 |  |  | evento ambiguo: sin grieta | https://doi.org/10.5281/zenodo.21509581 | 7.30103 | 560 | TRUE | FABEST: clasificacion previa no validada para inclusion | 7.30103 | 2.608624
FAB014_5E+7 | FABEST | 42CrMo4+QT | FAB014 | Axial | Unnotched hourglass bar | -1 | 378.6085 | 0 | 125 | 50000000 | 0 |  |  | evento ambiguo: sin grieta | https://doi.org/10.5281/zenodo.21509581 | 7.69897 | 561 | TRUE | FABEST: clasificacion previa no validada para inclusion | 7.69897 | 2.57819
FAB014_1E+8 | FABEST | 42CrMo4+QT | FAB014 | Axial | Unnotched hourglass bar | -1 | 359.061 | 0 | 125 | 100000000 | 0 |  |  | evento ambiguo: sin grieta | https://doi.org/10.5281/zenodo.21509581 | 8 | 562 | TRUE | FABEST: clasificacion previa no validada para inclusion | 8 | 2.555168
FAB014_1E+3 | FABEST | 42CrMo4+QT | FAB014 | Axial | Unnotched hourglass bar | -1 | 816.2846 | 0 | 125 | 1000 | 0 |  |  | evento ambiguo: sin grieta | https://doi.org/10.5281/zenodo.21509581 | 3 | 563 | TRUE | FABEST: clasificacion previa no validada para inclusion | 3 | 2.911842
FAB014_2E+3 | FABEST | 42CrMo4+QT | FAB014 | Axial | Unnotched hourglass bar | -1 | 800.4546 | 0 | 125 | 2000 | 0 |  |  | evento ambiguo: sin grieta | https://doi.org/10.5281/zenodo.21509581 | 3.30103 | 564 | TRUE | FABEST: clasificacion previa no validada para inclusion | 3.30103 | 2.903337
FAB014_5E+3 | FABEST | 42CrMo4+QT | FAB014 | Axial | Unnotched hourglass bar | -1 | 766.6994 | 0 | 125 | 5000 | 0 |  |  | evento ambiguo: sin grieta | https://doi.org/10.5281/zenodo.21509581 | 3.69897 | 565 | TRUE | FABEST: clasificacion previa no validada para inclusion | 3.69897 | 2.884625
FAB014_1E+4 | FABEST | 42CrMo4+QT | FAB014 | Axial | Unnotched hourglass bar | -1 | 732.0794 | 0 | 125 | 10000 | 0 |  |  | evento ambiguo: sin grieta | https://doi.org/10.5281/zenodo.21509581 | 4 | 566 | TRUE | FABEST: clasificacion previa no validada para inclusion | 4 | 2.864558
FAB014_2E+4 | FABEST | 42CrMo4+QT | FAB014 | Axial | Unnotched hourglass bar | -1 | 692.8232 | 0 | 125 | 20000 | 0 |  |  | evento ambiguo: sin grieta | https://doi.org/10.5281/zenodo.21509581 | 4.30103 | 567 | TRUE | FABEST: clasificacion previa no validada para inclusion | 4.30103 | 2.840622
FAB014_5E+4 | FABEST | 42CrMo4+QT | FAB014 | Axial | Unnotched hourglass bar | -1 | 640.1631 | 0 | 125 | 50000 | 0 |  |  | evento ambiguo: sin grieta | https://doi.org/10.5281/zenodo.21509581 | 4.69897 | 568 | TRUE | FABEST: clasificacion previa no validada para inclusion | 4.69897 | 2.806291
FAB014_1E+5 | FABEST | 42CrMo4+QT | FAB014 | Axial | Unnotched hourglass bar | -1 | 603.8725 | 0 | 125 | 100000 | 0 |  |  | evento ambiguo: sin grieta | https://doi.org/10.5281/zenodo.21509581 | 5 | 569 | TRUE | FABEST: clasificacion previa no validada para inclusion | 5 | 2.780945
FAB014_2E+5 | FABEST | 42CrMo4+QT | FAB014 | Axial | Unnotched hourglass bar | -1 | 573.3187 | 0 | 125 | 200000 | 0 |  |  | evento ambiguo: sin grieta | https://doi.org/10.5281/zenodo.21509581 | 5.30103 | 570 | TRUE | FABEST: clasificacion previa no validada para inclusion | 5.30103 | 2.758396
FAB014_5E+5 | FABEST | 42CrMo4+QT | FAB014 | Axial | Unnotched hourglass bar | -1 | 544.0391 | 0 | 125 | 500000 | 0 |  |  | evento ambiguo: sin grieta | https://doi.org/10.5281/zenodo.21509581 | 5.69897 | 571 | TRUE | FABEST: clasificacion previa no validada para inclusion | 5.69897 | 2.73563
FAB014_1E+6 | FABEST | 42CrMo4+QT | FAB014 | Axial | Unnotched hourglass bar | -1 | 530.1696 | 0 | 125 | 1000000 | 0 |  |  | evento ambiguo: sin grieta | https://doi.org/10.5281/zenodo.21509581 | 6 | 572 | TRUE | FABEST: clasificacion previa no validada para inclusion | 6 | 2.724415
FAB014_2E+6 | FABEST | 42CrMo4+QT | FAB014 | Axial | Unnotched hourglass bar | -1 | 521.8493 | 0 | 125 | 2000000 | 0 |  |  | evento ambiguo: sin grieta | https://doi.org/10.5281/zenodo.21509581 | 6.30103 | 573 | TRUE | FABEST: clasificacion previa no validada para inclusion | 6.30103 | 2.717545
FAB014_5E+6 | FABEST | 42CrMo4+QT | FAB014 | Axial | Unnotched hourglass bar | -1 | 516.2469 | 0 | 125 | 5000000 | 0 |  |  | evento ambiguo: sin grieta | https://doi.org/10.5281/zenodo.21509581 | 6.69897 | 574 | TRUE | FABEST: clasificacion previa no validada para inclusion | 6.69897 | 2.712857
FAB014_1E+7 | FABEST | 42CrMo4+QT | FAB014 | Axial | Unnotched hourglass bar | -1 | 514.2571 | 0 | 125 | 10000000 | 0 |  |  | evento ambiguo: sin grieta | https://doi.org/10.5281/zenodo.21509581 | 7 | 575 | TRUE | FABEST: clasificacion previa no validada para inclusion | 7 | 2.71118
FAB014_2E+7 | FABEST | 42CrMo4+QT | FAB014 | Axial | Unnotched hourglass bar | -1 | 513.2368 | 0 | 125 | 20000000 | 0 |  |  | evento ambiguo: sin grieta | https://doi.org/10.5281/zenodo.21509581 | 7.30103 | 576 | TRUE | FABEST: clasificacion previa no validada para inclusion | 7.30103 | 2.710318
FAB014_5E+7 | FABEST | 42CrMo4+QT | FAB014 | Axial | Unnotched hourglass bar | -1 | 512.6162 | 0 | 125 | 50000000 | 0 |  |  | evento ambiguo: sin grieta | https://doi.org/10.5281/zenodo.21509581 | 7.69897 | 577 | TRUE | FABEST: clasificacion previa no validada para inclusion | 7.69897 | 2.709792
FAB014_1E+8 | FABEST | 42CrMo4+QT | FAB014 | Axial | Unnotched hourglass bar | -1 | 512.4079 | 0 | 125 | 100000000 | 0 |  |  | evento ambiguo: sin grieta | https://doi.org/10.5281/zenodo.21509581 | 8 | 578 | TRUE | FABEST: clasificacion previa no validada para inclusion | 8 | 2.709616
FAB014_1E+3 | FABEST | 42CrMo4+QT | FAB014 | Axial | Unnotched hourglass bar | -1 | 847.5905 | 0 | 125 | 1000 | 0 |  |  | evento ambiguo: sin grieta | https://doi.org/10.5281/zenodo.21509581 | 3 | 579 | TRUE | FABEST: clasificacion previa no validada para inclusion | 3 | 2.928186
FAB014_2E+3 | FABEST | 42CrMo4+QT | FAB014 | Axial | Unnotched hourglass bar | -1 | 812.4272 | 0 | 125 | 2000 | 0 |  |  | evento ambiguo: sin grieta | https://doi.org/10.5281/zenodo.21509581 | 3.30103 | 580 | TRUE | FABEST: clasificacion previa no validada para inclusion | 3.30103 | 2.909784
FAB014_5E+3 | FABEST | 42CrMo4+QT | FAB014 | Axial | Unnotched hourglass bar | -1 | 765.944 | 0 | 125 | 5000 | 0 |  |  | evento ambiguo: sin grieta | https://doi.org/10.5281/zenodo.21509581 | 3.69897 | 581 | TRUE | FABEST: clasificacion previa no validada para inclusion | 3.69897 | 2.884197
FAB014_1E+4 | FABEST | 42CrMo4+QT | FAB014 | Axial | Unnotched hourglass bar | -1 | 730.7807 | 0 | 125 | 10000 | 0 |  |  | evento ambiguo: sin grieta | https://doi.org/10.5281/zenodo.21509581 | 4 | 582 | TRUE | FABEST: clasificacion previa no validada para inclusion | 4 | 2.863787
FAB014_2E+4 | FABEST | 42CrMo4+QT | FAB014 | Axial | Unnotched hourglass bar | -1 | 695.6175 | 0 | 125 | 20000 | 0 |  |  | evento ambiguo: sin grieta | https://doi.org/10.5281/zenodo.21509581 | 4.30103 | 583 | TRUE | FABEST: clasificacion previa no validada para inclusion | 4.30103 | 2.84237
FAB014_5E+4 | FABEST | 42CrMo4+QT | FAB014 | Axial | Unnotched hourglass bar | -1 | 649.1342 | 0 | 125 | 50000 | 0 |  |  | evento ambiguo: sin grieta | https://doi.org/10.5281/zenodo.21509581 | 4.69897 | 584 | TRUE | FABEST: clasificacion previa no validada para inclusion | 4.69897 | 2.812334
FAB014_1E+5 | FABEST | 42CrMo4+QT | FAB014 | Axial | Unnotched hourglass bar | -1 | 613.9709 | 0 | 125 | 100000 | 0 |  |  | evento ambiguo: sin grieta | https://doi.org/10.5281/zenodo.21509581 | 5 | 585 | TRUE | FABEST: clasificacion previa no validada para inclusion | 5 | 2.788148
FAB014_2E+5 | FABEST | 42CrMo4+QT | FAB014 | Axial | Unnotched hourglass bar | -1 | 578.8077 | 0 | 125 | 200000 | 0 |  |  | evento ambiguo: sin grieta | https://doi.org/10.5281/zenodo.21509581 | 5.30103 | 586 | TRUE | FABEST: clasificacion previa no validada para inclusion | 5.30103 | 2.762534
FAB014_5E+5 | FABEST | 42CrMo4+QT | FAB014 | Axial | Unnotched hourglass bar | -1 | 532.3244 | 0 | 125 | 500000 | 0 |  |  | evento ambiguo: sin grieta | https://doi.org/10.5281/zenodo.21509581 | 5.69897 | 587 | TRUE | FABEST: clasificacion previa no validada para inclusion | 5.69897 | 2.726176
FAB014_1E+6 | FABEST | 42CrMo4+QT | FAB014 | Axial | Unnotched hourglass bar | -1 | 497.1612 | 0 | 125 | 1000000 | 0 |  |  | evento ambiguo: sin grieta | https://doi.org/10.5281/zenodo.21509581 | 6 | 588 | TRUE | FABEST: clasificacion previa no validada para inclusion | 6 | 2.696497
FAB014_2E+6 | FABEST | 42CrMo4+QT | FAB014 | Axial | Unnotched hourglass bar | -1 | 461.9979 | 0 | 125 | 2000000 | 0 |  |  | evento ambiguo: sin grieta | https://doi.org/10.5281/zenodo.21509581 | 6.30103 | 589 | TRUE | FABEST: clasificacion previa no validada para inclusion | 6.30103 | 2.66464
FAB014_5E+6 | FABEST | 42CrMo4+QT | FAB014 | Axial | Unnotched hourglass bar | -1 | 415.5146 | 0 | 125 | 5000000 | 0 |  |  | evento ambiguo: sin grieta | https://doi.org/10.5281/zenodo.21509581 | 6.69897 | 590 | TRUE | FABEST: clasificacion previa no validada para inclusion | 6.69897 | 2.618586
FAB014_1E+7 | FABEST | 42CrMo4+QT | FAB014 | Axial | Unnotched hourglass bar | -1 | 380.3514 | 0 | 125 | 10000000 | 0 |  |  | evento ambiguo: sin grieta | https://doi.org/10.5281/zenodo.21509581 | 7 | 591 | TRUE | FABEST: clasificacion previa no validada para inclusion | 7 | 2.580185
FAB014_2E+7 | FABEST | 42CrMo4+QT | FAB014 | Axial | Unnotched hourglass bar | -1 | 345.1882 | 0 | 125 | 20000000 | 0 |  |  | evento ambiguo: sin grieta | https://doi.org/10.5281/zenodo.21509581 | 7.30103 | 592 | TRUE | FABEST: clasificacion previa no validada para inclusion | 7.30103 | 2.538056
FAB014_5E+7 | FABEST | 42CrMo4+QT | FAB014 | Axial | Unnotched hourglass bar | -1 | 298.7049 | 0 | 125 | 50000000 | 0 |  |  | evento ambiguo: sin grieta | https://doi.org/10.5281/zenodo.21509581 | 7.69897 | 593 | TRUE | FABEST: clasificacion previa no validada para inclusion | 7.69897 | 2.475242
FAB014_1E+8 | FABEST | 42CrMo4+QT | FAB014 | Axial | Unnotched hourglass bar | -1 | 263.5416 | 0 | 125 | 100000000 | 0 |  |  | evento ambiguo: sin grieta | https://doi.org/10.5281/zenodo.21509581 | 8 | 594 | TRUE | FABEST: clasificacion previa no validada para inclusion | 8 | 2.420849
FAB016_8B | FABEST | 42CrMo4+QT | FAB016 | Axial | Unnotched hourglass hollow | -1 | 750 | 0 | 130 | 3648 | 1 | finished |  | INCLUIR | https://doi.org/10.5281/zenodo.21509581 | 3.5620548 | 595 | TRUE | Evento ambiguo; revisar fuente FABEST | 3.562055 | 2.875061
FAB016_6 | FABEST | 42CrMo4+QT | FAB016 | Axial | Unnotched hourglass hollow | -1 | 700 | 0 | 130 | 6932 | 1 | finished |  | INCLUIR | https://doi.org/10.5281/zenodo.21509581 | 3.8408586 | 596 | TRUE | Evento ambiguo; revisar fuente FABEST | 3.840859 | 2.845098
FAB016_2 | FABEST | 42CrMo4+QT | FAB016 | Axial | Unnotched hourglass hollow | -1 | 650 | 0 | 130 | 35776 | 1 | finished |  | INCLUIR | https://doi.org/10.5281/zenodo.21509581 | 4.5535918 | 597 | TRUE | Evento ambiguo; revisar fuente FABEST | 4.553592 | 2.812913
FAB016_4 | FABEST | 42CrMo4+QT | FAB016 | Axial | Unnotched hourglass hollow | -1 | 600 | 0 | 130 | 54037 | 1 | finished |  | INCLUIR | https://doi.org/10.5281/zenodo.21509581 | 4.7326912 | 598 | TRUE | Evento ambiguo; revisar fuente FABEST | 4.732691 | 2.778151
FAB016_9 | FABEST | 42CrMo4+QT | FAB016 | Axial | Unnotched hourglass hollow | -1 | 497.5 | 0 | 130 | 128226 | 1 | finished |  | INCLUIR | https://doi.org/10.5281/zenodo.21509581 | 5.1079761 | 599 | TRUE | Evento ambiguo; revisar fuente FABEST | 5.107976 | 2.696793
FAB016_3 | FABEST | 42CrMo4+QT | FAB016 | Axial | Unnotched hourglass hollow | -1 | 550 | 0 | 130 | 148454 | 1 | finished |  | INCLUIR | https://doi.org/10.5281/zenodo.21509581 | 5.1715919 | 600 | TRUE | Evento ambiguo; revisar fuente FABEST | 5.171592 | 2.740363
FAB016_7 | FABEST | 42CrMo4+QT | FAB016 | Axial | Unnotched hourglass hollow | -1 | 505 | 0 | 130 | 172877 | 1 | finished |  | INCLUIR | https://doi.org/10.5281/zenodo.21509581 | 5.2377372 | 601 | TRUE | Evento ambiguo; revisar fuente FABEST | 5.237737 | 2.703291
FAB016_5 | FABEST | 42CrMo4+QT | FAB016 | Axial | Unnotched hourglass hollow | -1 | 520 | 0 | 130 | 187013 | 1 | finished |  | INCLUIR | https://doi.org/10.5281/zenodo.21509581 | 5.2718718 | 602 | TRUE | Evento ambiguo; revisar fuente FABEST | 5.271872 | 2.716003
FAB016_1 | FABEST | 42CrMo4+QT | FAB016 | Axial | Unnotched hourglass hollow | -1 | 505 | 0 | 130 | 205221 | 1 | finished |  | INCLUIR | https://doi.org/10.5281/zenodo.21509581 | 5.3122218 | 603 | TRUE | Evento ambiguo; revisar fuente FABEST | 5.312222 | 2.703291
FAB016_10 | FABEST | 42CrMo4+QT | FAB016 | Axial | Unnotched hourglass hollow | -1 | 490 | 0 | 130 | 226630 | 1 | finished |  | INCLUIR | https://doi.org/10.5281/zenodo.21509581 | 5.3553174 | 604 | TRUE | Evento ambiguo; revisar fuente FABEST | 5.355317 | 2.690196
FAB016_8 | FABEST | 42CrMo4+QT | FAB016 | Axial | Unnotched hourglass hollow | -1 | 490 | 0 | 130 | 10895975 | 1 | finished |  | INCLUIR | https://doi.org/10.5281/zenodo.21509581 | 7.0372661 | 605 | TRUE | Evento ambiguo; revisar fuente FABEST | 7.037266 | 2.690196
FAB016_1E+3 | FABEST | 42CrMo4+QT | FAB016 | Axial | Unnotched hourglass hollow | -1 | 898.187 | 0 | 130 | 1000 | 0 |  |  | evento ambiguo: sin grieta | https://doi.org/10.5281/zenodo.21509581 | 3 | 606 | TRUE | FABEST: clasificacion previa no validada para inclusion | 3 | 2.953367
FAB016_2E+3 | FABEST | 42CrMo4+QT | FAB016 | Axial | Unnotched hourglass hollow | -1 | 832.9982 | 0 | 130 | 2000 | 0 |  |  | evento ambiguo: sin grieta | https://doi.org/10.5281/zenodo.21509581 | 3.30103 | 607 | TRUE | FABEST: clasificacion previa no validada para inclusion | 3.30103 | 2.920644
FAB016_5E+3 | FABEST | 42CrMo4+QT | FAB016 | Axial | Unnotched hourglass hollow | -1 | 754.0271 | 0 | 130 | 5000 | 0 |  |  | evento ambiguo: sin grieta | https://doi.org/10.5281/zenodo.21509581 | 3.69897 | 608 | TRUE | FABEST: clasificacion previa no validada para inclusion | 3.69897 | 2.877387
FAB016_1E+4 | FABEST | 42CrMo4+QT | FAB016 | Axial | Unnotched hourglass hollow | -1 | 699.3012 | 0 | 130 | 10000 | 0 |  |  | evento ambiguo: sin grieta | https://doi.org/10.5281/zenodo.21509581 | 4 | 609 | TRUE | FABEST: clasificacion previa no validada para inclusion | 4 | 2.844664
FAB016_2E+4 | FABEST | 42CrMo4+QT | FAB016 | Axial | Unnotched hourglass hollow | -1 | 648.5472 | 0 | 130 | 20000 | 0 |  |  | evento ambiguo: sin grieta | https://doi.org/10.5281/zenodo.21509581 | 4.30103 | 610 | TRUE | FABEST: clasificacion previa no validada para inclusion | 4.30103 | 2.811942
FAB016_5E+4 | FABEST | 42CrMo4+QT | FAB016 | Axial | Unnotched hourglass hollow | -1 | 587.0627 | 0 | 130 | 50000 | 0 |  |  | evento ambiguo: sin grieta | https://doi.org/10.5281/zenodo.21509581 | 4.69897 | 611 | TRUE | FABEST: clasificacion previa no validada para inclusion | 4.69897 | 2.768685
FAB016_1E+5 | FABEST | 42CrMo4+QT | FAB016 | Axial | Unnotched hourglass hollow | -1 | 544.4548 | 0 | 130 | 100000 | 0 |  |  | evento ambiguo: sin grieta | https://doi.org/10.5281/zenodo.21509581 | 5 | 612 | TRUE | FABEST: clasificacion previa no validada para inclusion | 5 | 2.735962
FAB016_2E+5 | FABEST | 42CrMo4+QT | FAB016 | Axial | Unnotched hourglass hollow | -1 | 504.9392 | 0 | 130 | 200000 | 0 |  |  | evento ambiguo: sin grieta | https://doi.org/10.5281/zenodo.21509581 | 5.30103 | 613 | TRUE | FABEST: clasificacion previa no validada para inclusion | 5.30103 | 2.703239
FAB016_5E+5 | FABEST | 42CrMo4+QT | FAB016 | Axial | Unnotched hourglass hollow | -1 | 457.0693 | 0 | 130 | 500000 | 0 |  |  | evento ambiguo: sin grieta | https://doi.org/10.5281/zenodo.21509581 | 5.69897 | 614 | TRUE | FABEST: clasificacion previa no validada para inclusion | 5.69897 | 2.659982
FAB016_1E+6 | FABEST | 42CrMo4+QT | FAB016 | Axial | Unnotched hourglass hollow | -1 | 423.896 | 0 | 130 | 1000000 | 0 |  |  | evento ambiguo: sin grieta | https://doi.org/10.5281/zenodo.21509581 | 6 | 615 | TRUE | FABEST: clasificacion previa no validada para inclusion | 6 | 2.627259
FAB016_2E+6 | FABEST | 42CrMo4+QT | FAB016 | Axial | Unnotched hourglass hollow | -1 | 393.1304 | 0 | 130 | 2000000 | 0 |  |  | evento ambiguo: sin grieta | https://doi.org/10.5281/zenodo.21509581 | 6.30103 | 616 | TRUE | FABEST: clasificacion previa no validada para inclusion | 6.30103 | 2.594537
FAB016_5E+6 | FABEST | 42CrMo4+QT | FAB016 | Axial | Unnotched hourglass hollow | -1 | 355.8603 | 0 | 130 | 5000000 | 0 |  |  | evento ambiguo: sin grieta | https://doi.org/10.5281/zenodo.21509581 | 6.69897 | 617 | TRUE | FABEST: clasificacion previa no validada para inclusion | 6.69897 | 2.55128
FAB016_1E+7 | FABEST | 42CrMo4+QT | FAB016 | Axial | Unnotched hourglass hollow | -1 | 330.0326 | 0 | 130 | 10000000 | 0 |  |  | evento ambiguo: sin grieta | https://doi.org/10.5281/zenodo.21509581 | 7 | 618 | TRUE | FABEST: clasificacion previa no validada para inclusion | 7 | 2.518557
FAB016_2E+7 | FABEST | 42CrMo4+QT | FAB016 | Axial | Unnotched hourglass hollow | -1 | 306.0794 | 0 | 130 | 20000000 | 0 |  |  | evento ambiguo: sin grieta | https://doi.org/10.5281/zenodo.21509581 | 7.30103 | 619 | TRUE | FABEST: clasificacion previa no validada para inclusion | 7.30103 | 2.485834
FAB016_5E+7 | FABEST | 42CrMo4+QT | FAB016 | Axial | Unnotched hourglass hollow | -1 | 277.0621 | 0 | 130 | 50000000 | 0 |  |  | evento ambiguo: sin grieta | https://doi.org/10.5281/zenodo.21509581 | 7.69897 | 620 | TRUE | FABEST: clasificacion previa no validada para inclusion | 7.69897 | 2.442577
FAB016_1E+8 | FABEST | 42CrMo4+QT | FAB016 | Axial | Unnotched hourglass hollow | -1 | 256.9534 | 0 | 130 | 100000000 | 0 |  |  | evento ambiguo: sin grieta | https://doi.org/10.5281/zenodo.21509581 | 8 | 621 | TRUE | FABEST: clasificacion previa no validada para inclusion | 8 | 2.409854
FAB016_1E+3 | FABEST | 42CrMo4+QT | FAB016 | Axial | Unnotched hourglass hollow | -1 | 759.8247 | 0 | 130 | 1000 | 0 |  |  | evento ambiguo: sin grieta | https://doi.org/10.5281/zenodo.21509581 | 3 | 622 | TRUE | FABEST: clasificacion previa no validada para inclusion | 3 | 2.880713
FAB016_2E+3 | FABEST | 42CrMo4+QT | FAB016 | Axial | Unnotched hourglass hollow | -1 | 752.4412 | 0 | 130 | 2000 | 0 |  |  | evento ambiguo: sin grieta | https://doi.org/10.5281/zenodo.21509581 | 3.30103 | 623 | TRUE | FABEST: clasificacion previa no validada para inclusion | 3.30103 | 2.876473
FAB016_5E+3 | FABEST | 42CrMo4+QT | FAB016 | Axial | Unnotched hourglass hollow | -1 | 732.3659 | 0 | 130 | 5000 | 0 |  |  | evento ambiguo: sin grieta | https://doi.org/10.5281/zenodo.21509581 | 3.69897 | 624 | TRUE | FABEST: clasificacion previa no validada para inclusion | 3.69897 | 2.864728
FAB016_1E+4 | FABEST | 42CrMo4+QT | FAB016 | Axial | Unnotched hourglass hollow | -1 | 704.5145 | 0 | 130 | 10000 | 0 |  |  | evento ambiguo: sin grieta | https://doi.org/10.5281/zenodo.21509581 | 4 | 625 | TRUE | FABEST: clasificacion previa no validada para inclusion | 4 | 2.84789
FAB016_2E+4 | FABEST | 42CrMo4+QT | FAB016 | Axial | Unnotched hourglass hollow | -1 | 663.2668 | 0 | 130 | 20000 | 0 |  |  | evento ambiguo: sin grieta | https://doi.org/10.5281/zenodo.21509581 | 4.30103 | 626 | TRUE | FABEST: clasificacion previa no validada para inclusion | 4.30103 | 2.821688
FAB016_5E+4 | FABEST | 42CrMo4+QT | FAB016 | Axial | Unnotched hourglass hollow | -1 | 595.8215 | 0 | 130 | 50000 | 0 |  |  | evento ambiguo: sin grieta | https://doi.org/10.5281/zenodo.21509581 | 4.69897 | 627 | TRUE | FABEST: clasificacion previa no validada para inclusion | 4.69897 | 2.775116
FAB016_1E+5 | FABEST | 42CrMo4+QT | FAB016 | Axial | Unnotched hourglass hollow | -1 | 548.5414 | 0 | 130 | 100000 | 0 |  |  | evento ambiguo: sin grieta | https://doi.org/10.5281/zenodo.21509581 | 5 | 628 | TRUE | FABEST: clasificacion previa no validada para inclusion | 5 | 2.739209
FAB016_2E+5 | FABEST | 42CrMo4+QT | FAB016 | Axial | Unnotched hourglass hollow | -1 | 513.515 | 0 | 130 | 200000 | 0 |  |  | evento ambiguo: sin grieta | https://doi.org/10.5281/zenodo.21509581 | 5.30103 | 629 | TRUE | FABEST: clasificacion previa no validada para inclusion | 5.30103 | 2.710553
FAB016_5E+5 | FABEST | 42CrMo4+QT | FAB016 | Axial | Unnotched hourglass hollow | -1 | 486.5033 | 0 | 130 | 500000 | 0 |  |  | evento ambiguo: sin grieta | https://doi.org/10.5281/zenodo.21509581 | 5.69897 | 630 | TRUE | FABEST: clasificacion previa no validada para inclusion | 5.69897 | 2.687086
FAB016_1E+6 | FABEST | 42CrMo4+QT | FAB016 | Axial | Unnotched hourglass hollow | -1 | 476.1637 | 0 | 130 | 1000000 | 0 |  |  | evento ambiguo: sin grieta | https://doi.org/10.5281/zenodo.21509581 | 6 | 631 | TRUE | FABEST: clasificacion previa no validada para inclusion | 6 | 2.677756
FAB016_2E+6 | FABEST | 42CrMo4+QT | FAB016 | Axial | Unnotched hourglass hollow | -1 | 470.7004 | 0 | 130 | 2000000 | 0 |  |  | evento ambiguo: sin grieta | https://doi.org/10.5281/zenodo.21509581 | 6.30103 | 632 | TRUE | FABEST: clasificacion previa no validada para inclusion | 6.30103 | 2.672745
FAB016_5E+6 | FABEST | 42CrMo4+QT | FAB016 | Axial | Unnotched hourglass hollow | -1 | 467.3219 | 0 | 130 | 5000000 | 0 |  |  | evento ambiguo: sin grieta | https://doi.org/10.5281/zenodo.21509581 | 6.69897 | 633 | TRUE | FABEST: clasificacion previa no validada para inclusion | 6.69897 | 2.669616
FAB016_1E+7 | FABEST | 42CrMo4+QT | FAB016 | Axial | Unnotched hourglass hollow | -1 | 466.1784 | 0 | 130 | 10000000 | 0 |  |  | evento ambiguo: sin grieta | https://doi.org/10.5281/zenodo.21509581 | 7 | 634 | TRUE | FABEST: clasificacion previa no validada para inclusion | 7 | 2.668552
FAB016_2E+7 | FABEST | 42CrMo4+QT | FAB016 | Axial | Unnotched hourglass hollow | -1 | 465.6034 | 0 | 130 | 20000000 | 0 |  |  | evento ambiguo: sin grieta | https://doi.org/10.5281/zenodo.21509581 | 7.30103 | 635 | TRUE | FABEST: clasificacion previa no validada para inclusion | 7.30103 | 2.668016
FAB016_5E+7 | FABEST | 42CrMo4+QT | FAB016 | Axial | Unnotched hourglass hollow | -1 | 465.2573 | 0 | 130 | 50000000 | 0 |  |  | evento ambiguo: sin grieta | https://doi.org/10.5281/zenodo.21509581 | 7.69897 | 636 | TRUE | FABEST: clasificacion previa no validada para inclusion | 7.69897 | 2.667693
FAB016_1E+8 | FABEST | 42CrMo4+QT | FAB016 | Axial | Unnotched hourglass hollow | -1 | 465.1417 | 0 | 130 | 100000000 | 0 |  |  | evento ambiguo: sin grieta | https://doi.org/10.5281/zenodo.21509581 | 8 | 637 | TRUE | FABEST: clasificacion previa no validada para inclusion | 8 | 2.667585
FAB016_1E+3 | FABEST | 42CrMo4+QT | FAB016 | Axial | Unnotched hourglass hollow | -1 | 847.8644 | 0 | 130 | 1000 | 0 |  |  | evento ambiguo: sin grieta | https://doi.org/10.5281/zenodo.21509581 | 3 | 638 | TRUE | FABEST: clasificacion previa no validada para inclusion | 3 | 2.928326
FAB016_2E+3 | FABEST | 42CrMo4+QT | FAB016 | Axial | Unnotched hourglass hollow | -1 | 802.8881 | 0 | 130 | 2000 | 0 |  |  | evento ambiguo: sin grieta | https://doi.org/10.5281/zenodo.21509581 | 3.30103 | 639 | TRUE | FABEST: clasificacion previa no validada para inclusion | 3.30103 | 2.904655
FAB016_5E+3 | FABEST | 42CrMo4+QT | FAB016 | Axial | Unnotched hourglass hollow | -1 | 743.4327 | 0 | 130 | 5000 | 0 |  |  | evento ambiguo: sin grieta | https://doi.org/10.5281/zenodo.21509581 | 3.69897 | 640 | TRUE | FABEST: clasificacion previa no validada para inclusion | 3.69897 | 2.871242
FAB016_1E+4 | FABEST | 42CrMo4+QT | FAB016 | Axial | Unnotched hourglass hollow | -1 | 698.4564 | 0 | 130 | 10000 | 0 |  |  | evento ambiguo: sin grieta | https://doi.org/10.5281/zenodo.21509581 | 4 | 641 | TRUE | FABEST: clasificacion previa no validada para inclusion | 4 | 2.844139
FAB016_2E+4 | FABEST | 42CrMo4+QT | FAB016 | Axial | Unnotched hourglass hollow | -1 | 653.4801 | 0 | 130 | 20000 | 0 |  |  | evento ambiguo: sin grieta | https://doi.org/10.5281/zenodo.21509581 | 4.30103 | 642 | TRUE | FABEST: clasificacion previa no validada para inclusion | 4.30103 | 2.815232
FAB016_5E+4 | FABEST | 42CrMo4+QT | FAB016 | Axial | Unnotched hourglass hollow | -1 | 594.0247 | 0 | 130 | 50000 | 0 |  |  | evento ambiguo: sin grieta | https://doi.org/10.5281/zenodo.21509581 | 4.69897 | 643 | TRUE | FABEST: clasificacion previa no validada para inclusion | 4.69897 | 2.773805
FAB016_1E+5 | FABEST | 42CrMo4+QT | FAB016 | Axial | Unnotched hourglass hollow | -1 | 549.0485 | 0 | 130 | 100000 | 0 |  |  | evento ambiguo: sin grieta | https://doi.org/10.5281/zenodo.21509581 | 5 | 644 | TRUE | FABEST: clasificacion previa no validada para inclusion | 5 | 2.739611
FAB016_2E+5 | FABEST | 42CrMo4+QT | FAB016 | Axial | Unnotched hourglass hollow | -1 | 504.0722 | 0 | 130 | 200000 | 0 |  |  | evento ambiguo: sin grieta | https://doi.org/10.5281/zenodo.21509581 | 5.30103 | 645 | TRUE | FABEST: clasificacion previa no validada para inclusion | 5.30103 | 2.702493
FAB016_5E+5 | FABEST | 42CrMo4+QT | FAB016 | Axial | Unnotched hourglass hollow | -1 | 444.6168 | 0 | 130 | 500000 | 0 |  |  | evento ambiguo: sin grieta | https://doi.org/10.5281/zenodo.21509581 | 5.69897 | 646 | TRUE | FABEST: clasificacion previa no validada para inclusion | 5.69897 | 2.647986
FAB016_1E+6 | FABEST | 42CrMo4+QT | FAB016 | Axial | Unnotched hourglass hollow | -1 | 399.6405 | 0 | 130 | 1000000 | 0 |  |  | evento ambiguo: sin grieta | https://doi.org/10.5281/zenodo.21509581 | 6 | 647 | TRUE | FABEST: clasificacion previa no validada para inclusion | 6 | 2.601669
FAB016_2E+6 | FABEST | 42CrMo4+QT | FAB016 | Axial | Unnotched hourglass hollow | -1 | 354.6642 | 0 | 130 | 2000000 | 0 |  |  | evento ambiguo: sin grieta | https://doi.org/10.5281/zenodo.21509581 | 6.30103 | 648 | TRUE | FABEST: clasificacion previa no validada para inclusion | 6.30103 | 2.549817
FAB016_5E+6 | FABEST | 42CrMo4+QT | FAB016 | Axial | Unnotched hourglass hollow | -1 | 295.2088 | 0 | 130 | 5000000 | 0 |  |  | evento ambiguo: sin grieta | https://doi.org/10.5281/zenodo.21509581 | 6.69897 | 649 | TRUE | FABEST: clasificacion previa no validada para inclusion | 6.69897 | 2.470129
FAB016_1E+7 | FABEST | 42CrMo4+QT | FAB016 | Axial | Unnotched hourglass hollow | -1 | 250.2325 | 0 | 130 | 10000000 | 0 |  |  | evento ambiguo: sin grieta | https://doi.org/10.5281/zenodo.21509581 | 7 | 650 | TRUE | FABEST: clasificacion previa no validada para inclusion | 7 | 2.398344
FAB016_2E+7 | FABEST | 42CrMo4+QT | FAB016 | Axial | Unnotched hourglass hollow | -1 | 205.2563 | 0 | 130 | 20000000 | 0 |  |  | evento ambiguo: sin grieta | https://doi.org/10.5281/zenodo.21509581 | 7.30103 | 651 | TRUE | FABEST: clasificacion previa no validada para inclusion | 7.30103 | 2.312296
FAB016_5E+7 | FABEST | 42CrMo4+QT | FAB016 | Axial | Unnotched hourglass hollow | -1 | 145.8009 | 0 | 130 | 50000000 | 0 |  |  | evento ambiguo: sin grieta | https://doi.org/10.5281/zenodo.21509581 | 7.69897 | 652 | TRUE | FABEST: clasificacion previa no validada para inclusion | 7.69897 | 2.16376
FAB016_1E+8 | FABEST | 42CrMo4+QT | FAB016 | Axial | Unnotched hourglass hollow | -1 | 100.8246 | 0 | 130 | 100000000 | 0 |  |  | evento ambiguo: sin grieta | https://doi.org/10.5281/zenodo.21509581 | 8 | 653 | TRUE | FABEST: clasificacion previa no validada para inclusion | 8 | 2.003566
FAB017_7B | FABEST | 42CrMo4+QT | FAB017 | Torsion | Unnotched hourglass hollow | -1 | 442.7 | 0 | 25 | 5890 | 1 | finished |  | tipo de carga Torsion | https://doi.org/10.5281/zenodo.21509581 | 3.7701153 | 654 | TRUE | FABEST: clasificacion previa no validada para inclusion | 3.770115 | 2.64611
FAB017_2 | FABEST | 42CrMo4+QT | FAB017 | Torsion | Unnotched hourglass hollow | -1 | 406.6 | 0 | 25 | 39587 | 1 | finished |  | tipo de carga Torsion | https://doi.org/10.5281/zenodo.21509581 | 4.5975526 | 655 | TRUE | FABEST: clasificacion previa no validada para inclusion | 4.597553 | 2.609167
FAB017_1 | FABEST | 42CrMo4+QT | FAB017 | Torsion | Unnotched hourglass hollow | -1 | 392.8 | 0 | 25 | 60775 | 1 | finished |  | tipo de carga Torsion | https://doi.org/10.5281/zenodo.21509581 | 4.783725 | 656 | TRUE | FABEST: clasificacion previa no validada para inclusion | 4.783725 | 2.594171
FAB017_5 | FABEST | 42CrMo4+QT | FAB017 | Torsion | Unnotched hourglass hollow | -1 | 377.2 | 0 | 25 | 270052 | 1 | finished |  | tipo de carga Torsion | https://doi.org/10.5281/zenodo.21509581 | 5.4314474 | 657 | TRUE | FABEST: clasificacion previa no validada para inclusion | 5.431447 | 2.576572
FAB017_4 | FABEST | 42CrMo4+QT | FAB017 | Torsion | Unnotched hourglass hollow | -1 | 386.2 | 0 | 25 | 305430 | 1 | finished |  | tipo de carga Torsion | https://doi.org/10.5281/zenodo.21509581 | 5.4849117 | 658 | TRUE | FABEST: clasificacion previa no validada para inclusion | 5.484912 | 2.586812
FAB017_6 | FABEST | 42CrMo4+QT | FAB017 | Torsion | Unnotched hourglass hollow | -1 | 372.7 | 0 | 25 | 1924448 | 1 | finished |  | tipo de carga Torsion | https://doi.org/10.5281/zenodo.21509581 | 6.2843062 | 659 | TRUE | FABEST: clasificacion previa no validada para inclusion | 6.284306 | 2.571359
FAB017_3 | FABEST | 42CrMo4+QT | FAB017 | Torsion | Unnotched hourglass hollow | -1 | 361.4 | 0 | 25 | 2744253 | 1 | finished |  | tipo de carga Torsion | https://doi.org/10.5281/zenodo.21509581 | 6.4384241 | 660 | TRUE | FABEST: clasificacion previa no validada para inclusion | 6.438424 | 2.557988
FAB017_8 | FABEST | 42CrMo4+QT | FAB017 | Torsion | Unnotched hourglass hollow | -1 | 350.1 | 0 | 25 | 2807444 | 1 | finished |  | tipo de carga Torsion | https://doi.org/10.5281/zenodo.21509581 | 6.4483111 | 661 | TRUE | FABEST: clasificacion previa no validada para inclusion | 6.448311 | 2.544192
FAB017_7 | FABEST | 42CrMo4+QT | FAB017 | Torsion | Unnotched hourglass hollow | -1 | 340.2 | 0 | 25 | 10083200 | 0 | interrupted |  | tipo de carga Torsion | https://doi.org/10.5281/zenodo.21509581 | 7.0035984 | 662 | TRUE | FABEST: clasificacion previa no validada para inclusion | 7.003598 | 2.531734
FAB017_1E+3 | FABEST | 42CrMo4+QT | FAB017 | Torsion | Unnotched hourglass hollow | -1 | 465.0126 | 0 | 25 | 1000 | 0 |  |  | evento ambiguo: sin grieta | https://doi.org/10.5281/zenodo.21509581 | 3 | 663 | TRUE | FABEST: clasificacion previa no validada para inclusion | 3 | 2.667465
FAB017_2E+3 | FABEST | 42CrMo4+QT | FAB017 | Torsion | Unnotched hourglass hollow | -1 | 454.1945 | 0 | 25 | 2000 | 0 |  |  | evento ambiguo: sin grieta | https://doi.org/10.5281/zenodo.21509581 | 3.30103 | 664 | TRUE | FABEST: clasificacion previa no validada para inclusion | 3.30103 | 2.657242
FAB017_5E+3 | FABEST | 42CrMo4+QT | FAB017 | Torsion | Unnotched hourglass hollow | -1 | 440.2789 | 0 | 25 | 5000 | 0 |  |  | evento ambiguo: sin grieta | https://doi.org/10.5281/zenodo.21509581 | 3.69897 | 665 | TRUE | FABEST: clasificacion previa no validada para inclusion | 3.69897 | 2.643728
FAB017_1E+4 | FABEST | 42CrMo4+QT | FAB017 | Torsion | Unnotched hourglass hollow | -1 | 430.0361 | 0 | 25 | 10000 | 0 |  |  | evento ambiguo: sin grieta | https://doi.org/10.5281/zenodo.21509581 | 4 | 666 | TRUE | FABEST: clasificacion previa no validada para inclusion | 4 | 2.633505
FAB017_2E+4 | FABEST | 42CrMo4+QT | FAB017 | Torsion | Unnotched hourglass hollow | -1 | 420.0316 | 0 | 25 | 20000 | 0 |  |  | evento ambiguo: sin grieta | https://doi.org/10.5281/zenodo.21509581 | 4.30103 | 667 | TRUE | FABEST: clasificacion previa no validada para inclusion | 4.30103 | 2.623282
FAB017_5E+4 | FABEST | 42CrMo4+QT | FAB017 | Torsion | Unnotched hourglass hollow | -1 | 407.1627 | 0 | 25 | 50000 | 0 |  |  | evento ambiguo: sin grieta | https://doi.org/10.5281/zenodo.21509581 | 4.69897 | 668 | TRUE | FABEST: clasificacion previa no validada para inclusion | 4.69897 | 2.609768
FAB017_1E+5 | FABEST | 42CrMo4+QT | FAB017 | Torsion | Unnotched hourglass hollow | -1 | 397.6904 | 0 | 25 | 100000 | 0 |  |  | evento ambiguo: sin grieta | https://doi.org/10.5281/zenodo.21509581 | 5 | 669 | TRUE | FABEST: clasificacion previa no validada para inclusion | 5 | 2.599545
FAB017_2E+5 | FABEST | 42CrMo4+QT | FAB017 | Torsion | Unnotched hourglass hollow | -1 | 388.4384 | 0 | 25 | 200000 | 0 |  |  | evento ambiguo: sin grieta | https://doi.org/10.5281/zenodo.21509581 | 5.30103 | 670 | TRUE | FABEST: clasificacion previa no validada para inclusion | 5.30103 | 2.589322
FAB017_5E+5 | FABEST | 42CrMo4+QT | FAB017 | Torsion | Unnotched hourglass hollow | -1 | 376.5375 | 0 | 25 | 500000 | 0 |  |  | evento ambiguo: sin grieta | https://doi.org/10.5281/zenodo.21509581 | 5.69897 | 671 | TRUE | FABEST: clasificacion previa no validada para inclusion | 5.69897 | 2.575808
FAB017_1E+6 | FABEST | 42CrMo4+QT | FAB017 | Torsion | Unnotched hourglass hollow | -1 | 367.7776 | 0 | 25 | 1000000 | 0 |  |  | evento ambiguo: sin grieta | https://doi.org/10.5281/zenodo.21509581 | 6 | 672 | TRUE | FABEST: clasificacion previa no validada para inclusion | 6 | 2.565585
FAB017_2E+6 | FABEST | 42CrMo4+QT | FAB017 | Torsion | Unnotched hourglass hollow | -1 | 359.2215 | 0 | 25 | 2000000 | 0 |  |  | evento ambiguo: sin grieta | https://doi.org/10.5281/zenodo.21509581 | 6.30103 | 673 | TRUE | FABEST: clasificacion previa no validada para inclusion | 6.30103 | 2.555362
FAB017_5E+6 | FABEST | 42CrMo4+QT | FAB017 | Torsion | Unnotched hourglass hollow | -1 | 348.2157 | 0 | 25 | 5000000 | 0 |  |  | evento ambiguo: sin grieta | https://doi.org/10.5281/zenodo.21509581 | 6.69897 | 674 | TRUE | FABEST: clasificacion previa no validada para inclusion | 6.69897 | 2.541848
FAB017_1E+7 | FABEST | 42CrMo4+QT | FAB017 | Torsion | Unnotched hourglass hollow | -1 | 340.1147 | 0 | 25 | 10000000 | 0 |  |  | evento ambiguo: sin grieta | https://doi.org/10.5281/zenodo.21509581 | 7 | 675 | TRUE | FABEST: clasificacion previa no validada para inclusion | 7 | 2.531625
FAB017_2E+7 | FABEST | 42CrMo4+QT | FAB017 | Torsion | Unnotched hourglass hollow | -1 | 332.2022 | 0 | 25 | 20000000 | 0 |  |  | evento ambiguo: sin grieta | https://doi.org/10.5281/zenodo.21509581 | 7.30103 | 676 | TRUE | FABEST: clasificacion previa no validada para inclusion | 7.30103 | 2.521403
FAB017_5E+7 | FABEST | 42CrMo4+QT | FAB017 | Torsion | Unnotched hourglass hollow | -1 | 322.0242 | 0 | 25 | 50000000 | 0 |  |  | evento ambiguo: sin grieta | https://doi.org/10.5281/zenodo.21509581 | 7.69897 | 677 | TRUE | FABEST: clasificacion previa no validada para inclusion | 7.69897 | 2.507889
FAB017_1E+8 | FABEST | 42CrMo4+QT | FAB017 | Torsion | Unnotched hourglass hollow | -1 | 314.5326 | 0 | 25 | 100000000 | 0 |  |  | evento ambiguo: sin grieta | https://doi.org/10.5281/zenodo.21509581 | 8 | 678 | TRUE | FABEST: clasificacion previa no validada para inclusion | 8 | 2.497666
FAB017_1E+3 | FABEST | 42CrMo4+QT | FAB017 | Torsion | Unnotched hourglass hollow | -1 | 459.5041 | 0 | 25 | 1000 | 0 |  |  | evento ambiguo: sin grieta | https://doi.org/10.5281/zenodo.21509581 | 3 | 679 | TRUE | FABEST: clasificacion previa no validada para inclusion | 3 | 2.662289
FAB017_2E+3 | FABEST | 42CrMo4+QT | FAB017 | Torsion | Unnotched hourglass hollow | -1 | 449.4955 | 0 | 25 | 2000 | 0 |  |  | evento ambiguo: sin grieta | https://doi.org/10.5281/zenodo.21509581 | 3.30103 | 680 | TRUE | FABEST: clasificacion previa no validada para inclusion | 3.30103 | 2.652725
FAB017_5E+3 | FABEST | 42CrMo4+QT | FAB017 | Torsion | Unnotched hourglass hollow | -1 | 436.5936 | 0 | 25 | 5000 | 0 |  |  | evento ambiguo: sin grieta | https://doi.org/10.5281/zenodo.21509581 | 3.69897 | 681 | TRUE | FABEST: clasificacion previa no validada para inclusion | 3.69897 | 2.640077
FAB017_1E+4 | FABEST | 42CrMo4+QT | FAB017 | Torsion | Unnotched hourglass hollow | -1 | 427.0785 | 0 | 25 | 10000 | 0 |  |  | evento ambiguo: sin grieta | https://doi.org/10.5281/zenodo.21509581 | 4 | 682 | TRUE | FABEST: clasificacion previa no validada para inclusion | 4 | 2.630508
FAB017_2E+4 | FABEST | 42CrMo4+QT | FAB017 | Torsion | Unnotched hourglass hollow | -1 | 417.7702 | 0 | 25 | 20000 | 0 |  |  | evento ambiguo: sin grieta | https://doi.org/10.5281/zenodo.21509581 | 4.30103 | 683 | TRUE | FABEST: clasificacion previa no validada para inclusion | 4.30103 | 2.620937
FAB017_5E+4 | FABEST | 42CrMo4+QT | FAB017 | Torsion | Unnotched hourglass hollow | -1 | 405.7754 | 0 | 25 | 50000 | 0 |  |  | evento ambiguo: sin grieta | https://doi.org/10.5281/zenodo.21509581 | 4.69897 | 684 | TRUE | FABEST: clasificacion previa no validada para inclusion | 4.69897 | 2.608286
FAB017_1E+5 | FABEST | 42CrMo4+QT | FAB017 | Torsion | Unnotched hourglass hollow | -1 | 396.9308 | 0 | 25 | 100000 | 0 |  |  | evento ambiguo: sin grieta | https://doi.org/10.5281/zenodo.21509581 | 5 | 685 | TRUE | FABEST: clasificacion previa no validada para inclusion | 5 | 2.598715
FAB017_2E+5 | FABEST | 42CrMo4+QT | FAB017 | Torsion | Unnotched hourglass hollow | -1 | 388.279 | 0 | 25 | 200000 | 0 |  |  | evento ambiguo: sin grieta | https://doi.org/10.5281/zenodo.21509581 | 5.30103 | 686 | TRUE | FABEST: clasificacion previa no validada para inclusion | 5.30103 | 2.589144
FAB017_5E+5 | FABEST | 42CrMo4+QT | FAB017 | Torsion | Unnotched hourglass hollow | -1 | 377.1306 | 0 | 25 | 500000 | 0 |  |  | evento ambiguo: sin grieta | https://doi.org/10.5281/zenodo.21509581 | 5.69897 | 687 | TRUE | FABEST: clasificacion previa no validada para inclusion | 5.69897 | 2.576492
FAB017_1E+6 | FABEST | 42CrMo4+QT | FAB017 | Torsion | Unnotched hourglass hollow | -1 | 368.9103 | 0 | 25 | 1000000 | 0 |  |  | evento ambiguo: sin grieta | https://doi.org/10.5281/zenodo.21509581 | 6 | 688 | TRUE | FABEST: clasificacion previa no validada para inclusion | 6 | 2.566921
FAB017_2E+6 | FABEST | 42CrMo4+QT | FAB017 | Torsion | Unnotched hourglass hollow | -1 | 360.8692 | 0 | 25 | 2000000 | 0 |  |  | evento ambiguo: sin grieta | https://doi.org/10.5281/zenodo.21509581 | 6.30103 | 689 | TRUE | FABEST: clasificacion previa no validada para inclusion | 6.30103 | 2.55735
FAB017_5E+6 | FABEST | 42CrMo4+QT | FAB017 | Torsion | Unnotched hourglass hollow | -1 | 350.5078 | 0 | 25 | 5000000 | 0 |  |  | evento ambiguo: sin grieta | https://doi.org/10.5281/zenodo.21509581 | 6.69897 | 690 | TRUE | FABEST: clasificacion previa no validada para inclusion | 6.69897 | 2.544698
FAB017_1E+7 | FABEST | 42CrMo4+QT | FAB017 | Torsion | Unnotched hourglass hollow | -1 | 342.8678 | 0 | 25 | 10000000 | 0 |  |  | evento ambiguo: sin grieta | https://doi.org/10.5281/zenodo.21509581 | 7 | 691 | TRUE | FABEST: clasificacion previa no validada para inclusion | 7 | 2.535127
FAB017_2E+7 | FABEST | 42CrMo4+QT | FAB017 | Torsion | Unnotched hourglass hollow | -1 | 335.3943 | 0 | 25 | 20000000 | 0 |  |  | evento ambiguo: sin grieta | https://doi.org/10.5281/zenodo.21509581 | 7.30103 | 692 | TRUE | FABEST: clasificacion previa no validada para inclusion | 7.30103 | 2.525556
FAB017_5E+7 | FABEST | 42CrMo4+QT | FAB017 | Torsion | Unnotched hourglass hollow | -1 | 325.7644 | 0 | 25 | 50000000 | 0 |  |  | evento ambiguo: sin grieta | https://doi.org/10.5281/zenodo.21509581 | 7.69897 | 693 | TRUE | FABEST: clasificacion previa no validada para inclusion | 7.69897 | 2.512904
FAB017_1E+8 | FABEST | 42CrMo4+QT | FAB017 | Torsion | Unnotched hourglass hollow | -1 | 318.6637 | 0 | 25 | 100000000 | 0 |  |  | evento ambiguo: sin grieta | https://doi.org/10.5281/zenodo.21509581 | 8 | 694 | TRUE | FABEST: clasificacion previa no validada para inclusion | 8 | 2.503333
FAB017_1E+3 | FABEST | 42CrMo4+QT | FAB017 | Torsion | Unnotched hourglass hollow | -1 | 460.6963 | 0 | 25 | 1000 | 0 |  |  | evento ambiguo: sin grieta | https://doi.org/10.5281/zenodo.21509581 | 3 | 695 | TRUE | FABEST: clasificacion previa no validada para inclusion | 3 | 2.663415
FAB017_2E+3 | FABEST | 42CrMo4+QT | FAB017 | Torsion | Unnotched hourglass hollow | -1 | 451.3727 | 0 | 25 | 2000 | 0 |  |  | evento ambiguo: sin grieta | https://doi.org/10.5281/zenodo.21509581 | 3.30103 | 696 | TRUE | FABEST: clasificacion previa no validada para inclusion | 3.30103 | 2.654535
FAB017_5E+3 | FABEST | 42CrMo4+QT | FAB017 | Torsion | Unnotched hourglass hollow | -1 | 439.0476 | 0 | 25 | 5000 | 0 |  |  | evento ambiguo: sin grieta | https://doi.org/10.5281/zenodo.21509581 | 3.69897 | 697 | TRUE | FABEST: clasificacion previa no validada para inclusion | 3.69897 | 2.642512
FAB017_1E+4 | FABEST | 42CrMo4+QT | FAB017 | Torsion | Unnotched hourglass hollow | -1 | 429.724 | 0 | 25 | 10000 | 0 |  |  | evento ambiguo: sin grieta | https://doi.org/10.5281/zenodo.21509581 | 4 | 698 | TRUE | FABEST: clasificacion previa no validada para inclusion | 4 | 2.63319
FAB017_2E+4 | FABEST | 42CrMo4+QT | FAB017 | Torsion | Unnotched hourglass hollow | -1 | 420.4004 | 0 | 25 | 20000 | 0 |  |  | evento ambiguo: sin grieta | https://doi.org/10.5281/zenodo.21509581 | 4.30103 | 699 | TRUE | FABEST: clasificacion previa no validada para inclusion | 4.30103 | 2.623663
FAB017_5E+4 | FABEST | 42CrMo4+QT | FAB017 | Torsion | Unnotched hourglass hollow | -1 | 408.0752 | 0 | 25 | 50000 | 0 |  |  | evento ambiguo: sin grieta | https://doi.org/10.5281/zenodo.21509581 | 4.69897 | 700 | TRUE | FABEST: clasificacion previa no validada para inclusion | 4.69897 | 2.61074
FAB017_1E+5 | FABEST | 42CrMo4+QT | FAB017 | Torsion | Unnotched hourglass hollow | -1 | 398.7516 | 0 | 25 | 100000 | 0 |  |  | evento ambiguo: sin grieta | https://doi.org/10.5281/zenodo.21509581 | 5 | 701 | TRUE | FABEST: clasificacion previa no validada para inclusion | 5 | 2.600702
FAB017_2E+5 | FABEST | 42CrMo4+QT | FAB017 | Torsion | Unnotched hourglass hollow | -1 | 389.428 | 0 | 25 | 200000 | 0 |  |  | evento ambiguo: sin grieta | https://doi.org/10.5281/zenodo.21509581 | 5.30103 | 702 | TRUE | FABEST: clasificacion previa no validada para inclusion | 5.30103 | 2.590427
FAB017_5E+5 | FABEST | 42CrMo4+QT | FAB017 | Torsion | Unnotched hourglass hollow | -1 | 377.1029 | 0 | 25 | 500000 | 0 |  |  | evento ambiguo: sin grieta | https://doi.org/10.5281/zenodo.21509581 | 5.69897 | 703 | TRUE | FABEST: clasificacion previa no validada para inclusion | 5.69897 | 2.57646
FAB017_1E+6 | FABEST | 42CrMo4+QT | FAB017 | Torsion | Unnotched hourglass hollow | -1 | 367.7793 | 0 | 25 | 1000000 | 0 |  |  | evento ambiguo: sin grieta | https://doi.org/10.5281/zenodo.21509581 | 6 | 704 | TRUE | FABEST: clasificacion previa no validada para inclusion | 6 | 2.565587
FAB017_2E+6 | FABEST | 42CrMo4+QT | FAB017 | Torsion | Unnotched hourglass hollow | -1 | 358.4557 | 0 | 25 | 2000000 | 0 |  |  | evento ambiguo: sin grieta | https://doi.org/10.5281/zenodo.21509581 | 6.30103 | 705 | TRUE | FABEST: clasificacion previa no validada para inclusion | 6.30103 | 2.554435
FAB017_5E+6 | FABEST | 42CrMo4+QT | FAB017 | Torsion | Unnotched hourglass hollow | -1 | 346.1305 | 0 | 25 | 5000000 | 0 |  |  | evento ambiguo: sin grieta | https://doi.org/10.5281/zenodo.21509581 | 6.69897 | 706 | TRUE | FABEST: clasificacion previa no validada para inclusion | 6.69897 | 2.53924
FAB017_1E+7 | FABEST | 42CrMo4+QT | FAB017 | Torsion | Unnotched hourglass hollow | -1 | 336.8069 | 0 | 25 | 10000000 | 0 |  |  | evento ambiguo: sin grieta | https://doi.org/10.5281/zenodo.21509581 | 7 | 707 | TRUE | FABEST: clasificacion previa no validada para inclusion | 7 | 2.527381
FAB017_2E+7 | FABEST | 42CrMo4+QT | FAB017 | Torsion | Unnotched hourglass hollow | -1 | 327.4833 | 0 | 25 | 20000000 | 0 |  |  | evento ambiguo: sin grieta | https://doi.org/10.5281/zenodo.21509581 | 7.30103 | 708 | TRUE | FABEST: clasificacion previa no validada para inclusion | 7.30103 | 2.515189
FAB017_5E+7 | FABEST | 42CrMo4+QT | FAB017 | Torsion | Unnotched hourglass hollow | -1 | 315.1582 | 0 | 25 | 50000000 | 0 |  |  | evento ambiguo: sin grieta | https://doi.org/10.5281/zenodo.21509581 | 7.69897 | 709 | TRUE | FABEST: clasificacion previa no validada para inclusion | 7.69897 | 2.498529
FAB017_1E+8 | FABEST | 42CrMo4+QT | FAB017 | Torsion | Unnotched hourglass hollow | -1 | 305.8346 | 0 | 25 | 100000000 | 0 |  |  | evento ambiguo: sin grieta | https://doi.org/10.5281/zenodo.21509581 | 8 | 710 | TRUE | FABEST: clasificacion previa no validada para inclusion | 8 | 2.485487
FAB021_S2 | FABEST | 42CrMo4+QT | FAB021 | Axial | Unnotched dog-bone bar | -1 | 869.4 | 0 | 10 | 1062 | 1 | finished |  | INCLUIR | https://doi.org/10.5281/zenodo.21509581 | 3.0261245 | 711 | TRUE | Evento ambiguo; revisar fuente FABEST | 3.026125 | 2.93922
FAB021_S6 | FABEST | 42CrMo4+QT | FAB021 | Axial | Unnotched dog-bone bar | -1 | 780.2 | 0 | 10 | 7043 | 1 | finished |  | INCLUIR | https://doi.org/10.5281/zenodo.21509581 | 3.8477577 | 712 | TRUE | Evento ambiguo; revisar fuente FABEST | 3.847758 | 2.892206
FAB021_S3 | FABEST | 42CrMo4+QT | FAB021 | Axial | Unnotched dog-bone bar | -1 | 719.9 | 0 | 10 | 33330 | 1 | finished |  | INCLUIR | https://doi.org/10.5281/zenodo.21509581 | 4.5228353 | 713 | TRUE | Evento ambiguo; revisar fuente FABEST | 4.522835 | 2.857272
FAB021_S7 | FABEST | 42CrMo4+QT | FAB021 | Axial | Unnotched dog-bone bar | -1 | 680.7 | 0 | 10 | 55273 | 1 | finished |  | INCLUIR | https://doi.org/10.5281/zenodo.21509581 | 4.742513 | 714 | TRUE | Evento ambiguo; revisar fuente FABEST | 4.742513 | 2.832956
FAB021_S1 | FABEST | 42CrMo4+QT | FAB021 | Axial | Unnotched dog-bone bar | -1 | 650.4 | 0 | 10 | 171909 | 1 | finished |  | INCLUIR | https://doi.org/10.5281/zenodo.21509581 | 5.2352986 | 715 | TRUE | Evento ambiguo; revisar fuente FABEST | 5.235299 | 2.813181
FAB021_S4 | FABEST | 42CrMo4+QT | FAB021 | Axial | Unnotched dog-bone bar | -1 | 600.8 | 0 | 10 | 201298 | 1 | finished |  | INCLUIR | https://doi.org/10.5281/zenodo.21509581 | 5.3038395 | 716 | TRUE | Evento ambiguo; revisar fuente FABEST | 5.303839 | 2.77873
FAB021_S8 | FABEST | 42CrMo4+QT | FAB021 | Axial | Unnotched dog-bone bar | -1 | 600.5 | 0 | 10 | 506820 | 1 | finished |  | INCLUIR | https://doi.org/10.5281/zenodo.21509581 | 5.7048537 | 717 | TRUE | Evento ambiguo; revisar fuente FABEST | 5.704854 | 2.778513
FAB021_1E+3 | FABEST | 42CrMo4+QT | FAB021 | Axial | Unnotched dog-bone bar | -1 | 885.4704 | 0 | 10 | 1000 | 0 |  |  | evento ambiguo: sin grieta | https://doi.org/10.5281/zenodo.21509581 | 3 | 718 | TRUE | FABEST: clasificacion previa no validada para inclusion | 3 | 2.947174
FAB021_2E+3 | FABEST | 42CrMo4+QT | FAB021 | Axial | Unnotched dog-bone bar | -1 | 846.5524 | 0 | 10 | 2000 | 0 |  |  | evento ambiguo: sin grieta | https://doi.org/10.5281/zenodo.21509581 | 3.30103 | 719 | TRUE | FABEST: clasificacion previa no validada para inclusion | 3.30103 | 2.927654
FAB021_5E+3 | FABEST | 42CrMo4+QT | FAB021 | Axial | Unnotched dog-bone bar | -1 | 797.7183 | 0 | 10 | 5000 | 0 |  |  | evento ambiguo: sin grieta | https://doi.org/10.5281/zenodo.21509581 | 3.69897 | 720 | TRUE | FABEST: clasificacion previa no validada para inclusion | 3.69897 | 2.90185
FAB021_1E+4 | FABEST | 42CrMo4+QT | FAB021 | Axial | Unnotched dog-bone bar | -1 | 762.6572 | 0 | 10 | 10000 | 0 |  |  | evento ambiguo: sin grieta | https://doi.org/10.5281/zenodo.21509581 | 4 | 721 | TRUE | FABEST: clasificacion previa no validada para inclusion | 4 | 2.882329
FAB021_2E+4 | FABEST | 42CrMo4+QT | FAB021 | Axial | Unnotched dog-bone bar | -1 | 729.1371 | 0 | 10 | 20000 | 0 |  |  | evento ambiguo: sin grieta | https://doi.org/10.5281/zenodo.21509581 | 4.30103 | 722 | TRUE | FABEST: clasificacion previa no validada para inclusion | 4.30103 | 2.862809
FAB021_5E+4 | FABEST | 42CrMo4+QT | FAB021 | Axial | Unnotched dog-bone bar | -1 | 687.0762 | 0 | 10 | 50000 | 0 |  |  | evento ambiguo: sin grieta | https://doi.org/10.5281/zenodo.21509581 | 4.69897 | 723 | TRUE | FABEST: clasificacion previa no validada para inclusion | 4.69897 | 2.837005
FAB021_1E+5 | FABEST | 42CrMo4+QT | FAB021 | Axial | Unnotched dog-bone bar | -1 | 656.878 | 0 | 10 | 100000 | 0 |  |  | evento ambiguo: sin grieta | https://doi.org/10.5281/zenodo.21509581 | 5 | 724 | TRUE | FABEST: clasificacion previa no validada para inclusion | 5 | 2.817485
FAB021_2E+5 | FABEST | 42CrMo4+QT | FAB021 | Axial | Unnotched dog-bone bar | -1 | 628.007 | 0 | 10 | 200000 | 0 |  |  | evento ambiguo: sin grieta | https://doi.org/10.5281/zenodo.21509581 | 5.30103 | 725 | TRUE | FABEST: clasificacion previa no validada para inclusion | 5.30103 | 2.797965
FAB021_5E+5 | FABEST | 42CrMo4+QT | FAB021 | Axial | Unnotched dog-bone bar | -1 | 591.7799 | 0 | 10 | 500000 | 0 |  |  | evento ambiguo: sin grieta | https://doi.org/10.5281/zenodo.21509581 | 5.69897 | 726 | TRUE | FABEST: clasificacion previa no validada para inclusion | 5.69897 | 2.77216
FAB021_1E+6 | FABEST | 42CrMo4+QT | FAB021 | Axial | Unnotched dog-bone bar | -1 | 565.7701 | 0 | 10 | 1000000 | 0 |  |  | evento ambiguo: sin grieta | https://doi.org/10.5281/zenodo.21509581 | 6 | 727 | TRUE | FABEST: clasificacion previa no validada para inclusion | 6 | 2.75264
FAB021_2E+6 | FABEST | 42CrMo4+QT | FAB021 | Axial | Unnotched dog-bone bar | -1 | 540.9036 | 0 | 10 | 2000000 | 0 |  |  | evento ambiguo: sin grieta | https://doi.org/10.5281/zenodo.21509581 | 6.30103 | 728 | TRUE | FABEST: clasificacion previa no validada para inclusion | 6.30103 | 2.73312
FAB021_5E+6 | FABEST | 42CrMo4+QT | FAB021 | Axial | Unnotched dog-bone bar | -1 | 509.7011 | 0 | 10 | 5000000 | 0 |  |  | evento ambiguo: sin grieta | https://doi.org/10.5281/zenodo.21509581 | 6.69897 | 729 | TRUE | FABEST: clasificacion previa no validada para inclusion | 6.69897 | 2.707316
FAB021_1E+7 | FABEST | 42CrMo4+QT | FAB021 | Axial | Unnotched dog-bone bar | -1 | 487.2988 | 0 | 10 | 10000000 | 0 |  |  | evento ambiguo: sin grieta | https://doi.org/10.5281/zenodo.21509581 | 7 | 730 | TRUE | FABEST: clasificacion previa no validada para inclusion | 7 | 2.687795
FAB021_2E+7 | FABEST | 42CrMo4+QT | FAB021 | Axial | Unnotched dog-bone bar | -1 | 465.8812 | 0 | 10 | 20000000 | 0 |  |  | evento ambiguo: sin grieta | https://doi.org/10.5281/zenodo.21509581 | 7.30103 | 731 | TRUE | FABEST: clasificacion previa no validada para inclusion | 7.30103 | 2.668275
FAB021_5E+7 | FABEST | 42CrMo4+QT | FAB021 | Axial | Unnotched dog-bone bar | -1 | 439.0064 | 0 | 10 | 50000000 | 0 |  |  | evento ambiguo: sin grieta | https://doi.org/10.5281/zenodo.21509581 | 7.69897 | 732 | TRUE | FABEST: clasificacion previa no validada para inclusion | 7.69897 | 2.642471
FAB021_1E+8 | FABEST | 42CrMo4+QT | FAB021 | Axial | Unnotched dog-bone bar | -1 | 419.7113 | 0 | 10 | 100000000 | 0 |  |  | evento ambiguo: sin grieta | https://doi.org/10.5281/zenodo.21509581 | 8 | 733 | TRUE | FABEST: clasificacion previa no validada para inclusion | 8 | 2.622951
FAB021_1E+3 | FABEST | 42CrMo4+QT | FAB021 | Axial | Unnotched dog-bone bar | -1 | 870.3714 | 0 | 10 | 1000 | 0 |  |  | evento ambiguo: sin grieta | https://doi.org/10.5281/zenodo.21509581 | 3 | 734 | TRUE | FABEST: clasificacion previa no validada para inclusion | 3 | 2.939705
FAB021_2E+3 | FABEST | 42CrMo4+QT | FAB021 | Axial | Unnotched dog-bone bar | -1 | 845.0838 | 0 | 10 | 2000 | 0 |  |  | evento ambiguo: sin grieta | https://doi.org/10.5281/zenodo.21509581 | 3.30103 | 735 | TRUE | FABEST: clasificacion previa no validada para inclusion | 3.30103 | 2.9269
FAB021_5E+3 | FABEST | 42CrMo4+QT | FAB021 | Axial | Unnotched dog-bone bar | -1 | 803.3746 | 0 | 10 | 5000 | 0 |  |  | evento ambiguo: sin grieta | https://doi.org/10.5281/zenodo.21509581 | 3.69897 | 736 | TRUE | FABEST: clasificacion previa no validada para inclusion | 3.69897 | 2.904918
FAB021_1E+4 | FABEST | 42CrMo4+QT | FAB021 | Axial | Unnotched dog-bone bar | -1 | 768.5775 | 0 | 10 | 10000 | 0 |  |  | evento ambiguo: sin grieta | https://doi.org/10.5281/zenodo.21509581 | 4 | 737 | TRUE | FABEST: clasificacion previa no validada para inclusion | 4 | 2.885688
FAB021_2E+4 | FABEST | 42CrMo4+QT | FAB021 | Axial | Unnotched dog-bone bar | -1 | 733.2724 | 0 | 10 | 20000 | 0 |  |  | evento ambiguo: sin grieta | https://doi.org/10.5281/zenodo.21509581 | 4.30103 | 738 | TRUE | FABEST: clasificacion previa no validada para inclusion | 4.30103 | 2.865265
FAB021_5E+4 | FABEST | 42CrMo4+QT | FAB021 | Axial | Unnotched dog-bone bar | -1 | 688.1197 | 0 | 10 | 50000 | 0 |  |  | evento ambiguo: sin grieta | https://doi.org/10.5281/zenodo.21509581 | 4.69897 | 739 | TRUE | FABEST: clasificacion previa no validada para inclusion | 4.69897 | 2.837664
FAB021_1E+5 | FABEST | 42CrMo4+QT | FAB021 | Axial | Unnotched dog-bone bar | -1 | 656.3173 | 0 | 10 | 100000 | 0 |  |  | evento ambiguo: sin grieta | https://doi.org/10.5281/zenodo.21509581 | 5 | 740 | TRUE | FABEST: clasificacion previa no validada para inclusion | 5 | 2.817114
FAB021_2E+5 | FABEST | 42CrMo4+QT | FAB021 | Axial | Unnotched dog-bone bar | -1 | 627.4993 | 0 | 10 | 200000 | 0 |  |  | evento ambiguo: sin grieta | https://doi.org/10.5281/zenodo.21509581 | 5.30103 | 741 | TRUE | FABEST: clasificacion previa no validada para inclusion | 5.30103 | 2.797613
FAB021_5E+5 | FABEST | 42CrMo4+QT | FAB021 | Axial | Unnotched dog-bone bar | -1 | 595.6669 | 0 | 10 | 500000 | 0 |  |  | evento ambiguo: sin grieta | https://doi.org/10.5281/zenodo.21509581 | 5.69897 | 742 | TRUE | FABEST: clasificacion previa no validada para inclusion | 5.69897 | 2.775003
FAB021_1E+6 | FABEST | 42CrMo4+QT | FAB021 | Axial | Unnotched dog-bone bar | -1 | 577.5075 | 0 | 10 | 1000000 | 0 |  |  | evento ambiguo: sin grieta | https://doi.org/10.5281/zenodo.21509581 | 6 | 743 | TRUE | FABEST: clasificacion previa no validada para inclusion | 6 | 2.761558
FAB021_2E+6 | FABEST | 42CrMo4+QT | FAB021 | Axial | Unnotched dog-bone bar | -1 | 564.7679 | 0 | 10 | 2000000 | 0 |  |  | evento ambiguo: sin grieta | https://doi.org/10.5281/zenodo.21509581 | 6.30103 | 744 | TRUE | FABEST: clasificacion previa no validada para inclusion | 6.30103 | 2.75187
FAB021_5E+6 | FABEST | 42CrMo4+QT | FAB021 | Axial | Unnotched dog-bone bar | -1 | 554.9336 | 0 | 10 | 5000000 | 0 |  |  | evento ambiguo: sin grieta | https://doi.org/10.5281/zenodo.21509581 | 6.69897 | 745 | TRUE | FABEST: clasificacion previa no validada para inclusion | 6.69897 | 2.744241
FAB021_1E+7 | FABEST | 42CrMo4+QT | FAB021 | Axial | Unnotched dog-bone bar | -1 | 551.1028 | 0 | 10 | 10000000 | 0 |  |  | evento ambiguo: sin grieta | https://doi.org/10.5281/zenodo.21509581 | 7 | 746 | TRUE | FABEST: clasificacion previa no validada para inclusion | 7 | 2.741233
FAB021_2E+7 | FABEST | 42CrMo4+QT | FAB021 | Axial | Unnotched dog-bone bar | -1 | 549.0545 | 0 | 10 | 20000000 | 0 |  |  | evento ambiguo: sin grieta | https://doi.org/10.5281/zenodo.21509581 | 7.30103 | 747 | TRUE | FABEST: clasificacion previa no validada para inclusion | 7.30103 | 2.739615
FAB021_5E+7 | FABEST | 42CrMo4+QT | FAB021 | Axial | Unnotched dog-bone bar | -1 | 547.7778 | 0 | 10 | 50000000 | 0 |  |  | evento ambiguo: sin grieta | https://doi.org/10.5281/zenodo.21509581 | 7.69897 | 748 | TRUE | FABEST: clasificacion previa no validada para inclusion | 7.69897 | 2.738604
FAB021_1E+8 | FABEST | 42CrMo4+QT | FAB021 | Axial | Unnotched dog-bone bar | -1 | 547.3438 | 0 | 10 | 100000000 | 0 |  |  | evento ambiguo: sin grieta | https://doi.org/10.5281/zenodo.21509581 | 8 | 749 | TRUE | FABEST: clasificacion previa no validada para inclusion | 8 | 2.73826
FAB021_1E+3 | FABEST | 42CrMo4+QT | FAB021 | Axial | Unnotched dog-bone bar | -1 | 874.4074 | 0 | 10 | 1000 | 0 |  |  | evento ambiguo: sin grieta | https://doi.org/10.5281/zenodo.21509581 | 3 | 750 | TRUE | FABEST: clasificacion previa no validada para inclusion | 3 | 2.941714
FAB021_2E+3 | FABEST | 42CrMo4+QT | FAB021 | Axial | Unnotched dog-bone bar | -1 | 842.1722 | 0 | 10 | 2000 | 0 |  |  | evento ambiguo: sin grieta | https://doi.org/10.5281/zenodo.21509581 | 3.30103 | 751 | TRUE | FABEST: clasificacion previa no validada para inclusion | 3.30103 | 2.925401
FAB021_5E+3 | FABEST | 42CrMo4+QT | FAB021 | Axial | Unnotched dog-bone bar | -1 | 799.5595 | 0 | 10 | 5000 | 0 |  |  | evento ambiguo: sin grieta | https://doi.org/10.5281/zenodo.21509581 | 3.69897 | 752 | TRUE | FABEST: clasificacion previa no validada para inclusion | 3.69897 | 2.902851
FAB021_1E+4 | FABEST | 42CrMo4+QT | FAB021 | Axial | Unnotched dog-bone bar | -1 | 767.3242 | 0 | 10 | 10000 | 0 |  |  | evento ambiguo: sin grieta | https://doi.org/10.5281/zenodo.21509581 | 4 | 753 | TRUE | FABEST: clasificacion previa no validada para inclusion | 4 | 2.884979
FAB021_2E+4 | FABEST | 42CrMo4+QT | FAB021 | Axial | Unnotched dog-bone bar | -1 | 735.089 | 0 | 10 | 20000 | 0 |  |  | evento ambiguo: sin grieta | https://doi.org/10.5281/zenodo.21509581 | 4.30103 | 754 | TRUE | FABEST: clasificacion previa no validada para inclusion | 4.30103 | 2.86634
FAB021_5E+4 | FABEST | 42CrMo4+QT | FAB021 | Axial | Unnotched dog-bone bar | -1 | 692.4763 | 0 | 10 | 50000 | 0 |  |  | evento ambiguo: sin grieta | https://doi.org/10.5281/zenodo.21509581 | 4.69897 | 755 | TRUE | FABEST: clasificacion previa no validada para inclusion | 4.69897 | 2.840405
FAB021_1E+5 | FABEST | 42CrMo4+QT | FAB021 | Axial | Unnotched dog-bone bar | -1 | 660.241 | 0 | 10 | 100000 | 0 |  |  | evento ambiguo: sin grieta | https://doi.org/10.5281/zenodo.21509581 | 5 | 756 | TRUE | FABEST: clasificacion previa no validada para inclusion | 5 | 2.819702
FAB021_2E+5 | FABEST | 42CrMo4+QT | FAB021 | Axial | Unnotched dog-bone bar | -1 | 628.0058 | 0 | 10 | 200000 | 0 |  |  | evento ambiguo: sin grieta | https://doi.org/10.5281/zenodo.21509581 | 5.30103 | 757 | TRUE | FABEST: clasificacion previa no validada para inclusion | 5.30103 | 2.797964
FAB021_5E+5 | FABEST | 42CrMo4+QT | FAB021 | Axial | Unnotched dog-bone bar | -1 | 585.3931 | 0 | 10 | 500000 | 0 |  |  | evento ambiguo: sin grieta | https://doi.org/10.5281/zenodo.21509581 | 5.69897 | 758 | TRUE | FABEST: clasificacion previa no validada para inclusion | 5.69897 | 2.767448
FAB021_1E+6 | FABEST | 42CrMo4+QT | FAB021 | Axial | Unnotched dog-bone bar | -1 | 553.1578 | 0 | 10 | 1000000 | 0 |  |  | evento ambiguo: sin grieta | https://doi.org/10.5281/zenodo.21509581 | 6 | 759 | TRUE | FABEST: clasificacion previa no validada para inclusion | 6 | 2.742849
FAB021_2E+6 | FABEST | 42CrMo4+QT | FAB021 | Axial | Unnotched dog-bone bar | -1 | 520.9225 | 0 | 10 | 2000000 | 0 |  |  | evento ambiguo: sin grieta | https://doi.org/10.5281/zenodo.21509581 | 6.30103 | 760 | TRUE | FABEST: clasificacion previa no validada para inclusion | 6.30103 | 2.716773
FAB021_5E+6 | FABEST | 42CrMo4+QT | FAB021 | Axial | Unnotched dog-bone bar | -1 | 478.3099 | 0 | 10 | 5000000 | 0 |  |  | evento ambiguo: sin grieta | https://doi.org/10.5281/zenodo.21509581 | 6.69897 | 761 | TRUE | FABEST: clasificacion previa no validada para inclusion | 6.69897 | 2.679709
FAB021_1E+7 | FABEST | 42CrMo4+QT | FAB021 | Axial | Unnotched dog-bone bar | -1 | 446.0746 | 0 | 10 | 10000000 | 0 |  |  | evento ambiguo: sin grieta | https://doi.org/10.5281/zenodo.21509581 | 7 | 762 | TRUE | FABEST: clasificacion previa no validada para inclusion | 7 | 2.649407
FAB021_2E+7 | FABEST | 42CrMo4+QT | FAB021 | Axial | Unnotched dog-bone bar | -1 | 413.8393 | 0 | 10 | 20000000 | 0 |  |  | evento ambiguo: sin grieta | https://doi.org/10.5281/zenodo.21509581 | 7.30103 | 763 | TRUE | FABEST: clasificacion previa no validada para inclusion | 7.30103 | 2.616832
FAB021_5E+7 | FABEST | 42CrMo4+QT | FAB021 | Axial | Unnotched dog-bone bar | -1 | 371.2267 | 0 | 10 | 50000000 | 0 |  |  | evento ambiguo: sin grieta | https://doi.org/10.5281/zenodo.21509581 | 7.69897 | 764 | TRUE | FABEST: clasificacion previa no validada para inclusion | 7.69897 | 2.569639
FAB021_1E+8 | FABEST | 42CrMo4+QT | FAB021 | Axial | Unnotched dog-bone bar | -1 | 338.9914 | 0 | 10 | 100000000 | 0 |  |  | evento ambiguo: sin grieta | https://doi.org/10.5281/zenodo.21509581 | 8 | 765 | TRUE | FABEST: clasificacion previa no validada para inclusion | 8 | 2.530189
FAB022_C6 | FABEST | 42CrMo4+QT | FAB022 | Axial | Unnotched dog-bone bar | -1 | 748.1 | 0 | 10 | 3672 | 1 | finished |  | INCLUIR | https://doi.org/10.5281/zenodo.21509581 | 3.5649027 | 766 | TRUE | Evento ambiguo; revisar fuente FABEST | 3.564903 | 2.87396
FAB022_C2 | FABEST | 42CrMo4+QT | FAB022 | Axial | Unnotched dog-bone bar | -1 | 700.5 | 0 | 10 | 10613 | 1 | finished |  | INCLUIR | https://doi.org/10.5281/zenodo.21509581 | 4.0258382 | 767 | TRUE | Evento ambiguo; revisar fuente FABEST | 4.025838 | 2.845408
FAB022_C5B | FABEST | 42CrMo4+QT | FAB022 | Axial | Unnotched dog-bone bar | -1 | 712.7 | 0 | 10 | 38290 | 1 | finished | Excluded: Note the suspicion raised on the Hardness sheet | INCLUIR | https://doi.org/10.5281/zenodo.21509581 | 4.5830854 | 768 | TRUE | SELECCION_PRELIMINAR | 4.583085 | 2.852907
FAB022_C1 | FABEST | 42CrMo4+QT | FAB022 | Axial | Unnotched dog-bone bar | -1 | 650.3 | 0 | 10 | 39098 | 1 | finished |  | INCLUIR | https://doi.org/10.5281/zenodo.21509581 | 4.5921545 | 769 | TRUE | Evento ambiguo; revisar fuente FABEST | 4.592155 | 2.813114
FAB022_C4 | FABEST | 42CrMo4+QT | FAB022 | Axial | Unnotched dog-bone bar | -1 | 625.7 | 0 | 10 | 82983 | 1 | finished |  | INCLUIR | https://doi.org/10.5281/zenodo.21509581 | 4.9189891 | 770 | TRUE | Evento ambiguo; revisar fuente FABEST | 4.918989 | 2.796366
FAB022_C3 | FABEST | 42CrMo4+QT | FAB022 | Axial | Unnotched dog-bone bar | -1 | 609.9 | 0 | 10 | 96948 | 1 | finished |  | INCLUIR | https://doi.org/10.5281/zenodo.21509581 | 4.9865389 | 771 | TRUE | Evento ambiguo; revisar fuente FABEST | 4.986539 | 2.785259
FAB022_C5 | FABEST | 42CrMo4+QT | FAB022 | Axial | Unnotched dog-bone bar | -1 | 600.8 | 0 | 10 | 4000000 | 0 | interrupted | Excluded: Note the suspicion raised on the Hardness sheet | INCLUIR | https://doi.org/10.5281/zenodo.21509581 | 6.60206 | 772 | TRUE | SELECCION_PRELIMINAR | 6.60206 | 2.77873
FAB022_1E+3 | FABEST | 42CrMo4+QT | FAB022 | Axial | Unnotched dog-bone bar | -1 | 808.9758 | 0 | 10 | 1000 | 0 |  |  | evento ambiguo: sin grieta | https://doi.org/10.5281/zenodo.21509581 | 3 | 773 | TRUE | FABEST: clasificacion previa no validada para inclusion | 3 | 2.907936
FAB022_2E+3 | FABEST | 42CrMo4+QT | FAB022 | Axial | Unnotched dog-bone bar | -1 | 776.0012 | 0 | 10 | 2000 | 0 |  |  | evento ambiguo: sin grieta | https://doi.org/10.5281/zenodo.21509581 | 3.30103 | 774 | TRUE | FABEST: clasificacion previa no validada para inclusion | 3.30103 | 2.889862
FAB022_5E+3 | FABEST | 42CrMo4+QT | FAB022 | Axial | Unnotched dog-bone bar | -1 | 734.465 | 0 | 10 | 5000 | 0 |  |  | evento ambiguo: sin grieta | https://doi.org/10.5281/zenodo.21509581 | 3.69897 | 775 | TRUE | FABEST: clasificacion previa no validada para inclusion | 3.69897 | 2.865971
FAB022_1E+4 | FABEST | 42CrMo4+QT | FAB022 | Axial | Unnotched dog-bone bar | -1 | 704.5276 | 0 | 10 | 10000 | 0 |  |  | evento ambiguo: sin grieta | https://doi.org/10.5281/zenodo.21509581 | 4 | 776 | TRUE | FABEST: clasificacion previa no validada para inclusion | 4 | 2.847898
FAB022_2E+4 | FABEST | 42CrMo4+QT | FAB022 | Axial | Unnotched dog-bone bar | -1 | 675.8105 | 0 | 10 | 20000 | 0 |  |  | evento ambiguo: sin grieta | https://doi.org/10.5281/zenodo.21509581 | 4.30103 | 777 | TRUE | FABEST: clasificacion previa no validada para inclusion | 4.30103 | 2.829825
FAB022_5E+4 | FABEST | 42CrMo4+QT | FAB022 | Axial | Unnotched dog-bone bar | -1 | 639.637 | 0 | 10 | 50000 | 0 |  |  | evento ambiguo: sin grieta | https://doi.org/10.5281/zenodo.21509581 | 4.69897 | 778 | TRUE | FABEST: clasificacion previa no validada para inclusion | 4.69897 | 2.805934
FAB022_1E+5 | FABEST | 42CrMo4+QT | FAB022 | Axial | Unnotched dog-bone bar | -1 | 613.5649 | 0 | 10 | 100000 | 0 |  |  | evento ambiguo: sin grieta | https://doi.org/10.5281/zenodo.21509581 | 5 | 779 | TRUE | FABEST: clasificacion previa no validada para inclusion | 5 | 2.787861
FAB022_2E+5 | FABEST | 42CrMo4+QT | FAB022 | Axial | Unnotched dog-bone bar | -1 | 588.5555 | 0 | 10 | 200000 | 0 |  |  | evento ambiguo: sin grieta | https://doi.org/10.5281/zenodo.21509581 | 5.30103 | 780 | TRUE | FABEST: clasificacion previa no validada para inclusion | 5.30103 | 2.769787
FAB022_5E+5 | FABEST | 42CrMo4+QT | FAB022 | Axial | Unnotched dog-bone bar | -1 | 557.0525 | 0 | 10 | 500000 | 0 |  |  | evento ambiguo: sin grieta | https://doi.org/10.5281/zenodo.21509581 | 5.69897 | 781 | TRUE | FABEST: clasificacion previa no validada para inclusion | 5.69897 | 2.745896
FAB022_1E+6 | FABEST | 42CrMo4+QT | FAB022 | Axial | Unnotched dog-bone bar | -1 | 534.3466 | 0 | 10 | 1000000 | 0 |  |  | evento ambiguo: sin grieta | https://doi.org/10.5281/zenodo.21509581 | 6 | 782 | TRUE | FABEST: clasificacion previa no validada para inclusion | 6 | 2.727823
FAB022_2E+6 | FABEST | 42CrMo4+QT | FAB022 | Axial | Unnotched dog-bone bar | -1 | 512.5662 | 0 | 10 | 2000000 | 0 |  |  | evento ambiguo: sin grieta | https://doi.org/10.5281/zenodo.21509581 | 6.30103 | 783 | TRUE | FABEST: clasificacion previa no validada para inclusion | 6.30103 | 2.70975
FAB022_5E+6 | FABEST | 42CrMo4+QT | FAB022 | Axial | Unnotched dog-bone bar | -1 | 485.1305 | 0 | 10 | 5000000 | 0 |  |  | evento ambiguo: sin grieta | https://doi.org/10.5281/zenodo.21509581 | 6.69897 | 784 | TRUE | FABEST: clasificacion previa no validada para inclusion | 6.69897 | 2.685859
FAB022_1E+7 | FABEST | 42CrMo4+QT | FAB022 | Axial | Unnotched dog-bone bar | -1 | 465.3562 | 0 | 10 | 10000000 | 0 |  |  | evento ambiguo: sin grieta | https://doi.org/10.5281/zenodo.21509581 | 7 | 785 | TRUE | FABEST: clasificacion previa no validada para inclusion | 7 | 2.667786
FAB022_2E+7 | FABEST | 42CrMo4+QT | FAB022 | Axial | Unnotched dog-bone bar | -1 | 446.3879 | 0 | 10 | 20000000 | 0 |  |  | evento ambiguo: sin grieta | https://doi.org/10.5281/zenodo.21509581 | 7.30103 | 786 | TRUE | FABEST: clasificacion previa no validada para inclusion | 7.30103 | 2.649712
FAB022_5E+7 | FABEST | 42CrMo4+QT | FAB022 | Axial | Unnotched dog-bone bar | -1 | 422.4946 | 0 | 10 | 50000000 | 0 |  |  | evento ambiguo: sin grieta | https://doi.org/10.5281/zenodo.21509581 | 7.69897 | 787 | TRUE | FABEST: clasificacion previa no validada para inclusion | 7.69897 | 2.625821
FAB022_1E+8 | FABEST | 42CrMo4+QT | FAB022 | Axial | Unnotched dog-bone bar | -1 | 405.2733 | 0 | 10 | 100000000 | 0 |  |  | evento ambiguo: sin grieta | https://doi.org/10.5281/zenodo.21509581 | 8 | 788 | TRUE | FABEST: clasificacion previa no validada para inclusion | 8 | 2.607748
FAB022_1E+3 | FABEST | 42CrMo4+QT | FAB022 | Axial | Unnotched dog-bone bar | -1 | 808.0578 | 0 | 10 | 1000 | 0 |  |  | evento ambiguo: sin grieta | https://doi.org/10.5281/zenodo.21509581 | 3 | 789 | TRUE | FABEST: clasificacion previa no validada para inclusion | 3 | 2.907442
FAB022_2E+3 | FABEST | 42CrMo4+QT | FAB022 | Axial | Unnotched dog-bone bar | -1 | 775.3245 | 0 | 10 | 2000 | 0 |  |  | evento ambiguo: sin grieta | https://doi.org/10.5281/zenodo.21509581 | 3.30103 | 790 | TRUE | FABEST: clasificacion previa no validada para inclusion | 3.30103 | 2.889484
FAB022_5E+3 | FABEST | 42CrMo4+QT | FAB022 | Axial | Unnotched dog-bone bar | -1 | 734.0637 | 0 | 10 | 5000 | 0 |  |  | evento ambiguo: sin grieta | https://doi.org/10.5281/zenodo.21509581 | 3.69897 | 791 | TRUE | FABEST: clasificacion previa no validada para inclusion | 3.69897 | 2.865734
FAB022_1E+4 | FABEST | 42CrMo4+QT | FAB022 | Axial | Unnotched dog-bone bar | -1 | 704.311 | 0 | 10 | 10000 | 0 |  |  | evento ambiguo: sin grieta | https://doi.org/10.5281/zenodo.21509581 | 4 | 792 | TRUE | FABEST: clasificacion previa no validada para inclusion | 4 | 2.847764
FAB022_2E+4 | FABEST | 42CrMo4+QT | FAB022 | Axial | Unnotched dog-bone bar | -1 | 675.7622 | 0 | 10 | 20000 | 0 |  |  | evento ambiguo: sin grieta | https://doi.org/10.5281/zenodo.21509581 | 4.30103 | 793 | TRUE | FABEST: clasificacion previa no validada para inclusion | 4.30103 | 2.829794
FAB022_5E+4 | FABEST | 42CrMo4+QT | FAB022 | Axial | Unnotched dog-bone bar | -1 | 639.7896 | 0 | 10 | 50000 | 0 |  |  | evento ambiguo: sin grieta | https://doi.org/10.5281/zenodo.21509581 | 4.69897 | 794 | TRUE | FABEST: clasificacion previa no validada para inclusion | 4.69897 | 2.806037
FAB022_1E+5 | FABEST | 42CrMo4+QT | FAB022 | Axial | Unnotched dog-bone bar | -1 | 613.8547 | 0 | 10 | 100000 | 0 |  |  | evento ambiguo: sin grieta | https://doi.org/10.5281/zenodo.21509581 | 5 | 795 | TRUE | FABEST: clasificacion previa no validada para inclusion | 5 | 2.788066
FAB022_2E+5 | FABEST | 42CrMo4+QT | FAB022 | Axial | Unnotched dog-bone bar | -1 | 588.9709 | 0 | 10 | 200000 | 0 |  |  | evento ambiguo: sin grieta | https://doi.org/10.5281/zenodo.21509581 | 5.30103 | 796 | TRUE | FABEST: clasificacion previa no validada para inclusion | 5.30103 | 2.770094
FAB022_5E+5 | FABEST | 42CrMo4+QT | FAB022 | Axial | Unnotched dog-bone bar | -1 | 557.6175 | 0 | 10 | 500000 | 0 |  |  | evento ambiguo: sin grieta | https://doi.org/10.5281/zenodo.21509581 | 5.69897 | 797 | TRUE | FABEST: clasificacion previa no validada para inclusion | 5.69897 | 2.746336
FAB022_1E+6 | FABEST | 42CrMo4+QT | FAB022 | Axial | Unnotched dog-bone bar | -1 | 535.0133 | 0 | 10 | 1000000 | 0 |  |  | evento ambiguo: sin grieta | https://doi.org/10.5281/zenodo.21509581 | 6 | 798 | TRUE | FABEST: clasificacion previa no validada para inclusion | 6 | 2.728365
FAB022_2E+6 | FABEST | 42CrMo4+QT | FAB022 | Axial | Unnotched dog-bone bar | -1 | 513.3254 | 0 | 10 | 2000000 | 0 |  |  | evento ambiguo: sin grieta | https://doi.org/10.5281/zenodo.21509581 | 6.30103 | 799 | TRUE | FABEST: clasificacion previa no validada para inclusion | 6.30103 | 2.710393
FAB022_5E+6 | FABEST | 42CrMo4+QT | FAB022 | Axial | Unnotched dog-bone bar | -1 | 485.9988 | 0 | 10 | 5000000 | 0 |  |  | evento ambiguo: sin grieta | https://doi.org/10.5281/zenodo.21509581 | 6.69897 | 800 | TRUE | FABEST: clasificacion previa no validada para inclusion | 6.69897 | 2.686635
FAB022_1E+7 | FABEST | 42CrMo4+QT | FAB022 | Axial | Unnotched dog-bone bar | -1 | 466.2978 | 0 | 10 | 10000000 | 0 |  |  | evento ambiguo: sin grieta | https://doi.org/10.5281/zenodo.21509581 | 7 | 801 | TRUE | FABEST: clasificacion previa no validada para inclusion | 7 | 2.668663
FAB022_2E+7 | FABEST | 42CrMo4+QT | FAB022 | Axial | Unnotched dog-bone bar | -1 | 447.3954 | 0 | 10 | 20000000 | 0 |  |  | evento ambiguo: sin grieta | https://doi.org/10.5281/zenodo.21509581 | 7.30103 | 802 | TRUE | FABEST: clasificacion previa no validada para inclusion | 7.30103 | 2.650692
FAB022_5E+7 | FABEST | 42CrMo4+QT | FAB022 | Axial | Unnotched dog-bone bar | -1 | 423.5787 | 0 | 10 | 50000000 | 0 |  |  | evento ambiguo: sin grieta | https://doi.org/10.5281/zenodo.21509581 | 7.69897 | 803 | TRUE | FABEST: clasificacion previa no validada para inclusion | 7.69897 | 2.626934
FAB022_1E+8 | FABEST | 42CrMo4+QT | FAB022 | Axial | Unnotched dog-bone bar | -1 | 406.4082 | 0 | 10 | 100000000 | 0 |  |  | evento ambiguo: sin grieta | https://doi.org/10.5281/zenodo.21509581 | 8 | 804 | TRUE | FABEST: clasificacion previa no validada para inclusion | 8 | 2.608962
FAB022_1E+3 | FABEST | 42CrMo4+QT | FAB022 | Axial | Unnotched dog-bone bar | -1 | 799.5074 | 0 | 10 | 1000 | 0 |  |  | evento ambiguo: sin grieta | https://doi.org/10.5281/zenodo.21509581 | 3 | 805 | TRUE | FABEST: clasificacion previa no validada para inclusion | 3 | 2.902822
FAB022_2E+3 | FABEST | 42CrMo4+QT | FAB022 | Axial | Unnotched dog-bone bar | -1 | 771.3496 | 0 | 10 | 2000 | 0 |  |  | evento ambiguo: sin grieta | https://doi.org/10.5281/zenodo.21509581 | 3.30103 | 806 | TRUE | FABEST: clasificacion previa no validada para inclusion | 3.30103 | 2.887251
FAB022_5E+3 | FABEST | 42CrMo4+QT | FAB022 | Axial | Unnotched dog-bone bar | -1 | 734.1271 | 0 | 10 | 5000 | 0 |  |  | evento ambiguo: sin grieta | https://doi.org/10.5281/zenodo.21509581 | 3.69897 | 807 | TRUE | FABEST: clasificacion previa no validada para inclusion | 3.69897 | 2.865771
FAB022_1E+4 | FABEST | 42CrMo4+QT | FAB022 | Axial | Unnotched dog-bone bar | -1 | 705.9694 | 0 | 10 | 10000 | 0 |  |  | evento ambiguo: sin grieta | https://doi.org/10.5281/zenodo.21509581 | 4 | 808 | TRUE | FABEST: clasificacion previa no validada para inclusion | 4 | 2.848786
FAB022_2E+4 | FABEST | 42CrMo4+QT | FAB022 | Axial | Unnotched dog-bone bar | -1 | 677.8116 | 0 | 10 | 20000 | 0 |  |  | evento ambiguo: sin grieta | https://doi.org/10.5281/zenodo.21509581 | 4.30103 | 809 | TRUE | FABEST: clasificacion previa no validada para inclusion | 4.30103 | 2.831109
FAB022_5E+4 | FABEST | 42CrMo4+QT | FAB022 | Axial | Unnotched dog-bone bar | -1 | 640.5891 | 0 | 10 | 50000 | 0 |  |  | evento ambiguo: sin grieta | https://doi.org/10.5281/zenodo.21509581 | 4.69897 | 810 | TRUE | FABEST: clasificacion previa no validada para inclusion | 4.69897 | 2.80658
FAB022_1E+5 | FABEST | 42CrMo4+QT | FAB022 | Axial | Unnotched dog-bone bar | -1 | 612.4314 | 0 | 10 | 100000 | 0 |  |  | evento ambiguo: sin grieta | https://doi.org/10.5281/zenodo.21509581 | 5 | 811 | TRUE | FABEST: clasificacion previa no validada para inclusion | 5 | 2.787057
FAB022_2E+5 | FABEST | 42CrMo4+QT | FAB022 | Axial | Unnotched dog-bone bar | -1 | 584.2737 | 0 | 10 | 200000 | 0 |  |  | evento ambiguo: sin grieta | https://doi.org/10.5281/zenodo.21509581 | 5.30103 | 812 | TRUE | FABEST: clasificacion previa no validada para inclusion | 5.30103 | 2.766616
FAB022_5E+5 | FABEST | 42CrMo4+QT | FAB022 | Axial | Unnotched dog-bone bar | -1 | 547.0512 | 0 | 10 | 500000 | 0 |  |  | evento ambiguo: sin grieta | https://doi.org/10.5281/zenodo.21509581 | 5.69897 | 813 | TRUE | FABEST: clasificacion previa no validada para inclusion | 5.69897 | 2.738028
FAB022_1E+6 | FABEST | 42CrMo4+QT | FAB022 | Axial | Unnotched dog-bone bar | -1 | 518.8934 | 0 | 10 | 1000000 | 0 |  |  | evento ambiguo: sin grieta | https://doi.org/10.5281/zenodo.21509581 | 6 | 814 | TRUE | FABEST: clasificacion previa no validada para inclusion | 6 | 2.715078
FAB022_2E+6 | FABEST | 42CrMo4+QT | FAB022 | Axial | Unnotched dog-bone bar | -1 | 490.7357 | 0 | 10 | 2000000 | 0 |  |  | evento ambiguo: sin grieta | https://doi.org/10.5281/zenodo.21509581 | 6.30103 | 815 | TRUE | FABEST: clasificacion previa no validada para inclusion | 6.30103 | 2.690848
FAB022_5E+6 | FABEST | 42CrMo4+QT | FAB022 | Axial | Unnotched dog-bone bar | -1 | 453.5132 | 0 | 10 | 5000000 | 0 |  |  | evento ambiguo: sin grieta | https://doi.org/10.5281/zenodo.21509581 | 6.69897 | 816 | TRUE | FABEST: clasificacion previa no validada para inclusion | 6.69897 | 2.65659
FAB022_1E+7 | FABEST | 42CrMo4+QT | FAB022 | Axial | Unnotched dog-bone bar | -1 | 425.3554 | 0 | 10 | 10000000 | 0 |  |  | evento ambiguo: sin grieta | https://doi.org/10.5281/zenodo.21509581 | 7 | 817 | TRUE | FABEST: clasificacion previa no validada para inclusion | 7 | 2.628752
FAB022_2E+7 | FABEST | 42CrMo4+QT | FAB022 | Axial | Unnotched dog-bone bar | -1 | 397.1977 | 0 | 10 | 20000000 | 0 |  |  | evento ambiguo: sin grieta | https://doi.org/10.5281/zenodo.21509581 | 7.30103 | 818 | TRUE | FABEST: clasificacion previa no validada para inclusion | 7.30103 | 2.599007
FAB022_5E+7 | FABEST | 42CrMo4+QT | FAB022 | Axial | Unnotched dog-bone bar | -1 | 359.9752 | 0 | 10 | 50000000 | 0 |  |  | evento ambiguo: sin grieta | https://doi.org/10.5281/zenodo.21509581 | 7.69897 | 819 | TRUE | FABEST: clasificacion previa no validada para inclusion | 7.69897 | 2.556273
FAB022_1E+8 | FABEST | 42CrMo4+QT | FAB022 | Axial | Unnotched dog-bone bar | -1 | 331.8175 | 0 | 10 | 100000000 | 0 |  |  | evento ambiguo: sin grieta | https://doi.org/10.5281/zenodo.21509581 | 8 | 820 | TRUE | FABEST: clasificacion previa no validada para inclusion | 8 | 2.520899
FAB025_9 | FABEST | 42CrMo4+QT | FAB025 | Axial | Unnotched hourglass bar | -1 | 625 | 0 | 152 | 24971 | 1 | finished |  | INCLUIR | https://doi.org/10.5281/zenodo.21509581 | 4.3974359 | 821 | TRUE | Evento ambiguo; revisar fuente FABEST | 4.397436 | 2.79588
FAB025_5 | FABEST | 42CrMo4+QT | FAB025 | Axial | Unnotched hourglass bar | -1 | 575 | 0 | 152 | 53701 | 1 | finished |  | INCLUIR | https://doi.org/10.5281/zenodo.21509581 | 4.7299824 | 822 | TRUE | Evento ambiguo; revisar fuente FABEST | 4.729982 | 2.759668
FAB025_6 | FABEST | 42CrMo4+QT | FAB025 | Axial | Unnotched hourglass bar | -1 | 525 | 0 | 152 | 104702 | 1 | finished |  | INCLUIR | https://doi.org/10.5281/zenodo.21509581 | 5.019955 | 823 | TRUE | Evento ambiguo; revisar fuente FABEST | 5.019955 | 2.720159
FAB025_10 | FABEST | 42CrMo4+QT | FAB025 | Axial | Unnotched hourglass bar | -1 | 450 | 0 | 152 | 211643 | 1 | finished |  | INCLUIR | https://doi.org/10.5281/zenodo.21509581 | 5.3256039 | 824 | TRUE | Evento ambiguo; revisar fuente FABEST | 5.325604 | 2.653213
FAB025_4 | FABEST | 42CrMo4+QT | FAB025 | Axial | Unnotched hourglass bar | -1 | 425 | 0 | 152 | 246675 | 1 | finished |  | INCLUIR | https://doi.org/10.5281/zenodo.21509581 | 5.3921251 | 825 | TRUE | Evento ambiguo; revisar fuente FABEST | 5.392125 | 2.628389
FAB025_7 | FABEST | 42CrMo4+QT | FAB025 | Axial | Unnotched hourglass bar | -1 | 500 | 0 | 152 | 259739 | 1 | finished |  | INCLUIR | https://doi.org/10.5281/zenodo.21509581 | 5.4145372 | 826 | TRUE | Evento ambiguo; revisar fuente FABEST | 5.414537 | 2.69897
FAB025_8 | FABEST | 42CrMo4+QT | FAB025 | Axial | Unnotched hourglass bar | -1 | 475 | 0 | 152 | 301200 | 1 | finished |  | INCLUIR | https://doi.org/10.5281/zenodo.21509581 | 5.478855 | 827 | TRUE | Evento ambiguo; revisar fuente FABEST | 5.478855 | 2.676694
FAB025_3 | FABEST | 42CrMo4+QT | FAB025 | Axial | Unnotched hourglass bar | -1 | 400 | 0 | 152 | 1537475 | 1 | finished |  | INCLUIR | https://doi.org/10.5281/zenodo.21509581 | 6.1868081 | 828 | TRUE | Evento ambiguo; revisar fuente FABEST | 6.186808 | 2.60206
FAB025_1 | FABEST | 42CrMo4+QT | FAB025 | Axial | Unnotched hourglass bar | -1 | 350 | 0 | 152 | 1800014 | 1 | finished |  | INCLUIR | https://doi.org/10.5281/zenodo.21509581 | 6.2552759 | 829 | TRUE | Evento ambiguo; revisar fuente FABEST | 6.255276 | 2.544068
FAB025_2 | FABEST | 42CrMo4+QT | FAB025 | Axial | Unnotched hourglass bar | -1 | 375 | 0 | 152 | 1949021 | 1 | finished |  | INCLUIR | https://doi.org/10.5281/zenodo.21509581 | 6.2898165 | 830 | TRUE | Evento ambiguo; revisar fuente FABEST | 6.289817 | 2.574031
FAB025_1E+3 | FABEST | 42CrMo4+QT | FAB025 | Axial | Unnotched hourglass bar | -1 | 970.9976 | 0 | 152 | 1000 | 0 |  |  | evento ambiguo: sin grieta | https://doi.org/10.5281/zenodo.21509581 | 3 | 831 | TRUE | FABEST: clasificacion previa no validada para inclusion | 3 | 2.987218
FAB025_2E+3 | FABEST | 42CrMo4+QT | FAB025 | Axial | Unnotched hourglass bar | -1 | 886.4421 | 0 | 152 | 2000 | 0 |  |  | evento ambiguo: sin grieta | https://doi.org/10.5281/zenodo.21509581 | 3.30103 | 832 | TRUE | FABEST: clasificacion previa no validada para inclusion | 3.30103 | 2.94765
FAB025_5E+3 | FABEST | 42CrMo4+QT | FAB025 | Axial | Unnotched hourglass bar | -1 | 785.8589 | 0 | 152 | 5000 | 0 |  |  | evento ambiguo: sin grieta | https://doi.org/10.5281/zenodo.21509581 | 3.69897 | 833 | TRUE | FABEST: clasificacion previa no validada para inclusion | 3.69897 | 2.895345
FAB025_1E+4 | FABEST | 42CrMo4+QT | FAB025 | Axial | Unnotched hourglass bar | -1 | 717.4255 | 0 | 152 | 10000 | 0 |  |  | evento ambiguo: sin grieta | https://doi.org/10.5281/zenodo.21509581 | 4 | 834 | TRUE | FABEST: clasificacion previa no validada para inclusion | 4 | 2.855777
FAB025_2E+4 | FABEST | 42CrMo4+QT | FAB025 | Axial | Unnotched hourglass bar | -1 | 654.9513 | 0 | 152 | 20000 | 0 |  |  | evento ambiguo: sin grieta | https://doi.org/10.5281/zenodo.21509581 | 4.30103 | 835 | TRUE | FABEST: clasificacion previa no validada para inclusion | 4.30103 | 2.816209
FAB025_5E+4 | FABEST | 42CrMo4+QT | FAB025 | Axial | Unnotched hourglass bar | -1 | 580.6351 | 0 | 152 | 50000 | 0 |  |  | evento ambiguo: sin grieta | https://doi.org/10.5281/zenodo.21509581 | 4.69897 | 836 | TRUE | FABEST: clasificacion previa no validada para inclusion | 4.69897 | 2.763903
FAB025_1E+5 | FABEST | 42CrMo4+QT | FAB025 | Axial | Unnotched hourglass bar | -1 | 530.0728 | 0 | 152 | 100000 | 0 |  |  | evento ambiguo: sin grieta | https://doi.org/10.5281/zenodo.21509581 | 5 | 837 | TRUE | FABEST: clasificacion previa no validada para inclusion | 5 | 2.724335
FAB025_2E+5 | FABEST | 42CrMo4+QT | FAB025 | Axial | Unnotched hourglass bar | -1 | 483.9135 | 0 | 152 | 200000 | 0 |  |  | evento ambiguo: sin grieta | https://doi.org/10.5281/zenodo.21509581 | 5.30103 | 838 | TRUE | FABEST: clasificacion previa no validada para inclusion | 5.30103 | 2.684768
FAB025_5E+5 | FABEST | 42CrMo4+QT | FAB025 | Axial | Unnotched hourglass bar | -1 | 429.0046 | 0 | 152 | 500000 | 0 |  |  | evento ambiguo: sin grieta | https://doi.org/10.5281/zenodo.21509581 | 5.69897 | 839 | TRUE | FABEST: clasificacion previa no validada para inclusion | 5.69897 | 2.632462
FAB025_1E+6 | FABEST | 42CrMo4+QT | FAB025 | Axial | Unnotched hourglass bar | -1 | 391.6464 | 0 | 152 | 1000000 | 0 |  |  | evento ambiguo: sin grieta | https://doi.org/10.5281/zenodo.21509581 | 6 | 840 | TRUE | FABEST: clasificacion previa no validada para inclusion | 6 | 2.592894
FAB025_2E+6 | FABEST | 42CrMo4+QT | FAB025 | Axial | Unnotched hourglass bar | -1 | 357.5414 | 0 | 152 | 2000000 | 0 |  |  | evento ambiguo: sin grieta | https://doi.org/10.5281/zenodo.21509581 | 6.30103 | 841 | TRUE | FABEST: clasificacion previa no validada para inclusion | 6.30103 | 2.553326
FAB025_5E+6 | FABEST | 42CrMo4+QT | FAB025 | Axial | Unnotched hourglass bar | -1 | 316.9718 | 0 | 152 | 5000000 | 0 |  |  | evento ambiguo: sin grieta | https://doi.org/10.5281/zenodo.21509581 | 6.69897 | 842 | TRUE | FABEST: clasificacion previa no validada para inclusion | 6.69897 | 2.501021
FAB025_1E+7 | FABEST | 42CrMo4+QT | FAB025 | Axial | Unnotched hourglass bar | -1 | 289.3696 | 0 | 152 | 10000000 | 0 |  |  | evento ambiguo: sin grieta | https://doi.org/10.5281/zenodo.21509581 | 7 | 843 | TRUE | FABEST: clasificacion previa no validada para inclusion | 7 | 2.461453
FAB025_2E+7 | FABEST | 42CrMo4+QT | FAB025 | Axial | Unnotched hourglass bar | -1 | 264.171 | 0 | 152 | 20000000 | 0 |  |  | evento ambiguo: sin grieta | https://doi.org/10.5281/zenodo.21509581 | 7.30103 | 844 | TRUE | FABEST: clasificacion previa no validada para inclusion | 7.30103 | 2.421885
FAB025_5E+7 | FABEST | 42CrMo4+QT | FAB025 | Axial | Unnotched hourglass bar | -1 | 234.1959 | 0 | 152 | 50000000 | 0 |  |  | evento ambiguo: sin grieta | https://doi.org/10.5281/zenodo.21509581 | 7.69897 | 845 | TRUE | FABEST: clasificacion previa no validada para inclusion | 7.69897 | 2.369579
FAB025_1E+8 | FABEST | 42CrMo4+QT | FAB025 | Axial | Unnotched hourglass bar | -1 | 213.8019 | 0 | 152 | 100000000 | 0 |  |  | evento ambiguo: sin grieta | https://doi.org/10.5281/zenodo.21509581 | 8 | 846 | TRUE | FABEST: clasificacion previa no validada para inclusion | 8 | 2.330012
FAB025_1E+3 | FABEST | 42CrMo4+QT | FAB025 | Axial | Unnotched hourglass bar | -1 | 865.0548 | 0 | 152 | 1000 | 0 |  |  | evento ambiguo: sin grieta | https://doi.org/10.5281/zenodo.21509581 | 3 | 847 | TRUE | FABEST: clasificacion previa no validada para inclusion | 3 | 2.937044
FAB025_2E+3 | FABEST | 42CrMo4+QT | FAB025 | Axial | Unnotched hourglass bar | -1 | 826.0645 | 0 | 152 | 2000 | 0 |  |  | evento ambiguo: sin grieta | https://doi.org/10.5281/zenodo.21509581 | 3.30103 | 848 | TRUE | FABEST: clasificacion previa no validada para inclusion | 3.30103 | 2.917014
FAB025_5E+3 | FABEST | 42CrMo4+QT | FAB025 | Axial | Unnotched hourglass bar | -1 | 759.0783 | 0 | 152 | 5000 | 0 |  |  | evento ambiguo: sin grieta | https://doi.org/10.5281/zenodo.21509581 | 3.69897 | 849 | TRUE | FABEST: clasificacion previa no validada para inclusion | 3.69897 | 2.880287
FAB025_1E+4 | FABEST | 42CrMo4+QT | FAB025 | Axial | Unnotched hourglass bar | -1 | 702.3385 | 0 | 152 | 10000 | 0 |  |  | evento ambiguo: sin grieta | https://doi.org/10.5281/zenodo.21509581 | 4 | 850 | TRUE | FABEST: clasificacion previa no validada para inclusion | 4 | 2.846546
FAB025_2E+4 | FABEST | 42CrMo4+QT | FAB025 | Axial | Unnotched hourglass bar | -1 | 645.1563 | 0 | 152 | 20000 | 0 |  |  | evento ambiguo: sin grieta | https://doi.org/10.5281/zenodo.21509581 | 4.30103 | 851 | TRUE | FABEST: clasificacion previa no validada para inclusion | 4.30103 | 2.809665
FAB025_5E+4 | FABEST | 42CrMo4+QT | FAB025 | Axial | Unnotched hourglass bar | -1 | 573.4399 | 0 | 152 | 50000 | 0 |  |  | evento ambiguo: sin grieta | https://doi.org/10.5281/zenodo.21509581 | 4.69897 | 852 | TRUE | FABEST: clasificacion previa no validada para inclusion | 4.69897 | 2.758488
FAB025_1E+5 | FABEST | 42CrMo4+QT | FAB025 | Axial | Unnotched hourglass bar | -1 | 523.8436 | 0 | 152 | 100000 | 0 |  |  | evento ambiguo: sin grieta | https://doi.org/10.5281/zenodo.21509581 | 5 | 853 | TRUE | FABEST: clasificacion previa no validada para inclusion | 5 | 2.719202
FAB025_2E+5 | FABEST | 42CrMo4+QT | FAB025 | Axial | Unnotched hourglass bar | -1 | 478.9667 | 0 | 152 | 200000 | 0 |  |  | evento ambiguo: sin grieta | https://doi.org/10.5281/zenodo.21509581 | 5.30103 | 854 | TRUE | FABEST: clasificacion previa no validada para inclusion | 5.30103 | 2.680305
FAB025_5E+5 | FABEST | 42CrMo4+QT | FAB025 | Axial | Unnotched hourglass bar | -1 | 427.6627 | 0 | 152 | 500000 | 0 |  |  | evento ambiguo: sin grieta | https://doi.org/10.5281/zenodo.21509581 | 5.69897 | 855 | TRUE | FABEST: clasificacion previa no validada para inclusion | 5.69897 | 2.631101
FAB025_1E+6 | FABEST | 42CrMo4+QT | FAB025 | Axial | Unnotched hourglass bar | -1 | 395.6535 | 0 | 152 | 1000000 | 0 |  |  | evento ambiguo: sin grieta | https://doi.org/10.5281/zenodo.21509581 | 6 | 856 | TRUE | FABEST: clasificacion previa no validada para inclusion | 6 | 2.597315
FAB025_2E+6 | FABEST | 42CrMo4+QT | FAB025 | Axial | Unnotched hourglass bar | -1 | 370.2156 | 0 | 152 | 2000000 | 0 |  |  | evento ambiguo: sin grieta | https://doi.org/10.5281/zenodo.21509581 | 6.30103 | 857 | TRUE | FABEST: clasificacion previa no validada para inclusion | 6.30103 | 2.568455
FAB025_5E+6 | FABEST | 42CrMo4+QT | FAB025 | Axial | Unnotched hourglass bar | -1 | 347.0439 | 0 | 152 | 5000000 | 0 |  |  | evento ambiguo: sin grieta | https://doi.org/10.5281/zenodo.21509581 | 6.69897 | 858 | TRUE | FABEST: clasificacion previa no validada para inclusion | 6.69897 | 2.540384
FAB025_1E+7 | FABEST | 42CrMo4+QT | FAB025 | Axial | Unnotched hourglass bar | -1 | 336.5076 | 0 | 152 | 10000000 | 0 |  |  | evento ambiguo: sin grieta | https://doi.org/10.5281/zenodo.21509581 | 7 | 859 | TRUE | FABEST: clasificacion previa no validada para inclusion | 7 | 2.526995
FAB025_2E+7 | FABEST | 42CrMo4+QT | FAB025 | Axial | Unnotched hourglass bar | -1 | 330.3373 | 0 | 152 | 20000000 | 0 |  |  | evento ambiguo: sin grieta | https://doi.org/10.5281/zenodo.21509581 | 7.30103 | 860 | TRUE | FABEST: clasificacion previa no validada para inclusion | 7.30103 | 2.518958
FAB025_5E+7 | FABEST | 42CrMo4+QT | FAB025 | Axial | Unnotched hourglass bar | -1 | 326.2511 | 0 | 152 | 50000000 | 0 |  |  | evento ambiguo: sin grieta | https://doi.org/10.5281/zenodo.21509581 | 7.69897 | 861 | TRUE | FABEST: clasificacion previa no validada para inclusion | 7.69897 | 2.513552
FAB025_1E+8 | FABEST | 42CrMo4+QT | FAB025 | Axial | Unnotched hourglass bar | -1 | 324.8136 | 0 | 152 | 100000000 | 0 |  |  | evento ambiguo: sin grieta | https://doi.org/10.5281/zenodo.21509581 | 8 | 862 | TRUE | FABEST: clasificacion previa no validada para inclusion | 8 | 2.511634
FAB025_1E+3 | FABEST | 42CrMo4+QT | FAB025 | Axial | Unnotched hourglass bar | -1 | 821.3225 | 0 | 152 | 1000 | 0 |  |  | evento ambiguo: sin grieta | https://doi.org/10.5281/zenodo.21509581 | 3 | 863 | TRUE | FABEST: clasificacion previa no validada para inclusion | 3 | 2.914514
FAB025_2E+3 | FABEST | 42CrMo4+QT | FAB025 | Axial | Unnotched hourglass bar | -1 | 778.1388 | 0 | 152 | 2000 | 0 |  |  | evento ambiguo: sin grieta | https://doi.org/10.5281/zenodo.21509581 | 3.30103 | 864 | TRUE | FABEST: clasificacion previa no validada para inclusion | 3.30103 | 2.891057
FAB025_5E+3 | FABEST | 42CrMo4+QT | FAB025 | Axial | Unnotched hourglass bar | -1 | 721.0531 | 0 | 152 | 5000 | 0 |  |  | evento ambiguo: sin grieta | https://doi.org/10.5281/zenodo.21509581 | 3.69897 | 865 | TRUE | FABEST: clasificacion previa no validada para inclusion | 3.69897 | 2.857967
FAB025_1E+4 | FABEST | 42CrMo4+QT | FAB025 | Axial | Unnotched hourglass bar | -1 | 677.8693 | 0 | 152 | 10000 | 0 |  |  | evento ambiguo: sin grieta | https://doi.org/10.5281/zenodo.21509581 | 4 | 866 | TRUE | FABEST: clasificacion previa no validada para inclusion | 4 | 2.831146
FAB025_2E+4 | FABEST | 42CrMo4+QT | FAB025 | Axial | Unnotched hourglass bar | -1 | 634.6856 | 0 | 152 | 20000 | 0 |  |  | evento ambiguo: sin grieta | https://doi.org/10.5281/zenodo.21509581 | 4.30103 | 867 | TRUE | FABEST: clasificacion previa no validada para inclusion | 4.30103 | 2.802559
FAB025_5E+4 | FABEST | 42CrMo4+QT | FAB025 | Axial | Unnotched hourglass bar | -1 | 577.5999 | 0 | 152 | 50000 | 0 |  |  | evento ambiguo: sin grieta | https://doi.org/10.5281/zenodo.21509581 | 4.69897 | 868 | TRUE | FABEST: clasificacion previa no validada para inclusion | 4.69897 | 2.761627
FAB025_1E+5 | FABEST | 42CrMo4+QT | FAB025 | Axial | Unnotched hourglass bar | -1 | 534.4161 | 0 | 152 | 100000 | 0 |  |  | evento ambiguo: sin grieta | https://doi.org/10.5281/zenodo.21509581 | 5 | 869 | TRUE | FABEST: clasificacion previa no validada para inclusion | 5 | 2.72788
FAB025_2E+5 | FABEST | 42CrMo4+QT | FAB025 | Axial | Unnotched hourglass bar | -1 | 491.2324 | 0 | 152 | 200000 | 0 |  |  | evento ambiguo: sin grieta | https://doi.org/10.5281/zenodo.21509581 | 5.30103 | 870 | TRUE | FABEST: clasificacion previa no validada para inclusion | 5.30103 | 2.691287
FAB025_5E+5 | FABEST | 42CrMo4+QT | FAB025 | Axial | Unnotched hourglass bar | -1 | 434.1467 | 0 | 152 | 500000 | 0 |  |  | evento ambiguo: sin grieta | https://doi.org/10.5281/zenodo.21509581 | 5.69897 | 871 | TRUE | FABEST: clasificacion previa no validada para inclusion | 5.69897 | 2.637636
FAB025_1E+6 | FABEST | 42CrMo4+QT | FAB025 | Axial | Unnotched hourglass bar | -1 | 390.963 | 0 | 152 | 1000000 | 0 |  |  | evento ambiguo: sin grieta | https://doi.org/10.5281/zenodo.21509581 | 6 | 872 | TRUE | FABEST: clasificacion previa no validada para inclusion | 6 | 2.592136
FAB025_2E+6 | FABEST | 42CrMo4+QT | FAB025 | Axial | Unnotched hourglass bar | -1 | 347.7792 | 0 | 152 | 2000000 | 0 |  |  | evento ambiguo: sin grieta | https://doi.org/10.5281/zenodo.21509581 | 6.30103 | 873 | TRUE | FABEST: clasificacion previa no validada para inclusion | 6.30103 | 2.541304
FAB025_5E+6 | FABEST | 42CrMo4+QT | FAB025 | Axial | Unnotched hourglass bar | -1 | 290.6935 | 0 | 152 | 5000000 | 0 |  |  | evento ambiguo: sin grieta | https://doi.org/10.5281/zenodo.21509581 | 6.69897 | 874 | TRUE | FABEST: clasificacion previa no validada para inclusion | 6.69897 | 2.463435
FAB025_1E+7 | FABEST | 42CrMo4+QT | FAB025 | Axial | Unnotched hourglass bar | -1 | 247.5098 | 0 | 152 | 10000000 | 0 |  |  | evento ambiguo: sin grieta | https://doi.org/10.5281/zenodo.21509581 | 7 | 875 | TRUE | FABEST: clasificacion previa no validada para inclusion | 7 | 2.393592
FAB025_2E+7 | FABEST | 42CrMo4+QT | FAB025 | Axial | Unnotched hourglass bar | -1 | 204.3261 | 0 | 152 | 20000000 | 0 |  |  | evento ambiguo: sin grieta | https://doi.org/10.5281/zenodo.21509581 | 7.30103 | 876 | TRUE | FABEST: clasificacion previa no validada para inclusion | 7.30103 | 2.310324
FAB025_5E+7 | FABEST | 42CrMo4+QT | FAB025 | Axial | Unnotched hourglass bar | -1 | 147.2403 | 0 | 152 | 50000000 | 0 |  |  | evento ambiguo: sin grieta | https://doi.org/10.5281/zenodo.21509581 | 7.69897 | 877 | TRUE | FABEST: clasificacion previa no validada para inclusion | 7.69897 | 2.168027
FAB025_1E+8 | FABEST | 42CrMo4+QT | FAB025 | Axial | Unnotched hourglass bar | -1 | 104.0566 | 0 | 152 | 100000000 | 0 |  |  | evento ambiguo: sin grieta | https://doi.org/10.5281/zenodo.21509581 | 8 | 878 | TRUE | FABEST: clasificacion previa no validada para inclusion | 8 | 2.01727
FAB026_7 | FABEST | 42CrMo4+QT | FAB026 | Axial | Unnotched hourglass bar | -1 | 625 | 0 | 152 | 27711 | 1 | finished |  | INCLUIR | https://doi.org/10.5281/zenodo.21509581 | 4.4426522 | 879 | TRUE | Evento ambiguo; revisar fuente FABEST | 4.442652 | 2.79588
FAB026_4 | FABEST | 42CrMo4+QT | FAB026 | Axial | Unnotched hourglass bar | -1 | 525 | 0 | 152 | 49443 | 1 | finished |  | INCLUIR | https://doi.org/10.5281/zenodo.21509581 | 4.6941048 | 880 | TRUE | Evento ambiguo; revisar fuente FABEST | 4.694105 | 2.720159
FAB026_3 | FABEST | 42CrMo4+QT | FAB026 | Axial | Unnotched hourglass bar | -1 | 575 | 0 | 152 | 50401 | 1 | finished |  | INCLUIR | https://doi.org/10.5281/zenodo.21509581 | 4.7024392 | 881 | TRUE | Evento ambiguo; revisar fuente FABEST | 4.702439 | 2.759668
FAB026_5 | FABEST | 42CrMo4+QT | FAB026 | Axial | Unnotched hourglass bar | -1 | 500 | 0 | 152 | 83524 | 1 | finished |  | INCLUIR | https://doi.org/10.5281/zenodo.21509581 | 4.9218113 | 882 | TRUE | Evento ambiguo; revisar fuente FABEST | 4.921811 | 2.69897
FAB026_8 | FABEST | 42CrMo4+QT | FAB026 | Axial | Unnotched hourglass bar | -1 | 450 | 0 | 152 | 127183 | 1 | finished |  | INCLUIR | https://doi.org/10.5281/zenodo.21509581 | 5.1044291 | 883 | TRUE | Evento ambiguo; revisar fuente FABEST | 5.104429 | 2.653213
FAB026_6 | FABEST | 42CrMo4+QT | FAB026 | Axial | Unnotched hourglass bar | -1 | 475 | 0 | 152 | 202523 | 1 | finished |  | INCLUIR | https://doi.org/10.5281/zenodo.21509581 | 5.3064744 | 884 | TRUE | Evento ambiguo; revisar fuente FABEST | 5.306474 | 2.676694
FAB026_9 | FABEST | 42CrMo4+QT | FAB026 | Axial | Unnotched hourglass bar | -1 | 425 | 0 | 152 | 282078 | 1 | finished |  | INCLUIR | https://doi.org/10.5281/zenodo.21509581 | 5.4503692 | 885 | TRUE | Evento ambiguo; revisar fuente FABEST | 5.450369 | 2.628389
FAB026_1 | FABEST | 42CrMo4+QT | FAB026 | Axial | Unnotched hourglass bar | -1 | 350 | 0 | 152 | 2022310 | 1 | finished |  | INCLUIR | https://doi.org/10.5281/zenodo.21509581 | 6.3058477 | 886 | TRUE | Evento ambiguo; revisar fuente FABEST | 6.305848 | 2.544068
FAB026_2 | FABEST | 42CrMo4+QT | FAB026 | Axial | Unnotched hourglass bar | -1 | 375 | 0 | 152 | 1447487 | 1 | finished |  | INCLUIR | https://doi.org/10.5281/zenodo.21509581 | 6.1606147 | 887 | TRUE | Evento ambiguo; revisar fuente FABEST | 6.160615 | 2.574031
FAB026_10 | FABEST | 42CrMo4+QT | FAB026 | Axial | Unnotched hourglass bar | -1 | 400 | 0 | 152 | 2702896 | 1 | finished |  | INCLUIR | https://doi.org/10.5281/zenodo.21509581 | 6.4318293 | 888 | TRUE | Evento ambiguo; revisar fuente FABEST | 6.431829 | 2.60206
FAB026_1E+3 | FABEST | 42CrMo4+QT | FAB026 | Axial | Unnotched hourglass bar | -1 | 1105.887 | 0 | 152 | 1000 | 0 |  |  | evento ambiguo: sin grieta | https://doi.org/10.5281/zenodo.21509581 | 3 | 889 | TRUE | FABEST: clasificacion previa no validada para inclusion | 3 | 3.043711
FAB026_2E+3 | FABEST | 42CrMo4+QT | FAB026 | Axial | Unnotched hourglass bar | -1 | 980.1023 | 0 | 152 | 2000 | 0 |  |  | evento ambiguo: sin grieta | https://doi.org/10.5281/zenodo.21509581 | 3.30103 | 890 | TRUE | FABEST: clasificacion previa no validada para inclusion | 3.30103 | 2.991271
FAB026_5E+3 | FABEST | 42CrMo4+QT | FAB026 | Axial | Unnotched hourglass bar | -1 | 835.5072 | 0 | 152 | 5000 | 0 |  |  | evento ambiguo: sin grieta | https://doi.org/10.5281/zenodo.21509581 | 3.69897 | 891 | TRUE | FABEST: clasificacion previa no validada para inclusion | 3.69897 | 2.92195
FAB026_1E+4 | FABEST | 42CrMo4+QT | FAB026 | Axial | Unnotched hourglass bar | -1 | 740.4755 | 0 | 152 | 10000 | 0 |  |  | evento ambiguo: sin grieta | https://doi.org/10.5281/zenodo.21509581 | 4 | 892 | TRUE | FABEST: clasificacion previa no validada para inclusion | 4 | 2.869511
FAB026_2E+4 | FABEST | 42CrMo4+QT | FAB026 | Axial | Unnotched hourglass bar | -1 | 656.2528 | 0 | 152 | 20000 | 0 |  |  | evento ambiguo: sin grieta | https://doi.org/10.5281/zenodo.21509581 | 4.30103 | 893 | TRUE | FABEST: clasificacion previa no validada para inclusion | 4.30103 | 2.817071
FAB026_5E+4 | FABEST | 42CrMo4+QT | FAB026 | Axial | Unnotched hourglass bar | -1 | 559.4354 | 0 | 152 | 50000 | 0 |  |  | evento ambiguo: sin grieta | https://doi.org/10.5281/zenodo.21509581 | 4.69897 | 894 | TRUE | FABEST: clasificacion previa no validada para inclusion | 4.69897 | 2.74775
FAB026_1E+5 | FABEST | 42CrMo4+QT | FAB026 | Axial | Unnotched hourglass bar | -1 | 495.8045 | 0 | 152 | 100000 | 0 |  |  | evento ambiguo: sin grieta | https://doi.org/10.5281/zenodo.21509581 | 5 | 895 | TRUE | FABEST: clasificacion previa no validada para inclusion | 5 | 2.69531
FAB026_2E+5 | FABEST | 42CrMo4+QT | FAB026 | Axial | Unnotched hourglass bar | -1 | 439.4111 | 0 | 152 | 200000 | 0 |  |  | evento ambiguo: sin grieta | https://doi.org/10.5281/zenodo.21509581 | 5.30103 | 896 | TRUE | FABEST: clasificacion previa no validada para inclusion | 5.30103 | 2.642871
FAB026_5E+5 | FABEST | 42CrMo4+QT | FAB026 | Axial | Unnotched hourglass bar | -1 | 374.5845 | 0 | 152 | 500000 | 0 |  |  | evento ambiguo: sin grieta | https://doi.org/10.5281/zenodo.21509581 | 5.69897 | 897 | TRUE | FABEST: clasificacion previa no validada para inclusion | 5.69897 | 2.57355
FAB026_1E+6 | FABEST | 42CrMo4+QT | FAB026 | Axial | Unnotched hourglass bar | -1 | 331.9787 | 0 | 152 | 1000000 | 0 |  |  | evento ambiguo: sin grieta | https://doi.org/10.5281/zenodo.21509581 | 6 | 898 | TRUE | FABEST: clasificacion previa no validada para inclusion | 6 | 2.52111
FAB026_2E+6 | FABEST | 42CrMo4+QT | FAB026 | Axial | Unnotched hourglass bar | -1 | 294.219 | 0 | 152 | 2000000 | 0 |  |  | evento ambiguo: sin grieta | https://doi.org/10.5281/zenodo.21509581 | 6.30103 | 899 | TRUE | FABEST: clasificacion previa no validada para inclusion | 6.30103 | 2.468671
FAB026_5E+6 | FABEST | 42CrMo4+QT | FAB026 | Axial | Unnotched hourglass bar | -1 | 250.8127 | 0 | 152 | 5000000 | 0 |  |  | evento ambiguo: sin grieta | https://doi.org/10.5281/zenodo.21509581 | 6.69897 | 900 | TRUE | FABEST: clasificacion previa no validada para inclusion | 6.69897 | 2.39935
FAB026_1E+7 | FABEST | 42CrMo4+QT | FAB026 | Axial | Unnotched hourglass bar | -1 | 222.285 | 0 | 152 | 10000000 | 0 |  |  | evento ambiguo: sin grieta | https://doi.org/10.5281/zenodo.21509581 | 7 | 901 | TRUE | FABEST: clasificacion previa no validada para inclusion | 7 | 2.34691
FAB026_2E+7 | FABEST | 42CrMo4+QT | FAB026 | Axial | Unnotched hourglass bar | -1 | 197.002 | 0 | 152 | 20000000 | 0 |  |  | evento ambiguo: sin grieta | https://doi.org/10.5281/zenodo.21509581 | 7.30103 | 902 | TRUE | FABEST: clasificacion previa no validada para inclusion | 7.30103 | 2.294471
FAB026_5E+7 | FABEST | 42CrMo4+QT | FAB026 | Axial | Unnotched hourglass bar | -1 | 167.9381 | 0 | 152 | 50000000 | 0 |  |  | evento ambiguo: sin grieta | https://doi.org/10.5281/zenodo.21509581 | 7.69897 | 903 | TRUE | FABEST: clasificacion previa no validada para inclusion | 7.69897 | 2.225149
FAB026_1E+8 | FABEST | 42CrMo4+QT | FAB026 | Axial | Unnotched hourglass bar | -1 | 148.8366 | 0 | 152 | 100000000 | 0 |  |  | evento ambiguo: sin grieta | https://doi.org/10.5281/zenodo.21509581 | 8 | 904 | TRUE | FABEST: clasificacion previa no validada para inclusion | 8 | 2.17271
FAB026_1E+3 | FABEST | 42CrMo4+QT | FAB026 | Axial | Unnotched hourglass bar | -1 | 1271.078 | 0 | 152 | 1000 | 0 |  |  | evento ambiguo: sin grieta | https://doi.org/10.5281/zenodo.21509581 | 3 | 905 | TRUE | FABEST: clasificacion previa no validada para inclusion | 3 | 3.104172
FAB026_2E+3 | FABEST | 42CrMo4+QT | FAB026 | Axial | Unnotched hourglass bar | -1 | 1090.172 | 0 | 152 | 2000 | 0 |  |  | evento ambiguo: sin grieta | https://doi.org/10.5281/zenodo.21509581 | 3.30103 | 906 | TRUE | FABEST: clasificacion previa no validada para inclusion | 3.30103 | 3.037495
FAB026_5E+3 | FABEST | 42CrMo4+QT | FAB026 | Axial | Unnotched hourglass bar | -1 | 891.0996 | 0 | 152 | 5000 | 0 |  |  | evento ambiguo: sin grieta | https://doi.org/10.5281/zenodo.21509581 | 3.69897 | 907 | TRUE | FABEST: clasificacion previa no validada para inclusion | 3.69897 | 2.949926
FAB026_1E+4 | FABEST | 42CrMo4+QT | FAB026 | Axial | Unnotched hourglass bar | -1 | 766.7251 | 0 | 152 | 10000 | 0 |  |  | evento ambiguo: sin grieta | https://doi.org/10.5281/zenodo.21509581 | 4 | 908 | TRUE | FABEST: clasificacion previa no validada para inclusion | 4 | 2.88464
FAB026_2E+4 | FABEST | 42CrMo4+QT | FAB026 | Axial | Unnotched hourglass bar | -1 | 662.2897 | 0 | 152 | 20000 | 0 |  |  | evento ambiguo: sin grieta | https://doi.org/10.5281/zenodo.21509581 | 4.30103 | 909 | TRUE | FABEST: clasificacion previa no validada para inclusion | 4.30103 | 2.821048
FAB026_5E+4 | FABEST | 42CrMo4+QT | FAB026 | Axial | Unnotched hourglass bar | -1 | 552.2666 | 0 | 152 | 50000 | 0 |  |  | evento ambiguo: sin grieta | https://doi.org/10.5281/zenodo.21509581 | 4.69897 | 910 | TRUE | FABEST: clasificacion previa no validada para inclusion | 4.69897 | 2.742149
FAB026_1E+5 | FABEST | 42CrMo4+QT | FAB026 | Axial | Unnotched hourglass bar | -1 | 489.1593 | 0 | 152 | 100000 | 0 |  |  | evento ambiguo: sin grieta | https://doi.org/10.5281/zenodo.21509581 | 5 | 911 | TRUE | FABEST: clasificacion previa no validada para inclusion | 5 | 2.68945
FAB026_2E+5 | FABEST | 42CrMo4+QT | FAB026 | Axial | Unnotched hourglass bar | -1 | 442.5639 | 0 | 152 | 200000 | 0 |  |  | evento ambiguo: sin grieta | https://doi.org/10.5281/zenodo.21509581 | 5.30103 | 912 | TRUE | FABEST: clasificacion previa no validada para inclusion | 5.30103 | 2.645976
FAB026_5E+5 | FABEST | 42CrMo4+QT | FAB026 | Axial | Unnotched hourglass bar | -1 | 403.3943 | 0 | 152 | 500000 | 0 |  |  | evento ambiguo: sin grieta | https://doi.org/10.5281/zenodo.21509581 | 5.69897 | 913 | TRUE | FABEST: clasificacion previa no validada para inclusion | 5.69897 | 2.60573
FAB026_1E+6 | FABEST | 42CrMo4+QT | FAB026 | Axial | Unnotched hourglass bar | -1 | 386.7919 | 0 | 152 | 1000000 | 0 |  |  | evento ambiguo: sin grieta | https://doi.org/10.5281/zenodo.21509581 | 6 | 914 | TRUE | FABEST: clasificacion previa no validada para inclusion | 6 | 2.587477
FAB026_2E+6 | FABEST | 42CrMo4+QT | FAB026 | Axial | Unnotched hourglass bar | -1 | 377.4625 | 0 | 152 | 2000000 | 0 |  |  | evento ambiguo: sin grieta | https://doi.org/10.5281/zenodo.21509581 | 6.30103 | 915 | TRUE | FABEST: clasificacion previa no validada para inclusion | 6.30103 | 2.576874
FAB026_5E+6 | FABEST | 42CrMo4+QT | FAB026 | Axial | Unnotched hourglass bar | -1 | 371.4541 | 0 | 152 | 5000000 | 0 |  |  | evento ambiguo: sin grieta | https://doi.org/10.5281/zenodo.21509581 | 6.69897 | 916 | TRUE | FABEST: clasificacion previa no validada para inclusion | 6.69897 | 2.569905
FAB026_1E+7 | FABEST | 42CrMo4+QT | FAB026 | Axial | Unnotched hourglass bar | -1 | 369.3739 | 0 | 152 | 10000000 | 0 |  |  | evento ambiguo: sin grieta | https://doi.org/10.5281/zenodo.21509581 | 7 | 917 | TRUE | FABEST: clasificacion previa no validada para inclusion | 7 | 2.567466
FAB026_2E+7 | FABEST | 42CrMo4+QT | FAB026 | Axial | Unnotched hourglass bar | -1 | 368.3182 | 0 | 152 | 20000000 | 0 |  |  | evento ambiguo: sin grieta | https://doi.org/10.5281/zenodo.21509581 | 7.30103 | 918 | TRUE | FABEST: clasificacion previa no validada para inclusion | 7.30103 | 2.566223
FAB026_5E+7 | FABEST | 42CrMo4+QT | FAB026 | Axial | Unnotched hourglass bar | -1 | 367.6798 | 0 | 152 | 50000000 | 0 |  |  | evento ambiguo: sin grieta | https://doi.org/10.5281/zenodo.21509581 | 7.69897 | 919 | TRUE | FABEST: clasificacion previa no validada para inclusion | 7.69897 | 2.56547
FAB026_1E+8 | FABEST | 42CrMo4+QT | FAB026 | Axial | Unnotched hourglass bar | -1 | 367.4661 | 0 | 152 | 100000000 | 0 |  |  | evento ambiguo: sin grieta | https://doi.org/10.5281/zenodo.21509581 | 8 | 920 | TRUE | FABEST: clasificacion previa no validada para inclusion | 8 | 2.565217
FAB026_1E+3 | FABEST | 42CrMo4+QT | FAB026 | Axial | Unnotched hourglass bar | -1 | 918.6928 | 0 | 152 | 1000 | 0 |  |  | evento ambiguo: sin grieta | https://doi.org/10.5281/zenodo.21509581 | 3 | 921 | TRUE | FABEST: clasificacion previa no validada para inclusion | 3 | 2.96317
FAB026_2E+3 | FABEST | 42CrMo4+QT | FAB026 | Axial | Unnotched hourglass bar | -1 | 855.5832 | 0 | 152 | 2000 | 0 |  |  | evento ambiguo: sin grieta | https://doi.org/10.5281/zenodo.21509581 | 3.30103 | 922 | TRUE | FABEST: clasificacion previa no validada para inclusion | 3.30103 | 2.932262
FAB026_5E+3 | FABEST | 42CrMo4+QT | FAB026 | Axial | Unnotched hourglass bar | -1 | 772.1569 | 0 | 152 | 5000 | 0 |  |  | evento ambiguo: sin grieta | https://doi.org/10.5281/zenodo.21509581 | 3.69897 | 923 | TRUE | FABEST: clasificacion previa no validada para inclusion | 3.69897 | 2.887706
FAB026_1E+4 | FABEST | 42CrMo4+QT | FAB026 | Axial | Unnotched hourglass bar | -1 | 709.0473 | 0 | 152 | 10000 | 0 |  |  | evento ambiguo: sin grieta | https://doi.org/10.5281/zenodo.21509581 | 4 | 924 | TRUE | FABEST: clasificacion previa no validada para inclusion | 4 | 2.850675
FAB026_2E+4 | FABEST | 42CrMo4+QT | FAB026 | Axial | Unnotched hourglass bar | -1 | 645.9377 | 0 | 152 | 20000 | 0 |  |  | evento ambiguo: sin grieta | https://doi.org/10.5281/zenodo.21509581 | 4.30103 | 925 | TRUE | FABEST: clasificacion previa no validada para inclusion | 4.30103 | 2.810191
FAB026_5E+4 | FABEST | 42CrMo4+QT | FAB026 | Axial | Unnotched hourglass bar | -1 | 562.5114 | 0 | 152 | 50000 | 0 |  |  | evento ambiguo: sin grieta | https://doi.org/10.5281/zenodo.21509581 | 4.69897 | 926 | TRUE | FABEST: clasificacion previa no validada para inclusion | 4.69897 | 2.750131
FAB026_1E+5 | FABEST | 42CrMo4+QT | FAB026 | Axial | Unnotched hourglass bar | -1 | 499.4018 | 0 | 152 | 100000 | 0 |  |  | evento ambiguo: sin grieta | https://doi.org/10.5281/zenodo.21509581 | 5 | 927 | TRUE | FABEST: clasificacion previa no validada para inclusion | 5 | 2.69845
FAB026_2E+5 | FABEST | 42CrMo4+QT | FAB026 | Axial | Unnotched hourglass bar | -1 | 436.2922 | 0 | 152 | 200000 | 0 |  |  | evento ambiguo: sin grieta | https://doi.org/10.5281/zenodo.21509581 | 5.30103 | 928 | TRUE | FABEST: clasificacion previa no validada para inclusion | 5.30103 | 2.639777
FAB026_5E+5 | FABEST | 42CrMo4+QT | FAB026 | Axial | Unnotched hourglass bar | -1 | 352.8659 | 0 | 152 | 500000 | 0 |  |  | evento ambiguo: sin grieta | https://doi.org/10.5281/zenodo.21509581 | 5.69897 | 929 | TRUE | FABEST: clasificacion previa no validada para inclusion | 5.69897 | 2.54761
FAB026_1E+6 | FABEST | 42CrMo4+QT | FAB026 | Axial | Unnotched hourglass bar | -1 | 289.7563 | 0 | 152 | 1000000 | 0 |  |  | evento ambiguo: sin grieta | https://doi.org/10.5281/zenodo.21509581 | 6 | 930 | TRUE | FABEST: clasificacion previa no validada para inclusion | 6 | 2.462033
FAB026_2E+6 | FABEST | 42CrMo4+QT | FAB026 | Axial | Unnotched hourglass bar | -1 | 226.6467 | 0 | 152 | 2000000 | 0 |  |  | evento ambiguo: sin grieta | https://doi.org/10.5281/zenodo.21509581 | 6.30103 | 931 | TRUE | FABEST: clasificacion previa no validada para inclusion | 6.30103 | 2.355349
FAB026_5E+6 | FABEST | 42CrMo4+QT | FAB026 | Axial | Unnotched hourglass bar | -1 | 143.2204 | 0 | 152 | 5000000 | 0 |  |  | evento ambiguo: sin grieta | https://doi.org/10.5281/zenodo.21509581 | 6.69897 | 932 | TRUE | FABEST: clasificacion previa no validada para inclusion | 6.69897 | 2.156005
FAB026_1E+7 | FABEST | 42CrMo4+QT | FAB026 | Axial | Unnotched hourglass bar | -1 | 80.1108 | 0 | 152 | 10000000 | 0 |  |  | evento ambiguo: sin grieta | https://doi.org/10.5281/zenodo.21509581 | 7 | 933 | TRUE | FABEST: clasificacion previa no validada para inclusion | 7 | 1.903691
FAB026_2E+7 | FABEST | 42CrMo4+QT | FAB026 | Axial | Unnotched hourglass bar | -1 | 17.00121 | 0 | 152 | 20000000 | 0 |  |  | evento ambiguo: sin grieta | https://doi.org/10.5281/zenodo.21509581 | 7.30103 | 934 | TRUE | FABEST: clasificacion previa no validada para inclusion | 7.30103 | 1.23048
FAB027_7 | FABEST | 42CrMo4+QT | FAB027 | Axial | Unnotched hourglass bar | -1 | 625 | 0 | 152 | 32309 | 1 | finished |  | INCLUIR | https://doi.org/10.5281/zenodo.21509581 | 4.5093235 | 935 | TRUE | Evento ambiguo; revisar fuente FABEST | 4.509324 | 2.79588
FAB027_3 | FABEST | 42CrMo4+QT | FAB027 | Axial | Unnotched hourglass bar | -1 | 575 | 0 | 152 | 54115 | 1 | finished |  | INCLUIR | https://doi.org/10.5281/zenodo.21509581 | 4.7333177 | 936 | TRUE | Evento ambiguo; revisar fuente FABEST | 4.733318 | 2.759668
FAB027_4 | FABEST | 42CrMo4+QT | FAB027 | Axial | Unnotched hourglass bar | -1 | 525 | 0 | 152 | 127151 | 1 | finished |  | INCLUIR | https://doi.org/10.5281/zenodo.21509581 | 5.1043198 | 937 | TRUE | Evento ambiguo; revisar fuente FABEST | 5.10432 | 2.720159
FAB027_5 | FABEST | 42CrMo4+QT | FAB027 | Axial | Unnotched hourglass bar | -1 | 500 | 0 | 152 | 184348 | 1 | finished |  | INCLUIR | https://doi.org/10.5281/zenodo.21509581 | 5.2656384 | 938 | TRUE | Evento ambiguo; revisar fuente FABEST | 5.265638 | 2.69897
FAB027_6 | FABEST | 42CrMo4+QT | FAB027 | Axial | Unnotched hourglass bar | -1 | 475 | 0 | 152 | 198333 | 1 | finished |  | INCLUIR | https://doi.org/10.5281/zenodo.21509581 | 5.297395 | 939 | TRUE | Evento ambiguo; revisar fuente FABEST | 5.297395 | 2.676694
FAB027_8 | FABEST | 42CrMo4+QT | FAB027 | Axial | Unnotched hourglass bar | -1 | 450 | 0 | 152 | 307081 | 1 | finished |  | INCLUIR | https://doi.org/10.5281/zenodo.21509581 | 5.4872529 | 940 | TRUE | Evento ambiguo; revisar fuente FABEST | 5.487253 | 2.653213
FAB027_10 | FABEST | 42CrMo4+QT | FAB027 | Axial | Unnotched hourglass bar | -1 | 437.5 | 0 | 152 | 343820 | 1 | finished |  | INCLUIR | https://doi.org/10.5281/zenodo.21509581 | 5.5363311 | 941 | TRUE | Evento ambiguo; revisar fuente FABEST | 5.536331 | 2.640978
FAB027_2 | FABEST | 42CrMo4+QT | FAB027 | Axial | Unnotched hourglass bar | -1 | 412.5 | 0 | 152 | 719809 | 1 | finished |  | INCLUIR | https://doi.org/10.5281/zenodo.21509581 | 5.8572173 | 942 | TRUE | Evento ambiguo; revisar fuente FABEST | 5.857217 | 2.615424
FAB027_9 | FABEST | 42CrMo4+QT | FAB027 | Axial | Unnotched hourglass bar | -1 | 425 | 0 | 152 | 1278066 | 1 | finished |  | INCLUIR | https://doi.org/10.5281/zenodo.21509581 | 6.1065533 | 943 | TRUE | Evento ambiguo; revisar fuente FABEST | 6.106553 | 2.628389
FAB027_1 | FABEST | 42CrMo4+QT | FAB027 | Axial | Unnotched hourglass bar | -1 | 400 | 0 | 152 | 11667970 | 1 | finished | large crack at the thread - parts almost separated | INCLUIR | https://doi.org/10.5281/zenodo.21509581 | 7.0669953 | 944 | TRUE | SELECCION_PRELIMINAR | 7.066995 | 2.60206
FAB027_1E+3 | FABEST | 42CrMo4+QT | FAB027 | Axial | Unnotched hourglass bar | -1 | 1054.524 | 0 | 152 | 1000 | 0 |  |  | evento ambiguo: sin grieta | https://doi.org/10.5281/zenodo.21509581 | 3 | 945 | TRUE | FABEST: clasificacion previa no validada para inclusion | 3 | 3.023056
FAB027_2E+3 | FABEST | 42CrMo4+QT | FAB027 | Axial | Unnotched hourglass bar | -1 | 951.4583 | 0 | 152 | 2000 | 0 |  |  | evento ambiguo: sin grieta | https://doi.org/10.5281/zenodo.21509581 | 3.30103 | 946 | TRUE | FABEST: clasificacion previa no validada para inclusion | 3.30103 | 2.97839
FAB027_5E+3 | FABEST | 42CrMo4+QT | FAB027 | Axial | Unnotched hourglass bar | -1 | 830.5078 | 0 | 152 | 5000 | 0 |  |  | evento ambiguo: sin grieta | https://doi.org/10.5281/zenodo.21509581 | 3.69897 | 947 | TRUE | FABEST: clasificacion previa no validada para inclusion | 3.69897 | 2.919344
FAB027_1E+4 | FABEST | 42CrMo4+QT | FAB027 | Axial | Unnotched hourglass bar | -1 | 749.3369 | 0 | 152 | 10000 | 0 |  |  | evento ambiguo: sin grieta | https://doi.org/10.5281/zenodo.21509581 | 4 | 948 | TRUE | FABEST: clasificacion previa no validada para inclusion | 4 | 2.874677
FAB027_2E+4 | FABEST | 42CrMo4+QT | FAB027 | Axial | Unnotched hourglass bar | -1 | 676.0993 | 0 | 152 | 20000 | 0 |  |  | evento ambiguo: sin grieta | https://doi.org/10.5281/zenodo.21509581 | 4.30103 | 949 | TRUE | FABEST: clasificacion previa no validada para inclusion | 4.30103 | 2.830011
FAB027_5E+4 | FABEST | 42CrMo4+QT | FAB027 | Axial | Unnotched hourglass bar | -1 | 590.1528 | 0 | 152 | 50000 | 0 |  |  | evento ambiguo: sin grieta | https://doi.org/10.5281/zenodo.21509581 | 4.69897 | 950 | TRUE | FABEST: clasificacion previa no validada para inclusion | 4.69897 | 2.770964
FAB027_1E+5 | FABEST | 42CrMo4+QT | FAB027 | Axial | Unnotched hourglass bar | -1 | 532.4733 | 0 | 152 | 100000 | 0 |  |  | evento ambiguo: sin grieta | https://doi.org/10.5281/zenodo.21509581 | 5 | 951 | TRUE | FABEST: clasificacion previa no validada para inclusion | 5 | 2.726298
FAB027_2E+5 | FABEST | 42CrMo4+QT | FAB027 | Axial | Unnotched hourglass bar | -1 | 480.4313 | 0 | 152 | 200000 | 0 |  |  | evento ambiguo: sin grieta | https://doi.org/10.5281/zenodo.21509581 | 5.30103 | 952 | TRUE | FABEST: clasificacion previa no validada para inclusion | 5.30103 | 2.681631
FAB027_5E+5 | FABEST | 42CrMo4+QT | FAB027 | Axial | Unnotched hourglass bar | -1 | 419.3583 | 0 | 152 | 500000 | 0 |  |  | evento ambiguo: sin grieta | https://doi.org/10.5281/zenodo.21509581 | 5.69897 | 953 | TRUE | FABEST: clasificacion previa no validada para inclusion | 5.69897 | 2.622585
FAB027_1E+6 | FABEST | 42CrMo4+QT | FAB027 | Axial | Unnotched hourglass bar | -1 | 378.3717 | 0 | 152 | 1000000 | 0 |  |  | evento ambiguo: sin grieta | https://doi.org/10.5281/zenodo.21509581 | 6 | 954 | TRUE | FABEST: clasificacion previa no validada para inclusion | 6 | 2.577919
FAB027_2E+6 | FABEST | 42CrMo4+QT | FAB027 | Axial | Unnotched hourglass bar | -1 | 341.3909 | 0 | 152 | 2000000 | 0 |  |  | evento ambiguo: sin grieta | https://doi.org/10.5281/zenodo.21509581 | 6.30103 | 955 | TRUE | FABEST: clasificacion previa no validada para inclusion | 6.30103 | 2.533252
FAB027_5E+6 | FABEST | 42CrMo4+QT | FAB027 | Axial | Unnotched hourglass bar | -1 | 297.9929 | 0 | 152 | 5000000 | 0 |  |  | evento ambiguo: sin grieta | https://doi.org/10.5281/zenodo.21509581 | 6.69897 | 956 | TRUE | FABEST: clasificacion previa no validada para inclusion | 6.69897 | 2.474206
FAB027_1E+7 | FABEST | 42CrMo4+QT | FAB027 | Axial | Unnotched hourglass bar | -1 | 268.8681 | 0 | 152 | 10000000 | 0 |  |  | evento ambiguo: sin grieta | https://doi.org/10.5281/zenodo.21509581 | 7 | 957 | TRUE | FABEST: clasificacion previa no validada para inclusion | 7 | 2.429539
FAB027_2E+7 | FABEST | 42CrMo4+QT | FAB027 | Axial | Unnotched hourglass bar | -1 | 242.5899 | 0 | 152 | 20000000 | 0 |  |  | evento ambiguo: sin grieta | https://doi.org/10.5281/zenodo.21509581 | 7.30103 | 958 | TRUE | FABEST: clasificacion previa no validada para inclusion | 7.30103 | 2.384873
FAB027_5E+7 | FABEST | 42CrMo4+QT | FAB027 | Axial | Unnotched hourglass bar | -1 | 211.7516 | 0 | 152 | 50000000 | 0 |  |  | evento ambiguo: sin grieta | https://doi.org/10.5281/zenodo.21509581 | 7.69897 | 959 | TRUE | FABEST: clasificacion previa no validada para inclusion | 7.69897 | 2.325827
FAB027_1E+8 | FABEST | 42CrMo4+QT | FAB027 | Axial | Unnotched hourglass bar | -1 | 191.0557 | 0 | 152 | 100000000 | 0 |  |  | evento ambiguo: sin grieta | https://doi.org/10.5281/zenodo.21509581 | 8 | 960 | TRUE | FABEST: clasificacion previa no validada para inclusion | 8 | 2.28116
FAB027_1E+3 | FABEST | 42CrMo4+QT | FAB027 | Axial | Unnotched hourglass bar | -1 | 728.6949 | 0 | 152 | 1000 | 0 |  |  | evento ambiguo: sin grieta | https://doi.org/10.5281/zenodo.21509581 | 3 | 961 | TRUE | FABEST: clasificacion previa no validada para inclusion | 3 | 2.862546
FAB027_2E+3 | FABEST | 42CrMo4+QT | FAB027 | Axial | Unnotched hourglass bar | -1 | 723.8198 | 0 | 152 | 2000 | 0 |  |  | evento ambiguo: sin grieta | https://doi.org/10.5281/zenodo.21509581 | 3.30103 | 962 | TRUE | FABEST: clasificacion previa no validada para inclusion | 3.30103 | 2.85963
FAB027_5E+3 | FABEST | 42CrMo4+QT | FAB027 | Axial | Unnotched hourglass bar | -1 | 710.0276 | 0 | 152 | 5000 | 0 |  |  | evento ambiguo: sin grieta | https://doi.org/10.5281/zenodo.21509581 | 3.69897 | 963 | TRUE | FABEST: clasificacion previa no validada para inclusion | 3.69897 | 2.851275
FAB027_1E+4 | FABEST | 42CrMo4+QT | FAB027 | Axial | Unnotched hourglass bar | -1 | 689.4813 | 0 | 152 | 10000 | 0 |  |  | evento ambiguo: sin grieta | https://doi.org/10.5281/zenodo.21509581 | 4 | 964 | TRUE | FABEST: clasificacion previa no validada para inclusion | 4 | 2.838522
FAB027_2E+4 | FABEST | 42CrMo4+QT | FAB027 | Axial | Unnotched hourglass bar | -1 | 655.5923 | 0 | 152 | 20000 | 0 |  |  | evento ambiguo: sin grieta | https://doi.org/10.5281/zenodo.21509581 | 4.30103 | 965 | TRUE | FABEST: clasificacion previa no validada para inclusion | 4.30103 | 2.816634
FAB027_5E+4 | FABEST | 42CrMo4+QT | FAB027 | Axial | Unnotched hourglass bar | -1 | 588.9835 | 0 | 152 | 50000 | 0 |  |  | evento ambiguo: sin grieta | https://doi.org/10.5281/zenodo.21509581 | 4.69897 | 966 | TRUE | FABEST: clasificacion previa no validada para inclusion | 4.69897 | 2.770103
FAB027_1E+5 | FABEST | 42CrMo4+QT | FAB027 | Axial | Unnotched hourglass bar | -1 | 531.2582 | 0 | 152 | 100000 | 0 |  |  | evento ambiguo: sin grieta | https://doi.org/10.5281/zenodo.21509581 | 5 | 967 | TRUE | FABEST: clasificacion previa no validada para inclusion | 5 | 2.725306
FAB027_2E+5 | FABEST | 42CrMo4+QT | FAB027 | Axial | Unnotched hourglass bar | -1 | 480.5352 | 0 | 152 | 200000 | 0 |  |  | evento ambiguo: sin grieta | https://doi.org/10.5281/zenodo.21509581 | 5.30103 | 968 | TRUE | FABEST: clasificacion previa no validada para inclusion | 5.30103 | 2.681725
FAB027_5E+5 | FABEST | 42CrMo4+QT | FAB027 | Axial | Unnotched hourglass bar | -1 | 435.4313 | 0 | 152 | 500000 | 0 |  |  | evento ambiguo: sin grieta | https://doi.org/10.5281/zenodo.21509581 | 5.69897 | 969 | TRUE | FABEST: clasificacion previa no validada para inclusion | 5.69897 | 2.63892
FAB027_1E+6 | FABEST | 42CrMo4+QT | FAB027 | Axial | Unnotched hourglass bar | -1 | 416.4952 | 0 | 152 | 1000000 | 0 |  |  | evento ambiguo: sin grieta | https://doi.org/10.5281/zenodo.21509581 | 6 | 970 | TRUE | FABEST: clasificacion previa no validada para inclusion | 6 | 2.61961
FAB027_2E+6 | FABEST | 42CrMo4+QT | FAB027 | Axial | Unnotched hourglass bar | -1 | 406.0664 | 0 | 152 | 2000000 | 0 |  |  | evento ambiguo: sin grieta | https://doi.org/10.5281/zenodo.21509581 | 6.30103 | 971 | TRUE | FABEST: clasificacion previa no validada para inclusion | 6.30103 | 2.608597
FAB027_5E+6 | FABEST | 42CrMo4+QT | FAB027 | Axial | Unnotched hourglass bar | -1 | 399.4617 | 0 | 152 | 5000000 | 0 |  |  | evento ambiguo: sin grieta | https://doi.org/10.5281/zenodo.21509581 | 6.69897 | 972 | TRUE | FABEST: clasificacion previa no validada para inclusion | 6.69897 | 2.601475
FAB027_1E+7 | FABEST | 42CrMo4+QT | FAB027 | Axial | Unnotched hourglass bar | -1 | 397.1985 | 0 | 152 | 10000000 | 0 |  |  | evento ambiguo: sin grieta | https://doi.org/10.5281/zenodo.21509581 | 7 | 973 | TRUE | FABEST: clasificacion previa no validada para inclusion | 7 | 2.599008
FAB027_2E+7 | FABEST | 42CrMo4+QT | FAB027 | Axial | Unnotched hourglass bar | -1 | 396.0549 | 0 | 152 | 20000000 | 0 |  |  | evento ambiguo: sin grieta | https://doi.org/10.5281/zenodo.21509581 | 7.30103 | 974 | TRUE | FABEST: clasificacion previa no validada para inclusion | 7.30103 | 2.597755
FAB027_5E+7 | FABEST | 42CrMo4+QT | FAB027 | Axial | Unnotched hourglass bar | -1 | 395.3649 | 0 | 152 | 50000000 | 0 |  |  | evento ambiguo: sin grieta | https://doi.org/10.5281/zenodo.21509581 | 7.69897 | 975 | TRUE | FABEST: clasificacion previa no validada para inclusion | 7.69897 | 2.596998
FAB027_1E+8 | FABEST | 42CrMo4+QT | FAB027 | Axial | Unnotched hourglass bar | -1 | 395.1342 | 0 | 152 | 100000000 | 0 |  |  | evento ambiguo: sin grieta | https://doi.org/10.5281/zenodo.21509581 | 8 | 976 | TRUE | FABEST: clasificacion previa no validada para inclusion | 8 | 2.596745
FAB027_1E+3 | FABEST | 42CrMo4+QT | FAB027 | Axial | Unnotched hourglass bar | -1 | 893.5426 | 0 | 152 | 1000 | 0 |  |  | evento ambiguo: sin grieta | https://doi.org/10.5281/zenodo.21509581 | 3 | 977 | TRUE | FABEST: clasificacion previa no validada para inclusion | 3 | 2.951115
FAB027_2E+3 | FABEST | 42CrMo4+QT | FAB027 | Axial | Unnotched hourglass bar | -1 | 839.7754 | 0 | 152 | 2000 | 0 |  |  | evento ambiguo: sin grieta | https://doi.org/10.5281/zenodo.21509581 | 3.30103 | 978 | TRUE | FABEST: clasificacion previa no validada para inclusion | 3.30103 | 2.924163
FAB027_5E+3 | FABEST | 42CrMo4+QT | FAB027 | Axial | Unnotched hourglass bar | -1 | 768.699 | 0 | 152 | 5000 | 0 |  |  | evento ambiguo: sin grieta | https://doi.org/10.5281/zenodo.21509581 | 3.69897 | 979 | TRUE | FABEST: clasificacion previa no validada para inclusion | 3.69897 | 2.885756
FAB027_1E+4 | FABEST | 42CrMo4+QT | FAB027 | Axial | Unnotched hourglass bar | -1 | 714.9318 | 0 | 152 | 10000 | 0 |  |  | evento ambiguo: sin grieta | https://doi.org/10.5281/zenodo.21509581 | 4 | 980 | TRUE | FABEST: clasificacion previa no validada para inclusion | 4 | 2.854265
FAB027_2E+4 | FABEST | 42CrMo4+QT | FAB027 | Axial | Unnotched hourglass bar | -1 | 661.1646 | 0 | 152 | 20000 | 0 |  |  | evento ambiguo: sin grieta | https://doi.org/10.5281/zenodo.21509581 | 4.30103 | 981 | TRUE | FABEST: clasificacion previa no validada para inclusion | 4.30103 | 2.82031
FAB027_5E+4 | FABEST | 42CrMo4+QT | FAB027 | Axial | Unnotched hourglass bar | -1 | 590.0882 | 0 | 152 | 50000 | 0 |  |  | evento ambiguo: sin grieta | https://doi.org/10.5281/zenodo.21509581 | 4.69897 | 982 | TRUE | FABEST: clasificacion previa no validada para inclusion | 4.69897 | 2.770917
FAB027_1E+5 | FABEST | 42CrMo4+QT | FAB027 | Axial | Unnotched hourglass bar | -1 | 536.321 | 0 | 152 | 100000 | 0 |  |  | evento ambiguo: sin grieta | https://doi.org/10.5281/zenodo.21509581 | 5 | 983 | TRUE | FABEST: clasificacion previa no validada para inclusion | 5 | 2.729425
FAB027_2E+5 | FABEST | 42CrMo4+QT | FAB027 | Axial | Unnotched hourglass bar | -1 | 482.5538 | 0 | 152 | 200000 | 0 |  |  | evento ambiguo: sin grieta | https://doi.org/10.5281/zenodo.21509581 | 5.30103 | 984 | TRUE | FABEST: clasificacion previa no validada para inclusion | 5.30103 | 2.683546
FAB027_5E+5 | FABEST | 42CrMo4+QT | FAB027 | Axial | Unnotched hourglass bar | -1 | 411.4775 | 0 | 152 | 500000 | 0 |  |  | evento ambiguo: sin grieta | https://doi.org/10.5281/zenodo.21509581 | 5.69897 | 985 | TRUE | FABEST: clasificacion previa no validada para inclusion | 5.69897 | 2.614346
FAB027_1E+6 | FABEST | 42CrMo4+QT | FAB027 | Axial | Unnotched hourglass bar | -1 | 357.7102 | 0 | 152 | 1000000 | 0 |  |  | evento ambiguo: sin grieta | https://doi.org/10.5281/zenodo.21509581 | 6 | 986 | TRUE | FABEST: clasificacion previa no validada para inclusion | 6 | 2.553531
FAB027_2E+6 | FABEST | 42CrMo4+QT | FAB027 | Axial | Unnotched hourglass bar | -1 | 303.943 | 0 | 152 | 2000000 | 0 |  |  | evento ambiguo: sin grieta | https://doi.org/10.5281/zenodo.21509581 | 6.30103 | 987 | TRUE | FABEST: clasificacion previa no validada para inclusion | 6.30103 | 2.482792
FAB027_5E+6 | FABEST | 42CrMo4+QT | FAB027 | Axial | Unnotched hourglass bar | -1 | 232.8667 | 0 | 152 | 5000000 | 0 |  |  | evento ambiguo: sin grieta | https://doi.org/10.5281/zenodo.21509581 | 6.69897 | 988 | TRUE | FABEST: clasificacion previa no validada para inclusion | 6.69897 | 2.367107
FAB027_1E+7 | FABEST | 42CrMo4+QT | FAB027 | Axial | Unnotched hourglass bar | -1 | 179.0995 | 0 | 152 | 10000000 | 0 |  |  | evento ambiguo: sin grieta | https://doi.org/10.5281/zenodo.21509581 | 7 | 989 | TRUE | FABEST: clasificacion previa no validada para inclusion | 7 | 2.253094
FAB027_2E+7 | FABEST | 42CrMo4+QT | FAB027 | Axial | Unnotched hourglass bar | -1 | 125.3323 | 0 | 152 | 20000000 | 0 |  |  | evento ambiguo: sin grieta | https://doi.org/10.5281/zenodo.21509581 | 7.30103 | 990 | TRUE | FABEST: clasificacion previa no validada para inclusion | 7.30103 | 2.098063
FAB027_5E+7 | FABEST | 42CrMo4+QT | FAB027 | Axial | Unnotched hourglass bar | -1 | 54.2559 | 0 | 152 | 50000000 | 0 |  |  | evento ambiguo: sin grieta | https://doi.org/10.5281/zenodo.21509581 | 7.69897 | 991 | TRUE | FABEST: clasificacion previa no validada para inclusion | 7.69897 | 1.734447
FAB027_1E+8 | FABEST | 42CrMo4+QT | FAB027 | Axial | Unnotched hourglass bar | -1 | 0.4886999 | 0 | 152 | 100000000 | 0 |  |  | evento ambiguo: sin grieta | https://doi.org/10.5281/zenodo.21509581 | 8 | 992 | TRUE | FABEST: clasificacion previa no validada para inclusion | 8 | -0.3109578
FAB028_7 | FABEST | 42CrMo4+QT | FAB028 | Axial | Unnotched hourglass bar | -1 | 625 | 0 | 152 | 23480 | 1 | finished |  | INCLUIR | https://doi.org/10.5281/zenodo.21509581 | 4.3706981 | 993 | TRUE | Evento ambiguo; revisar fuente FABEST | 4.370698 | 2.79588
FAB028_3 | FABEST | 42CrMo4+QT | FAB028 | Axial | Unnotched hourglass bar | -1 | 575 | 0 | 152 | 43118 | 1 | finished |  | INCLUIR | https://doi.org/10.5281/zenodo.21509581 | 4.6346586 | 994 | TRUE | Evento ambiguo; revisar fuente FABEST | 4.634659 | 2.759668
FAB028_4 | FABEST | 42CrMo4+QT | FAB028 | Axial | Unnotched hourglass bar | -1 | 525 | 0 | 152 | 72708 | 1 | finished |  | INCLUIR | https://doi.org/10.5281/zenodo.21509581 | 4.8615822 | 995 | TRUE | Evento ambiguo; revisar fuente FABEST | 4.861582 | 2.720159
FAB028_6 | FABEST | 42CrMo4+QT | FAB028 | Axial | Unnotched hourglass bar | -1 | 475 | 0 | 152 | 79494 | 1 | finished |  | INCLUIR | https://doi.org/10.5281/zenodo.21509581 | 4.9003344 | 996 | TRUE | Evento ambiguo; revisar fuente FABEST | 4.900334 | 2.676694
FAB028_8 | FABEST | 42CrMo4+QT | FAB028 | Axial | Unnotched hourglass bar | -1 | 450 | 0 | 152 | 93518 | 1 | finished |  | INCLUIR | https://doi.org/10.5281/zenodo.21509581 | 4.9708952 | 997 | TRUE | Evento ambiguo; revisar fuente FABEST | 4.970895 | 2.653213
FAB028_5 | FABEST | 42CrMo4+QT | FAB028 | Axial | Unnotched hourglass bar | -1 | 500 | 0 | 152 | 102391 | 1 | finished |  | INCLUIR | https://doi.org/10.5281/zenodo.21509581 | 5.0102618 | 998 | TRUE | Evento ambiguo; revisar fuente FABEST | 5.010262 | 2.69897
FAB028_9 | FABEST | 42CrMo4+QT | FAB028 | Axial | Unnotched hourglass bar | -1 | 425 | 0 | 152 | 223844 | 1 | finished |  | INCLUIR | https://doi.org/10.5281/zenodo.21509581 | 5.3499455 | 999 | TRUE | Evento ambiguo; revisar fuente FABEST | 5.349945 | 2.628389
FAB028_10 | FABEST | 42CrMo4+QT | FAB028 | Axial | Unnotched hourglass bar | -1 | 400 | 0 | 152 | 235894 | 1 | finished |  | INCLUIR | https://doi.org/10.5281/zenodo.21509581 | 5.3727169 | 1000 | TRUE | Evento ambiguo; revisar fuente FABEST | 5.372717 | 2.60206
FAB028_2 | FABEST | 42CrMo4+QT | FAB028 | Axial | Unnotched hourglass bar | -1 | 375 | 0 | 152 | 363429 | 1 | finished |  | INCLUIR | https://doi.org/10.5281/zenodo.21509581 | 5.5604196 | 1001 | TRUE | Evento ambiguo; revisar fuente FABEST | 5.56042 | 2.574031
FAB028_1 | FABEST | 42CrMo4+QT | FAB028 | Axial | Unnotched hourglass bar | -1 | 350 | 0 | 152 | 3672974 | 1 | finished |  | INCLUIR | https://doi.org/10.5281/zenodo.21509581 | 6.5650179 | 1002 | TRUE | Evento ambiguo; revisar fuente FABEST | 6.565018 | 2.544068
FAB028_1E+3 | FABEST | 42CrMo4+QT | FAB028 | Axial | Unnotched hourglass bar | -1 | 1197.77 | 0 | 152 | 1000 | 0 |  |  | evento ambiguo: sin grieta | https://doi.org/10.5281/zenodo.21509581 | 3 | 1003 | TRUE | FABEST: clasificacion previa no validada para inclusion | 3 | 3.078374
FAB028_2E+3 | FABEST | 42CrMo4+QT | FAB028 | Axial | Unnotched hourglass bar | -1 | 1043.121 | 0 | 152 | 2000 | 0 |  |  | evento ambiguo: sin grieta | https://doi.org/10.5281/zenodo.21509581 | 3.30103 | 1004 | TRUE | FABEST: clasificacion previa no validada para inclusion | 3.30103 | 3.018335
FAB028_5E+3 | FABEST | 42CrMo4+QT | FAB028 | Axial | Unnotched hourglass bar | -1 | 868.8951 | 0 | 152 | 5000 | 0 |  |  | evento ambiguo: sin grieta | https://doi.org/10.5281/zenodo.21509581 | 3.69897 | 1005 | TRUE | FABEST: clasificacion previa no validada para inclusion | 3.69897 | 2.938967
FAB028_1E+4 | FABEST | 42CrMo4+QT | FAB028 | Axial | Unnotched hourglass bar | -1 | 756.7081 | 0 | 152 | 10000 | 0 |  |  | evento ambiguo: sin grieta | https://doi.org/10.5281/zenodo.21509581 | 4 | 1006 | TRUE | FABEST: clasificacion previa no validada para inclusion | 4 | 2.878928
FAB028_2E+4 | FABEST | 42CrMo4+QT | FAB028 | Axial | Unnotched hourglass bar | -1 | 659.006 | 0 | 152 | 20000 | 0 |  |  | evento ambiguo: sin grieta | https://doi.org/10.5281/zenodo.21509581 | 4.30103 | 1007 | TRUE | FABEST: clasificacion previa no validada para inclusion | 4.30103 | 2.818889
FAB028_5E+4 | FABEST | 42CrMo4+QT | FAB028 | Axial | Unnotched hourglass bar | -1 | 548.9366 | 0 | 152 | 50000 | 0 |  |  | evento ambiguo: sin grieta | https://doi.org/10.5281/zenodo.21509581 | 4.69897 | 1008 | TRUE | FABEST: clasificacion previa no validada para inclusion | 4.69897 | 2.739522
FAB028_1E+5 | FABEST | 42CrMo4+QT | FAB028 | Axial | Unnotched hourglass bar | -1 | 478.0608 | 0 | 152 | 100000 | 0 |  |  | evento ambiguo: sin grieta | https://doi.org/10.5281/zenodo.21509581 | 5 | 1009 | TRUE | FABEST: clasificacion previa no validada para inclusion | 5 | 2.679483
FAB028_2E+5 | FABEST | 42CrMo4+QT | FAB028 | Axial | Unnotched hourglass bar | -1 | 416.3362 | 0 | 152 | 200000 | 0 |  |  | evento ambiguo: sin grieta | https://doi.org/10.5281/zenodo.21509581 | 5.30103 | 1010 | TRUE | FABEST: clasificacion previa no validada para inclusion | 5.30103 | 2.619444
FAB028_5E+5 | FABEST | 42CrMo4+QT | FAB028 | Axial | Unnotched hourglass bar | -1 | 346.7983 | 0 | 152 | 500000 | 0 |  |  | evento ambiguo: sin grieta | https://doi.org/10.5281/zenodo.21509581 | 5.69897 | 1011 | TRUE | FABEST: clasificacion previa no validada para inclusion | 5.69897 | 2.540077
FAB028_1E+6 | FABEST | 42CrMo4+QT | FAB028 | Axial | Unnotched hourglass bar | -1 | 302.0216 | 0 | 152 | 1000000 | 0 |  |  | evento ambiguo: sin grieta | https://doi.org/10.5281/zenodo.21509581 | 6 | 1012 | TRUE | FABEST: clasificacion previa no validada para inclusion | 6 | 2.480038
FAB028_2E+6 | FABEST | 42CrMo4+QT | FAB028 | Axial | Unnotched hourglass bar | -1 | 263.0262 | 0 | 152 | 2000000 | 0 |  |  | evento ambiguo: sin grieta | https://doi.org/10.5281/zenodo.21509581 | 6.30103 | 1013 | TRUE | FABEST: clasificacion previa no validada para inclusion | 6.30103 | 2.419999
FAB028_5E+6 | FABEST | 42CrMo4+QT | FAB028 | Axial | Unnotched hourglass bar | -1 | 219.0946 | 0 | 152 | 5000000 | 0 |  |  | evento ambiguo: sin grieta | https://doi.org/10.5281/zenodo.21509581 | 6.69897 | 1014 | TRUE | FABEST: clasificacion previa no validada para inclusion | 6.69897 | 2.340632
FAB028_1E+7 | FABEST | 42CrMo4+QT | FAB028 | Axial | Unnotched hourglass bar | -1 | 190.8063 | 0 | 152 | 10000000 | 0 |  |  | evento ambiguo: sin grieta | https://doi.org/10.5281/zenodo.21509581 | 7 | 1015 | TRUE | FABEST: clasificacion previa no validada para inclusion | 7 | 2.280593
FAB028_2E+7 | FABEST | 42CrMo4+QT | FAB028 | Axial | Unnotched hourglass bar | -1 | 166.1704 | 0 | 152 | 20000000 | 0 |  |  | evento ambiguo: sin grieta | https://doi.org/10.5281/zenodo.21509581 | 7.30103 | 1016 | TRUE | FABEST: clasificacion previa no validada para inclusion | 7.30103 | 2.220554
FAB028_5E+7 | FABEST | 42CrMo4+QT | FAB028 | Axial | Unnotched hourglass bar | -1 | 138.4161 | 0 | 152 | 50000000 | 0 |  |  | evento ambiguo: sin grieta | https://doi.org/10.5281/zenodo.21509581 | 7.69897 | 1017 | TRUE | FABEST: clasificacion previa no validada para inclusion | 7.69897 | 2.141187
FAB028_1E+8 | FABEST | 42CrMo4+QT | FAB028 | Axial | Unnotched hourglass bar | -1 | 120.5445 | 0 | 152 | 100000000 | 0 |  |  | evento ambiguo: sin grieta | https://doi.org/10.5281/zenodo.21509581 | 8 | 1018 | TRUE | FABEST: clasificacion previa no validada para inclusion | 8 | 2.081148
FAB028_1E+3 | FABEST | 42CrMo4+QT | FAB028 | Axial | Unnotched hourglass bar | -1 | 781.2201 | 0 | 152 | 1000 | 0 |  |  | evento ambiguo: sin grieta | https://doi.org/10.5281/zenodo.21509581 | 3 | 1019 | TRUE | FABEST: clasificacion previa no validada para inclusion | 3 | 2.892773
FAB028_2E+3 | FABEST | 42CrMo4+QT | FAB028 | Axial | Unnotched hourglass bar | -1 | 771.2049 | 0 | 152 | 2000 | 0 |  |  | evento ambiguo: sin grieta | https://doi.org/10.5281/zenodo.21509581 | 3.30103 | 1020 | TRUE | FABEST: clasificacion previa no validada para inclusion | 3.30103 | 2.88717
FAB028_5E+3 | FABEST | 42CrMo4+QT | FAB028 | Axial | Unnotched hourglass bar | -1 | 743.7363 | 0 | 152 | 5000 | 0 |  |  | evento ambiguo: sin grieta | https://doi.org/10.5281/zenodo.21509581 | 3.69897 | 1021 | TRUE | FABEST: clasificacion previa no validada para inclusion | 3.69897 | 2.871419
FAB028_1E+4 | FABEST | 42CrMo4+QT | FAB028 | Axial | Unnotched hourglass bar | -1 | 705.038 | 0 | 152 | 10000 | 0 |  |  | evento ambiguo: sin grieta | https://doi.org/10.5281/zenodo.21509581 | 4 | 1022 | TRUE | FABEST: clasificacion previa no validada para inclusion | 4 | 2.848213
FAB028_2E+4 | FABEST | 42CrMo4+QT | FAB028 | Axial | Unnotched hourglass bar | -1 | 646.414 | 0 | 152 | 20000 | 0 |  |  | evento ambiguo: sin grieta | https://doi.org/10.5281/zenodo.21509581 | 4.30103 | 1023 | TRUE | FABEST: clasificacion previa no validada para inclusion | 4.30103 | 2.810511
FAB028_5E+4 | FABEST | 42CrMo4+QT | FAB028 | Axial | Unnotched hourglass bar | -1 | 546.9335 | 0 | 152 | 50000 | 0 |  |  | evento ambiguo: sin grieta | https://doi.org/10.5281/zenodo.21509581 | 4.69897 | 1024 | TRUE | FABEST: clasificacion previa no validada para inclusion | 4.69897 | 2.737934
FAB028_1E+5 | FABEST | 42CrMo4+QT | FAB028 | Axial | Unnotched hourglass bar | -1 | 474.2433 | 0 | 152 | 100000 | 0 |  |  | evento ambiguo: sin grieta | https://doi.org/10.5281/zenodo.21509581 | 5 | 1025 | TRUE | FABEST: clasificacion previa no validada para inclusion | 5 | 2.676001
FAB028_2E+5 | FABEST | 42CrMo4+QT | FAB028 | Axial | Unnotched hourglass bar | -1 | 418.6311 | 0 | 152 | 200000 | 0 |  |  | evento ambiguo: sin grieta | https://doi.org/10.5281/zenodo.21509581 | 5.30103 | 1026 | TRUE | FABEST: clasificacion previa no validada para inclusion | 5.30103 | 2.621831
FAB028_5E+5 | FABEST | 42CrMo4+QT | FAB028 | Axial | Unnotched hourglass bar | -1 | 374.6041 | 0 | 152 | 500000 | 0 |  |  | evento ambiguo: sin grieta | https://doi.org/10.5281/zenodo.21509581 | 5.69897 | 1027 | TRUE | FABEST: clasificacion previa no validada para inclusion | 5.69897 | 2.573572
FAB028_1E+6 | FABEST | 42CrMo4+QT | FAB028 | Axial | Unnotched hourglass bar | -1 | 357.4652 | 0 | 152 | 1000000 | 0 |  |  | evento ambiguo: sin grieta | https://doi.org/10.5281/zenodo.21509581 | 6 | 1028 | TRUE | FABEST: clasificacion previa no validada para inclusion | 6 | 2.553234
FAB028_2E+6 | FABEST | 42CrMo4+QT | FAB028 | Axial | Unnotched hourglass bar | -1 | 348.3414 | 0 | 152 | 2000000 | 0 |  |  | evento ambiguo: sin grieta | https://doi.org/10.5281/zenodo.21509581 | 6.30103 | 1029 | TRUE | FABEST: clasificacion previa no validada para inclusion | 6.30103 | 2.542005
FAB028_5E+6 | FABEST | 42CrMo4+QT | FAB028 | Axial | Unnotched hourglass bar | -1 | 342.6751 | 0 | 152 | 5000000 | 0 |  |  | evento ambiguo: sin grieta | https://doi.org/10.5281/zenodo.21509581 | 6.69897 | 1030 | TRUE | FABEST: clasificacion previa no validada para inclusion | 6.69897 | 2.534883
FAB028_1E+7 | FABEST | 42CrMo4+QT | FAB028 | Axial | Unnotched hourglass bar | -1 | 340.753 | 0 | 152 | 10000000 | 0 |  |  | evento ambiguo: sin grieta | https://doi.org/10.5281/zenodo.21509581 | 7 | 1031 | TRUE | FABEST: clasificacion previa no validada para inclusion | 7 | 2.53244
FAB028_2E+7 | FABEST | 42CrMo4+QT | FAB028 | Axial | Unnotched hourglass bar | -1 | 339.7856 | 0 | 152 | 20000000 | 0 |  |  | evento ambiguo: sin grieta | https://doi.org/10.5281/zenodo.21509581 | 7.30103 | 1032 | TRUE | FABEST: clasificacion previa no validada para inclusion | 7.30103 | 2.531205
FAB028_5E+7 | FABEST | 42CrMo4+QT | FAB028 | Axial | Unnotched hourglass bar | -1 | 339.2031 | 0 | 152 | 50000000 | 0 |  |  | evento ambiguo: sin grieta | https://doi.org/10.5281/zenodo.21509581 | 7.69897 | 1033 | TRUE | FABEST: clasificacion previa no validada para inclusion | 7.69897 | 2.53046
FAB028_1E+8 | FABEST | 42CrMo4+QT | FAB028 | Axial | Unnotched hourglass bar | -1 | 339.0086 | 0 | 152 | 100000000 | 0 |  |  | evento ambiguo: sin grieta | https://doi.org/10.5281/zenodo.21509581 | 8 | 1034 | TRUE | FABEST: clasificacion previa no validada para inclusion | 8 | 2.530211
FAB028_1E+3 | FABEST | 42CrMo4+QT | FAB028 | Axial | Unnotched hourglass bar | -1 | 934.6258 | 0 | 152 | 1000 | 0 |  |  | evento ambiguo: sin grieta | https://doi.org/10.5281/zenodo.21509581 | 3 | 1035 | TRUE | FABEST: clasificacion previa no validada para inclusion | 3 | 2.970638
FAB028_2E+3 | FABEST | 42CrMo4+QT | FAB028 | Axial | Unnotched hourglass bar | -1 | 866.8182 | 0 | 152 | 2000 | 0 |  |  | evento ambiguo: sin grieta | https://doi.org/10.5281/zenodo.21509581 | 3.30103 | 1036 | TRUE | FABEST: clasificacion previa no validada para inclusion | 3.30103 | 2.937928
FAB028_5E+3 | FABEST | 42CrMo4+QT | FAB028 | Axial | Unnotched hourglass bar | -1 | 777.1815 | 0 | 152 | 5000 | 0 |  |  | evento ambiguo: sin grieta | https://doi.org/10.5281/zenodo.21509581 | 3.69897 | 1037 | TRUE | FABEST: clasificacion previa no validada para inclusion | 3.69897 | 2.890522
FAB028_1E+4 | FABEST | 42CrMo4+QT | FAB028 | Axial | Unnotched hourglass bar | -1 | 709.3739 | 0 | 152 | 10000 | 0 |  |  | evento ambiguo: sin grieta | https://doi.org/10.5281/zenodo.21509581 | 4 | 1038 | TRUE | FABEST: clasificacion previa no validada para inclusion | 4 | 2.850875
FAB028_2E+4 | FABEST | 42CrMo4+QT | FAB028 | Axial | Unnotched hourglass bar | -1 | 641.5663 | 0 | 152 | 20000 | 0 |  |  | evento ambiguo: sin grieta | https://doi.org/10.5281/zenodo.21509581 | 4.30103 | 1039 | TRUE | FABEST: clasificacion previa no validada para inclusion | 4.30103 | 2.807242
FAB028_5E+4 | FABEST | 42CrMo4+QT | FAB028 | Axial | Unnotched hourglass bar | -1 | 551.9296 | 0 | 152 | 50000 | 0 |  |  | evento ambiguo: sin grieta | https://doi.org/10.5281/zenodo.21509581 | 4.69897 | 1040 | TRUE | FABEST: clasificacion previa no validada para inclusion | 4.69897 | 2.741884
FAB028_1E+5 | FABEST | 42CrMo4+QT | FAB028 | Axial | Unnotched hourglass bar | -1 | 484.122 | 0 | 152 | 100000 | 0 |  |  | evento ambiguo: sin grieta | https://doi.org/10.5281/zenodo.21509581 | 5 | 1041 | TRUE | FABEST: clasificacion previa no validada para inclusion | 5 | 2.684955
FAB028_2E+5 | FABEST | 42CrMo4+QT | FAB028 | Axial | Unnotched hourglass bar | -1 | 416.3144 | 0 | 152 | 200000 | 0 |  |  | evento ambiguo: sin grieta | https://doi.org/10.5281/zenodo.21509581 | 5.30103 | 1042 | TRUE | FABEST: clasificacion previa no validada para inclusion | 5.30103 | 2.619421
FAB028_5E+5 | FABEST | 42CrMo4+QT | FAB028 | Axial | Unnotched hourglass bar | -1 | 326.6777 | 0 | 152 | 500000 | 0 |  |  | evento ambiguo: sin grieta | https://doi.org/10.5281/zenodo.21509581 | 5.69897 | 1043 | TRUE | FABEST: clasificacion previa no validada para inclusion | 5.69897 | 2.514119
FAB028_1E+6 | FABEST | 42CrMo4+QT | FAB028 | Axial | Unnotched hourglass bar | -1 | 258.8701 | 0 | 152 | 1000000 | 0 |  |  | evento ambiguo: sin grieta | https://doi.org/10.5281/zenodo.21509581 | 6 | 1044 | TRUE | FABEST: clasificacion previa no validada para inclusion | 6 | 2.413082
FAB028_2E+6 | FABEST | 42CrMo4+QT | FAB028 | Axial | Unnotched hourglass bar | -1 | 191.0626 | 0 | 152 | 2000000 | 0 |  |  | evento ambiguo: sin grieta | https://doi.org/10.5281/zenodo.21509581 | 6.30103 | 1045 | TRUE | FABEST: clasificacion previa no validada para inclusion | 6.30103 | 2.281176
FAB028_5E+6 | FABEST | 42CrMo4+QT | FAB028 | Axial | Unnotched hourglass bar | -1 | 101.4258 | 0 | 152 | 5000000 | 0 |  |  | evento ambiguo: sin grieta | https://doi.org/10.5281/zenodo.21509581 | 6.69897 | 1046 | TRUE | FABEST: clasificacion previa no validada para inclusion | 6.69897 | 2.006149
FAB028_1E+7 | FABEST | 42CrMo4+QT | FAB028 | Axial | Unnotched hourglass bar | -1 | 33.61824 | 0 | 152 | 10000000 | 0 |  |  | evento ambiguo: sin grieta | https://doi.org/10.5281/zenodo.21509581 | 7 | 1047 | TRUE | FABEST: clasificacion previa no validada para inclusion | 7 | 1.526575
FAB029_1 | FABEST | 42CrMo4+QT | FAB029 | Axial | Unnotched hourglass bar | -1 | 675 | 0 | 152 | 6775 | 1 | finished |  | INCLUIR | https://doi.org/10.5281/zenodo.21509581 | 3.8309093 | 1048 | TRUE | Evento ambiguo; revisar fuente FABEST | 3.830909 | 2.829304
FAB029_2B | FABEST | 42CrMo4+QT | FAB029 | Axial | Unnotched hourglass bar | -1 | 650 | 0 | 152 | 15166 | 1 | finished |  | INCLUIR | https://doi.org/10.5281/zenodo.21509581 | 4.1808711 | 1049 | TRUE | Evento ambiguo; revisar fuente FABEST | 4.180871 | 2.812913
FAB029_9 | FABEST | 42CrMo4+QT | FAB029 | Axial | Unnotched hourglass bar | -1 | 625 | 0 | 152 | 34667 | 1 | finished |  | INCLUIR | https://doi.org/10.5281/zenodo.21509581 | 4.5399163 | 1050 | TRUE | Evento ambiguo; revisar fuente FABEST | 4.539916 | 2.79588
FAB029_5 | FABEST | 42CrMo4+QT | FAB029 | Axial | Unnotched hourglass bar | -1 | 575 | 0 | 152 | 53318 | 1 | finished |  | INCLUIR | https://doi.org/10.5281/zenodo.21509581 | 4.7268739 | 1051 | TRUE | Evento ambiguo; revisar fuente FABEST | 4.726874 | 2.759668
FAB029_7 | FABEST | 42CrMo4+QT | FAB029 | Axial | Unnotched hourglass bar | -1 | 500 | 0 | 152 | 95831 | 1 | finished |  | INCLUIR | https://doi.org/10.5281/zenodo.21509581 | 4.981506 | 1052 | TRUE | Evento ambiguo; revisar fuente FABEST | 4.981506 | 2.69897
FAB029_6 | FABEST | 42CrMo4+QT | FAB029 | Axial | Unnotched hourglass bar | -1 | 525 | 0 | 152 | 102666 | 1 | finished |  | INCLUIR | https://doi.org/10.5281/zenodo.21509581 | 5.0114266 | 1053 | TRUE | Evento ambiguo; revisar fuente FABEST | 5.011427 | 2.720159
FAB029_8 | FABEST | 42CrMo4+QT | FAB029 | Axial | Unnotched hourglass bar | -1 | 475 | 0 | 152 | 136602 | 1 | finished |  | INCLUIR | https://doi.org/10.5281/zenodo.21509581 | 5.1354571 | 1054 | TRUE | Evento ambiguo; revisar fuente FABEST | 5.135457 | 2.676694
FAB029_4 | FABEST | 42CrMo4+QT | FAB029 | Axial | Unnotched hourglass bar | -1 | 462.5 | 0 | 152 | 148213 | 1 | finished |  | INCLUIR | https://doi.org/10.5281/zenodo.21509581 | 5.1708863 | 1055 | TRUE | Evento ambiguo; revisar fuente FABEST | 5.170886 | 2.665112
FAB029_3 | FABEST | 42CrMo4+QT | FAB029 | Axial | Unnotched hourglass bar | -1 | 450 | 0 | 152 | 201089 | 1 | finished |  | INCLUIR | https://doi.org/10.5281/zenodo.21509581 | 5.3033883 | 1056 | TRUE | Evento ambiguo; revisar fuente FABEST | 5.303388 | 2.653213
FAB029_19 | FABEST | 42CrMo4+QT | FAB029 | Axial | Unnotched hourglass bar | -1 | 400 | 0 | 152 | 438028 | 1 | finished |  | INCLUIR | https://doi.org/10.5281/zenodo.21509581 | 5.6415019 | 1057 | TRUE | Evento ambiguo; revisar fuente FABEST | 5.641502 | 2.60206
FAB029_17 | FABEST | 42CrMo4+QT | FAB029 | Axial | Unnotched hourglass bar | -1 | 425 | 0 | 152 | 908932 | 1 | finished |  | INCLUIR | https://doi.org/10.5281/zenodo.21509581 | 5.9585314 | 1058 | TRUE | Evento ambiguo; revisar fuente FABEST | 5.958531 | 2.628389
FAB029_18 | FABEST | 42CrMo4+QT | FAB029 | Axial | Unnotched hourglass bar | -1 | 425 | 0 | 152 | 1188874 | 1 | finished |  | INCLUIR | https://doi.org/10.5281/zenodo.21509581 | 6.0751358 | 1059 | TRUE | Evento ambiguo; revisar fuente FABEST | 6.075136 | 2.628389
FAB029_12 | FABEST | 42CrMo4+QT | FAB029 | Axial | Unnotched hourglass bar | -1 | 400 | 0 | 152 | 1469859 | 1 | finished |  | INCLUIR | https://doi.org/10.5281/zenodo.21509581 | 6.1672757 | 1060 | TRUE | Evento ambiguo; revisar fuente FABEST | 6.167276 | 2.60206
FAB029_10 | FABEST | 42CrMo4+QT | FAB029 | Axial | Unnotched hourglass bar | -1 | 450 | 0 | 152 | 1873724 | 1 | finished |  | INCLUIR | https://doi.org/10.5281/zenodo.21509581 | 6.2727056 | 1061 | TRUE | Evento ambiguo; revisar fuente FABEST | 6.272706 | 2.653213
FAB029_13 | FABEST | 42CrMo4+QT | FAB029 | Axial | Unnotched hourglass bar | -1 | 375 | 0 | 152 | 3911774 | 1 | finished |  | INCLUIR | https://doi.org/10.5281/zenodo.21509581 | 6.5923738 | 1062 | TRUE | Evento ambiguo; revisar fuente FABEST | 6.592374 | 2.574031
FAB029_14 | FABEST | 42CrMo4+QT | FAB029 | Axial | Unnotched hourglass bar | -1 | 375 | 0 | 152 | 4667019 | 1 | finished |  | INCLUIR | https://doi.org/10.5281/zenodo.21509581 | 6.6690396 | 1063 | TRUE | Evento ambiguo; revisar fuente FABEST | 6.66904 | 2.574031
FAB029_2 | FABEST | 42CrMo4+QT | FAB029 | Axial | Unnotched hourglass bar | -1 | 350 | 0 | 152 | 33608010 | 0 | interrupted |  | INCLUIR | https://doi.org/10.5281/zenodo.21509581 | 7.5264428 | 1064 | TRUE | SELECCION_PRELIMINAR | 7.526443 | 2.544068
FAB029_1E+3 | FABEST | 42CrMo4+QT | FAB029 | Axial | Unnotched hourglass bar | -1 | 1275.785 | 0 | 152 | 1000 | 0 |  |  | evento ambiguo: sin grieta | https://doi.org/10.5281/zenodo.21509581 | 3 | 1065 | TRUE | FABEST: clasificacion previa no validada para inclusion | 3 | 3.105777
FAB029_2E+3 | FABEST | 42CrMo4+QT | FAB029 | Axial | Unnotched hourglass bar | -1 | 1110.81 | 0 | 152 | 2000 | 0 |  |  | evento ambiguo: sin grieta | https://doi.org/10.5281/zenodo.21509581 | 3.30103 | 1066 | TRUE | FABEST: clasificacion previa no validada para inclusion | 3.30103 | 3.04564
FAB029_5E+3 | FABEST | 42CrMo4+QT | FAB029 | Axial | Unnotched hourglass bar | -1 | 925.0004 | 0 | 152 | 5000 | 0 |  |  | evento ambiguo: sin grieta | https://doi.org/10.5281/zenodo.21509581 | 3.69897 | 1067 | TRUE | FABEST: clasificacion previa no validada para inclusion | 3.69897 | 2.966142
FAB029_1E+4 | FABEST | 42CrMo4+QT | FAB029 | Axial | Unnotched hourglass bar | -1 | 805.3861 | 0 | 152 | 10000 | 0 |  |  | evento ambiguo: sin grieta | https://doi.org/10.5281/zenodo.21509581 | 4 | 1068 | TRUE | FABEST: clasificacion previa no validada para inclusion | 4 | 2.906004
FAB029_2E+4 | FABEST | 42CrMo4+QT | FAB029 | Axial | Unnotched hourglass bar | -1 | 701.2395 | 0 | 152 | 20000 | 0 |  |  | evento ambiguo: sin grieta | https://doi.org/10.5281/zenodo.21509581 | 4.30103 | 1069 | TRUE | FABEST: clasificacion previa no validada para inclusion | 4.30103 | 2.845866
FAB029_5E+4 | FABEST | 42CrMo4+QT | FAB029 | Axial | Unnotched hourglass bar | -1 | 583.9404 | 0 | 152 | 50000 | 0 |  |  | evento ambiguo: sin grieta | https://doi.org/10.5281/zenodo.21509581 | 4.69897 | 1070 | TRUE | FABEST: clasificacion previa no validada para inclusion | 4.69897 | 2.766369
FAB029_1E+5 | FABEST | 42CrMo4+QT | FAB029 | Axial | Unnotched hourglass bar | -1 | 508.4296 | 0 | 152 | 100000 | 0 |  |  | evento ambiguo: sin grieta | https://doi.org/10.5281/zenodo.21509581 | 5 | 1071 | TRUE | FABEST: clasificacion previa no validada para inclusion | 5 | 2.706231
FAB029_2E+5 | FABEST | 42CrMo4+QT | FAB029 | Axial | Unnotched hourglass bar | -1 | 442.6832 | 0 | 152 | 200000 | 0 |  |  | evento ambiguo: sin grieta | https://doi.org/10.5281/zenodo.21509581 | 5.30103 | 1072 | TRUE | FABEST: clasificacion previa no validada para inclusion | 5.30103 | 2.646093
FAB029_5E+5 | FABEST | 42CrMo4+QT | FAB029 | Axial | Unnotched hourglass bar | -1 | 368.6338 | 0 | 152 | 500000 | 0 |  |  | evento ambiguo: sin grieta | https://doi.org/10.5281/zenodo.21509581 | 5.69897 | 1073 | TRUE | FABEST: clasificacion previa no validada para inclusion | 5.69897 | 2.566595
FAB029_1E+6 | FABEST | 42CrMo4+QT | FAB029 | Axial | Unnotched hourglass bar | -1 | 320.9648 | 0 | 152 | 1000000 | 0 |  |  | evento ambiguo: sin grieta | https://doi.org/10.5281/zenodo.21509581 | 6 | 1074 | TRUE | FABEST: clasificacion previa no validada para inclusion | 6 | 2.506457
FAB029_2E+6 | FABEST | 42CrMo4+QT | FAB029 | Axial | Unnotched hourglass bar | -1 | 279.46 | 0 | 152 | 2000000 | 0 |  |  | evento ambiguo: sin grieta | https://doi.org/10.5281/zenodo.21509581 | 6.30103 | 1075 | TRUE | FABEST: clasificacion previa no validada para inclusion | 6.30103 | 2.44632
FAB029_5E+6 | FABEST | 42CrMo4+QT | FAB029 | Axial | Unnotched hourglass bar | -1 | 232.7137 | 0 | 152 | 5000000 | 0 |  |  | evento ambiguo: sin grieta | https://doi.org/10.5281/zenodo.21509581 | 6.69897 | 1076 | TRUE | FABEST: clasificacion previa no validada para inclusion | 6.69897 | 2.366822
FAB029_1E+7 | FABEST | 42CrMo4+QT | FAB029 | Axial | Unnotched hourglass bar | -1 | 202.6208 | 0 | 152 | 10000000 | 0 |  |  | evento ambiguo: sin grieta | https://doi.org/10.5281/zenodo.21509581 | 7 | 1077 | TRUE | FABEST: clasificacion previa no validada para inclusion | 7 | 2.306684
FAB029_2E+7 | FABEST | 42CrMo4+QT | FAB029 | Axial | Unnotched hourglass bar | -1 | 176.4194 | 0 | 152 | 20000000 | 0 |  |  | evento ambiguo: sin grieta | https://doi.org/10.5281/zenodo.21509581 | 7.30103 | 1078 | TRUE | FABEST: clasificacion previa no validada para inclusion | 7.30103 | 2.246546
FAB029_5E+7 | FABEST | 42CrMo4+QT | FAB029 | Axial | Unnotched hourglass bar | -1 | 146.909 | 0 | 152 | 50000000 | 0 |  |  | evento ambiguo: sin grieta | https://doi.org/10.5281/zenodo.21509581 | 7.69897 | 1079 | TRUE | FABEST: clasificacion previa no validada para inclusion | 7.69897 | 2.167049
FAB029_1E+8 | FABEST | 42CrMo4+QT | FAB029 | Axial | Unnotched hourglass bar | -1 | 127.9118 | 0 | 152 | 100000000 | 0 |  |  | evento ambiguo: sin grieta | https://doi.org/10.5281/zenodo.21509581 | 8 | 1080 | TRUE | FABEST: clasificacion previa no validada para inclusion | 8 | 2.106911
FAB029_1E+3 | FABEST | 42CrMo4+QT | FAB029 | Axial | Unnotched hourglass bar | -1 | 717.4014 | 0 | 152 | 1000 | 0 |  |  | evento ambiguo: sin grieta | https://doi.org/10.5281/zenodo.21509581 | 3 | 1081 | TRUE | FABEST: clasificacion previa no validada para inclusion | 3 | 2.855762
FAB029_2E+3 | FABEST | 42CrMo4+QT | FAB029 | Axial | Unnotched hourglass bar | -1 | 711.7615 | 0 | 152 | 2000 | 0 |  |  | evento ambiguo: sin grieta | https://doi.org/10.5281/zenodo.21509581 | 3.30103 | 1082 | TRUE | FABEST: clasificacion previa no validada para inclusion | 3.30103 | 2.852334
FAB029_5E+3 | FABEST | 42CrMo4+QT | FAB029 | Axial | Unnotched hourglass bar | -1 | 695.9623 | 0 | 152 | 5000 | 0 |  |  | evento ambiguo: sin grieta | https://doi.org/10.5281/zenodo.21509581 | 3.69897 | 1083 | TRUE | FABEST: clasificacion previa no validada para inclusion | 3.69897 | 2.842586
FAB029_1E+4 | FABEST | 42CrMo4+QT | FAB029 | Axial | Unnotched hourglass bar | -1 | 672.848 | 0 | 152 | 10000 | 0 |  |  | evento ambiguo: sin grieta | https://doi.org/10.5281/zenodo.21509581 | 4 | 1084 | TRUE | FABEST: clasificacion previa no validada para inclusion | 4 | 2.827917
FAB029_2E+4 | FABEST | 42CrMo4+QT | FAB029 | Axial | Unnotched hourglass bar | -1 | 635.7922 | 0 | 152 | 20000 | 0 |  |  | evento ambiguo: sin grieta | https://doi.org/10.5281/zenodo.21509581 | 4.30103 | 1085 | TRUE | FABEST: clasificacion previa no validada para inclusion | 4.30103 | 2.803315
FAB029_5E+4 | FABEST | 42CrMo4+QT | FAB029 | Axial | Unnotched hourglass bar | -1 | 566.6359 | 0 | 152 | 50000 | 0 |  |  | evento ambiguo: sin grieta | https://doi.org/10.5281/zenodo.21509581 | 4.69897 | 1086 | TRUE | FABEST: clasificacion previa no validada para inclusion | 4.69897 | 2.753304
FAB029_1E+5 | FABEST | 42CrMo4+QT | FAB029 | Axial | Unnotched hourglass bar | -1 | 510.4028 | 0 | 152 | 100000 | 0 |  |  | evento ambiguo: sin grieta | https://doi.org/10.5281/zenodo.21509581 | 5 | 1087 | TRUE | FABEST: clasificacion previa no validada para inclusion | 5 | 2.707913
FAB029_2E+5 | FABEST | 42CrMo4+QT | FAB029 | Axial | Unnotched hourglass bar | -1 | 463.6588 | 0 | 152 | 200000 | 0 |  |  | evento ambiguo: sin grieta | https://doi.org/10.5281/zenodo.21509581 | 5.30103 | 1088 | TRUE | FABEST: clasificacion previa no validada para inclusion | 5.30103 | 2.666199
FAB029_5E+5 | FABEST | 42CrMo4+QT | FAB029 | Axial | Unnotched hourglass bar | -1 | 424.1019 | 0 | 152 | 500000 | 0 |  |  | evento ambiguo: sin grieta | https://doi.org/10.5281/zenodo.21509581 | 5.69897 | 1089 | TRUE | FABEST: clasificacion previa no validada para inclusion | 5.69897 | 2.62747
FAB029_1E+6 | FABEST | 42CrMo4+QT | FAB029 | Axial | Unnotched hourglass bar | -1 | 408.0448 | 0 | 152 | 1000000 | 0 |  |  | evento ambiguo: sin grieta | https://doi.org/10.5281/zenodo.21509581 | 6 | 1090 | TRUE | FABEST: clasificacion previa no validada para inclusion | 6 | 2.610708
FAB029_2E+6 | FABEST | 42CrMo4+QT | FAB029 | Axial | Unnotched hourglass bar | -1 | 399.3389 | 0 | 152 | 2000000 | 0 |  |  | evento ambiguo: sin grieta | https://doi.org/10.5281/zenodo.21509581 | 6.30103 | 1091 | TRUE | FABEST: clasificacion previa no validada para inclusion | 6.30103 | 2.601342
FAB029_5E+6 | FABEST | 42CrMo4+QT | FAB029 | Axial | Unnotched hourglass bar | -1 | 393.8758 | 0 | 152 | 5000000 | 0 |  |  | evento ambiguo: sin grieta | https://doi.org/10.5281/zenodo.21509581 | 6.69897 | 1092 | TRUE | FABEST: clasificacion previa no validada para inclusion | 6.69897 | 2.595359
FAB029_1E+7 | FABEST | 42CrMo4+QT | FAB029 | Axial | Unnotched hourglass bar | -1 | 392.0126 | 0 | 152 | 10000000 | 0 |  |  | evento ambiguo: sin grieta | https://doi.org/10.5281/zenodo.21509581 | 7 | 1093 | TRUE | FABEST: clasificacion previa no validada para inclusion | 7 | 2.5933
FAB029_2E+7 | FABEST | 42CrMo4+QT | FAB029 | Axial | Unnotched hourglass bar | -1 | 391.0729 | 0 | 152 | 20000000 | 0 |  |  | evento ambiguo: sin grieta | https://doi.org/10.5281/zenodo.21509581 | 7.30103 | 1094 | TRUE | FABEST: clasificacion previa no validada para inclusion | 7.30103 | 2.592258
FAB029_5E+7 | FABEST | 42CrMo4+QT | FAB029 | Axial | Unnotched hourglass bar | -1 | 390.5065 | 0 | 152 | 50000000 | 0 |  |  | evento ambiguo: sin grieta | https://doi.org/10.5281/zenodo.21509581 | 7.69897 | 1095 | TRUE | FABEST: clasificacion previa no validada para inclusion | 7.69897 | 2.591628
FAB029_1E+8 | FABEST | 42CrMo4+QT | FAB029 | Axial | Unnotched hourglass bar | -1 | 390.3173 | 0 | 152 | 100000000 | 0 |  |  | evento ambiguo: sin grieta | https://doi.org/10.5281/zenodo.21509581 | 8 | 1096 | TRUE | FABEST: clasificacion previa no validada para inclusion | 8 | 2.591418
FAB029_1E+3 | FABEST | 42CrMo4+QT | FAB029 | Axial | Unnotched hourglass bar | -1 | 1000.661 | 0 | 152 | 1000 | 0 |  |  | evento ambiguo: sin grieta | https://doi.org/10.5281/zenodo.21509581 | 3 | 1097 | TRUE | FABEST: clasificacion previa no validada para inclusion | 3 | 3.000287
FAB029_2E+3 | FABEST | 42CrMo4+QT | FAB029 | Axial | Unnotched hourglass bar | -1 | 927.0361 | 0 | 152 | 2000 | 0 |  |  | evento ambiguo: sin grieta | https://doi.org/10.5281/zenodo.21509581 | 3.30103 | 1098 | TRUE | FABEST: clasificacion previa no validada para inclusion | 3.30103 | 2.967097
FAB029_5E+3 | FABEST | 42CrMo4+QT | FAB029 | Axial | Unnotched hourglass bar | -1 | 829.7098 | 0 | 152 | 5000 | 0 |  |  | evento ambiguo: sin grieta | https://doi.org/10.5281/zenodo.21509581 | 3.69897 | 1099 | TRUE | FABEST: clasificacion previa no validada para inclusion | 3.69897 | 2.918926
FAB029_1E+4 | FABEST | 42CrMo4+QT | FAB029 | Axial | Unnotched hourglass bar | -1 | 756.0854 | 0 | 152 | 10000 | 0 |  |  | evento ambiguo: sin grieta | https://doi.org/10.5281/zenodo.21509581 | 4 | 1100 | TRUE | FABEST: clasificacion previa no validada para inclusion | 4 | 2.878571
FAB029_2E+4 | FABEST | 42CrMo4+QT | FAB029 | Axial | Unnotched hourglass bar | -1 | 682.4609 | 0 | 152 | 20000 | 0 |  |  | evento ambiguo: sin grieta | https://doi.org/10.5281/zenodo.21509581 | 4.30103 | 1101 | TRUE | FABEST: clasificacion previa no validada para inclusion | 4.30103 | 2.834078
FAB029_5E+4 | FABEST | 42CrMo4+QT | FAB029 | Axial | Unnotched hourglass bar | -1 | 585.1347 | 0 | 152 | 50000 | 0 |  |  | evento ambiguo: sin grieta | https://doi.org/10.5281/zenodo.21509581 | 4.69897 | 1102 | TRUE | FABEST: clasificacion previa no validada para inclusion | 4.69897 | 2.767256
FAB029_1E+5 | FABEST | 42CrMo4+QT | FAB029 | Axial | Unnotched hourglass bar | -1 | 511.5103 | 0 | 152 | 100000 | 0 |  |  | evento ambiguo: sin grieta | https://doi.org/10.5281/zenodo.21509581 | 5 | 1103 | TRUE | FABEST: clasificacion previa no validada para inclusion | 5 | 2.708854
FAB029_2E+5 | FABEST | 42CrMo4+QT | FAB029 | Axial | Unnotched hourglass bar | -1 | 437.8858 | 0 | 152 | 200000 | 0 |  |  | evento ambiguo: sin grieta | https://doi.org/10.5281/zenodo.21509581 | 5.30103 | 1104 | TRUE | FABEST: clasificacion previa no validada para inclusion | 5.30103 | 2.641361
FAB029_5E+5 | FABEST | 42CrMo4+QT | FAB029 | Axial | Unnotched hourglass bar | -1 | 340.5596 | 0 | 152 | 500000 | 0 |  |  | evento ambiguo: sin grieta | https://doi.org/10.5281/zenodo.21509581 | 5.69897 | 1105 | TRUE | FABEST: clasificacion previa no validada para inclusion | 5.69897 | 2.532193
FAB029_1E+6 | FABEST | 42CrMo4+QT | FAB029 | Axial | Unnotched hourglass bar | -1 | 266.9351 | 0 | 152 | 1000000 | 0 |  |  | evento ambiguo: sin grieta | https://doi.org/10.5281/zenodo.21509581 | 6 | 1106 | TRUE | FABEST: clasificacion previa no validada para inclusion | 6 | 2.426406
FAB029_2E+6 | FABEST | 42CrMo4+QT | FAB029 | Axial | Unnotched hourglass bar | -1 | 193.3107 | 0 | 152 | 2000000 | 0 |  |  | evento ambiguo: sin grieta | https://doi.org/10.5281/zenodo.21509581 | 6.30103 | 1107 | TRUE | FABEST: clasificacion previa no validada para inclusion | 6.30103 | 2.286256
FAB029_5E+6 | FABEST | 42CrMo4+QT | FAB029 | Axial | Unnotched hourglass bar | -1 | 95.98444 | 0 | 152 | 5000000 | 0 |  |  | evento ambiguo: sin grieta | https://doi.org/10.5281/zenodo.21509581 | 6.69897 | 1108 | TRUE | FABEST: clasificacion previa no validada para inclusion | 6.69897 | 1.982201
FAB029_1E+7 | FABEST | 42CrMo4+QT | FAB029 | Axial | Unnotched hourglass bar | -1 | 22.35999 | 0 | 152 | 10000000 | 0 |  |  | evento ambiguo: sin grieta | https://doi.org/10.5281/zenodo.21509581 | 7 | 1109 | TRUE | FABEST: clasificacion previa no validada para inclusion | 7 | 1.349472
FAB035_3 | FABEST | 42CrMo4+QT | FAB035 | Axial | Unnotched hourglass bar | -1 | 610 | 0 | 152 | 28353 | 1 | finished | Crack 4 mm from cetner | INCLUIR | https://doi.org/10.5281/zenodo.21509581 | 4.452599 | 1110 | TRUE | SELECCION_PRELIMINAR | 4.452599 | 2.78533
FAB035_4 | FABEST | 42CrMo4+QT | FAB035 | Axial | Unnotched hourglass bar | -1 | 580 | 0 | 152 | 141996 | 1 | finished | Crack in the center | INCLUIR | https://doi.org/10.5281/zenodo.21509581 | 5.1522761 | 1111 | TRUE | SELECCION_PRELIMINAR | 5.152276 | 2.763428
FAB035_6 | FABEST | 42CrMo4+QT | FAB035 | Axial | Unnotched hourglass bar | -1 | 550 | 0 | 152 | 230423 | 1 | finished | Crack in the center | INCLUIR | https://doi.org/10.5281/zenodo.21509581 | 5.3625258 | 1112 | TRUE | SELECCION_PRELIMINAR | 5.362526 | 2.740363
FAB035_7 | FABEST | 42CrMo4+QT | FAB035 | Axial | Unnotched hourglass bar | -1 | 450 | 0 | 152 | 647059 | 0 | interrupted | Broken 3rd thread | INCLUIR | https://doi.org/10.5281/zenodo.21509581 | 5.8109439 | 1113 | TRUE | SELECCION_PRELIMINAR | 5.810944 | 2.653213
FAB035_1 | FABEST | 42CrMo4+QT | FAB035 | Axial | Unnotched hourglass bar | -1 | 460 | 0 | 152 | 738539 | 0 | interrupted | Crack in the 4th thread | INCLUIR | https://doi.org/10.5281/zenodo.21509581 | 5.8683734 | 1114 | TRUE | SELECCION_PRELIMINAR | 5.868373 | 2.662758
FAB035_5 | FABEST | 42CrMo4+QT | FAB035 | Axial | Unnotched hourglass bar | -1 | 520 | 0 | 152 | 1017278 | 0 | interrupted | Crack in some threads | INCLUIR | https://doi.org/10.5281/zenodo.21509581 | 6.0074397 | 1115 | TRUE | SELECCION_PRELIMINAR | 6.00744 | 2.716003
FAB035_8 | FABEST | 42CrMo4+QT | FAB035 | Axial | Unnotched hourglass bar | -1 | 430 | 0 | 152 | 1649124 | 0 | interrupted | Broken 3rd and 4th thread | INCLUIR | https://doi.org/10.5281/zenodo.21509581 | 6.2172533 | 1116 | TRUE | SELECCION_PRELIMINAR | 6.217253 | 2.633468
FAB035_11 | FABEST | 42CrMo4+QT | FAB035 | Axial | Unnotched hourglass bar | -1 | 480 | 0 | 152 | 1973019 | 0 | interrupted | Broken in the thread (2 pieces) | INCLUIR | https://doi.org/10.5281/zenodo.21509581 | 6.2951313 | 1117 | TRUE | SELECCION_PRELIMINAR | 6.295131 | 2.681241
FAB035_9 | FABEST | 42CrMo4+QT | FAB035 | Axial | Unnotched hourglass bar | -1 | 410 | 0 | 152 | 3497006 | 0 | interrupted | Broken 4th and 5th thread, crack 7 mm from center | INCLUIR | https://doi.org/10.5281/zenodo.21509581 | 6.5436964 | 1118 | TRUE | SELECCION_PRELIMINAR | 6.543696 | 2.612784
FAB035_1E+3 | FABEST | 42CrMo4+QT | FAB035 | Axial | Unnotched hourglass bar | -1 | 727.4785 | 0 | 152 | 1000 | 0 |  |  | evento ambiguo: sin grieta | https://doi.org/10.5281/zenodo.21509581 | 3 | 1119 | TRUE | FABEST: clasificacion previa no validada para inclusion | 3 | 2.86182
FAB035_2E+3 | FABEST | 42CrMo4+QT | FAB035 | Axial | Unnotched hourglass bar | -1 | 702.8637 | 0 | 152 | 2000 | 0 |  |  | evento ambiguo: sin grieta | https://doi.org/10.5281/zenodo.21509581 | 3.30103 | 1120 | TRUE | FABEST: clasificacion previa no validada para inclusion | 3.30103 | 2.846871
FAB035_5E+3 | FABEST | 42CrMo4+QT | FAB035 | Axial | Unnotched hourglass bar | -1 | 671.5981 | 0 | 152 | 5000 | 0 |  |  | evento ambiguo: sin grieta | https://doi.org/10.5281/zenodo.21509581 | 3.69897 | 1121 | TRUE | FABEST: clasificacion previa no validada para inclusion | 3.69897 | 2.827109
FAB035_1E+4 | FABEST | 42CrMo4+QT | FAB035 | Axial | Unnotched hourglass bar | -1 | 648.874 | 0 | 152 | 10000 | 0 |  |  | evento ambiguo: sin grieta | https://doi.org/10.5281/zenodo.21509581 | 4 | 1122 | TRUE | FABEST: clasificacion previa no validada para inclusion | 4 | 2.81216
FAB035_2E+4 | FABEST | 42CrMo4+QT | FAB035 | Axial | Unnotched hourglass bar | -1 | 626.9188 | 0 | 152 | 20000 | 0 |  |  | evento ambiguo: sin grieta | https://doi.org/10.5281/zenodo.21509581 | 4.30103 | 1123 | TRUE | FABEST: clasificacion previa no validada para inclusion | 4.30103 | 2.797211
FAB035_5E+4 | FABEST | 42CrMo4+QT | FAB035 | Axial | Unnotched hourglass bar | -1 | 599.0315 | 0 | 152 | 50000 | 0 |  |  | evento ambiguo: sin grieta | https://doi.org/10.5281/zenodo.21509581 | 4.69897 | 1124 | TRUE | FABEST: clasificacion previa no validada para inclusion | 4.69897 | 2.77745
FAB035_1E+5 | FABEST | 42CrMo4+QT | FAB035 | Axial | Unnotched hourglass bar | -1 | 578.7627 | 0 | 152 | 100000 | 0 |  |  | evento ambiguo: sin grieta | https://doi.org/10.5281/zenodo.21509581 | 5 | 1125 | TRUE | FABEST: clasificacion previa no validada para inclusion | 5 | 2.762501
FAB035_2E+5 | FABEST | 42CrMo4+QT | FAB035 | Axial | Unnotched hourglass bar | -1 | 559.1798 | 0 | 152 | 200000 | 0 |  |  | evento ambiguo: sin grieta | https://doi.org/10.5281/zenodo.21509581 | 5.30103 | 1126 | TRUE | FABEST: clasificacion previa no validada para inclusion | 5.30103 | 2.747551
FAB035_5E+5 | FABEST | 42CrMo4+QT | FAB035 | Axial | Unnotched hourglass bar | -1 | 534.3057 | 0 | 152 | 500000 | 0 |  |  | evento ambiguo: sin grieta | https://doi.org/10.5281/zenodo.21509581 | 5.69897 | 1127 | TRUE | FABEST: clasificacion previa no validada para inclusion | 5.69897 | 2.72779
FAB035_1E+6 | FABEST | 42CrMo4+QT | FAB035 | Axial | Unnotched hourglass bar | -1 | 516.227 | 0 | 152 | 1000000 | 0 |  |  | evento ambiguo: sin grieta | https://doi.org/10.5281/zenodo.21509581 | 6 | 1128 | TRUE | FABEST: clasificacion previa no validada para inclusion | 6 | 2.712841
FAB035_2E+6 | FABEST | 42CrMo4+QT | FAB035 | Axial | Unnotched hourglass bar | -1 | 498.76 | 0 | 152 | 2000000 | 0 |  |  | evento ambiguo: sin grieta | https://doi.org/10.5281/zenodo.21509581 | 6.30103 | 1129 | TRUE | FABEST: clasificacion previa no validada para inclusion | 6.30103 | 2.697892
FAB035_5E+6 | FABEST | 42CrMo4+QT | FAB035 | Axial | Unnotched hourglass bar | -1 | 476.5736 | 0 | 152 | 5000000 | 0 |  |  | evento ambiguo: sin grieta | https://doi.org/10.5281/zenodo.21509581 | 6.69897 | 1130 | TRUE | FABEST: clasificacion previa no validada para inclusion | 6.69897 | 2.67813
FAB035_1E+7 | FABEST | 42CrMo4+QT | FAB035 | Axial | Unnotched hourglass bar | -1 | 460.4483 | 0 | 152 | 10000000 | 0 |  |  | evento ambiguo: sin grieta | https://doi.org/10.5281/zenodo.21509581 | 7 | 1131 | TRUE | FABEST: clasificacion previa no validada para inclusion | 7 | 2.663181
FAB035_2E+7 | FABEST | 42CrMo4+QT | FAB035 | Axial | Unnotched hourglass bar | -1 | 444.8687 | 0 | 152 | 20000000 | 0 |  |  | evento ambiguo: sin grieta | https://doi.org/10.5281/zenodo.21509581 | 7.30103 | 1132 | TRUE | FABEST: clasificacion previa no validada para inclusion | 7.30103 | 2.648232
FAB035_5E+7 | FABEST | 42CrMo4+QT | FAB035 | Axial | Unnotched hourglass bar | -1 | 425.0795 | 0 | 152 | 50000000 | 0 |  |  | evento ambiguo: sin grieta | https://doi.org/10.5281/zenodo.21509581 | 7.69897 | 1133 | TRUE | FABEST: clasificacion previa no validada para inclusion | 7.69897 | 2.62847
FAB035_1E+8 | FABEST | 42CrMo4+QT | FAB035 | Axial | Unnotched hourglass bar | -1 | 410.6966 | 0 | 152 | 100000000 | 0 |  |  | evento ambiguo: sin grieta | https://doi.org/10.5281/zenodo.21509581 | 8 | 1134 | TRUE | FABEST: clasificacion previa no validada para inclusion | 8 | 2.613521
FAB035_1E+3 | FABEST | 42CrMo4+QT | FAB035 | Axial | Unnotched hourglass bar | -1 | 626.6328 | 0 | 152 | 1000 | 0 |  |  | evento ambiguo: sin grieta | https://doi.org/10.5281/zenodo.21509581 | 3 | 1135 | TRUE | FABEST: clasificacion previa no validada para inclusion | 3 | 2.797013
FAB035_2E+3 | FABEST | 42CrMo4+QT | FAB035 | Axial | Unnotched hourglass bar | -1 | 625.8935 | 0 | 152 | 2000 | 0 |  |  | evento ambiguo: sin grieta | https://doi.org/10.5281/zenodo.21509581 | 3.30103 | 1136 | TRUE | FABEST: clasificacion previa no validada para inclusion | 3.30103 | 2.7965
FAB035_5E+3 | FABEST | 42CrMo4+QT | FAB035 | Axial | Unnotched hourglass bar | -1 | 623.7504 | 0 | 152 | 5000 | 0 |  |  | evento ambiguo: sin grieta | https://doi.org/10.5281/zenodo.21509581 | 3.69897 | 1137 | TRUE | FABEST: clasificacion previa no validada para inclusion | 3.69897 | 2.795011
FAB035_1E+4 | FABEST | 42CrMo4+QT | FAB035 | Axial | Unnotched hourglass bar | -1 | 620.4055 | 0 | 152 | 10000 | 0 |  |  | evento ambiguo: sin grieta | https://doi.org/10.5281/zenodo.21509581 | 4 | 1138 | TRUE | FABEST: clasificacion previa no validada para inclusion | 4 | 2.792676
FAB035_2E+4 | FABEST | 42CrMo4+QT | FAB035 | Axial | Unnotched hourglass bar | -1 | 614.4275 | 0 | 152 | 20000 | 0 |  |  | evento ambiguo: sin grieta | https://doi.org/10.5281/zenodo.21509581 | 4.30103 | 1139 | TRUE | FABEST: clasificacion previa no validada para inclusion | 4.30103 | 2.788471
FAB035_5E+4 | FABEST | 42CrMo4+QT | FAB035 | Axial | Unnotched hourglass bar | -1 | 600.4184 | 0 | 152 | 50000 | 0 |  |  | evento ambiguo: sin grieta | https://doi.org/10.5281/zenodo.21509581 | 4.69897 | 1140 | TRUE | FABEST: clasificacion previa no validada para inclusion | 4.69897 | 2.778454
FAB035_1E+5 | FABEST | 42CrMo4+QT | FAB035 | Axial | Unnotched hourglass bar | -1 | 584.3652 | 0 | 152 | 100000 | 0 |  |  | evento ambiguo: sin grieta | https://doi.org/10.5281/zenodo.21509581 | 5 | 1141 | TRUE | FABEST: clasificacion previa no validada para inclusion | 5 | 2.766684
FAB035_2E+5 | FABEST | 42CrMo4+QT | FAB035 | Axial | Unnotched hourglass bar | -1 | 564.2237 | 0 | 152 | 200000 | 0 |  |  | evento ambiguo: sin grieta | https://doi.org/10.5281/zenodo.21509581 | 5.30103 | 1142 | TRUE | FABEST: clasificacion previa no validada para inclusion | 5.30103 | 2.751451
FAB035_5E+5 | FABEST | 42CrMo4+QT | FAB035 | Axial | Unnotched hourglass bar | -1 | 533.8289 | 0 | 152 | 500000 | 0 |  |  | evento ambiguo: sin grieta | https://doi.org/10.5281/zenodo.21509581 | 5.69897 | 1143 | TRUE | FABEST: clasificacion previa no validada para inclusion | 5.69897 | 2.727402
FAB035_1E+6 | FABEST | 42CrMo4+QT | FAB035 | Axial | Unnotched hourglass bar | -1 | 509.8162 | 0 | 152 | 1000000 | 0 |  |  | evento ambiguo: sin grieta | https://doi.org/10.5281/zenodo.21509581 | 6 | 1144 | TRUE | FABEST: clasificacion previa no validada para inclusion | 6 | 2.707414
FAB035_2E+6 | FABEST | 42CrMo4+QT | FAB035 | Axial | Unnotched hourglass bar | -1 | 485.966 | 0 | 152 | 2000000 | 0 |  |  | evento ambiguo: sin grieta | https://doi.org/10.5281/zenodo.21509581 | 6.30103 | 1145 | TRUE | FABEST: clasificacion previa no validada para inclusion | 6.30103 | 2.686606
FAB035_5E+6 | FABEST | 42CrMo4+QT | FAB035 | Axial | Unnotched hourglass bar | -1 | 455.4798 | 0 | 152 | 5000000 | 0 |  |  | evento ambiguo: sin grieta | https://doi.org/10.5281/zenodo.21509581 | 6.69897 | 1146 | TRUE | FABEST: clasificacion previa no validada para inclusion | 6.69897 | 2.658469
FAB035_1E+7 | FABEST | 42CrMo4+QT | FAB035 | Axial | Unnotched hourglass bar | -1 | 433.4683 | 0 | 152 | 10000000 | 0 |  |  | evento ambiguo: sin grieta | https://doi.org/10.5281/zenodo.21509581 | 7 | 1147 | TRUE | FABEST: clasificacion previa no validada para inclusion | 7 | 2.636957
FAB035_2E+7 | FABEST | 42CrMo4+QT | FAB035 | Axial | Unnotched hourglass bar | -1 | 412.4375 | 0 | 152 | 20000000 | 0 |  |  | evento ambiguo: sin grieta | https://doi.org/10.5281/zenodo.21509581 | 7.30103 | 1148 | TRUE | FABEST: clasificacion previa no validada para inclusion | 7.30103 | 2.615358
FAB035_5E+7 | FABEST | 42CrMo4+QT | FAB035 | Axial | Unnotched hourglass bar | -1 | 386.1486 | 0 | 152 | 50000000 | 0 |  |  | evento ambiguo: sin grieta | https://doi.org/10.5281/zenodo.21509581 | 7.69897 | 1149 | TRUE | FABEST: clasificacion previa no validada para inclusion | 7.69897 | 2.586754
FAB035_1E+8 | FABEST | 42CrMo4+QT | FAB035 | Axial | Unnotched hourglass bar | -1 | 367.3825 | 0 | 152 | 100000000 | 0 |  |  | evento ambiguo: sin grieta | https://doi.org/10.5281/zenodo.21509581 | 8 | 1150 | TRUE | FABEST: clasificacion previa no validada para inclusion | 8 | 2.565118
FAB035_1E+3 | FABEST | 42CrMo4+QT | FAB035 | Axial | Unnotched hourglass bar | -1 | 711.1622 | 0 | 152 | 1000 | 0 |  |  | evento ambiguo: sin grieta | https://doi.org/10.5281/zenodo.21509581 | 3 | 1151 | TRUE | FABEST: clasificacion previa no validada para inclusion | 3 | 2.851969
FAB035_2E+3 | FABEST | 42CrMo4+QT | FAB035 | Axial | Unnotched hourglass bar | -1 | 691.3125 | 0 | 152 | 2000 | 0 |  |  | evento ambiguo: sin grieta | https://doi.org/10.5281/zenodo.21509581 | 3.30103 | 1152 | TRUE | FABEST: clasificacion previa no validada para inclusion | 3.30103 | 2.839674
FAB035_5E+3 | FABEST | 42CrMo4+QT | FAB035 | Axial | Unnotched hourglass bar | -1 | 665.0726 | 0 | 152 | 5000 | 0 |  |  | evento ambiguo: sin grieta | https://doi.org/10.5281/zenodo.21509581 | 3.69897 | 1153 | TRUE | FABEST: clasificacion previa no validada para inclusion | 3.69897 | 2.822869
FAB035_1E+4 | FABEST | 42CrMo4+QT | FAB035 | Axial | Unnotched hourglass bar | -1 | 645.2228 | 0 | 152 | 10000 | 0 |  |  | evento ambiguo: sin grieta | https://doi.org/10.5281/zenodo.21509581 | 4 | 1154 | TRUE | FABEST: clasificacion previa no validada para inclusion | 4 | 2.80971
FAB035_2E+4 | FABEST | 42CrMo4+QT | FAB035 | Axial | Unnotched hourglass bar | -1 | 625.3731 | 0 | 152 | 20000 | 0 |  |  | evento ambiguo: sin grieta | https://doi.org/10.5281/zenodo.21509581 | 4.30103 | 1155 | TRUE | FABEST: clasificacion previa no validada para inclusion | 4.30103 | 2.796139
FAB035_5E+4 | FABEST | 42CrMo4+QT | FAB035 | Axial | Unnotched hourglass bar | -1 | 599.1332 | 0 | 152 | 50000 | 0 |  |  | evento ambiguo: sin grieta | https://doi.org/10.5281/zenodo.21509581 | 4.69897 | 1156 | TRUE | FABEST: clasificacion previa no validada para inclusion | 4.69897 | 2.777523
FAB035_1E+5 | FABEST | 42CrMo4+QT | FAB035 | Axial | Unnotched hourglass bar | -1 | 579.2835 | 0 | 152 | 100000 | 0 |  |  | evento ambiguo: sin grieta | https://doi.org/10.5281/zenodo.21509581 | 5 | 1157 | TRUE | FABEST: clasificacion previa no validada para inclusion | 5 | 2.762891
FAB035_2E+5 | FABEST | 42CrMo4+QT | FAB035 | Axial | Unnotched hourglass bar | -1 | 559.4338 | 0 | 152 | 200000 | 0 |  |  | evento ambiguo: sin grieta | https://doi.org/10.5281/zenodo.21509581 | 5.30103 | 1158 | TRUE | FABEST: clasificacion previa no validada para inclusion | 5.30103 | 2.747749
FAB035_5E+5 | FABEST | 42CrMo4+QT | FAB035 | Axial | Unnotched hourglass bar | -1 | 533.1938 | 0 | 152 | 500000 | 0 |  |  | evento ambiguo: sin grieta | https://doi.org/10.5281/zenodo.21509581 | 5.69897 | 1159 | TRUE | FABEST: clasificacion previa no validada para inclusion | 5.69897 | 2.726885
FAB035_1E+6 | FABEST | 42CrMo4+QT | FAB035 | Axial | Unnotched hourglass bar | -1 | 513.3441 | 0 | 152 | 1000000 | 0 |  |  | evento ambiguo: sin grieta | https://doi.org/10.5281/zenodo.21509581 | 6 | 1160 | TRUE | FABEST: clasificacion previa no validada para inclusion | 6 | 2.710409
FAB035_2E+6 | FABEST | 42CrMo4+QT | FAB035 | Axial | Unnotched hourglass bar | -1 | 493.4944 | 0 | 152 | 2000000 | 0 |  |  | evento ambiguo: sin grieta | https://doi.org/10.5281/zenodo.21509581 | 6.30103 | 1161 | TRUE | FABEST: clasificacion previa no validada para inclusion | 6.30103 | 2.693282
FAB035_5E+6 | FABEST | 42CrMo4+QT | FAB035 | Axial | Unnotched hourglass bar | -1 | 467.2545 | 0 | 152 | 5000000 | 0 |  |  | evento ambiguo: sin grieta | https://doi.org/10.5281/zenodo.21509581 | 6.69897 | 1162 | TRUE | FABEST: clasificacion previa no validada para inclusion | 6.69897 | 2.669553
FAB035_1E+7 | FABEST | 42CrMo4+QT | FAB035 | Axial | Unnotched hourglass bar | -1 | 447.4047 | 0 | 152 | 10000000 | 0 |  |  | evento ambiguo: sin grieta | https://doi.org/10.5281/zenodo.21509581 | 7 | 1163 | TRUE | FABEST: clasificacion previa no validada para inclusion | 7 | 2.650701
FAB035_2E+7 | FABEST | 42CrMo4+QT | FAB035 | Axial | Unnotched hourglass bar | -1 | 427.555 | 0 | 152 | 20000000 | 0 |  |  | evento ambiguo: sin grieta | https://doi.org/10.5281/zenodo.21509581 | 7.30103 | 1164 | TRUE | FABEST: clasificacion previa no validada para inclusion | 7.30103 | 2.630992
FAB035_5E+7 | FABEST | 42CrMo4+QT | FAB035 | Axial | Unnotched hourglass bar | -1 | 401.3151 | 0 | 152 | 50000000 | 0 |  |  | evento ambiguo: sin grieta | https://doi.org/10.5281/zenodo.21509581 | 7.69897 | 1165 | TRUE | FABEST: clasificacion previa no validada para inclusion | 7.69897 | 2.603486
FAB035_1E+8 | FABEST | 42CrMo4+QT | FAB035 | Axial | Unnotched hourglass bar | -1 | 381.4654 | 0 | 152 | 100000000 | 0 |  |  | evento ambiguo: sin grieta | https://doi.org/10.5281/zenodo.21509581 | 8 | 1166 | TRUE | FABEST: clasificacion previa no validada para inclusion | 8 | 2.581455
FAB036_3 | FABEST | 42CrMo4+QT | FAB036 | Axial | Unnotched hourglass bar | -1 | 610 | 0 | 152 | 36714 | 1 | finished | No visible crack | INCLUIR | https://doi.org/10.5281/zenodo.21509581 | 4.5648317 | 1167 | TRUE | SELECCION_PRELIMINAR | 4.564832 | 2.78533
FAB036_2 | FABEST | 42CrMo4+QT | FAB036 | Axial | Unnotched hourglass bar | -1 | 580 | 0 | 152 | 90771 | 1 | finished | Crack in the center | INCLUIR | https://doi.org/10.5281/zenodo.21509581 | 4.9579471 | 1168 | TRUE | SELECCION_PRELIMINAR | 4.957947 | 2.763428
FAB036_6 | FABEST | 42CrMo4+QT | FAB036 | Axial | Unnotched hourglass bar | -1 | 550 | 0 | 152 | 192391 | 1 | finished | Crack in the center | INCLUIR | https://doi.org/10.5281/zenodo.21509581 | 5.2841848 | 1169 | TRUE | SELECCION_PRELIMINAR | 5.284185 | 2.740363
FAB036_8 | FABEST | 42CrMo4+QT | FAB036 | Axial | Unnotched hourglass bar | -1 | 430 | 0 | 152 | 400904 | 0 | interrupted | Broken 4th thread | INCLUIR | https://doi.org/10.5281/zenodo.21509581 | 5.6030404 | 1170 | TRUE | SELECCION_PRELIMINAR | 5.60304 | 2.633468
FAB036_1 | FABEST | 42CrMo4+QT | FAB036 | Axial | Unnotched hourglass bar | -1 | 450 | 0 | 152 | 439452 | 1 | finished | Crack in the center | INCLUIR | https://doi.org/10.5281/zenodo.21509581 | 5.6429114 | 1171 | TRUE | SELECCION_PRELIMINAR | 5.642911 | 2.653213
FAB036_4 | FABEST | 42CrMo4+QT | FAB036 | Axial | Unnotched hourglass bar | -1 | 520 | 0 | 152 | 478255 | 1 | finished | Crack in the center | INCLUIR | https://doi.org/10.5281/zenodo.21509581 | 5.6796595 | 1172 | TRUE | SELECCION_PRELIMINAR | 5.67966 | 2.716003
FAB036_10 | FABEST | 42CrMo4+QT | FAB036 | Axial | Unnotched hourglass bar | -1 | 480 | 0 | 152 | 814588 | 1 | finished | Crack in the center | INCLUIR | https://doi.org/10.5281/zenodo.21509581 | 5.910938 | 1173 | TRUE | SELECCION_PRELIMINAR | 5.910938 | 2.681241
FAB036_9 | FABEST | 42CrMo4+QT | FAB036 | Axial | Unnotched hourglass bar | -1 | 415 | 0 | 152 | 1868255 | 1 | finished |  | INCLUIR | https://doi.org/10.5281/zenodo.21509581 | 6.2714362 | 1174 | TRUE | Evento ambiguo; revisar fuente FABEST | 6.271436 | 2.618048
FAB036_7 | FABEST | 42CrMo4+QT | FAB036 | Axial | Unnotched hourglass bar | -1 | 460 | 0 | 152 | 2581659 | 0 | interrupted | Broken 2nd thread | INCLUIR | https://doi.org/10.5281/zenodo.21509581 | 6.4118989 | 1175 | TRUE | SELECCION_PRELIMINAR | 6.411899 | 2.662758
FAB036_1E+3 | FABEST | 42CrMo4+QT | FAB036 | Axial | Unnotched hourglass bar | -1 | 966.856 | 0 | 152 | 1000 | 0 |  |  | evento ambiguo: sin grieta | https://doi.org/10.5281/zenodo.21509581 | 3 | 1176 | TRUE | FABEST: clasificacion previa no validada para inclusion | 3 | 2.985362
FAB036_2E+3 | FABEST | 42CrMo4+QT | FAB036 | Axial | Unnotched hourglass bar | -1 | 894.6013 | 0 | 152 | 2000 | 0 |  |  | evento ambiguo: sin grieta | https://doi.org/10.5281/zenodo.21509581 | 3.30103 | 1177 | TRUE | FABEST: clasificacion previa no validada para inclusion | 3.30103 | 2.95163
FAB036_5E+3 | FABEST | 42CrMo4+QT | FAB036 | Axial | Unnotched hourglass bar | -1 | 807.3054 | 0 | 152 | 5000 | 0 |  |  | evento ambiguo: sin grieta | https://doi.org/10.5281/zenodo.21509581 | 3.69897 | 1178 | TRUE | FABEST: clasificacion previa no validada para inclusion | 3.69897 | 2.907038
FAB036_1E+4 | FABEST | 42CrMo4+QT | FAB036 | Axial | Unnotched hourglass bar | -1 | 746.9742 | 0 | 152 | 10000 | 0 |  |  | evento ambiguo: sin grieta | https://doi.org/10.5281/zenodo.21509581 | 4 | 1179 | TRUE | FABEST: clasificacion previa no validada para inclusion | 4 | 2.873306
FAB036_2E+4 | FABEST | 42CrMo4+QT | FAB036 | Axial | Unnotched hourglass bar | -1 | 691.1516 | 0 | 152 | 20000 | 0 |  |  | evento ambiguo: sin grieta | https://doi.org/10.5281/zenodo.21509581 | 4.30103 | 1180 | TRUE | FABEST: clasificacion previa no validada para inclusion | 4.30103 | 2.839573
FAB036_5E+4 | FABEST | 42CrMo4+QT | FAB036 | Axial | Unnotched hourglass bar | -1 | 623.7085 | 0 | 152 | 50000 | 0 |  |  | evento ambiguo: sin grieta | https://doi.org/10.5281/zenodo.21509581 | 4.69897 | 1181 | TRUE | FABEST: clasificacion previa no validada para inclusion | 4.69897 | 2.794982
FAB036_1E+5 | FABEST | 42CrMo4+QT | FAB036 | Axial | Unnotched hourglass bar | -1 | 577.0977 | 0 | 152 | 100000 | 0 |  |  | evento ambiguo: sin grieta | https://doi.org/10.5281/zenodo.21509581 | 5 | 1182 | TRUE | FABEST: clasificacion previa no validada para inclusion | 5 | 2.761249
FAB036_2E+5 | FABEST | 42CrMo4+QT | FAB036 | Axial | Unnotched hourglass bar | -1 | 533.9703 | 0 | 152 | 200000 | 0 |  |  | evento ambiguo: sin grieta | https://doi.org/10.5281/zenodo.21509581 | 5.30103 | 1183 | TRUE | FABEST: clasificacion previa no validada para inclusion | 5.30103 | 2.727517
FAB036_5E+5 | FABEST | 42CrMo4+QT | FAB036 | Axial | Unnotched hourglass bar | -1 | 481.8651 | 0 | 152 | 500000 | 0 |  |  | evento ambiguo: sin grieta | https://doi.org/10.5281/zenodo.21509581 | 5.69897 | 1184 | TRUE | FABEST: clasificacion previa no validada para inclusion | 5.69897 | 2.682925
FAB036_1E+6 | FABEST | 42CrMo4+QT | FAB036 | Axial | Unnotched hourglass bar | -1 | 445.8545 | 0 | 152 | 1000000 | 0 |  |  | evento ambiguo: sin grieta | https://doi.org/10.5281/zenodo.21509581 | 6 | 1185 | TRUE | FABEST: clasificacion previa no validada para inclusion | 6 | 2.649193
FAB036_2E+6 | FABEST | 42CrMo4+QT | FAB036 | Axial | Unnotched hourglass bar | -1 | 412.5351 | 0 | 152 | 2000000 | 0 |  |  | evento ambiguo: sin grieta | https://doi.org/10.5281/zenodo.21509581 | 6.30103 | 1186 | TRUE | FABEST: clasificacion previa no validada para inclusion | 6.30103 | 2.615461
FAB036_5E+6 | FABEST | 42CrMo4+QT | FAB036 | Axial | Unnotched hourglass bar | -1 | 372.2796 | 0 | 152 | 5000000 | 0 |  |  | evento ambiguo: sin grieta | https://doi.org/10.5281/zenodo.21509581 | 6.69897 | 1187 | TRUE | FABEST: clasificacion previa no validada para inclusion | 6.69897 | 2.570869
FAB036_1E+7 | FABEST | 42CrMo4+QT | FAB036 | Axial | Unnotched hourglass bar | -1 | 344.4585 | 0 | 152 | 10000000 | 0 |  |  | evento ambiguo: sin grieta | https://doi.org/10.5281/zenodo.21509581 | 7 | 1188 | TRUE | FABEST: clasificacion previa no validada para inclusion | 7 | 2.537137
FAB036_2E+7 | FABEST | 42CrMo4+QT | FAB036 | Axial | Unnotched hourglass bar | -1 | 318.7166 | 0 | 152 | 20000000 | 0 |  |  | evento ambiguo: sin grieta | https://doi.org/10.5281/zenodo.21509581 | 7.30103 | 1189 | TRUE | FABEST: clasificacion previa no validada para inclusion | 7.30103 | 2.503405
FAB036_5E+7 | FABEST | 42CrMo4+QT | FAB036 | Axial | Unnotched hourglass bar | -1 | 287.616 | 0 | 152 | 50000000 | 0 |  |  | evento ambiguo: sin grieta | https://doi.org/10.5281/zenodo.21509581 | 7.69897 | 1190 | TRUE | FABEST: clasificacion previa no validada para inclusion | 7.69897 | 2.458813
FAB036_1E+8 | FABEST | 42CrMo4+QT | FAB036 | Axial | Unnotched hourglass bar | -1 | 266.122 | 0 | 152 | 100000000 | 0 |  |  | evento ambiguo: sin grieta | https://doi.org/10.5281/zenodo.21509581 | 8 | 1191 | TRUE | FABEST: clasificacion previa no validada para inclusion | 8 | 2.425081
FAB036_1E+3 | FABEST | 42CrMo4+QT | FAB036 | Axial | Unnotched hourglass bar | -1 | 644.604 | 0 | 152 | 1000 | 0 |  |  | evento ambiguo: sin grieta | https://doi.org/10.5281/zenodo.21509581 | 3 | 1192 | TRUE | FABEST: clasificacion previa no validada para inclusion | 3 | 2.809293
FAB036_2E+3 | FABEST | 42CrMo4+QT | FAB036 | Axial | Unnotched hourglass bar | -1 | 643.5645 | 0 | 152 | 2000 | 0 |  |  | evento ambiguo: sin grieta | https://doi.org/10.5281/zenodo.21509581 | 3.30103 | 1193 | TRUE | FABEST: clasificacion previa no validada para inclusion | 3.30103 | 2.808592
FAB036_5E+3 | FABEST | 42CrMo4+QT | FAB036 | Axial | Unnotched hourglass bar | -1 | 640.504 | 0 | 152 | 5000 | 0 |  |  | evento ambiguo: sin grieta | https://doi.org/10.5281/zenodo.21509581 | 3.69897 | 1194 | TRUE | FABEST: clasificacion previa no validada para inclusion | 3.69897 | 2.806522
FAB036_1E+4 | FABEST | 42CrMo4+QT | FAB036 | Axial | Unnotched hourglass bar | -1 | 635.5883 | 0 | 152 | 10000 | 0 |  |  | evento ambiguo: sin grieta | https://doi.org/10.5281/zenodo.21509581 | 4 | 1195 | TRUE | FABEST: clasificacion previa no validada para inclusion | 4 | 2.803176
FAB036_2E+4 | FABEST | 42CrMo4+QT | FAB036 | Axial | Unnotched hourglass bar | -1 | 626.3963 | 0 | 152 | 20000 | 0 |  |  | evento ambiguo: sin grieta | https://doi.org/10.5281/zenodo.21509581 | 4.30103 | 1196 | TRUE | FABEST: clasificacion previa no validada para inclusion | 4.30103 | 2.796849
FAB036_5E+4 | FABEST | 42CrMo4+QT | FAB036 | Axial | Unnotched hourglass bar | -1 | 603.0438 | 0 | 152 | 50000 | 0 |  |  | evento ambiguo: sin grieta | https://doi.org/10.5281/zenodo.21509581 | 4.69897 | 1197 | TRUE | FABEST: clasificacion previa no validada para inclusion | 4.69897 | 2.780349
FAB036_1E+5 | FABEST | 42CrMo4+QT | FAB036 | Axial | Unnotched hourglass bar | -1 | 574.0995 | 0 | 152 | 100000 | 0 |  |  | evento ambiguo: sin grieta | https://doi.org/10.5281/zenodo.21509581 | 5 | 1198 | TRUE | FABEST: clasificacion previa no validada para inclusion | 5 | 2.758987
FAB036_2E+5 | FABEST | 42CrMo4+QT | FAB036 | Axial | Unnotched hourglass bar | -1 | 537.2063 | 0 | 152 | 200000 | 0 |  |  | evento ambiguo: sin grieta | https://doi.org/10.5281/zenodo.21509581 | 5.30103 | 1199 | TRUE | FABEST: clasificacion previa no validada para inclusion | 5.30103 | 2.730141
FAB036_5E+5 | FABEST | 42CrMo4+QT | FAB036 | Axial | Unnotched hourglass bar | -1 | 488.38 | 0 | 152 | 500000 | 0 |  |  | evento ambiguo: sin grieta | https://doi.org/10.5281/zenodo.21509581 | 5.69897 | 1200 | TRUE | FABEST: clasificacion previa no validada para inclusion | 5.69897 | 2.688758
FAB036_1E+6 | FABEST | 42CrMo4+QT | FAB036 | Axial | Unnotched hourglass bar | -1 | 460.4417 | 0 | 152 | 1000000 | 0 |  |  | evento ambiguo: sin grieta | https://doi.org/10.5281/zenodo.21509581 | 6 | 1201 | TRUE | FABEST: clasificacion previa no validada para inclusion | 6 | 2.663175
FAB036_2E+6 | FABEST | 42CrMo4+QT | FAB036 | Axial | Unnotched hourglass bar | -1 | 442.3086 | 0 | 152 | 2000000 | 0 |  |  | evento ambiguo: sin grieta | https://doi.org/10.5281/zenodo.21509581 | 6.30103 | 1202 | TRUE | FABEST: clasificacion previa no validada para inclusion | 6.30103 | 2.645725
FAB036_5E+6 | FABEST | 42CrMo4+QT | FAB036 | Axial | Unnotched hourglass bar | -1 | 429.5762 | 0 | 152 | 5000000 | 0 |  |  | evento ambiguo: sin grieta | https://doi.org/10.5281/zenodo.21509581 | 6.69897 | 1203 | TRUE | FABEST: clasificacion previa no validada para inclusion | 6.69897 | 2.63304
FAB036_1E+7 | FABEST | 42CrMo4+QT | FAB036 | Axial | Unnotched hourglass bar | -1 | 424.9611 | 0 | 152 | 10000000 | 0 |  |  | evento ambiguo: sin grieta | https://doi.org/10.5281/zenodo.21509581 | 7 | 1204 | TRUE | FABEST: clasificacion previa no validada para inclusion | 7 | 2.628349
FAB036_2E+7 | FABEST | 42CrMo4+QT | FAB036 | Axial | Unnotched hourglass bar | -1 | 422.5769 | 0 | 152 | 20000000 | 0 |  |  | evento ambiguo: sin grieta | https://doi.org/10.5281/zenodo.21509581 | 7.30103 | 1205 | TRUE | FABEST: clasificacion previa no validada para inclusion | 7.30103 | 2.625906
FAB036_5E+7 | FABEST | 42CrMo4+QT | FAB036 | Axial | Unnotched hourglass bar | -1 | 421.1208 | 0 | 152 | 50000000 | 0 |  |  | evento ambiguo: sin grieta | https://doi.org/10.5281/zenodo.21509581 | 7.69897 | 1206 | TRUE | FABEST: clasificacion previa no validada para inclusion | 7.69897 | 2.624407
FAB036_1E+8 | FABEST | 42CrMo4+QT | FAB036 | Axial | Unnotched hourglass bar | -1 | 420.6311 | 0 | 152 | 100000000 | 0 |  |  | evento ambiguo: sin grieta | https://doi.org/10.5281/zenodo.21509581 | 8 | 1207 | TRUE | FABEST: clasificacion previa no validada para inclusion | 8 | 2.623901
FAB036_1E+3 | FABEST | 42CrMo4+QT | FAB036 | Axial | Unnotched hourglass bar | -1 | 834.8952 | 0 | 152 | 1000 | 0 |  |  | evento ambiguo: sin grieta | https://doi.org/10.5281/zenodo.21509581 | 3 | 1208 | TRUE | FABEST: clasificacion previa no validada para inclusion | 3 | 2.921632
FAB036_2E+3 | FABEST | 42CrMo4+QT | FAB036 | Axial | Unnotched hourglass bar | -1 | 795.9574 | 0 | 152 | 2000 | 0 |  |  | evento ambiguo: sin grieta | https://doi.org/10.5281/zenodo.21509581 | 3.30103 | 1209 | TRUE | FABEST: clasificacion previa no validada para inclusion | 3.30103 | 2.90089
FAB036_5E+3 | FABEST | 42CrMo4+QT | FAB036 | Axial | Unnotched hourglass bar | -1 | 744.4846 | 0 | 152 | 5000 | 0 |  |  | evento ambiguo: sin grieta | https://doi.org/10.5281/zenodo.21509581 | 3.69897 | 1210 | TRUE | FABEST: clasificacion previa no validada para inclusion | 3.69897 | 2.871856
FAB036_1E+4 | FABEST | 42CrMo4+QT | FAB036 | Axial | Unnotched hourglass bar | -1 | 705.5469 | 0 | 152 | 10000 | 0 |  |  | evento ambiguo: sin grieta | https://doi.org/10.5281/zenodo.21509581 | 4 | 1211 | TRUE | FABEST: clasificacion previa no validada para inclusion | 4 | 2.848526
FAB036_2E+4 | FABEST | 42CrMo4+QT | FAB036 | Axial | Unnotched hourglass bar | -1 | 666.6091 | 0 | 152 | 20000 | 0 |  |  | evento ambiguo: sin grieta | https://doi.org/10.5281/zenodo.21509581 | 4.30103 | 1212 | TRUE | FABEST: clasificacion previa no validada para inclusion | 4.30103 | 2.823871
FAB036_5E+4 | FABEST | 42CrMo4+QT | FAB036 | Axial | Unnotched hourglass bar | -1 | 615.1363 | 0 | 152 | 50000 | 0 |  |  | evento ambiguo: sin grieta | https://doi.org/10.5281/zenodo.21509581 | 4.69897 | 1213 | TRUE | FABEST: clasificacion previa no validada para inclusion | 4.69897 | 2.788971
FAB036_1E+5 | FABEST | 42CrMo4+QT | FAB036 | Axial | Unnotched hourglass bar | -1 | 576.1985 | 0 | 152 | 100000 | 0 |  |  | evento ambiguo: sin grieta | https://doi.org/10.5281/zenodo.21509581 | 5 | 1214 | TRUE | FABEST: clasificacion previa no validada para inclusion | 5 | 2.760572
FAB036_2E+5 | FABEST | 42CrMo4+QT | FAB036 | Axial | Unnotched hourglass bar | -1 | 537.2608 | 0 | 152 | 200000 | 0 |  |  | evento ambiguo: sin grieta | https://doi.org/10.5281/zenodo.21509581 | 5.30103 | 1215 | TRUE | FABEST: clasificacion previa no validada para inclusion | 5.30103 | 2.730185
FAB036_5E+5 | FABEST | 42CrMo4+QT | FAB036 | Axial | Unnotched hourglass bar | -1 | 485.788 | 0 | 152 | 500000 | 0 |  |  | evento ambiguo: sin grieta | https://doi.org/10.5281/zenodo.21509581 | 5.69897 | 1216 | TRUE | FABEST: clasificacion previa no validada para inclusion | 5.69897 | 2.686447
FAB036_1E+6 | FABEST | 42CrMo4+QT | FAB036 | Axial | Unnotched hourglass bar | -1 | 446.8502 | 0 | 152 | 1000000 | 0 |  |  | evento ambiguo: sin grieta | https://doi.org/10.5281/zenodo.21509581 | 6 | 1217 | TRUE | FABEST: clasificacion previa no validada para inclusion | 6 | 2.650162
FAB036_2E+6 | FABEST | 42CrMo4+QT | FAB036 | Axial | Unnotched hourglass bar | -1 | 407.9125 | 0 | 152 | 2000000 | 0 |  |  | evento ambiguo: sin grieta | https://doi.org/10.5281/zenodo.21509581 | 6.30103 | 1218 | TRUE | FABEST: clasificacion previa no validada para inclusion | 6.30103 | 2.610567
FAB036_5E+6 | FABEST | 42CrMo4+QT | FAB036 | Axial | Unnotched hourglass bar | -1 | 356.4396 | 0 | 152 | 5000000 | 0 |  |  | evento ambiguo: sin grieta | https://doi.org/10.5281/zenodo.21509581 | 6.69897 | 1219 | TRUE | FABEST: clasificacion previa no validada para inclusion | 6.69897 | 2.551986
FAB036_1E+7 | FABEST | 42CrMo4+QT | FAB036 | Axial | Unnotched hourglass bar | -1 | 317.5019 | 0 | 152 | 10000000 | 0 |  |  | evento ambiguo: sin grieta | https://doi.org/10.5281/zenodo.21509581 | 7 | 1220 | TRUE | FABEST: clasificacion previa no validada para inclusion | 7 | 2.501746
FAB036_2E+7 | FABEST | 42CrMo4+QT | FAB036 | Axial | Unnotched hourglass bar | -1 | 278.5642 | 0 | 152 | 20000000 | 0 |  |  | evento ambiguo: sin grieta | https://doi.org/10.5281/zenodo.21509581 | 7.30103 | 1221 | TRUE | FABEST: clasificacion previa no validada para inclusion | 7.30103 | 2.444925
FAB036_5E+7 | FABEST | 42CrMo4+QT | FAB036 | Axial | Unnotched hourglass bar | -1 | 227.0913 | 0 | 152 | 50000000 | 0 |  |  | evento ambiguo: sin grieta | https://doi.org/10.5281/zenodo.21509581 | 7.69897 | 1222 | TRUE | FABEST: clasificacion previa no validada para inclusion | 7.69897 | 2.356201
FAB036_1E+8 | FABEST | 42CrMo4+QT | FAB036 | Axial | Unnotched hourglass bar | -1 | 188.1536 | 0 | 152 | 100000000 | 0 |  |  | evento ambiguo: sin grieta | https://doi.org/10.5281/zenodo.21509581 | 8 | 1223 | TRUE | FABEST: clasificacion previa no validada para inclusion | 8 | 2.274513
FAB037_10 | FABEST | 42CrMo4+QT | FAB037 | Axial | Unnotched hourglass bar | -1 | 610 | 0 | 152 | 44483 | 1 | finished | 2 pieces (crack in the center) | INCLUIR | https://doi.org/10.5281/zenodo.21509581 | 4.6481941 | 1224 | TRUE | SELECCION_PRELIMINAR | 4.648194 | 2.78533
FAB037_6 | FABEST | 42CrMo4+QT | FAB037 | Axial | Unnotched hourglass bar | -1 | 580 | 0 | 152 | 115864 | 1 | finished | Crack in the center | INCLUIR | https://doi.org/10.5281/zenodo.21509581 | 5.0639485 | 1225 | TRUE | SELECCION_PRELIMINAR | 5.063949 | 2.763428
FAB037_2 | FABEST | 42CrMo4+QT | FAB037 | Axial | Unnotched hourglass bar | -1 | 550 | 0 | 152 | 131619 | 1 | finished | Crack in the center | INCLUIR | https://doi.org/10.5281/zenodo.21509581 | 5.1193186 | 1226 | TRUE | SELECCION_PRELIMINAR | 5.119319 | 2.740363
FAB037_5 | FABEST | 42CrMo4+QT | FAB037 | Axial | Unnotched hourglass bar | -1 | 510 | 0 | 152 | 244096 | 1 | finished | Crack in the center | INCLUIR | https://doi.org/10.5281/zenodo.21509581 | 5.3875607 | 1227 | TRUE | SELECCION_PRELIMINAR | 5.387561 | 2.70757
FAB037_1 | FABEST | 42CrMo4+QT | FAB037 | Axial | Unnotched hourglass bar | -1 | 460 | 0 | 152 | 316274 | 1 | finished | Crack in the center | INCLUIR | https://doi.org/10.5281/zenodo.21509581 | 5.5000635 | 1228 | TRUE | SELECCION_PRELIMINAR | 5.500063 | 2.662758
FAB037_3 | FABEST | 42CrMo4+QT | FAB037 | Axial | Unnotched hourglass bar | -1 | 480 | 0 | 152 | 342672 | 1 | finished | Crack in the center | INCLUIR | https://doi.org/10.5281/zenodo.21509581 | 5.5348786 | 1229 | TRUE | SELECCION_PRELIMINAR | 5.534879 | 2.681241
FAB037_4 | FABEST | 42CrMo4+QT | FAB037 | Axial | Unnotched hourglass bar | -1 | 430 | 0 | 152 | 663604 | 0 | interrupted | Crack in the 3rd thread | INCLUIR | https://doi.org/10.5281/zenodo.21509581 | 5.821909 | 1230 | TRUE | SELECCION_PRELIMINAR | 5.821909 | 2.633468
FAB037_11 | FABEST | 42CrMo4+QT | FAB037 | Axial | Unnotched hourglass bar | -1 | 415 | 0 | 152 | 3405723 | 0 | interrupted | Multiple broken threads | INCLUIR | https://doi.org/10.5281/zenodo.21509581 | 6.5322093 | 1231 | TRUE | SELECCION_PRELIMINAR | 6.532209 | 2.618048
FAB037_7 | FABEST | 42CrMo4+QT | FAB037 | Axial | Unnotched hourglass bar | -1 | 400 | 0 | 152 | 3698885 | 0 | interrupted | Crack in the 2nd thread | INCLUIR | https://doi.org/10.5281/zenodo.21509581 | 6.5680708 | 1232 | TRUE | SELECCION_PRELIMINAR | 6.568071 | 2.60206
FAB037_8 | FABEST | 42CrMo4+QT | FAB037 | Axial | Unnotched hourglass bar | -1 | 400 | 0 | 152 | 9397210 | 1 | finished |  | INCLUIR | https://doi.org/10.5281/zenodo.21509581 | 6.9729989 | 1233 | TRUE | Evento ambiguo; revisar fuente FABEST | 6.972999 | 2.60206
FAB037_1E+3 | FABEST | 42CrMo4+QT | FAB037 | Axial | Unnotched hourglass bar | -1 | 1133.694 | 0 | 152 | 1000 | 0 |  |  | evento ambiguo: sin grieta | https://doi.org/10.5281/zenodo.21509581 | 3 | 1234 | TRUE | FABEST: clasificacion previa no validada para inclusion | 3 | 3.054496
FAB037_2E+3 | FABEST | 42CrMo4+QT | FAB037 | Axial | Unnotched hourglass bar | -1 | 1021.839 | 0 | 152 | 2000 | 0 |  |  | evento ambiguo: sin grieta | https://doi.org/10.5281/zenodo.21509581 | 3.30103 | 1235 | TRUE | FABEST: clasificacion previa no validada para inclusion | 3.30103 | 3.009383
FAB037_5E+3 | FABEST | 42CrMo4+QT | FAB037 | Axial | Unnotched hourglass bar | -1 | 890.7295 | 0 | 152 | 5000 | 0 |  |  | evento ambiguo: sin grieta | https://doi.org/10.5281/zenodo.21509581 | 3.69897 | 1236 | TRUE | FABEST: clasificacion previa no validada para inclusion | 3.69897 | 2.949746
FAB037_1E+4 | FABEST | 42CrMo4+QT | FAB037 | Axial | Unnotched hourglass bar | -1 | 802.8463 | 0 | 152 | 10000 | 0 |  |  | evento ambiguo: sin grieta | https://doi.org/10.5281/zenodo.21509581 | 4 | 1237 | TRUE | FABEST: clasificacion previa no validada para inclusion | 4 | 2.904632
FAB037_2E+4 | FABEST | 42CrMo4+QT | FAB037 | Axial | Unnotched hourglass bar | -1 | 723.6341 | 0 | 152 | 20000 | 0 |  |  | evento ambiguo: sin grieta | https://doi.org/10.5281/zenodo.21509581 | 4.30103 | 1238 | TRUE | FABEST: clasificacion previa no validada para inclusion | 4.30103 | 2.859519
FAB037_5E+4 | FABEST | 42CrMo4+QT | FAB037 | Axial | Unnotched hourglass bar | -1 | 630.7864 | 0 | 152 | 50000 | 0 |  |  | evento ambiguo: sin grieta | https://doi.org/10.5281/zenodo.21509581 | 4.69897 | 1239 | TRUE | FABEST: clasificacion previa no validada para inclusion | 4.69897 | 2.799882
FAB037_1E+5 | FABEST | 42CrMo4+QT | FAB037 | Axial | Unnotched hourglass bar | -1 | 568.5503 | 0 | 152 | 100000 | 0 |  |  | evento ambiguo: sin grieta | https://doi.org/10.5281/zenodo.21509581 | 5 | 1240 | TRUE | FABEST: clasificacion previa no validada para inclusion | 5 | 2.754769
FAB037_2E+5 | FABEST | 42CrMo4+QT | FAB037 | Axial | Unnotched hourglass bar | -1 | 512.4547 | 0 | 152 | 200000 | 0 |  |  | evento ambiguo: sin grieta | https://doi.org/10.5281/zenodo.21509581 | 5.30103 | 1241 | TRUE | FABEST: clasificacion previa no validada para inclusion | 5.30103 | 2.709655
FAB037_5E+5 | FABEST | 42CrMo4+QT | FAB037 | Axial | Unnotched hourglass bar | -1 | 446.7029 | 0 | 152 | 500000 | 0 |  |  | evento ambiguo: sin grieta | https://doi.org/10.5281/zenodo.21509581 | 5.69897 | 1242 | TRUE | FABEST: clasificacion previa no validada para inclusion | 5.69897 | 2.650019
FAB037_1E+6 | FABEST | 42CrMo4+QT | FAB037 | Axial | Unnotched hourglass bar | -1 | 402.6292 | 0 | 152 | 1000000 | 0 |  |  | evento ambiguo: sin grieta | https://doi.org/10.5281/zenodo.21509581 | 6 | 1243 | TRUE | FABEST: clasificacion previa no validada para inclusion | 6 | 2.604905
FAB037_2E+6 | FABEST | 42CrMo4+QT | FAB037 | Axial | Unnotched hourglass bar | -1 | 362.9041 | 0 | 152 | 2000000 | 0 |  |  | evento ambiguo: sin grieta | https://doi.org/10.5281/zenodo.21509581 | 6.30103 | 1244 | TRUE | FABEST: clasificacion previa no validada para inclusion | 6.30103 | 2.559792
FAB037_5E+6 | FABEST | 42CrMo4+QT | FAB037 | Axial | Unnotched hourglass bar | -1 | 316.3408 | 0 | 152 | 5000000 | 0 |  |  | evento ambiguo: sin grieta | https://doi.org/10.5281/zenodo.21509581 | 6.69897 | 1245 | TRUE | FABEST: clasificacion previa no validada para inclusion | 6.69897 | 2.500155
FAB037_1E+7 | FABEST | 42CrMo4+QT | FAB037 | Axial | Unnotched hourglass bar | -1 | 285.1292 | 0 | 152 | 10000000 | 0 |  |  | evento ambiguo: sin grieta | https://doi.org/10.5281/zenodo.21509581 | 7 | 1246 | TRUE | FABEST: clasificacion previa no validada para inclusion | 7 | 2.455042
FAB037_2E+7 | FABEST | 42CrMo4+QT | FAB037 | Axial | Unnotched hourglass bar | -1 | 256.9972 | 0 | 152 | 20000000 | 0 |  |  | evento ambiguo: sin grieta | https://doi.org/10.5281/zenodo.21509581 | 7.30103 | 1247 | TRUE | FABEST: clasificacion previa no validada para inclusion | 7.30103 | 2.409928
FAB037_5E+7 | FABEST | 42CrMo4+QT | FAB037 | Axial | Unnotched hourglass bar | -1 | 224.0225 | 0 | 152 | 50000000 | 0 |  |  | evento ambiguo: sin grieta | https://doi.org/10.5281/zenodo.21509581 | 7.69897 | 1248 | TRUE | FABEST: clasificacion previa no validada para inclusion | 7.69897 | 2.350292
FAB037_1E+8 | FABEST | 42CrMo4+QT | FAB037 | Axial | Unnotched hourglass bar | -1 | 201.9195 | 0 | 152 | 100000000 | 0 |  |  | evento ambiguo: sin grieta | https://doi.org/10.5281/zenodo.21509581 | 8 | 1249 | TRUE | FABEST: clasificacion previa no validada para inclusion | 8 | 2.305178
FAB037_1E+3 | FABEST | 42CrMo4+QT | FAB037 | Axial | Unnotched hourglass bar | -1 | 685.1373 | 0 | 152 | 1000 | 0 |  |  | evento ambiguo: sin grieta | https://doi.org/10.5281/zenodo.21509581 | 3 | 1250 | TRUE | FABEST: clasificacion previa no validada para inclusion | 3 | 2.835778
FAB037_2E+3 | FABEST | 42CrMo4+QT | FAB037 | Axial | Unnotched hourglass bar | -1 | 683.2132 | 0 | 152 | 2000 | 0 |  |  | evento ambiguo: sin grieta | https://doi.org/10.5281/zenodo.21509581 | 3.30103 | 1251 | TRUE | FABEST: clasificacion previa no validada para inclusion | 3.30103 | 2.834556
FAB037_5E+3 | FABEST | 42CrMo4+QT | FAB037 | Axial | Unnotched hourglass bar | -1 | 677.5874 | 0 | 152 | 5000 | 0 |  |  | evento ambiguo: sin grieta | https://doi.org/10.5281/zenodo.21509581 | 3.69897 | 1252 | TRUE | FABEST: clasificacion previa no validada para inclusion | 3.69897 | 2.830965
FAB037_1E+4 | FABEST | 42CrMo4+QT | FAB037 | Axial | Unnotched hourglass bar | -1 | 668.673 | 0 | 152 | 10000 | 0 |  |  | evento ambiguo: sin grieta | https://doi.org/10.5281/zenodo.21509581 | 4 | 1253 | TRUE | FABEST: clasificacion previa no validada para inclusion | 4 | 2.825214
FAB037_2E+4 | FABEST | 42CrMo4+QT | FAB037 | Axial | Unnotched hourglass bar | -1 | 652.3961 | 0 | 152 | 20000 | 0 |  |  | evento ambiguo: sin grieta | https://doi.org/10.5281/zenodo.21509581 | 4.30103 | 1254 | TRUE | FABEST: clasificacion previa no validada para inclusion | 4.30103 | 2.814511
FAB037_5E+4 | FABEST | 42CrMo4+QT | FAB037 | Axial | Unnotched hourglass bar | -1 | 613.2271 | 0 | 152 | 50000 | 0 |  |  | evento ambiguo: sin grieta | https://doi.org/10.5281/zenodo.21509581 | 4.69897 | 1255 | TRUE | FABEST: clasificacion previa no validada para inclusion | 4.69897 | 2.787621
FAB037_1E+5 | FABEST | 42CrMo4+QT | FAB037 | Axial | Unnotched hourglass bar | -1 | 568.6779 | 0 | 152 | 100000 | 0 |  |  | evento ambiguo: sin grieta | https://doi.org/10.5281/zenodo.21509581 | 5 | 1256 | TRUE | FABEST: clasificacion previa no validada para inclusion | 5 | 2.754866
FAB037_2E+5 | FABEST | 42CrMo4+QT | FAB037 | Axial | Unnotched hourglass bar | -1 | 517.602 | 0 | 152 | 200000 | 0 |  |  | evento ambiguo: sin grieta | https://doi.org/10.5281/zenodo.21509581 | 5.30103 | 1257 | TRUE | FABEST: clasificacion previa no validada para inclusion | 5.30103 | 2.713996
FAB037_5E+5 | FABEST | 42CrMo4+QT | FAB037 | Axial | Unnotched hourglass bar | -1 | 458.5308 | 0 | 152 | 500000 | 0 |  |  | evento ambiguo: sin grieta | https://doi.org/10.5281/zenodo.21509581 | 5.69897 | 1258 | TRUE | FABEST: clasificacion previa no validada para inclusion | 5.69897 | 2.661369
FAB037_1E+6 | FABEST | 42CrMo4+QT | FAB037 | Axial | Unnotched hourglass bar | -1 | 428.546 | 0 | 152 | 1000000 | 0 |  |  | evento ambiguo: sin grieta | https://doi.org/10.5281/zenodo.21509581 | 6 | 1259 | TRUE | FABEST: clasificacion previa no validada para inclusion | 6 | 2.631997
FAB037_2E+6 | FABEST | 42CrMo4+QT | FAB037 | Axial | Unnotched hourglass bar | -1 | 410.4191 | 0 | 152 | 2000000 | 0 |  |  | evento ambiguo: sin grieta | https://doi.org/10.5281/zenodo.21509581 | 6.30103 | 1260 | TRUE | FABEST: clasificacion previa no validada para inclusion | 6.30103 | 2.613228
FAB037_5E+6 | FABEST | 42CrMo4+QT | FAB037 | Axial | Unnotched hourglass bar | -1 | 398.2801 | 0 | 152 | 5000000 | 0 |  |  | evento ambiguo: sin grieta | https://doi.org/10.5281/zenodo.21509581 | 6.69897 | 1261 | TRUE | FABEST: clasificacion previa no validada para inclusion | 6.69897 | 2.600189
FAB037_1E+7 | FABEST | 42CrMo4+QT | FAB037 | Axial | Unnotched hourglass bar | -1 | 393.9957 | 0 | 152 | 10000000 | 0 |  |  | evento ambiguo: sin grieta | https://doi.org/10.5281/zenodo.21509581 | 7 | 1262 | TRUE | FABEST: clasificacion previa no validada para inclusion | 7 | 2.595491
FAB037_2E+7 | FABEST | 42CrMo4+QT | FAB037 | Axial | Unnotched hourglass bar | -1 | 391.8059 | 0 | 152 | 20000000 | 0 |  |  | evento ambiguo: sin grieta | https://doi.org/10.5281/zenodo.21509581 | 7.30103 | 1263 | TRUE | FABEST: clasificacion previa no validada para inclusion | 7.30103 | 2.593071
FAB037_5E+7 | FABEST | 42CrMo4+QT | FAB037 | Axial | Unnotched hourglass bar | -1 | 390.4765 | 0 | 152 | 50000000 | 0 |  |  | evento ambiguo: sin grieta | https://doi.org/10.5281/zenodo.21509581 | 7.69897 | 1264 | TRUE | FABEST: clasificacion previa no validada para inclusion | 7.69897 | 2.591595
FAB037_1E+8 | FABEST | 42CrMo4+QT | FAB037 | Axial | Unnotched hourglass bar | -1 | 390.0307 | 0 | 152 | 100000000 | 0 |  |  | evento ambiguo: sin grieta | https://doi.org/10.5281/zenodo.21509581 | 8 | 1265 | TRUE | FABEST: clasificacion previa no validada para inclusion | 8 | 2.591099
FAB037_1E+3 | FABEST | 42CrMo4+QT | FAB037 | Axial | Unnotched hourglass bar | -1 | 932.4834 | 0 | 152 | 1000 | 0 |  |  | evento ambiguo: sin grieta | https://doi.org/10.5281/zenodo.21509581 | 3 | 1266 | TRUE | FABEST: clasificacion previa no validada para inclusion | 3 | 2.969641
FAB037_2E+3 | FABEST | 42CrMo4+QT | FAB037 | Axial | Unnotched hourglass bar | -1 | 877.8622 | 0 | 152 | 2000 | 0 |  |  | evento ambiguo: sin grieta | https://doi.org/10.5281/zenodo.21509581 | 3.30103 | 1267 | TRUE | FABEST: clasificacion previa no validada para inclusion | 3.30103 | 2.943426
FAB037_5E+3 | FABEST | 42CrMo4+QT | FAB037 | Axial | Unnotched hourglass bar | -1 | 805.657 | 0 | 152 | 5000 | 0 |  |  | evento ambiguo: sin grieta | https://doi.org/10.5281/zenodo.21509581 | 3.69897 | 1268 | TRUE | FABEST: clasificacion previa no validada para inclusion | 3.69897 | 2.90615
FAB037_1E+4 | FABEST | 42CrMo4+QT | FAB037 | Axial | Unnotched hourglass bar | -1 | 751.0358 | 0 | 152 | 10000 | 0 |  |  | evento ambiguo: sin grieta | https://doi.org/10.5281/zenodo.21509581 | 4 | 1269 | TRUE | FABEST: clasificacion previa no validada para inclusion | 4 | 2.875661
FAB037_2E+4 | FABEST | 42CrMo4+QT | FAB037 | Axial | Unnotched hourglass bar | -1 | 696.4146 | 0 | 152 | 20000 | 0 |  |  | evento ambiguo: sin grieta | https://doi.org/10.5281/zenodo.21509581 | 4.30103 | 1270 | TRUE | FABEST: clasificacion previa no validada para inclusion | 4.30103 | 2.842868
FAB037_5E+4 | FABEST | 42CrMo4+QT | FAB037 | Axial | Unnotched hourglass bar | -1 | 624.2093 | 0 | 152 | 50000 | 0 |  |  | evento ambiguo: sin grieta | https://doi.org/10.5281/zenodo.21509581 | 4.69897 | 1271 | TRUE | FABEST: clasificacion previa no validada para inclusion | 4.69897 | 2.79533
FAB037_1E+5 | FABEST | 42CrMo4+QT | FAB037 | Axial | Unnotched hourglass bar | -1 | 569.5881 | 0 | 152 | 100000 | 0 |  |  | evento ambiguo: sin grieta | https://doi.org/10.5281/zenodo.21509581 | 5 | 1272 | TRUE | FABEST: clasificacion previa no validada para inclusion | 5 | 2.755561
FAB037_2E+5 | FABEST | 42CrMo4+QT | FAB037 | Axial | Unnotched hourglass bar | -1 | 514.967 | 0 | 152 | 200000 | 0 |  |  | evento ambiguo: sin grieta | https://doi.org/10.5281/zenodo.21509581 | 5.30103 | 1273 | TRUE | FABEST: clasificacion previa no validada para inclusion | 5.30103 | 2.711779
FAB037_5E+5 | FABEST | 42CrMo4+QT | FAB037 | Axial | Unnotched hourglass bar | -1 | 442.7617 | 0 | 152 | 500000 | 0 |  |  | evento ambiguo: sin grieta | https://doi.org/10.5281/zenodo.21509581 | 5.69897 | 1274 | TRUE | FABEST: clasificacion previa no validada para inclusion | 5.69897 | 2.64617
FAB037_1E+6 | FABEST | 42CrMo4+QT | FAB037 | Axial | Unnotched hourglass bar | -1 | 388.1405 | 0 | 152 | 1000000 | 0 |  |  | evento ambiguo: sin grieta | https://doi.org/10.5281/zenodo.21509581 | 6 | 1275 | TRUE | FABEST: clasificacion previa no validada para inclusion | 6 | 2.588989
FAB037_2E+6 | FABEST | 42CrMo4+QT | FAB037 | Axial | Unnotched hourglass bar | -1 | 333.5193 | 0 | 152 | 2000000 | 0 |  |  | evento ambiguo: sin grieta | https://doi.org/10.5281/zenodo.21509581 | 6.30103 | 1276 | TRUE | FABEST: clasificacion previa no validada para inclusion | 6.30103 | 2.523121
FAB037_5E+6 | FABEST | 42CrMo4+QT | FAB037 | Axial | Unnotched hourglass bar | -1 | 261.314 | 0 | 152 | 5000000 | 0 |  |  | evento ambiguo: sin grieta | https://doi.org/10.5281/zenodo.21509581 | 6.69897 | 1277 | TRUE | FABEST: clasificacion previa no validada para inclusion | 6.69897 | 2.417163
FAB037_1E+7 | FABEST | 42CrMo4+QT | FAB037 | Axial | Unnotched hourglass bar | -1 | 206.6928 | 0 | 152 | 10000000 | 0 |  |  | evento ambiguo: sin grieta | https://doi.org/10.5281/zenodo.21509581 | 7 | 1278 | TRUE | FABEST: clasificacion previa no validada para inclusion | 7 | 2.315325
FAB037_2E+7 | FABEST | 42CrMo4+QT | FAB037 | Axial | Unnotched hourglass bar | -1 | 152.0717 | 0 | 152 | 20000000 | 0 |  |  | evento ambiguo: sin grieta | https://doi.org/10.5281/zenodo.21509581 | 7.30103 | 1279 | TRUE | FABEST: clasificacion previa no validada para inclusion | 7.30103 | 2.182048
FAB037_5E+7 | FABEST | 42CrMo4+QT | FAB037 | Axial | Unnotched hourglass bar | -1 | 79.86638 | 0 | 152 | 50000000 | 0 |  |  | evento ambiguo: sin grieta | https://doi.org/10.5281/zenodo.21509581 | 7.69897 | 1280 | TRUE | FABEST: clasificacion previa no validada para inclusion | 7.69897 | 1.902364
FAB037_1E+8 | FABEST | 42CrMo4+QT | FAB037 | Axial | Unnotched hourglass bar | -1 | 25.24519 | 0 | 152 | 100000000 | 0 |  |  | evento ambiguo: sin grieta | https://doi.org/10.5281/zenodo.21509581 | 8 | 1281 | TRUE | FABEST: clasificacion previa no validada para inclusion | 8 | 1.402179
FAB038_10 | FABEST | 42CrMo4+QT | FAB038 | Axial | Unnotched hourglass bar | -1 | 660 | 0 | 153 | 9681 | 0 | finished | no crack | evento ambiguo: sin grieta | https://doi.org/10.5281/zenodo.21509581 | 3.9859202 | 1282 | TRUE | FABEST: clasificacion previa no validada para inclusion | 3.98592 | 2.819544
FAB038_6 | FABEST | 42CrMo4+QT | FAB038 | Axial | Unnotched hourglass bar | -1 | 630 | 0 | 153 | 25679 | 0 | finished | no crack | evento ambiguo: sin grieta | https://doi.org/10.5281/zenodo.21509581 | 4.4095781 | 1283 | TRUE | FABEST: clasificacion previa no validada para inclusion | 4.409578 | 2.799341
FAB038_4 | FABEST | 42CrMo4+QT | FAB038 | Axial | Unnotched hourglass bar | -1 | 600 | 0 | 153 | 59601 | 0 | finished | no crack | evento ambiguo: sin grieta | https://doi.org/10.5281/zenodo.21509581 | 4.7752535 | 1284 | TRUE | FABEST: clasificacion previa no validada para inclusion | 4.775254 | 2.778151
FAB038_1 | FABEST | 42CrMo4+QT | FAB038 | Axial | Unnotched hourglass bar | -1 | 575 | 0 | 153 | 63151 | 0 | finished | no crack | evento ambiguo: sin grieta | https://doi.org/10.5281/zenodo.21509581 | 4.8003802 | 1285 | TRUE | FABEST: clasificacion previa no validada para inclusion | 4.80038 | 2.759668
FAB038_8 | FABEST | 42CrMo4+QT | FAB038 | Axial | Unnotched hourglass bar | -1 | 550 | 0 | 153 | 130446 | 1 | finished |  | INCLUIR | https://doi.org/10.5281/zenodo.21509581 | 5.1154308 | 1286 | TRUE | Evento ambiguo; revisar fuente FABEST | 5.115431 | 2.740363
FAB038_12 | FABEST | 42CrMo4+QT | FAB038 | Axial | Unnotched hourglass bar | -1 | 500 | 0 | 153 | 200536 | 0 | finished | no crack | evento ambiguo: sin grieta | https://doi.org/10.5281/zenodo.21509581 | 5.3021923 | 1287 | TRUE | FABEST: clasificacion previa no validada para inclusion | 5.302192 | 2.69897
FAB038_15 | FABEST | 42CrMo4+QT | FAB038 | Axial | Unnotched hourglass bar | -1 | 475 | 0 | 153 | 276553 | 1 | finished |  | INCLUIR | https://doi.org/10.5281/zenodo.21509581 | 5.4417784 | 1288 | TRUE | Evento ambiguo; revisar fuente FABEST | 5.441778 | 2.676694
FAB038_9 | FABEST | 42CrMo4+QT | FAB038 | Axial | Unnotched hourglass bar | -1 | 525 | 0 | 153 | 330885 | 1 | finished |  | INCLUIR | https://doi.org/10.5281/zenodo.21509581 | 5.5196771 | 1289 | TRUE | Evento ambiguo; revisar fuente FABEST | 5.519677 | 2.720159
FAB038_14 | FABEST | 42CrMo4+QT | FAB038 | Axial | Unnotched hourglass bar | -1 | 487.5 | 0 | 153 | 1213159 | 1 | finished |  | INCLUIR | https://doi.org/10.5281/zenodo.21509581 | 6.0839177 | 1290 | TRUE | Evento ambiguo; revisar fuente FABEST | 6.083918 | 2.687975
FAB038_13 | FABEST | 42CrMo4+QT | FAB038 | Axial | Unnotched hourglass bar | -1 | 500 | 0 | 153 | 9773035 | 0 | finished | no crack | evento ambiguo: sin grieta | https://doi.org/10.5281/zenodo.21509581 | 6.9900295 | 1291 | TRUE | FABEST: clasificacion previa no validada para inclusion | 6.990029 | 2.69897
FAB038_1E+3 | FABEST | 42CrMo4+QT | FAB038 | Axial | Unnotched hourglass bar | -1 | 830.7877 | 0 | 153 | 1000 | 0 |  |  | evento ambiguo: sin grieta | https://doi.org/10.5281/zenodo.21509581 | 3 | 1292 | TRUE | FABEST: clasificacion previa no validada para inclusion | 3 | 2.91949
FAB038_2E+3 | FABEST | 42CrMo4+QT | FAB038 | Axial | Unnotched hourglass bar | -1 | 782.44 | 0 | 153 | 2000 | 0 |  |  | evento ambiguo: sin grieta | https://doi.org/10.5281/zenodo.21509581 | 3.30103 | 1293 | TRUE | FABEST: clasificacion previa no validada para inclusion | 3.30103 | 2.893451
FAB038_5E+3 | FABEST | 42CrMo4+QT | FAB038 | Axial | Unnotched hourglass bar | -1 | 722.8186 | 0 | 153 | 5000 | 0 |  |  | evento ambiguo: sin grieta | https://doi.org/10.5281/zenodo.21509581 | 3.69897 | 1294 | TRUE | FABEST: clasificacion previa no validada para inclusion | 3.69897 | 2.859029
FAB038_1E+4 | FABEST | 42CrMo4+QT | FAB038 | Axial | Unnotched hourglass bar | -1 | 680.7542 | 0 | 153 | 10000 | 0 |  |  | evento ambiguo: sin grieta | https://doi.org/10.5281/zenodo.21509581 | 4 | 1295 | TRUE | FABEST: clasificacion previa no validada para inclusion | 4 | 2.83299
FAB038_2E+4 | FABEST | 42CrMo4+QT | FAB038 | Axial | Unnotched hourglass bar | -1 | 641.1377 | 0 | 153 | 20000 | 0 |  |  | evento ambiguo: sin grieta | https://doi.org/10.5281/zenodo.21509581 | 4.30103 | 1296 | TRUE | FABEST: clasificacion previa no validada para inclusion | 4.30103 | 2.806951
FAB038_5E+4 | FABEST | 42CrMo4+QT | FAB038 | Axial | Unnotched hourglass bar | -1 | 592.2835 | 0 | 153 | 50000 | 0 |  |  | evento ambiguo: sin grieta | https://doi.org/10.5281/zenodo.21509581 | 4.69897 | 1297 | TRUE | FABEST: clasificacion previa no validada para inclusion | 4.69897 | 2.77253
FAB038_1E+5 | FABEST | 42CrMo4+QT | FAB038 | Axial | Unnotched hourglass bar | -1 | 557.8156 | 0 | 153 | 100000 | 0 |  |  | evento ambiguo: sin grieta | https://doi.org/10.5281/zenodo.21509581 | 5 | 1298 | TRUE | FABEST: clasificacion previa no validada para inclusion | 5 | 2.746491
FAB038_2E+5 | FABEST | 42CrMo4+QT | FAB038 | Axial | Unnotched hourglass bar | -1 | 525.3535 | 0 | 153 | 200000 | 0 |  |  | evento ambiguo: sin grieta | https://doi.org/10.5281/zenodo.21509581 | 5.30103 | 1299 | TRUE | FABEST: clasificacion previa no validada para inclusion | 5.30103 | 2.720452
FAB038_5E+5 | FABEST | 42CrMo4+QT | FAB038 | Axial | Unnotched hourglass bar | -1 | 485.322 | 0 | 153 | 500000 | 0 |  |  | evento ambiguo: sin grieta | https://doi.org/10.5281/zenodo.21509581 | 5.69897 | 1300 | TRUE | FABEST: clasificacion previa no validada para inclusion | 5.69897 | 2.68603
FAB038_1E+6 | FABEST | 42CrMo4+QT | FAB038 | Axial | Unnotched hourglass bar | -1 | 457.0787 | 0 | 153 | 1000000 | 0 |  |  | evento ambiguo: sin grieta | https://doi.org/10.5281/zenodo.21509581 | 6 | 1301 | TRUE | FABEST: clasificacion previa no validada para inclusion | 6 | 2.659991
FAB038_2E+6 | FABEST | 42CrMo4+QT | FAB038 | Axial | Unnotched hourglass bar | -1 | 430.479 | 0 | 153 | 2000000 | 0 |  |  | evento ambiguo: sin grieta | https://doi.org/10.5281/zenodo.21509581 | 6.30103 | 1302 | TRUE | FABEST: clasificacion previa no validada para inclusion | 6.30103 | 2.633952
FAB038_5E+6 | FABEST | 42CrMo4+QT | FAB038 | Axial | Unnotched hourglass bar | -1 | 397.6768 | 0 | 153 | 5000000 | 0 |  |  | evento ambiguo: sin grieta | https://doi.org/10.5281/zenodo.21509581 | 6.69897 | 1303 | TRUE | FABEST: clasificacion previa no validada para inclusion | 6.69897 | 2.59953
FAB038_1E+7 | FABEST | 42CrMo4+QT | FAB038 | Axial | Unnotched hourglass bar | -1 | 374.534 | 0 | 153 | 10000000 | 0 |  |  | evento ambiguo: sin grieta | https://doi.org/10.5281/zenodo.21509581 | 7 | 1304 | TRUE | FABEST: clasificacion previa no validada para inclusion | 7 | 2.573491
FAB038_2E+7 | FABEST | 42CrMo4+QT | FAB038 | Axial | Unnotched hourglass bar | -1 | 352.738 | 0 | 153 | 20000000 | 0 |  |  | evento ambiguo: sin grieta | https://doi.org/10.5281/zenodo.21509581 | 7.30103 | 1305 | TRUE | FABEST: clasificacion previa no validada para inclusion | 7.30103 | 2.547452
FAB038_5E+7 | FABEST | 42CrMo4+QT | FAB038 | Axial | Unnotched hourglass bar | -1 | 325.8596 | 0 | 153 | 50000000 | 0 |  |  | evento ambiguo: sin grieta | https://doi.org/10.5281/zenodo.21509581 | 7.69897 | 1306 | TRUE | FABEST: clasificacion previa no validada para inclusion | 7.69897 | 2.513031
FAB038_1E+8 | FABEST | 42CrMo4+QT | FAB038 | Axial | Unnotched hourglass bar | -1 | 306.8962 | 0 | 153 | 100000000 | 0 |  |  | evento ambiguo: sin grieta | https://doi.org/10.5281/zenodo.21509581 | 8 | 1307 | TRUE | FABEST: clasificacion previa no validada para inclusion | 8 | 2.486992
FAB038_1E+3 | FABEST | 42CrMo4+QT | FAB038 | Axial | Unnotched hourglass bar | -1 | 700.1642 | 0 | 153 | 1000 | 0 |  |  | evento ambiguo: sin grieta | https://doi.org/10.5281/zenodo.21509581 | 3 | 1308 | TRUE | FABEST: clasificacion previa no validada para inclusion | 3 | 2.8452
FAB038_2E+3 | FABEST | 42CrMo4+QT | FAB038 | Axial | Unnotched hourglass bar | -1 | 695.7091 | 0 | 153 | 2000 | 0 |  |  | evento ambiguo: sin grieta | https://doi.org/10.5281/zenodo.21509581 | 3.30103 | 1309 | TRUE | FABEST: clasificacion previa no validada para inclusion | 3.30103 | 2.842428
FAB038_5E+3 | FABEST | 42CrMo4+QT | FAB038 | Axial | Unnotched hourglass bar | -1 | 683.3725 | 0 | 153 | 5000 | 0 |  |  | evento ambiguo: sin grieta | https://doi.org/10.5281/zenodo.21509581 | 3.69897 | 1310 | TRUE | FABEST: clasificacion previa no validada para inclusion | 3.69897 | 2.834658
FAB038_1E+4 | FABEST | 42CrMo4+QT | FAB038 | Axial | Unnotched hourglass bar | -1 | 665.6945 | 0 | 153 | 10000 | 0 |  |  | evento ambiguo: sin grieta | https://doi.org/10.5281/zenodo.21509581 | 4 | 1311 | TRUE | FABEST: clasificacion previa no validada para inclusion | 4 | 2.823275
FAB038_2E+4 | FABEST | 42CrMo4+QT | FAB038 | Axial | Unnotched hourglass bar | -1 | 638.2317 | 0 | 153 | 20000 | 0 |  |  | evento ambiguo: sin grieta | https://doi.org/10.5281/zenodo.21509581 | 4.30103 | 1312 | TRUE | FABEST: clasificacion previa no validada para inclusion | 4.30103 | 2.804978
FAB038_5E+4 | FABEST | 42CrMo4+QT | FAB038 | Axial | Unnotched hourglass bar | -1 | 589.6691 | 0 | 153 | 50000 | 0 |  |  | evento ambiguo: sin grieta | https://doi.org/10.5281/zenodo.21509581 | 4.69897 | 1313 | TRUE | FABEST: clasificacion previa no validada para inclusion | 4.69897 | 2.770608
FAB038_1E+5 | FABEST | 42CrMo4+QT | FAB038 | Axial | Unnotched hourglass bar | -1 | 552.5557 | 0 | 153 | 100000 | 0 |  |  | evento ambiguo: sin grieta | https://doi.org/10.5281/zenodo.21509581 | 5 | 1314 | TRUE | FABEST: clasificacion previa no validada para inclusion | 5 | 2.742376
FAB038_2E+5 | FABEST | 42CrMo4+QT | FAB038 | Axial | Unnotched hourglass bar | -1 | 523.2022 | 0 | 153 | 200000 | 0 |  |  | evento ambiguo: sin grieta | https://doi.org/10.5281/zenodo.21509581 | 5.30103 | 1315 | TRUE | FABEST: clasificacion previa no validada para inclusion | 5.30103 | 2.71867
FAB038_5E+5 | FABEST | 42CrMo4+QT | FAB038 | Axial | Unnotched hourglass bar | -1 | 499.3662 | 0 | 153 | 500000 | 0 |  |  | evento ambiguo: sin grieta | https://doi.org/10.5281/zenodo.21509581 | 5.69897 | 1316 | TRUE | FABEST: clasificacion previa no validada para inclusion | 5.69897 | 2.698419
FAB038_1E+6 | FABEST | 42CrMo4+QT | FAB038 | Axial | Unnotched hourglass bar | -1 | 489.9447 | 0 | 153 | 1000000 | 0 |  |  | evento ambiguo: sin grieta | https://doi.org/10.5281/zenodo.21509581 | 6 | 1317 | TRUE | FABEST: clasificacion previa no validada para inclusion | 6 | 2.690147
FAB038_2E+6 | FABEST | 42CrMo4+QT | FAB038 | Axial | Unnotched hourglass bar | -1 | 484.8969 | 0 | 153 | 2000000 | 0 |  |  | evento ambiguo: sin grieta | https://doi.org/10.5281/zenodo.21509581 | 6.30103 | 1318 | TRUE | FABEST: clasificacion previa no validada para inclusion | 6.30103 | 2.685649
FAB038_5E+6 | FABEST | 42CrMo4+QT | FAB038 | Axial | Unnotched hourglass bar | -1 | 481.7507 | 0 | 153 | 5000000 | 0 |  |  | evento ambiguo: sin grieta | https://doi.org/10.5281/zenodo.21509581 | 6.69897 | 1319 | TRUE | FABEST: clasificacion previa no validada para inclusion | 6.69897 | 2.682822
FAB038_1E+7 | FABEST | 42CrMo4+QT | FAB038 | Axial | Unnotched hourglass bar | -1 | 480.6815 | 0 | 153 | 10000000 | 0 |  |  | evento ambiguo: sin grieta | https://doi.org/10.5281/zenodo.21509581 | 7 | 1320 | TRUE | FABEST: clasificacion previa no validada para inclusion | 7 | 2.681857
FAB038_2E+7 | FABEST | 42CrMo4+QT | FAB038 | Axial | Unnotched hourglass bar | -1 | 480.143 | 0 | 153 | 20000000 | 0 |  |  | evento ambiguo: sin grieta | https://doi.org/10.5281/zenodo.21509581 | 7.30103 | 1321 | TRUE | FABEST: clasificacion previa no validada para inclusion | 7.30103 | 2.681371
FAB038_5E+7 | FABEST | 42CrMo4+QT | FAB038 | Axial | Unnotched hourglass bar | -1 | 479.8187 | 0 | 153 | 50000000 | 0 |  |  | evento ambiguo: sin grieta | https://doi.org/10.5281/zenodo.21509581 | 7.69897 | 1322 | TRUE | FABEST: clasificacion previa no validada para inclusion | 7.69897 | 2.681077
FAB038_1E+8 | FABEST | 42CrMo4+QT | FAB038 | Axial | Unnotched hourglass bar | -1 | 479.7103 | 0 | 153 | 100000000 | 0 |  |  | evento ambiguo: sin grieta | https://doi.org/10.5281/zenodo.21509581 | 8 | 1323 | TRUE | FABEST: clasificacion previa no validada para inclusion | 8 | 2.680979
FAB038_1E+3 | FABEST | 42CrMo4+QT | FAB038 | Axial | Unnotched hourglass bar | -1 | 782.8601 | 0 | 153 | 1000 | 0 |  |  | evento ambiguo: sin grieta | https://doi.org/10.5281/zenodo.21509581 | 3 | 1324 | TRUE | FABEST: clasificacion previa no validada para inclusion | 3 | 2.893684
FAB038_2E+3 | FABEST | 42CrMo4+QT | FAB038 | Axial | Unnotched hourglass bar | -1 | 749.4939 | 0 | 153 | 2000 | 0 |  |  | evento ambiguo: sin grieta | https://doi.org/10.5281/zenodo.21509581 | 3.30103 | 1325 | TRUE | FABEST: clasificacion previa no validada para inclusion | 3.30103 | 2.874768
FAB038_5E+3 | FABEST | 42CrMo4+QT | FAB038 | Axial | Unnotched hourglass bar | -1 | 705.3862 | 0 | 153 | 5000 | 0 |  |  | evento ambiguo: sin grieta | https://doi.org/10.5281/zenodo.21509581 | 3.69897 | 1326 | TRUE | FABEST: clasificacion previa no validada para inclusion | 3.69897 | 2.848427
FAB038_1E+4 | FABEST | 42CrMo4+QT | FAB038 | Axial | Unnotched hourglass bar | -1 | 672.02 | 0 | 153 | 10000 | 0 |  |  | evento ambiguo: sin grieta | https://doi.org/10.5281/zenodo.21509581 | 4 | 1327 | TRUE | FABEST: clasificacion previa no validada para inclusion | 4 | 2.827382
FAB038_2E+4 | FABEST | 42CrMo4+QT | FAB038 | Axial | Unnotched hourglass bar | -1 | 638.6538 | 0 | 153 | 20000 | 0 |  |  | evento ambiguo: sin grieta | https://doi.org/10.5281/zenodo.21509581 | 4.30103 | 1328 | TRUE | FABEST: clasificacion previa no validada para inclusion | 4.30103 | 2.805266
FAB038_5E+4 | FABEST | 42CrMo4+QT | FAB038 | Axial | Unnotched hourglass bar | -1 | 594.5461 | 0 | 153 | 50000 | 0 |  |  | evento ambiguo: sin grieta | https://doi.org/10.5281/zenodo.21509581 | 4.69897 | 1329 | TRUE | FABEST: clasificacion previa no validada para inclusion | 4.69897 | 2.774186
FAB038_1E+5 | FABEST | 42CrMo4+QT | FAB038 | Axial | Unnotched hourglass bar | -1 | 561.1799 | 0 | 153 | 100000 | 0 |  |  | evento ambiguo: sin grieta | https://doi.org/10.5281/zenodo.21509581 | 5 | 1330 | TRUE | FABEST: clasificacion previa no validada para inclusion | 5 | 2.749102
FAB038_2E+5 | FABEST | 42CrMo4+QT | FAB038 | Axial | Unnotched hourglass bar | -1 | 527.8137 | 0 | 153 | 200000 | 0 |  |  | evento ambiguo: sin grieta | https://doi.org/10.5281/zenodo.21509581 | 5.30103 | 1331 | TRUE | FABEST: clasificacion previa no validada para inclusion | 5.30103 | 2.722481
FAB038_5E+5 | FABEST | 42CrMo4+QT | FAB038 | Axial | Unnotched hourglass bar | -1 | 483.7059 | 0 | 153 | 500000 | 0 |  |  | evento ambiguo: sin grieta | https://doi.org/10.5281/zenodo.21509581 | 5.69897 | 1332 | TRUE | FABEST: clasificacion previa no validada para inclusion | 5.69897 | 2.684581
FAB038_1E+6 | FABEST | 42CrMo4+QT | FAB038 | Axial | Unnotched hourglass bar | -1 | 450.3397 | 0 | 153 | 1000000 | 0 |  |  | evento ambiguo: sin grieta | https://doi.org/10.5281/zenodo.21509581 | 6 | 1333 | TRUE | FABEST: clasificacion previa no validada para inclusion | 6 | 2.65354
FAB038_2E+6 | FABEST | 42CrMo4+QT | FAB038 | Axial | Unnotched hourglass bar | -1 | 416.9735 | 0 | 153 | 2000000 | 0 |  |  | evento ambiguo: sin grieta | https://doi.org/10.5281/zenodo.21509581 | 6.30103 | 1334 | TRUE | FABEST: clasificacion previa no validada para inclusion | 6.30103 | 2.620108
FAB038_5E+6 | FABEST | 42CrMo4+QT | FAB038 | Axial | Unnotched hourglass bar | -1 | 372.8658 | 0 | 153 | 5000000 | 0 |  |  | evento ambiguo: sin grieta | https://doi.org/10.5281/zenodo.21509581 | 6.69897 | 1335 | TRUE | FABEST: clasificacion previa no validada para inclusion | 6.69897 | 2.571553
FAB038_1E+7 | FABEST | 42CrMo4+QT | FAB038 | Axial | Unnotched hourglass bar | -1 | 339.4996 | 0 | 153 | 10000000 | 0 |  |  | evento ambiguo: sin grieta | https://doi.org/10.5281/zenodo.21509581 | 7 | 1336 | TRUE | FABEST: clasificacion previa no validada para inclusion | 7 | 2.530839
FAB038_2E+7 | FABEST | 42CrMo4+QT | FAB038 | Axial | Unnotched hourglass bar | -1 | 306.1334 | 0 | 153 | 20000000 | 0 |  |  | evento ambiguo: sin grieta | https://doi.org/10.5281/zenodo.21509581 | 7.30103 | 1337 | TRUE | FABEST: clasificacion previa no validada para inclusion | 7.30103 | 2.485911
FAB038_5E+7 | FABEST | 42CrMo4+QT | FAB038 | Axial | Unnotched hourglass bar | -1 | 262.0257 | 0 | 153 | 50000000 | 0 |  |  | evento ambiguo: sin grieta | https://doi.org/10.5281/zenodo.21509581 | 7.69897 | 1338 | TRUE | FABEST: clasificacion previa no validada para inclusion | 7.69897 | 2.418344
FAB038_1E+8 | FABEST | 42CrMo4+QT | FAB038 | Axial | Unnotched hourglass bar | -1 | 228.6595 | 0 | 153 | 100000000 | 0 |  |  | evento ambiguo: sin grieta | https://doi.org/10.5281/zenodo.21509581 | 8 | 1339 | TRUE | FABEST: clasificacion previa no validada para inclusion | 8 | 2.359189
FAB045_8 | FABEST | 42CrMo4+QT | FAB045 | Axial | Unnotched hourglass hollow | -1 | 700 | 0 | 78 | 24965 | 1 | finished |  | INCLUIR | https://doi.org/10.5281/zenodo.21509581 | 4.3973316 | 1340 | TRUE | Evento ambiguo; revisar fuente FABEST | 4.397332 | 2.845098
FAB045_6 | FABEST | 42CrMo4+QT | FAB045 | Axial | Unnotched hourglass hollow | -1 | 650 | 0 | 78 | 57700 | 1 | finished |  | INCLUIR | https://doi.org/10.5281/zenodo.21509581 | 4.7611758 | 1341 | TRUE | Evento ambiguo; revisar fuente FABEST | 4.761176 | 2.812913
FAB045_1 | FABEST | 42CrMo4+QT | FAB045 | Axial | Unnotched hourglass hollow | -1 | 600 | 0 | 78 | 95288 | 1 | finished |  | INCLUIR | https://doi.org/10.5281/zenodo.21509581 | 4.9790382 | 1342 | TRUE | Evento ambiguo; revisar fuente FABEST | 4.979038 | 2.778151
FAB045_4 | FABEST | 42CrMo4+QT | FAB045 | Axial | Unnotched hourglass hollow | -1 | 560.2 | 0 | 78 | 196098 | 1 | finished |  | INCLUIR | https://doi.org/10.5281/zenodo.21509581 | 5.2924732 | 1343 | TRUE | Evento ambiguo; revisar fuente FABEST | 5.292473 | 2.748343
FAB045_3 | FABEST | 42CrMo4+QT | FAB045 | Axial | Unnotched hourglass hollow | -1 | 535.9 | 0 | 78 | 246664 | 1 | finished |  | INCLUIR | https://doi.org/10.5281/zenodo.21509581 | 5.3921058 | 1344 | TRUE | Evento ambiguo; revisar fuente FABEST | 5.392106 | 2.729084
FAB045_7 | FABEST | 42CrMo4+QT | FAB045 | Axial | Unnotched hourglass hollow | -1 | 520 | 0 | 78 | 3856533 | 1 | finished |  | INCLUIR | https://doi.org/10.5281/zenodo.21509581 | 6.5861971 | 1345 | TRUE | Evento ambiguo; revisar fuente FABEST | 6.586197 | 2.716003
FAB045_5 | FABEST | 42CrMo4+QT | FAB045 | Axial | Unnotched hourglass hollow | -1 | 501.3 | 0 | 78 | 10100000 | 0 | interrupted |  | INCLUIR | https://doi.org/10.5281/zenodo.21509581 | 7.0043214 | 1346 | TRUE | SELECCION_PRELIMINAR | 7.004321 | 2.700098
FAB045_2 | FABEST | 42CrMo4+QT | FAB045 | Axial | Unnotched hourglass hollow | -1 | 499.8 | 0 | 78 | 12616755 | 1 | finished |  | INCLUIR | https://doi.org/10.5281/zenodo.21509581 | 7.1009477 | 1347 | TRUE | Evento ambiguo; revisar fuente FABEST | 7.100948 | 2.698796
FAB045_1E+3 | FABEST | 42CrMo4+QT | FAB045 | Axial | Unnotched hourglass hollow | -1 | 1030.207 | 0 | 78 | 1000 | 0 |  |  | evento ambiguo: sin grieta | https://doi.org/10.5281/zenodo.21509581 | 3 | 1348 | TRUE | FABEST: clasificacion previa no validada para inclusion | 3 | 3.012924
FAB045_2E+3 | FABEST | 42CrMo4+QT | FAB045 | Axial | Unnotched hourglass hollow | -1 | 949.8333 | 0 | 78 | 2000 | 0 |  |  | evento ambiguo: sin grieta | https://doi.org/10.5281/zenodo.21509581 | 3.30103 | 1349 | TRUE | FABEST: clasificacion previa no validada para inclusion | 3.30103 | 2.977647
FAB045_5E+3 | FABEST | 42CrMo4+QT | FAB045 | Axial | Unnotched hourglass hollow | -1 | 853.127 | 0 | 78 | 5000 | 0 |  |  | evento ambiguo: sin grieta | https://doi.org/10.5281/zenodo.21509581 | 3.69897 | 1350 | TRUE | FABEST: clasificacion previa no validada para inclusion | 3.69897 | 2.931014
FAB045_1E+4 | FABEST | 42CrMo4+QT | FAB045 | Axial | Unnotched hourglass hollow | -1 | 786.5687 | 0 | 78 | 10000 | 0 |  |  | evento ambiguo: sin grieta | https://doi.org/10.5281/zenodo.21509581 | 4 | 1351 | TRUE | FABEST: clasificacion previa no validada para inclusion | 4 | 2.895737
FAB045_2E+4 | FABEST | 42CrMo4+QT | FAB045 | Axial | Unnotched hourglass hollow | -1 | 725.2031 | 0 | 78 | 20000 | 0 |  |  | evento ambiguo: sin grieta | https://doi.org/10.5281/zenodo.21509581 | 4.30103 | 1352 | TRUE | FABEST: clasificacion previa no validada para inclusion | 4.30103 | 2.86046
FAB045_5E+4 | FABEST | 42CrMo4+QT | FAB045 | Axial | Unnotched hourglass hollow | -1 | 651.3673 | 0 | 78 | 50000 | 0 |  |  | evento ambiguo: sin grieta | https://doi.org/10.5281/zenodo.21509581 | 4.69897 | 1353 | TRUE | FABEST: clasificacion previa no validada para inclusion | 4.69897 | 2.813826
FAB045_1E+5 | FABEST | 42CrMo4+QT | FAB045 | Axial | Unnotched hourglass hollow | -1 | 600.5497 | 0 | 78 | 100000 | 0 |  |  | evento ambiguo: sin grieta | https://doi.org/10.5281/zenodo.21509581 | 5 | 1354 | TRUE | FABEST: clasificacion previa no validada para inclusion | 5 | 2.778549
FAB045_2E+5 | FABEST | 42CrMo4+QT | FAB045 | Axial | Unnotched hourglass hollow | -1 | 553.6967 | 0 | 78 | 200000 | 0 |  |  | evento ambiguo: sin grieta | https://doi.org/10.5281/zenodo.21509581 | 5.30103 | 1355 | TRUE | FABEST: clasificacion previa no validada para inclusion | 5.30103 | 2.743272
FAB045_5E+5 | FABEST | 42CrMo4+QT | FAB045 | Axial | Unnotched hourglass hollow | -1 | 497.3226 | 0 | 78 | 500000 | 0 |  |  | evento ambiguo: sin grieta | https://doi.org/10.5281/zenodo.21509581 | 5.69897 | 1356 | TRUE | FABEST: clasificacion previa no validada para inclusion | 5.69897 | 2.696638
FAB045_1E+6 | FABEST | 42CrMo4+QT | FAB045 | Axial | Unnotched hourglass hollow | -1 | 458.5231 | 0 | 78 | 1000000 | 0 |  |  | evento ambiguo: sin grieta | https://doi.org/10.5281/zenodo.21509581 | 6 | 1357 | TRUE | FABEST: clasificacion previa no validada para inclusion | 6 | 2.661361
FAB045_2E+6 | FABEST | 42CrMo4+QT | FAB045 | Axial | Unnotched hourglass hollow | -1 | 422.7505 | 0 | 78 | 2000000 | 0 |  |  | evento ambiguo: sin grieta | https://doi.org/10.5281/zenodo.21509581 | 6.30103 | 1358 | TRUE | FABEST: clasificacion previa no validada para inclusion | 6.30103 | 2.626084
FAB045_5E+6 | FABEST | 42CrMo4+QT | FAB045 | Axial | Unnotched hourglass hollow | -1 | 379.7086 | 0 | 78 | 5000000 | 0 |  |  | evento ambiguo: sin grieta | https://doi.org/10.5281/zenodo.21509581 | 6.69897 | 1359 | TRUE | FABEST: clasificacion previa no validada para inclusion | 6.69897 | 2.57945
FAB045_1E+7 | FABEST | 42CrMo4+QT | FAB045 | Axial | Unnotched hourglass hollow | -1 | 350.0849 | 0 | 78 | 10000000 | 0 |  |  | evento ambiguo: sin grieta | https://doi.org/10.5281/zenodo.21509581 | 7 | 1360 | TRUE | FABEST: clasificacion previa no validada para inclusion | 7 | 2.544173
FAB045_2E+7 | FABEST | 42CrMo4+QT | FAB045 | Axial | Unnotched hourglass hollow | -1 | 322.7724 | 0 | 78 | 20000000 | 0 |  |  | evento ambiguo: sin grieta | https://doi.org/10.5281/zenodo.21509581 | 7.30103 | 1361 | TRUE | FABEST: clasificacion previa no validada para inclusion | 7.30103 | 2.508896
FAB045_5E+7 | FABEST | 42CrMo4+QT | FAB045 | Axial | Unnotched hourglass hollow | -1 | 289.9097 | 0 | 78 | 50000000 | 0 |  |  | evento ambiguo: sin grieta | https://doi.org/10.5281/zenodo.21509581 | 7.69897 | 1362 | TRUE | FABEST: clasificacion previa no validada para inclusion | 7.69897 | 2.462263
FAB045_1E+8 | FABEST | 42CrMo4+QT | FAB045 | Axial | Unnotched hourglass hollow | -1 | 267.2918 | 0 | 78 | 100000000 | 0 |  |  | evento ambiguo: sin grieta | https://doi.org/10.5281/zenodo.21509581 | 8 | 1363 | TRUE | FABEST: clasificacion previa no validada para inclusion | 8 | 2.426986
FAB045_1E+3 | FABEST | 42CrMo4+QT | FAB045 | Axial | Unnotched hourglass hollow | -1 | 820.8485 | 0 | 78 | 1000 | 0 |  |  | evento ambiguo: sin grieta | https://doi.org/10.5281/zenodo.21509581 | 3 | 1364 | TRUE | FABEST: clasificacion previa no validada para inclusion | 3 | 2.914263
FAB045_2E+3 | FABEST | 42CrMo4+QT | FAB045 | Axial | Unnotched hourglass hollow | -1 | 813.2351 | 0 | 78 | 2000 | 0 |  |  | evento ambiguo: sin grieta | https://doi.org/10.5281/zenodo.21509581 | 3.30103 | 1365 | TRUE | FABEST: clasificacion previa no validada para inclusion | 3.30103 | 2.910216
FAB045_5E+3 | FABEST | 42CrMo4+QT | FAB045 | Axial | Unnotched hourglass hollow | -1 | 792.5038 | 0 | 78 | 5000 | 0 |  |  | evento ambiguo: sin grieta | https://doi.org/10.5281/zenodo.21509581 | 3.69897 | 1366 | TRUE | FABEST: clasificacion previa no validada para inclusion | 3.69897 | 2.899001
FAB045_1E+4 | FABEST | 42CrMo4+QT | FAB045 | Axial | Unnotched hourglass hollow | -1 | 763.6474 | 0 | 78 | 10000 | 0 |  |  | evento ambiguo: sin grieta | https://doi.org/10.5281/zenodo.21509581 | 4 | 1367 | TRUE | FABEST: clasificacion previa no validada para inclusion | 4 | 2.882893
FAB045_2E+4 | FABEST | 42CrMo4+QT | FAB045 | Axial | Unnotched hourglass hollow | -1 | 720.6311 | 0 | 78 | 20000 | 0 |  |  | evento ambiguo: sin grieta | https://doi.org/10.5281/zenodo.21509581 | 4.30103 | 1368 | TRUE | FABEST: clasificacion previa no validada para inclusion | 4.30103 | 2.857713
FAB045_5E+4 | FABEST | 42CrMo4+QT | FAB045 | Axial | Unnotched hourglass hollow | -1 | 649.2153 | 0 | 78 | 50000 | 0 |  |  | evento ambiguo: sin grieta | https://doi.org/10.5281/zenodo.21509581 | 4.69897 | 1369 | TRUE | FABEST: clasificacion previa no validada para inclusion | 4.69897 | 2.812389
FAB045_1E+5 | FABEST | 42CrMo4+QT | FAB045 | Axial | Unnotched hourglass hollow | -1 | 597.9784 | 0 | 78 | 100000 | 0 |  |  | evento ambiguo: sin grieta | https://doi.org/10.5281/zenodo.21509581 | 5 | 1370 | TRUE | FABEST: clasificacion previa no validada para inclusion | 5 | 2.776685
FAB045_2E+5 | FABEST | 42CrMo4+QT | FAB045 | Axial | Unnotched hourglass hollow | -1 | 559.1491 | 0 | 78 | 200000 | 0 |  |  | evento ambiguo: sin grieta | https://doi.org/10.5281/zenodo.21509581 | 5.30103 | 1371 | TRUE | FABEST: clasificacion previa no validada para inclusion | 5.30103 | 2.747528
FAB045_5E+5 | FABEST | 42CrMo4+QT | FAB045 | Axial | Unnotched hourglass hollow | -1 | 528.5598 | 0 | 78 | 500000 | 0 |  |  | evento ambiguo: sin grieta | https://doi.org/10.5281/zenodo.21509581 | 5.69897 | 1372 | TRUE | FABEST: clasificacion previa no validada para inclusion | 5.69897 | 2.723094
FAB045_1E+6 | FABEST | 42CrMo4+QT | FAB045 | Axial | Unnotched hourglass hollow | -1 | 516.6762 | 0 | 78 | 1000000 | 0 |  |  | evento ambiguo: sin grieta | https://doi.org/10.5281/zenodo.21509581 | 6 | 1373 | TRUE | FABEST: clasificacion previa no validada para inclusion | 6 | 2.713218
FAB045_2E+6 | FABEST | 42CrMo4+QT | FAB045 | Axial | Unnotched hourglass hollow | -1 | 510.3539 | 0 | 78 | 2000000 | 0 |  |  | evento ambiguo: sin grieta | https://doi.org/10.5281/zenodo.21509581 | 6.30103 | 1374 | TRUE | FABEST: clasificacion previa no validada para inclusion | 6.30103 | 2.707871
FAB045_5E+6 | FABEST | 42CrMo4+QT | FAB045 | Axial | Unnotched hourglass hollow | -1 | 506.4287 | 0 | 78 | 5000000 | 0 |  |  | evento ambiguo: sin grieta | https://doi.org/10.5281/zenodo.21509581 | 6.69897 | 1375 | TRUE | FABEST: clasificacion previa no validada para inclusion | 6.69897 | 2.704518
FAB045_1E+7 | FABEST | 42CrMo4+QT | FAB045 | Axial | Unnotched hourglass hollow | -1 | 505.0974 | 0 | 78 | 10000000 | 0 |  |  | evento ambiguo: sin grieta | https://doi.org/10.5281/zenodo.21509581 | 7 | 1376 | TRUE | FABEST: clasificacion previa no validada para inclusion | 7 | 2.703375
FAB045_2E+7 | FABEST | 42CrMo4+QT | FAB045 | Axial | Unnotched hourglass hollow | -1 | 504.4274 | 0 | 78 | 20000000 | 0 |  |  | evento ambiguo: sin grieta | https://doi.org/10.5281/zenodo.21509581 | 7.30103 | 1377 | TRUE | FABEST: clasificacion previa no validada para inclusion | 7.30103 | 2.702799
FAB045_5E+7 | FABEST | 42CrMo4+QT | FAB045 | Axial | Unnotched hourglass hollow | -1 | 504.024 | 0 | 78 | 50000000 | 0 |  |  | evento ambiguo: sin grieta | https://doi.org/10.5281/zenodo.21509581 | 7.69897 | 1378 | TRUE | FABEST: clasificacion previa no validada para inclusion | 7.69897 | 2.702451
FAB045_1E+8 | FABEST | 42CrMo4+QT | FAB045 | Axial | Unnotched hourglass hollow | -1 | 503.8893 | 0 | 78 | 100000000 | 0 |  |  | evento ambiguo: sin grieta | https://doi.org/10.5281/zenodo.21509581 | 8 | 1379 | TRUE | FABEST: clasificacion previa no validada para inclusion | 8 | 2.702335
FAB045_1E+3 | FABEST | 42CrMo4+QT | FAB045 | Axial | Unnotched hourglass hollow | -1 | 934.3805 | 0 | 78 | 1000 | 0 |  |  | evento ambiguo: sin grieta | https://doi.org/10.5281/zenodo.21509581 | 3 | 1380 | TRUE | FABEST: clasificacion previa no validada para inclusion | 3 | 2.970524
FAB045_2E+3 | FABEST | 42CrMo4+QT | FAB045 | Axial | Unnotched hourglass hollow | -1 | 884.5526 | 0 | 78 | 2000 | 0 |  |  | evento ambiguo: sin grieta | https://doi.org/10.5281/zenodo.21509581 | 3.30103 | 1381 | TRUE | FABEST: clasificacion previa no validada para inclusion | 3.30103 | 2.946724
FAB045_5E+3 | FABEST | 42CrMo4+QT | FAB045 | Axial | Unnotched hourglass hollow | -1 | 818.6838 | 0 | 78 | 5000 | 0 |  |  | evento ambiguo: sin grieta | https://doi.org/10.5281/zenodo.21509581 | 3.69897 | 1382 | TRUE | FABEST: clasificacion previa no validada para inclusion | 3.69897 | 2.913116
FAB045_1E+4 | FABEST | 42CrMo4+QT | FAB045 | Axial | Unnotched hourglass hollow | -1 | 768.856 | 0 | 78 | 10000 | 0 |  |  | evento ambiguo: sin grieta | https://doi.org/10.5281/zenodo.21509581 | 4 | 1383 | TRUE | FABEST: clasificacion previa no validada para inclusion | 4 | 2.885845
FAB045_2E+4 | FABEST | 42CrMo4+QT | FAB045 | Axial | Unnotched hourglass hollow | -1 | 719.0281 | 0 | 78 | 20000 | 0 |  |  | evento ambiguo: sin grieta | https://doi.org/10.5281/zenodo.21509581 | 4.30103 | 1384 | TRUE | FABEST: clasificacion previa no validada para inclusion | 4.30103 | 2.856746
FAB045_5E+4 | FABEST | 42CrMo4+QT | FAB045 | Axial | Unnotched hourglass hollow | -1 | 653.1593 | 0 | 78 | 50000 | 0 |  |  | evento ambiguo: sin grieta | https://doi.org/10.5281/zenodo.21509581 | 4.69897 | 1385 | TRUE | FABEST: clasificacion previa no validada para inclusion | 4.69897 | 2.815019
FAB045_1E+5 | FABEST | 42CrMo4+QT | FAB045 | Axial | Unnotched hourglass hollow | -1 | 603.3314 | 0 | 78 | 100000 | 0 |  |  | evento ambiguo: sin grieta | https://doi.org/10.5281/zenodo.21509581 | 5 | 1386 | TRUE | FABEST: clasificacion previa no validada para inclusion | 5 | 2.780556
FAB045_2E+5 | FABEST | 42CrMo4+QT | FAB045 | Axial | Unnotched hourglass hollow | -1 | 553.5036 | 0 | 78 | 200000 | 0 |  |  | evento ambiguo: sin grieta | https://doi.org/10.5281/zenodo.21509581 | 5.30103 | 1387 | TRUE | FABEST: clasificacion previa no validada para inclusion | 5.30103 | 2.74312
FAB045_5E+5 | FABEST | 42CrMo4+QT | FAB045 | Axial | Unnotched hourglass hollow | -1 | 487.6348 | 0 | 78 | 500000 | 0 |  |  | evento ambiguo: sin grieta | https://doi.org/10.5281/zenodo.21509581 | 5.69897 | 1388 | TRUE | FABEST: clasificacion previa no validada para inclusion | 5.69897 | 2.688095
FAB045_1E+6 | FABEST | 42CrMo4+QT | FAB045 | Axial | Unnotched hourglass hollow | -1 | 437.8069 | 0 | 78 | 1000000 | 0 |  |  | evento ambiguo: sin grieta | https://doi.org/10.5281/zenodo.21509581 | 6 | 1389 | TRUE | FABEST: clasificacion previa no validada para inclusion | 6 | 2.641283
FAB045_2E+6 | FABEST | 42CrMo4+QT | FAB045 | Axial | Unnotched hourglass hollow | -1 | 387.9791 | 0 | 78 | 2000000 | 0 |  |  | evento ambiguo: sin grieta | https://doi.org/10.5281/zenodo.21509581 | 6.30103 | 1390 | TRUE | FABEST: clasificacion previa no validada para inclusion | 6.30103 | 2.588808
FAB045_5E+6 | FABEST | 42CrMo4+QT | FAB045 | Axial | Unnotched hourglass hollow | -1 | 322.1103 | 0 | 78 | 5000000 | 0 |  |  | evento ambiguo: sin grieta | https://doi.org/10.5281/zenodo.21509581 | 6.69897 | 1391 | TRUE | FABEST: clasificacion previa no validada para inclusion | 6.69897 | 2.508005
FAB045_1E+7 | FABEST | 42CrMo4+QT | FAB045 | Axial | Unnotched hourglass hollow | -1 | 272.2824 | 0 | 78 | 10000000 | 0 |  |  | evento ambiguo: sin grieta | https://doi.org/10.5281/zenodo.21509581 | 7 | 1392 | TRUE | FABEST: clasificacion previa no validada para inclusion | 7 | 2.43502
FAB045_2E+7 | FABEST | 42CrMo4+QT | FAB045 | Axial | Unnotched hourglass hollow | -1 | 222.4546 | 0 | 78 | 20000000 | 0 |  |  | evento ambiguo: sin grieta | https://doi.org/10.5281/zenodo.21509581 | 7.30103 | 1393 | TRUE | FABEST: clasificacion previa no validada para inclusion | 7.30103 | 2.347241
FAB045_5E+7 | FABEST | 42CrMo4+QT | FAB045 | Axial | Unnotched hourglass hollow | -1 | 156.5857 | 0 | 78 | 50000000 | 0 |  |  | evento ambiguo: sin grieta | https://doi.org/10.5281/zenodo.21509581 | 7.69897 | 1394 | TRUE | FABEST: clasificacion previa no validada para inclusion | 7.69897 | 2.194752
FAB045_1E+8 | FABEST | 42CrMo4+QT | FAB045 | Axial | Unnotched hourglass hollow | -1 | 106.7579 | 0 | 78 | 100000000 | 0 |  |  | evento ambiguo: sin grieta | https://doi.org/10.5281/zenodo.21509581 | 8 | 1395 | TRUE | FABEST: clasificacion previa no validada para inclusion | 8 | 2.0284
FAB046_6 | FABEST | 42CrMo4+QT | FAB046 | Axial | Unnotched hourglass hollow | -1 | 750 | 0 | 78 | 14614 | 1 | finished |  | INCLUIR | https://doi.org/10.5281/zenodo.21509581 | 4.1647691 | 1396 | TRUE | Evento ambiguo; revisar fuente FABEST | 4.164769 | 2.875061
FAB046_3 | FABEST | 42CrMo4+QT | FAB046 | Axial | Unnotched hourglass hollow | -1 | 700 | 0 | 78 | 39810 | 1 | finished |  | INCLUIR | https://doi.org/10.5281/zenodo.21509581 | 4.5999922 | 1397 | TRUE | Evento ambiguo; revisar fuente FABEST | 4.599992 | 2.845098
FAB046_4 | FABEST | 42CrMo4+QT | FAB046 | Axial | Unnotched hourglass hollow | -1 | 650 | 0 | 78 | 172382 | 1 | finished |  | INCLUIR | https://doi.org/10.5281/zenodo.21509581 | 5.2364919 | 1398 | TRUE | Evento ambiguo; revisar fuente FABEST | 5.236492 | 2.812913
FAB046_8 | FABEST | 42CrMo4+QT | FAB046 | Axial | Unnotched hourglass hollow | -1 | 605 | 0 | 78 | 193360 | 1 | finished |  | INCLUIR | https://doi.org/10.5281/zenodo.21509581 | 5.2863666 | 1399 | TRUE | Evento ambiguo; revisar fuente FABEST | 5.286367 | 2.781755
FAB046_7 | FABEST | 42CrMo4+QT | FAB046 | Axial | Unnotched hourglass hollow | -1 | 615 | 0 | 78 | 199032 | 1 | finished |  | INCLUIR | https://doi.org/10.5281/zenodo.21509581 | 5.2989229 | 1400 | TRUE | Evento ambiguo; revisar fuente FABEST | 5.298923 | 2.788875
FAB046_9 | FABEST | 42CrMo4+QT | FAB046 | Axial | Unnotched hourglass hollow | -1 | 580 | 0 | 78 | 256120 | 1 | finished |  | INCLUIR | https://doi.org/10.5281/zenodo.21509581 | 5.4084435 | 1401 | TRUE | Evento ambiguo; revisar fuente FABEST | 5.408443 | 2.763428
FAB046_5 | FABEST | 42CrMo4+QT | FAB046 | Axial | Unnotched hourglass hollow | -1 | 630 | 0 | 78 | 506360 | 1 | finished |  | INCLUIR | https://doi.org/10.5281/zenodo.21509581 | 5.7044594 | 1402 | TRUE | Evento ambiguo; revisar fuente FABEST | 5.704459 | 2.799341
FAB046_1 | FABEST | 42CrMo4+QT | FAB046 | Axial | Unnotched hourglass hollow | -1 | 526 | 0 | 78 | 10100000 | 0 | interrupted |  | INCLUIR | https://doi.org/10.5281/zenodo.21509581 | 7.0043214 | 1403 | TRUE | SELECCION_PRELIMINAR | 7.004321 | 2.720986
FAB046_2 | FABEST | 42CrMo4+QT | FAB046 | Axial | Unnotched hourglass hollow | -1 | 600.2 | 0 | 78 | 10100008 | 0 | interrupted |  | INCLUIR | https://doi.org/10.5281/zenodo.21509581 | 7.0043217 | 1404 | TRUE | SELECCION_PRELIMINAR | 7.004322 | 2.778296
FAB046_10 | FABEST | 42CrMo4+QT | FAB046 | Axial | Unnotched hourglass hollow | -1 | 550 | 0 | 78 | 10100009 | 0 | interrupted |  | INCLUIR | https://doi.org/10.5281/zenodo.21509581 | 7.0043218 | 1405 | TRUE | SELECCION_PRELIMINAR | 7.004322 | 2.740363
FAB046_1E+3 | FABEST | 42CrMo4+QT | FAB046 | Axial | Unnotched hourglass hollow | -1 | 963.8548 | 0 | 78 | 1000 | 0 |  |  | evento ambiguo: sin grieta | https://doi.org/10.5281/zenodo.21509581 | 3 | 1406 | TRUE | FABEST: clasificacion previa no validada para inclusion | 3 | 2.984012
FAB046_2E+3 | FABEST | 42CrMo4+QT | FAB046 | Axial | Unnotched hourglass hollow | -1 | 909.9012 | 0 | 78 | 2000 | 0 |  |  | evento ambiguo: sin grieta | https://doi.org/10.5281/zenodo.21509581 | 3.30103 | 1407 | TRUE | FABEST: clasificacion previa no validada para inclusion | 3.30103 | 2.958994
FAB046_5E+3 | FABEST | 42CrMo4+QT | FAB046 | Axial | Unnotched hourglass hollow | -1 | 843.1855 | 0 | 78 | 5000 | 0 |  |  | evento ambiguo: sin grieta | https://doi.org/10.5281/zenodo.21509581 | 3.69897 | 1408 | TRUE | FABEST: clasificacion previa no validada para inclusion | 3.69897 | 2.925923
FAB046_1E+4 | FABEST | 42CrMo4+QT | FAB046 | Axial | Unnotched hourglass hollow | -1 | 795.9866 | 0 | 78 | 10000 | 0 |  |  | evento ambiguo: sin grieta | https://doi.org/10.5281/zenodo.21509581 | 4 | 1409 | TRUE | FABEST: clasificacion previa no validada para inclusion | 4 | 2.900906
FAB046_2E+4 | FABEST | 42CrMo4+QT | FAB046 | Axial | Unnotched hourglass hollow | -1 | 751.4298 | 0 | 78 | 20000 | 0 |  |  | evento ambiguo: sin grieta | https://doi.org/10.5281/zenodo.21509581 | 4.30103 | 1410 | TRUE | FABEST: clasificacion previa no validada para inclusion | 4.30103 | 2.875888
FAB046_5E+4 | FABEST | 42CrMo4+QT | FAB046 | Axial | Unnotched hourglass hollow | -1 | 696.3335 | 0 | 78 | 50000 | 0 |  |  | evento ambiguo: sin grieta | https://doi.org/10.5281/zenodo.21509581 | 4.69897 | 1411 | TRUE | FABEST: clasificacion previa no validada para inclusion | 4.69897 | 2.842817
FAB046_1E+5 | FABEST | 42CrMo4+QT | FAB046 | Axial | Unnotched hourglass hollow | -1 | 657.355 | 0 | 78 | 100000 | 0 |  |  | evento ambiguo: sin grieta | https://doi.org/10.5281/zenodo.21509581 | 5 | 1412 | TRUE | FABEST: clasificacion previa no validada para inclusion | 5 | 2.8178
FAB046_2E+5 | FABEST | 42CrMo4+QT | FAB046 | Axial | Unnotched hourglass hollow | -1 | 620.5583 | 0 | 78 | 200000 | 0 |  |  | evento ambiguo: sin grieta | https://doi.org/10.5281/zenodo.21509581 | 5.30103 | 1413 | TRUE | FABEST: clasificacion previa no validada para inclusion | 5.30103 | 2.792783
FAB046_5E+5 | FABEST | 42CrMo4+QT | FAB046 | Axial | Unnotched hourglass hollow | -1 | 575.0578 | 0 | 78 | 500000 | 0 |  |  | evento ambiguo: sin grieta | https://doi.org/10.5281/zenodo.21509581 | 5.69897 | 1414 | TRUE | FABEST: clasificacion previa no validada para inclusion | 5.69897 | 2.759711
FAB046_1E+6 | FABEST | 42CrMo4+QT | FAB046 | Axial | Unnotched hourglass hollow | -1 | 542.8679 | 0 | 78 | 1000000 | 0 |  |  | evento ambiguo: sin grieta | https://doi.org/10.5281/zenodo.21509581 | 6 | 1415 | TRUE | FABEST: clasificacion previa no validada para inclusion | 6 | 2.734694
FAB046_2E+6 | FABEST | 42CrMo4+QT | FAB046 | Axial | Unnotched hourglass hollow | -1 | 512.4798 | 0 | 78 | 2000000 | 0 |  |  | evento ambiguo: sin grieta | https://doi.org/10.5281/zenodo.21509581 | 6.30103 | 1416 | TRUE | FABEST: clasificacion previa no validada para inclusion | 6.30103 | 2.709677
FAB046_5E+6 | FABEST | 42CrMo4+QT | FAB046 | Axial | Unnotched hourglass hollow | -1 | 474.9038 | 0 | 78 | 5000000 | 0 |  |  | evento ambiguo: sin grieta | https://doi.org/10.5281/zenodo.21509581 | 6.69897 | 1417 | TRUE | FABEST: clasificacion previa no validada para inclusion | 6.69897 | 2.676606
FAB046_1E+7 | FABEST | 42CrMo4+QT | FAB046 | Axial | Unnotched hourglass hollow | -1 | 448.3202 | 0 | 78 | 10000000 | 0 |  |  | evento ambiguo: sin grieta | https://doi.org/10.5281/zenodo.21509581 | 7 | 1418 | TRUE | FABEST: clasificacion previa no validada para inclusion | 7 | 2.651588
FAB046_2E+7 | FABEST | 42CrMo4+QT | FAB046 | Axial | Unnotched hourglass hollow | -1 | 423.2247 | 0 | 78 | 20000000 | 0 |  |  | evento ambiguo: sin grieta | https://doi.org/10.5281/zenodo.21509581 | 7.30103 | 1419 | TRUE | FABEST: clasificacion previa no validada para inclusion | 7.30103 | 2.626571
FAB046_5E+7 | FABEST | 42CrMo4+QT | FAB046 | Axial | Unnotched hourglass hollow | -1 | 392.193 | 0 | 78 | 50000000 | 0 |  |  | evento ambiguo: sin grieta | https://doi.org/10.5281/zenodo.21509581 | 7.69897 | 1420 | TRUE | FABEST: clasificacion previa no validada para inclusion | 7.69897 | 2.5935
FAB046_1E+8 | FABEST | 42CrMo4+QT | FAB046 | Axial | Unnotched hourglass hollow | -1 | 370.2393 | 0 | 78 | 100000000 | 0 |  |  | evento ambiguo: sin grieta | https://doi.org/10.5281/zenodo.21509581 | 8 | 1421 | TRUE | FABEST: clasificacion previa no validada para inclusion | 8 | 2.568483
FAB046_1E+3 | FABEST | 42CrMo4+QT | FAB046 | Axial | Unnotched hourglass hollow | -1 | 843.4018 | 0 | 78 | 1000 | 0 |  |  | evento ambiguo: sin grieta | https://doi.org/10.5281/zenodo.21509581 | 3 | 1422 | TRUE | FABEST: clasificacion previa no validada para inclusion | 3 | 2.926035
FAB046_2E+3 | FABEST | 42CrMo4+QT | FAB046 | Axial | Unnotched hourglass hollow | -1 | 833.2742 | 0 | 78 | 2000 | 0 |  |  | evento ambiguo: sin grieta | https://doi.org/10.5281/zenodo.21509581 | 3.30103 | 1423 | TRUE | FABEST: clasificacion previa no validada para inclusion | 3.30103 | 2.920788
FAB046_5E+3 | FABEST | 42CrMo4+QT | FAB046 | Axial | Unnotched hourglass hollow | -1 | 807.4383 | 0 | 78 | 5000 | 0 |  |  | evento ambiguo: sin grieta | https://doi.org/10.5281/zenodo.21509581 | 3.69897 | 1424 | TRUE | FABEST: clasificacion previa no validada para inclusion | 3.69897 | 2.907109
FAB046_1E+4 | FABEST | 42CrMo4+QT | FAB046 | Axial | Unnotched hourglass hollow | -1 | 775.1527 | 0 | 78 | 10000 | 0 |  |  | evento ambiguo: sin grieta | https://doi.org/10.5281/zenodo.21509581 | 4 | 1425 | TRUE | FABEST: clasificacion previa no validada para inclusion | 4 | 2.889387
FAB046_2E+4 | FABEST | 42CrMo4+QT | FAB046 | Axial | Unnotched hourglass hollow | -1 | 733.4447 | 0 | 78 | 20000 | 0 |  |  | evento ambiguo: sin grieta | https://doi.org/10.5281/zenodo.21509581 | 4.30103 | 1426 | TRUE | FABEST: clasificacion previa no validada para inclusion | 4.30103 | 2.865367
FAB046_5E+4 | FABEST | 42CrMo4+QT | FAB046 | Axial | Unnotched hourglass hollow | -1 | 676.9316 | 0 | 78 | 50000 | 0 |  |  | evento ambiguo: sin grieta | https://doi.org/10.5281/zenodo.21509581 | 4.69897 | 1427 | TRUE | FABEST: clasificacion previa no validada para inclusion | 4.69897 | 2.830545
FAB046_1E+5 | FABEST | 42CrMo4+QT | FAB046 | Axial | Unnotched hourglass hollow | -1 | 643.6948 | 0 | 78 | 100000 | 0 |  |  | evento ambiguo: sin grieta | https://doi.org/10.5281/zenodo.21509581 | 5 | 1428 | TRUE | FABEST: clasificacion previa no validada para inclusion | 5 | 2.80868
FAB046_2E+5 | FABEST | 42CrMo4+QT | FAB046 | Axial | Unnotched hourglass hollow | -1 | 621.6794 | 0 | 78 | 200000 | 0 |  |  | evento ambiguo: sin grieta | https://doi.org/10.5281/zenodo.21509581 | 5.30103 | 1429 | TRUE | FABEST: clasificacion previa no validada para inclusion | 5.30103 | 2.793566
FAB046_5E+5 | FABEST | 42CrMo4+QT | FAB046 | Axial | Unnotched hourglass hollow | -1 | 605.9788 | 0 | 78 | 500000 | 0 |  |  | evento ambiguo: sin grieta | https://doi.org/10.5281/zenodo.21509581 | 5.69897 | 1430 | TRUE | FABEST: clasificacion previa no validada para inclusion | 5.69897 | 2.782457
FAB046_1E+6 | FABEST | 42CrMo4+QT | FAB046 | Axial | Unnotched hourglass hollow | -1 | 600.2338 | 0 | 78 | 1000000 | 0 |  |  | evento ambiguo: sin grieta | https://doi.org/10.5281/zenodo.21509581 | 6 | 1431 | TRUE | FABEST: clasificacion previa no validada para inclusion | 6 | 2.77832
FAB046_2E+6 | FABEST | 42CrMo4+QT | FAB046 | Axial | Unnotched hourglass hollow | -1 | 597.2539 | 0 | 78 | 2000000 | 0 |  |  | evento ambiguo: sin grieta | https://doi.org/10.5281/zenodo.21509581 | 6.30103 | 1432 | TRUE | FABEST: clasificacion previa no validada para inclusion | 6.30103 | 2.776159
FAB046_5E+6 | FABEST | 42CrMo4+QT | FAB046 | Axial | Unnotched hourglass hollow | -1 | 595.43 | 0 | 78 | 5000000 | 0 |  |  | evento ambiguo: sin grieta | https://doi.org/10.5281/zenodo.21509581 | 6.69897 | 1433 | TRUE | FABEST: clasificacion previa no validada para inclusion | 6.69897 | 2.774831
FAB046_1E+7 | FABEST | 42CrMo4+QT | FAB046 | Axial | Unnotched hourglass hollow | -1 | 594.8159 | 0 | 78 | 10000000 | 0 |  |  | evento ambiguo: sin grieta | https://doi.org/10.5281/zenodo.21509581 | 7 | 1434 | TRUE | FABEST: clasificacion previa no validada para inclusion | 7 | 2.774383
FAB046_2E+7 | FABEST | 42CrMo4+QT | FAB046 | Axial | Unnotched hourglass hollow | -1 | 594.5077 | 0 | 78 | 20000000 | 0 |  |  | evento ambiguo: sin grieta | https://doi.org/10.5281/zenodo.21509581 | 7.30103 | 1435 | TRUE | FABEST: clasificacion previa no validada para inclusion | 7.30103 | 2.774157
FAB046_5E+7 | FABEST | 42CrMo4+QT | FAB046 | Axial | Unnotched hourglass hollow | -1 | 594.3224 | 0 | 78 | 50000000 | 0 |  |  | evento ambiguo: sin grieta | https://doi.org/10.5281/zenodo.21509581 | 7.69897 | 1436 | TRUE | FABEST: clasificacion previa no validada para inclusion | 7.69897 | 2.774022
FAB046_1E+8 | FABEST | 42CrMo4+QT | FAB046 | Axial | Unnotched hourglass hollow | -1 | 594.2606 | 0 | 78 | 100000000 | 0 |  |  | evento ambiguo: sin grieta | https://doi.org/10.5281/zenodo.21509581 | 8 | 1437 | TRUE | FABEST: clasificacion previa no validada para inclusion | 8 | 2.773977
FAB046_1E+3 | FABEST | 42CrMo4+QT | FAB046 | Axial | Unnotched hourglass hollow | -1 | 910.242 | 0 | 78 | 1000 | 0 |  |  | evento ambiguo: sin grieta | https://doi.org/10.5281/zenodo.21509581 | 3 | 1438 | TRUE | FABEST: clasificacion previa no validada para inclusion | 3 | 2.959157
FAB046_2E+3 | FABEST | 42CrMo4+QT | FAB046 | Axial | Unnotched hourglass hollow | -1 | 872.5259 | 0 | 78 | 2000 | 0 |  |  | evento ambiguo: sin grieta | https://doi.org/10.5281/zenodo.21509581 | 3.30103 | 1439 | TRUE | FABEST: clasificacion previa no validada para inclusion | 3.30103 | 2.940778
FAB046_5E+3 | FABEST | 42CrMo4+QT | FAB046 | Axial | Unnotched hourglass hollow | -1 | 822.668 | 0 | 78 | 5000 | 0 |  |  | evento ambiguo: sin grieta | https://doi.org/10.5281/zenodo.21509581 | 3.69897 | 1440 | TRUE | FABEST: clasificacion previa no validada para inclusion | 3.69897 | 2.915225
FAB046_1E+4 | FABEST | 42CrMo4+QT | FAB046 | Axial | Unnotched hourglass hollow | -1 | 784.952 | 0 | 78 | 10000 | 0 |  |  | evento ambiguo: sin grieta | https://doi.org/10.5281/zenodo.21509581 | 4 | 1441 | TRUE | FABEST: clasificacion previa no validada para inclusion | 4 | 2.894843
FAB046_2E+4 | FABEST | 42CrMo4+QT | FAB046 | Axial | Unnotched hourglass hollow | -1 | 747.2359 | 0 | 78 | 20000 | 0 |  |  | evento ambiguo: sin grieta | https://doi.org/10.5281/zenodo.21509581 | 4.30103 | 1442 | TRUE | FABEST: clasificacion previa no validada para inclusion | 4.30103 | 2.873458
FAB046_5E+4 | FABEST | 42CrMo4+QT | FAB046 | Axial | Unnotched hourglass hollow | -1 | 697.378 | 0 | 78 | 50000 | 0 |  |  | evento ambiguo: sin grieta | https://doi.org/10.5281/zenodo.21509581 | 4.69897 | 1443 | TRUE | FABEST: clasificacion previa no validada para inclusion | 4.69897 | 2.843468
FAB046_1E+5 | FABEST | 42CrMo4+QT | FAB046 | Axial | Unnotched hourglass hollow | -1 | 659.6619 | 0 | 78 | 100000 | 0 |  |  | evento ambiguo: sin grieta | https://doi.org/10.5281/zenodo.21509581 | 5 | 1444 | TRUE | FABEST: clasificacion previa no validada para inclusion | 5 | 2.819321
FAB046_2E+5 | FABEST | 42CrMo4+QT | FAB046 | Axial | Unnotched hourglass hollow | -1 | 621.9459 | 0 | 78 | 200000 | 0 |  |  | evento ambiguo: sin grieta | https://doi.org/10.5281/zenodo.21509581 | 5.30103 | 1445 | TRUE | FABEST: clasificacion previa no validada para inclusion | 5.30103 | 2.793753
FAB046_5E+5 | FABEST | 42CrMo4+QT | FAB046 | Axial | Unnotched hourglass hollow | -1 | 572.088 | 0 | 78 | 500000 | 0 |  |  | evento ambiguo: sin grieta | https://doi.org/10.5281/zenodo.21509581 | 5.69897 | 1446 | TRUE | FABEST: clasificacion previa no validada para inclusion | 5.69897 | 2.757463
FAB046_1E+6 | FABEST | 42CrMo4+QT | FAB046 | Axial | Unnotched hourglass hollow | -1 | 534.3719 | 0 | 78 | 1000000 | 0 |  |  | evento ambiguo: sin grieta | https://doi.org/10.5281/zenodo.21509581 | 6 | 1447 | TRUE | FABEST: clasificacion previa no validada para inclusion | 6 | 2.727844
FAB046_2E+6 | FABEST | 42CrMo4+QT | FAB046 | Axial | Unnotched hourglass hollow | -1 | 496.6559 | 0 | 78 | 2000000 | 0 |  |  | evento ambiguo: sin grieta | https://doi.org/10.5281/zenodo.21509581 | 6.30103 | 1448 | TRUE | FABEST: clasificacion previa no validada para inclusion | 6.30103 | 2.696056
FAB046_5E+6 | FABEST | 42CrMo4+QT | FAB046 | Axial | Unnotched hourglass hollow | -1 | 446.7979 | 0 | 78 | 5000000 | 0 |  |  | evento ambiguo: sin grieta | https://doi.org/10.5281/zenodo.21509581 | 6.69897 | 1449 | TRUE | FABEST: clasificacion previa no validada para inclusion | 6.69897 | 2.650111
FAB046_1E+7 | FABEST | 42CrMo4+QT | FAB046 | Axial | Unnotched hourglass hollow | -1 | 409.0819 | 0 | 78 | 10000000 | 0 |  |  | evento ambiguo: sin grieta | https://doi.org/10.5281/zenodo.21509581 | 7 | 1450 | TRUE | FABEST: clasificacion previa no validada para inclusion | 7 | 2.61181
FAB046_2E+7 | FABEST | 42CrMo4+QT | FAB046 | Axial | Unnotched hourglass hollow | -1 | 371.3658 | 0 | 78 | 20000000 | 0 |  |  | evento ambiguo: sin grieta | https://doi.org/10.5281/zenodo.21509581 | 7.30103 | 1451 | TRUE | FABEST: clasificacion previa no validada para inclusion | 7.30103 | 2.569802
FAB046_5E+7 | FABEST | 42CrMo4+QT | FAB046 | Axial | Unnotched hourglass hollow | -1 | 321.5079 | 0 | 78 | 50000000 | 0 |  |  | evento ambiguo: sin grieta | https://doi.org/10.5281/zenodo.21509581 | 7.69897 | 1452 | TRUE | FABEST: clasificacion previa no validada para inclusion | 7.69897 | 2.507192
FAB046_1E+8 | FABEST | 42CrMo4+QT | FAB046 | Axial | Unnotched hourglass hollow | -1 | 283.7919 | 0 | 78 | 100000000 | 0 |  |  | evento ambiguo: sin grieta | https://doi.org/10.5281/zenodo.21509581 | 8 | 1453 | TRUE | FABEST: clasificacion previa no validada para inclusion | 8 | 2.453
FAB047_1 | FABEST | 42CrMo4+QT | FAB047 | Axial | Unnotched hourglass hollow | -1 | 650 | 0 | 78 | 84315 | 1 | finished |  | INCLUIR | https://doi.org/10.5281/zenodo.21509581 | 4.9259048 | 1454 | TRUE | Evento ambiguo; revisar fuente FABEST | 4.925905 | 2.812913
FAB047_5 | FABEST | 42CrMo4+QT | FAB047 | Axial | Unnotched hourglass hollow | -1 | 600 | 0 | 78 | 89807 | 1 | finished |  | INCLUIR | https://doi.org/10.5281/zenodo.21509581 | 4.9533102 | 1455 | TRUE | Evento ambiguo; revisar fuente FABEST | 4.95331 | 2.778151
FAB047_6 | FABEST | 42CrMo4+QT | FAB047 | Axial | Unnotched hourglass hollow | -1 | 560 | 0 | 78 | 123469 | 1 | finished |  | INCLUIR | https://doi.org/10.5281/zenodo.21509581 | 5.0915579 | 1456 | TRUE | Evento ambiguo; revisar fuente FABEST | 5.091558 | 2.748188
FAB047_2 | FABEST | 42CrMo4+QT | FAB047 | Axial | Unnotched hourglass hollow | -1 | 620 | 0 | 78 | 132327 | 1 | finished |  | INCLUIR | https://doi.org/10.5281/zenodo.21509581 | 5.1216485 | 1457 | TRUE | Evento ambiguo; revisar fuente FABEST | 5.121648 | 2.792392
FAB047_8 | FABEST | 42CrMo4+QT | FAB047 | Axial | Unnotched hourglass hollow | -1 | 490 | 0 | 78 | 455586 | 1 | finished |  | INCLUIR | https://doi.org/10.5281/zenodo.21509581 | 5.6585704 | 1458 | TRUE | Evento ambiguo; revisar fuente FABEST | 5.65857 | 2.690196
FAB047_7 | FABEST | 42CrMo4+QT | FAB047 | Axial | Unnotched hourglass hollow | -1 | 510 | 0 | 78 | 553002 | 1 | finished |  | INCLUIR | https://doi.org/10.5281/zenodo.21509581 | 5.7427267 | 1459 | TRUE | Evento ambiguo; revisar fuente FABEST | 5.742727 | 2.70757
FAB047_3 | FABEST | 42CrMo4+QT | FAB047 | Axial | Unnotched hourglass hollow | -1 | 530 | 0 | 78 | 829717 | 1 | finished |  | INCLUIR | https://doi.org/10.5281/zenodo.21509581 | 5.91893 | 1460 | TRUE | Evento ambiguo; revisar fuente FABEST | 5.91893 | 2.724276
FAB047_4 | FABEST | 42CrMo4+QT | FAB047 | Axial | Unnotched hourglass hollow | -1 | 580 | 0 | 78 | 10100002 | 0 | interrupted |  | INCLUIR | https://doi.org/10.5281/zenodo.21509581 | 7.0043215 | 1461 | TRUE | SELECCION_PRELIMINAR | 7.004321 | 2.763428
FAB047_10 | FABEST | 42CrMo4+QT | FAB047 | Axial | Unnotched hourglass hollow | -1 | 470 | 0 | 78 | 10100002 | 0 | interrupted |  | INCLUIR | https://doi.org/10.5281/zenodo.21509581 | 7.0043215 | 1462 | TRUE | SELECCION_PRELIMINAR | 7.004321 | 2.672098
FAB047_9 | FABEST | 42CrMo4+QT | FAB047 | Axial | Unnotched hourglass hollow | -1 | 450 | 0 | 78 | 10100006 | 0 | interrupted |  | INCLUIR | https://doi.org/10.5281/zenodo.21509581 | 7.0043216 | 1463 | TRUE | SELECCION_PRELIMINAR | 7.004322 | 2.653213
FAB047_1E+3 | FABEST | 42CrMo4+QT | FAB047 | Axial | Unnotched hourglass hollow | -1 | 1136.161 | 0 | 78 | 1000 | 0 |  |  | evento ambiguo: sin grieta | https://doi.org/10.5281/zenodo.21509581 | 3 | 1464 | TRUE | FABEST: clasificacion previa no validada para inclusion | 3 | 3.05544
FAB047_2E+3 | FABEST | 42CrMo4+QT | FAB047 | Axial | Unnotched hourglass hollow | -1 | 1038.227 | 0 | 78 | 2000 | 0 |  |  | evento ambiguo: sin grieta | https://doi.org/10.5281/zenodo.21509581 | 3.30103 | 1465 | TRUE | FABEST: clasificacion previa no validada para inclusion | 3.30103 | 3.016292
FAB047_5E+3 | FABEST | 42CrMo4+QT | FAB047 | Axial | Unnotched hourglass hollow | -1 | 921.5987 | 0 | 78 | 5000 | 0 |  |  | evento ambiguo: sin grieta | https://doi.org/10.5281/zenodo.21509581 | 3.69897 | 1466 | TRUE | FABEST: clasificacion previa no validada para inclusion | 3.69897 | 2.964542
FAB047_1E+4 | FABEST | 42CrMo4+QT | FAB047 | Axial | Unnotched hourglass hollow | -1 | 842.1592 | 0 | 78 | 10000 | 0 |  |  | evento ambiguo: sin grieta | https://doi.org/10.5281/zenodo.21509581 | 4 | 1467 | TRUE | FABEST: clasificacion previa no validada para inclusion | 4 | 2.925394
FAB047_2E+4 | FABEST | 42CrMo4+QT | FAB047 | Axial | Unnotched hourglass hollow | -1 | 769.5673 | 0 | 78 | 20000 | 0 |  |  | evento ambiguo: sin grieta | https://doi.org/10.5281/zenodo.21509581 | 4.30103 | 1468 | TRUE | FABEST: clasificacion previa no validada para inclusion | 4.30103 | 2.886247
FAB047_5E+4 | FABEST | 42CrMo4+QT | FAB047 | Axial | Unnotched hourglass hollow | -1 | 683.1189 | 0 | 78 | 50000 | 0 |  |  | evento ambiguo: sin grieta | https://doi.org/10.5281/zenodo.21509581 | 4.69897 | 1469 | TRUE | FABEST: clasificacion previa no validada para inclusion | 4.69897 | 2.834496
FAB047_1E+5 | FABEST | 42CrMo4+QT | FAB047 | Axial | Unnotched hourglass hollow | -1 | 624.2358 | 0 | 78 | 100000 | 0 |  |  | evento ambiguo: sin grieta | https://doi.org/10.5281/zenodo.21509581 | 5 | 1470 | TRUE | FABEST: clasificacion previa no validada para inclusion | 5 | 2.795349
FAB047_2E+5 | FABEST | 42CrMo4+QT | FAB047 | Axial | Unnotched hourglass hollow | -1 | 570.4283 | 0 | 78 | 200000 | 0 |  |  | evento ambiguo: sin grieta | https://doi.org/10.5281/zenodo.21509581 | 5.30103 | 1471 | TRUE | FABEST: clasificacion previa no validada para inclusion | 5.30103 | 2.756201
FAB047_5E+5 | FABEST | 42CrMo4+QT | FAB047 | Axial | Unnotched hourglass hollow | -1 | 506.3499 | 0 | 78 | 500000 | 0 |  |  | evento ambiguo: sin grieta | https://doi.org/10.5281/zenodo.21509581 | 5.69897 | 1472 | TRUE | FABEST: clasificacion previa no validada para inclusion | 5.69897 | 2.704451
FAB047_1E+6 | FABEST | 42CrMo4+QT | FAB047 | Axial | Unnotched hourglass hollow | -1 | 462.7038 | 0 | 78 | 1000000 | 0 |  |  | evento ambiguo: sin grieta | https://doi.org/10.5281/zenodo.21509581 | 6 | 1473 | TRUE | FABEST: clasificacion previa no validada para inclusion | 6 | 2.665303
FAB047_2E+6 | FABEST | 42CrMo4+QT | FAB047 | Axial | Unnotched hourglass hollow | -1 | 422.82 | 0 | 78 | 2000000 | 0 |  |  | evento ambiguo: sin grieta | https://doi.org/10.5281/zenodo.21509581 | 6.30103 | 1474 | TRUE | FABEST: clasificacion previa no validada para inclusion | 6.30103 | 2.626155
FAB047_5E+6 | FABEST | 42CrMo4+QT | FAB047 | Axial | Unnotched hourglass hollow | -1 | 375.323 | 0 | 78 | 5000000 | 0 |  |  | evento ambiguo: sin grieta | https://doi.org/10.5281/zenodo.21509581 | 6.69897 | 1475 | TRUE | FABEST: clasificacion previa no validada para inclusion | 6.69897 | 2.574405
FAB047_1E+7 | FABEST | 42CrMo4+QT | FAB047 | Axial | Unnotched hourglass hollow | -1 | 342.9711 | 0 | 78 | 10000000 | 0 |  |  | evento ambiguo: sin grieta | https://doi.org/10.5281/zenodo.21509581 | 7 | 1476 | TRUE | FABEST: clasificacion previa no validada para inclusion | 7 | 2.535258
FAB047_2E+7 | FABEST | 42CrMo4+QT | FAB047 | Axial | Unnotched hourglass hollow | -1 | 313.4079 | 0 | 78 | 20000000 | 0 |  |  | evento ambiguo: sin grieta | https://doi.org/10.5281/zenodo.21509581 | 7.30103 | 1477 | TRUE | FABEST: clasificacion previa no validada para inclusion | 7.30103 | 2.49611
FAB047_5E+7 | FABEST | 42CrMo4+QT | FAB047 | Axial | Unnotched hourglass hollow | -1 | 278.2016 | 0 | 78 | 50000000 | 0 |  |  | evento ambiguo: sin grieta | https://doi.org/10.5281/zenodo.21509581 | 7.69897 | 1478 | TRUE | FABEST: clasificacion previa no validada para inclusion | 7.69897 | 2.44436
FAB047_1E+8 | FABEST | 42CrMo4+QT | FAB047 | Axial | Unnotched hourglass hollow | -1 | 254.2213 | 0 | 78 | 100000000 | 0 |  |  | evento ambiguo: sin grieta | https://doi.org/10.5281/zenodo.21509581 | 8 | 1479 | TRUE | FABEST: clasificacion previa no validada para inclusion | 8 | 2.405212
FAB047_1E+3 | FABEST | 42CrMo4+QT | FAB047 | Axial | Unnotched hourglass hollow | -1 | 9214.21 | 0 | 78 | 1000 | 0 |  |  | evento ambiguo: sin grieta | https://doi.org/10.5281/zenodo.21509581 | 3 | 1480 | TRUE | FABEST: clasificacion previa no validada para inclusion | 3 | 3.964458
FAB047_2E+3 | FABEST | 42CrMo4+QT | FAB047 | Axial | Unnotched hourglass hollow | -1 | 5031.355 | 0 | 78 | 2000 | 0 |  |  | evento ambiguo: sin grieta | https://doi.org/10.5281/zenodo.21509581 | 3.30103 | 1481 | TRUE | FABEST: clasificacion previa no validada para inclusion | 3.30103 | 3.701685
FAB047_5E+3 | FABEST | 42CrMo4+QT | FAB047 | Axial | Unnotched hourglass hollow | -1 | 2396.521 | 0 | 78 | 5000 | 0 |  |  | evento ambiguo: sin grieta | https://doi.org/10.5281/zenodo.21509581 | 3.69897 | 1482 | TRUE | FABEST: clasificacion previa no validada para inclusion | 3.69897 | 3.379581
FAB047_1E+4 | FABEST | 42CrMo4+QT | FAB047 | Axial | Unnotched hourglass hollow | -1 | 1476.039 | 0 | 78 | 10000 | 0 |  |  | evento ambiguo: sin grieta | https://doi.org/10.5281/zenodo.21509581 | 4 | 1483 | TRUE | FABEST: clasificacion previa no validada para inclusion | 4 | 3.169098
FAB047_2E+4 | FABEST | 42CrMo4+QT | FAB047 | Axial | Unnotched hourglass hollow | -1 | 1000.635 | 0 | 78 | 20000 | 0 |  |  | evento ambiguo: sin grieta | https://doi.org/10.5281/zenodo.21509581 | 4.30103 | 1484 | TRUE | FABEST: clasificacion previa no validada para inclusion | 4.30103 | 3.000276
FAB047_5E+4 | FABEST | 42CrMo4+QT | FAB047 | Axial | Unnotched hourglass hollow | -1 | 707.5879 | 0 | 78 | 50000 | 0 |  |  | evento ambiguo: sin grieta | https://doi.org/10.5281/zenodo.21509581 | 4.69897 | 1485 | TRUE | FABEST: clasificacion previa no validada para inclusion | 4.69897 | 2.84978
FAB047_1E+5 | FABEST | 42CrMo4+QT | FAB047 | Axial | Unnotched hourglass hollow | -1 | 608.0569 | 0 | 78 | 100000 | 0 |  |  | evento ambiguo: sin grieta | https://doi.org/10.5281/zenodo.21509581 | 5 | 1486 | TRUE | FABEST: clasificacion previa no validada para inclusion | 5 | 2.783944
FAB047_2E+5 | FABEST | 42CrMo4+QT | FAB047 | Axial | Unnotched hourglass hollow | -1 | 557.8539 | 0 | 78 | 200000 | 0 |  |  | evento ambiguo: sin grieta | https://doi.org/10.5281/zenodo.21509581 | 5.30103 | 1487 | TRUE | FABEST: clasificacion previa no validada para inclusion | 5.30103 | 2.746521
FAB047_5E+5 | FABEST | 42CrMo4+QT | FAB047 | Axial | Unnotched hourglass hollow | -1 | 527.5753 | 0 | 78 | 500000 | 0 |  |  | evento ambiguo: sin grieta | https://doi.org/10.5281/zenodo.21509581 | 5.69897 | 1488 | TRUE | FABEST: clasificacion previa no validada para inclusion | 5.69897 | 2.722284
FAB047_1E+6 | FABEST | 42CrMo4+QT | FAB047 | Axial | Unnotched hourglass hollow | -1 | 517.4546 | 0 | 78 | 1000000 | 0 |  |  | evento ambiguo: sin grieta | https://doi.org/10.5281/zenodo.21509581 | 6 | 1489 | TRUE | FABEST: clasificacion previa no validada para inclusion | 6 | 2.713872
FAB047_2E+6 | FABEST | 42CrMo4+QT | FAB047 | Axial | Unnotched hourglass hollow | -1 | 512.3889 | 0 | 78 | 2000000 | 0 |  |  | evento ambiguo: sin grieta | https://doi.org/10.5281/zenodo.21509581 | 6.30103 | 1490 | TRUE | FABEST: clasificacion previa no validada para inclusion | 6.30103 | 2.7096
FAB047_5E+6 | FABEST | 42CrMo4+QT | FAB047 | Axial | Unnotched hourglass hollow | -1 | 509.3477 | 0 | 78 | 5000000 | 0 |  |  | evento ambiguo: sin grieta | https://doi.org/10.5281/zenodo.21509581 | 6.69897 | 1491 | TRUE | FABEST: clasificacion previa no validada para inclusion | 6.69897 | 2.707014
FAB047_1E+7 | FABEST | 42CrMo4+QT | FAB047 | Axial | Unnotched hourglass hollow | -1 | 508.3337 | 0 | 78 | 10000000 | 0 |  |  | evento ambiguo: sin grieta | https://doi.org/10.5281/zenodo.21509581 | 7 | 1492 | TRUE | FABEST: clasificacion previa no validada para inclusion | 7 | 2.706149
FAB047_2E+7 | FABEST | 42CrMo4+QT | FAB047 | Axial | Unnotched hourglass hollow | -1 | 507.8266 | 0 | 78 | 20000000 | 0 |  |  | evento ambiguo: sin grieta | https://doi.org/10.5281/zenodo.21509581 | 7.30103 | 1493 | TRUE | FABEST: clasificacion previa no validada para inclusion | 7.30103 | 2.705715
FAB047_5E+7 | FABEST | 42CrMo4+QT | FAB047 | Axial | Unnotched hourglass hollow | -1 | 507.5223 | 0 | 78 | 50000000 | 0 |  |  | evento ambiguo: sin grieta | https://doi.org/10.5281/zenodo.21509581 | 7.69897 | 1494 | TRUE | FABEST: clasificacion previa no validada para inclusion | 7.69897 | 2.705455
FAB047_1E+8 | FABEST | 42CrMo4+QT | FAB047 | Axial | Unnotched hourglass hollow | -1 | 507.4209 | 0 | 78 | 100000000 | 0 |  |  | evento ambiguo: sin grieta | https://doi.org/10.5281/zenodo.21509581 | 8 | 1495 | TRUE | FABEST: clasificacion previa no validada para inclusion | 8 | 2.705368
FAB047_1E+3 | FABEST | 42CrMo4+QT | FAB047 | Axial | Unnotched hourglass hollow | -1 | 963.947 | 0 | 78 | 1000 | 0 |  |  | evento ambiguo: sin grieta | https://doi.org/10.5281/zenodo.21509581 | 3 | 1496 | TRUE | FABEST: clasificacion previa no validada para inclusion | 3 | 2.984053
FAB047_2E+3 | FABEST | 42CrMo4+QT | FAB047 | Axial | Unnotched hourglass hollow | -1 | 912.8182 | 0 | 78 | 2000 | 0 |  |  | evento ambiguo: sin grieta | https://doi.org/10.5281/zenodo.21509581 | 3.30103 | 1497 | TRUE | FABEST: clasificacion previa no validada para inclusion | 3.30103 | 2.960384
FAB047_5E+3 | FABEST | 42CrMo4+QT | FAB047 | Axial | Unnotched hourglass hollow | -1 | 845.2295 | 0 | 78 | 5000 | 0 |  |  | evento ambiguo: sin grieta | https://doi.org/10.5281/zenodo.21509581 | 3.69897 | 1498 | TRUE | FABEST: clasificacion previa no validada para inclusion | 3.69897 | 2.926975
FAB047_1E+4 | FABEST | 42CrMo4+QT | FAB047 | Axial | Unnotched hourglass hollow | -1 | 794.1006 | 0 | 78 | 10000 | 0 |  |  | evento ambiguo: sin grieta | https://doi.org/10.5281/zenodo.21509581 | 4 | 1499 | TRUE | FABEST: clasificacion previa no validada para inclusion | 4 | 2.899876
FAB047_2E+4 | FABEST | 42CrMo4+QT | FAB047 | Axial | Unnotched hourglass hollow | -1 | 742.9718 | 0 | 78 | 20000 | 0 |  |  | evento ambiguo: sin grieta | https://doi.org/10.5281/zenodo.21509581 | 4.30103 | 1500 | TRUE | FABEST: clasificacion previa no validada para inclusion | 4.30103 | 2.870972
FAB047_5E+4 | FABEST | 42CrMo4+QT | FAB047 | Axial | Unnotched hourglass hollow | -1 | 675.3831 | 0 | 78 | 50000 | 0 |  |  | evento ambiguo: sin grieta | https://doi.org/10.5281/zenodo.21509581 | 4.69897 | 1501 | TRUE | FABEST: clasificacion previa no validada para inclusion | 4.69897 | 2.82955
FAB047_1E+5 | FABEST | 42CrMo4+QT | FAB047 | Axial | Unnotched hourglass hollow | -1 | 624.2542 | 0 | 78 | 100000 | 0 |  |  | evento ambiguo: sin grieta | https://doi.org/10.5281/zenodo.21509581 | 5 | 1502 | TRUE | FABEST: clasificacion previa no validada para inclusion | 5 | 2.795361
FAB047_2E+5 | FABEST | 42CrMo4+QT | FAB047 | Axial | Unnotched hourglass hollow | -1 | 573.1254 | 0 | 78 | 200000 | 0 |  |  | evento ambiguo: sin grieta | https://doi.org/10.5281/zenodo.21509581 | 5.30103 | 1503 | TRUE | FABEST: clasificacion previa no validada para inclusion | 5.30103 | 2.75825
FAB047_5E+5 | FABEST | 42CrMo4+QT | FAB047 | Axial | Unnotched hourglass hollow | -1 | 505.5367 | 0 | 78 | 500000 | 0 |  |  | evento ambiguo: sin grieta | https://doi.org/10.5281/zenodo.21509581 | 5.69897 | 1504 | TRUE | FABEST: clasificacion previa no validada para inclusion | 5.69897 | 2.703753
FAB047_1E+6 | FABEST | 42CrMo4+QT | FAB047 | Axial | Unnotched hourglass hollow | -1 | 454.4078 | 0 | 78 | 1000000 | 0 |  |  | evento ambiguo: sin grieta | https://doi.org/10.5281/zenodo.21509581 | 6 | 1505 | TRUE | FABEST: clasificacion previa no validada para inclusion | 6 | 2.657446
FAB047_2E+6 | FABEST | 42CrMo4+QT | FAB047 | Axial | Unnotched hourglass hollow | -1 | 403.279 | 0 | 78 | 2000000 | 0 |  |  | evento ambiguo: sin grieta | https://doi.org/10.5281/zenodo.21509581 | 6.30103 | 1506 | TRUE | FABEST: clasificacion previa no validada para inclusion | 6.30103 | 2.605606
FAB047_5E+6 | FABEST | 42CrMo4+QT | FAB047 | Axial | Unnotched hourglass hollow | -1 | 335.6903 | 0 | 78 | 5000000 | 0 |  |  | evento ambiguo: sin grieta | https://doi.org/10.5281/zenodo.21509581 | 6.69897 | 1507 | TRUE | FABEST: clasificacion previa no validada para inclusion | 6.69897 | 2.525939
FAB047_1E+7 | FABEST | 42CrMo4+QT | FAB047 | Axial | Unnotched hourglass hollow | -1 | 284.5614 | 0 | 78 | 10000000 | 0 |  |  | evento ambiguo: sin grieta | https://doi.org/10.5281/zenodo.21509581 | 7 | 1508 | TRUE | FABEST: clasificacion previa no validada para inclusion | 7 | 2.454176
FAB047_2E+7 | FABEST | 42CrMo4+QT | FAB047 | Axial | Unnotched hourglass hollow | -1 | 233.4326 | 0 | 78 | 20000000 | 0 |  |  | evento ambiguo: sin grieta | https://doi.org/10.5281/zenodo.21509581 | 7.30103 | 1509 | TRUE | FABEST: clasificacion previa no validada para inclusion | 7.30103 | 2.368161
FAB047_5E+7 | FABEST | 42CrMo4+QT | FAB047 | Axial | Unnotched hourglass hollow | -1 | 165.8439 | 0 | 78 | 50000000 | 0 |  |  | evento ambiguo: sin grieta | https://doi.org/10.5281/zenodo.21509581 | 7.69897 | 1510 | TRUE | FABEST: clasificacion previa no validada para inclusion | 7.69897 | 2.219699
FAB047_1E+8 | FABEST | 42CrMo4+QT | FAB047 | Axial | Unnotched hourglass hollow | -1 | 114.715 | 0 | 78 | 100000000 | 0 |  |  | evento ambiguo: sin grieta | https://doi.org/10.5281/zenodo.21509581 | 8 | 1511 | TRUE | FABEST: clasificacion previa no validada para inclusion | 8 | 2.05962
FAB050_3B | FABEST | 42CrMo4+QT | FAB050 | Axial | Transversal hole D=2 mm | -1 | 533 | 0 | 167 | 2222 | 1 | finished |  | geometría entallada/no homogénea | https://doi.org/10.5281/zenodo.21509581 | 3.3467441 | 1512 | TRUE | FABEST: clasificacion previa no validada para inclusion | 3.346744 | 2.726727
FAB050_2B | FABEST | 42CrMo4+QT | FAB050 | Axial | Transversal hole D=2 mm | -1 | 522.8 | 0 | 167 | 6225 | 1 | finished |  | geometría entallada/no homogénea | https://doi.org/10.5281/zenodo.21509581 | 3.7941394 | 1513 | TRUE | FABEST: clasificacion previa no validada para inclusion | 3.794139 | 2.718336
FAB050_7 | FABEST | 42CrMo4+QT | FAB050 | Axial | Transversal hole D=2 mm | -1 | 510.6 | 0 | 167 | 8375 | 1 | finished |  | geometría entallada/no homogénea | https://doi.org/10.5281/zenodo.21509581 | 3.9229848 | 1514 | TRUE | FABEST: clasificacion previa no validada para inclusion | 3.922985 | 2.708081
FAB050_1B | FABEST | 42CrMo4+QT | FAB050 | Axial | Transversal hole D=2 mm | -1 | 465.8 | 0 | 167 | 14010 | 1 | finished |  | geometría entallada/no homogénea | https://doi.org/10.5281/zenodo.21509581 | 4.1464381 | 1515 | TRUE | FABEST: clasificacion previa no validada para inclusion | 4.146438 | 2.668199
FAB050_5 | FABEST | 42CrMo4+QT | FAB050 | Axial | Transversal hole D=2 mm | -1 | 420.7 | 0 | 167 | 25858 | 1 | finished |  | geometría entallada/no homogénea | https://doi.org/10.5281/zenodo.21509581 | 4.4125949 | 1516 | TRUE | FABEST: clasificacion previa no validada para inclusion | 4.412595 | 2.623973
FAB050_4 | FABEST | 42CrMo4+QT | FAB050 | Axial | Transversal hole D=2 mm | -1 | 364.1 | 0 | 167 | 64569 | 1 | finished |  | geometría entallada/no homogénea | https://doi.org/10.5281/zenodo.21509581 | 4.8100241 | 1517 | TRUE | FABEST: clasificacion previa no validada para inclusion | 4.810024 | 2.561221
FAB050_6 | FABEST | 42CrMo4+QT | FAB050 | Axial | Transversal hole D=2 mm | -1 | 317.9 | 0 | 167 | 127644 | 1 | finished |  | geometría entallada/no homogénea | https://doi.org/10.5281/zenodo.21509581 | 5.1060004 | 1518 | TRUE | FABEST: clasificacion previa no validada para inclusion | 5.106 | 2.502291
FAB050_8 | FABEST | 42CrMo4+QT | FAB050 | Axial | Transversal hole D=2 mm | -1 | 267.9 | 0 | 167 | 235681 | 1 | finished |  | geometría entallada/no homogénea | https://doi.org/10.5281/zenodo.21509581 | 5.3723246 | 1519 | TRUE | FABEST: clasificacion previa no validada para inclusion | 5.372325 | 2.427973
FAB050_9 | FABEST | 42CrMo4+QT | FAB050 | Axial | Transversal hole D=2 mm | -1 | 226.5 | 0 | 167 | 450719 | 1 | finished |  | geometría entallada/no homogénea | https://doi.org/10.5281/zenodo.21509581 | 5.6539059 | 1520 | TRUE | FABEST: clasificacion previa no validada para inclusion | 5.653906 | 2.355068
FAB050_10 | FABEST | 42CrMo4+QT | FAB050 | Axial | Transversal hole D=2 mm | -1 | 193.4 | 0 | 167 | 594032 | 1 | finished |  | geometría entallada/no homogénea | https://doi.org/10.5281/zenodo.21509581 | 5.7738098 | 1521 | TRUE | FABEST: clasificacion previa no validada para inclusion | 5.77381 | 2.286456
FAB050_1 | FABEST | 42CrMo4+QT | FAB050 | Axial | Transversal hole D=2 mm | -1 | 181.8 | 0 | 167 | 12012955 | 0 | interrupted |  | geometría entallada/no homogénea | https://doi.org/10.5281/zenodo.21509581 | 7.0796499 | 1522 | TRUE | FABEST: clasificacion previa no validada para inclusion | 7.07965 | 2.259594
FAB050_2 | FABEST | 42CrMo4+QT | FAB050 | Axial | Transversal hole D=2 mm | -1 | 193.2 | 0 | 167 | 12541400 | 0 | interrupted |  | geometría entallada/no homogénea | https://doi.org/10.5281/zenodo.21509581 | 7.098346 | 1523 | TRUE | FABEST: clasificacion previa no validada para inclusion | 7.098346 | 2.286007
FAB050_3 | FABEST | 42CrMo4+QT | FAB050 | Axial | Transversal hole D=2 mm | -1 | 158.8 | 0 | 167 | 51618116 | 0 | interrupted |  | geometría entallada/no homogénea | https://doi.org/10.5281/zenodo.21509581 | 7.7128021 | 1524 | TRUE | FABEST: clasificacion previa no validada para inclusion | 7.712802 | 2.20085
FAB050_1E+3 | FABEST | 42CrMo4+QT | FAB050 | Axial | Transversal hole D=2 mm | -1 | 826.062 | 0 | 167 | 1000 | 0 |  |  | evento ambiguo: sin grieta | https://doi.org/10.5281/zenodo.21509581 | 3 | 1525 | TRUE | FABEST: clasificacion previa no validada para inclusion | 3 | 2.917013
FAB050_2E+3 | FABEST | 42CrMo4+QT | FAB050 | Axial | Transversal hole D=2 mm | -1 | 712.8269 | 0 | 167 | 2000 | 0 |  |  | evento ambiguo: sin grieta | https://doi.org/10.5281/zenodo.21509581 | 3.30103 | 1526 | TRUE | FABEST: clasificacion previa no validada para inclusion | 3.30103 | 2.852984
FAB050_5E+3 | FABEST | 42CrMo4+QT | FAB050 | Axial | Transversal hole D=2 mm | -1 | 586.6012 | 0 | 167 | 5000 | 0 |  |  | evento ambiguo: sin grieta | https://doi.org/10.5281/zenodo.21509581 | 3.69897 | 1527 | TRUE | FABEST: clasificacion previa no validada para inclusion | 3.69897 | 2.768343
FAB050_1E+4 | FABEST | 42CrMo4+QT | FAB050 | Axial | Transversal hole D=2 mm | -1 | 506.191 | 0 | 167 | 10000 | 0 |  |  | evento ambiguo: sin grieta | https://doi.org/10.5281/zenodo.21509581 | 4 | 1528 | TRUE | FABEST: clasificacion previa no validada para inclusion | 4 | 2.704314
FAB050_2E+4 | FABEST | 42CrMo4+QT | FAB050 | Axial | Transversal hole D=2 mm | -1 | 436.8033 | 0 | 167 | 20000 | 0 |  |  | evento ambiguo: sin grieta | https://doi.org/10.5281/zenodo.21509581 | 4.30103 | 1529 | TRUE | FABEST: clasificacion previa no validada para inclusion | 4.30103 | 2.640286
FAB050_5E+4 | FABEST | 42CrMo4+QT | FAB050 | Axial | Transversal hole D=2 mm | -1 | 359.4552 | 0 | 167 | 50000 | 0 |  |  | evento ambiguo: sin grieta | https://doi.org/10.5281/zenodo.21509581 | 4.69897 | 1530 | TRUE | FABEST: clasificacion previa no validada para inclusion | 4.69897 | 2.555645
FAB050_1E+5 | FABEST | 42CrMo4+QT | FAB050 | Axial | Transversal hole D=2 mm | -1 | 310.1818 | 0 | 167 | 100000 | 0 |  |  | evento ambiguo: sin grieta | https://doi.org/10.5281/zenodo.21509581 | 5 | 1531 | TRUE | FABEST: clasificacion previa no validada para inclusion | 5 | 2.491616
FAB050_2E+5 | FABEST | 42CrMo4+QT | FAB050 | Axial | Transversal hole D=2 mm | -1 | 267.6626 | 0 | 167 | 200000 | 0 |  |  | evento ambiguo: sin grieta | https://doi.org/10.5281/zenodo.21509581 | 5.30103 | 1532 | TRUE | FABEST: clasificacion previa no validada para inclusion | 5.30103 | 2.427588
FAB050_5E+5 | FABEST | 42CrMo4+QT | FAB050 | Axial | Transversal hole D=2 mm | -1 | 220.2656 | 0 | 167 | 500000 | 0 |  |  | evento ambiguo: sin grieta | https://doi.org/10.5281/zenodo.21509581 | 5.69897 | 1533 | TRUE | FABEST: clasificacion previa no validada para inclusion | 5.69897 | 2.342947
FAB050_1E+6 | FABEST | 42CrMo4+QT | FAB050 | Axial | Transversal hole D=2 mm | -1 | 190.072 | 0 | 167 | 1000000 | 0 |  |  | evento ambiguo: sin grieta | https://doi.org/10.5281/zenodo.21509581 | 6 | 1534 | TRUE | FABEST: clasificacion previa no validada para inclusion | 6 | 2.278918
FAB050_2E+6 | FABEST | 42CrMo4+QT | FAB050 | Axial | Transversal hole D=2 mm | -1 | 164.0172 | 0 | 167 | 2000000 | 0 |  |  | evento ambiguo: sin grieta | https://doi.org/10.5281/zenodo.21509581 | 6.30103 | 1535 | TRUE | FABEST: clasificacion previa no validada para inclusion | 6.30103 | 2.21489
FAB050_5E+6 | FABEST | 42CrMo4+QT | FAB050 | Axial | Transversal hole D=2 mm | -1 | 134.9735 | 0 | 167 | 5000000 | 0 |  |  | evento ambiguo: sin grieta | https://doi.org/10.5281/zenodo.21509581 | 6.69897 | 1536 | TRUE | FABEST: clasificacion previa no validada para inclusion | 6.69897 | 2.130248
FAB050_1E+7 | FABEST | 42CrMo4+QT | FAB050 | Axial | Transversal hole D=2 mm | -1 | 116.4716 | 0 | 167 | 10000000 | 0 |  |  | evento ambiguo: sin grieta | https://doi.org/10.5281/zenodo.21509581 | 7 | 1537 | TRUE | FABEST: clasificacion previa no validada para inclusion | 7 | 2.06622
FAB050_2E+7 | FABEST | 42CrMo4+QT | FAB050 | Axial | Transversal hole D=2 mm | -1 | 100.5058 | 0 | 167 | 20000000 | 0 |  |  | evento ambiguo: sin grieta | https://doi.org/10.5281/zenodo.21509581 | 7.30103 | 1538 | TRUE | FABEST: clasificacion previa no validada para inclusion | 7.30103 | 2.002191
FAB050_5E+7 | FABEST | 42CrMo4+QT | FAB050 | Axial | Transversal hole D=2 mm | -1 | 82.70851 | 0 | 167 | 50000000 | 0 |  |  | evento ambiguo: sin grieta | https://doi.org/10.5281/zenodo.21509581 | 7.69897 | 1539 | TRUE | FABEST: clasificacion previa no validada para inclusion | 7.69897 | 1.91755
FAB050_1E+8 | FABEST | 42CrMo4+QT | FAB050 | Axial | Transversal hole D=2 mm | -1 | 71.37098 | 0 | 167 | 100000000 | 0 |  |  | evento ambiguo: sin grieta | https://doi.org/10.5281/zenodo.21509581 | 8 | 1540 | TRUE | FABEST: clasificacion previa no validada para inclusion | 8 | 1.853522
FAB050_1E+3 | FABEST | 42CrMo4+QT | FAB050 | Axial | Transversal hole D=2 mm | -1 | 545.8409 | 0 | 167 | 1000 | 0 |  |  | evento ambiguo: sin grieta | https://doi.org/10.5281/zenodo.21509581 | 3 | 1541 | TRUE | FABEST: clasificacion previa no validada para inclusion | 3 | 2.737066
FAB050_2E+3 | FABEST | 42CrMo4+QT | FAB050 | Axial | Transversal hole D=2 mm | -1 | 539.0423 | 0 | 167 | 2000 | 0 |  |  | evento ambiguo: sin grieta | https://doi.org/10.5281/zenodo.21509581 | 3.30103 | 1542 | TRUE | FABEST: clasificacion previa no validada para inclusion | 3.30103 | 2.731623
FAB050_5E+3 | FABEST | 42CrMo4+QT | FAB050 | Axial | Transversal hole D=2 mm | -1 | 520.3573 | 0 | 167 | 5000 | 0 |  |  | evento ambiguo: sin grieta | https://doi.org/10.5281/zenodo.21509581 | 3.69897 | 1543 | TRUE | FABEST: clasificacion previa no validada para inclusion | 3.69897 | 2.716302
FAB050_1E+4 | FABEST | 42CrMo4+QT | FAB050 | Axial | Transversal hole D=2 mm | -1 | 493.8698 | 0 | 167 | 10000 | 0 |  |  | evento ambiguo: sin grieta | https://doi.org/10.5281/zenodo.21509581 | 4 | 1544 | TRUE | FABEST: clasificacion previa no validada para inclusion | 4 | 2.693612
FAB050_2E+4 | FABEST | 42CrMo4+QT | FAB050 | Axial | Transversal hole D=2 mm | -1 | 453.096 | 0 | 167 | 20000 | 0 |  |  | evento ambiguo: sin grieta | https://doi.org/10.5281/zenodo.21509581 | 4.30103 | 1545 | TRUE | FABEST: clasificacion previa no validada para inclusion | 4.30103 | 2.65619
FAB050_5E+4 | FABEST | 42CrMo4+QT | FAB050 | Axial | Transversal hole D=2 mm | -1 | 380.4556 | 0 | 167 | 50000 | 0 |  |  | evento ambiguo: sin grieta | https://doi.org/10.5281/zenodo.21509581 | 4.69897 | 1546 | TRUE | FABEST: clasificacion previa no validada para inclusion | 4.69897 | 2.580304
FAB050_1E+5 | FABEST | 42CrMo4+QT | FAB050 | Axial | Transversal hole D=2 mm | -1 | 322.1235 | 0 | 167 | 100000 | 0 |  |  | evento ambiguo: sin grieta | https://doi.org/10.5281/zenodo.21509581 | 5 | 1547 | TRUE | FABEST: clasificacion previa no validada para inclusion | 5 | 2.508022
FAB050_2E+5 | FABEST | 42CrMo4+QT | FAB050 | Axial | Transversal hole D=2 mm | -1 | 271.7331 | 0 | 167 | 200000 | 0 |  |  | evento ambiguo: sin grieta | https://doi.org/10.5281/zenodo.21509581 | 5.30103 | 1548 | TRUE | FABEST: clasificacion previa no validada para inclusion | 5.30103 | 2.434143
FAB050_5E+5 | FABEST | 42CrMo4+QT | FAB050 | Axial | Transversal hole D=2 mm | -1 | 225.2664 | 0 | 167 | 500000 | 0 |  |  | evento ambiguo: sin grieta | https://doi.org/10.5281/zenodo.21509581 | 5.69897 | 1549 | TRUE | FABEST: clasificacion previa no validada para inclusion | 5.69897 | 2.352696
FAB050_1E+6 | FABEST | 42CrMo4+QT | FAB050 | Axial | Transversal hole D=2 mm | -1 | 204.5043 | 0 | 167 | 1000000 | 0 |  |  | evento ambiguo: sin grieta | https://doi.org/10.5281/zenodo.21509581 | 6 | 1550 | TRUE | FABEST: clasificacion previa no validada para inclusion | 6 | 2.310703
FAB050_2E+6 | FABEST | 42CrMo4+QT | FAB050 | Axial | Transversal hole D=2 mm | -1 | 192.5353 | 0 | 167 | 2000000 | 0 |  |  | evento ambiguo: sin grieta | https://doi.org/10.5281/zenodo.21509581 | 6.30103 | 1551 | TRUE | FABEST: clasificacion previa no validada para inclusion | 6.30103 | 2.28451
FAB050_5E+6 | FABEST | 42CrMo4+QT | FAB050 | Axial | Transversal hole D=2 mm | -1 | 184.6986 | 0 | 167 | 5000000 | 0 |  |  | evento ambiguo: sin grieta | https://doi.org/10.5281/zenodo.21509581 | 6.69897 | 1552 | TRUE | FABEST: clasificacion previa no validada para inclusion | 6.69897 | 2.266464
FAB050_1E+7 | FABEST | 42CrMo4+QT | FAB050 | Axial | Transversal hole D=2 mm | -1 | 181.9599 | 0 | 167 | 10000000 | 0 |  |  | evento ambiguo: sin grieta | https://doi.org/10.5281/zenodo.21509581 | 7 | 1553 | TRUE | FABEST: clasificacion previa no validada para inclusion | 7 | 2.259976
FAB050_2E+7 | FABEST | 42CrMo4+QT | FAB050 | Axial | Transversal hole D=2 mm | -1 | 180.5649 | 0 | 167 | 20000000 | 0 |  |  | evento ambiguo: sin grieta | https://doi.org/10.5281/zenodo.21509581 | 7.30103 | 1554 | TRUE | FABEST: clasificacion previa no validada para inclusion | 7.30103 | 2.256633
FAB050_5E+7 | FABEST | 42CrMo4+QT | FAB050 | Axial | Transversal hole D=2 mm | -1 | 179.7194 | 0 | 167 | 50000000 | 0 |  |  | evento ambiguo: sin grieta | https://doi.org/10.5281/zenodo.21509581 | 7.69897 | 1555 | TRUE | FABEST: clasificacion previa no validada para inclusion | 7.69897 | 2.254595
FAB050_1E+8 | FABEST | 42CrMo4+QT | FAB050 | Axial | Transversal hole D=2 mm | -1 | 179.4362 | 0 | 167 | 100000000 | 0 |  |  | evento ambiguo: sin grieta | https://doi.org/10.5281/zenodo.21509581 | 8 | 1556 | TRUE | FABEST: clasificacion previa no validada para inclusion | 8 | 2.25391
FAB050_1E+3 | FABEST | 42CrMo4+QT | FAB050 | Axial | Transversal hole D=2 mm | -1 | 657.0809 | 0 | 167 | 1000 | 0 |  |  | evento ambiguo: sin grieta | https://doi.org/10.5281/zenodo.21509581 | 3 | 1557 | TRUE | FABEST: clasificacion previa no validada para inclusion | 3 | 2.817619
FAB050_2E+3 | FABEST | 42CrMo4+QT | FAB050 | Axial | Transversal hole D=2 mm | -1 | 607.6875 | 0 | 167 | 2000 | 0 |  |  | evento ambiguo: sin grieta | https://doi.org/10.5281/zenodo.21509581 | 3.30103 | 1558 | TRUE | FABEST: clasificacion previa no validada para inclusion | 3.30103 | 2.78368
FAB050_5E+3 | FABEST | 42CrMo4+QT | FAB050 | Axial | Transversal hole D=2 mm | -1 | 542.3929 | 0 | 167 | 5000 | 0 |  |  | evento ambiguo: sin grieta | https://doi.org/10.5281/zenodo.21509581 | 3.69897 | 1559 | TRUE | FABEST: clasificacion previa no validada para inclusion | 3.69897 | 2.734314
FAB050_1E+4 | FABEST | 42CrMo4+QT | FAB050 | Axial | Transversal hole D=2 mm | -1 | 492.9994 | 0 | 167 | 10000 | 0 |  |  | evento ambiguo: sin grieta | https://doi.org/10.5281/zenodo.21509581 | 4 | 1560 | TRUE | FABEST: clasificacion previa no validada para inclusion | 4 | 2.692846
FAB050_2E+4 | FABEST | 42CrMo4+QT | FAB050 | Axial | Transversal hole D=2 mm | -1 | 443.6059 | 0 | 167 | 20000 | 0 |  |  | evento ambiguo: sin grieta | https://doi.org/10.5281/zenodo.21509581 | 4.30103 | 1561 | TRUE | FABEST: clasificacion previa no validada para inclusion | 4.30103 | 2.646997
FAB050_5E+4 | FABEST | 42CrMo4+QT | FAB050 | Axial | Transversal hole D=2 mm | -1 | 378.3113 | 0 | 167 | 50000 | 0 |  |  | evento ambiguo: sin grieta | https://doi.org/10.5281/zenodo.21509581 | 4.69897 | 1562 | TRUE | FABEST: clasificacion previa no validada para inclusion | 4.69897 | 2.577849
FAB050_1E+5 | FABEST | 42CrMo4+QT | FAB050 | Axial | Transversal hole D=2 mm | -1 | 328.9179 | 0 | 167 | 100000 | 0 |  |  | evento ambiguo: sin grieta | https://doi.org/10.5281/zenodo.21509581 | 5 | 1563 | TRUE | FABEST: clasificacion previa no validada para inclusion | 5 | 2.517087
FAB050_2E+5 | FABEST | 42CrMo4+QT | FAB050 | Axial | Transversal hole D=2 mm | -1 | 279.5244 | 0 | 167 | 200000 | 0 |  |  | evento ambiguo: sin grieta | https://doi.org/10.5281/zenodo.21509581 | 5.30103 | 1564 | TRUE | FABEST: clasificacion previa no validada para inclusion | 5.30103 | 2.44642
FAB050_5E+5 | FABEST | 42CrMo4+QT | FAB050 | Axial | Transversal hole D=2 mm | -1 | 214.2298 | 0 | 167 | 500000 | 0 |  |  | evento ambiguo: sin grieta | https://doi.org/10.5281/zenodo.21509581 | 5.69897 | 1565 | TRUE | FABEST: clasificacion previa no validada para inclusion | 5.69897 | 2.33088
FAB050_1E+6 | FABEST | 42CrMo4+QT | FAB050 | Axial | Transversal hole D=2 mm | -1 | 164.8363 | 0 | 167 | 1000000 | 0 |  |  | evento ambiguo: sin grieta | https://doi.org/10.5281/zenodo.21509581 | 6 | 1566 | TRUE | FABEST: clasificacion previa no validada para inclusion | 6 | 2.217053
FAB050_2E+6 | FABEST | 42CrMo4+QT | FAB050 | Axial | Transversal hole D=2 mm | -1 | 115.4428 | 0 | 167 | 2000000 | 0 |  |  | evento ambiguo: sin grieta | https://doi.org/10.5281/zenodo.21509581 | 6.30103 | 1567 | TRUE | FABEST: clasificacion previa no validada para inclusion | 6.30103 | 2.062367
FAB050_5E+6 | FABEST | 42CrMo4+QT | FAB050 | Axial | Transversal hole D=2 mm | -1 | 50.14824 | 0 | 167 | 5000000 | 0 |  |  | evento ambiguo: sin grieta | https://doi.org/10.5281/zenodo.21509581 | 6.69897 | 1568 | TRUE | FABEST: clasificacion previa no validada para inclusion | 6.69897 | 1.700256
FAB050_1E+7 | FABEST | 42CrMo4+QT | FAB050 | Axial | Transversal hole D=2 mm | -1 | 0.7547722 | 0 | 167 | 10000000 | 0 |  |  | evento ambiguo: sin grieta | https://doi.org/10.5281/zenodo.21509581 | 7 | 1569 | TRUE | FABEST: clasificacion previa no validada para inclusion | 7 | -0.1221841
FAB051_2B | FABEST | 42CrMo4+QT | FAB051 | Axial | Circumferential V-notch R=0.5 mm | -1 | 608.3 | 0 | 184 | 629 | 1 | finished |  | geometría entallada/no homogénea | https://doi.org/10.5281/zenodo.21509581 | 2.7986506 | 1570 | TRUE | FABEST: clasificacion previa no validada para inclusion | 2.798651 | 2.784118
FAB051_5 | FABEST | 42CrMo4+QT | FAB051 | Axial | Circumferential V-notch R=0.5 mm | -1 | 553.2 | 0 | 184 | 1732 | 1 | finished |  | geometría entallada/no homogénea | https://doi.org/10.5281/zenodo.21509581 | 3.2385479 | 1571 | TRUE | FABEST: clasificacion previa no validada para inclusion | 3.238548 | 2.742882
FAB051_9B | FABEST | 42CrMo4+QT | FAB051 | Axial | Circumferential V-notch R=0.5 mm | -1 | 454.4 | 0 | 184 | 5227 | 1 | finished |  | geometría entallada/no homogénea | https://doi.org/10.5281/zenodo.21509581 | 3.7182525 | 1572 | TRUE | FABEST: clasificacion previa no validada para inclusion | 3.718253 | 2.657438
FAB051_10 | FABEST | 42CrMo4+QT | FAB051 | Axial | Circumferential V-notch R=0.5 mm | -1 | 365.3 | 0 | 184 | 15137 | 1 | finished |  | geometría entallada/no homogénea | https://doi.org/10.5281/zenodo.21509581 | 4.1800398 | 1573 | TRUE | FABEST: clasificacion previa no validada para inclusion | 4.18004 | 2.56265
FAB051_8 | FABEST | 42CrMo4+QT | FAB051 | Axial | Circumferential V-notch R=0.5 mm | -1 | 304 | 0 | 184 | 34867 | 1 | finished |  | geometría entallada/no homogénea | https://doi.org/10.5281/zenodo.21509581 | 4.5424146 | 1574 | TRUE | FABEST: clasificacion previa no validada para inclusion | 4.542415 | 2.482874
FAB051_3 | FABEST | 42CrMo4+QT | FAB051 | Axial | Circumferential V-notch R=0.5 mm | -1 | 251.8 | 0 | 184 | 78435 | 1 | finished |  | geometría entallada/no homogénea | https://doi.org/10.5281/zenodo.21509581 | 4.8945099 | 1575 | TRUE | FABEST: clasificacion previa no validada para inclusion | 4.89451 | 2.401056
FAB051_7 | FABEST | 42CrMo4+QT | FAB051 | Axial | Circumferential V-notch R=0.5 mm | -1 | 201.7 | 0 | 184 | 173482 | 1 | finished |  | geometría entallada/no homogénea | https://doi.org/10.5281/zenodo.21509581 | 5.2392544 | 1576 | TRUE | FABEST: clasificacion previa no validada para inclusion | 5.239254 | 2.304706
FAB051_4 | FABEST | 42CrMo4+QT | FAB051 | Axial | Circumferential V-notch R=0.5 mm | -1 | 214.4 | 0 | 184 | 258440 | 1 | finished |  | geometría entallada/no homogénea | https://doi.org/10.5281/zenodo.21509581 | 5.4123597 | 1577 | TRUE | FABEST: clasificacion previa no validada para inclusion | 5.41236 | 2.331225
FAB051_1 | FABEST | 42CrMo4+QT | FAB051 | Axial | Circumferential V-notch R=0.5 mm | -1 | 201.8 | 0 | 184 | 447210 | 1 | finished |  | geometría entallada/no homogénea | https://doi.org/10.5281/zenodo.21509581 | 5.6505115 | 1578 | TRUE | FABEST: clasificacion previa no validada para inclusion | 5.650512 | 2.304921
FAB051_6 | FABEST | 42CrMo4+QT | FAB051 | Axial | Circumferential V-notch R=0.5 mm | -1 | 189.2 | 0 | 184 | 2169391 | 1 | finished |  | geometría entallada/no homogénea | https://doi.org/10.5281/zenodo.21509581 | 6.3363378 | 1579 | TRUE | FABEST: clasificacion previa no validada para inclusion | 6.336338 | 2.276921
FAB051_2 | FABEST | 42CrMo4+QT | FAB051 | Axial | Circumferential V-notch R=0.5 mm | -1 | 183.8 | 0 | 184 | 10248826 | 0 | interrupted |  | geometría entallada/no homogénea | https://doi.org/10.5281/zenodo.21509581 | 7.0106741 | 1580 | TRUE | FABEST: clasificacion previa no validada para inclusion | 7.010674 | 2.264346
FAB051_9 | FABEST | 42CrMo4+QT | FAB051 | Axial | Circumferential V-notch R=0.5 mm | -1 | 176.7 | 0 | 184 | 100000000 | 0 | interrupted |  | geometría entallada/no homogénea | https://doi.org/10.5281/zenodo.21509581 | 8 | 1581 | TRUE | FABEST: clasificacion previa no validada para inclusion | 8 | 2.247237
FAB051_1E+3 | FABEST | 42CrMo4+QT | FAB051 | Axial | Circumferential V-notch R=0.5 mm | -1 | 596.0839 | 0 | 184 | 1000 | 0 |  |  | evento ambiguo: sin grieta | https://doi.org/10.5281/zenodo.21509581 | 3 | 1582 | TRUE | FABEST: clasificacion previa no validada para inclusion | 3 | 2.775307
FAB051_2E+3 | FABEST | 42CrMo4+QT | FAB051 | Axial | Circumferential V-notch R=0.5 mm | -1 | 522.5953 | 0 | 184 | 2000 | 0 |  |  | evento ambiguo: sin grieta | https://doi.org/10.5281/zenodo.21509581 | 3.30103 | 1583 | TRUE | FABEST: clasificacion previa no validada para inclusion | 3.30103 | 2.718165
FAB051_5E+3 | FABEST | 42CrMo4+QT | FAB051 | Axial | Circumferential V-notch R=0.5 mm | -1 | 439.1653 | 0 | 184 | 5000 | 0 |  |  | evento ambiguo: sin grieta | https://doi.org/10.5281/zenodo.21509581 | 3.69897 | 1584 | TRUE | FABEST: clasificacion previa no validada para inclusion | 3.69897 | 2.642628
FAB051_1E+4 | FABEST | 42CrMo4+QT | FAB051 | Axial | Circumferential V-notch R=0.5 mm | -1 | 385.0225 | 0 | 184 | 10000 | 0 |  |  | evento ambiguo: sin grieta | https://doi.org/10.5281/zenodo.21509581 | 4 | 1585 | TRUE | FABEST: clasificacion previa no validada para inclusion | 4 | 2.585486
FAB051_2E+4 | FABEST | 42CrMo4+QT | FAB051 | Axial | Circumferential V-notch R=0.5 mm | -1 | 337.5548 | 0 | 184 | 20000 | 0 |  |  | evento ambiguo: sin grieta | https://doi.org/10.5281/zenodo.21509581 | 4.30103 | 1586 | TRUE | FABEST: clasificacion previa no validada para inclusion | 4.30103 | 2.528344
FAB051_5E+4 | FABEST | 42CrMo4+QT | FAB051 | Axial | Circumferential V-notch R=0.5 mm | -1 | 283.6657 | 0 | 184 | 50000 | 0 |  |  | evento ambiguo: sin grieta | https://doi.org/10.5281/zenodo.21509581 | 4.69897 | 1587 | TRUE | FABEST: clasificacion previa no validada para inclusion | 4.69897 | 2.452807
FAB051_1E+5 | FABEST | 42CrMo4+QT | FAB051 | Axial | Circumferential V-notch R=0.5 mm | -1 | 248.6937 | 0 | 184 | 100000 | 0 |  |  | evento ambiguo: sin grieta | https://doi.org/10.5281/zenodo.21509581 | 5 | 1588 | TRUE | FABEST: clasificacion previa no validada para inclusion | 5 | 2.395665
FAB051_2E+5 | FABEST | 42CrMo4+QT | FAB051 | Axial | Circumferential V-notch R=0.5 mm | -1 | 218.0334 | 0 | 184 | 200000 | 0 |  |  | evento ambiguo: sin grieta | https://doi.org/10.5281/zenodo.21509581 | 5.30103 | 1589 | TRUE | FABEST: clasificacion previa no validada para inclusion | 5.30103 | 2.338523
FAB051_5E+5 | FABEST | 42CrMo4+QT | FAB051 | Axial | Circumferential V-notch R=0.5 mm | -1 | 183.2253 | 0 | 184 | 500000 | 0 |  |  | evento ambiguo: sin grieta | https://doi.org/10.5281/zenodo.21509581 | 5.69897 | 1590 | TRUE | FABEST: clasificacion previa no validada para inclusion | 5.69897 | 2.262985
FAB051_1E+6 | FABEST | 42CrMo4+QT | FAB051 | Axial | Circumferential V-notch R=0.5 mm | -1 | 160.6363 | 0 | 184 | 1000000 | 0 |  |  | evento ambiguo: sin grieta | https://doi.org/10.5281/zenodo.21509581 | 6 | 1591 | TRUE | FABEST: clasificacion previa no validada para inclusion | 6 | 2.205844
FAB051_2E+6 | FABEST | 42CrMo4+QT | FAB051 | Axial | Circumferential V-notch R=0.5 mm | -1 | 140.8321 | 0 | 184 | 2000000 | 0 |  |  | evento ambiguo: sin grieta | https://doi.org/10.5281/zenodo.21509581 | 6.30103 | 1592 | TRUE | FABEST: clasificacion previa no validada para inclusion | 6.30103 | 2.148702
FAB051_5E+6 | FABEST | 42CrMo4+QT | FAB051 | Axial | Circumferential V-notch R=0.5 mm | -1 | 118.3489 | 0 | 184 | 5000000 | 0 |  |  | evento ambiguo: sin grieta | https://doi.org/10.5281/zenodo.21509581 | 6.69897 | 1593 | TRUE | FABEST: clasificacion previa no validada para inclusion | 6.69897 | 2.073164
FAB051_1E+7 | FABEST | 42CrMo4+QT | FAB051 | Axial | Circumferential V-notch R=0.5 mm | -1 | 103.7582 | 0 | 184 | 10000000 | 0 |  |  | evento ambiguo: sin grieta | https://doi.org/10.5281/zenodo.21509581 | 7 | 1594 | TRUE | FABEST: clasificacion previa no validada para inclusion | 7 | 2.016022
FAB051_2E+7 | FABEST | 42CrMo4+QT | FAB051 | Axial | Circumferential V-notch R=0.5 mm | -1 | 90.96628 | 0 | 184 | 20000000 | 0 |  |  | evento ambiguo: sin grieta | https://doi.org/10.5281/zenodo.21509581 | 7.30103 | 1595 | TRUE | FABEST: clasificacion previa no validada para inclusion | 7.30103 | 1.95888
FAB051_5E+7 | FABEST | 42CrMo4+QT | FAB051 | Axial | Circumferential V-notch R=0.5 mm | -1 | 76.44392 | 0 | 184 | 50000000 | 0 |  |  | evento ambiguo: sin grieta | https://doi.org/10.5281/zenodo.21509581 | 7.69897 | 1596 | TRUE | FABEST: clasificacion previa no validada para inclusion | 7.69897 | 1.883343
FAB051_1E+8 | FABEST | 42CrMo4+QT | FAB051 | Axial | Circumferential V-notch R=0.5 mm | -1 | 67.01948 | 0 | 184 | 100000000 | 0 |  |  | evento ambiguo: sin grieta | https://doi.org/10.5281/zenodo.21509581 | 8 | 1597 | TRUE | FABEST: clasificacion previa no validada para inclusion | 8 | 1.826201
FAB051_1E+3 | FABEST | 42CrMo4+QT | FAB051 | Axial | Circumferential V-notch R=0.5 mm | -1 | 586.4831 | 0 | 184 | 1000 | 0 |  |  | evento ambiguo: sin grieta | https://doi.org/10.5281/zenodo.21509581 | 3 | 1598 | TRUE | FABEST: clasificacion previa no validada para inclusion | 3 | 2.768255
FAB051_2E+3 | FABEST | 42CrMo4+QT | FAB051 | Axial | Circumferential V-notch R=0.5 mm | -1 | 541.638 | 0 | 184 | 2000 | 0 |  |  | evento ambiguo: sin grieta | https://doi.org/10.5281/zenodo.21509581 | 3.30103 | 1599 | TRUE | FABEST: clasificacion previa no validada para inclusion | 3.30103 | 2.733709
FAB051_5E+3 | FABEST | 42CrMo4+QT | FAB051 | Axial | Circumferential V-notch R=0.5 mm | -1 | 463.3002 | 0 | 184 | 5000 | 0 |  |  | evento ambiguo: sin grieta | https://doi.org/10.5281/zenodo.21509581 | 3.69897 | 1600 | TRUE | FABEST: clasificacion previa no validada para inclusion | 3.69897 | 2.665862
FAB051_1E+4 | FABEST | 42CrMo4+QT | FAB051 | Axial | Circumferential V-notch R=0.5 mm | -1 | 398.9671 | 0 | 184 | 10000 | 0 |  |  | evento ambiguo: sin grieta | https://doi.org/10.5281/zenodo.21509581 | 4 | 1601 | TRUE | FABEST: clasificacion previa no validada para inclusion | 4 | 2.600937
FAB051_2E+4 | FABEST | 42CrMo4+QT | FAB051 | Axial | Circumferential V-notch R=0.5 mm | -1 | 339.0681 | 0 | 184 | 20000 | 0 |  |  | evento ambiguo: sin grieta | https://doi.org/10.5281/zenodo.21509581 | 4.30103 | 1602 | TRUE | FABEST: clasificacion previa no validada para inclusion | 4.30103 | 2.530287
FAB051_5E+4 | FABEST | 42CrMo4+QT | FAB051 | Axial | Circumferential V-notch R=0.5 mm | -1 | 274.851 | 0 | 184 | 50000 | 0 |  |  | evento ambiguo: sin grieta | https://doi.org/10.5281/zenodo.21509581 | 4.69897 | 1603 | TRUE | FABEST: clasificacion previa no validada para inclusion | 4.69897 | 2.439097
FAB051_1E+5 | FABEST | 42CrMo4+QT | FAB051 | Axial | Circumferential V-notch R=0.5 mm | -1 | 239.7735 | 0 | 184 | 100000 | 0 |  |  | evento ambiguo: sin grieta | https://doi.org/10.5281/zenodo.21509581 | 5 | 1604 | TRUE | FABEST: clasificacion previa no validada para inclusion | 5 | 2.379801
FAB051_2E+5 | FABEST | 42CrMo4+QT | FAB051 | Axial | Circumferential V-notch R=0.5 mm | -1 | 215.7412 | 0 | 184 | 200000 | 0 |  |  | evento ambiguo: sin grieta | https://doi.org/10.5281/zenodo.21509581 | 5.30103 | 1605 | TRUE | FABEST: clasificacion previa no validada para inclusion | 5.30103 | 2.333933
FAB051_5E+5 | FABEST | 42CrMo4+QT | FAB051 | Axial | Circumferential V-notch R=0.5 mm | -1 | 197.3448 | 0 | 184 | 500000 | 0 |  |  | evento ambiguo: sin grieta | https://doi.org/10.5281/zenodo.21509581 | 5.69897 | 1606 | TRUE | FABEST: clasificacion previa no validada para inclusion | 5.69897 | 2.295226
FAB051_1E+6 | FABEST | 42CrMo4+QT | FAB051 | Axial | Circumferential V-notch R=0.5 mm | -1 | 190.1695 | 0 | 184 | 1000000 | 0 |  |  | evento ambiguo: sin grieta | https://doi.org/10.5281/zenodo.21509581 | 6 | 1607 | TRUE | FABEST: clasificacion previa no validada para inclusion | 6 | 2.279141
FAB051_2E+6 | FABEST | 42CrMo4+QT | FAB051 | Axial | Circumferential V-notch R=0.5 mm | -1 | 186.3215 | 0 | 184 | 2000000 | 0 |  |  | evento ambiguo: sin grieta | https://doi.org/10.5281/zenodo.21509581 | 6.30103 | 1608 | TRUE | FABEST: clasificacion previa no validada para inclusion | 6.30103 | 2.270263
FAB051_5E+6 | FABEST | 42CrMo4+QT | FAB051 | Axial | Circumferential V-notch R=0.5 mm | -1 | 183.9175 | 0 | 184 | 5000000 | 0 |  |  | evento ambiguo: sin grieta | https://doi.org/10.5281/zenodo.21509581 | 6.69897 | 1609 | TRUE | FABEST: clasificacion previa no validada para inclusion | 6.69897 | 2.264623
FAB051_1E+7 | FABEST | 42CrMo4+QT | FAB051 | Axial | Circumferential V-notch R=0.5 mm | -1 | 183.099 | 0 | 184 | 10000000 | 0 |  |  | evento ambiguo: sin grieta | https://doi.org/10.5281/zenodo.21509581 | 7 | 1610 | TRUE | FABEST: clasificacion previa no validada para inclusion | 7 | 2.262686
FAB051_2E+7 | FABEST | 42CrMo4+QT | FAB051 | Axial | Circumferential V-notch R=0.5 mm | -1 | 182.6865 | 0 | 184 | 20000000 | 0 |  |  | evento ambiguo: sin grieta | https://doi.org/10.5281/zenodo.21509581 | 7.30103 | 1611 | TRUE | FABEST: clasificacion previa no validada para inclusion | 7.30103 | 2.261706
FAB051_5E+7 | FABEST | 42CrMo4+QT | FAB051 | Axial | Circumferential V-notch R=0.5 mm | -1 | 182.4379 | 0 | 184 | 50000000 | 0 |  |  | evento ambiguo: sin grieta | https://doi.org/10.5281/zenodo.21509581 | 7.69897 | 1612 | TRUE | FABEST: clasificacion previa no validada para inclusion | 7.69897 | 2.261115
FAB051_1E+8 | FABEST | 42CrMo4+QT | FAB051 | Axial | Circumferential V-notch R=0.5 mm | -1 | 182.3548 | 0 | 184 | 100000000 | 0 |  |  | evento ambiguo: sin grieta | https://doi.org/10.5281/zenodo.21509581 | 8 | 1613 | TRUE | FABEST: clasificacion previa no validada para inclusion | 8 | 2.260917
FAB051_1E+3 | FABEST | 42CrMo4+QT | FAB051 | Axial | Circumferential V-notch R=0.5 mm | -1 | 572.4477 | 0 | 184 | 1000 | 0 |  |  | evento ambiguo: sin grieta | https://doi.org/10.5281/zenodo.21509581 | 3 | 1614 | TRUE | FABEST: clasificacion previa no validada para inclusion | 3 | 2.757736
FAB051_2E+3 | FABEST | 42CrMo4+QT | FAB051 | Axial | Circumferential V-notch R=0.5 mm | -1 | 525.0144 | 0 | 184 | 2000 | 0 |  |  | evento ambiguo: sin grieta | https://doi.org/10.5281/zenodo.21509581 | 3.30103 | 1615 | TRUE | FABEST: clasificacion previa no validada para inclusion | 3.30103 | 2.720171
FAB051_5E+3 | FABEST | 42CrMo4+QT | FAB051 | Axial | Circumferential V-notch R=0.5 mm | -1 | 462.3109 | 0 | 184 | 5000 | 0 |  |  | evento ambiguo: sin grieta | https://doi.org/10.5281/zenodo.21509581 | 3.69897 | 1616 | TRUE | FABEST: clasificacion previa no validada para inclusion | 3.69897 | 2.664934
FAB051_1E+4 | FABEST | 42CrMo4+QT | FAB051 | Axial | Circumferential V-notch R=0.5 mm | -1 | 414.8776 | 0 | 184 | 10000 | 0 |  |  | evento ambiguo: sin grieta | https://doi.org/10.5281/zenodo.21509581 | 4 | 1617 | TRUE | FABEST: clasificacion previa no validada para inclusion | 4 | 2.61792
FAB051_2E+4 | FABEST | 42CrMo4+QT | FAB051 | Axial | Circumferential V-notch R=0.5 mm | -1 | 367.4442 | 0 | 184 | 20000 | 0 |  |  | evento ambiguo: sin grieta | https://doi.org/10.5281/zenodo.21509581 | 4.30103 | 1618 | TRUE | FABEST: clasificacion previa no validada para inclusion | 4.30103 | 2.565191
FAB051_5E+4 | FABEST | 42CrMo4+QT | FAB051 | Axial | Circumferential V-notch R=0.5 mm | -1 | 304.7407 | 0 | 184 | 50000 | 0 |  |  | evento ambiguo: sin grieta | https://doi.org/10.5281/zenodo.21509581 | 4.69897 | 1619 | TRUE | FABEST: clasificacion previa no validada para inclusion | 4.69897 | 2.483931
FAB051_1E+5 | FABEST | 42CrMo4+QT | FAB051 | Axial | Circumferential V-notch R=0.5 mm | -1 | 257.3074 | 0 | 184 | 100000 | 0 |  |  | evento ambiguo: sin grieta | https://doi.org/10.5281/zenodo.21509581 | 5 | 1620 | TRUE | FABEST: clasificacion previa no validada para inclusion | 5 | 2.410452
FAB051_2E+5 | FABEST | 42CrMo4+QT | FAB051 | Axial | Circumferential V-notch R=0.5 mm | -1 | 209.8741 | 0 | 184 | 200000 | 0 |  |  | evento ambiguo: sin grieta | https://doi.org/10.5281/zenodo.21509581 | 5.30103 | 1621 | TRUE | FABEST: clasificacion previa no validada para inclusion | 5.30103 | 2.321959
FAB051_5E+5 | FABEST | 42CrMo4+QT | FAB051 | Axial | Circumferential V-notch R=0.5 mm | -1 | 147.1706 | 0 | 184 | 500000 | 0 |  |  | evento ambiguo: sin grieta | https://doi.org/10.5281/zenodo.21509581 | 5.69897 | 1622 | TRUE | FABEST: clasificacion previa no validada para inclusion | 5.69897 | 2.167821
FAB051_1E+6 | FABEST | 42CrMo4+QT | FAB051 | Axial | Circumferential V-notch R=0.5 mm | -1 | 99.73725 | 0 | 184 | 1000000 | 0 |  |  | evento ambiguo: sin grieta | https://doi.org/10.5281/zenodo.21509581 | 6 | 1623 | TRUE | FABEST: clasificacion previa no validada para inclusion | 6 | 1.998857
FAB051_2E+6 | FABEST | 42CrMo4+QT | FAB051 | Axial | Circumferential V-notch R=0.5 mm | -1 | 52.30391 | 0 | 184 | 2000000 | 0 |  |  | evento ambiguo: sin grieta | https://doi.org/10.5281/zenodo.21509581 | 6.30103 | 1624 | TRUE | FABEST: clasificacion previa no validada para inclusion | 6.30103 | 1.718534
FAB052_10B | FABEST | 42CrMo4+QT | FAB052 | Axial | Circumferential V-notch R=2 mm | -1 | 608.7 | 0 | 184 | 992 | 1 | finished |  | geometría entallada/no homogénea | https://doi.org/10.5281/zenodo.21509581 | 2.9965117 | 1625 | TRUE | FABEST: clasificacion previa no validada para inclusion | 2.996512 | 2.784403
FAB052_1B | FABEST | 42CrMo4+QT | FAB052 | Axial | Circumferential V-notch R=2 mm | -1 | 576.4 | 0 | 184 | 4124 | 1 | finished |  | geometría entallada/no homogénea | https://doi.org/10.5281/zenodo.21509581 | 3.6153187 | 1626 | TRUE | FABEST: clasificacion previa no validada para inclusion | 3.615319 | 2.760724
FAB052_2B | FABEST | 42CrMo4+QT | FAB052 | Axial | Circumferential V-notch R=2 mm | -1 | 548.6 | 0 | 184 | 8806 | 1 | finished |  | geometría entallada/no homogénea | https://doi.org/10.5281/zenodo.21509581 | 3.9447787 | 1627 | TRUE | FABEST: clasificacion previa no validada para inclusion | 3.944779 | 2.739256
FAB052_8B | FABEST | 42CrMo4+QT | FAB052 | Axial | Circumferential V-notch R=2 mm | -1 | 519.9 | 0 | 184 | 11458 | 1 | finished |  | geometría entallada/no homogénea | https://doi.org/10.5281/zenodo.21509581 | 4.0591088 | 1628 | TRUE | FABEST: clasificacion previa no validada para inclusion | 4.059109 | 2.71592
FAB052_5 | FABEST | 42CrMo4+QT | FAB052 | Axial | Circumferential V-notch R=2 mm | -1 | 457.5 | 0 | 184 | 18571 | 1 | finished |  | geometría entallada/no homogénea | https://doi.org/10.5281/zenodo.21509581 | 4.2688353 | 1629 | TRUE | FABEST: clasificacion previa no validada para inclusion | 4.268835 | 2.660391
FAB052_3 | FABEST | 42CrMo4+QT | FAB052 | Axial | Circumferential V-notch R=2 mm | -1 | 407.4 | 0 | 184 | 44054 | 1 | finished |  | geometría entallada/no homogénea | https://doi.org/10.5281/zenodo.21509581 | 4.6439853 | 1630 | TRUE | FABEST: clasificacion previa no validada para inclusion | 4.643985 | 2.610021
FAB052_4 | FABEST | 42CrMo4+QT | FAB052 | Axial | Circumferential V-notch R=2 mm | -1 | 356.7 | 0 | 184 | 62956 | 1 | finished |  | geometría entallada/no homogénea | https://doi.org/10.5281/zenodo.21509581 | 4.7990371 | 1631 | TRUE | FABEST: clasificacion previa no validada para inclusion | 4.799037 | 2.552303
FAB052_9 | FABEST | 42CrMo4+QT | FAB052 | Axial | Circumferential V-notch R=2 mm | -1 | 253.1 | 0 | 184 | 325894 | 1 | finished |  | geometría entallada/no homogénea | https://doi.org/10.5281/zenodo.21509581 | 5.5130764 | 1632 | TRUE | FABEST: clasificacion previa no validada para inclusion | 5.513076 | 2.403292
FAB052_6 | FABEST | 42CrMo4+QT | FAB052 | Axial | Circumferential V-notch R=2 mm | -1 | 304.4 | 0 | 184 | 376654 | 1 | finished |  | geometría entallada/no homogénea | https://doi.org/10.5281/zenodo.21509581 | 5.5759426 | 1633 | TRUE | FABEST: clasificacion previa no validada para inclusion | 5.575943 | 2.483445
FAB052_7 | FABEST | 42CrMo4+QT | FAB052 | Axial | Circumferential V-notch R=2 mm | -1 | 254 | 0 | 184 | 394885 | 1 | finished |  | geometría entallada/no homogénea | https://doi.org/10.5281/zenodo.21509581 | 5.5964706 | 1634 | TRUE | FABEST: clasificacion previa no validada para inclusion | 5.596471 | 2.404834
FAB052_10 | FABEST | 42CrMo4+QT | FAB052 | Axial | Circumferential V-notch R=2 mm | -1 | 234.6 | 0 | 184 | 10000000 | 0 | interrupted |  | geometría entallada/no homogénea | https://doi.org/10.5281/zenodo.21509581 | 7 | 1635 | TRUE | FABEST: clasificacion previa no validada para inclusion | 7 | 2.370328
FAB052_8 | FABEST | 42CrMo4+QT | FAB052 | Axial | Circumferential V-notch R=2 mm | -1 | 215.6 | 0 | 184 | 10000000 | 0 | interrupted |  | geometría entallada/no homogénea | https://doi.org/10.5281/zenodo.21509581 | 7 | 1636 | TRUE | FABEST: clasificacion previa no validada para inclusion | 7 | 2.333649
FAB052_2 | FABEST | 42CrMo4+QT | FAB052 | Axial | Circumferential V-notch R=2 mm | -1 | 306.2 | 0 | 184 | 10031491 | 0 | interrupted |  | geometría entallada/no homogénea | https://doi.org/10.5281/zenodo.21509581 | 7.0013655 | 1637 | TRUE | FABEST: clasificacion previa no validada para inclusion | 7.001365 | 2.486005
FAB052_1 | FABEST | 42CrMo4+QT | FAB052 | Axial | Circumferential V-notch R=2 mm | -1 | 246.6 | 0 | 184 | 12453336 | 0 | interrupted |  | geometría entallada/no homogénea | https://doi.org/10.5281/zenodo.21509581 | 7.0952857 | 1638 | TRUE | FABEST: clasificacion previa no validada para inclusion | 7.095286 | 2.391993
FAB052_1E+3 | FABEST | 42CrMo4+QT | FAB052 | Axial | Circumferential V-notch R=2 mm | -1 | 803.5126 | 0 | 184 | 1000 | 0 |  |  | evento ambiguo: sin grieta | https://doi.org/10.5281/zenodo.21509581 | 3 | 1639 | TRUE | FABEST: clasificacion previa no validada para inclusion | 3 | 2.904993
FAB052_2E+3 | FABEST | 42CrMo4+QT | FAB052 | Axial | Circumferential V-notch R=2 mm | -1 | 705.6132 | 0 | 184 | 2000 | 0 |  |  | evento ambiguo: sin grieta | https://doi.org/10.5281/zenodo.21509581 | 3.30103 | 1640 | TRUE | FABEST: clasificacion previa no validada para inclusion | 3.30103 | 2.848567
FAB052_5E+3 | FABEST | 42CrMo4+QT | FAB052 | Axial | Circumferential V-notch R=2 mm | -1 | 594.2588 | 0 | 184 | 5000 | 0 |  |  | evento ambiguo: sin grieta | https://doi.org/10.5281/zenodo.21509581 | 3.69897 | 1641 | TRUE | FABEST: clasificacion previa no validada para inclusion | 3.69897 | 2.773976
FAB052_1E+4 | FABEST | 42CrMo4+QT | FAB052 | Axial | Circumferential V-notch R=2 mm | -1 | 521.8547 | 0 | 184 | 10000 | 0 |  |  | evento ambiguo: sin grieta | https://doi.org/10.5281/zenodo.21509581 | 4 | 1642 | TRUE | FABEST: clasificacion previa no validada para inclusion | 4 | 2.71755
FAB052_2E+4 | FABEST | 42CrMo4+QT | FAB052 | Axial | Circumferential V-notch R=2 mm | -1 | 458.2723 | 0 | 184 | 20000 | 0 |  |  | evento ambiguo: sin grieta | https://doi.org/10.5281/zenodo.21509581 | 4.30103 | 1643 | TRUE | FABEST: clasificacion previa no validada para inclusion | 4.30103 | 2.661124
FAB052_5E+4 | FABEST | 42CrMo4+QT | FAB052 | Axial | Circumferential V-notch R=2 mm | -1 | 385.9513 | 0 | 184 | 50000 | 0 |  |  | evento ambiguo: sin grieta | https://doi.org/10.5281/zenodo.21509581 | 4.69897 | 1644 | TRUE | FABEST: clasificacion previa no validada para inclusion | 4.69897 | 2.586533
FAB052_1E+5 | FABEST | 42CrMo4+QT | FAB052 | Axial | Circumferential V-notch R=2 mm | -1 | 338.9273 | 0 | 184 | 100000 | 0 |  |  | evento ambiguo: sin grieta | https://doi.org/10.5281/zenodo.21509581 | 5 | 1645 | TRUE | FABEST: clasificacion previa no validada para inclusion | 5 | 2.530107
FAB052_2E+5 | FABEST | 42CrMo4+QT | FAB052 | Axial | Circumferential V-notch R=2 mm | -1 | 297.6326 | 0 | 184 | 200000 | 0 |  |  | evento ambiguo: sin grieta | https://doi.org/10.5281/zenodo.21509581 | 5.30103 | 1646 | TRUE | FABEST: clasificacion previa no validada para inclusion | 5.30103 | 2.473681
FAB052_5E+5 | FABEST | 42CrMo4+QT | FAB052 | Axial | Circumferential V-notch R=2 mm | -1 | 250.6625 | 0 | 184 | 500000 | 0 |  |  | evento ambiguo: sin grieta | https://doi.org/10.5281/zenodo.21509581 | 5.69897 | 1647 | TRUE | FABEST: clasificacion previa no validada para inclusion | 5.69897 | 2.399089
FAB052_1E+6 | FABEST | 42CrMo4+QT | FAB052 | Axial | Circumferential V-notch R=2 mm | -1 | 220.122 | 0 | 184 | 1000000 | 0 |  |  | evento ambiguo: sin grieta | https://doi.org/10.5281/zenodo.21509581 | 6 | 1648 | TRUE | FABEST: clasificacion previa no validada para inclusion | 6 | 2.342663
FAB052_2E+6 | FABEST | 42CrMo4+QT | FAB052 | Axial | Circumferential V-notch R=2 mm | -1 | 193.3025 | 0 | 184 | 2000000 | 0 |  |  | evento ambiguo: sin grieta | https://doi.org/10.5281/zenodo.21509581 | 6.30103 | 1649 | TRUE | FABEST: clasificacion previa no validada para inclusion | 6.30103 | 2.286237
FAB052_5E+6 | FABEST | 42CrMo4+QT | FAB052 | Axial | Circumferential V-notch R=2 mm | -1 | 162.797 | 0 | 184 | 5000000 | 0 |  |  | evento ambiguo: sin grieta | https://doi.org/10.5281/zenodo.21509581 | 6.69897 | 1650 | TRUE | FABEST: clasificacion previa no validada para inclusion | 6.69897 | 2.211646
FAB052_1E+7 | FABEST | 42CrMo4+QT | FAB052 | Axial | Circumferential V-notch R=2 mm | -1 | 142.9619 | 0 | 184 | 10000000 | 0 |  |  | evento ambiguo: sin grieta | https://doi.org/10.5281/zenodo.21509581 | 7 | 1651 | TRUE | FABEST: clasificacion previa no validada para inclusion | 7 | 2.15522
FAB052_2E+7 | FABEST | 42CrMo4+QT | FAB052 | Axial | Circumferential V-notch R=2 mm | -1 | 125.5435 | 0 | 184 | 20000000 | 0 |  |  | evento ambiguo: sin grieta | https://doi.org/10.5281/zenodo.21509581 | 7.30103 | 1652 | TRUE | FABEST: clasificacion previa no validada para inclusion | 7.30103 | 2.098794
FAB052_5E+7 | FABEST | 42CrMo4+QT | FAB052 | Axial | Circumferential V-notch R=2 mm | -1 | 105.7312 | 0 | 184 | 50000000 | 0 |  |  | evento ambiguo: sin grieta | https://doi.org/10.5281/zenodo.21509581 | 7.69897 | 1653 | TRUE | FABEST: clasificacion previa no validada para inclusion | 7.69897 | 2.024203
FAB052_1E+8 | FABEST | 42CrMo4+QT | FAB052 | Axial | Circumferential V-notch R=2 mm | -1 | 92.84901 | 0 | 184 | 100000000 | 0 |  |  | evento ambiguo: sin grieta | https://doi.org/10.5281/zenodo.21509581 | 8 | 1654 | TRUE | FABEST: clasificacion previa no validada para inclusion | 8 | 1.967777
FAB052_1E+3 | FABEST | 42CrMo4+QT | FAB052 | Axial | Circumferential V-notch R=2 mm | -1 | 616.2261 | 0 | 184 | 1000 | 0 |  |  | evento ambiguo: sin grieta | https://doi.org/10.5281/zenodo.21509581 | 3 | 1655 | TRUE | FABEST: clasificacion previa no validada para inclusion | 3 | 2.78974
FAB052_2E+3 | FABEST | 42CrMo4+QT | FAB052 | Axial | Circumferential V-notch R=2 mm | -1 | 602.8959 | 0 | 184 | 2000 | 0 |  |  | evento ambiguo: sin grieta | https://doi.org/10.5281/zenodo.21509581 | 3.30103 | 1656 | TRUE | FABEST: clasificacion previa no validada para inclusion | 3.30103 | 2.780242
FAB052_5E+3 | FABEST | 42CrMo4+QT | FAB052 | Axial | Circumferential V-notch R=2 mm | -1 | 568.2786 | 0 | 184 | 5000 | 0 |  |  | evento ambiguo: sin grieta | https://doi.org/10.5281/zenodo.21509581 | 3.69897 | 1657 | TRUE | FABEST: clasificacion previa no validada para inclusion | 3.69897 | 2.754561
FAB052_1E+4 | FABEST | 42CrMo4+QT | FAB052 | Axial | Circumferential V-notch R=2 mm | -1 | 523.8587 | 0 | 184 | 10000 | 0 |  |  | evento ambiguo: sin grieta | https://doi.org/10.5281/zenodo.21509581 | 4 | 1658 | TRUE | FABEST: clasificacion previa no validada para inclusion | 4 | 2.719214
FAB052_2E+4 | FABEST | 42CrMo4+QT | FAB052 | Axial | Circumferential V-notch R=2 mm | -1 | 464.7886 | 0 | 184 | 20000 | 0 |  |  | evento ambiguo: sin grieta | https://doi.org/10.5281/zenodo.21509581 | 4.30103 | 1659 | TRUE | FABEST: clasificacion previa no validada para inclusion | 4.30103 | 2.667255
FAB052_5E+4 | FABEST | 42CrMo4+QT | FAB052 | Axial | Circumferential V-notch R=2 mm | -1 | 382.3983 | 0 | 184 | 50000 | 0 |  |  | evento ambiguo: sin grieta | https://doi.org/10.5281/zenodo.21509581 | 4.69897 | 1660 | TRUE | FABEST: clasificacion previa no validada para inclusion | 4.69897 | 2.582516
FAB052_1E+5 | FABEST | 42CrMo4+QT | FAB052 | Axial | Circumferential V-notch R=2 mm | -1 | 333.1423 | 0 | 184 | 100000 | 0 |  |  | evento ambiguo: sin grieta | https://doi.org/10.5281/zenodo.21509581 | 5 | 1661 | TRUE | FABEST: clasificacion previa no validada para inclusion | 5 | 2.52263
FAB052_2E+5 | FABEST | 42CrMo4+QT | FAB052 | Axial | Circumferential V-notch R=2 mm | -1 | 300.382 | 0 | 184 | 200000 | 0 |  |  | evento ambiguo: sin grieta | https://doi.org/10.5281/zenodo.21509581 | 5.30103 | 1662 | TRUE | FABEST: clasificacion previa no validada para inclusion | 5.30103 | 2.477674
FAB052_5E+5 | FABEST | 42CrMo4+QT | FAB052 | Axial | Circumferential V-notch R=2 mm | -1 | 277.0207 | 0 | 184 | 500000 | 0 |  |  | evento ambiguo: sin grieta | https://doi.org/10.5281/zenodo.21509581 | 5.69897 | 1663 | TRUE | FABEST: clasificacion previa no validada para inclusion | 5.69897 | 2.442512
FAB052_1E+6 | FABEST | 42CrMo4+QT | FAB052 | Axial | Circumferential V-notch R=2 mm | -1 | 268.4821 | 0 | 184 | 1000000 | 0 |  |  | evento ambiguo: sin grieta | https://doi.org/10.5281/zenodo.21509581 | 6 | 1664 | TRUE | FABEST: clasificacion previa no validada para inclusion | 6 | 2.428915
FAB052_2E+6 | FABEST | 42CrMo4+QT | FAB052 | Axial | Circumferential V-notch R=2 mm | -1 | 264.0565 | 0 | 184 | 2000000 | 0 |  |  | evento ambiguo: sin grieta | https://doi.org/10.5281/zenodo.21509581 | 6.30103 | 1665 | TRUE | FABEST: clasificacion previa no validada para inclusion | 6.30103 | 2.421697
FAB052_5E+6 | FABEST | 42CrMo4+QT | FAB052 | Axial | Circumferential V-notch R=2 mm | -1 | 261.3488 | 0 | 184 | 5000000 | 0 |  |  | evento ambiguo: sin grieta | https://doi.org/10.5281/zenodo.21509581 | 6.69897 | 1666 | TRUE | FABEST: clasificacion previa no validada para inclusion | 6.69897 | 2.417221
FAB052_1E+7 | FABEST | 42CrMo4+QT | FAB052 | Axial | Circumferential V-notch R=2 mm | -1 | 260.4374 | 0 | 184 | 10000000 | 0 |  |  | evento ambiguo: sin grieta | https://doi.org/10.5281/zenodo.21509581 | 7 | 1667 | TRUE | FABEST: clasificacion previa no validada para inclusion | 7 | 2.415703
FAB052_2E+7 | FABEST | 42CrMo4+QT | FAB052 | Axial | Circumferential V-notch R=2 mm | -1 | 259.98 | 0 | 184 | 20000000 | 0 |  |  | evento ambiguo: sin grieta | https://doi.org/10.5281/zenodo.21509581 | 7.30103 | 1668 | TRUE | FABEST: clasificacion previa no validada para inclusion | 7.30103 | 2.41494
FAB052_5E+7 | FABEST | 42CrMo4+QT | FAB052 | Axial | Circumferential V-notch R=2 mm | -1 | 259.705 | 0 | 184 | 50000000 | 0 |  |  | evento ambiguo: sin grieta | https://doi.org/10.5281/zenodo.21509581 | 7.69897 | 1669 | TRUE | FABEST: clasificacion previa no validada para inclusion | 7.69897 | 2.41448
FAB052_1E+8 | FABEST | 42CrMo4+QT | FAB052 | Axial | Circumferential V-notch R=2 mm | -1 | 259.6133 | 0 | 184 | 100000000 | 0 |  |  | evento ambiguo: sin grieta | https://doi.org/10.5281/zenodo.21509581 | 8 | 1670 | TRUE | FABEST: clasificacion previa no validada para inclusion | 8 | 2.414327
FAB052_1E+3 | FABEST | 42CrMo4+QT | FAB052 | Axial | Circumferential V-notch R=2 mm | -1 | 688.0667 | 0 | 184 | 1000 | 0 |  |  | evento ambiguo: sin grieta | https://doi.org/10.5281/zenodo.21509581 | 3 | 1671 | TRUE | FABEST: clasificacion previa no validada para inclusion | 3 | 2.837631
FAB052_2E+3 | FABEST | 42CrMo4+QT | FAB052 | Axial | Circumferential V-notch R=2 mm | -1 | 637.6576 | 0 | 184 | 2000 | 0 |  |  | evento ambiguo: sin grieta | https://doi.org/10.5281/zenodo.21509581 | 3.30103 | 1672 | TRUE | FABEST: clasificacion previa no validada para inclusion | 3.30103 | 2.804588
FAB052_5E+3 | FABEST | 42CrMo4+QT | FAB052 | Axial | Circumferential V-notch R=2 mm | -1 | 571.0205 | 0 | 184 | 5000 | 0 |  |  | evento ambiguo: sin grieta | https://doi.org/10.5281/zenodo.21509581 | 3.69897 | 1673 | TRUE | FABEST: clasificacion previa no validada para inclusion | 3.69897 | 2.756652
FAB052_1E+4 | FABEST | 42CrMo4+QT | FAB052 | Axial | Circumferential V-notch R=2 mm | -1 | 520.6115 | 0 | 184 | 10000 | 0 |  |  | evento ambiguo: sin grieta | https://doi.org/10.5281/zenodo.21509581 | 4 | 1674 | TRUE | FABEST: clasificacion previa no validada para inclusion | 4 | 2.716514
FAB052_2E+4 | FABEST | 42CrMo4+QT | FAB052 | Axial | Circumferential V-notch R=2 mm | -1 | 470.2024 | 0 | 184 | 20000 | 0 |  |  | evento ambiguo: sin grieta | https://doi.org/10.5281/zenodo.21509581 | 4.30103 | 1675 | TRUE | FABEST: clasificacion previa no validada para inclusion | 4.30103 | 2.672285
FAB052_5E+4 | FABEST | 42CrMo4+QT | FAB052 | Axial | Circumferential V-notch R=2 mm | -1 | 403.5653 | 0 | 184 | 50000 | 0 |  |  | evento ambiguo: sin grieta | https://doi.org/10.5281/zenodo.21509581 | 4.69897 | 1676 | TRUE | FABEST: clasificacion previa no validada para inclusion | 4.69897 | 2.605914
FAB052_1E+5 | FABEST | 42CrMo4+QT | FAB052 | Axial | Circumferential V-notch R=2 mm | -1 | 353.1563 | 0 | 184 | 100000 | 0 |  |  | evento ambiguo: sin grieta | https://doi.org/10.5281/zenodo.21509581 | 5 | 1677 | TRUE | FABEST: clasificacion previa no validada para inclusion | 5 | 2.547967
FAB052_2E+5 | FABEST | 42CrMo4+QT | FAB052 | Axial | Circumferential V-notch R=2 mm | -1 | 302.7472 | 0 | 184 | 200000 | 0 |  |  | evento ambiguo: sin grieta | https://doi.org/10.5281/zenodo.21509581 | 5.30103 | 1678 | TRUE | FABEST: clasificacion previa no validada para inclusion | 5.30103 | 2.48108
FAB052_5E+5 | FABEST | 42CrMo4+QT | FAB052 | Axial | Circumferential V-notch R=2 mm | -1 | 236.1101 | 0 | 184 | 500000 | 0 |  |  | evento ambiguo: sin grieta | https://doi.org/10.5281/zenodo.21509581 | 5.69897 | 1679 | TRUE | FABEST: clasificacion previa no validada para inclusion | 5.69897 | 2.373115
FAB052_1E+6 | FABEST | 42CrMo4+QT | FAB052 | Axial | Circumferential V-notch R=2 mm | -1 | 185.7011 | 0 | 184 | 1000000 | 0 |  |  | evento ambiguo: sin grieta | https://doi.org/10.5281/zenodo.21509581 | 6 | 1680 | TRUE | FABEST: clasificacion previa no validada para inclusion | 6 | 2.268814
FAB052_2E+6 | FABEST | 42CrMo4+QT | FAB052 | Axial | Circumferential V-notch R=2 mm | -1 | 135.292 | 0 | 184 | 2000000 | 0 |  |  | evento ambiguo: sin grieta | https://doi.org/10.5281/zenodo.21509581 | 6.30103 | 1681 | TRUE | FABEST: clasificacion previa no validada para inclusion | 6.30103 | 2.131272
FAB052_5E+6 | FABEST | 42CrMo4+QT | FAB052 | Axial | Circumferential V-notch R=2 mm | -1 | 68.65488 | 0 | 184 | 5000000 | 0 |  |  | evento ambiguo: sin grieta | https://doi.org/10.5281/zenodo.21509581 | 6.69897 | 1682 | TRUE | FABEST: clasificacion previa no validada para inclusion | 6.69897 | 1.836671
FAB052_1E+7 | FABEST | 42CrMo4+QT | FAB052 | Axial | Circumferential V-notch R=2 mm | -1 | 18.24584 | 0 | 184 | 10000000 | 0 |  |  | evento ambiguo: sin grieta | https://doi.org/10.5281/zenodo.21509581 | 7 | 1683 | TRUE | FABEST: clasificacion previa no validada para inclusion | 7 | 1.261164
FAB053_7 | FABEST | 42CrMo4+QT | FAB053 | Torsion | Transversal hole D=2 mm | -1 | 394.9 | 0 | 25 | 6130 | 1 | finished |  | tipo de carga Torsion | https://doi.org/10.5281/zenodo.21509581 | 3.7874605 | 1684 | TRUE | FABEST: clasificacion previa no validada para inclusion | 3.78746 | 2.596487
FAB053_8B | FABEST | 42CrMo4+QT | FAB053 | Torsion | Transversal hole D=2 mm | -1 | 349.9 | 0 | 25 | 17904 | 1 | finished |  | tipo de carga Torsion | https://doi.org/10.5281/zenodo.21509581 | 4.2529501 | 1685 | TRUE | FABEST: clasificacion previa no validada para inclusion | 4.25295 | 2.543944
FAB053_6 | FABEST | 42CrMo4+QT | FAB053 | Torsion | Transversal hole D=2 mm | -1 | 302.8 | 0 | 25 | 47513 | 1 | finished |  | tipo de carga Torsion | https://doi.org/10.5281/zenodo.21509581 | 4.6768125 | 1686 | TRUE | FABEST: clasificacion previa no validada para inclusion | 4.676812 | 2.481156
FAB053_5 | FABEST | 42CrMo4+QT | FAB053 | Torsion | Transversal hole D=2 mm | -1 | 258.1 | 0 | 25 | 91421 | 1 | finished |  | tipo de carga Torsion | https://doi.org/10.5281/zenodo.21509581 | 4.961046 | 1687 | TRUE | FABEST: clasificacion previa no validada para inclusion | 4.961046 | 2.411788
FAB053_4 | FABEST | 42CrMo4+QT | FAB053 | Torsion | Transversal hole D=2 mm | -1 | 228.7 | 0 | 25 | 120000 | 1 | finished |  | tipo de carga Torsion | https://doi.org/10.5281/zenodo.21509581 | 5.0791812 | 1688 | TRUE | FABEST: clasificacion previa no validada para inclusion | 5.079181 | 2.359266
FAB053_3 | FABEST | 42CrMo4+QT | FAB053 | Torsion | Transversal hole D=2 mm | -1 | 199.4 | 0 | 25 | 239696 | 1 | finished |  | tipo de carga Torsion | https://doi.org/10.5281/zenodo.21509581 | 5.3796608 | 1689 | TRUE | FABEST: clasificacion previa no validada para inclusion | 5.379661 | 2.299725
FAB053_2 | FABEST | 42CrMo4+QT | FAB053 | Torsion | Transversal hole D=2 mm | -1 | 170.9 | 0 | 25 | 697896 | 1 | finished |  | tipo de carga Torsion | https://doi.org/10.5281/zenodo.21509581 | 5.8437907 | 1690 | TRUE | FABEST: clasificacion previa no validada para inclusion | 5.843791 | 2.232742
FAB053_1 | FABEST | 42CrMo4+QT | FAB053 | Torsion | Transversal hole D=2 mm | -1 | 155.4 | 0 | 25 | 1150056 | 1 | finished |  | tipo de carga Torsion | https://doi.org/10.5281/zenodo.21509581 | 6.060719 | 1691 | TRUE | FABEST: clasificacion previa no validada para inclusion | 6.060719 | 2.191451
FAB053_8 | FABEST | 42CrMo4+QT | FAB053 | Torsion | Transversal hole D=2 mm | -1 | 144.1 | 0 | 25 | 10017400 | 0 | interrupted |  | tipo de carga Torsion | https://doi.org/10.5281/zenodo.21509581 | 7.000755 | 1692 | TRUE | FABEST: clasificacion previa no validada para inclusion | 7.000755 | 2.158664
FAB053_1E+3 | FABEST | 42CrMo4+QT | FAB053 | Torsion | Transversal hole D=2 mm | -1 | 593.0725 | 0 | 25 | 1000 | 0 |  |  | evento ambiguo: sin grieta | https://doi.org/10.5281/zenodo.21509581 | 3 | 1693 | TRUE | FABEST: clasificacion previa no validada para inclusion | 3 | 2.773108
FAB053_2E+3 | FABEST | 42CrMo4+QT | FAB053 | Torsion | Transversal hole D=2 mm | -1 | 519.4328 | 0 | 25 | 2000 | 0 |  |  | evento ambiguo: sin grieta | https://doi.org/10.5281/zenodo.21509581 | 3.30103 | 1694 | TRUE | FABEST: clasificacion previa no validada para inclusion | 3.30103 | 2.715529
FAB053_5E+3 | FABEST | 42CrMo4+QT | FAB053 | Torsion | Transversal hole D=2 mm | -1 | 435.9281 | 0 | 25 | 5000 | 0 |  |  | evento ambiguo: sin grieta | https://doi.org/10.5281/zenodo.21509581 | 3.69897 | 1695 | TRUE | FABEST: clasificacion previa no validada para inclusion | 3.69897 | 2.639415
FAB053_1E+4 | FABEST | 42CrMo4+QT | FAB053 | Torsion | Transversal hole D=2 mm | -1 | 381.8004 | 0 | 25 | 10000 | 0 |  |  | evento ambiguo: sin grieta | https://doi.org/10.5281/zenodo.21509581 | 4 | 1696 | TRUE | FABEST: clasificacion previa no validada para inclusion | 4 | 2.581836
FAB053_2E+4 | FABEST | 42CrMo4+QT | FAB053 | Torsion | Transversal hole D=2 mm | -1 | 334.3936 | 0 | 25 | 20000 | 0 |  |  | evento ambiguo: sin grieta | https://doi.org/10.5281/zenodo.21509581 | 4.30103 | 1697 | TRUE | FABEST: clasificacion previa no validada para inclusion | 4.30103 | 2.524258
FAB053_5E+4 | FABEST | 42CrMo4+QT | FAB053 | Torsion | Transversal hole D=2 mm | -1 | 280.636 | 0 | 25 | 50000 | 0 |  |  | evento ambiguo: sin grieta | https://doi.org/10.5281/zenodo.21509581 | 4.69897 | 1698 | TRUE | FABEST: clasificacion previa no validada para inclusion | 4.69897 | 2.448143
FAB053_1E+5 | FABEST | 42CrMo4+QT | FAB053 | Torsion | Transversal hole D=2 mm | -1 | 245.7905 | 0 | 25 | 100000 | 0 |  |  | evento ambiguo: sin grieta | https://doi.org/10.5281/zenodo.21509581 | 5 | 1699 | TRUE | FABEST: clasificacion previa no validada para inclusion | 5 | 2.390565
FAB053_2E+5 | FABEST | 42CrMo4+QT | FAB053 | Torsion | Transversal hole D=2 mm | -1 | 215.2715 | 0 | 25 | 200000 | 0 |  |  | evento ambiguo: sin grieta | https://doi.org/10.5281/zenodo.21509581 | 5.30103 | 1700 | TRUE | FABEST: clasificacion previa no validada para inclusion | 5.30103 | 2.332987
FAB053_5E+5 | FABEST | 42CrMo4+QT | FAB053 | Torsion | Transversal hole D=2 mm | -1 | 180.6642 | 0 | 25 | 500000 | 0 |  |  | evento ambiguo: sin grieta | https://doi.org/10.5281/zenodo.21509581 | 5.69897 | 1701 | TRUE | FABEST: clasificacion previa no validada para inclusion | 5.69897 | 2.256872
FAB053_1E+6 | FABEST | 42CrMo4+QT | FAB053 | Torsion | Transversal hole D=2 mm | -1 | 158.2318 | 0 | 25 | 1000000 | 0 |  |  | evento ambiguo: sin grieta | https://doi.org/10.5281/zenodo.21509581 | 6 | 1702 | TRUE | FABEST: clasificacion previa no validada para inclusion | 6 | 2.199294
FAB053_2E+6 | FABEST | 42CrMo4+QT | FAB053 | Torsion | Transversal hole D=2 mm | -1 | 138.5847 | 0 | 25 | 2000000 | 0 |  |  | evento ambiguo: sin grieta | https://doi.org/10.5281/zenodo.21509581 | 6.30103 | 1703 | TRUE | FABEST: clasificacion previa no validada para inclusion | 6.30103 | 2.141715
FAB053_5E+6 | FABEST | 42CrMo4+QT | FAB053 | Torsion | Transversal hole D=2 mm | -1 | 116.3056 | 0 | 25 | 5000000 | 0 |  |  | evento ambiguo: sin grieta | https://doi.org/10.5281/zenodo.21509581 | 6.69897 | 1704 | TRUE | FABEST: clasificacion previa no validada para inclusion | 6.69897 | 2.065601
FAB053_1E+7 | FABEST | 42CrMo4+QT | FAB053 | Torsion | Transversal hole D=2 mm | -1 | 101.8644 | 0 | 25 | 10000000 | 0 |  |  | evento ambiguo: sin grieta | https://doi.org/10.5281/zenodo.21509581 | 7 | 1705 | TRUE | FABEST: clasificacion previa no validada para inclusion | 7 | 2.008022
FAB053_2E+7 | FABEST | 42CrMo4+QT | FAB053 | Torsion | Transversal hole D=2 mm | -1 | 89.21623 | 0 | 25 | 20000000 | 0 |  |  | evento ambiguo: sin grieta | https://doi.org/10.5281/zenodo.21509581 | 7.30103 | 1706 | TRUE | FABEST: clasificacion previa no validada para inclusion | 7.30103 | 1.950444
FAB053_5E+7 | FABEST | 42CrMo4+QT | FAB053 | Torsion | Transversal hole D=2 mm | -1 | 74.8737 | 0 | 25 | 50000000 | 0 |  |  | evento ambiguo: sin grieta | https://doi.org/10.5281/zenodo.21509581 | 7.69897 | 1707 | TRUE | FABEST: clasificacion previa no validada para inclusion | 7.69897 | 1.874329
FAB053_1E+8 | FABEST | 42CrMo4+QT | FAB053 | Torsion | Transversal hole D=2 mm | -1 | 65.5769 | 0 | 25 | 100000000 | 0 |  |  | evento ambiguo: sin grieta | https://doi.org/10.5281/zenodo.21509581 | 8 | 1708 | TRUE | FABEST: clasificacion previa no validada para inclusion | 8 | 1.816751
FAB053_1E+3 | FABEST | 42CrMo4+QT | FAB053 | Torsion | Transversal hole D=2 mm | -1 | 414.3629 | 0 | 25 | 1000 | 0 |  |  | evento ambiguo: sin grieta | https://doi.org/10.5281/zenodo.21509581 | 3 | 1709 | TRUE | FABEST: clasificacion previa no validada para inclusion | 3 | 2.617381
FAB053_2E+3 | FABEST | 42CrMo4+QT | FAB053 | Torsion | Transversal hole D=2 mm | -1 | 409.9038 | 0 | 25 | 2000 | 0 |  |  | evento ambiguo: sin grieta | https://doi.org/10.5281/zenodo.21509581 | 3.30103 | 1710 | TRUE | FABEST: clasificacion previa no validada para inclusion | 3.30103 | 2.612682
FAB053_5E+3 | FABEST | 42CrMo4+QT | FAB053 | Torsion | Transversal hole D=2 mm | -1 | 397.401 | 0 | 25 | 5000 | 0 |  |  | evento ambiguo: sin grieta | https://doi.org/10.5281/zenodo.21509581 | 3.69897 | 1711 | TRUE | FABEST: clasificacion previa no validada para inclusion | 3.69897 | 2.599229
FAB053_1E+4 | FABEST | 42CrMo4+QT | FAB053 | Torsion | Transversal hole D=2 mm | -1 | 379.0736 | 0 | 25 | 10000 | 0 |  |  | evento ambiguo: sin grieta | https://doi.org/10.5281/zenodo.21509581 | 4 | 1712 | TRUE | FABEST: clasificacion previa no validada para inclusion | 4 | 2.578724
FAB053_2E+4 | FABEST | 42CrMo4+QT | FAB053 | Torsion | Transversal hole D=2 mm | -1 | 349.5752 | 0 | 25 | 20000 | 0 |  |  | evento ambiguo: sin grieta | https://doi.org/10.5281/zenodo.21509581 | 4.30103 | 1713 | TRUE | FABEST: clasificacion previa no validada para inclusion | 4.30103 | 2.543541
FAB053_5E+4 | FABEST | 42CrMo4+QT | FAB053 | Torsion | Transversal hole D=2 mm | -1 | 293.9441 | 0 | 25 | 50000 | 0 |  |  | evento ambiguo: sin grieta | https://doi.org/10.5281/zenodo.21509581 | 4.69897 | 1714 | TRUE | FABEST: clasificacion previa no validada para inclusion | 4.69897 | 2.468265
FAB053_1E+5 | FABEST | 42CrMo4+QT | FAB053 | Torsion | Transversal hole D=2 mm | -1 | 247.8301 | 0 | 25 | 100000 | 0 |  |  | evento ambiguo: sin grieta | https://doi.org/10.5281/zenodo.21509581 | 5 | 1715 | TRUE | FABEST: clasificacion previa no validada para inclusion | 5 | 2.394154
FAB053_2E+5 | FABEST | 42CrMo4+QT | FAB053 | Torsion | Transversal hole D=2 mm | -1 | 208.543 | 0 | 25 | 200000 | 0 |  |  | evento ambiguo: sin grieta | https://doi.org/10.5281/zenodo.21509581 | 5.30103 | 1716 | TRUE | FABEST: clasificacion previa no validada para inclusion | 5.30103 | 2.319196
FAB053_5E+5 | FABEST | 42CrMo4+QT | FAB053 | Torsion | Transversal hole D=2 mm | -1 | 174.2736 | 0 | 25 | 500000 | 0 |  |  | evento ambiguo: sin grieta | https://doi.org/10.5281/zenodo.21509581 | 5.69897 | 1717 | TRUE | FABEST: clasificacion previa no validada para inclusion | 5.69897 | 2.241231
FAB053_1E+6 | FABEST | 42CrMo4+QT | FAB053 | Torsion | Transversal hole D=2 mm | -1 | 159.993 | 0 | 25 | 1000000 | 0 |  |  | evento ambiguo: sin grieta | https://doi.org/10.5281/zenodo.21509581 | 6 | 1718 | TRUE | FABEST: clasificacion previa no validada para inclusion | 6 | 2.204101
FAB053_2E+6 | FABEST | 42CrMo4+QT | FAB053 | Torsion | Transversal hole D=2 mm | -1 | 152.1387 | 0 | 25 | 2000000 | 0 |  |  | evento ambiguo: sin grieta | https://doi.org/10.5281/zenodo.21509581 | 6.30103 | 1719 | TRUE | FABEST: clasificacion previa no validada para inclusion | 6.30103 | 2.18224
FAB053_5E+6 | FABEST | 42CrMo4+QT | FAB053 | Torsion | Transversal hole D=2 mm | -1 | 147.1647 | 0 | 25 | 5000000 | 0 |  |  | evento ambiguo: sin grieta | https://doi.org/10.5281/zenodo.21509581 | 6.69897 | 1720 | TRUE | FABEST: clasificacion previa no validada para inclusion | 6.69897 | 2.167804
FAB053_1E+7 | FABEST | 42CrMo4+QT | FAB053 | Torsion | Transversal hole D=2 mm | -1 | 145.46 | 0 | 25 | 10000000 | 0 |  |  | evento ambiguo: sin grieta | https://doi.org/10.5281/zenodo.21509581 | 7 | 1721 | TRUE | FABEST: clasificacion previa no validada para inclusion | 7 | 2.162744
FAB053_2E+7 | FABEST | 42CrMo4+QT | FAB053 | Torsion | Transversal hole D=2 mm | -1 | 144.5985 | 0 | 25 | 20000000 | 0 |  |  | evento ambiguo: sin grieta | https://doi.org/10.5281/zenodo.21509581 | 7.30103 | 1722 | TRUE | FABEST: clasificacion previa no validada para inclusion | 7.30103 | 2.160164
FAB053_5E+7 | FABEST | 42CrMo4+QT | FAB053 | Torsion | Transversal hole D=2 mm | -1 | 144.0786 | 0 | 25 | 50000000 | 0 |  |  | evento ambiguo: sin grieta | https://doi.org/10.5281/zenodo.21509581 | 7.69897 | 1723 | TRUE | FABEST: clasificacion previa no validada para inclusion | 7.69897 | 2.1586
FAB053_1E+8 | FABEST | 42CrMo4+QT | FAB053 | Torsion | Transversal hole D=2 mm | -1 | 143.9049 | 0 | 25 | 100000000 | 0 |  |  | evento ambiguo: sin grieta | https://doi.org/10.5281/zenodo.21509581 | 8 | 1724 | TRUE | FABEST: clasificacion previa no validada para inclusion | 8 | 2.158075
FAB053_1E+3 | FABEST | 42CrMo4+QT | FAB053 | Torsion | Transversal hole D=2 mm | -1 | 484.4057 | 0 | 25 | 1000 | 0 |  |  | evento ambiguo: sin grieta | https://doi.org/10.5281/zenodo.21509581 | 3 | 1725 | TRUE | FABEST: clasificacion previa no validada para inclusion | 3 | 2.685209
FAB053_2E+3 | FABEST | 42CrMo4+QT | FAB053 | Torsion | Transversal hole D=2 mm | -1 | 450.3434 | 0 | 25 | 2000 | 0 |  |  | evento ambiguo: sin grieta | https://doi.org/10.5281/zenodo.21509581 | 3.30103 | 1726 | TRUE | FABEST: clasificacion previa no validada para inclusion | 3.30103 | 2.653544
FAB053_5E+3 | FABEST | 42CrMo4+QT | FAB053 | Torsion | Transversal hole D=2 mm | -1 | 405.3156 | 0 | 25 | 5000 | 0 |  |  | evento ambiguo: sin grieta | https://doi.org/10.5281/zenodo.21509581 | 3.69897 | 1727 | TRUE | FABEST: clasificacion previa no validada para inclusion | 3.69897 | 2.607793
FAB053_1E+4 | FABEST | 42CrMo4+QT | FAB053 | Torsion | Transversal hole D=2 mm | -1 | 371.2534 | 0 | 25 | 10000 | 0 |  |  | evento ambiguo: sin grieta | https://doi.org/10.5281/zenodo.21509581 | 4 | 1728 | TRUE | FABEST: clasificacion previa no validada para inclusion | 4 | 2.56967
FAB053_2E+4 | FABEST | 42CrMo4+QT | FAB053 | Torsion | Transversal hole D=2 mm | -1 | 337.1912 | 0 | 25 | 20000 | 0 |  |  | evento ambiguo: sin grieta | https://doi.org/10.5281/zenodo.21509581 | 4.30103 | 1729 | TRUE | FABEST: clasificacion previa no validada para inclusion | 4.30103 | 2.527876
FAB053_5E+4 | FABEST | 42CrMo4+QT | FAB053 | Torsion | Transversal hole D=2 mm | -1 | 292.1634 | 0 | 25 | 50000 | 0 |  |  | evento ambiguo: sin grieta | https://doi.org/10.5281/zenodo.21509581 | 4.69897 | 1730 | TRUE | FABEST: clasificacion previa no validada para inclusion | 4.69897 | 2.465626
FAB053_1E+5 | FABEST | 42CrMo4+QT | FAB053 | Torsion | Transversal hole D=2 mm | -1 | 258.1012 | 0 | 25 | 100000 | 0 |  |  | evento ambiguo: sin grieta | https://doi.org/10.5281/zenodo.21509581 | 5 | 1731 | TRUE | FABEST: clasificacion previa no validada para inclusion | 5 | 2.41179
FAB053_2E+5 | FABEST | 42CrMo4+QT | FAB053 | Torsion | Transversal hole D=2 mm | -1 | 224.039 | 0 | 25 | 200000 | 0 |  |  | evento ambiguo: sin grieta | https://doi.org/10.5281/zenodo.21509581 | 5.30103 | 1732 | TRUE | FABEST: clasificacion previa no validada para inclusion | 5.30103 | 2.350324
FAB053_5E+5 | FABEST | 42CrMo4+QT | FAB053 | Torsion | Transversal hole D=2 mm | -1 | 179.0112 | 0 | 25 | 500000 | 0 |  |  | evento ambiguo: sin grieta | https://doi.org/10.5281/zenodo.21509581 | 5.69897 | 1733 | TRUE | FABEST: clasificacion previa no validada para inclusion | 5.69897 | 2.25288
FAB053_1E+6 | FABEST | 42CrMo4+QT | FAB053 | Torsion | Transversal hole D=2 mm | -1 | 144.9489 | 0 | 25 | 1000000 | 0 |  |  | evento ambiguo: sin grieta | https://doi.org/10.5281/zenodo.21509581 | 6 | 1734 | TRUE | FABEST: clasificacion previa no validada para inclusion | 6 | 2.161215
FAB053_2E+6 | FABEST | 42CrMo4+QT | FAB053 | Torsion | Transversal hole D=2 mm | -1 | 110.8867 | 0 | 25 | 2000000 | 0 |  |  | evento ambiguo: sin grieta | https://doi.org/10.5281/zenodo.21509581 | 6.30103 | 1735 | TRUE | FABEST: clasificacion previa no validada para inclusion | 6.30103 | 2.04488
FAB053_5E+6 | FABEST | 42CrMo4+QT | FAB053 | Torsion | Transversal hole D=2 mm | -1 | 65.85893 | 0 | 25 | 5000000 | 0 |  |  | evento ambiguo: sin grieta | https://doi.org/10.5281/zenodo.21509581 | 6.69897 | 1736 | TRUE | FABEST: clasificacion previa no validada para inclusion | 6.69897 | 1.818615
FAB053_1E+7 | FABEST | 42CrMo4+QT | FAB053 | Torsion | Transversal hole D=2 mm | -1 | 31.79671 | 0 | 25 | 10000000 | 0 |  |  | evento ambiguo: sin grieta | https://doi.org/10.5281/zenodo.21509581 | 7 | 1737 | TRUE | FABEST: clasificacion previa no validada para inclusion | 7 | 1.502382
FAB054_7 | FABEST | 42CrMo4+QT | FAB054 | Torsion | Circumferential V-notch R=0.5 mm | -1 | 398.7 | 0 | 25 | 4750 | 1 | finished |  | tipo de carga Torsion | https://doi.org/10.5281/zenodo.21509581 | 3.6766936 | 1738 | TRUE | FABEST: clasificacion previa no validada para inclusion | 3.676694 | 2.600646
FAB054_4B | FABEST | 42CrMo4+QT | FAB054 | Torsion | Circumferential V-notch R=0.5 mm | -1 | 335.7 | 0 | 25 | 20799 | 1 | finished |  | tipo de carga Torsion | https://doi.org/10.5281/zenodo.21509581 | 4.3180425 | 1739 | TRUE | FABEST: clasificacion previa no validada para inclusion | 4.318042 | 2.525951
FAB054_5 | FABEST | 42CrMo4+QT | FAB054 | Torsion | Circumferential V-notch R=0.5 mm | -1 | 282.7 | 0 | 25 | 54240 | 1 | finished |  | tipo de carga Torsion | https://doi.org/10.5281/zenodo.21509581 | 4.7343197 | 1740 | TRUE | FABEST: clasificacion previa no validada para inclusion | 4.73432 | 2.451326
FAB054_1 | FABEST | 42CrMo4+QT | FAB054 | Torsion | Circumferential V-notch R=0.5 mm | -1 | 292.7 | 0 | 25 | 56169 | 1 | finished |  | tipo de carga Torsion | https://doi.org/10.5281/zenodo.21509581 | 4.7494967 | 1741 | TRUE | FABEST: clasificacion previa no validada para inclusion | 4.749497 | 2.466423
FAB054_2 | FABEST | 42CrMo4+QT | FAB054 | Torsion | Circumferential V-notch R=0.5 mm | -1 | 267.5 | 0 | 25 | 424736 | 1 | finished |  | tipo de carga Torsion | https://doi.org/10.5281/zenodo.21509581 | 5.6281191 | 1742 | TRUE | FABEST: clasificacion previa no validada para inclusion | 5.628119 | 2.427324
FAB054_6 | FABEST | 42CrMo4+QT | FAB054 | Torsion | Circumferential V-notch R=0.5 mm | -1 | 257.4 | 0 | 25 | 809217 | 1 | finished |  | tipo de carga Torsion | https://doi.org/10.5281/zenodo.21509581 | 5.908065 | 1743 | TRUE | FABEST: clasificacion previa no validada para inclusion | 5.908065 | 2.410609
FAB054_8 | FABEST | 42CrMo4+QT | FAB054 | Torsion | Circumferential V-notch R=0.5 mm | -1 | 237.2 | 0 | 25 | 1211455 | 1 | finished |  | tipo de carga Torsion | https://doi.org/10.5281/zenodo.21509581 | 6.0833073 | 1744 | TRUE | FABEST: clasificacion previa no validada para inclusion | 6.083307 | 2.375115
FAB054_3 | FABEST | 42CrMo4+QT | FAB054 | Torsion | Circumferential V-notch R=0.5 mm | -1 | 247.3 | 0 | 25 | 1715104 | 1 | finished |  | tipo de carga Torsion | https://doi.org/10.5281/zenodo.21509581 | 6.2342905 | 1745 | TRUE | FABEST: clasificacion previa no validada para inclusion | 6.23429 | 2.393224
FAB054_4 | FABEST | 42CrMo4+QT | FAB054 | Torsion | Circumferential V-notch R=0.5 mm | -1 | 227.1 | 0 | 25 | 10164200 | 0 | interrupted |  | tipo de carga Torsion | https://doi.org/10.5281/zenodo.21509581 | 7.0070732 | 1746 | TRUE | FABEST: clasificacion previa no validada para inclusion | 7.007073 | 2.356217
FAB054_1E+3 | FABEST | 42CrMo4+QT | FAB054 | Torsion | Circumferential V-notch R=0.5 mm | -1 | 435.8991 | 0 | 25 | 1000 | 0 |  |  | evento ambiguo: sin grieta | https://doi.org/10.5281/zenodo.21509581 | 3 | 1747 | TRUE | FABEST: clasificacion previa no validada para inclusion | 3 | 2.639386
FAB054_2E+3 | FABEST | 42CrMo4+QT | FAB054 | Torsion | Circumferential V-notch R=0.5 mm | -1 | 411.1033 | 0 | 25 | 2000 | 0 |  |  | evento ambiguo: sin grieta | https://doi.org/10.5281/zenodo.21509581 | 3.30103 | 1748 | TRUE | FABEST: clasificacion previa no validada para inclusion | 3.30103 | 2.613951
FAB054_5E+3 | FABEST | 42CrMo4+QT | FAB054 | Torsion | Circumferential V-notch R=0.5 mm | -1 | 380.4762 | 0 | 25 | 5000 | 0 |  |  | evento ambiguo: sin grieta | https://doi.org/10.5281/zenodo.21509581 | 3.69897 | 1749 | TRUE | FABEST: clasificacion previa no validada para inclusion | 3.69897 | 2.580328
FAB054_1E+4 | FABEST | 42CrMo4+QT | FAB054 | Torsion | Circumferential V-notch R=0.5 mm | -1 | 358.8331 | 0 | 25 | 10000 | 0 |  |  | evento ambiguo: sin grieta | https://doi.org/10.5281/zenodo.21509581 | 4 | 1750 | TRUE | FABEST: clasificacion previa no validada para inclusion | 4 | 2.554892
FAB054_2E+4 | FABEST | 42CrMo4+QT | FAB054 | Torsion | Circumferential V-notch R=0.5 mm | -1 | 338.421 | 0 | 25 | 20000 | 0 |  |  | evento ambiguo: sin grieta | https://doi.org/10.5281/zenodo.21509581 | 4.30103 | 1751 | TRUE | FABEST: clasificacion previa no validada para inclusion | 4.30103 | 2.529457
FAB054_5E+4 | FABEST | 42CrMo4+QT | FAB054 | Torsion | Circumferential V-notch R=0.5 mm | -1 | 313.2088 | 0 | 25 | 50000 | 0 |  |  | evento ambiguo: sin grieta | https://doi.org/10.5281/zenodo.21509581 | 4.69897 | 1752 | TRUE | FABEST: clasificacion previa no validada para inclusion | 4.69897 | 2.495834
FAB054_1E+5 | FABEST | 42CrMo4+QT | FAB054 | Torsion | Circumferential V-notch R=0.5 mm | -1 | 295.3921 | 0 | 25 | 100000 | 0 |  |  | evento ambiguo: sin grieta | https://doi.org/10.5281/zenodo.21509581 | 5 | 1753 | TRUE | FABEST: clasificacion previa no validada para inclusion | 5 | 2.470399
FAB054_2E+5 | FABEST | 42CrMo4+QT | FAB054 | Torsion | Circumferential V-notch R=0.5 mm | -1 | 278.5889 | 0 | 25 | 200000 | 0 |  |  | evento ambiguo: sin grieta | https://doi.org/10.5281/zenodo.21509581 | 5.30103 | 1754 | TRUE | FABEST: clasificacion previa no validada para inclusion | 5.30103 | 2.444964
FAB054_5E+5 | FABEST | 42CrMo4+QT | FAB054 | Torsion | Circumferential V-notch R=0.5 mm | -1 | 257.8341 | 0 | 25 | 500000 | 0 |  |  | evento ambiguo: sin grieta | https://doi.org/10.5281/zenodo.21509581 | 5.69897 | 1755 | TRUE | FABEST: clasificacion previa no validada para inclusion | 5.69897 | 2.41134
FAB054_1E+6 | FABEST | 42CrMo4+QT | FAB054 | Torsion | Circumferential V-notch R=0.5 mm | -1 | 243.1674 | 0 | 25 | 1000000 | 0 |  |  | evento ambiguo: sin grieta | https://doi.org/10.5281/zenodo.21509581 | 6 | 1756 | TRUE | FABEST: clasificacion previa no validada para inclusion | 6 | 2.385905
FAB054_2E+6 | FABEST | 42CrMo4+QT | FAB054 | Torsion | Circumferential V-notch R=0.5 mm | -1 | 229.3349 | 0 | 25 | 2000000 | 0 |  |  | evento ambiguo: sin grieta | https://doi.org/10.5281/zenodo.21509581 | 6.30103 | 1757 | TRUE | FABEST: clasificacion previa no validada para inclusion | 6.30103 | 2.36047
FAB054_5E+6 | FABEST | 42CrMo4+QT | FAB054 | Torsion | Circumferential V-notch R=0.5 mm | -1 | 212.2496 | 0 | 25 | 5000000 | 0 |  |  | evento ambiguo: sin grieta | https://doi.org/10.5281/zenodo.21509581 | 6.69897 | 1758 | TRUE | FABEST: clasificacion previa no validada para inclusion | 6.69897 | 2.326847
FAB054_1E+7 | FABEST | 42CrMo4+QT | FAB054 | Torsion | Circumferential V-notch R=0.5 mm | -1 | 200.1759 | 0 | 25 | 10000000 | 0 |  |  | evento ambiguo: sin grieta | https://doi.org/10.5281/zenodo.21509581 | 7 | 1759 | TRUE | FABEST: clasificacion previa no validada para inclusion | 7 | 2.301412
FAB054_2E+7 | FABEST | 42CrMo4+QT | FAB054 | Torsion | Circumferential V-notch R=0.5 mm | -1 | 188.789 | 0 | 25 | 20000000 | 0 |  |  | evento ambiguo: sin grieta | https://doi.org/10.5281/zenodo.21509581 | 7.30103 | 1760 | TRUE | FABEST: clasificacion previa no validada para inclusion | 7.30103 | 2.275977
FAB054_5E+7 | FABEST | 42CrMo4+QT | FAB054 | Torsion | Circumferential V-notch R=0.5 mm | -1 | 174.7243 | 0 | 25 | 50000000 | 0 |  |  | evento ambiguo: sin grieta | https://doi.org/10.5281/zenodo.21509581 | 7.69897 | 1761 | TRUE | FABEST: clasificacion previa no validada para inclusion | 7.69897 | 2.242353
FAB054_1E+8 | FABEST | 42CrMo4+QT | FAB054 | Torsion | Circumferential V-notch R=0.5 mm | -1 | 164.7852 | 0 | 25 | 100000000 | 0 |  |  | evento ambiguo: sin grieta | https://doi.org/10.5281/zenodo.21509581 | 8 | 1762 | TRUE | FABEST: clasificacion previa no validada para inclusion | 8 | 2.216918
FAB054_1E+3 | FABEST | 42CrMo4+QT | FAB054 | Torsion | Circumferential V-notch R=0.5 mm | -1 | 434.741 | 0 | 25 | 1000 | 0 |  |  | evento ambiguo: sin grieta | https://doi.org/10.5281/zenodo.21509581 | 3 | 1763 | TRUE | FABEST: clasificacion previa no validada para inclusion | 3 | 2.638231
FAB054_2E+3 | FABEST | 42CrMo4+QT | FAB054 | Torsion | Circumferential V-notch R=0.5 mm | -1 | 423.7279 | 0 | 25 | 2000 | 0 |  |  | evento ambiguo: sin grieta | https://doi.org/10.5281/zenodo.21509581 | 3.30103 | 1764 | TRUE | FABEST: clasificacion previa no validada para inclusion | 3.30103 | 2.627087
FAB054_5E+3 | FABEST | 42CrMo4+QT | FAB054 | Torsion | Circumferential V-notch R=0.5 mm | -1 | 397.4212 | 0 | 25 | 5000 | 0 |  |  | evento ambiguo: sin grieta | https://doi.org/10.5281/zenodo.21509581 | 3.69897 | 1765 | TRUE | FABEST: clasificacion previa no validada para inclusion | 3.69897 | 2.599251
FAB054_1E+4 | FABEST | 42CrMo4+QT | FAB054 | Torsion | Circumferential V-notch R=0.5 mm | -1 | 367.742 | 0 | 25 | 10000 | 0 |  |  | evento ambiguo: sin grieta | https://doi.org/10.5281/zenodo.21509581 | 4 | 1766 | TRUE | FABEST: clasificacion previa no validada para inclusion | 4 | 2.565543
FAB054_2E+4 | FABEST | 42CrMo4+QT | FAB054 | Torsion | Circumferential V-notch R=0.5 mm | -1 | 333.847 | 0 | 25 | 20000 | 0 |  |  | evento ambiguo: sin grieta | https://doi.org/10.5281/zenodo.21509581 | 4.30103 | 1767 | TRUE | FABEST: clasificacion previa no validada para inclusion | 4.30103 | 2.523548
FAB054_5E+4 | FABEST | 42CrMo4+QT | FAB054 | Torsion | Circumferential V-notch R=0.5 mm | -1 | 294.4939 | 0 | 25 | 50000 | 0 |  |  | evento ambiguo: sin grieta | https://doi.org/10.5281/zenodo.21509581 | 4.69897 | 1768 | TRUE | FABEST: clasificacion previa no validada para inclusion | 4.69897 | 2.469076
FAB054_1E+5 | FABEST | 42CrMo4+QT | FAB054 | Torsion | Circumferential V-notch R=0.5 mm | -1 | 274.306 | 0 | 25 | 100000 | 0 |  |  | evento ambiguo: sin grieta | https://doi.org/10.5281/zenodo.21509581 | 5 | 1769 | TRUE | FABEST: clasificacion previa no validada para inclusion | 5 | 2.438235
FAB054_2E+5 | FABEST | 42CrMo4+QT | FAB054 | Torsion | Circumferential V-notch R=0.5 mm | -1 | 261.9862 | 0 | 25 | 200000 | 0 |  |  | evento ambiguo: sin grieta | https://doi.org/10.5281/zenodo.21509581 | 5.30103 | 1770 | TRUE | FABEST: clasificacion previa no validada para inclusion | 5.30103 | 2.418278
FAB054_5E+5 | FABEST | 42CrMo4+QT | FAB054 | Torsion | Circumferential V-notch R=0.5 mm | -1 | 253.6741 | 0 | 25 | 500000 | 0 |  |  | evento ambiguo: sin grieta | https://doi.org/10.5281/zenodo.21509581 | 5.69897 | 1771 | TRUE | FABEST: clasificacion previa no validada para inclusion | 5.69897 | 2.404276
FAB054_1E+6 | FABEST | 42CrMo4+QT | FAB054 | Torsion | Circumferential V-notch R=0.5 mm | -1 | 250.727 | 0 | 25 | 1000000 | 0 |  |  | evento ambiguo: sin grieta | https://doi.org/10.5281/zenodo.21509581 | 6 | 1772 | TRUE | FABEST: clasificacion previa no validada para inclusion | 6 | 2.399201
FAB054_2E+6 | FABEST | 42CrMo4+QT | FAB054 | Torsion | Circumferential V-notch R=0.5 mm | -1 | 249.2178 | 0 | 25 | 2000000 | 0 |  |  | evento ambiguo: sin grieta | https://doi.org/10.5281/zenodo.21509581 | 6.30103 | 1773 | TRUE | FABEST: clasificacion previa no validada para inclusion | 6.30103 | 2.396579
FAB054_5E+6 | FABEST | 42CrMo4+QT | FAB054 | Torsion | Circumferential V-notch R=0.5 mm | -1 | 248.3005 | 0 | 25 | 5000000 | 0 |  |  | evento ambiguo: sin grieta | https://doi.org/10.5281/zenodo.21509581 | 6.69897 | 1774 | TRUE | FABEST: clasificacion previa no validada para inclusion | 6.69897 | 2.394978
FAB054_1E+7 | FABEST | 42CrMo4+QT | FAB054 | Torsion | Circumferential V-notch R=0.5 mm | -1 | 247.9927 | 0 | 25 | 10000000 | 0 |  |  | evento ambiguo: sin grieta | https://doi.org/10.5281/zenodo.21509581 | 7 | 1775 | TRUE | FABEST: clasificacion previa no validada para inclusion | 7 | 2.394439
FAB054_2E+7 | FABEST | 42CrMo4+QT | FAB054 | Torsion | Circumferential V-notch R=0.5 mm | -1 | 247.8385 | 0 | 25 | 20000000 | 0 |  |  | evento ambiguo: sin grieta | https://doi.org/10.5281/zenodo.21509581 | 7.30103 | 1776 | TRUE | FABEST: clasificacion previa no validada para inclusion | 7.30103 | 2.394169
FAB054_5E+7 | FABEST | 42CrMo4+QT | FAB054 | Torsion | Circumferential V-notch R=0.5 mm | -1 | 247.7458 | 0 | 25 | 50000000 | 0 |  |  | evento ambiguo: sin grieta | https://doi.org/10.5281/zenodo.21509581 | 7.69897 | 1777 | TRUE | FABEST: clasificacion previa no validada para inclusion | 7.69897 | 2.394006
FAB054_1E+8 | FABEST | 42CrMo4+QT | FAB054 | Torsion | Circumferential V-notch R=0.5 mm | -1 | 247.7149 | 0 | 25 | 100000000 | 0 |  |  | evento ambiguo: sin grieta | https://doi.org/10.5281/zenodo.21509581 | 8 | 1778 | TRUE | FABEST: clasificacion previa no validada para inclusion | 8 | 2.393952
FAB054_1E+3 | FABEST | 42CrMo4+QT | FAB054 | Torsion | Circumferential V-notch R=0.5 mm | -1 | 423.2674 | 0 | 25 | 1000 | 0 |  |  | evento ambiguo: sin grieta | https://doi.org/10.5281/zenodo.21509581 | 3 | 1779 | TRUE | FABEST: clasificacion previa no validada para inclusion | 3 | 2.626615
FAB054_2E+3 | FABEST | 42CrMo4+QT | FAB054 | Torsion | Circumferential V-notch R=0.5 mm | -1 | 404.7366 | 0 | 25 | 2000 | 0 |  |  | evento ambiguo: sin grieta | https://doi.org/10.5281/zenodo.21509581 | 3.30103 | 1780 | TRUE | FABEST: clasificacion previa no validada para inclusion | 3.30103 | 2.607173
FAB054_5E+3 | FABEST | 42CrMo4+QT | FAB054 | Torsion | Circumferential V-notch R=0.5 mm | -1 | 380.2404 | 0 | 25 | 5000 | 0 |  |  | evento ambiguo: sin grieta | https://doi.org/10.5281/zenodo.21509581 | 3.69897 | 1781 | TRUE | FABEST: clasificacion previa no validada para inclusion | 3.69897 | 2.580058
FAB054_1E+4 | FABEST | 42CrMo4+QT | FAB054 | Torsion | Circumferential V-notch R=0.5 mm | -1 | 361.7096 | 0 | 25 | 10000 | 0 |  |  | evento ambiguo: sin grieta | https://doi.org/10.5281/zenodo.21509581 | 4 | 1782 | TRUE | FABEST: clasificacion previa no validada para inclusion | 4 | 2.55836
FAB054_2E+4 | FABEST | 42CrMo4+QT | FAB054 | Torsion | Circumferential V-notch R=0.5 mm | -1 | 343.1789 | 0 | 25 | 20000 | 0 |  |  | evento ambiguo: sin grieta | https://doi.org/10.5281/zenodo.21509581 | 4.30103 | 1783 | TRUE | FABEST: clasificacion previa no validada para inclusion | 4.30103 | 2.535521
FAB054_5E+4 | FABEST | 42CrMo4+QT | FAB054 | Torsion | Circumferential V-notch R=0.5 mm | -1 | 318.6826 | 0 | 25 | 50000 | 0 |  |  | evento ambiguo: sin grieta | https://doi.org/10.5281/zenodo.21509581 | 4.69897 | 1784 | TRUE | FABEST: clasificacion previa no validada para inclusion | 4.69897 | 2.503358
FAB054_1E+5 | FABEST | 42CrMo4+QT | FAB054 | Torsion | Circumferential V-notch R=0.5 mm | -1 | 300.1519 | 0 | 25 | 100000 | 0 |  |  | evento ambiguo: sin grieta | https://doi.org/10.5281/zenodo.21509581 | 5 | 1785 | TRUE | FABEST: clasificacion previa no validada para inclusion | 5 | 2.477341
FAB054_2E+5 | FABEST | 42CrMo4+QT | FAB054 | Torsion | Circumferential V-notch R=0.5 mm | -1 | 281.6212 | 0 | 25 | 200000 | 0 |  |  | evento ambiguo: sin grieta | https://doi.org/10.5281/zenodo.21509581 | 5.30103 | 1786 | TRUE | FABEST: clasificacion previa no validada para inclusion | 5.30103 | 2.449665
FAB054_5E+5 | FABEST | 42CrMo4+QT | FAB054 | Torsion | Circumferential V-notch R=0.5 mm | -1 | 257.1249 | 0 | 25 | 500000 | 0 |  |  | evento ambiguo: sin grieta | https://doi.org/10.5281/zenodo.21509581 | 5.69897 | 1787 | TRUE | FABEST: clasificacion previa no validada para inclusion | 5.69897 | 2.410144
FAB054_1E+6 | FABEST | 42CrMo4+QT | FAB054 | Torsion | Circumferential V-notch R=0.5 mm | -1 | 238.5942 | 0 | 25 | 1000000 | 0 |  |  | evento ambiguo: sin grieta | https://doi.org/10.5281/zenodo.21509581 | 6 | 1788 | TRUE | FABEST: clasificacion previa no validada para inclusion | 6 | 2.37766
FAB054_2E+6 | FABEST | 42CrMo4+QT | FAB054 | Torsion | Circumferential V-notch R=0.5 mm | -1 | 220.0635 | 0 | 25 | 2000000 | 0 |  |  | evento ambiguo: sin grieta | https://doi.org/10.5281/zenodo.21509581 | 6.30103 | 1789 | TRUE | FABEST: clasificacion previa no validada para inclusion | 6.30103 | 2.342548
FAB054_5E+6 | FABEST | 42CrMo4+QT | FAB054 | Torsion | Circumferential V-notch R=0.5 mm | -1 | 195.5672 | 0 | 25 | 5000000 | 0 |  |  | evento ambiguo: sin grieta | https://doi.org/10.5281/zenodo.21509581 | 6.69897 | 1790 | TRUE | FABEST: clasificacion previa no validada para inclusion | 6.69897 | 2.291296
FAB054_1E+7 | FABEST | 42CrMo4+QT | FAB054 | Torsion | Circumferential V-notch R=0.5 mm | -1 | 177.0365 | 0 | 25 | 10000000 | 0 |  |  | evento ambiguo: sin grieta | https://doi.org/10.5281/zenodo.21509581 | 7 | 1791 | TRUE | FABEST: clasificacion previa no validada para inclusion | 7 | 2.248063
FAB054_2E+7 | FABEST | 42CrMo4+QT | FAB054 | Torsion | Circumferential V-notch R=0.5 mm | -1 | 158.5058 | 0 | 25 | 20000000 | 0 |  |  | evento ambiguo: sin grieta | https://doi.org/10.5281/zenodo.21509581 | 7.30103 | 1792 | TRUE | FABEST: clasificacion previa no validada para inclusion | 7.30103 | 2.200045
FAB054_5E+7 | FABEST | 42CrMo4+QT | FAB054 | Torsion | Circumferential V-notch R=0.5 mm | -1 | 134.0095 | 0 | 25 | 50000000 | 0 |  |  | evento ambiguo: sin grieta | https://doi.org/10.5281/zenodo.21509581 | 7.69897 | 1793 | TRUE | FABEST: clasificacion previa no validada para inclusion | 7.69897 | 2.127136
FAB054_1E+8 | FABEST | 42CrMo4+QT | FAB054 | Torsion | Circumferential V-notch R=0.5 mm | -1 | 115.4788 | 0 | 25 | 100000000 | 0 |  |  | evento ambiguo: sin grieta | https://doi.org/10.5281/zenodo.21509581 | 8 | 1794 | TRUE | FABEST: clasificacion previa no validada para inclusion | 8 | 2.062502
FAB055_8B | FABEST | 42CrMo4+QT | FAB055 | Axial | Circumferential V-notch R=0.375 mm | -1 | 480 | 0 | 150 | 7980 | 1 | finished |  | geometría entallada/no homogénea | https://doi.org/10.5281/zenodo.21509581 | 3.9020029 | 1795 | TRUE | FABEST: clasificacion previa no validada para inclusion | 3.902003 | 2.681241
FAB055_6 | FABEST | 42CrMo4+QT | FAB055 | Axial | Circumferential V-notch R=0.375 mm | -1 | 410 | 0 | 150 | 14273 | 1 | finished |  | geometría entallada/no homogénea | https://doi.org/10.5281/zenodo.21509581 | 4.1545153 | 1796 | TRUE | FABEST: clasificacion previa no validada para inclusion | 4.154515 | 2.612784
FAB055_1 | FABEST | 42CrMo4+QT | FAB055 | Axial | Circumferential V-notch R=0.375 mm | -1 | 350 | 0 | 150 | 21557 | 1 | finished |  | geometría entallada/no homogénea | https://doi.org/10.5281/zenodo.21509581 | 4.3335883 | 1797 | TRUE | FABEST: clasificacion previa no validada para inclusion | 4.333588 | 2.544068
FAB055_2 | FABEST | 42CrMo4+QT | FAB055 | Axial | Circumferential V-notch R=0.375 mm | -1 | 300 | 0 | 150 | 56469 | 1 | finished |  | geometría entallada/no homogénea | https://doi.org/10.5281/zenodo.21509581 | 4.7518101 | 1798 | TRUE | FABEST: clasificacion previa no validada para inclusion | 4.75181 | 2.477121
FAB055_3 | FABEST | 42CrMo4+QT | FAB055 | Axial | Circumferential V-notch R=0.375 mm | -1 | 250 | 0 | 150 | 80040 | 1 | finished |  | geometría entallada/no homogénea | https://doi.org/10.5281/zenodo.21509581 | 4.9033071 | 1799 | TRUE | FABEST: clasificacion previa no validada para inclusion | 4.903307 | 2.39794
FAB055_4 | FABEST | 42CrMo4+QT | FAB055 | Axial | Circumferential V-notch R=0.375 mm | -1 | 210 | 0 | 150 | 166004 | 1 | finished |  | geometría entallada/no homogénea | https://doi.org/10.5281/zenodo.21509581 | 5.2201186 | 1800 | TRUE | FABEST: clasificacion previa no validada para inclusion | 5.220119 | 2.322219
FAB055_5 | FABEST | 42CrMo4+QT | FAB055 | Axial | Circumferential V-notch R=0.375 mm | -1 | 180 | 0 | 150 | 185171 | 1 | finished |  | geometría entallada/no homogénea | https://doi.org/10.5281/zenodo.21509581 | 5.267573 | 1801 | TRUE | FABEST: clasificacion previa no validada para inclusion | 5.267573 | 2.255273
FAB055_9 | FABEST | 42CrMo4+QT | FAB055 | Axial | Circumferential V-notch R=0.375 mm | -1 | 142.5 | 0 | 150 | 437911 | 1 | finished |  | geometría entallada/no homogénea | https://doi.org/10.5281/zenodo.21509581 | 5.6413859 | 1802 | TRUE | FABEST: clasificacion previa no validada para inclusion | 5.641386 | 2.153815
FAB055_10 | FABEST | 42CrMo4+QT | FAB055 | Axial | Circumferential V-notch R=0.375 mm | -1 | 142.5 | 0 | 150 | 701507 | 1 | finished |  | geometría entallada/no homogénea | https://doi.org/10.5281/zenodo.21509581 | 5.846032 | 1803 | TRUE | FABEST: clasificacion previa no validada para inclusion | 5.846032 | 2.153815
FAB055_7 | FABEST | 42CrMo4+QT | FAB055 | Axial | Circumferential V-notch R=0.375 mm | -1 | 150 | 0 | 150 | 726269 | 1 | finished |  | geometría entallada/no homogénea | https://doi.org/10.5281/zenodo.21509581 | 5.8610975 | 1804 | TRUE | FABEST: clasificacion previa no validada para inclusion | 5.861098 | 2.176091
FAB055_8 | FABEST | 42CrMo4+QT | FAB055 | Axial | Circumferential V-notch R=0.375 mm | -1 | 135 | 0 | 150 | 11814038 | 0 | interrupted |  | geometría entallada/no homogénea | https://doi.org/10.5281/zenodo.21509581 | 7.0723984 | 1805 | TRUE | FABEST: clasificacion previa no validada para inclusion | 7.072398 | 2.130334
FAB055_1E+3 | FABEST | 42CrMo4+QT | FAB055 | Axial | Circumferential V-notch R=0.375 mm | -1 | 867.0384 | 0 | 150 | 1000 | 0 |  |  | evento ambiguo: sin grieta | https://doi.org/10.5281/zenodo.21509581 | 3 | 1806 | TRUE | FABEST: clasificacion previa no validada para inclusion | 3 | 2.938038
FAB055_2E+3 | FABEST | 42CrMo4+QT | FAB055 | Axial | Circumferential V-notch R=0.375 mm | -1 | 713.1094 | 0 | 150 | 2000 | 0 |  |  | evento ambiguo: sin grieta | https://doi.org/10.5281/zenodo.21509581 | 3.30103 | 1807 | TRUE | FABEST: clasificacion previa no validada para inclusion | 3.30103 | 2.853156
FAB055_5E+3 | FABEST | 42CrMo4+QT | FAB055 | Axial | Circumferential V-notch R=0.375 mm | -1 | 550.7418 | 0 | 150 | 5000 | 0 |  |  | evento ambiguo: sin grieta | https://doi.org/10.5281/zenodo.21509581 | 3.69897 | 1808 | TRUE | FABEST: clasificacion previa no validada para inclusion | 3.69897 | 2.740948
FAB055_1E+4 | FABEST | 42CrMo4+QT | FAB055 | Axial | Circumferential V-notch R=0.375 mm | -1 | 452.9663 | 0 | 150 | 10000 | 0 |  |  | evento ambiguo: sin grieta | https://doi.org/10.5281/zenodo.21509581 | 4 | 1809 | TRUE | FABEST: clasificacion previa no validada para inclusion | 4 | 2.656066
FAB055_2E+4 | FABEST | 42CrMo4+QT | FAB055 | Axial | Circumferential V-notch R=0.375 mm | -1 | 372.5492 | 0 | 150 | 20000 | 0 |  |  | evento ambiguo: sin grieta | https://doi.org/10.5281/zenodo.21509581 | 4.30103 | 1810 | TRUE | FABEST: clasificacion previa no validada para inclusion | 4.30103 | 2.571184
FAB055_5E+4 | FABEST | 42CrMo4+QT | FAB055 | Axial | Circumferential V-notch R=0.375 mm | -1 | 287.7236 | 0 | 150 | 50000 | 0 |  |  | evento ambiguo: sin grieta | https://doi.org/10.5281/zenodo.21509581 | 4.69897 | 1811 | TRUE | FABEST: clasificacion previa no validada para inclusion | 4.69897 | 2.458976
FAB055_1E+5 | FABEST | 42CrMo4+QT | FAB055 | Axial | Circumferential V-notch R=0.375 mm | -1 | 236.6428 | 0 | 150 | 100000 | 0 |  |  | evento ambiguo: sin grieta | https://doi.org/10.5281/zenodo.21509581 | 5 | 1812 | TRUE | FABEST: clasificacion previa no validada para inclusion | 5 | 2.374093
FAB055_2E+5 | FABEST | 42CrMo4+QT | FAB055 | Axial | Circumferential V-notch R=0.375 mm | -1 | 194.6306 | 0 | 150 | 200000 | 0 |  |  | evento ambiguo: sin grieta | https://doi.org/10.5281/zenodo.21509581 | 5.30103 | 1813 | TRUE | FABEST: clasificacion previa no validada para inclusion | 5.30103 | 2.289211
FAB055_5E+5 | FABEST | 42CrMo4+QT | FAB055 | Axial | Circumferential V-notch R=0.375 mm | -1 | 150.3153 | 0 | 150 | 500000 | 0 |  |  | evento ambiguo: sin grieta | https://doi.org/10.5281/zenodo.21509581 | 5.69897 | 1814 | TRUE | FABEST: clasificacion previa no validada para inclusion | 5.69897 | 2.177003
FAB055_1E+6 | FABEST | 42CrMo4+QT | FAB055 | Axial | Circumferential V-notch R=0.375 mm | -1 | 123.6292 | 0 | 150 | 1000000 | 0 |  |  | evento ambiguo: sin grieta | https://doi.org/10.5281/zenodo.21509581 | 6 | 1815 | TRUE | FABEST: clasificacion previa no validada para inclusion | 6 | 2.092121
FAB055_2E+6 | FABEST | 42CrMo4+QT | FAB055 | Axial | Circumferential V-notch R=0.375 mm | -1 | 101.6807 | 0 | 150 | 2000000 | 0 |  |  | evento ambiguo: sin grieta | https://doi.org/10.5281/zenodo.21509581 | 6.30103 | 1816 | TRUE | FABEST: clasificacion previa no validada para inclusion | 6.30103 | 2.007239
FAB055_5E+6 | FABEST | 42CrMo4+QT | FAB055 | Axial | Circumferential V-notch R=0.375 mm | -1 | 78.5291 | 0 | 150 | 5000000 | 0 |  |  | evento ambiguo: sin grieta | https://doi.org/10.5281/zenodo.21509581 | 6.69897 | 1817 | TRUE | FABEST: clasificacion previa no validada para inclusion | 6.69897 | 1.895031
FAB055_1E+7 | FABEST | 42CrMo4+QT | FAB055 | Axial | Circumferential V-notch R=0.375 mm | -1 | 64.58749 | 0 | 150 | 10000000 | 0 |  |  | evento ambiguo: sin grieta | https://doi.org/10.5281/zenodo.21509581 | 7 | 1818 | TRUE | FABEST: clasificacion previa no validada para inclusion | 7 | 1.810148
FAB055_2E+7 | FABEST | 42CrMo4+QT | FAB055 | Axial | Circumferential V-notch R=0.375 mm | -1 | 53.121 | 0 | 150 | 20000000 | 0 |  |  | evento ambiguo: sin grieta | https://doi.org/10.5281/zenodo.21509581 | 7.30103 | 1819 | TRUE | FABEST: clasificacion previa no validada para inclusion | 7.30103 | 1.725266
FAB055_5E+7 | FABEST | 42CrMo4+QT | FAB055 | Axial | Circumferential V-notch R=0.375 mm | -1 | 41.0259 | 0 | 150 | 50000000 | 0 |  |  | evento ambiguo: sin grieta | https://doi.org/10.5281/zenodo.21509581 | 7.69897 | 1820 | TRUE | FABEST: clasificacion previa no validada para inclusion | 7.69897 | 1.613058
FAB055_1E+8 | FABEST | 42CrMo4+QT | FAB055 | Axial | Circumferential V-notch R=0.375 mm | -1 | 33.7424 | 0 | 150 | 100000000 | 0 |  |  | evento ambiguo: sin grieta | https://doi.org/10.5281/zenodo.21509581 | 8 | 1821 | TRUE | FABEST: clasificacion previa no validada para inclusion | 8 | 1.528176
FAB055_1E+3 | FABEST | 42CrMo4+QT | FAB055 | Axial | Circumferential V-notch R=0.375 mm | -1 | 627.4838 | 0 | 150 | 1000 | 0 |  |  | evento ambiguo: sin grieta | https://doi.org/10.5281/zenodo.21509581 | 3 | 1822 | TRUE | FABEST: clasificacion previa no validada para inclusion | 3 | 2.797603
FAB055_2E+3 | FABEST | 42CrMo4+QT | FAB055 | Axial | Circumferential V-notch R=0.375 mm | -1 | 593.8245 | 0 | 150 | 2000 | 0 |  |  | evento ambiguo: sin grieta | https://doi.org/10.5281/zenodo.21509581 | 3.30103 | 1823 | TRUE | FABEST: clasificacion previa no validada para inclusion | 3.30103 | 2.773658
FAB055_5E+3 | FABEST | 42CrMo4+QT | FAB055 | Axial | Circumferential V-notch R=0.375 mm | -1 | 522.2448 | 0 | 150 | 5000 | 0 |  |  | evento ambiguo: sin grieta | https://doi.org/10.5281/zenodo.21509581 | 3.69897 | 1824 | TRUE | FABEST: clasificacion previa no validada para inclusion | 3.69897 | 2.717874
FAB055_1E+4 | FABEST | 42CrMo4+QT | FAB055 | Axial | Circumferential V-notch R=0.375 mm | -1 | 451.0387 | 0 | 150 | 10000 | 0 |  |  | evento ambiguo: sin grieta | https://doi.org/10.5281/zenodo.21509581 | 4 | 1825 | TRUE | FABEST: clasificacion previa no validada para inclusion | 4 | 2.654214
FAB055_2E+4 | FABEST | 42CrMo4+QT | FAB055 | Axial | Circumferential V-notch R=0.375 mm | -1 | 375.3705 | 0 | 150 | 20000 | 0 |  |  | evento ambiguo: sin grieta | https://doi.org/10.5281/zenodo.21509581 | 4.30103 | 1826 | TRUE | FABEST: clasificacion previa no validada para inclusion | 4.30103 | 2.57446
FAB055_5E+4 | FABEST | 42CrMo4+QT | FAB055 | Axial | Circumferential V-notch R=0.375 mm | -1 | 285.1098 | 0 | 150 | 50000 | 0 |  |  | evento ambiguo: sin grieta | https://doi.org/10.5281/zenodo.21509581 | 4.69897 | 1827 | TRUE | FABEST: clasificacion previa no validada para inclusion | 4.69897 | 2.455012
FAB055_1E+5 | FABEST | 42CrMo4+QT | FAB055 | Axial | Circumferential V-notch R=0.375 mm | -1 | 231.1326 | 0 | 150 | 100000 | 0 |  |  | evento ambiguo: sin grieta | https://doi.org/10.5281/zenodo.21509581 | 5 | 1828 | TRUE | FABEST: clasificacion previa no validada para inclusion | 5 | 2.363861
FAB055_2E+5 | FABEST | 42CrMo4+QT | FAB055 | Axial | Circumferential V-notch R=0.375 mm | -1 | 190.7988 | 0 | 150 | 200000 | 0 |  |  | evento ambiguo: sin grieta | https://doi.org/10.5281/zenodo.21509581 | 5.30103 | 1829 | TRUE | FABEST: clasificacion previa no validada para inclusion | 5.30103 | 2.280576
FAB055_5E+5 | FABEST | 42CrMo4+QT | FAB055 | Axial | Circumferential V-notch R=0.375 mm | -1 | 156.1947 | 0 | 150 | 500000 | 0 |  |  | evento ambiguo: sin grieta | https://doi.org/10.5281/zenodo.21509581 | 5.69897 | 1830 | TRUE | FABEST: clasificacion previa no validada para inclusion | 5.69897 | 2.193666
FAB055_1E+6 | FABEST | 42CrMo4+QT | FAB055 | Axial | Circumferential V-notch R=0.375 mm | -1 | 141.0446 | 0 | 150 | 1000000 | 0 |  |  | evento ambiguo: sin grieta | https://doi.org/10.5281/zenodo.21509581 | 6 | 1831 | TRUE | FABEST: clasificacion previa no validada para inclusion | 6 | 2.149357
FAB055_2E+6 | FABEST | 42CrMo4+QT | FAB055 | Axial | Circumferential V-notch R=0.375 mm | -1 | 132.298 | 0 | 150 | 2000000 | 0 |  |  | evento ambiguo: sin grieta | https://doi.org/10.5281/zenodo.21509581 | 6.30103 | 1832 | TRUE | FABEST: clasificacion previa no validada para inclusion | 6.30103 | 2.121553
FAB055_5E+6 | FABEST | 42CrMo4+QT | FAB055 | Axial | Circumferential V-notch R=0.375 mm | -1 | 126.5411 | 0 | 150 | 5000000 | 0 |  |  | evento ambiguo: sin grieta | https://doi.org/10.5281/zenodo.21509581 | 6.69897 | 1833 | TRUE | FABEST: clasificacion previa no validada para inclusion | 6.69897 | 2.102232
FAB055_1E+7 | FABEST | 42CrMo4+QT | FAB055 | Axial | Circumferential V-notch R=0.375 mm | -1 | 124.5206 | 0 | 150 | 10000000 | 0 |  |  | evento ambiguo: sin grieta | https://doi.org/10.5281/zenodo.21509581 | 7 | 1834 | TRUE | FABEST: clasificacion previa no validada para inclusion | 7 | 2.095241
FAB055_2E+7 | FABEST | 42CrMo4+QT | FAB055 | Axial | Circumferential V-notch R=0.375 mm | -1 | 123.4893 | 0 | 150 | 20000000 | 0 |  |  | evento ambiguo: sin grieta | https://doi.org/10.5281/zenodo.21509581 | 7.30103 | 1835 | TRUE | FABEST: clasificacion previa no validada para inclusion | 7.30103 | 2.091629
FAB055_5E+7 | FABEST | 42CrMo4+QT | FAB055 | Axial | Circumferential V-notch R=0.375 mm | -1 | 122.8635 | 0 | 150 | 50000000 | 0 |  |  | evento ambiguo: sin grieta | https://doi.org/10.5281/zenodo.21509581 | 7.69897 | 1836 | TRUE | FABEST: clasificacion previa no validada para inclusion | 7.69897 | 2.089423
FAB055_1E+8 | FABEST | 42CrMo4+QT | FAB055 | Axial | Circumferential V-notch R=0.375 mm | -1 | 122.6537 | 0 | 150 | 100000000 | 0 |  |  | evento ambiguo: sin grieta | https://doi.org/10.5281/zenodo.21509581 | 8 | 1837 | TRUE | FABEST: clasificacion previa no validada para inclusion | 8 | 2.088681
FAB055_1E+3 | FABEST | 42CrMo4+QT | FAB055 | Axial | Circumferential V-notch R=0.375 mm | -1 | 609.3092 | 0 | 150 | 1000 | 0 |  |  | evento ambiguo: sin grieta | https://doi.org/10.5281/zenodo.21509581 | 3 | 1838 | TRUE | FABEST: clasificacion previa no validada para inclusion | 3 | 2.784838
FAB055_2E+3 | FABEST | 42CrMo4+QT | FAB055 | Axial | Circumferential V-notch R=0.375 mm | -1 | 556.6465 | 0 | 150 | 2000 | 0 |  |  | evento ambiguo: sin grieta | https://doi.org/10.5281/zenodo.21509581 | 3.30103 | 1839 | TRUE | FABEST: clasificacion previa no validada para inclusion | 3.30103 | 2.745579
FAB055_5E+3 | FABEST | 42CrMo4+QT | FAB055 | Axial | Circumferential V-notch R=0.375 mm | -1 | 487.0302 | 0 | 150 | 5000 | 0 |  |  | evento ambiguo: sin grieta | https://doi.org/10.5281/zenodo.21509581 | 3.69897 | 1840 | TRUE | FABEST: clasificacion previa no validada para inclusion | 3.69897 | 2.687556
FAB055_1E+4 | FABEST | 42CrMo4+QT | FAB055 | Axial | Circumferential V-notch R=0.375 mm | -1 | 434.3675 | 0 | 150 | 10000 | 0 |  |  | evento ambiguo: sin grieta | https://doi.org/10.5281/zenodo.21509581 | 4 | 1841 | TRUE | FABEST: clasificacion previa no validada para inclusion | 4 | 2.637857
FAB055_2E+4 | FABEST | 42CrMo4+QT | FAB055 | Axial | Circumferential V-notch R=0.375 mm | -1 | 381.7048 | 0 | 150 | 20000 | 0 |  |  | evento ambiguo: sin grieta | https://doi.org/10.5281/zenodo.21509581 | 4.30103 | 1842 | TRUE | FABEST: clasificacion previa no validada para inclusion | 4.30103 | 2.581728
FAB055_5E+4 | FABEST | 42CrMo4+QT | FAB055 | Axial | Circumferential V-notch R=0.375 mm | -1 | 312.0884 | 0 | 150 | 50000 | 0 |  |  | evento ambiguo: sin grieta | https://doi.org/10.5281/zenodo.21509581 | 4.69897 | 1843 | TRUE | FABEST: clasificacion previa no validada para inclusion | 4.69897 | 2.494278
FAB055_1E+5 | FABEST | 42CrMo4+QT | FAB055 | Axial | Circumferential V-notch R=0.375 mm | -1 | 259.4257 | 0 | 150 | 100000 | 0 |  |  | evento ambiguo: sin grieta | https://doi.org/10.5281/zenodo.21509581 | 5 | 1844 | TRUE | FABEST: clasificacion previa no validada para inclusion | 5 | 2.414013
FAB055_2E+5 | FABEST | 42CrMo4+QT | FAB055 | Axial | Circumferential V-notch R=0.375 mm | -1 | 206.763 | 0 | 150 | 200000 | 0 |  |  | evento ambiguo: sin grieta | https://doi.org/10.5281/zenodo.21509581 | 5.30103 | 1845 | TRUE | FABEST: clasificacion previa no validada para inclusion | 5.30103 | 2.315473
FAB055_5E+5 | FABEST | 42CrMo4+QT | FAB055 | Axial | Circumferential V-notch R=0.375 mm | -1 | 137.1467 | 0 | 150 | 500000 | 0 |  |  | evento ambiguo: sin grieta | https://doi.org/10.5281/zenodo.21509581 | 5.69897 | 1846 | TRUE | FABEST: clasificacion previa no validada para inclusion | 5.69897 | 2.137185
FAB055_1E+6 | FABEST | 42CrMo4+QT | FAB055 | Axial | Circumferential V-notch R=0.375 mm | -1 | 84.48398 | 0 | 150 | 1000000 | 0 |  |  | evento ambiguo: sin grieta | https://doi.org/10.5281/zenodo.21509581 | 6 | 1847 | TRUE | FABEST: clasificacion previa no validada para inclusion | 6 | 1.926774
FAB055_2E+6 | FABEST | 42CrMo4+QT | FAB055 | Axial | Circumferential V-notch R=0.375 mm | -1 | 31.82127 | 0 | 150 | 2000000 | 0 |  |  | evento ambiguo: sin grieta | https://doi.org/10.5281/zenodo.21509581 | 6.30103 | 1848 | TRUE | FABEST: clasificacion previa no validada para inclusion | 6.30103 | 1.502718
FAB056_2B | FABEST | 42CrMo4+QT | FAB056 | Axial | Circumferential V-notch R=1.2 mm | -1 | 700 | 0 | 150 | 2272 | 1 | finished |  | geometría entallada/no homogénea | https://doi.org/10.5281/zenodo.21509581 | 3.3564083 | 1849 | TRUE | FABEST: clasificacion previa no validada para inclusion | 3.356408 | 2.845098
FAB056_10B | FABEST | 42CrMo4+QT | FAB056 | Axial | Circumferential V-notch R=1.2 mm | -1 | 650 | 0 | 150 | 3498 | 1 | finished |  | geometría entallada/no homogénea | https://doi.org/10.5281/zenodo.21509581 | 3.5438198 | 1850 | TRUE | FABEST: clasificacion previa no validada para inclusion | 3.54382 | 2.812913
FAB056_9B | FABEST | 42CrMo4+QT | FAB056 | Axial | Circumferential V-notch R=1.2 mm | -1 | 575 | 0 | 150 | 7659 | 1 | finished |  | geometría entallada/no homogénea | https://doi.org/10.5281/zenodo.21509581 | 3.8841721 | 1851 | TRUE | FABEST: clasificacion previa no validada para inclusion | 3.884172 | 2.759668
FAB056_5B | FABEST | 42CrMo4+QT | FAB056 | Axial | Circumferential V-notch R=1.2 mm | -1 | 500 | 0 | 150 | 15403 | 1 | finished |  | geometría entallada/no homogénea | https://doi.org/10.5281/zenodo.21509581 | 4.1876053 | 1852 | TRUE | FABEST: clasificacion previa no validada para inclusion | 4.187605 | 2.69897
FAB056_3 | FABEST | 42CrMo4+QT | FAB056 | Axial | Circumferential V-notch R=1.2 mm | -1 | 450 | 0 | 150 | 20201 | 1 | finished |  | geometría entallada/no homogénea | https://doi.org/10.5281/zenodo.21509581 | 4.3053729 | 1853 | TRUE | FABEST: clasificacion previa no validada para inclusion | 4.305373 | 2.653213
FAB056_4 | FABEST | 42CrMo4+QT | FAB056 | Axial | Circumferential V-notch R=1.2 mm | -1 | 400 | 0 | 150 | 44759 | 1 | finished |  | geometría entallada/no homogénea | https://doi.org/10.5281/zenodo.21509581 | 4.6508804 | 1854 | TRUE | FABEST: clasificacion previa no validada para inclusion | 4.65088 | 2.60206
FAB056_8 | FABEST | 42CrMo4+QT | FAB056 | Axial | Circumferential V-notch R=1.2 mm | -1 | 350 | 0 | 150 | 54097 | 1 | finished |  | geometría entallada/no homogénea | https://doi.org/10.5281/zenodo.21509581 | 4.7331732 | 1855 | TRUE | FABEST: clasificacion previa no validada para inclusion | 4.733173 | 2.544068
FAB056_6 | FABEST | 42CrMo4+QT | FAB056 | Axial | Circumferential V-notch R=1.2 mm | -1 | 300 | 0 | 150 | 184960 | 1 | finished |  | geometría entallada/no homogénea | https://doi.org/10.5281/zenodo.21509581 | 5.2670778 | 1856 | TRUE | FABEST: clasificacion previa no validada para inclusion | 5.267078 | 2.477121
FAB056_7 | FABEST | 42CrMo4+QT | FAB056 | Axial | Circumferential V-notch R=1.2 mm | -1 | 275 | 0 | 150 | 253722 | 1 | finished |  | geometría entallada/no homogénea | https://doi.org/10.5281/zenodo.21509581 | 5.4043581 | 1857 | TRUE | FABEST: clasificacion previa no validada para inclusion | 5.404358 | 2.439333
FAB056_1 | FABEST | 42CrMo4+QT | FAB056 | Axial | Circumferential V-notch R=1.2 mm | -1 | 275 | 0 | 150 | 374270 | 1 | finished |  | geometría entallada/no homogénea | https://doi.org/10.5281/zenodo.21509581 | 5.573185 | 1858 | TRUE | FABEST: clasificacion previa no validada para inclusion | 5.573185 | 2.439333
FAB056_9 | FABEST | 42CrMo4+QT | FAB056 | Axial | Circumferential V-notch R=1.2 mm | -1 | 250 | 0 | 150 | 11447257 | 0 | interrupted |  | geometría entallada/no homogénea | https://doi.org/10.5281/zenodo.21509581 | 7.0587014 | 1859 | TRUE | FABEST: clasificacion previa no validada para inclusion | 7.058701 | 2.39794
FAB056_5 | FABEST | 42CrMo4+QT | FAB056 | Axial | Circumferential V-notch R=1.2 mm | -1 | 250 | 0 | 150 | 11567634 | 0 | interrupted |  | geometría entallada/no homogénea | https://doi.org/10.5281/zenodo.21509581 | 7.0632445 | 1860 | TRUE | FABEST: clasificacion previa no validada para inclusion | 7.063245 | 2.39794
FAB056_10 | FABEST | 42CrMo4+QT | FAB056 | Axial | Circumferential V-notch R=1.2 mm | -1 | 262.5 | 0 | 150 | 50102264 | 0 | interrupted |  | geometría entallada/no homogénea | https://doi.org/10.5281/zenodo.21509581 | 7.6998574 | 1861 | TRUE | FABEST: clasificacion previa no validada para inclusion | 7.699857 | 2.419129
FAB056_2 | FABEST | 42CrMo4+QT | FAB056 | Axial | Circumferential V-notch R=1.2 mm | -1 | 262.5 | 0 | 150 | 64767620 | 0 | interrupted |  | geometría entallada/no homogénea | https://doi.org/10.5281/zenodo.21509581 | 7.8113579 | 1862 | TRUE | FABEST: clasificacion previa no validada para inclusion | 7.811358 | 2.419129
FAB056_1E+3 | FABEST | 42CrMo4+QT | FAB056 | Axial | Circumferential V-notch R=1.2 mm | -1 | 833.3711 | 0 | 150 | 1000 | 0 |  |  | evento ambiguo: sin grieta | https://doi.org/10.5281/zenodo.21509581 | 3 | 1863 | TRUE | FABEST: clasificacion previa no validada para inclusion | 3 | 2.920838
FAB056_2E+3 | FABEST | 42CrMo4+QT | FAB056 | Axial | Circumferential V-notch R=1.2 mm | -1 | 726.998 | 0 | 150 | 2000 | 0 |  |  | evento ambiguo: sin grieta | https://doi.org/10.5281/zenodo.21509581 | 3.30103 | 1864 | TRUE | FABEST: clasificacion previa no validada para inclusion | 3.30103 | 2.861533
FAB056_5E+3 | FABEST | 42CrMo4+QT | FAB056 | Axial | Circumferential V-notch R=1.2 mm | -1 | 606.9263 | 0 | 150 | 5000 | 0 |  |  | evento ambiguo: sin grieta | https://doi.org/10.5281/zenodo.21509581 | 3.69897 | 1865 | TRUE | FABEST: clasificacion previa no validada para inclusion | 3.69897 | 2.783136
FAB056_1E+4 | FABEST | 42CrMo4+QT | FAB056 | Axial | Circumferential V-notch R=1.2 mm | -1 | 529.457 | 0 | 150 | 10000 | 0 |  |  | evento ambiguo: sin grieta | https://doi.org/10.5281/zenodo.21509581 | 4 | 1866 | TRUE | FABEST: clasificacion previa no validada para inclusion | 4 | 2.723831
FAB056_2E+4 | FABEST | 42CrMo4+QT | FAB056 | Axial | Circumferential V-notch R=1.2 mm | -1 | 461.8761 | 0 | 150 | 20000 | 0 |  |  | evento ambiguo: sin grieta | https://doi.org/10.5281/zenodo.21509581 | 4.30103 | 1867 | TRUE | FABEST: clasificacion previa no validada para inclusion | 4.30103 | 2.664525
FAB056_5E+4 | FABEST | 42CrMo4+QT | FAB056 | Axial | Circumferential V-notch R=1.2 mm | -1 | 385.5921 | 0 | 150 | 50000 | 0 |  |  | evento ambiguo: sin grieta | https://doi.org/10.5281/zenodo.21509581 | 4.69897 | 1868 | TRUE | FABEST: clasificacion previa no validada para inclusion | 4.69897 | 2.586128
FAB056_1E+5 | FABEST | 42CrMo4+QT | FAB056 | Axial | Circumferential V-notch R=1.2 mm | -1 | 336.3744 | 0 | 150 | 100000 | 0 |  |  | evento ambiguo: sin grieta | https://doi.org/10.5281/zenodo.21509581 | 5 | 1869 | TRUE | FABEST: clasificacion previa no validada para inclusion | 5 | 2.526823
FAB056_2E+5 | FABEST | 42CrMo4+QT | FAB056 | Axial | Circumferential V-notch R=1.2 mm | -1 | 293.4389 | 0 | 150 | 200000 | 0 |  |  | evento ambiguo: sin grieta | https://doi.org/10.5281/zenodo.21509581 | 5.30103 | 1870 | TRUE | FABEST: clasificacion previa no validada para inclusion | 5.30103 | 2.467518
FAB056_5E+5 | FABEST | 42CrMo4+QT | FAB056 | Axial | Circumferential V-notch R=1.2 mm | -1 | 244.9742 | 0 | 150 | 500000 | 0 |  |  | evento ambiguo: sin grieta | https://doi.org/10.5281/zenodo.21509581 | 5.69897 | 1871 | TRUE | FABEST: clasificacion previa no validada para inclusion | 5.69897 | 2.38912
FAB056_1E+6 | FABEST | 42CrMo4+QT | FAB056 | Axial | Circumferential V-notch R=1.2 mm | -1 | 213.7052 | 0 | 150 | 1000000 | 0 |  |  | evento ambiguo: sin grieta | https://doi.org/10.5281/zenodo.21509581 | 6 | 1872 | TRUE | FABEST: clasificacion previa no validada para inclusion | 6 | 2.329815
FAB056_2E+6 | FABEST | 42CrMo4+QT | FAB056 | Axial | Circumferential V-notch R=1.2 mm | -1 | 186.4275 | 0 | 150 | 2000000 | 0 |  |  | evento ambiguo: sin grieta | https://doi.org/10.5281/zenodo.21509581 | 6.30103 | 1873 | TRUE | FABEST: clasificacion previa no validada para inclusion | 6.30103 | 2.27051
FAB056_5E+6 | FABEST | 42CrMo4+QT | FAB056 | Axial | Circumferential V-notch R=1.2 mm | -1 | 155.6369 | 0 | 150 | 5000000 | 0 |  |  | evento ambiguo: sin grieta | https://doi.org/10.5281/zenodo.21509581 | 6.69897 | 1874 | TRUE | FABEST: clasificacion previa no validada para inclusion | 6.69897 | 2.192113
FAB056_1E+7 | FABEST | 42CrMo4+QT | FAB056 | Axial | Circumferential V-notch R=1.2 mm | -1 | 135.7711 | 0 | 150 | 10000000 | 0 |  |  | evento ambiguo: sin grieta | https://doi.org/10.5281/zenodo.21509581 | 7 | 1875 | TRUE | FABEST: clasificacion previa no validada para inclusion | 7 | 2.132807
FAB056_2E+7 | FABEST | 42CrMo4+QT | FAB056 | Axial | Circumferential V-notch R=1.2 mm | -1 | 118.441 | 0 | 150 | 20000000 | 0 |  |  | evento ambiguo: sin grieta | https://doi.org/10.5281/zenodo.21509581 | 7.30103 | 1876 | TRUE | FABEST: clasificacion previa no validada para inclusion | 7.30103 | 2.073502
FAB056_5E+7 | FABEST | 42CrMo4+QT | FAB056 | Axial | Circumferential V-notch R=1.2 mm | -1 | 98.87919 | 0 | 150 | 50000000 | 0 |  |  | evento ambiguo: sin grieta | https://doi.org/10.5281/zenodo.21509581 | 7.69897 | 1877 | TRUE | FABEST: clasificacion previa no validada para inclusion | 7.69897 | 1.995105
FAB056_1E+8 | FABEST | 42CrMo4+QT | FAB056 | Axial | Circumferential V-notch R=1.2 mm | -1 | 86.25805 | 0 | 150 | 100000000 | 0 |  |  | evento ambiguo: sin grieta | https://doi.org/10.5281/zenodo.21509581 | 8 | 1878 | TRUE | FABEST: clasificacion previa no validada para inclusion | 8 | 1.9358
FAB056_1E+3 | FABEST | 42CrMo4+QT | FAB056 | Axial | Circumferential V-notch R=1.2 mm | -1 | 739.718 | 0 | 150 | 1000 | 0 |  |  | evento ambiguo: sin grieta | https://doi.org/10.5281/zenodo.21509581 | 3 | 1879 | TRUE | FABEST: clasificacion previa no validada para inclusion | 3 | 2.869066
FAB056_2E+3 | FABEST | 42CrMo4+QT | FAB056 | Axial | Circumferential V-notch R=1.2 mm | -1 | 702.8301 | 0 | 150 | 2000 | 0 |  |  | evento ambiguo: sin grieta | https://doi.org/10.5281/zenodo.21509581 | 3.30103 | 1880 | TRUE | FABEST: clasificacion previa no validada para inclusion | 3.30103 | 2.84685
FAB056_5E+3 | FABEST | 42CrMo4+QT | FAB056 | Axial | Circumferential V-notch R=1.2 mm | -1 | 623.1155 | 0 | 150 | 5000 | 0 |  |  | evento ambiguo: sin grieta | https://doi.org/10.5281/zenodo.21509581 | 3.69897 | 1881 | TRUE | FABEST: clasificacion previa no validada para inclusion | 3.69897 | 2.794569
FAB056_1E+4 | FABEST | 42CrMo4+QT | FAB056 | Axial | Circumferential V-notch R=1.2 mm | -1 | 543.4597 | 0 | 150 | 10000 | 0 |  |  | evento ambiguo: sin grieta | https://doi.org/10.5281/zenodo.21509581 | 4 | 1882 | TRUE | FABEST: clasificacion previa no validada para inclusion | 4 | 2.735167
FAB056_2E+4 | FABEST | 42CrMo4+QT | FAB056 | Axial | Circumferential V-notch R=1.2 mm | -1 | 460.8405 | 0 | 150 | 20000 | 0 |  |  | evento ambiguo: sin grieta | https://doi.org/10.5281/zenodo.21509581 | 4.30103 | 1883 | TRUE | FABEST: clasificacion previa no validada para inclusion | 4.30103 | 2.663551
FAB056_5E+4 | FABEST | 42CrMo4+QT | FAB056 | Axial | Circumferential V-notch R=1.2 mm | -1 | 370.0896 | 0 | 150 | 50000 | 0 |  |  | evento ambiguo: sin grieta | https://doi.org/10.5281/zenodo.21509581 | 4.69897 | 1884 | TRUE | FABEST: clasificacion previa no validada para inclusion | 4.69897 | 2.568307
FAB056_1E+5 | FABEST | 42CrMo4+QT | FAB056 | Axial | Circumferential V-notch R=1.2 mm | -1 | 323.3376 | 0 | 150 | 100000 | 0 |  |  | evento ambiguo: sin grieta | https://doi.org/10.5281/zenodo.21509581 | 5 | 1885 | TRUE | FABEST: clasificacion previa no validada para inclusion | 5 | 2.509656
FAB056_2E+5 | FABEST | 42CrMo4+QT | FAB056 | Axial | Circumferential V-notch R=1.2 mm | -1 | 293.92 | 0 | 150 | 200000 | 0 |  |  | evento ambiguo: sin grieta | https://doi.org/10.5281/zenodo.21509581 | 5.30103 | 1886 | TRUE | FABEST: clasificacion previa no validada para inclusion | 5.30103 | 2.468229
FAB056_5E+5 | FABEST | 42CrMo4+QT | FAB056 | Axial | Circumferential V-notch R=1.2 mm | -1 | 273.3843 | 0 | 150 | 500000 | 0 |  |  | evento ambiguo: sin grieta | https://doi.org/10.5281/zenodo.21509581 | 5.69897 | 1887 | TRUE | FABEST: clasificacion previa no validada para inclusion | 5.69897 | 2.436774
FAB056_1E+6 | FABEST | 42CrMo4+QT | FAB056 | Axial | Circumferential V-notch R=1.2 mm | -1 | 265.9219 | 0 | 150 | 1000000 | 0 |  |  | evento ambiguo: sin grieta | https://doi.org/10.5281/zenodo.21509581 | 6 | 1888 | TRUE | FABEST: clasificacion previa no validada para inclusion | 6 | 2.424754
FAB056_2E+6 | FABEST | 42CrMo4+QT | FAB056 | Axial | Circumferential V-notch R=1.2 mm | -1 | 262.0572 | 0 | 150 | 2000000 | 0 |  |  | evento ambiguo: sin grieta | https://doi.org/10.5281/zenodo.21509581 | 6.30103 | 1889 | TRUE | FABEST: clasificacion previa no validada para inclusion | 6.30103 | 2.418396
FAB056_5E+6 | FABEST | 42CrMo4+QT | FAB056 | Axial | Circumferential V-notch R=1.2 mm | -1 | 259.6928 | 0 | 150 | 5000000 | 0 |  |  | evento ambiguo: sin grieta | https://doi.org/10.5281/zenodo.21509581 | 6.69897 | 1890 | TRUE | FABEST: clasificacion previa no validada para inclusion | 6.69897 | 2.41446
FAB056_1E+7 | FABEST | 42CrMo4+QT | FAB056 | Axial | Circumferential V-notch R=1.2 mm | -1 | 258.8968 | 0 | 150 | 10000000 | 0 |  |  | evento ambiguo: sin grieta | https://doi.org/10.5281/zenodo.21509581 | 7 | 1891 | TRUE | FABEST: clasificacion previa no validada para inclusion | 7 | 2.413127
FAB056_2E+7 | FABEST | 42CrMo4+QT | FAB056 | Axial | Circumferential V-notch R=1.2 mm | -1 | 258.4974 | 0 | 150 | 20000000 | 0 |  |  | evento ambiguo: sin grieta | https://doi.org/10.5281/zenodo.21509581 | 7.30103 | 1892 | TRUE | FABEST: clasificacion previa no validada para inclusion | 7.30103 | 2.412456
FAB056_5E+7 | FABEST | 42CrMo4+QT | FAB056 | Axial | Circumferential V-notch R=1.2 mm | -1 | 258.2572 | 0 | 150 | 50000000 | 0 |  |  | evento ambiguo: sin grieta | https://doi.org/10.5281/zenodo.21509581 | 7.69897 | 1893 | TRUE | FABEST: clasificacion previa no validada para inclusion | 7.69897 | 2.412052
FAB056_1E+8 | FABEST | 42CrMo4+QT | FAB056 | Axial | Circumferential V-notch R=1.2 mm | -1 | 258.1771 | 0 | 150 | 100000000 | 0 |  |  | evento ambiguo: sin grieta | https://doi.org/10.5281/zenodo.21509581 | 8 | 1894 | TRUE | FABEST: clasificacion previa no validada para inclusion | 8 | 2.411918
FAB056_1E+3 | FABEST | 42CrMo4+QT | FAB056 | Axial | Circumferential V-notch R=1.2 mm | -1 | 751.8258 | 0 | 150 | 1000 | 0 |  |  | evento ambiguo: sin grieta | https://doi.org/10.5281/zenodo.21509581 | 3 | 1895 | TRUE | FABEST: clasificacion previa no validada para inclusion | 3 | 2.876117
FAB056_2E+3 | FABEST | 42CrMo4+QT | FAB056 | Axial | Circumferential V-notch R=1.2 mm | -1 | 690.3667 | 0 | 150 | 2000 | 0 |  |  | evento ambiguo: sin grieta | https://doi.org/10.5281/zenodo.21509581 | 3.30103 | 1896 | TRUE | FABEST: clasificacion previa no validada para inclusion | 3.30103 | 2.83908
FAB056_5E+3 | FABEST | 42CrMo4+QT | FAB056 | Axial | Circumferential V-notch R=1.2 mm | -1 | 609.1223 | 0 | 150 | 5000 | 0 |  |  | evento ambiguo: sin grieta | https://doi.org/10.5281/zenodo.21509581 | 3.69897 | 1897 | TRUE | FABEST: clasificacion previa no validada para inclusion | 3.69897 | 2.784704
FAB056_1E+4 | FABEST | 42CrMo4+QT | FAB056 | Axial | Circumferential V-notch R=1.2 mm | -1 | 547.6632 | 0 | 150 | 10000 | 0 |  |  | evento ambiguo: sin grieta | https://doi.org/10.5281/zenodo.21509581 | 4 | 1898 | TRUE | FABEST: clasificacion previa no validada para inclusion | 4 | 2.738514
FAB056_2E+4 | FABEST | 42CrMo4+QT | FAB056 | Axial | Circumferential V-notch R=1.2 mm | -1 | 486.2042 | 0 | 150 | 20000 | 0 |  |  | evento ambiguo: sin grieta | https://doi.org/10.5281/zenodo.21509581 | 4.30103 | 1899 | TRUE | FABEST: clasificacion previa no validada para inclusion | 4.30103 | 2.686819
FAB056_5E+4 | FABEST | 42CrMo4+QT | FAB056 | Axial | Circumferential V-notch R=1.2 mm | -1 | 404.9597 | 0 | 150 | 50000 | 0 |  |  | evento ambiguo: sin grieta | https://doi.org/10.5281/zenodo.21509581 | 4.69897 | 1900 | TRUE | FABEST: clasificacion previa no validada para inclusion | 4.69897 | 2.607412
FAB056_1E+5 | FABEST | 42CrMo4+QT | FAB056 | Axial | Circumferential V-notch R=1.2 mm | -1 | 343.5007 | 0 | 150 | 100000 | 0 |  |  | evento ambiguo: sin grieta | https://doi.org/10.5281/zenodo.21509581 | 5 | 1901 | TRUE | FABEST: clasificacion previa no validada para inclusion | 5 | 2.535928
FAB056_2E+5 | FABEST | 42CrMo4+QT | FAB056 | Axial | Circumferential V-notch R=1.2 mm | -1 | 282.0416 | 0 | 150 | 200000 | 0 |  |  | evento ambiguo: sin grieta | https://doi.org/10.5281/zenodo.21509581 | 5.30103 | 1902 | TRUE | FABEST: clasificacion previa no validada para inclusion | 5.30103 | 2.450313
FAB056_5E+5 | FABEST | 42CrMo4+QT | FAB056 | Axial | Circumferential V-notch R=1.2 mm | -1 | 200.7972 | 0 | 150 | 500000 | 0 |  |  | evento ambiguo: sin grieta | https://doi.org/10.5281/zenodo.21509581 | 5.69897 | 1903 | TRUE | FABEST: clasificacion previa no validada para inclusion | 5.69897 | 2.302758
FAB056_1E+6 | FABEST | 42CrMo4+QT | FAB056 | Axial | Circumferential V-notch R=1.2 mm | -1 | 139.3381 | 0 | 150 | 1000000 | 0 |  |  | evento ambiguo: sin grieta | https://doi.org/10.5281/zenodo.21509581 | 6 | 1904 | TRUE | FABEST: clasificacion previa no validada para inclusion | 6 | 2.14407
FAB056_2E+6 | FABEST | 42CrMo4+QT | FAB056 | Axial | Circumferential V-notch R=1.2 mm | -1 | 77.87905 | 0 | 150 | 2000000 | 0 |  |  | evento ambiguo: sin grieta | https://doi.org/10.5281/zenodo.21509581 | 6.30103 | 1905 | TRUE | FABEST: clasificacion previa no validada para inclusion | 6.30103 | 1.891421
FAB060_A37-02B | FABEST | 42CrMo4+QT | FAB060 | Axial | Unnotched hourglass hollow | -1 | 800 | 0 | 10 | 11893 | 1 | finished |  | INCLUIR | https://doi.org/10.5281/zenodo.21509581 | 4.0752914 | 1906 | TRUE | Evento ambiguo; revisar fuente FABEST | 4.075291 | 2.90309
FAB060_A37-10B | FABEST | 42CrMo4+QT | FAB060 | Axial | Unnotched hourglass hollow | -1 | 750 | 0 | 10 | 24023 | 1 | finished |  | INCLUIR | https://doi.org/10.5281/zenodo.21509581 | 4.3806272 | 1907 | TRUE | Evento ambiguo; revisar fuente FABEST | 4.380627 | 2.875061
FAB060_A37-08 | FABEST | 42CrMo4+QT | FAB060 | Axial | Unnotched hourglass hollow | -1 | 700 | 0 | 20 | 29508 | 1 | finished |  | INCLUIR | https://doi.org/10.5281/zenodo.21509581 | 4.4699398 | 1908 | TRUE | Evento ambiguo; revisar fuente FABEST | 4.46994 | 2.845098
FAB060_A37-09 | FABEST | 42CrMo4+QT | FAB060 | Axial | Unnotched hourglass hollow | -1 | 680 | 0 | 20 | 72234 | 1 | finished |  | INCLUIR | https://doi.org/10.5281/zenodo.21509581 | 4.8587417 | 1909 | TRUE | Evento ambiguo; revisar fuente FABEST | 4.858742 | 2.832509
FAB060_A37-01 | FABEST | 42CrMo4+QT | FAB060 | Axial | Unnotched hourglass hollow | -1 | 650 | 0 | 20 | 79684 | 1 | finished |  | INCLUIR | https://doi.org/10.5281/zenodo.21509581 | 4.9013711 | 1910 | TRUE | Evento ambiguo; revisar fuente FABEST | 4.901371 | 2.812913
FAB060_A37-04 | FABEST | 42CrMo4+QT | FAB060 | Axial | Unnotched hourglass hollow | -1 | 630 | 0 | 30 | 117765 | 1 | finished |  | INCLUIR | https://doi.org/10.5281/zenodo.21509581 | 5.0710162 | 1911 | TRUE | Evento ambiguo; revisar fuente FABEST | 5.071016 | 2.799341
FAB060_A37-05 | FABEST | 42CrMo4+QT | FAB060 | Axial | Unnotched hourglass hollow | -1 | 620 | 0 | 31 | 123052 | 1 | finished |  | INCLUIR | https://doi.org/10.5281/zenodo.21509581 | 5.0900887 | 1912 | TRUE | Evento ambiguo; revisar fuente FABEST | 5.090089 | 2.792392
FAB060_A37-03 | FABEST | 42CrMo4+QT | FAB060 | Axial | Unnotched hourglass hollow | -1 | 640 | 0 | 20 | 128799 | 1 | finished |  | INCLUIR | https://doi.org/10.5281/zenodo.21509581 | 5.1099125 | 1913 | TRUE | Evento ambiguo; revisar fuente FABEST | 5.109912 | 2.80618
FAB060_A37-07 | FABEST | 42CrMo4+QT | FAB060 | Axial | Unnotched hourglass hollow | -1 | 660 | 0 | 20 | 134001 | 1 | finished |  | INCLUIR | https://doi.org/10.5281/zenodo.21509581 | 5.127108 | 1914 | TRUE | Evento ambiguo; revisar fuente FABEST | 5.127108 | 2.819544
FAB060_A37-06 | FABEST | 42CrMo4+QT | FAB060 | Axial | Unnotched hourglass hollow | -1 | 610 | 0 | 31 | 195976 | 1 | finished |  | INCLUIR | https://doi.org/10.5281/zenodo.21509581 | 5.2922029 | 1915 | TRUE | Evento ambiguo; revisar fuente FABEST | 5.292203 | 2.78533
FAB060_A37-10 | FABEST | 42CrMo4+QT | FAB060 | Axial | Unnotched hourglass hollow | -1 | 600 | 0 | 39 | 2634775 | 0 | interrupted |  | INCLUIR | https://doi.org/10.5281/zenodo.21509581 | 6.4207435 | 1916 | TRUE | SELECCION_PRELIMINAR | 6.420744 | 2.778151
FAB060_A37-02 | FABEST | 42CrMo4+QT | FAB060 | Axial | Unnotched hourglass hollow | -1 | 600 | 0 | 38 | 13149279 | 0 | interrupted |  | INCLUIR | https://doi.org/10.5281/zenodo.21509581 | 7.1189019 | 1917 | TRUE | SELECCION_PRELIMINAR | 7.118902 | 2.778151
FAB060_1E+3 | FABEST | 42CrMo4+QT | FAB060 | Axial | Unnotched hourglass hollow | -1 | 1022.325 | 0 | 25 | 1000 | 0 |  |  | evento ambiguo: sin grieta | https://doi.org/10.5281/zenodo.21509581 | 3 | 1918 | TRUE | FABEST: clasificacion previa no validada para inclusion | 3 | 3.009589
FAB060_2E+3 | FABEST | 42CrMo4+QT | FAB060 | Axial | Unnotched hourglass hollow | -1 | 954.3378 | 0 | 25 | 2000 | 0 |  |  | evento ambiguo: sin grieta | https://doi.org/10.5281/zenodo.21509581 | 3.30103 | 1919 | TRUE | FABEST: clasificacion previa no validada para inclusion | 3.30103 | 2.979702
FAB060_5E+3 | FABEST | 42CrMo4+QT | FAB060 | Axial | Unnotched hourglass hollow | -1 | 871.3526 | 0 | 25 | 5000 | 0 |  |  | evento ambiguo: sin grieta | https://doi.org/10.5281/zenodo.21509581 | 3.69897 | 1920 | TRUE | FABEST: clasificacion previa no validada para inclusion | 3.69897 | 2.940194
FAB060_1E+4 | FABEST | 42CrMo4+QT | FAB060 | Axial | Unnotched hourglass hollow | -1 | 813.4056 | 0 | 25 | 10000 | 0 |  |  | evento ambiguo: sin grieta | https://doi.org/10.5281/zenodo.21509581 | 4 | 1921 | TRUE | FABEST: clasificacion previa no validada para inclusion | 4 | 2.910307
FAB060_2E+4 | FABEST | 42CrMo4+QT | FAB060 | Axial | Unnotched hourglass hollow | -1 | 759.3121 | 0 | 25 | 20000 | 0 |  |  | evento ambiguo: sin grieta | https://doi.org/10.5281/zenodo.21509581 | 4.30103 | 1922 | TRUE | FABEST: clasificacion previa no validada para inclusion | 4.30103 | 2.88042
FAB060_5E+4 | FABEST | 42CrMo4+QT | FAB060 | Axial | Unnotched hourglass hollow | -1 | 693.2856 | 0 | 25 | 50000 | 0 |  |  | evento ambiguo: sin grieta | https://doi.org/10.5281/zenodo.21509581 | 4.69897 | 1923 | TRUE | FABEST: clasificacion previa no validada para inclusion | 4.69897 | 2.840912
FAB060_1E+5 | FABEST | 42CrMo4+QT | FAB060 | Axial | Unnotched hourglass hollow | -1 | 647.1804 | 0 | 25 | 100000 | 0 |  |  | evento ambiguo: sin grieta | https://doi.org/10.5281/zenodo.21509581 | 5 | 1924 | TRUE | FABEST: clasificacion previa no validada para inclusion | 5 | 2.811025
FAB060_2E+5 | FABEST | 42CrMo4+QT | FAB060 | Axial | Unnotched hourglass hollow | -1 | 604.1414 | 0 | 25 | 200000 | 0 |  |  | evento ambiguo: sin grieta | https://doi.org/10.5281/zenodo.21509581 | 5.30103 | 1925 | TRUE | FABEST: clasificacion previa no validada para inclusion | 5.30103 | 2.781139
FAB060_5E+5 | FABEST | 42CrMo4+QT | FAB060 | Axial | Unnotched hourglass hollow | -1 | 551.6078 | 0 | 25 | 500000 | 0 |  |  | evento ambiguo: sin grieta | https://doi.org/10.5281/zenodo.21509581 | 5.69897 | 1926 | TRUE | FABEST: clasificacion previa no validada para inclusion | 5.69897 | 2.74163
FAB060_1E+6 | FABEST | 42CrMo4+QT | FAB060 | Axial | Unnotched hourglass hollow | -1 | 514.9246 | 0 | 25 | 1000000 | 0 |  |  | evento ambiguo: sin grieta | https://doi.org/10.5281/zenodo.21509581 | 6 | 1927 | TRUE | FABEST: clasificacion previa no validada para inclusion | 6 | 2.711744
FAB060_2E+6 | FABEST | 42CrMo4+QT | FAB060 | Axial | Unnotched hourglass hollow | -1 | 480.6808 | 0 | 25 | 2000000 | 0 |  |  | evento ambiguo: sin grieta | https://doi.org/10.5281/zenodo.21509581 | 6.30103 | 1928 | TRUE | FABEST: clasificacion previa no validada para inclusion | 6.30103 | 2.681857
FAB060_5E+6 | FABEST | 42CrMo4+QT | FAB060 | Axial | Unnotched hourglass hollow | -1 | 438.8829 | 0 | 25 | 5000000 | 0 |  |  | evento ambiguo: sin grieta | https://doi.org/10.5281/zenodo.21509581 | 6.69897 | 1929 | TRUE | FABEST: clasificacion previa no validada para inclusion | 6.69897 | 2.642349
FAB060_1E+7 | FABEST | 42CrMo4+QT | FAB060 | Axial | Unnotched hourglass hollow | -1 | 409.6961 | 0 | 25 | 10000000 | 0 |  |  | evento ambiguo: sin grieta | https://doi.org/10.5281/zenodo.21509581 | 7 | 1930 | TRUE | FABEST: clasificacion previa no validada para inclusion | 7 | 2.612462
FAB060_2E+7 | FABEST | 42CrMo4+QT | FAB060 | Axial | Unnotched hourglass hollow | -1 | 382.4503 | 0 | 25 | 20000000 | 0 |  |  | evento ambiguo: sin grieta | https://doi.org/10.5281/zenodo.21509581 | 7.30103 | 1931 | TRUE | FABEST: clasificacion previa no validada para inclusion | 7.30103 | 2.582575
FAB060_5E+7 | FABEST | 42CrMo4+QT | FAB060 | Axial | Unnotched hourglass hollow | -1 | 349.1941 | 0 | 25 | 50000000 | 0 |  |  | evento ambiguo: sin grieta | https://doi.org/10.5281/zenodo.21509581 | 7.69897 | 1932 | TRUE | FABEST: clasificacion previa no validada para inclusion | 7.69897 | 2.543067
FAB060_1E+8 | FABEST | 42CrMo4+QT | FAB060 | Axial | Unnotched hourglass hollow | -1 | 325.9718 | 0 | 25 | 100000000 | 0 |  |  | evento ambiguo: sin grieta | https://doi.org/10.5281/zenodo.21509581 | 8 | 1933 | TRUE | FABEST: clasificacion previa no validada para inclusion | 8 | 2.51318
FAB060_1E+3 | FABEST | 42CrMo4+QT | FAB060 | Axial | Unnotched hourglass hollow | -1 | 1016.98 | 0 | 25 | 1000 | 0 |  |  | evento ambiguo: sin grieta | https://doi.org/10.5281/zenodo.21509581 | 3 | 1934 | TRUE | FABEST: clasificacion previa no validada para inclusion | 3 | 3.007313
FAB060_2E+3 | FABEST | 42CrMo4+QT | FAB060 | Axial | Unnotched hourglass hollow | -1 | 971.7639 | 0 | 25 | 2000 | 0 |  |  | evento ambiguo: sin grieta | https://doi.org/10.5281/zenodo.21509581 | 3.30103 | 1935 | TRUE | FABEST: clasificacion previa no validada para inclusion | 3.30103 | 2.987561
FAB060_5E+3 | FABEST | 42CrMo4+QT | FAB060 | Axial | Unnotched hourglass hollow | -1 | 889.1803 | 0 | 25 | 5000 | 0 |  |  | evento ambiguo: sin grieta | https://doi.org/10.5281/zenodo.21509581 | 3.69897 | 1936 | TRUE | FABEST: clasificacion previa no validada para inclusion | 3.69897 | 2.94899
FAB060_1E+4 | FABEST | 42CrMo4+QT | FAB060 | Axial | Unnotched hourglass hollow | -1 | 818.53 | 0 | 25 | 10000 | 0 |  |  | evento ambiguo: sin grieta | https://doi.org/10.5281/zenodo.21509581 | 4 | 1937 | TRUE | FABEST: clasificacion previa no validada para inclusion | 4 | 2.913035
FAB060_2E+4 | FABEST | 42CrMo4+QT | FAB060 | Axial | Unnotched hourglass hollow | -1 | 751.6197 | 0 | 25 | 20000 | 0 |  |  | evento ambiguo: sin grieta | https://doi.org/10.5281/zenodo.21509581 | 4.30103 | 1938 | TRUE | FABEST: clasificacion previa no validada para inclusion | 4.30103 | 2.875998
FAB060_5E+4 | FABEST | 42CrMo4+QT | FAB060 | Axial | Unnotched hourglass hollow | -1 | 681.4134 | 0 | 25 | 50000 | 0 |  |  | evento ambiguo: sin grieta | https://doi.org/10.5281/zenodo.21509581 | 4.69897 | 1939 | TRUE | FABEST: clasificacion previa no validada para inclusion | 4.69897 | 2.833411
FAB060_1E+5 | FABEST | 42CrMo4+QT | FAB060 | Axial | Unnotched hourglass hollow | -1 | 645.6874 | 0 | 25 | 100000 | 0 |  |  | evento ambiguo: sin grieta | https://doi.org/10.5281/zenodo.21509581 | 5 | 1940 | TRUE | FABEST: clasificacion previa no validada para inclusion | 5 | 2.810022
FAB060_2E+5 | FABEST | 42CrMo4+QT | FAB060 | Axial | Unnotched hourglass hollow | -1 | 623.2445 | 0 | 25 | 200000 | 0 |  |  | evento ambiguo: sin grieta | https://doi.org/10.5281/zenodo.21509581 | 5.30103 | 1941 | TRUE | FABEST: clasificacion previa no validada para inclusion | 5.30103 | 2.794658
FAB060_5E+5 | FABEST | 42CrMo4+QT | FAB060 | Axial | Unnotched hourglass hollow | -1 | 607.5986 | 0 | 25 | 500000 | 0 |  |  | evento ambiguo: sin grieta | https://doi.org/10.5281/zenodo.21509581 | 5.69897 | 1942 | TRUE | FABEST: clasificacion previa no validada para inclusion | 5.69897 | 2.783617
FAB060_1E+6 | FABEST | 42CrMo4+QT | FAB060 | Axial | Unnotched hourglass hollow | -1 | 601.9216 | 0 | 25 | 1000000 | 0 |  |  | evento ambiguo: sin grieta | https://doi.org/10.5281/zenodo.21509581 | 6 | 1943 | TRUE | FABEST: clasificacion previa no validada para inclusion | 6 | 2.77954
FAB060_2E+6 | FABEST | 42CrMo4+QT | FAB060 | Axial | Unnotched hourglass hollow | -1 | 598.984 | 0 | 25 | 2000000 | 0 |  |  | evento ambiguo: sin grieta | https://doi.org/10.5281/zenodo.21509581 | 6.30103 | 1944 | TRUE | FABEST: clasificacion previa no validada para inclusion | 6.30103 | 2.777415
FAB060_5E+6 | FABEST | 42CrMo4+QT | FAB060 | Axial | Unnotched hourglass hollow | -1 | 597.1879 | 0 | 25 | 5000000 | 0 |  |  | evento ambiguo: sin grieta | https://doi.org/10.5281/zenodo.21509581 | 6.69897 | 1945 | TRUE | FABEST: clasificacion previa no validada para inclusion | 6.69897 | 2.776111
FAB060_1E+7 | FABEST | 42CrMo4+QT | FAB060 | Axial | Unnotched hourglass hollow | -1 | 596.5834 | 0 | 25 | 10000000 | 0 |  |  | evento ambiguo: sin grieta | https://doi.org/10.5281/zenodo.21509581 | 7 | 1946 | TRUE | FABEST: clasificacion previa no validada para inclusion | 7 | 2.775671
FAB060_2E+7 | FABEST | 42CrMo4+QT | FAB060 | Axial | Unnotched hourglass hollow | -1 | 596.28 | 0 | 25 | 20000000 | 0 |  |  | evento ambiguo: sin grieta | https://doi.org/10.5281/zenodo.21509581 | 7.30103 | 1947 | TRUE | FABEST: clasificacion previa no validada para inclusion | 7.30103 | 2.77545
FAB060_5E+7 | FABEST | 42CrMo4+QT | FAB060 | Axial | Unnotched hourglass hollow | -1 | 596.0977 | 0 | 25 | 50000000 | 0 |  |  | evento ambiguo: sin grieta | https://doi.org/10.5281/zenodo.21509581 | 7.69897 | 1948 | TRUE | FABEST: clasificacion previa no validada para inclusion | 7.69897 | 2.775317
FAB060_1E+8 | FABEST | 42CrMo4+QT | FAB060 | Axial | Unnotched hourglass hollow | -1 | 596.0368 | 0 | 25 | 100000000 | 0 |  |  | evento ambiguo: sin grieta | https://doi.org/10.5281/zenodo.21509581 | 8 | 1949 | TRUE | FABEST: clasificacion previa no validada para inclusion | 8 | 2.775273
FAB060_1E+3 | FABEST | 42CrMo4+QT | FAB060 | Axial | Unnotched hourglass hollow | -1 | 967.5903 | 0 | 25 | 1000 | 0 |  |  | evento ambiguo: sin grieta | https://doi.org/10.5281/zenodo.21509581 | 3 | 1950 | TRUE | FABEST: clasificacion previa no validada para inclusion | 3 | 2.985691
FAB060_2E+3 | FABEST | 42CrMo4+QT | FAB060 | Axial | Unnotched hourglass hollow | -1 | 919.496 | 0 | 25 | 2000 | 0 |  |  | evento ambiguo: sin grieta | https://doi.org/10.5281/zenodo.21509581 | 3.30103 | 1951 | TRUE | FABEST: clasificacion previa no validada para inclusion | 3.30103 | 2.96355
FAB060_5E+3 | FABEST | 42CrMo4+QT | FAB060 | Axial | Unnotched hourglass hollow | -1 | 855.9188 | 0 | 25 | 5000 | 0 |  |  | evento ambiguo: sin grieta | https://doi.org/10.5281/zenodo.21509581 | 3.69897 | 1952 | TRUE | FABEST: clasificacion previa no validada para inclusion | 3.69897 | 2.932433
FAB060_1E+4 | FABEST | 42CrMo4+QT | FAB060 | Axial | Unnotched hourglass hollow | -1 | 807.8245 | 0 | 25 | 10000 | 0 |  |  | evento ambiguo: sin grieta | https://doi.org/10.5281/zenodo.21509581 | 4 | 1953 | TRUE | FABEST: clasificacion previa no validada para inclusion | 4 | 2.907317
FAB060_2E+4 | FABEST | 42CrMo4+QT | FAB060 | Axial | Unnotched hourglass hollow | -1 | 759.7303 | 0 | 25 | 20000 | 0 |  |  | evento ambiguo: sin grieta | https://doi.org/10.5281/zenodo.21509581 | 4.30103 | 1954 | TRUE | FABEST: clasificacion previa no validada para inclusion | 4.30103 | 2.880659
FAB060_5E+4 | FABEST | 42CrMo4+QT | FAB060 | Axial | Unnotched hourglass hollow | -1 | 696.1531 | 0 | 25 | 50000 | 0 |  |  | evento ambiguo: sin grieta | https://doi.org/10.5281/zenodo.21509581 | 4.69897 | 1955 | TRUE | FABEST: clasificacion previa no validada para inclusion | 4.69897 | 2.842705
FAB060_1E+5 | FABEST | 42CrMo4+QT | FAB060 | Axial | Unnotched hourglass hollow | -1 | 648.0588 | 0 | 25 | 100000 | 0 |  |  | evento ambiguo: sin grieta | https://doi.org/10.5281/zenodo.21509581 | 5 | 1956 | TRUE | FABEST: clasificacion previa no validada para inclusion | 5 | 2.811614
FAB060_2E+5 | FABEST | 42CrMo4+QT | FAB060 | Axial | Unnotched hourglass hollow | -1 | 599.9646 | 0 | 25 | 200000 | 0 |  |  | evento ambiguo: sin grieta | https://doi.org/10.5281/zenodo.21509581 | 5.30103 | 1957 | TRUE | FABEST: clasificacion previa no validada para inclusion | 5.30103 | 2.778126
FAB060_5E+5 | FABEST | 42CrMo4+QT | FAB060 | Axial | Unnotched hourglass hollow | -1 | 536.3874 | 0 | 25 | 500000 | 0 |  |  | evento ambiguo: sin grieta | https://doi.org/10.5281/zenodo.21509581 | 5.69897 | 1958 | TRUE | FABEST: clasificacion previa no validada para inclusion | 5.69897 | 2.729479
FAB060_1E+6 | FABEST | 42CrMo4+QT | FAB060 | Axial | Unnotched hourglass hollow | -1 | 488.2931 | 0 | 25 | 1000000 | 0 |  |  | evento ambiguo: sin grieta | https://doi.org/10.5281/zenodo.21509581 | 6 | 1959 | TRUE | FABEST: clasificacion previa no validada para inclusion | 6 | 2.688681
FAB060_2E+6 | FABEST | 42CrMo4+QT | FAB060 | Axial | Unnotched hourglass hollow | -1 | 440.1989 | 0 | 25 | 2000000 | 0 |  |  | evento ambiguo: sin grieta | https://doi.org/10.5281/zenodo.21509581 | 6.30103 | 1960 | TRUE | FABEST: clasificacion previa no validada para inclusion | 6.30103 | 2.643649
FAB060_5E+6 | FABEST | 42CrMo4+QT | FAB060 | Axial | Unnotched hourglass hollow | -1 | 376.6217 | 0 | 25 | 5000000 | 0 |  |  | evento ambiguo: sin grieta | https://doi.org/10.5281/zenodo.21509581 | 6.69897 | 1961 | TRUE | FABEST: clasificacion previa no validada para inclusion | 6.69897 | 2.575905
FAB060_1E+7 | FABEST | 42CrMo4+QT | FAB060 | Axial | Unnotched hourglass hollow | -1 | 328.5274 | 0 | 25 | 10000000 | 0 |  |  | evento ambiguo: sin grieta | https://doi.org/10.5281/zenodo.21509581 | 7 | 1962 | TRUE | FABEST: clasificacion previa no validada para inclusion | 7 | 2.516572
FAB060_2E+7 | FABEST | 42CrMo4+QT | FAB060 | Axial | Unnotched hourglass hollow | -1 | 280.4331 | 0 | 25 | 20000000 | 0 |  |  | evento ambiguo: sin grieta | https://doi.org/10.5281/zenodo.21509581 | 7.30103 | 1963 | TRUE | FABEST: clasificacion previa no validada para inclusion | 7.30103 | 2.447829
FAB060_5E+7 | FABEST | 42CrMo4+QT | FAB060 | Axial | Unnotched hourglass hollow | -1 | 216.856 | 0 | 25 | 50000000 | 0 |  |  | evento ambiguo: sin grieta | https://doi.org/10.5281/zenodo.21509581 | 7.69897 | 1964 | TRUE | FABEST: clasificacion previa no validada para inclusion | 7.69897 | 2.336171
FAB060_1E+8 | FABEST | 42CrMo4+QT | FAB060 | Axial | Unnotched hourglass hollow | -1 | 168.7617 | 0 | 25 | 100000000 | 0 |  |  | evento ambiguo: sin grieta | https://doi.org/10.5281/zenodo.21509581 | 8 | 1965 | TRUE | FABEST: clasificacion previa no validada para inclusion | 8 | 2.227274
FAB062_A37-12 | FABEST | 42CrMo4+QT | FAB062 | Torsion | Unnotched hourglass hollow | -1 | 606.2 | 0 | 20 | 650 | 1 | finished |  | tipo de carga Torsion | https://doi.org/10.5281/zenodo.21509581 | 2.8129134 | 1966 | TRUE | FABEST: clasificacion previa no validada para inclusion | 2.812913 | 2.782616
FAB062_A37-13 | FABEST | 42CrMo4+QT | FAB062 | Torsion | Unnotched hourglass hollow | -1 | 490.7 | 0 | 20 | 5077 | 1 | finished |  | tipo de carga Torsion | https://doi.org/10.5281/zenodo.21509581 | 3.7056072 | 1967 | TRUE | FABEST: clasificacion previa no validada para inclusion | 3.705607 | 2.690816
FAB062_A37-14 | FABEST | 42CrMo4+QT | FAB062 | Torsion | Unnotched hourglass hollow | -1 | 461.9 | 0 | 20 | 16283 | 1 | finished |  | tipo de carga Torsion | https://doi.org/10.5281/zenodo.21509581 | 4.2117344 | 1968 | TRUE | FABEST: clasificacion previa no validada para inclusion | 4.211734 | 2.664548
FAB062_A37-19 | FABEST | 42CrMo4+QT | FAB062 | Torsion | Unnotched hourglass hollow | -1 | 455 | 0 | 10 | 16297 | 1 | finished |  | tipo de carga Torsion | https://doi.org/10.5281/zenodo.21509581 | 4.2121077 | 1969 | TRUE | FABEST: clasificacion previa no validada para inclusion | 4.212108 | 2.658011
FAB062_A37-11B | FABEST | 42CrMo4+QT | FAB062 | Torsion | Unnotched hourglass hollow | -1 | 476.3 | 0 | 10 | 19707 | 1 | finished |  | tipo de carga Torsion | https://doi.org/10.5281/zenodo.21509581 | 4.2946205 | 1970 | TRUE | FABEST: clasificacion previa no validada para inclusion | 4.294621 | 2.677881
FAB062_A37-18 | FABEST | 42CrMo4+QT | FAB062 | Torsion | Unnotched hourglass hollow | -1 | 447.4 | 0 | 10 | 54154 | 1 | finished |  | tipo de carga Torsion | https://doi.org/10.5281/zenodo.21509581 | 4.7336305 | 1971 | TRUE | FABEST: clasificacion previa no validada para inclusion | 4.733631 | 2.650696
FAB062_A37-16B | FABEST | 42CrMo4+QT | FAB062 | Torsion | Unnotched hourglass hollow | -1 | 470.5 | 0 | 20 | 54927 | 1 | finished |  | tipo de carga Torsion | https://doi.org/10.5281/zenodo.21509581 | 4.7397859 | 1972 | TRUE | FABEST: clasificacion previa no validada para inclusion | 4.739786 | 2.67256
FAB062_A37-15 | FABEST | 42CrMo4+QT | FAB062 | Torsion | Unnotched hourglass hollow | -1 | 433 | 0 | 10 | 55575 | 1 | finished |  | tipo de carga Torsion | https://doi.org/10.5281/zenodo.21509581 | 4.7448795 | 1973 | TRUE | FABEST: clasificacion previa no validada para inclusion | 4.744879 | 2.636488
FAB062_A37-17 | FABEST | 42CrMo4+QT | FAB062 | Torsion | Unnotched hourglass hollow | -1 | 426.1 | 0 | 10 | 178216 | 1 | finished |  | tipo de carga Torsion | https://doi.org/10.5281/zenodo.21509581 | 5.2509467 | 1974 | TRUE | FABEST: clasificacion previa no validada para inclusion | 5.250947 | 2.629512
FAB062_A37-20 | FABEST | 42CrMo4+QT | FAB062 | Torsion | Unnotched hourglass hollow | -1 | 422.6 | 0 | 10 | 234905 | 1 | finished |  | tipo de carga Torsion | https://doi.org/10.5281/zenodo.21509581 | 5.3708923 | 1975 | TRUE | FABEST: clasificacion previa no validada para inclusion | 5.370892 | 2.625929
FAB062_A37-16 | FABEST | 42CrMo4+QT | FAB062 | Torsion | Unnotched hourglass hollow | -1 | 418.6 | 0 | 10 | 2125397 | 0 | interrupted |  | tipo de carga Torsion | https://doi.org/10.5281/zenodo.21509581 | 6.3274401 | 1976 | TRUE | FABEST: clasificacion previa no validada para inclusion | 6.32744 | 2.621799
FAB062_A37-11 | FABEST | 42CrMo4+QT | FAB062 | Torsion | Unnotched hourglass hollow | -1 | 404.1 | 0 | 20 | 2608366 | 0 | interrupted |  | tipo de carga Torsion | https://doi.org/10.5281/zenodo.21509581 | 6.4163685 | 1977 | TRUE | FABEST: clasificacion previa no validada para inclusion | 6.416369 | 2.606489
FAB062_1E+3 | FABEST | 42CrMo4+QT | FAB062 | Torsion | Unnotched hourglass hollow | -1 | 575.3022 | 0 | 15 | 1000 | 0 |  |  | evento ambiguo: sin grieta | https://doi.org/10.5281/zenodo.21509581 | 3 | 1978 | TRUE | FABEST: clasificacion previa no validada para inclusion | 3 | 2.759896
FAB062_2E+3 | FABEST | 42CrMo4+QT | FAB062 | Torsion | Unnotched hourglass hollow | -1 | 550.0958 | 0 | 15 | 2000 | 0 |  |  | evento ambiguo: sin grieta | https://doi.org/10.5281/zenodo.21509581 | 3.30103 | 1979 | TRUE | FABEST: clasificacion previa no validada para inclusion | 3.30103 | 2.740438
FAB062_5E+3 | FABEST | 42CrMo4+QT | FAB062 | Torsion | Unnotched hourglass hollow | -1 | 518.4617 | 0 | 15 | 5000 | 0 |  |  | evento ambiguo: sin grieta | https://doi.org/10.5281/zenodo.21509581 | 3.69897 | 1980 | TRUE | FABEST: clasificacion previa no validada para inclusion | 3.69897 | 2.714717
FAB062_1E+4 | FABEST | 42CrMo4+QT | FAB062 | Torsion | Unnotched hourglass hollow | -1 | 495.7457 | 0 | 15 | 10000 | 0 |  |  | evento ambiguo: sin grieta | https://doi.org/10.5281/zenodo.21509581 | 4 | 1981 | TRUE | FABEST: clasificacion previa no validada para inclusion | 4 | 2.695259
FAB062_2E+4 | FABEST | 42CrMo4+QT | FAB062 | Torsion | Unnotched hourglass hollow | -1 | 474.025 | 0 | 15 | 20000 | 0 |  |  | evento ambiguo: sin grieta | https://doi.org/10.5281/zenodo.21509581 | 4.30103 | 1982 | TRUE | FABEST: clasificacion previa no validada para inclusion | 4.30103 | 2.675801
FAB062_5E+4 | FABEST | 42CrMo4+QT | FAB062 | Torsion | Unnotched hourglass hollow | -1 | 446.7654 | 0 | 15 | 50000 | 0 |  |  | evento ambiguo: sin grieta | https://doi.org/10.5281/zenodo.21509581 | 4.69897 | 1983 | TRUE | FABEST: clasificacion previa no validada para inclusion | 4.69897 | 2.65008
FAB062_1E+5 | FABEST | 42CrMo4+QT | FAB062 | Torsion | Unnotched hourglass hollow | -1 | 427.1908 | 0 | 15 | 100000 | 0 |  |  | evento ambiguo: sin grieta | https://doi.org/10.5281/zenodo.21509581 | 5 | 1984 | TRUE | FABEST: clasificacion previa no validada para inclusion | 5 | 2.630622
FAB062_2E+5 | FABEST | 42CrMo4+QT | FAB062 | Torsion | Unnotched hourglass hollow | -1 | 408.4738 | 0 | 15 | 200000 | 0 |  |  | evento ambiguo: sin grieta | https://doi.org/10.5281/zenodo.21509581 | 5.30103 | 1985 | TRUE | FABEST: clasificacion previa no validada para inclusion | 5.30103 | 2.611164
FAB062_5E+5 | FABEST | 42CrMo4+QT | FAB062 | Torsion | Unnotched hourglass hollow | -1 | 384.9838 | 0 | 15 | 500000 | 0 |  |  | evento ambiguo: sin grieta | https://doi.org/10.5281/zenodo.21509581 | 5.69897 | 1986 | TRUE | FABEST: clasificacion previa no validada para inclusion | 5.69897 | 2.585442
FAB062_1E+6 | FABEST | 42CrMo4+QT | FAB062 | Torsion | Unnotched hourglass hollow | -1 | 368.1161 | 0 | 15 | 1000000 | 0 |  |  | evento ambiguo: sin grieta | https://doi.org/10.5281/zenodo.21509581 | 6 | 1987 | TRUE | FABEST: clasificacion previa no validada para inclusion | 6 | 2.565985
FAB062_2E+6 | FABEST | 42CrMo4+QT | FAB062 | Torsion | Unnotched hourglass hollow | -1 | 351.9874 | 0 | 15 | 2000000 | 0 |  |  | evento ambiguo: sin grieta | https://doi.org/10.5281/zenodo.21509581 | 6.30103 | 1988 | TRUE | FABEST: clasificacion previa no validada para inclusion | 6.30103 | 2.546527
FAB062_5E+6 | FABEST | 42CrMo4+QT | FAB062 | Torsion | Unnotched hourglass hollow | -1 | 331.7458 | 0 | 15 | 5000000 | 0 |  |  | evento ambiguo: sin grieta | https://doi.org/10.5281/zenodo.21509581 | 6.69897 | 1989 | TRUE | FABEST: clasificacion previa no validada para inclusion | 6.69897 | 2.520805
FAB062_1E+7 | FABEST | 42CrMo4+QT | FAB062 | Torsion | Unnotched hourglass hollow | -1 | 317.2106 | 0 | 15 | 10000000 | 0 |  |  | evento ambiguo: sin grieta | https://doi.org/10.5281/zenodo.21509581 | 7 | 1990 | TRUE | FABEST: clasificacion previa no validada para inclusion | 7 | 2.501348
FAB062_2E+7 | FABEST | 42CrMo4+QT | FAB062 | Torsion | Unnotched hourglass hollow | -1 | 303.3123 | 0 | 15 | 20000000 | 0 |  |  | evento ambiguo: sin grieta | https://doi.org/10.5281/zenodo.21509581 | 7.30103 | 1991 | TRUE | FABEST: clasificacion previa no validada para inclusion | 7.30103 | 2.48189
FAB062_5E+7 | FABEST | 42CrMo4+QT | FAB062 | Torsion | Unnotched hourglass hollow | -1 | 285.8698 | 0 | 15 | 50000000 | 0 |  |  | evento ambiguo: sin grieta | https://doi.org/10.5281/zenodo.21509581 | 7.69897 | 1992 | TRUE | FABEST: clasificacion previa no validada para inclusion | 7.69897 | 2.456168
FAB062_1E+8 | FABEST | 42CrMo4+QT | FAB062 | Torsion | Unnotched hourglass hollow | -1 | 273.3446 | 0 | 15 | 100000000 | 0 |  |  | evento ambiguo: sin grieta | https://doi.org/10.5281/zenodo.21509581 | 8 | 1993 | TRUE | FABEST: clasificacion previa no validada para inclusion | 8 | 2.436711
FAB062_1E+3 | FABEST | 42CrMo4+QT | FAB062 | Torsion | Unnotched hourglass hollow | -1 | 579.4375 | 0 | 15 | 1000 | 0 |  |  | evento ambiguo: sin grieta | https://doi.org/10.5281/zenodo.21509581 | 3 | 1994 | TRUE | FABEST: clasificacion previa no validada para inclusion | 3 | 2.763007
FAB062_2E+3 | FABEST | 42CrMo4+QT | FAB062 | Torsion | Unnotched hourglass hollow | -1 | 544.7973 | 0 | 15 | 2000 | 0 |  |  | evento ambiguo: sin grieta | https://doi.org/10.5281/zenodo.21509581 | 3.30103 | 1995 | TRUE | FABEST: clasificacion previa no validada para inclusion | 3.30103 | 2.736235
FAB062_5E+3 | FABEST | 42CrMo4+QT | FAB062 | Torsion | Unnotched hourglass hollow | -1 | 504.7168 | 0 | 15 | 5000 | 0 |  |  | evento ambiguo: sin grieta | https://doi.org/10.5281/zenodo.21509581 | 3.69897 | 1996 | TRUE | FABEST: clasificacion previa no validada para inclusion | 3.69897 | 2.703048
FAB062_1E+4 | FABEST | 42CrMo4+QT | FAB062 | Torsion | Unnotched hourglass hollow | -1 | 479.6519 | 0 | 15 | 10000 | 0 |  |  | evento ambiguo: sin grieta | https://doi.org/10.5281/zenodo.21509581 | 4 | 1997 | TRUE | FABEST: clasificacion previa no validada para inclusion | 4 | 2.680926
FAB062_2E+4 | FABEST | 42CrMo4+QT | FAB062 | Torsion | Unnotched hourglass hollow | -1 | 459.9682 | 0 | 15 | 20000 | 0 |  |  | evento ambiguo: sin grieta | https://doi.org/10.5281/zenodo.21509581 | 4.30103 | 1998 | TRUE | FABEST: clasificacion previa no validada para inclusion | 4.30103 | 2.662728
FAB062_5E+4 | FABEST | 42CrMo4+QT | FAB062 | Torsion | Unnotched hourglass hollow | -1 | 442.534 | 0 | 15 | 50000 | 0 |  |  | evento ambiguo: sin grieta | https://doi.org/10.5281/zenodo.21509581 | 4.69897 | 1999 | TRUE | FABEST: clasificacion previa no validada para inclusion | 4.69897 | 2.645947
FAB062_1E+5 | FABEST | 42CrMo4+QT | FAB062 | Torsion | Unnotched hourglass hollow | -1 | 434.876 | 0 | 15 | 100000 | 0 |  |  | evento ambiguo: sin grieta | https://doi.org/10.5281/zenodo.21509581 | 5 | 2000 | TRUE | FABEST: clasificacion previa no validada para inclusion | 5 | 2.638365
FAB062_2E+5 | FABEST | 42CrMo4+QT | FAB062 | Torsion | Unnotched hourglass hollow | -1 | 430.4986 | 0 | 15 | 200000 | 0 |  |  | evento ambiguo: sin grieta | https://doi.org/10.5281/zenodo.21509581 | 5.30103 | 2001 | TRUE | FABEST: clasificacion previa no validada para inclusion | 5.30103 | 2.633972
FAB062_5E+5 | FABEST | 42CrMo4+QT | FAB062 | Torsion | Unnotched hourglass hollow | -1 | 427.6506 | 0 | 15 | 500000 | 0 |  |  | evento ambiguo: sin grieta | https://doi.org/10.5281/zenodo.21509581 | 5.69897 | 2002 | TRUE | FABEST: clasificacion previa no validada para inclusion | 5.69897 | 2.631089
FAB062_1E+6 | FABEST | 42CrMo4+QT | FAB062 | Torsion | Unnotched hourglass hollow | -1 | 426.6591 | 0 | 15 | 1000000 | 0 |  |  | evento ambiguo: sin grieta | https://doi.org/10.5281/zenodo.21509581 | 6 | 2003 | TRUE | FABEST: clasificacion previa no validada para inclusion | 6 | 2.630081
FAB062_2E+6 | FABEST | 42CrMo4+QT | FAB062 | Torsion | Unnotched hourglass hollow | -1 | 426.155 | 0 | 15 | 2000000 | 0 |  |  | evento ambiguo: sin grieta | https://doi.org/10.5281/zenodo.21509581 | 6.30103 | 2004 | TRUE | FABEST: clasificacion previa no validada para inclusion | 6.30103 | 2.629568
FAB062_5E+6 | FABEST | 42CrMo4+QT | FAB062 | Torsion | Unnotched hourglass hollow | -1 | 425.8497 | 0 | 15 | 5000000 | 0 |  |  | evento ambiguo: sin grieta | https://doi.org/10.5281/zenodo.21509581 | 6.69897 | 2005 | TRUE | FABEST: clasificacion previa no validada para inclusion | 6.69897 | 2.629256
FAB062_1E+7 | FABEST | 42CrMo4+QT | FAB062 | Torsion | Unnotched hourglass hollow | -1 | 425.7475 | 0 | 15 | 10000000 | 0 |  |  | evento ambiguo: sin grieta | https://doi.org/10.5281/zenodo.21509581 | 7 | 2006 | TRUE | FABEST: clasificacion previa no validada para inclusion | 7 | 2.629152
FAB062_2E+7 | FABEST | 42CrMo4+QT | FAB062 | Torsion | Unnotched hourglass hollow | -1 | 425.6962 | 0 | 15 | 20000000 | 0 |  |  | evento ambiguo: sin grieta | https://doi.org/10.5281/zenodo.21509581 | 7.30103 | 2007 | TRUE | FABEST: clasificacion previa no validada para inclusion | 7.30103 | 2.6291
FAB062_5E+7 | FABEST | 42CrMo4+QT | FAB062 | Torsion | Unnotched hourglass hollow | -1 | 425.6655 | 0 | 15 | 50000000 | 0 |  |  | evento ambiguo: sin grieta | https://doi.org/10.5281/zenodo.21509581 | 7.69897 | 2008 | TRUE | FABEST: clasificacion previa no validada para inclusion | 7.69897 | 2.629068
FAB062_1E+8 | FABEST | 42CrMo4+QT | FAB062 | Torsion | Unnotched hourglass hollow | -1 | 425.6552 | 0 | 15 | 100000000 | 0 |  |  | evento ambiguo: sin grieta | https://doi.org/10.5281/zenodo.21509581 | 8 | 2009 | TRUE | FABEST: clasificacion previa no validada para inclusion | 8 | 2.629058
FAB062_1E+3 | FABEST | 42CrMo4+QT | FAB062 | Torsion | Unnotched hourglass hollow | -1 | 577.026 | 0 | 15 | 1000 | 0 |  |  | evento ambiguo: sin grieta | https://doi.org/10.5281/zenodo.21509581 | 3 | 2010 | TRUE | FABEST: clasificacion previa no validada para inclusion | 3 | 2.761195
FAB062_2E+3 | FABEST | 42CrMo4+QT | FAB062 | Torsion | Unnotched hourglass hollow | -1 | 553.9189 | 0 | 15 | 2000 | 0 |  |  | evento ambiguo: sin grieta | https://doi.org/10.5281/zenodo.21509581 | 3.30103 | 2011 | TRUE | FABEST: clasificacion previa no validada para inclusion | 3.30103 | 2.743446
FAB062_5E+3 | FABEST | 42CrMo4+QT | FAB062 | Torsion | Unnotched hourglass hollow | -1 | 523.3731 | 0 | 15 | 5000 | 0 |  |  | evento ambiguo: sin grieta | https://doi.org/10.5281/zenodo.21509581 | 3.69897 | 2012 | TRUE | FABEST: clasificacion previa no validada para inclusion | 3.69897 | 2.718811
FAB062_1E+4 | FABEST | 42CrMo4+QT | FAB062 | Torsion | Unnotched hourglass hollow | -1 | 500.266 | 0 | 15 | 10000 | 0 |  |  | evento ambiguo: sin grieta | https://doi.org/10.5281/zenodo.21509581 | 4 | 2013 | TRUE | FABEST: clasificacion previa no validada para inclusion | 4 | 2.699201
FAB062_2E+4 | FABEST | 42CrMo4+QT | FAB062 | Torsion | Unnotched hourglass hollow | -1 | 477.1589 | 0 | 15 | 20000 | 0 |  |  | evento ambiguo: sin grieta | https://doi.org/10.5281/zenodo.21509581 | 4.30103 | 2014 | TRUE | FABEST: clasificacion previa no validada para inclusion | 4.30103 | 2.678663
FAB062_5E+4 | FABEST | 42CrMo4+QT | FAB062 | Torsion | Unnotched hourglass hollow | -1 | 446.613 | 0 | 15 | 50000 | 0 |  |  | evento ambiguo: sin grieta | https://doi.org/10.5281/zenodo.21509581 | 4.69897 | 2015 | TRUE | FABEST: clasificacion previa no validada para inclusion | 4.69897 | 2.649931
FAB062_1E+5 | FABEST | 42CrMo4+QT | FAB062 | Torsion | Unnotched hourglass hollow | -1 | 423.5059 | 0 | 15 | 100000 | 0 |  |  | evento ambiguo: sin grieta | https://doi.org/10.5281/zenodo.21509581 | 5 | 2016 | TRUE | FABEST: clasificacion previa no validada para inclusion | 5 | 2.626859
FAB062_2E+5 | FABEST | 42CrMo4+QT | FAB062 | Torsion | Unnotched hourglass hollow | -1 | 400.3989 | 0 | 15 | 200000 | 0 |  |  | evento ambiguo: sin grieta | https://doi.org/10.5281/zenodo.21509581 | 5.30103 | 2017 | TRUE | FABEST: clasificacion previa no validada para inclusion | 5.30103 | 2.602493
FAB062_5E+5 | FABEST | 42CrMo4+QT | FAB062 | Torsion | Unnotched hourglass hollow | -1 | 369.853 | 0 | 15 | 500000 | 0 |  |  | evento ambiguo: sin grieta | https://doi.org/10.5281/zenodo.21509581 | 5.69897 | 2018 | TRUE | FABEST: clasificacion previa no validada para inclusion | 5.69897 | 2.568029
FAB062_1E+6 | FABEST | 42CrMo4+QT | FAB062 | Torsion | Unnotched hourglass hollow | -1 | 346.7459 | 0 | 15 | 1000000 | 0 |  |  | evento ambiguo: sin grieta | https://doi.org/10.5281/zenodo.21509581 | 6 | 2019 | TRUE | FABEST: clasificacion previa no validada para inclusion | 6 | 2.540011
FAB062_2E+6 | FABEST | 42CrMo4+QT | FAB062 | Torsion | Unnotched hourglass hollow | -1 | 323.6388 | 0 | 15 | 2000000 | 0 |  |  | evento ambiguo: sin grieta | https://doi.org/10.5281/zenodo.21509581 | 6.30103 | 2020 | TRUE | FABEST: clasificacion previa no validada para inclusion | 6.30103 | 2.510061
FAB062_5E+6 | FABEST | 42CrMo4+QT | FAB062 | Torsion | Unnotched hourglass hollow | -1 | 293.0929 | 0 | 15 | 5000000 | 0 |  |  | evento ambiguo: sin grieta | https://doi.org/10.5281/zenodo.21509581 | 6.69897 | 2021 | TRUE | FABEST: clasificacion previa no validada para inclusion | 6.69897 | 2.467005
FAB062_1E+7 | FABEST | 42CrMo4+QT | FAB062 | Torsion | Unnotched hourglass hollow | -1 | 269.9858 | 0 | 15 | 10000000 | 0 |  |  | evento ambiguo: sin grieta | https://doi.org/10.5281/zenodo.21509581 | 7 | 2022 | TRUE | FABEST: clasificacion previa no validada para inclusion | 7 | 2.431341
FAB062_2E+7 | FABEST | 42CrMo4+QT | FAB062 | Torsion | Unnotched hourglass hollow | -1 | 246.8788 | 0 | 15 | 20000000 | 0 |  |  | evento ambiguo: sin grieta | https://doi.org/10.5281/zenodo.21509581 | 7.30103 | 2023 | TRUE | FABEST: clasificacion previa no validada para inclusion | 7.30103 | 2.392484
FAB062_5E+7 | FABEST | 42CrMo4+QT | FAB062 | Torsion | Unnotched hourglass hollow | -1 | 216.3329 | 0 | 15 | 50000000 | 0 |  |  | evento ambiguo: sin grieta | https://doi.org/10.5281/zenodo.21509581 | 7.69897 | 2024 | TRUE | FABEST: clasificacion previa no validada para inclusion | 7.69897 | 2.335122
FAB062_1E+8 | FABEST | 42CrMo4+QT | FAB062 | Torsion | Unnotched hourglass hollow | -1 | 193.2258 | 0 | 15 | 100000000 | 0 |  |  | evento ambiguo: sin grieta | https://doi.org/10.5281/zenodo.21509581 | 8 | 2025 | TRUE | FABEST: clasificacion previa no validada para inclusion | 8 | 2.286065
FAB064_A37-27B | FABEST | 42CrMo4+QT | FAB064 | Multiaxial | Unnotched hourglass hollow | -1 | 597.5 | 0 | 10 | 344.7575 | 1 | 10 | 0 | evento ambiguo: sin grieta | https://doi.org/10.5281/zenodo.21509581 | 2.5375137 | 2026 | TRUE | FABEST: clasificacion previa no validada para inclusion | 2.537514 | 2.776338
FAB064_A37-28 | FABEST | 42CrMo4+QT | FAB064 | Multiaxial | Unnotched hourglass hollow | -1 | 583.4 | 0 | 10 | 336.6218 | 1 | 10 | 0 | evento ambiguo: sin grieta | https://doi.org/10.5281/zenodo.21509581 | 2.5271422 | 2027 | TRUE | FABEST: clasificacion previa no validada para inclusion | 2.527142 | 2.765966
FAB064_A37-25 | FABEST | 42CrMo4+QT | FAB064 | Multiaxial | Unnotched hourglass hollow | -1 | 565.7 | 0 | 20 | 326.4089 | 1 | 20 | 0 | evento ambiguo: sin grieta | https://doi.org/10.5281/zenodo.21509581 | 2.513762 | 2028 | TRUE | FABEST: clasificacion previa no validada para inclusion | 2.513762 | 2.752586
FAB064_A37-21 | FABEST | 42CrMo4+QT | FAB064 | Multiaxial | Unnotched hourglass hollow | -1 | 537.4 | 0 | 10 | 310.0798 | 1 | 10 | 0 | evento ambiguo: sin grieta | https://doi.org/10.5281/zenodo.21509581 | 2.4914735 | 2029 | TRUE | FABEST: clasificacion previa no validada para inclusion | 2.491473 | 2.730298
FAB064_A37-22 | FABEST | 42CrMo4+QT | FAB064 | Multiaxial | Unnotched hourglass hollow | -1 | 516.2 | 0 | 10 | 297.8474 | 1 | 10 | 0 | evento ambiguo: sin grieta | https://doi.org/10.5281/zenodo.21509581 | 2.4739938 | 2030 | TRUE | FABEST: clasificacion previa no validada para inclusion | 2.473994 | 2.712818
FAB064_A37-23 | FABEST | 42CrMo4+QT | FAB064 | Multiaxial | Unnotched hourglass hollow | -1 | 495 | 0 | 10 | 285.615 | 1 | 10 | 0 | evento ambiguo: sin grieta | https://doi.org/10.5281/zenodo.21509581 | 2.455781 | 2031 | TRUE | FABEST: clasificacion previa no validada para inclusion | 2.455781 | 2.694605
FAB064_A37-24 | FABEST | 42CrMo4+QT | FAB064 | Multiaxial | Unnotched hourglass hollow | -1 | 473.8 | 0 | 10 | 273.3826 | 1 | 10 | 0 | evento ambiguo: sin grieta | https://doi.org/10.5281/zenodo.21509581 | 2.4367709 | 2032 | TRUE | FABEST: clasificacion previa no validada para inclusion | 2.436771 | 2.675595
FAB064_A37-26 | FABEST | 42CrMo4+QT | FAB064 | Multiaxial | Unnotched hourglass hollow | -1 | 463.1 | 0 | 20 | 267.2087 | 1 | 20 | 0 | evento ambiguo: sin grieta | https://doi.org/10.5281/zenodo.21509581 | 2.4268506 | 2033 | TRUE | FABEST: clasificacion previa no validada para inclusion | 2.426851 | 2.665675
FAB064_A37-27 | FABEST | 42CrMo4+QT | FAB064 | Multiaxial | Unnotched hourglass hollow | -1 | 449 | 0 | 20 | 259.073 | 1 | 20 | 0 | evento ambiguo: sin grieta | https://doi.org/10.5281/zenodo.21509581 | 2.4134222 | 2034 | TRUE | FABEST: clasificacion previa no validada para inclusion | 2.413422 | 2.652246
FAB064_1E+3 | FABEST | 42CrMo4+QT | FAB064 | Multiaxial | Unnotched hourglass hollow | -1 | 661.0391 | 0 | 15 | 381.4196 | 1 | 15 | 0 | evento ambiguo: sin grieta | https://doi.org/10.5281/zenodo.21509581 | 2.581403 | 2035 | TRUE | FABEST: clasificacion previa no validada para inclusion | 2.581403 | 2.820227
FAB064_2E+3 | FABEST | 42CrMo4+QT | FAB064 | Multiaxial | Unnotched hourglass hollow | -1 | 634.222 | 0 | 15 | 365.9461 | 1 | 15 | 0 | evento ambiguo: sin grieta | https://doi.org/10.5281/zenodo.21509581 | 2.5634171 | 2036 | TRUE | FABEST: clasificacion previa no validada para inclusion | 2.563417 | 2.802241
FAB064_5E+3 | FABEST | 42CrMo4+QT | FAB064 | Multiaxial | Unnotched hourglass hollow | -1 | 600.4341 | 0 | 15 | 346.4505 | 1 | 15 | 0 | evento ambiguo: sin grieta | https://doi.org/10.5281/zenodo.21509581 | 2.5396411 | 2037 | TRUE | FABEST: clasificacion previa no validada para inclusion | 2.539641 | 2.778465
FAB064_1E+4 | FABEST | 42CrMo4+QT | FAB064 | Multiaxial | Unnotched hourglass hollow | -1 | 576.0756 | 0 | 15 | 332.3956 | 1 | 15 | 0 | evento ambiguo: sin grieta | https://doi.org/10.5281/zenodo.21509581 | 2.5216553 | 2038 | TRUE | FABEST: clasificacion previa no validada para inclusion | 2.521655 | 2.760479
FAB064_2E+4 | FABEST | 42CrMo4+QT | FAB064 | Multiaxial | Unnotched hourglass hollow | -1 | 552.7053 | 0 | 15 | 318.911 | 1 | 15 | 0 | evento ambiguo: sin grieta | https://doi.org/10.5281/zenodo.21509581 | 2.5036694 | 2039 | TRUE | FABEST: clasificacion previa no validada para inclusion | 2.503669 | 2.742494
FAB064_5E+4 | FABEST | 42CrMo4+QT | FAB064 | Multiaxial | Unnotched hourglass hollow | -1 | 523.2601 | 0 | 15 | 301.9211 | 1 | 15 | 0 | evento ambiguo: sin grieta | https://doi.org/10.5281/zenodo.21509581 | 2.4798934 | 2040 | TRUE | FABEST: clasificacion previa no validada para inclusion | 2.479893 | 2.718718
FAB064_1E+5 | FABEST | 42CrMo4+QT | FAB064 | Multiaxial | Unnotched hourglass hollow | -1 | 502.0324 | 0 | 15 | 289.6727 | 1 | 15 | 0 | evento ambiguo: sin grieta | https://doi.org/10.5281/zenodo.21509581 | 2.4619076 | 2041 | TRUE | FABEST: clasificacion previa no validada para inclusion | 2.461908 | 2.700732
FAB064_2E+5 | FABEST | 42CrMo4+QT | FAB064 | Multiaxial | Unnotched hourglass hollow | -1 | 481.6659 | 0 | 15 | 277.9212 | 1 | 15 | 0 | evento ambiguo: sin grieta | https://doi.org/10.5281/zenodo.21509581 | 2.4439217 | 2042 | TRUE | FABEST: clasificacion previa no validada para inclusion | 2.443922 | 2.682746
FAB064_5E+5 | FABEST | 42CrMo4+QT | FAB064 | Multiaxial | Unnotched hourglass hollow | -1 | 456.0053 | 0 | 15 | 263.1151 | 1 | 15 | 0 | evento ambiguo: sin grieta | https://doi.org/10.5281/zenodo.21509581 | 2.4201457 | 2043 | TRUE | FABEST: clasificacion previa no validada para inclusion | 2.420146 | 2.65897
FAB064_1E+6 | FABEST | 42CrMo4+QT | FAB064 | Multiaxial | Unnotched hourglass hollow | -1 | 437.5061 | 0 | 15 | 252.441 | 1 | 15 | 0 | evento ambiguo: sin grieta | https://doi.org/10.5281/zenodo.21509581 | 2.4021599 | 2044 | TRUE | FABEST: clasificacion previa no validada para inclusion | 2.40216 | 2.640984
FAB064_2E+6 | FABEST | 42CrMo4+QT | FAB064 | Multiaxial | Unnotched hourglass hollow | -1 | 419.7573 | 0 | 15 | 242.1999 | 1 | 15 | 0 | evento ambiguo: sin grieta | https://doi.org/10.5281/zenodo.21509581 | 2.384174 | 2045 | TRUE | FABEST: clasificacion previa no validada para inclusion | 2.384174 | 2.622998
FAB064_5E+6 | FABEST | 42CrMo4+QT | FAB064 | Multiaxial | Unnotched hourglass hollow | -1 | 397.3948 | 0 | 15 | 229.2968 | 1 | 15 | 0 | evento ambiguo: sin grieta | https://doi.org/10.5281/zenodo.21509581 | 2.360398 | 2046 | TRUE | FABEST: clasificacion previa no validada para inclusion | 2.360398 | 2.599222
FAB064_1E+7 | FABEST | 42CrMo4+QT | FAB064 | Multiaxial | Unnotched hourglass hollow | -1 | 381.2733 | 0 | 15 | 219.9947 | 1 | 15 | 0 | evento ambiguo: sin grieta | https://doi.org/10.5281/zenodo.21509581 | 2.3424122 | 2047 | TRUE | FABEST: clasificacion previa no validada para inclusion | 2.342412 | 2.581236
FAB064_2E+7 | FABEST | 42CrMo4+QT | FAB064 | Multiaxial | Unnotched hourglass hollow | -1 | 365.8057 | 0 | 15 | 211.0699 | 1 | 15 | 0 | evento ambiguo: sin grieta | https://doi.org/10.5281/zenodo.21509581 | 2.3244263 | 2048 | TRUE | FABEST: clasificacion previa no validada para inclusion | 2.324426 | 2.563251
FAB064_5E+7 | FABEST | 42CrMo4+QT | FAB064 | Multiaxial | Unnotched hourglass hollow | -1 | 346.3176 | 0 | 15 | 199.8252 | 1 | 15 | 0 | evento ambiguo: sin grieta | https://doi.org/10.5281/zenodo.21509581 | 2.3006503 | 2049 | TRUE | FABEST: clasificacion previa no validada para inclusion | 2.30065 | 2.539475
FAB064_1E+8 | FABEST | 42CrMo4+QT | FAB064 | Multiaxial | Unnotched hourglass hollow | -1 | 332.2681 | 0 | 15 | 191.7187 | 1 | 15 | 0 | evento ambiguo: sin grieta | https://doi.org/10.5281/zenodo.21509581 | 2.2826645 | 2050 | TRUE | FABEST: clasificacion previa no validada para inclusion | 2.282664 | 2.521489
FAB064_1E+3 | FABEST | 42CrMo4+QT | FAB064 | Multiaxial | Unnotched hourglass hollow | -1 | 629.8371 | 0 | 15 | 363.416 | 1 | 15 | 0 | evento ambiguo: sin grieta | https://doi.org/10.5281/zenodo.21509581 | 2.5604041 | 2051 | TRUE | FABEST: clasificacion previa no validada para inclusion | 2.560404 | 2.799228
FAB064_2E+3 | FABEST | 42CrMo4+QT | FAB064 | Multiaxial | Unnotched hourglass hollow | -1 | 620.6329 | 0 | 15 | 358.1052 | 1 | 15 | 0 | evento ambiguo: sin grieta | https://doi.org/10.5281/zenodo.21509581 | 2.5540106 | 2052 | TRUE | FABEST: clasificacion previa no validada para inclusion | 2.554011 | 2.792835
FAB064_5E+3 | FABEST | 42CrMo4+QT | FAB064 | Multiaxial | Unnotched hourglass hollow | -1 | 600.1611 | 0 | 15 | 346.293 | 1 | 15 | 0 | evento ambiguo: sin grieta | https://doi.org/10.5281/zenodo.21509581 | 2.5394437 | 2053 | TRUE | FABEST: clasificacion previa no validada para inclusion | 2.539444 | 2.778268
FAB064_1E+4 | FABEST | 42CrMo4+QT | FAB064 | Multiaxial | Unnotched hourglass hollow | -1 | 578.2742 | 0 | 15 | 333.6642 | 1 | 15 | 0 | evento ambiguo: sin grieta | https://doi.org/10.5281/zenodo.21509581 | 2.5233096 | 2054 | TRUE | FABEST: clasificacion previa no validada para inclusion | 2.52331 | 2.762134
FAB064_2E+4 | FABEST | 42CrMo4+QT | FAB064 | Multiaxial | Unnotched hourglass hollow | -1 | 552.8626 | 0 | 15 | 319.0017 | 1 | 15 | 0 | evento ambiguo: sin grieta | https://doi.org/10.5281/zenodo.21509581 | 2.503793 | 2055 | TRUE | FABEST: clasificacion previa no validada para inclusion | 2.503793 | 2.742617
FAB064_5E+4 | FABEST | 42CrMo4+QT | FAB064 | Multiaxial | Unnotched hourglass hollow | -1 | 518.8732 | 0 | 15 | 299.3899 | 1 | 15 | 0 | evento ambiguo: sin grieta | https://doi.org/10.5281/zenodo.21509581 | 2.4762371 | 2056 | TRUE | FABEST: clasificacion previa no validada para inclusion | 2.476237 | 2.715061
FAB064_1E+5 | FABEST | 42CrMo4+QT | FAB064 | Multiaxial | Unnotched hourglass hollow | -1 | 496.4367 | 0 | 15 | 286.444 | 1 | 15 | 0 | evento ambiguo: sin grieta | https://doi.org/10.5281/zenodo.21509581 | 2.4570397 | 2057 | TRUE | FABEST: clasificacion previa no validada para inclusion | 2.45704 | 2.695864
FAB064_2E+5 | FABEST | 42CrMo4+QT | FAB064 | Multiaxial | Unnotched hourglass hollow | -1 | 478.8915 | 0 | 15 | 276.3204 | 1 | 15 | 0 | evento ambiguo: sin grieta | https://doi.org/10.5281/zenodo.21509581 | 2.4414129 | 2058 | TRUE | FABEST: clasificacion previa no validada para inclusion | 2.441413 | 2.680237
FAB064_5E+5 | FABEST | 42CrMo4+QT | FAB064 | Multiaxial | Unnotched hourglass hollow | -1 | 463.8463 | 0 | 15 | 267.6393 | 1 | 15 | 0 | evento ambiguo: sin grieta | https://doi.org/10.5281/zenodo.21509581 | 2.4275499 | 2059 | TRUE | FABEST: clasificacion previa no validada para inclusion | 2.42755 | 2.666374
FAB064_1E+6 | FABEST | 42CrMo4+QT | FAB064 | Multiaxial | Unnotched hourglass hollow | -1 | 457.4899 | 0 | 15 | 263.9716 | 1 | 15 | 0 | evento ambiguo: sin grieta | https://doi.org/10.5281/zenodo.21509581 | 2.4215573 | 2060 | TRUE | FABEST: clasificacion previa no validada para inclusion | 2.421557 | 2.660381
FAB064_2E+6 | FABEST | 42CrMo4+QT | FAB064 | Multiaxial | Unnotched hourglass hollow | -1 | 453.9459 | 0 | 15 | 261.9268 | 1 | 15 | 0 | evento ambiguo: sin grieta | https://doi.org/10.5281/zenodo.21509581 | 2.4181799 | 2061 | TRUE | FABEST: clasificacion previa no validada para inclusion | 2.41818 | 2.657004
FAB064_5E+6 | FABEST | 42CrMo4+QT | FAB064 | Multiaxial | Unnotched hourglass hollow | -1 | 451.6792 | 0 | 15 | 260.6189 | 1 | 15 | 0 | evento ambiguo: sin grieta | https://doi.org/10.5281/zenodo.21509581 | 2.4160059 | 2062 | TRUE | FABEST: clasificacion previa no validada para inclusion | 2.416006 | 2.65483
FAB064_1E+7 | FABEST | 42CrMo4+QT | FAB064 | Multiaxial | Unnotched hourglass hollow | -1 | 450.8978 | 0 | 15 | 260.168 | 1 | 15 | 0 | evento ambiguo: sin grieta | https://doi.org/10.5281/zenodo.21509581 | 2.415254 | 2063 | TRUE | FABEST: clasificacion previa no validada para inclusion | 2.415254 | 2.654078
FAB064_2E+7 | FABEST | 42CrMo4+QT | FAB064 | Multiaxial | Unnotched hourglass hollow | -1 | 450.502 | 0 | 15 | 259.9397 | 1 | 15 | 0 | evento ambiguo: sin grieta | https://doi.org/10.5281/zenodo.21509581 | 2.4148726 | 2064 | TRUE | FABEST: clasificacion previa no validada para inclusion | 2.414873 | 2.653697
FAB064_5E+7 | FABEST | 42CrMo4+QT | FAB064 | Multiaxial | Unnotched hourglass hollow | -1 | 450.2629 | 0 | 15 | 259.8017 | 1 | 15 | 0 | evento ambiguo: sin grieta | https://doi.org/10.5281/zenodo.21509581 | 2.414642 | 2065 | TRUE | FABEST: clasificacion previa no validada para inclusion | 2.414642 | 2.653466
FAB064_1E+8 | FABEST | 42CrMo4+QT | FAB064 | Multiaxial | Unnotched hourglass hollow | -1 | 450.1829 | 0 | 15 | 259.7555 | 1 | 15 | 0 | evento ambiguo: sin grieta | https://doi.org/10.5281/zenodo.21509581 | 2.4145648 | 2066 | TRUE | FABEST: clasificacion previa no validada para inclusion | 2.414565 | 2.653389
FAB064_1E+3 | FABEST | 42CrMo4+QT | FAB064 | Multiaxial | Unnotched hourglass hollow | -1 | 649.024 | 0 | 15 | 374.4869 | 1 | 15 | 0 | evento ambiguo: sin grieta | https://doi.org/10.5281/zenodo.21509581 | 2.5734366 | 2067 | TRUE | FABEST: clasificacion previa no validada para inclusion | 2.573437 | 2.812261
FAB064_2E+3 | FABEST | 42CrMo4+QT | FAB064 | Multiaxial | Unnotched hourglass hollow | -1 | 627.1084 | 0 | 15 | 361.8416 | 1 | 15 | 0 | evento ambiguo: sin grieta | https://doi.org/10.5281/zenodo.21509581 | 2.5585185 | 2068 | TRUE | FABEST: clasificacion previa no validada para inclusion | 2.558518 | 2.797343
FAB064_5E+3 | FABEST | 42CrMo4+QT | FAB064 | Multiaxial | Unnotched hourglass hollow | -1 | 598.1376 | 0 | 15 | 345.1254 | 1 | 15 | 0 | evento ambiguo: sin grieta | https://doi.org/10.5281/zenodo.21509581 | 2.5379769 | 2069 | TRUE | FABEST: clasificacion previa no validada para inclusion | 2.537977 | 2.776801
FAB064_1E+4 | FABEST | 42CrMo4+QT | FAB064 | Multiaxial | Unnotched hourglass hollow | -1 | 576.2221 | 0 | 15 | 332.4801 | 1 | 15 | 0 | evento ambiguo: sin grieta | https://doi.org/10.5281/zenodo.21509581 | 2.5217657 | 2070 | TRUE | FABEST: clasificacion previa no validada para inclusion | 2.521766 | 2.76059
FAB064_2E+4 | FABEST | 42CrMo4+QT | FAB064 | Multiaxial | Unnotched hourglass hollow | -1 | 554.3065 | 0 | 15 | 319.8348 | 1 | 15 | 0 | evento ambiguo: sin grieta | https://doi.org/10.5281/zenodo.21509581 | 2.5049258 | 2071 | TRUE | FABEST: clasificacion previa no validada para inclusion | 2.504926 | 2.74375
FAB064_5E+4 | FABEST | 42CrMo4+QT | FAB064 | Multiaxial | Unnotched hourglass hollow | -1 | 525.3357 | 0 | 15 | 303.1187 | 1 | 15 | 0 | evento ambiguo: sin grieta | https://doi.org/10.5281/zenodo.21509581 | 2.4816127 | 2072 | TRUE | FABEST: clasificacion previa no validada para inclusion | 2.481613 | 2.720437
FAB064_1E+5 | FABEST | 42CrMo4+QT | FAB064 | Multiaxial | Unnotched hourglass hollow | -1 | 503.4201 | 0 | 15 | 290.4734 | 1 | 15 | 0 | evento ambiguo: sin grieta | https://doi.org/10.5281/zenodo.21509581 | 2.4631064 | 2073 | TRUE | FABEST: clasificacion previa no validada para inclusion | 2.463106 | 2.701931
FAB064_2E+5 | FABEST | 42CrMo4+QT | FAB064 | Multiaxial | Unnotched hourglass hollow | -1 | 481.5045 | 0 | 15 | 277.8281 | 1 | 15 | 0 | evento ambiguo: sin grieta | https://doi.org/10.5281/zenodo.21509581 | 2.4437762 | 2074 | TRUE | FABEST: clasificacion previa no validada para inclusion | 2.443776 | 2.6826
FAB064_5E+5 | FABEST | 42CrMo4+QT | FAB064 | Multiaxial | Unnotched hourglass hollow | -1 | 452.5337 | 0 | 15 | 261.112 | 1 | 15 | 0 | evento ambiguo: sin grieta | https://doi.org/10.5281/zenodo.21509581 | 2.4168268 | 2075 | TRUE | FABEST: clasificacion previa no validada para inclusion | 2.416827 | 2.655651
FAB064_1E+6 | FABEST | 42CrMo4+QT | FAB064 | Multiaxial | Unnotched hourglass hollow | -1 | 430.6181 | 0 | 15 | 248.4667 | 1 | 15 | 0 | evento ambiguo: sin grieta | https://doi.org/10.5281/zenodo.21509581 | 2.3952681 | 2076 | TRUE | FABEST: clasificacion previa no validada para inclusion | 2.395268 | 2.634092
FAB064_2E+6 | FABEST | 42CrMo4+QT | FAB064 | Multiaxial | Unnotched hourglass hollow | -1 | 408.7026 | 0 | 15 | 235.8214 | 1 | 15 | 0 | evento ambiguo: sin grieta | https://doi.org/10.5281/zenodo.21509581 | 2.3725832 | 2077 | TRUE | FABEST: clasificacion previa no validada para inclusion | 2.372583 | 2.611407
FAB064_5E+6 | FABEST | 42CrMo4+QT | FAB064 | Multiaxial | Unnotched hourglass hollow | -1 | 379.7318 | 0 | 15 | 219.1052 | 1 | 15 | 0 | evento ambiguo: sin grieta | https://doi.org/10.5281/zenodo.21509581 | 2.3406527 | 2078 | TRUE | FABEST: clasificacion previa no validada para inclusion | 2.340653 | 2.579477
FAB064_1E+7 | FABEST | 42CrMo4+QT | FAB064 | Multiaxial | Unnotched hourglass hollow | -1 | 357.8162 | 0 | 15 | 206.4599 | 1 | 15 | 0 | evento ambiguo: sin grieta | https://doi.org/10.5281/zenodo.21509581 | 2.3148358 | 2079 | TRUE | FABEST: clasificacion previa no validada para inclusion | 2.314836 | 2.55366
FAB064_2E+7 | FABEST | 42CrMo4+QT | FAB064 | Multiaxial | Unnotched hourglass hollow | -1 | 335.9006 | 0 | 15 | 193.8147 | 1 | 15 | 0 | evento ambiguo: sin grieta | https://doi.org/10.5281/zenodo.21509581 | 2.2873866 | 2080 | TRUE | FABEST: clasificacion previa no validada para inclusion | 2.287387 | 2.526211
FAB064_5E+7 | FABEST | 42CrMo4+QT | FAB064 | Multiaxial | Unnotched hourglass hollow | -1 | 306.9298 | 0 | 15 | 177.0985 | 1 | 15 | 0 | evento ambiguo: sin grieta | https://doi.org/10.5281/zenodo.21509581 | 2.2482149 | 2081 | TRUE | FABEST: clasificacion previa no validada para inclusion | 2.248215 | 2.487039
FAB064_1E+8 | FABEST | 42CrMo4+QT | FAB064 | Multiaxial | Unnotched hourglass hollow | -1 | 285.0142 | 0 | 15 | 164.4532 | 1 | 15 | 0 | evento ambiguo: sin grieta | https://doi.org/10.5281/zenodo.21509581 | 2.2160424 | 2082 | TRUE | FABEST: clasificacion previa no validada para inclusion | 2.216042 | 2.454867
FAB065_A37-39 | FABEST | 42CrMo4+QT | FAB065 | Multiaxial | Unnotched hourglass hollow | -1 | 608.1 | 0 | 20 | 350.8737 | 1 | 20 | 90 | evento ambiguo: sin grieta | https://doi.org/10.5281/zenodo.21509581 | 2.5451508 | 2083 | TRUE | FABEST: clasificacion previa no validada para inclusion | 2.545151 | 2.783975
FAB065_A37-30 | FABEST | 42CrMo4+QT | FAB065 | Multiaxial | Unnotched hourglass hollow | -1 | 565.7 | 0 | 20 | 326.4089 | 1 | 20 | 90 | evento ambiguo: sin grieta | https://doi.org/10.5281/zenodo.21509581 | 2.513762 | 2084 | TRUE | FABEST: clasificacion previa no validada para inclusion | 2.513762 | 2.752586
FAB065_A37-33 | FABEST | 42CrMo4+QT | FAB065 | Multiaxial | Unnotched hourglass hollow | -1 | 551.5 | 0 | 20 | 318.2155 | 1 | 20 | 90 | evento ambiguo: sin grieta | https://doi.org/10.5281/zenodo.21509581 | 2.5027213 | 2085 | TRUE | FABEST: clasificacion previa no validada para inclusion | 2.502721 | 2.741546
FAB065_A37-32 | FABEST | 42CrMo4+QT | FAB065 | Multiaxial | Unnotched hourglass hollow | -1 | 594 | 0 | 20 | 342.738 | 1 | 20 | 90 | evento ambiguo: sin grieta | https://doi.org/10.5281/zenodo.21509581 | 2.5349623 | 2086 | TRUE | FABEST: clasificacion previa no validada para inclusion | 2.534962 | 2.773786
FAB065_A37-34 | FABEST | 42CrMo4+QT | FAB065 | Multiaxial | Unnotched hourglass hollow | -1 | 537.4 | 0 | 20 | 310.0798 | 1 | 20 | 90 | evento ambiguo: sin grieta | https://doi.org/10.5281/zenodo.21509581 | 2.4914735 | 2087 | TRUE | FABEST: clasificacion previa no validada para inclusion | 2.491473 | 2.730298
FAB065_A37-35 | FABEST | 42CrMo4+QT | FAB065 | Multiaxial | Unnotched hourglass hollow | -1 | 470.2 | 0 | 20 | 271.3054 | 1 | 20 | 90 | evento ambiguo: sin grieta | https://doi.org/10.5281/zenodo.21509581 | 2.4334584 | 2088 | TRUE | FABEST: clasificacion previa no validada para inclusion | 2.433458 | 2.672283
FAB065_A37-40 | FABEST | 42CrMo4+QT | FAB065 | Multiaxial | Unnotched hourglass hollow | -1 | 459.6 | 0 | 20 | 265.1892 | 1 | 20 | 90 | evento ambiguo: sin grieta | https://doi.org/10.5281/zenodo.21509581 | 2.4235558 | 2089 | TRUE | FABEST: clasificacion previa no validada para inclusion | 2.423556 | 2.66238
FAB065_A37-36 | FABEST | 42CrMo4+QT | FAB065 | Multiaxial | Unnotched hourglass hollow | -1 | 516.2 | 0 | 20 | 297.8474 | 1 | 20 | 90 | evento ambiguo: sin grieta | https://doi.org/10.5281/zenodo.21509581 | 2.4739938 | 2090 | TRUE | FABEST: clasificacion previa no validada para inclusion | 2.473994 | 2.712818
FAB065_A37-38 | FABEST | 42CrMo4+QT | FAB065 | Multiaxial | Unnotched hourglass hollow | -1 | 466.7 | 0 | 20 | 269.2859 | 1 | 20 | 90 | evento ambiguo: sin grieta | https://doi.org/10.5281/zenodo.21509581 | 2.4302136 | 2091 | TRUE | FABEST: clasificacion previa no validada para inclusion | 2.430214 | 2.669038
FAB065_A37-37 | FABEST | 42CrMo4+QT | FAB065 | Multiaxial | Unnotched hourglass hollow | -1 | 480.8 | 0 | 20 | 277.4216 | 1 | 20 | 90 | evento ambiguo: sin grieta | https://doi.org/10.5281/zenodo.21509581 | 2.4431403 | 2092 | TRUE | FABEST: clasificacion previa no validada para inclusion | 2.44314 | 2.681964
FAB065_A37-29 | FABEST | 42CrMo4+QT | FAB065 | Multiaxial | Unnotched hourglass hollow | -1 | 495 | 0 | 20 | 285.615 | 1 | 20 | 90 | evento ambiguo: sin grieta | https://doi.org/10.5281/zenodo.21509581 | 2.455781 | 2093 | TRUE | FABEST: clasificacion previa no validada para inclusion | 2.455781 | 2.694605
FAB065_A37-31 | FABEST | 42CrMo4+QT | FAB065 | Multiaxial | Unnotched hourglass hollow | -1 | 459.6 | 0 | 20 | 265.1892 | 1 | 20 | 90 | evento ambiguo: sin grieta | https://doi.org/10.5281/zenodo.21509581 | 2.4235558 | 2094 | TRUE | FABEST: clasificacion previa no validada para inclusion | 2.423556 | 2.66238
FAB065_1E+3 | FABEST | 42CrMo4+QT | FAB065 | Multiaxial | Unnotched hourglass hollow | -1 | 890.9326 | 0 | 20 | 514.0681 | 1 | 20 | 90 | evento ambiguo: sin grieta | https://doi.org/10.5281/zenodo.21509581 | 2.7110207 | 2095 | TRUE | FABEST: clasificacion previa no validada para inclusion | 2.711021 | 2.949845
FAB065_2E+3 | FABEST | 42CrMo4+QT | FAB065 | Multiaxial | Unnotched hourglass hollow | -1 | 818.1793 | 0 | 20 | 472.0895 | 1 | 20 | 90 | evento ambiguo: sin grieta | https://doi.org/10.5281/zenodo.21509581 | 2.6740243 | 2096 | TRUE | FABEST: clasificacion previa no validada para inclusion | 2.674024 | 2.912848
FAB065_5E+3 | FABEST | 42CrMo4+QT | FAB065 | Multiaxial | Unnotched hourglass hollow | -1 | 731.0414 | 0 | 20 | 421.8109 | 1 | 20 | 90 | evento ambiguo: sin grieta | https://doi.org/10.5281/zenodo.21509581 | 2.6251178 | 2097 | TRUE | FABEST: clasificacion previa no validada para inclusion | 2.625118 | 2.863942
FAB065_1E+4 | FABEST | 42CrMo4+QT | FAB065 | Multiaxial | Unnotched hourglass hollow | -1 | 671.3448 | 0 | 20 | 387.3659 | 1 | 20 | 90 | evento ambiguo: sin grieta | https://doi.org/10.5281/zenodo.21509581 | 2.5881214 | 2098 | TRUE | FABEST: clasificacion previa no validada para inclusion | 2.588121 | 2.826946
FAB065_2E+4 | FABEST | 42CrMo4+QT | FAB065 | Multiaxial | Unnotched hourglass hollow | -1 | 616.523 | 0 | 20 | 355.7337 | 1 | 20 | 90 | evento ambiguo: sin grieta | https://doi.org/10.5281/zenodo.21509581 | 2.5511251 | 2099 | TRUE | FABEST: clasificacion previa no validada para inclusion | 2.551125 | 2.789949
FAB065_5E+4 | FABEST | 42CrMo4+QT | FAB065 | Multiaxial | Unnotched hourglass hollow | -1 | 550.8619 | 0 | 20 | 317.8473 | 1 | 20 | 90 | evento ambiguo: sin grieta | https://doi.org/10.5281/zenodo.21509581 | 2.5022185 | 2100 | TRUE | FABEST: clasificacion previa no validada para inclusion | 2.502219 | 2.741043
FAB065_1E+5 | FABEST | 42CrMo4+QT | FAB065 | Multiaxial | Unnotched hourglass hollow | -1 | 505.8787 | 0 | 20 | 291.892 | 1 | 20 | 90 | evento ambiguo: sin grieta | https://doi.org/10.5281/zenodo.21509581 | 2.4652222 | 2101 | TRUE | FABEST: clasificacion previa no validada para inclusion | 2.465222 | 2.704046
FAB065_2E+5 | FABEST | 42CrMo4+QT | FAB065 | Multiaxial | Unnotched hourglass hollow | -1 | 464.5688 | 0 | 20 | 268.0562 | 1 | 20 | 90 | evento ambiguo: sin grieta | https://doi.org/10.5281/zenodo.21509581 | 2.4282258 | 2102 | TRUE | FABEST: clasificacion previa no validada para inclusion | 2.428226 | 2.66705
FAB065_5E+5 | FABEST | 42CrMo4+QT | FAB065 | Multiaxial | Unnotched hourglass hollow | -1 | 415.0912 | 0 | 20 | 239.5076 | 1 | 20 | 90 | evento ambiguo: sin grieta | https://doi.org/10.5281/zenodo.21509581 | 2.3793193 | 2103 | TRUE | FABEST: clasificacion previa no validada para inclusion | 2.379319 | 2.618144
FAB065_1E+6 | FABEST | 42CrMo4+QT | FAB065 | Multiaxial | Unnotched hourglass hollow | -1 | 381.195 | 0 | 20 | 219.9495 | 1 | 20 | 90 | evento ambiguo: sin grieta | https://doi.org/10.5281/zenodo.21509581 | 2.342323 | 2104 | TRUE | FABEST: clasificacion previa no validada para inclusion | 2.342323 | 2.581147
FAB065_2E+6 | FABEST | 42CrMo4+QT | FAB065 | Multiaxial | Unnotched hourglass hollow | -1 | 350.0667 | 0 | 20 | 201.9885 | 1 | 20 | 90 | evento ambiguo: sin grieta | https://doi.org/10.5281/zenodo.21509581 | 2.3053266 | 2105 | TRUE | FABEST: clasificacion previa no validada para inclusion | 2.305327 | 2.544151
FAB065_5E+6 | FABEST | 42CrMo4+QT | FAB065 | Multiaxial | Unnotched hourglass hollow | -1 | 312.7838 | 0 | 20 | 180.4763 | 1 | 20 | 90 | evento ambiguo: sin grieta | https://doi.org/10.5281/zenodo.21509581 | 2.2564201 | 2106 | TRUE | FABEST: clasificacion previa no validada para inclusion | 2.25642 | 2.495244
FAB065_1E+7 | FABEST | 42CrMo4+QT | FAB065 | Multiaxial | Unnotched hourglass hollow | -1 | 287.242 | 0 | 20 | 165.7386 | 1 | 20 | 90 | evento ambiguo: sin grieta | https://doi.org/10.5281/zenodo.21509581 | 2.2194237 | 2107 | TRUE | FABEST: clasificacion previa no validada para inclusion | 2.219424 | 2.458248
FAB065_2E+7 | FABEST | 42CrMo4+QT | FAB065 | Multiaxial | Unnotched hourglass hollow | -1 | 263.7859 | 0 | 20 | 152.2045 | 1 | 20 | 90 | evento ambiguo: sin grieta | https://doi.org/10.5281/zenodo.21509581 | 2.1824274 | 2108 | TRUE | FABEST: clasificacion previa no validada para inclusion | 2.182427 | 2.421252
FAB065_5E+7 | FABEST | 42CrMo4+QT | FAB065 | Multiaxial | Unnotched hourglass hollow | -1 | 235.6921 | 0 | 20 | 135.9943 | 1 | 20 | 90 | evento ambiguo: sin grieta | https://doi.org/10.5281/zenodo.21509581 | 2.1335209 | 2109 | TRUE | FABEST: clasificacion previa no validada para inclusion | 2.133521 | 2.372345
FAB065_1E+8 | FABEST | 42CrMo4+QT | FAB065 | Multiaxial | Unnotched hourglass hollow | -1 | 216.4456 | 0 | 20 | 124.8891 | 1 | 20 | 90 | evento ambiguo: sin grieta | https://doi.org/10.5281/zenodo.21509581 | 2.0965245 | 2110 | TRUE | FABEST: clasificacion previa no validada para inclusion | 2.096524 | 2.335349
FAB065_1E+3 | FABEST | 42CrMo4+QT | FAB065 | Multiaxial | Unnotched hourglass hollow | -1 | 842.3081 | 0 | 20 | 486.0118 | 1 | 20 | 90 | evento ambiguo: sin grieta | https://doi.org/10.5281/zenodo.21509581 | 2.6866468 | 2111 | TRUE | FABEST: clasificacion previa no validada para inclusion | 2.686647 | 2.925471
FAB065_2E+3 | FABEST | 42CrMo4+QT | FAB065 | Multiaxial | Unnotched hourglass hollow | -1 | 774.3581 | 0 | 20 | 446.8046 | 1 | 20 | 90 | evento ambiguo: sin grieta | https://doi.org/10.5281/zenodo.21509581 | 2.6501176 | 2112 | TRUE | FABEST: clasificacion previa no validada para inclusion | 2.650118 | 2.888942
FAB065_5E+3 | FABEST | 42CrMo4+QT | FAB065 | Multiaxial | Unnotched hourglass hollow | -1 | 693.5782 | 0 | 20 | 400.1946 | 1 | 20 | 90 | evento ambiguo: sin grieta | https://doi.org/10.5281/zenodo.21509581 | 2.6022713 | 2113 | TRUE | FABEST: clasificacion previa no validada para inclusion | 2.602271 | 2.841095
FAB065_1E+4 | FABEST | 42CrMo4+QT | FAB065 | Multiaxial | Unnotched hourglass hollow | -1 | 639.2748 | 0 | 20 | 368.8615 | 1 | 20 | 90 | evento ambiguo: sin grieta | https://doi.org/10.5281/zenodo.21509581 | 2.5668634 | 2114 | TRUE | FABEST: clasificacion previa no validada para inclusion | 2.566863 | 2.805688
FAB065_2E+4 | FABEST | 42CrMo4+QT | FAB065 | Multiaxial | Unnotched hourglass hollow | -1 | 591.1024 | 0 | 20 | 341.0661 | 1 | 20 | 90 | evento ambiguo: sin grieta | https://doi.org/10.5281/zenodo.21509581 | 2.5328385 | 2115 | TRUE | FABEST: clasificacion previa no validada para inclusion | 2.532839 | 2.771663
FAB065_5E+4 | FABEST | 42CrMo4+QT | FAB065 | Multiaxial | Unnotched hourglass hollow | -1 | 537.9148 | 0 | 20 | 310.3768 | 1 | 20 | 90 | evento ambiguo: sin grieta | https://doi.org/10.5281/zenodo.21509581 | 2.4918893 | 2116 | TRUE | FABEST: clasificacion previa no validada para inclusion | 2.491889 | 2.730713
FAB065_1E+5 | FABEST | 42CrMo4+QT | FAB065 | Multiaxial | Unnotched hourglass hollow | -1 | 506.7193 | 0 | 20 | 292.377 | 1 | 20 | 90 | evento ambiguo: sin grieta | https://doi.org/10.5281/zenodo.21509581 | 2.4659433 | 2117 | TRUE | FABEST: clasificacion previa no validada para inclusion | 2.465943 | 2.704767
FAB065_2E+5 | FABEST | 42CrMo4+QT | FAB065 | Multiaxial | Unnotched hourglass hollow | -1 | 483.8537 | 0 | 20 | 279.1836 | 1 | 20 | 90 | evento ambiguo: sin grieta | https://doi.org/10.5281/zenodo.21509581 | 2.4458899 | 2118 | TRUE | FABEST: clasificacion previa no validada para inclusion | 2.44589 | 2.684714
FAB065_5E+5 | FABEST | 42CrMo4+QT | FAB065 | Multiaxial | Unnotched hourglass hollow | -1 | 465.2015 | 0 | 20 | 268.4212 | 1 | 20 | 90 | evento ambiguo: sin grieta | https://doi.org/10.5281/zenodo.21509581 | 2.4288169 | 2119 | TRUE | FABEST: clasificacion previa no validada para inclusion | 2.428817 | 2.667641
FAB065_1E+6 | FABEST | 42CrMo4+QT | FAB065 | Multiaxial | Unnotched hourglass hollow | -1 | 457.5848 | 0 | 20 | 264.0264 | 1 | 20 | 90 | evento ambiguo: sin grieta | https://doi.org/10.5281/zenodo.21509581 | 2.4216474 | 2120 | TRUE | FABEST: clasificacion previa no validada para inclusion | 2.421647 | 2.660472
FAB065_2E+6 | FABEST | 42CrMo4+QT | FAB065 | Multiaxial | Unnotched hourglass hollow | -1 | 453.4083 | 0 | 20 | 261.6166 | 1 | 20 | 90 | evento ambiguo: sin grieta | https://doi.org/10.5281/zenodo.21509581 | 2.4176653 | 2121 | TRUE | FABEST: clasificacion previa no validada para inclusion | 2.417665 | 2.656489
FAB065_5E+6 | FABEST | 42CrMo4+QT | FAB065 | Multiaxial | Unnotched hourglass hollow | -1 | 450.7638 | 0 | 20 | 260.0907 | 1 | 20 | 90 | evento ambiguo: sin grieta | https://doi.org/10.5281/zenodo.21509581 | 2.4151249 | 2122 | TRUE | FABEST: clasificacion previa no validada para inclusion | 2.415125 | 2.653949
FAB065_1E+7 | FABEST | 42CrMo4+QT | FAB065 | Multiaxial | Unnotched hourglass hollow | -1 | 449.8572 | 0 | 20 | 259.5676 | 1 | 20 | 90 | evento ambiguo: sin grieta | https://doi.org/10.5281/zenodo.21509581 | 2.4142504 | 2123 | TRUE | FABEST: clasificacion previa no validada para inclusion | 2.41425 | 2.653075
FAB065_2E+7 | FABEST | 42CrMo4+QT | FAB065 | Multiaxial | Unnotched hourglass hollow | -1 | 449.3989 | 0 | 20 | 259.3031 | 1 | 20 | 90 | evento ambiguo: sin grieta | https://doi.org/10.5281/zenodo.21509581 | 2.4138078 | 2124 | TRUE | FABEST: clasificacion previa no validada para inclusion | 2.413808 | 2.652632
FAB065_5E+7 | FABEST | 42CrMo4+QT | FAB065 | Multiaxial | Unnotched hourglass hollow | -1 | 449.1223 | 0 | 20 | 259.1436 | 1 | 20 | 90 | evento ambiguo: sin grieta | https://doi.org/10.5281/zenodo.21509581 | 2.4135404 | 2125 | TRUE | FABEST: clasificacion previa no validada para inclusion | 2.41354 | 2.652365
FAB065_1E+8 | FABEST | 42CrMo4+QT | FAB065 | Multiaxial | Unnotched hourglass hollow | -1 | 449.0298 | 0 | 20 | 259.0902 | 1 | 20 | 90 | evento ambiguo: sin grieta | https://doi.org/10.5281/zenodo.21509581 | 2.413451 | 2126 | TRUE | FABEST: clasificacion previa no validada para inclusion | 2.413451 | 2.652275
FAB065_1E+3 | FABEST | 42CrMo4+QT | FAB065 | Multiaxial | Unnotched hourglass hollow | -1 | 804.6861 | 0 | 20 | 464.3039 | 1 | 20 | 90 | evento ambiguo: sin grieta | https://doi.org/10.5281/zenodo.21509581 | 2.6668023 | 2127 | TRUE | FABEST: clasificacion previa no validada para inclusion | 2.666802 | 2.905626
FAB065_2E+3 | FABEST | 42CrMo4+QT | FAB065 | Multiaxial | Unnotched hourglass hollow | -1 | 760.0212 | 0 | 20 | 438.5322 | 1 | 20 | 90 | evento ambiguo: sin grieta | https://doi.org/10.5281/zenodo.21509581 | 2.6420015 | 2128 | TRUE | FABEST: clasificacion previa no validada para inclusion | 2.642001 | 2.880826
FAB065_5E+3 | FABEST | 42CrMo4+QT | FAB065 | Multiaxial | Unnotched hourglass hollow | -1 | 700.9773 | 0 | 20 | 404.4639 | 1 | 20 | 90 | evento ambiguo: sin grieta | https://doi.org/10.5281/zenodo.21509581 | 2.6068798 | 2129 | TRUE | FABEST: clasificacion previa no validada para inclusion | 2.60688 | 2.845704
FAB065_1E+4 | FABEST | 42CrMo4+QT | FAB065 | Multiaxial | Unnotched hourglass hollow | -1 | 656.3124 | 0 | 20 | 378.6922 | 1 | 20 | 90 | evento ambiguo: sin grieta | https://doi.org/10.5281/zenodo.21509581 | 2.5782864 | 2130 | TRUE | FABEST: clasificacion previa no validada para inclusion | 2.578286 | 2.817111
FAB065_2E+4 | FABEST | 42CrMo4+QT | FAB065 | Multiaxial | Unnotched hourglass hollow | -1 | 611.6475 | 0 | 20 | 352.9206 | 1 | 20 | 90 | evento ambiguo: sin grieta | https://doi.org/10.5281/zenodo.21509581 | 2.547677 | 2131 | TRUE | FABEST: clasificacion previa no validada para inclusion | 2.547677 | 2.786501
FAB065_5E+4 | FABEST | 42CrMo4+QT | FAB065 | Multiaxial | Unnotched hourglass hollow | -1 | 552.6036 | 0 | 20 | 318.8523 | 1 | 20 | 90 | evento ambiguo: sin grieta | https://doi.org/10.5281/zenodo.21509581 | 2.5035895 | 2132 | TRUE | FABEST: clasificacion previa no validada para inclusion | 2.50359 | 2.742414
FAB065_1E+5 | FABEST | 42CrMo4+QT | FAB065 | Multiaxial | Unnotched hourglass hollow | -1 | 507.9387 | 0 | 20 | 293.0806 | 1 | 20 | 90 | evento ambiguo: sin grieta | https://doi.org/10.5281/zenodo.21509581 | 2.4669871 | 2133 | TRUE | FABEST: clasificacion previa no validada para inclusion | 2.466987 | 2.705811
FAB065_2E+5 | FABEST | 42CrMo4+QT | FAB065 | Multiaxial | Unnotched hourglass hollow | -1 | 463.2738 | 0 | 20 | 267.309 | 1 | 20 | 90 | evento ambiguo: sin grieta | https://doi.org/10.5281/zenodo.21509581 | 2.4270135 | 2134 | TRUE | FABEST: clasificacion previa no validada para inclusion | 2.427014 | 2.665838
FAB065_5E+5 | FABEST | 42CrMo4+QT | FAB065 | Multiaxial | Unnotched hourglass hollow | -1 | 404.2299 | 0 | 20 | 233.2407 | 1 | 20 | 90 | evento ambiguo: sin grieta | https://doi.org/10.5281/zenodo.21509581 | 2.3678043 | 2135 | TRUE | FABEST: clasificacion previa no validada para inclusion | 2.367804 | 2.606628
FAB065_1E+6 | FABEST | 42CrMo4+QT | FAB065 | Multiaxial | Unnotched hourglass hollow | -1 | 359.565 | 0 | 20 | 207.469 | 1 | 20 | 90 | evento ambiguo: sin grieta | https://doi.org/10.5281/zenodo.21509581 | 2.3169532 | 2136 | TRUE | FABEST: clasificacion previa no validada para inclusion | 2.316953 | 2.555777
FAB065_2E+6 | FABEST | 42CrMo4+QT | FAB065 | Multiaxial | Unnotched hourglass hollow | -1 | 314.9001 | 0 | 20 | 181.6973 | 1 | 20 | 90 | evento ambiguo: sin grieta | https://doi.org/10.5281/zenodo.21509581 | 2.2593486 | 2137 | TRUE | FABEST: clasificacion previa no validada para inclusion | 2.259349 | 2.498173
FAB065_5E+6 | FABEST | 42CrMo4+QT | FAB065 | Multiaxial | Unnotched hourglass hollow | -1 | 255.8562 | 0 | 20 | 147.629 | 1 | 20 | 90 | evento ambiguo: sin grieta | https://doi.org/10.5281/zenodo.21509581 | 2.1691718 | 2138 | TRUE | FABEST: clasificacion previa no validada para inclusion | 2.169172 | 2.407996
FAB065_1E+7 | FABEST | 42CrMo4+QT | FAB065 | Multiaxial | Unnotched hourglass hollow | -1 | 211.1913 | 0 | 20 | 121.8574 | 1 | 20 | 90 | evento ambiguo: sin grieta | https://doi.org/10.5281/zenodo.21509581 | 2.0858518 | 2139 | TRUE | FABEST: clasificacion previa no validada para inclusion | 2.085852 | 2.324676
FAB065_2E+7 | FABEST | 42CrMo4+QT | FAB065 | Multiaxial | Unnotched hourglass hollow | -1 | 166.5264 | 0 | 20 | 96.08571 | 1 | 20 | 90 | evento ambiguo: sin grieta | https://doi.org/10.5281/zenodo.21509581 | 1.9826588 | 2140 | TRUE | FABEST: clasificacion previa no validada para inclusion | 1.982659 | 2.221483
FAB065_5E+7 | FABEST | 42CrMo4+QT | FAB065 | Multiaxial | Unnotched hourglass hollow | -1 | 107.4825 | 0 | 20 | 62.01742 | 1 | 20 | 90 | evento ambiguo: sin grieta | https://doi.org/10.5281/zenodo.21509581 | 1.7925137 | 2141 | TRUE | FABEST: clasificacion previa no validada para inclusion | 1.792514 | 2.031338
FAB065_1E+8 | FABEST | 42CrMo4+QT | FAB065 | Multiaxial | Unnotched hourglass hollow | -1 | 62.81759 | 0 | 20 | 36.24575 | 1 | 20 | 90 | evento ambiguo: sin grieta | https://doi.org/10.5281/zenodo.21509581 | 1.5592571 | 2142 | TRUE | FABEST: clasificacion previa no validada para inclusion | 1.559257 | 1.798081
FAB070_A35-02 | FABEST | 42CrMo4+QT | FAB070 | Axial | Unnotched hourglass hollow | -1 | 800 | 0 | 10 | 4339 | 1 | finished |  | INCLUIR | https://doi.org/10.5281/zenodo.21509581 | 3.6373897 | 2143 | TRUE | Evento ambiguo; revisar fuente FABEST | 3.63739 | 2.90309
FAB070_A35-01 | FABEST | 42CrMo4+QT | FAB070 | Axial | Unnotched hourglass hollow | -1 | 750 | 0 | 10 | 13680 | 1 | finished |  | INCLUIR | https://doi.org/10.5281/zenodo.21509581 | 4.1360861 | 2144 | TRUE | Evento ambiguo; revisar fuente FABEST | 4.136086 | 2.875061
FAB070_A35-03 | FABEST | 42CrMo4+QT | FAB070 | Axial | Unnotched hourglass hollow | -1 | 700 | 0 | 20 | 38302 | 1 | finished |  | INCLUIR | https://doi.org/10.5281/zenodo.21509581 | 4.5832215 | 2145 | TRUE | Evento ambiguo; revisar fuente FABEST | 4.583221 | 2.845098
FAB070_A35-04 | FABEST | 42CrMo4+QT | FAB070 | Axial | Unnotched hourglass hollow | -1 | 650 | 0 | 39 | 104282 | 1 | finished |  | INCLUIR | https://doi.org/10.5281/zenodo.21509581 | 5.0182094 | 2146 | TRUE | Evento ambiguo; revisar fuente FABEST | 5.018209 | 2.812913
FAB070_A35-06 | FABEST | 42CrMo4+QT | FAB070 | Axial | Unnotched hourglass hollow | -1 | 615 | 0 | 30 | 131464 | 1 | finished |  | INCLUIR | https://doi.org/10.5281/zenodo.21509581 | 5.1188068 | 2147 | TRUE | Evento ambiguo; revisar fuente FABEST | 5.118807 | 2.788875
FAB070_A35-07 | FABEST | 42CrMo4+QT | FAB070 | Axial | Unnotched hourglass hollow | -1 | 605 | 0 | 30 | 181720 | 1 | finished |  | INCLUIR | https://doi.org/10.5281/zenodo.21509581 | 5.2594027 | 2148 | TRUE | Evento ambiguo; revisar fuente FABEST | 5.259403 | 2.781755
FAB070_A35-05 | FABEST | 42CrMo4+QT | FAB070 | Axial | Unnotched hourglass hollow | -1 | 630 | 0 | 39 | 186481 | 1 | finished |  | INCLUIR | https://doi.org/10.5281/zenodo.21509581 | 5.2706346 | 2149 | TRUE | Evento ambiguo; revisar fuente FABEST | 5.270635 | 2.799341
FAB070_A35-08 | FABEST | 42CrMo4+QT | FAB070 | Axial | Unnotched hourglass hollow | -1 | 590 | 0 | 30 | 252223 | 1 | finished |  | INCLUIR | https://doi.org/10.5281/zenodo.21509581 | 5.4017847 | 2150 | TRUE | Evento ambiguo; revisar fuente FABEST | 5.401785 | 2.770852
FAB070_A35-09 | FABEST | 42CrMo4+QT | FAB070 | Axial | Unnotched hourglass hollow | -1 | 570 | 0 | 33 | 333885 | 1 | finished |  | INCLUIR | https://doi.org/10.5281/zenodo.21509581 | 5.5235969 | 2151 | TRUE | Evento ambiguo; revisar fuente FABEST | 5.523597 | 2.755875
FAB070_A35-10 | FABEST | 42CrMo4+QT | FAB070 | Axial | Unnotched hourglass hollow | -1 | 530 | 0 | 39 | 461347 | 1 | finished |  | INCLUIR | https://doi.org/10.5281/zenodo.21509581 | 5.6640277 | 2152 | TRUE | Evento ambiguo; revisar fuente FABEST | 5.664028 | 2.724276
FAB070_1E+3 | FABEST | 42CrMo4+QT | FAB070 | Axial | Unnotched hourglass hollow | -1 | 945.532 | 0 | 28 | 1000 | 0 |  |  | evento ambiguo: sin grieta | https://doi.org/10.5281/zenodo.21509581 | 3 | 2153 | TRUE | FABEST: clasificacion previa no validada para inclusion | 3 | 2.975676
FAB070_2E+3 | FABEST | 42CrMo4+QT | FAB070 | Axial | Unnotched hourglass hollow | -1 | 890.4095 | 0 | 28 | 2000 | 0 |  |  | evento ambiguo: sin grieta | https://doi.org/10.5281/zenodo.21509581 | 3.30103 | 2154 | TRUE | FABEST: clasificacion previa no validada para inclusion | 3.30103 | 2.94959
FAB070_5E+3 | FABEST | 42CrMo4+QT | FAB070 | Axial | Unnotched hourglass hollow | -1 | 822.442 | 0 | 28 | 5000 | 0 |  |  | evento ambiguo: sin grieta | https://doi.org/10.5281/zenodo.21509581 | 3.69897 | 2155 | TRUE | FABEST: clasificacion previa no validada para inclusion | 3.69897 | 2.915105
FAB070_1E+4 | FABEST | 42CrMo4+QT | FAB070 | Axial | Unnotched hourglass hollow | -1 | 774.4954 | 0 | 28 | 10000 | 0 |  |  | evento ambiguo: sin grieta | https://doi.org/10.5281/zenodo.21509581 | 4 | 2156 | TRUE | FABEST: clasificacion previa no validada para inclusion | 4 | 2.889019
FAB070_2E+4 | FABEST | 42CrMo4+QT | FAB070 | Axial | Unnotched hourglass hollow | -1 | 729.3439 | 0 | 28 | 20000 | 0 |  |  | evento ambiguo: sin grieta | https://doi.org/10.5281/zenodo.21509581 | 4.30103 | 2157 | TRUE | FABEST: clasificacion previa no validada para inclusion | 4.30103 | 2.862932
FAB070_5E+4 | FABEST | 42CrMo4+QT | FAB070 | Axial | Unnotched hourglass hollow | -1 | 673.671 | 0 | 28 | 50000 | 0 |  |  | evento ambiguo: sin grieta | https://doi.org/10.5281/zenodo.21509581 | 4.69897 | 2158 | TRUE | FABEST: clasificacion previa no validada para inclusion | 4.69897 | 2.828448
FAB070_1E+5 | FABEST | 42CrMo4+QT | FAB070 | Axial | Unnotched hourglass hollow | -1 | 634.3974 | 0 | 28 | 100000 | 0 |  |  | evento ambiguo: sin grieta | https://doi.org/10.5281/zenodo.21509581 | 5 | 2159 | TRUE | FABEST: clasificacion previa no validada para inclusion | 5 | 2.802361
FAB070_2E+5 | FABEST | 42CrMo4+QT | FAB070 | Axial | Unnotched hourglass hollow | -1 | 597.4133 | 0 | 28 | 200000 | 0 |  |  | evento ambiguo: sin grieta | https://doi.org/10.5281/zenodo.21509581 | 5.30103 | 2160 | TRUE | FABEST: clasificacion previa no validada para inclusion | 5.30103 | 2.776275
FAB070_5E+5 | FABEST | 42CrMo4+QT | FAB070 | Axial | Unnotched hourglass hollow | -1 | 551.8111 | 0 | 28 | 500000 | 0 |  |  | evento ambiguo: sin grieta | https://doi.org/10.5281/zenodo.21509581 | 5.69897 | 2161 | TRUE | FABEST: clasificacion previa no validada para inclusion | 5.69897 | 2.74179
FAB070_1E+6 | FABEST | 42CrMo4+QT | FAB070 | Axial | Unnotched hourglass hollow | -1 | 519.6417 | 0 | 28 | 1000000 | 0 |  |  | evento ambiguo: sin grieta | https://doi.org/10.5281/zenodo.21509581 | 6 | 2162 | TRUE | FABEST: clasificacion previa no validada para inclusion | 6 | 2.715704
FAB070_2E+6 | FABEST | 42CrMo4+QT | FAB070 | Axial | Unnotched hourglass hollow | -1 | 489.3476 | 0 | 28 | 2000000 | 0 |  |  | evento ambiguo: sin grieta | https://doi.org/10.5281/zenodo.21509581 | 6.30103 | 2163 | TRUE | FABEST: clasificacion previa no validada para inclusion | 6.30103 | 2.689617
FAB070_5E+6 | FABEST | 42CrMo4+QT | FAB070 | Axial | Unnotched hourglass hollow | -1 | 451.9944 | 0 | 28 | 5000000 | 0 |  |  | evento ambiguo: sin grieta | https://doi.org/10.5281/zenodo.21509581 | 6.69897 | 2164 | TRUE | FABEST: clasificacion previa no validada para inclusion | 6.69897 | 2.655133
FAB070_1E+7 | FABEST | 42CrMo4+QT | FAB070 | Axial | Unnotched hourglass hollow | -1 | 425.644 | 0 | 28 | 10000000 | 0 |  |  | evento ambiguo: sin grieta | https://doi.org/10.5281/zenodo.21509581 | 7 | 2165 | TRUE | FABEST: clasificacion previa no validada para inclusion | 7 | 2.629047
FAB070_2E+7 | FABEST | 42CrMo4+QT | FAB070 | Axial | Unnotched hourglass hollow | -1 | 400.8298 | 0 | 28 | 20000000 | 0 |  |  | evento ambiguo: sin grieta | https://doi.org/10.5281/zenodo.21509581 | 7.30103 | 2166 | TRUE | FABEST: clasificacion previa no validada para inclusion | 7.30103 | 2.60296
FAB070_5E+7 | FABEST | 42CrMo4+QT | FAB070 | Axial | Unnotched hourglass hollow | -1 | 370.2334 | 0 | 28 | 50000000 | 0 |  |  | evento ambiguo: sin grieta | https://doi.org/10.5281/zenodo.21509581 | 7.69897 | 2167 | TRUE | FABEST: clasificacion previa no validada para inclusion | 7.69897 | 2.568476
FAB070_1E+8 | FABEST | 42CrMo4+QT | FAB070 | Axial | Unnotched hourglass hollow | -1 | 348.6495 | 0 | 28 | 100000000 | 0 |  |  | evento ambiguo: sin grieta | https://doi.org/10.5281/zenodo.21509581 | 8 | 2168 | TRUE | FABEST: clasificacion previa no validada para inclusion | 8 | 2.542389
FAB070_1E+3 | FABEST | 42CrMo4+QT | FAB070 | Axial | Unnotched hourglass hollow | -1 | 811.704 | 0 | 28 | 1000 | 0 |  |  | evento ambiguo: sin grieta | https://doi.org/10.5281/zenodo.21509581 | 3 | 2169 | TRUE | FABEST: clasificacion previa no validada para inclusion | 3 | 2.909398
FAB070_2E+3 | FABEST | 42CrMo4+QT | FAB070 | Axial | Unnotched hourglass hollow | -1 | 805.9894 | 0 | 28 | 2000 | 0 |  |  | evento ambiguo: sin grieta | https://doi.org/10.5281/zenodo.21509581 | 3.30103 | 2170 | TRUE | FABEST: clasificacion previa no validada para inclusion | 3.30103 | 2.906329
FAB070_5E+3 | FABEST | 42CrMo4+QT | FAB070 | Axial | Unnotched hourglass hollow | -1 | 790.8764 | 0 | 28 | 5000 | 0 |  |  | evento ambiguo: sin grieta | https://doi.org/10.5281/zenodo.21509581 | 3.69897 | 2171 | TRUE | FABEST: clasificacion previa no validada para inclusion | 3.69897 | 2.898109
FAB070_1E+4 | FABEST | 42CrMo4+QT | FAB070 | Axial | Unnotched hourglass hollow | -1 | 770.604 | 0 | 28 | 10000 | 0 |  |  | evento ambiguo: sin grieta | https://doi.org/10.5281/zenodo.21509581 | 4 | 2172 | TRUE | FABEST: clasificacion previa no validada para inclusion | 4 | 2.886831
FAB070_2E+4 | FABEST | 42CrMo4+QT | FAB070 | Axial | Unnotched hourglass hollow | -1 | 741.0431 | 0 | 28 | 20000 | 0 |  |  | evento ambiguo: sin grieta | https://doi.org/10.5281/zenodo.21509581 | 4.30103 | 2173 | TRUE | FABEST: clasificacion previa no validada para inclusion | 4.30103 | 2.869843
FAB070_5E+4 | FABEST | 42CrMo4+QT | FAB070 | Axial | Unnotched hourglass hollow | -1 | 689.6459 | 0 | 28 | 50000 | 0 |  |  | evento ambiguo: sin grieta | https://doi.org/10.5281/zenodo.21509581 | 4.69897 | 2174 | TRUE | FABEST: clasificacion previa no validada para inclusion | 4.69897 | 2.838626
FAB070_1E+5 | FABEST | 42CrMo4+QT | FAB070 | Axial | Unnotched hourglass hollow | -1 | 645.4755 | 0 | 28 | 100000 | 0 |  |  | evento ambiguo: sin grieta | https://doi.org/10.5281/zenodo.21509581 | 5 | 2175 | TRUE | FABEST: clasificacion previa no validada para inclusion | 5 | 2.80988
FAB070_2E+5 | FABEST | 42CrMo4+QT | FAB070 | Axial | Unnotched hourglass hollow | -1 | 600.3016 | 0 | 28 | 200000 | 0 |  |  | evento ambiguo: sin grieta | https://doi.org/10.5281/zenodo.21509581 | 5.30103 | 2176 | TRUE | FABEST: clasificacion previa no validada para inclusion | 5.30103 | 2.778369
FAB070_5E+5 | FABEST | 42CrMo4+QT | FAB070 | Axial | Unnotched hourglass hollow | -1 | 542.4911 | 0 | 28 | 500000 | 0 |  |  | evento ambiguo: sin grieta | https://doi.org/10.5281/zenodo.21509581 | 5.69897 | 2177 | TRUE | FABEST: clasificacion previa no validada para inclusion | 5.69897 | 2.734393
FAB070_1E+6 | FABEST | 42CrMo4+QT | FAB070 | Axial | Unnotched hourglass hollow | -1 | 501.4651 | 0 | 28 | 1000000 | 0 |  |  | evento ambiguo: sin grieta | https://doi.org/10.5281/zenodo.21509581 | 6 | 2178 | TRUE | FABEST: clasificacion previa no validada para inclusion | 6 | 2.700241
FAB070_2E+6 | FABEST | 42CrMo4+QT | FAB070 | Axial | Unnotched hourglass hollow | -1 | 463.1546 | 0 | 28 | 2000000 | 0 |  |  | evento ambiguo: sin grieta | https://doi.org/10.5281/zenodo.21509581 | 6.30103 | 2179 | TRUE | FABEST: clasificacion previa no validada para inclusion | 6.30103 | 2.665726
FAB070_5E+6 | FABEST | 42CrMo4+QT | FAB070 | Axial | Unnotched hourglass hollow | -1 | 416.7095 | 0 | 28 | 5000000 | 0 |  |  | evento ambiguo: sin grieta | https://doi.org/10.5281/zenodo.21509581 | 6.69897 | 2180 | TRUE | FABEST: clasificacion previa no validada para inclusion | 6.69897 | 2.619833
FAB070_1E+7 | FABEST | 42CrMo4+QT | FAB070 | Axial | Unnotched hourglass hollow | -1 | 384.6117 | 0 | 28 | 10000000 | 0 |  |  | evento ambiguo: sin grieta | https://doi.org/10.5281/zenodo.21509581 | 7 | 2181 | TRUE | FABEST: clasificacion previa no validada para inclusion | 7 | 2.585023
FAB070_2E+7 | FABEST | 42CrMo4+QT | FAB070 | Axial | Unnotched hourglass hollow | -1 | 354.9558 | 0 | 28 | 20000000 | 0 |  |  | evento ambiguo: sin grieta | https://doi.org/10.5281/zenodo.21509581 | 7.30103 | 2182 | TRUE | FABEST: clasificacion previa no validada para inclusion | 7.30103 | 2.550174
FAB070_5E+7 | FABEST | 42CrMo4+QT | FAB070 | Axial | Unnotched hourglass hollow | -1 | 319.213 | 0 | 28 | 50000000 | 0 |  |  | evento ambiguo: sin grieta | https://doi.org/10.5281/zenodo.21509581 | 7.69897 | 2183 | TRUE | FABEST: clasificacion previa no validada para inclusion | 7.69897 | 2.504081
FAB070_1E+8 | FABEST | 42CrMo4+QT | FAB070 | Axial | Unnotched hourglass hollow | -1 | 294.5797 | 0 | 28 | 100000000 | 0 |  |  | evento ambiguo: sin grieta | https://doi.org/10.5281/zenodo.21509581 | 8 | 2184 | TRUE | FABEST: clasificacion previa no validada para inclusion | 8 | 2.469203
FAB070_1E+3 | FABEST | 42CrMo4+QT | FAB070 | Axial | Unnotched hourglass hollow | -1 | 899.6952 | 0 | 28 | 1000 | 0 |  |  | evento ambiguo: sin grieta | https://doi.org/10.5281/zenodo.21509581 | 3 | 2185 | TRUE | FABEST: clasificacion previa no validada para inclusion | 3 | 2.954095
FAB070_2E+3 | FABEST | 42CrMo4+QT | FAB070 | Axial | Unnotched hourglass hollow | -1 | 860.4502 | 0 | 28 | 2000 | 0 |  |  | evento ambiguo: sin grieta | https://doi.org/10.5281/zenodo.21509581 | 3.30103 | 2186 | TRUE | FABEST: clasificacion previa no validada para inclusion | 3.30103 | 2.934726
FAB070_5E+3 | FABEST | 42CrMo4+QT | FAB070 | Axial | Unnotched hourglass hollow | -1 | 808.571 | 0 | 28 | 5000 | 0 |  |  | evento ambiguo: sin grieta | https://doi.org/10.5281/zenodo.21509581 | 3.69897 | 2187 | TRUE | FABEST: clasificacion previa no validada para inclusion | 3.69897 | 2.907718
FAB070_1E+4 | FABEST | 42CrMo4+QT | FAB070 | Axial | Unnotched hourglass hollow | -1 | 769.326 | 0 | 28 | 10000 | 0 |  |  | evento ambiguo: sin grieta | https://doi.org/10.5281/zenodo.21509581 | 4 | 2188 | TRUE | FABEST: clasificacion previa no validada para inclusion | 4 | 2.88611
FAB070_2E+4 | FABEST | 42CrMo4+QT | FAB070 | Axial | Unnotched hourglass hollow | -1 | 730.081 | 0 | 28 | 20000 | 0 |  |  | evento ambiguo: sin grieta | https://doi.org/10.5281/zenodo.21509581 | 4.30103 | 2189 | TRUE | FABEST: clasificacion previa no validada para inclusion | 4.30103 | 2.863371
FAB070_5E+4 | FABEST | 42CrMo4+QT | FAB070 | Axial | Unnotched hourglass hollow | -1 | 678.2018 | 0 | 28 | 50000 | 0 |  |  | evento ambiguo: sin grieta | https://doi.org/10.5281/zenodo.21509581 | 4.69897 | 2190 | TRUE | FABEST: clasificacion previa no validada para inclusion | 4.69897 | 2.831359
FAB070_1E+5 | FABEST | 42CrMo4+QT | FAB070 | Axial | Unnotched hourglass hollow | -1 | 638.9568 | 0 | 28 | 100000 | 0 |  |  | evento ambiguo: sin grieta | https://doi.org/10.5281/zenodo.21509581 | 5 | 2191 | TRUE | FABEST: clasificacion previa no validada para inclusion | 5 | 2.805471
FAB070_2E+5 | FABEST | 42CrMo4+QT | FAB070 | Axial | Unnotched hourglass hollow | -1 | 599.7118 | 0 | 28 | 200000 | 0 |  |  | evento ambiguo: sin grieta | https://doi.org/10.5281/zenodo.21509581 | 5.30103 | 2192 | TRUE | FABEST: clasificacion previa no validada para inclusion | 5.30103 | 2.777943
FAB070_5E+5 | FABEST | 42CrMo4+QT | FAB070 | Axial | Unnotched hourglass hollow | -1 | 547.8326 | 0 | 28 | 500000 | 0 |  |  | evento ambiguo: sin grieta | https://doi.org/10.5281/zenodo.21509581 | 5.69897 | 2193 | TRUE | FABEST: clasificacion previa no validada para inclusion | 5.69897 | 2.738648
FAB070_1E+6 | FABEST | 42CrMo4+QT | FAB070 | Axial | Unnotched hourglass hollow | -1 | 508.5876 | 0 | 28 | 1000000 | 0 |  |  | evento ambiguo: sin grieta | https://doi.org/10.5281/zenodo.21509581 | 6 | 2194 | TRUE | FABEST: clasificacion previa no validada para inclusion | 6 | 2.706366
FAB070_2E+6 | FABEST | 42CrMo4+QT | FAB070 | Axial | Unnotched hourglass hollow | -1 | 469.3426 | 0 | 28 | 2000000 | 0 |  |  | evento ambiguo: sin grieta | https://doi.org/10.5281/zenodo.21509581 | 6.30103 | 2195 | TRUE | FABEST: clasificacion previa no validada para inclusion | 6.30103 | 2.67149
FAB070_5E+6 | FABEST | 42CrMo4+QT | FAB070 | Axial | Unnotched hourglass hollow | -1 | 417.4634 | 0 | 28 | 5000000 | 0 |  |  | evento ambiguo: sin grieta | https://doi.org/10.5281/zenodo.21509581 | 6.69897 | 2196 | TRUE | FABEST: clasificacion previa no validada para inclusion | 6.69897 | 2.620618
FAB070_1E+7 | FABEST | 42CrMo4+QT | FAB070 | Axial | Unnotched hourglass hollow | -1 | 378.2184 | 0 | 28 | 10000000 | 0 |  |  | evento ambiguo: sin grieta | https://doi.org/10.5281/zenodo.21509581 | 7 | 2197 | TRUE | FABEST: clasificacion previa no validada para inclusion | 7 | 2.577743
FAB070_2E+7 | FABEST | 42CrMo4+QT | FAB070 | Axial | Unnotched hourglass hollow | -1 | 338.9734 | 0 | 28 | 20000000 | 0 |  |  | evento ambiguo: sin grieta | https://doi.org/10.5281/zenodo.21509581 | 7.30103 | 2198 | TRUE | FABEST: clasificacion previa no validada para inclusion | 7.30103 | 2.530166
FAB070_5E+7 | FABEST | 42CrMo4+QT | FAB070 | Axial | Unnotched hourglass hollow | -1 | 287.0942 | 0 | 28 | 50000000 | 0 |  |  | evento ambiguo: sin grieta | https://doi.org/10.5281/zenodo.21509581 | 7.69897 | 2199 | TRUE | FABEST: clasificacion previa no validada para inclusion | 7.69897 | 2.458024
FAB070_1E+8 | FABEST | 42CrMo4+QT | FAB070 | Axial | Unnotched hourglass hollow | -1 | 247.8492 | 0 | 28 | 100000000 | 0 |  |  | evento ambiguo: sin grieta | https://doi.org/10.5281/zenodo.21509581 | 8 | 2200 | TRUE | FABEST: clasificacion previa no validada para inclusion | 8 | 2.394188
FAB072_A35-20 | FABEST | 42CrMo4+QT | FAB072 | Torsion | Unnotched hourglass hollow | -1 | 470.5 | 0 | 10 | 9484 | 1 | finished |  | tipo de carga Torsion | https://doi.org/10.5281/zenodo.21509581 | 3.9769915 | 2201 | TRUE | FABEST: clasificacion previa no validada para inclusion | 3.976992 | 2.67256
FAB072_A35-12 | FABEST | 42CrMo4+QT | FAB072 | Torsion | Unnotched hourglass hollow | -1 | 461.9 | 0 | 20 | 13726 | 1 | finished |  | tipo de carga Torsion | https://doi.org/10.5281/zenodo.21509581 | 4.137544 | 2202 | TRUE | FABEST: clasificacion previa no validada para inclusion | 4.137544 | 2.664548
FAB072_A35-13 | FABEST | 42CrMo4+QT | FAB072 | Torsion | Unnotched hourglass hollow | -1 | 450.3 | 0 | 10 | 15359 | 1 | finished |  | tipo de carga Torsion | https://doi.org/10.5281/zenodo.21509581 | 4.1863629 | 2203 | TRUE | FABEST: clasificacion previa no validada para inclusion | 4.186363 | 2.653502
FAB072_A35-15B | FABEST | 42CrMo4+QT | FAB072 | Torsion | Unnotched hourglass hollow | -1 | 456.1 | 0 | 20 | 23115 | 1 | finished |  | tipo de carga Torsion | https://doi.org/10.5281/zenodo.21509581 | 4.3638939 | 2204 | TRUE | FABEST: clasificacion previa no validada para inclusion | 4.363894 | 2.65906
FAB072_A35-19 | FABEST | 42CrMo4+QT | FAB072 | Torsion | Unnotched hourglass hollow | -1 | 433 | 0 | 20 | 54323 | 1 | finished |  | tipo de carga Torsion | https://doi.org/10.5281/zenodo.21509581 | 4.7349837 | 2205 | TRUE | FABEST: clasificacion previa no validada para inclusion | 4.734984 | 2.636488
FAB072_A35-17 | FABEST | 42CrMo4+QT | FAB072 | Torsion | Unnotched hourglass hollow | -1 | 409.9 | 0 | 5 | 70791 | 1 | finished |  | tipo de carga Torsion | https://doi.org/10.5281/zenodo.21509581 | 4.849978 | 2206 | TRUE | FABEST: clasificacion previa no validada para inclusion | 4.849978 | 2.612678
FAB072_A35-18B | FABEST | 42CrMo4+QT | FAB072 | Torsion | Unnotched hourglass hollow | -1 | 447.4 | 0 | 20 | 96116 | 1 | finished |  | tipo de carga Torsion | https://doi.org/10.5281/zenodo.21509581 | 4.9827957 | 2207 | TRUE | FABEST: clasificacion previa no validada para inclusion | 4.982796 | 2.650696
FAB072_A35-14 | FABEST | 42CrMo4+QT | FAB072 | Torsion | Unnotched hourglass hollow | -1 | 438.8 | 0 | 32 | 98503 | 1 | finished |  | tipo de carga Torsion | https://doi.org/10.5281/zenodo.21509581 | 4.9934495 | 2208 | TRUE | FABEST: clasificacion previa no validada para inclusion | 4.993449 | 2.642267
FAB072_A35-11 | FABEST | 42CrMo4+QT | FAB072 | Torsion | Unnotched hourglass hollow | -1 | 421.5 | 0 | 10 | 104876 | 1 | finished |  | tipo de carga Torsion | https://doi.org/10.5281/zenodo.21509581 | 5.0206761 | 2209 | TRUE | FABEST: clasificacion previa no validada para inclusion | 5.020676 | 2.624798
FAB072_A35-16 | FABEST | 42CrMo4+QT | FAB072 | Torsion | Unnotched hourglass hollow | -1 | 415.7 | 0 | 20 | 115048 | 1 | finished |  | tipo de carga Torsion | https://doi.org/10.5281/zenodo.21509581 | 5.0608791 | 2210 | TRUE | FABEST: clasificacion previa no validada para inclusion | 5.060879 | 2.61878
FAB072_A35-18 | FABEST | 42CrMo4+QT | FAB072 | Torsion | Unnotched hourglass hollow | -1 | 404.1 | 0 | 32 | 2902278 | 0 | interrupted |  | tipo de carga Torsion | https://doi.org/10.5281/zenodo.21509581 | 6.462739 | 2211 | TRUE | FABEST: clasificacion previa no validada para inclusion | 6.462739 | 2.606489
FAB072_A35-15 | FABEST | 42CrMo4+QT | FAB072 | Torsion | Unnotched hourglass hollow | -1 | 398.4 | 0 | 32 | 3648698 | 0 | interrupted |  | tipo de carga Torsion | https://doi.org/10.5281/zenodo.21509581 | 6.5621379 | 2212 | TRUE | FABEST: clasificacion previa no validada para inclusion | 6.562138 | 2.600319
FAB072_1E+3 | FABEST | 42CrMo4+QT | FAB072 | Torsion | Unnotched hourglass hollow | -1 | 550.1045 | 0 | 20 | 1000 | 0 |  |  | evento ambiguo: sin grieta | https://doi.org/10.5281/zenodo.21509581 | 3 | 2213 | TRUE | FABEST: clasificacion previa no validada para inclusion | 3 | 2.740445
FAB072_2E+3 | FABEST | 42CrMo4+QT | FAB072 | Torsion | Unnotched hourglass hollow | -1 | 527.9059 | 0 | 20 | 2000 | 0 |  |  | evento ambiguo: sin grieta | https://doi.org/10.5281/zenodo.21509581 | 3.30103 | 2214 | TRUE | FABEST: clasificacion previa no validada para inclusion | 3.30103 | 2.722556
FAB072_5E+3 | FABEST | 42CrMo4+QT | FAB072 | Torsion | Unnotched hourglass hollow | -1 | 499.9297 | 0 | 20 | 5000 | 0 |  |  | evento ambiguo: sin grieta | https://doi.org/10.5281/zenodo.21509581 | 3.69897 | 2215 | TRUE | FABEST: clasificacion previa no validada para inclusion | 3.69897 | 2.698909
FAB072_1E+4 | FABEST | 42CrMo4+QT | FAB072 | Torsion | Unnotched hourglass hollow | -1 | 479.7558 | 0 | 20 | 10000 | 0 |  |  | evento ambiguo: sin grieta | https://doi.org/10.5281/zenodo.21509581 | 4 | 2216 | TRUE | FABEST: clasificacion previa no validada para inclusion | 4 | 2.68102
FAB072_2E+4 | FABEST | 42CrMo4+QT | FAB072 | Torsion | Unnotched hourglass hollow | -1 | 460.396 | 0 | 20 | 20000 | 0 |  |  | evento ambiguo: sin grieta | https://doi.org/10.5281/zenodo.21509581 | 4.30103 | 2217 | TRUE | FABEST: clasificacion previa no validada para inclusion | 4.30103 | 2.663131
FAB072_5E+4 | FABEST | 42CrMo4+QT | FAB072 | Torsion | Unnotched hourglass hollow | -1 | 435.9974 | 0 | 20 | 50000 | 0 |  |  | evento ambiguo: sin grieta | https://doi.org/10.5281/zenodo.21509581 | 4.69897 | 2218 | TRUE | FABEST: clasificacion previa no validada para inclusion | 4.69897 | 2.639484
FAB072_1E+5 | FABEST | 42CrMo4+QT | FAB072 | Torsion | Unnotched hourglass hollow | -1 | 418.4034 | 0 | 20 | 100000 | 0 |  |  | evento ambiguo: sin grieta | https://doi.org/10.5281/zenodo.21509581 | 5 | 2219 | TRUE | FABEST: clasificacion previa no validada para inclusion | 5 | 2.621595
FAB072_2E+5 | FABEST | 42CrMo4+QT | FAB072 | Torsion | Unnotched hourglass hollow | -1 | 401.5194 | 0 | 20 | 200000 | 0 |  |  | evento ambiguo: sin grieta | https://doi.org/10.5281/zenodo.21509581 | 5.30103 | 2220 | TRUE | FABEST: clasificacion previa no validada para inclusion | 5.30103 | 2.603706
FAB072_5E+5 | FABEST | 42CrMo4+QT | FAB072 | Torsion | Unnotched hourglass hollow | -1 | 380.241 | 0 | 20 | 500000 | 0 |  |  | evento ambiguo: sin grieta | https://doi.org/10.5281/zenodo.21509581 | 5.69897 | 2221 | TRUE | FABEST: clasificacion previa no validada para inclusion | 5.69897 | 2.580059
FAB072_1E+6 | FABEST | 42CrMo4+QT | FAB072 | Torsion | Unnotched hourglass hollow | -1 | 364.8969 | 0 | 20 | 1000000 | 0 |  |  | evento ambiguo: sin grieta | https://doi.org/10.5281/zenodo.21509581 | 6 | 2222 | TRUE | FABEST: clasificacion previa no validada para inclusion | 6 | 2.56217
FAB072_2E+6 | FABEST | 42CrMo4+QT | FAB072 | Torsion | Unnotched hourglass hollow | -1 | 350.1721 | 0 | 20 | 2000000 | 0 |  |  | evento ambiguo: sin grieta | https://doi.org/10.5281/zenodo.21509581 | 6.30103 | 2223 | TRUE | FABEST: clasificacion previa no validada para inclusion | 6.30103 | 2.544281
FAB072_5E+6 | FABEST | 42CrMo4+QT | FAB072 | Torsion | Unnotched hourglass hollow | -1 | 331.6148 | 0 | 20 | 5000000 | 0 |  |  | evento ambiguo: sin grieta | https://doi.org/10.5281/zenodo.21509581 | 6.69897 | 2224 | TRUE | FABEST: clasificacion previa no validada para inclusion | 6.69897 | 2.520634
FAB072_1E+7 | FABEST | 42CrMo4+QT | FAB072 | Torsion | Unnotched hourglass hollow | -1 | 318.233 | 0 | 20 | 10000000 | 0 |  |  | evento ambiguo: sin grieta | https://doi.org/10.5281/zenodo.21509581 | 7 | 2225 | TRUE | FABEST: clasificacion previa no validada para inclusion | 7 | 2.502745
FAB072_2E+7 | FABEST | 42CrMo4+QT | FAB072 | Torsion | Unnotched hourglass hollow | -1 | 305.3912 | 0 | 20 | 20000000 | 0 |  |  | evento ambiguo: sin grieta | https://doi.org/10.5281/zenodo.21509581 | 7.30103 | 2226 | TRUE | FABEST: clasificacion previa no validada para inclusion | 7.30103 | 2.484856
FAB072_5E+7 | FABEST | 42CrMo4+QT | FAB072 | Torsion | Unnotched hourglass hollow | -1 | 289.2071 | 0 | 20 | 50000000 | 0 |  |  | evento ambiguo: sin grieta | https://doi.org/10.5281/zenodo.21509581 | 7.69897 | 2227 | TRUE | FABEST: clasificacion previa no validada para inclusion | 7.69897 | 2.461209
FAB072_1E+8 | FABEST | 42CrMo4+QT | FAB072 | Torsion | Unnotched hourglass hollow | -1 | 277.5366 | 0 | 20 | 100000000 | 0 |  |  | evento ambiguo: sin grieta | https://doi.org/10.5281/zenodo.21509581 | 8 | 2228 | TRUE | FABEST: clasificacion previa no validada para inclusion | 8 | 2.44332
FAB072_1E+3 | FABEST | 42CrMo4+QT | FAB072 | Torsion | Unnotched hourglass hollow | -1 | 517.2266 | 0 | 20 | 1000 | 0 |  |  | evento ambiguo: sin grieta | https://doi.org/10.5281/zenodo.21509581 | 3 | 2229 | TRUE | FABEST: clasificacion previa no validada para inclusion | 3 | 2.713681
FAB072_2E+3 | FABEST | 42CrMo4+QT | FAB072 | Torsion | Unnotched hourglass hollow | -1 | 507.3454 | 0 | 20 | 2000 | 0 |  |  | evento ambiguo: sin grieta | https://doi.org/10.5281/zenodo.21509581 | 3.30103 | 2230 | TRUE | FABEST: clasificacion previa no validada para inclusion | 3.30103 | 2.705304
FAB072_5E+3 | FABEST | 42CrMo4+QT | FAB072 | Torsion | Unnotched hourglass hollow | -1 | 487.113 | 0 | 20 | 5000 | 0 |  |  | evento ambiguo: sin grieta | https://doi.org/10.5281/zenodo.21509581 | 3.69897 | 2231 | TRUE | FABEST: clasificacion previa no validada para inclusion | 3.69897 | 2.68763
FAB072_1E+4 | FABEST | 42CrMo4+QT | FAB072 | Torsion | Unnotched hourglass hollow | -1 | 468.4757 | 0 | 20 | 10000 | 0 |  |  | evento ambiguo: sin grieta | https://doi.org/10.5281/zenodo.21509581 | 4 | 2232 | TRUE | FABEST: clasificacion previa no validada para inclusion | 4 | 2.670687
FAB072_2E+4 | FABEST | 42CrMo4+QT | FAB072 | Torsion | Unnotched hourglass hollow | -1 | 450.9885 | 0 | 20 | 20000 | 0 |  |  | evento ambiguo: sin grieta | https://doi.org/10.5281/zenodo.21509581 | 4.30103 | 2233 | TRUE | FABEST: clasificacion previa no validada para inclusion | 4.30103 | 2.654165
FAB072_5E+4 | FABEST | 42CrMo4+QT | FAB072 | Torsion | Unnotched hourglass hollow | -1 | 434.3071 | 0 | 20 | 50000 | 0 |  |  | evento ambiguo: sin grieta | https://doi.org/10.5281/zenodo.21509581 | 4.69897 | 2234 | TRUE | FABEST: clasificacion previa no validada para inclusion | 4.69897 | 2.637797
FAB072_1E+5 | FABEST | 42CrMo4+QT | FAB072 | Torsion | Unnotched hourglass hollow | -1 | 426.9124 | 0 | 20 | 100000 | 0 |  |  | evento ambiguo: sin grieta | https://doi.org/10.5281/zenodo.21509581 | 5 | 2235 | TRUE | FABEST: clasificacion previa no validada para inclusion | 5 | 2.630339
FAB072_2E+5 | FABEST | 42CrMo4+QT | FAB072 | Torsion | Unnotched hourglass hollow | -1 | 422.7256 | 0 | 20 | 200000 | 0 |  |  | evento ambiguo: sin grieta | https://doi.org/10.5281/zenodo.21509581 | 5.30103 | 2236 | TRUE | FABEST: clasificacion previa no validada para inclusion | 5.30103 | 2.626059
FAB072_5E+5 | FABEST | 42CrMo4+QT | FAB072 | Torsion | Unnotched hourglass hollow | -1 | 420.0288 | 0 | 20 | 500000 | 0 |  |  | evento ambiguo: sin grieta | https://doi.org/10.5281/zenodo.21509581 | 5.69897 | 2237 | TRUE | FABEST: clasificacion previa no validada para inclusion | 5.69897 | 2.623279
FAB072_1E+6 | FABEST | 42CrMo4+QT | FAB072 | Torsion | Unnotched hourglass hollow | -1 | 419.0962 | 0 | 20 | 1000000 | 0 |  |  | evento ambiguo: sin grieta | https://doi.org/10.5281/zenodo.21509581 | 6 | 2238 | TRUE | FABEST: clasificacion previa no validada para inclusion | 6 | 2.622314
FAB072_2E+6 | FABEST | 42CrMo4+QT | FAB072 | Torsion | Unnotched hourglass hollow | -1 | 418.6234 | 0 | 20 | 2000000 | 0 |  |  | evento ambiguo: sin grieta | https://doi.org/10.5281/zenodo.21509581 | 6.30103 | 2239 | TRUE | FABEST: clasificacion previa no validada para inclusion | 6.30103 | 2.621823
FAB072_5E+6 | FABEST | 42CrMo4+QT | FAB072 | Torsion | Unnotched hourglass hollow | -1 | 418.3375 | 0 | 20 | 5000000 | 0 |  |  | evento ambiguo: sin grieta | https://doi.org/10.5281/zenodo.21509581 | 6.69897 | 2240 | TRUE | FABEST: clasificacion previa no validada para inclusion | 6.69897 | 2.621527
FAB072_1E+7 | FABEST | 42CrMo4+QT | FAB072 | Torsion | Unnotched hourglass hollow | -1 | 418.2418 | 0 | 20 | 10000000 | 0 |  |  | evento ambiguo: sin grieta | https://doi.org/10.5281/zenodo.21509581 | 7 | 2241 | TRUE | FABEST: clasificacion previa no validada para inclusion | 7 | 2.621427
FAB072_2E+7 | FABEST | 42CrMo4+QT | FAB072 | Torsion | Unnotched hourglass hollow | -1 | 418.194 | 0 | 20 | 20000000 | 0 |  |  | evento ambiguo: sin grieta | https://doi.org/10.5281/zenodo.21509581 | 7.30103 | 2242 | TRUE | FABEST: clasificacion previa no validada para inclusion | 7.30103 | 2.621378
FAB072_5E+7 | FABEST | 42CrMo4+QT | FAB072 | Torsion | Unnotched hourglass hollow | -1 | 418.1652 | 0 | 20 | 50000000 | 0 |  |  | evento ambiguo: sin grieta | https://doi.org/10.5281/zenodo.21509581 | 7.69897 | 2243 | TRUE | FABEST: clasificacion previa no validada para inclusion | 7.69897 | 2.621348
FAB072_1E+8 | FABEST | 42CrMo4+QT | FAB072 | Torsion | Unnotched hourglass hollow | -1 | 418.1556 | 0 | 20 | 100000000 | 0 |  |  | evento ambiguo: sin grieta | https://doi.org/10.5281/zenodo.21509581 | 8 | 2244 | TRUE | FABEST: clasificacion previa no validada para inclusion | 8 | 2.621338
FAB072_1E+3 | FABEST | 42CrMo4+QT | FAB072 | Torsion | Unnotched hourglass hollow | -1 | 537.5767 | 0 | 20 | 1000 | 0 |  |  | evento ambiguo: sin grieta | https://doi.org/10.5281/zenodo.21509581 | 3 | 2245 | TRUE | FABEST: clasificacion previa no validada para inclusion | 3 | 2.73044
FAB072_2E+3 | FABEST | 42CrMo4+QT | FAB072 | Torsion | Unnotched hourglass hollow | -1 | 519.6586 | 0 | 20 | 2000 | 0 |  |  | evento ambiguo: sin grieta | https://doi.org/10.5281/zenodo.21509581 | 3.30103 | 2246 | TRUE | FABEST: clasificacion previa no validada para inclusion | 3.30103 | 2.715718
FAB072_5E+3 | FABEST | 42CrMo4+QT | FAB072 | Torsion | Unnotched hourglass hollow | -1 | 495.9722 | 0 | 20 | 5000 | 0 |  |  | evento ambiguo: sin grieta | https://doi.org/10.5281/zenodo.21509581 | 3.69897 | 2247 | TRUE | FABEST: clasificacion previa no validada para inclusion | 3.69897 | 2.695457
FAB072_1E+4 | FABEST | 42CrMo4+QT | FAB072 | Torsion | Unnotched hourglass hollow | -1 | 478.0541 | 0 | 20 | 10000 | 0 |  |  | evento ambiguo: sin grieta | https://doi.org/10.5281/zenodo.21509581 | 4 | 2248 | TRUE | FABEST: clasificacion previa no validada para inclusion | 4 | 2.679477
FAB072_2E+4 | FABEST | 42CrMo4+QT | FAB072 | Torsion | Unnotched hourglass hollow | -1 | 460.1361 | 0 | 20 | 20000 | 0 |  |  | evento ambiguo: sin grieta | https://doi.org/10.5281/zenodo.21509581 | 4.30103 | 2249 | TRUE | FABEST: clasificacion previa no validada para inclusion | 4.30103 | 2.662886
FAB072_5E+4 | FABEST | 42CrMo4+QT | FAB072 | Torsion | Unnotched hourglass hollow | -1 | 436.4497 | 0 | 20 | 50000 | 0 |  |  | evento ambiguo: sin grieta | https://doi.org/10.5281/zenodo.21509581 | 4.69897 | 2250 | TRUE | FABEST: clasificacion previa no validada para inclusion | 4.69897 | 2.639934
FAB072_1E+5 | FABEST | 42CrMo4+QT | FAB072 | Torsion | Unnotched hourglass hollow | -1 | 418.5316 | 0 | 20 | 100000 | 0 |  |  | evento ambiguo: sin grieta | https://doi.org/10.5281/zenodo.21509581 | 5 | 2251 | TRUE | FABEST: clasificacion previa no validada para inclusion | 5 | 2.621728
FAB072_2E+5 | FABEST | 42CrMo4+QT | FAB072 | Torsion | Unnotched hourglass hollow | -1 | 400.6136 | 0 | 20 | 200000 | 0 |  |  | evento ambiguo: sin grieta | https://doi.org/10.5281/zenodo.21509581 | 5.30103 | 2252 | TRUE | FABEST: clasificacion previa no validada para inclusion | 5.30103 | 2.602726
FAB072_5E+5 | FABEST | 42CrMo4+QT | FAB072 | Torsion | Unnotched hourglass hollow | -1 | 376.9272 | 0 | 20 | 500000 | 0 |  |  | evento ambiguo: sin grieta | https://doi.org/10.5281/zenodo.21509581 | 5.69897 | 2253 | TRUE | FABEST: clasificacion previa no validada para inclusion | 5.69897 | 2.576257
FAB072_1E+6 | FABEST | 42CrMo4+QT | FAB072 | Torsion | Unnotched hourglass hollow | -1 | 359.0091 | 0 | 20 | 1000000 | 0 |  |  | evento ambiguo: sin grieta | https://doi.org/10.5281/zenodo.21509581 | 6 | 2254 | TRUE | FABEST: clasificacion previa no validada para inclusion | 6 | 2.555105
FAB072_2E+6 | FABEST | 42CrMo4+QT | FAB072 | Torsion | Unnotched hourglass hollow | -1 | 341.0911 | 0 | 20 | 2000000 | 0 |  |  | evento ambiguo: sin grieta | https://doi.org/10.5281/zenodo.21509581 | 6.30103 | 2255 | TRUE | FABEST: clasificacion previa no validada para inclusion | 6.30103 | 2.53287
FAB072_5E+6 | FABEST | 42CrMo4+QT | FAB072 | Torsion | Unnotched hourglass hollow | -1 | 317.4047 | 0 | 20 | 5000000 | 0 |  |  | evento ambiguo: sin grieta | https://doi.org/10.5281/zenodo.21509581 | 6.69897 | 2256 | TRUE | FABEST: clasificacion previa no validada para inclusion | 6.69897 | 2.501613
FAB072_1E+7 | FABEST | 42CrMo4+QT | FAB072 | Torsion | Unnotched hourglass hollow | -1 | 299.4866 | 0 | 20 | 10000000 | 0 |  |  | evento ambiguo: sin grieta | https://doi.org/10.5281/zenodo.21509581 | 7 | 2257 | TRUE | FABEST: clasificacion previa no validada para inclusion | 7 | 2.476377
FAB072_2E+7 | FABEST | 42CrMo4+QT | FAB072 | Torsion | Unnotched hourglass hollow | -1 | 281.5686 | 0 | 20 | 20000000 | 0 |  |  | evento ambiguo: sin grieta | https://doi.org/10.5281/zenodo.21509581 | 7.30103 | 2258 | TRUE | FABEST: clasificacion previa no validada para inclusion | 7.30103 | 2.449584
FAB072_5E+7 | FABEST | 42CrMo4+QT | FAB072 | Torsion | Unnotched hourglass hollow | -1 | 257.8822 | 0 | 20 | 50000000 | 0 |  |  | evento ambiguo: sin grieta | https://doi.org/10.5281/zenodo.21509581 | 7.69897 | 2259 | TRUE | FABEST: clasificacion previa no validada para inclusion | 7.69897 | 2.411421
FAB072_1E+8 | FABEST | 42CrMo4+QT | FAB072 | Torsion | Unnotched hourglass hollow | -1 | 239.9641 | 0 | 20 | 100000000 | 0 |  |  | evento ambiguo: sin grieta | https://doi.org/10.5281/zenodo.21509581 | 8 | 2260 | TRUE | FABEST: clasificacion previa no validada para inclusion | 8 | 2.380146
FAB074_A35-21 | FABEST | 42CrMo4+QT | FAB074 | Multiaxial | Unnotched hourglass hollow | -1 | 565.7 | 0 | 20 | 326.4089 | 1 | 20 | 0 | evento ambiguo: sin grieta | https://doi.org/10.5281/zenodo.21509581 | 2.513762 | 2261 | TRUE | FABEST: clasificacion previa no validada para inclusion | 2.513762 | 2.752586
FAB074_A35-30B | FABEST | 42CrMo4+QT | FAB074 | Multiaxial | Unnotched hourglass hollow | -1 | 548 | 0 | 20 | 316.196 | 1 | 20 | 0 | evento ambiguo: sin grieta | https://doi.org/10.5281/zenodo.21509581 | 2.4999564 | 2262 | TRUE | FABEST: clasificacion previa no validada para inclusion | 2.499956 | 2.738781
FAB074_A35-22 | FABEST | 42CrMo4+QT | FAB074 | Multiaxial | Unnotched hourglass hollow | -1 | 530.4 | 0 | 20 | 306.0408 | 1 | 20 | 0 | evento ambiguo: sin grieta | https://doi.org/10.5281/zenodo.21509581 | 2.4857793 | 2263 | TRUE | FABEST: clasificacion previa no validada para inclusion | 2.485779 | 2.724604
FAB074_A35-23 | FABEST | 42CrMo4+QT | FAB074 | Multiaxial | Unnotched hourglass hollow | -1 | 495 | 0 | 20 | 285.615 | 1 | 20 | 0 | evento ambiguo: sin grieta | https://doi.org/10.5281/zenodo.21509581 | 2.455781 | 2264 | TRUE | FABEST: clasificacion previa no validada para inclusion | 2.455781 | 2.694605
FAB074_A35-24 | FABEST | 42CrMo4+QT | FAB074 | Multiaxial | Unnotched hourglass hollow | -1 | 477.4 | 0 | 32 | 275.4598 | 1 | 32 | 0 | evento ambiguo: sin grieta | https://doi.org/10.5281/zenodo.21509581 | 2.4400582 | 2265 | TRUE | FABEST: clasificacion previa no validada para inclusion | 2.440058 | 2.678882
FAB074_A35-29 | FABEST | 42CrMo4+QT | FAB074 | Multiaxial | Unnotched hourglass hollow | -1 | 441.8 | 0 | 10 | 254.9186 | 1 | 10 | 0 | evento ambiguo: sin grieta | https://doi.org/10.5281/zenodo.21509581 | 2.4064015 | 2266 | TRUE | FABEST: clasificacion previa no validada para inclusion | 2.406402 | 2.645226
FAB074_A35-28 | FABEST | 42CrMo4+QT | FAB074 | Multiaxial | Unnotched hourglass hollow | -1 | 431.3 | 0 | 32 | 248.8601 | 1 | 32 | 0 | evento ambiguo: sin grieta | https://doi.org/10.5281/zenodo.21509581 | 2.3959553 | 2267 | TRUE | FABEST: clasificacion previa no validada para inclusion | 2.395955 | 2.634779
FAB074_A35-25 | FABEST | 42CrMo4+QT | FAB074 | Multiaxial | Unnotched hourglass hollow | -1 | 459.7 | 0 | 20 | 265.2469 | 1 | 20 | 0 | evento ambiguo: sin grieta | https://doi.org/10.5281/zenodo.21509581 | 2.4236503 | 2268 | TRUE | FABEST: clasificacion previa no validada para inclusion | 2.42365 | 2.662475
FAB074_A35-27 | FABEST | 42CrMo4+QT | FAB074 | Multiaxial | Unnotched hourglass hollow | -1 | 422.8 | 0 | 32 | 243.9556 | 1 | 32 | 0 | evento ambiguo: sin grieta | https://doi.org/10.5281/zenodo.21509581 | 2.3873108 | 2269 | TRUE | FABEST: clasificacion previa no validada para inclusion | 2.387311 | 2.626135
FAB074_A35-26 | FABEST | 42CrMo4+QT | FAB074 | Multiaxial | Unnotched hourglass hollow | -1 | 448.9 | 0 | 32 | 259.0153 | 1 | 32 | 0 | evento ambiguo: sin grieta | https://doi.org/10.5281/zenodo.21509581 | 2.4133254 | 2270 | TRUE | FABEST: clasificacion previa no validada para inclusion | 2.413325 | 2.65215
FAB074_A35-30 | FABEST | 42CrMo4+QT | FAB074 | Multiaxial | Unnotched hourglass hollow | -1 | 413.6 | 0 | 25 | 238.6472 | 1 | 25 | 0 | evento ambiguo: sin grieta | https://doi.org/10.5281/zenodo.21509581 | 2.3777563 | 2271 | TRUE | FABEST: clasificacion previa no validada para inclusion | 2.377756 | 2.616581
FAB074_1E+3 | FABEST | 42CrMo4+QT | FAB074 | Multiaxial | Unnotched hourglass hollow | -1 | 654.8427 | 0 | 25 | 377.8443 | 1 | 25 | 0 | evento ambiguo: sin grieta | https://doi.org/10.5281/zenodo.21509581 | 2.5773128 | 2272 | TRUE | FABEST: clasificacion previa no validada para inclusion | 2.577313 | 2.816137
FAB074_2E+3 | FABEST | 42CrMo4+QT | FAB074 | Multiaxial | Unnotched hourglass hollow | -1 | 626.0721 | 0 | 25 | 361.2436 | 1 | 25 | 0 | evento ambiguo: sin grieta | https://doi.org/10.5281/zenodo.21509581 | 2.5578002 | 2273 | TRUE | FABEST: clasificacion previa no validada para inclusion | 2.5578 | 2.796624
FAB074_5E+3 | FABEST | 42CrMo4+QT | FAB074 | Multiaxial | Unnotched hourglass hollow | -1 | 589.9701 | 0 | 25 | 340.4128 | 1 | 25 | 0 | evento ambiguo: sin grieta | https://doi.org/10.5281/zenodo.21509581 | 2.5320058 | 2274 | TRUE | FABEST: clasificacion previa no validada para inclusion | 2.532006 | 2.77083
FAB074_1E+4 | FABEST | 42CrMo4+QT | FAB074 | Multiaxial | Unnotched hourglass hollow | -1 | 564.0497 | 0 | 25 | 325.4567 | 1 | 25 | 0 | evento ambiguo: sin grieta | https://doi.org/10.5281/zenodo.21509581 | 2.5124932 | 2275 | TRUE | FABEST: clasificacion previa no validada para inclusion | 2.512493 | 2.751317
FAB074_2E+4 | FABEST | 42CrMo4+QT | FAB074 | Multiaxial | Unnotched hourglass hollow | -1 | 539.2681 | 0 | 25 | 311.1577 | 1 | 25 | 0 | evento ambiguo: sin grieta | https://doi.org/10.5281/zenodo.21509581 | 2.4929805 | 2276 | TRUE | FABEST: clasificacion previa no validada para inclusion | 2.492981 | 2.731805
FAB074_5E+4 | FABEST | 42CrMo4+QT | FAB074 | Multiaxial | Unnotched hourglass hollow | -1 | 508.1716 | 0 | 25 | 293.215 | 1 | 25 | 0 | evento ambiguo: sin grieta | https://doi.org/10.5281/zenodo.21509581 | 2.4671862 | 2277 | TRUE | FABEST: clasificacion previa no validada para inclusion | 2.467186 | 2.70601
FAB074_1E+5 | FABEST | 42CrMo4+QT | FAB074 | Multiaxial | Unnotched hourglass hollow | -1 | 485.845 | 0 | 25 | 280.3326 | 1 | 25 | 0 | evento ambiguo: sin grieta | https://doi.org/10.5281/zenodo.21509581 | 2.4476735 | 2278 | TRUE | FABEST: clasificacion previa no validada para inclusion | 2.447674 | 2.686498
FAB074_2E+5 | FABEST | 42CrMo4+QT | FAB074 | Multiaxial | Unnotched hourglass hollow | -1 | 464.4993 | 0 | 25 | 268.0161 | 1 | 25 | 0 | evento ambiguo: sin grieta | https://doi.org/10.5281/zenodo.21509581 | 2.4281609 | 2279 | TRUE | FABEST: clasificacion previa no validada para inclusion | 2.428161 | 2.666985
FAB074_5E+5 | FABEST | 42CrMo4+QT | FAB074 | Multiaxial | Unnotched hourglass hollow | -1 | 437.7143 | 0 | 25 | 252.5612 | 1 | 25 | 0 | evento ambiguo: sin grieta | https://doi.org/10.5281/zenodo.21509581 | 2.4023666 | 2280 | TRUE | FABEST: clasificacion previa no validada para inclusion | 2.402367 | 2.641191
FAB074_1E+6 | FABEST | 42CrMo4+QT | FAB074 | Multiaxial | Unnotched hourglass hollow | -1 | 418.4833 | 0 | 25 | 241.4648 | 1 | 25 | 0 | evento ambiguo: sin grieta | https://doi.org/10.5281/zenodo.21509581 | 2.3828539 | 2281 | TRUE | FABEST: clasificacion previa no validada para inclusion | 2.382854 | 2.621678
FAB074_2E+6 | FABEST | 42CrMo4+QT | FAB074 | Multiaxial | Unnotched hourglass hollow | -1 | 400.0971 | 0 | 25 | 230.856 | 1 | 25 | 0 | evento ambiguo: sin grieta | https://doi.org/10.5281/zenodo.21509581 | 2.3633412 | 2282 | TRUE | FABEST: clasificacion previa no validada para inclusion | 2.363341 | 2.602165
FAB074_5E+6 | FABEST | 42CrMo4+QT | FAB074 | Multiaxial | Unnotched hourglass hollow | -1 | 377.0258 | 0 | 25 | 217.5439 | 1 | 25 | 0 | evento ambiguo: sin grieta | https://doi.org/10.5281/zenodo.21509581 | 2.3375469 | 2283 | TRUE | FABEST: clasificacion previa no validada para inclusion | 2.337547 | 2.576371
FAB074_1E+7 | FABEST | 42CrMo4+QT | FAB074 | Multiaxial | Unnotched hourglass hollow | -1 | 360.4611 | 0 | 25 | 207.9861 | 1 | 25 | 0 | evento ambiguo: sin grieta | https://doi.org/10.5281/zenodo.21509581 | 2.3180343 | 2284 | TRUE | FABEST: clasificacion previa no validada para inclusion | 2.318034 | 2.556858
FAB074_2E+7 | FABEST | 42CrMo4+QT | FAB074 | Multiaxial | Unnotched hourglass hollow | -1 | 344.6242 | 0 | 25 | 198.8482 | 1 | 25 | 0 | evento ambiguo: sin grieta | https://doi.org/10.5281/zenodo.21509581 | 2.2985216 | 2285 | TRUE | FABEST: clasificacion previa no validada para inclusion | 2.298522 | 2.537346
FAB074_5E+7 | FABEST | 42CrMo4+QT | FAB074 | Multiaxial | Unnotched hourglass hollow | -1 | 324.7517 | 0 | 25 | 187.3817 | 1 | 25 | 0 | evento ambiguo: sin grieta | https://doi.org/10.5281/zenodo.21509581 | 2.2727273 | 2286 | TRUE | FABEST: clasificacion previa no validada para inclusion | 2.272727 | 2.511551
FAB074_1E+8 | FABEST | 42CrMo4+QT | FAB074 | Multiaxial | Unnotched hourglass hollow | -1 | 310.4837 | 0 | 25 | 179.1491 | 1 | 25 | 0 | evento ambiguo: sin grieta | https://doi.org/10.5281/zenodo.21509581 | 2.2532146 | 2287 | TRUE | FABEST: clasificacion previa no validada para inclusion | 2.253215 | 2.492039
FAB074_1E+3 | FABEST | 42CrMo4+QT | FAB074 | Multiaxial | Unnotched hourglass hollow | -1 | 571.7853 | 0 | 25 | 329.9201 | 1 | 25 | 0 | evento ambiguo: sin grieta | https://doi.org/10.5281/zenodo.21509581 | 2.5184088 | 2288 | TRUE | FABEST: clasificacion previa no validada para inclusion | 2.518409 | 2.757233
FAB074_2E+3 | FABEST | 42CrMo4+QT | FAB074 | Multiaxial | Unnotched hourglass hollow | -1 | 569.7722 | 0 | 25 | 328.7586 | 1 | 25 | 0 | evento ambiguo: sin grieta | https://doi.org/10.5281/zenodo.21509581 | 2.5168771 | 2289 | TRUE | FABEST: clasificacion previa no validada para inclusion | 2.516877 | 2.755701
FAB074_5E+3 | FABEST | 42CrMo4+QT | FAB074 | Multiaxial | Unnotched hourglass hollow | -1 | 564.0453 | 0 | 25 | 325.4542 | 1 | 25 | 0 | evento ambiguo: sin grieta | https://doi.org/10.5281/zenodo.21509581 | 2.5124898 | 2290 | TRUE | FABEST: clasificacion previa no validada para inclusion | 2.51249 | 2.751314
FAB074_1E+4 | FABEST | 42CrMo4+QT | FAB074 | Multiaxial | Unnotched hourglass hollow | -1 | 555.4267 | 0 | 25 | 320.4812 | 1 | 25 | 0 | evento ambiguo: sin grieta | https://doi.org/10.5281/zenodo.21509581 | 2.5058026 | 2291 | TRUE | FABEST: clasificacion previa no validada para inclusion | 2.505803 | 2.744627
FAB074_2E+4 | FABEST | 42CrMo4+QT | FAB074 | Multiaxial | Unnotched hourglass hollow | -1 | 540.9826 | 0 | 25 | 312.1469 | 1 | 25 | 0 | evento ambiguo: sin grieta | https://doi.org/10.5281/zenodo.21509581 | 2.4943591 | 2292 | TRUE | FABEST: clasificacion previa no validada para inclusion | 2.494359 | 2.733183
FAB074_5E+4 | FABEST | 42CrMo4+QT | FAB074 | Multiaxial | Unnotched hourglass hollow | -1 | 511.7613 | 0 | 25 | 295.2863 | 1 | 25 | 0 | evento ambiguo: sin grieta | https://doi.org/10.5281/zenodo.21509581 | 2.4702433 | 2293 | TRUE | FABEST: clasificacion previa no validada para inclusion | 2.470243 | 2.709067
FAB074_1E+5 | FABEST | 42CrMo4+QT | FAB074 | Multiaxial | Unnotched hourglass hollow | -1 | 485.5537 | 0 | 25 | 280.1645 | 1 | 25 | 0 | evento ambiguo: sin grieta | https://doi.org/10.5281/zenodo.21509581 | 2.4474131 | 2294 | TRUE | FABEST: clasificacion previa no validada para inclusion | 2.447413 | 2.686237
FAB074_2E+5 | FABEST | 42CrMo4+QT | FAB074 | Multiaxial | Unnotched hourglass hollow | -1 | 461.8672 | 0 | 25 | 266.4974 | 1 | 25 | 0 | evento ambiguo: sin grieta | https://doi.org/10.5281/zenodo.21509581 | 2.425693 | 2295 | TRUE | FABEST: clasificacion previa no validada para inclusion | 2.425693 | 2.664517
FAB074_5E+5 | FABEST | 42CrMo4+QT | FAB074 | Multiaxial | Unnotched hourglass hollow | -1 | 440.3141 | 0 | 25 | 254.0612 | 1 | 25 | 0 | evento ambiguo: sin grieta | https://doi.org/10.5281/zenodo.21509581 | 2.4049384 | 2296 | TRUE | FABEST: clasificacion previa no validada para inclusion | 2.404938 | 2.643763
FAB074_1E+6 | FABEST | 42CrMo4+QT | FAB074 | Multiaxial | Unnotched hourglass hollow | -1 | 431.1363 | 0 | 25 | 248.7657 | 1 | 25 | 0 | evento ambiguo: sin grieta | https://doi.org/10.5281/zenodo.21509581 | 2.3957904 | 2297 | TRUE | FABEST: clasificacion previa no validada para inclusion | 2.39579 | 2.634615
FAB074_2E+6 | FABEST | 42CrMo4+QT | FAB074 | Multiaxial | Unnotched hourglass hollow | -1 | 426.0511 | 0 | 25 | 245.8315 | 1 | 25 | 0 | evento ambiguo: sin grieta | https://doi.org/10.5281/zenodo.21509581 | 2.3906375 | 2298 | TRUE | FABEST: clasificacion previa no validada para inclusion | 2.390637 | 2.629462
FAB074_5E+6 | FABEST | 42CrMo4+QT | FAB074 | Multiaxial | Unnotched hourglass hollow | -1 | 422.8196 | 0 | 25 | 243.9669 | 1 | 25 | 0 | evento ambiguo: sin grieta | https://doi.org/10.5281/zenodo.21509581 | 2.387331 | 2299 | TRUE | FABEST: clasificacion previa no validada para inclusion | 2.387331 | 2.626155
FAB074_1E+7 | FABEST | 42CrMo4+QT | FAB074 | Multiaxial | Unnotched hourglass hollow | -1 | 421.7104 | 0 | 25 | 243.3269 | 1 | 25 | 0 | evento ambiguo: sin grieta | https://doi.org/10.5281/zenodo.21509581 | 2.3861901 | 2300 | TRUE | FABEST: clasificacion previa no validada para inclusion | 2.38619 | 2.625014
FAB074_2E+7 | FABEST | 42CrMo4+QT | FAB074 | Multiaxial | Unnotched hourglass hollow | -1 | 421.1496 | 0 | 25 | 243.0033 | 1 | 25 | 0 | evento ambiguo: sin grieta | https://doi.org/10.5281/zenodo.21509581 | 2.3856122 | 2301 | TRUE | FABEST: clasificacion previa no validada para inclusion | 2.385612 | 2.624436
FAB074_5E+7 | FABEST | 42CrMo4+QT | FAB074 | Multiaxial | Unnotched hourglass hollow | -1 | 420.8111 | 0 | 25 | 242.808 | 1 | 25 | 0 | evento ambiguo: sin grieta | https://doi.org/10.5281/zenodo.21509581 | 2.385263 | 2302 | TRUE | FABEST: clasificacion previa no validada para inclusion | 2.385263 | 2.624087
FAB074_1E+8 | FABEST | 42CrMo4+QT | FAB074 | Multiaxial | Unnotched hourglass hollow | -1 | 420.6979 | 0 | 25 | 242.7427 | 1 | 25 | 0 | evento ambiguo: sin grieta | https://doi.org/10.5281/zenodo.21509581 | 2.3851461 | 2303 | TRUE | FABEST: clasificacion previa no validada para inclusion | 2.385146 | 2.62397
FAB074_1E+3 | FABEST | 42CrMo4+QT | FAB074 | Multiaxial | Unnotched hourglass hollow | -1 | 633.4938 | 0 | 25 | 365.5259 | 1 | 25 | 0 | evento ambiguo: sin grieta | https://doi.org/10.5281/zenodo.21509581 | 2.5629182 | 2304 | TRUE | FABEST: clasificacion previa no validada para inclusion | 2.562918 | 2.801742
FAB074_2E+3 | FABEST | 42CrMo4+QT | FAB074 | Multiaxial | Unnotched hourglass hollow | -1 | 611.6302 | 0 | 25 | 352.9106 | 1 | 25 | 0 | evento ambiguo: sin grieta | https://doi.org/10.5281/zenodo.21509581 | 2.5476647 | 2305 | TRUE | FABEST: clasificacion previa no validada para inclusion | 2.547665 | 2.786489
FAB074_5E+3 | FABEST | 42CrMo4+QT | FAB074 | Multiaxial | Unnotched hourglass hollow | -1 | 582.7281 | 0 | 25 | 336.2341 | 1 | 25 | 0 | evento ambiguo: sin grieta | https://doi.org/10.5281/zenodo.21509581 | 2.5266418 | 2306 | TRUE | FABEST: clasificacion previa no validada para inclusion | 2.526642 | 2.765466
FAB074_1E+4 | FABEST | 42CrMo4+QT | FAB074 | Multiaxial | Unnotched hourglass hollow | -1 | 560.8645 | 0 | 25 | 323.6188 | 1 | 25 | 0 | evento ambiguo: sin grieta | https://doi.org/10.5281/zenodo.21509581 | 2.5100338 | 2307 | TRUE | FABEST: clasificacion previa no validada para inclusion | 2.510034 | 2.748858
FAB074_2E+4 | FABEST | 42CrMo4+QT | FAB074 | Multiaxial | Unnotched hourglass hollow | -1 | 539.0009 | 0 | 25 | 311.0035 | 1 | 25 | 0 | evento ambiguo: sin grieta | https://doi.org/10.5281/zenodo.21509581 | 2.4927653 | 2308 | TRUE | FABEST: clasificacion previa no validada para inclusion | 2.492765 | 2.73159
FAB074_5E+4 | FABEST | 42CrMo4+QT | FAB074 | Multiaxial | Unnotched hourglass hollow | -1 | 510.0988 | 0 | 25 | 294.327 | 1 | 25 | 0 | evento ambiguo: sin grieta | https://doi.org/10.5281/zenodo.21509581 | 2.4688301 | 2309 | TRUE | FABEST: clasificacion previa no validada para inclusion | 2.46883 | 2.707654
FAB074_1E+5 | FABEST | 42CrMo4+QT | FAB074 | Multiaxial | Unnotched hourglass hollow | -1 | 488.2352 | 0 | 25 | 281.7117 | 1 | 25 | 0 | evento ambiguo: sin grieta | https://doi.org/10.5281/zenodo.21509581 | 2.4498049 | 2310 | TRUE | FABEST: clasificacion previa no validada para inclusion | 2.449805 | 2.688629
FAB074_2E+5 | FABEST | 42CrMo4+QT | FAB074 | Multiaxial | Unnotched hourglass hollow | -1 | 466.3716 | 0 | 25 | 269.0964 | 1 | 25 | 0 | evento ambiguo: sin grieta | https://doi.org/10.5281/zenodo.21509581 | 2.4299079 | 2311 | TRUE | FABEST: clasificacion previa no validada para inclusion | 2.429908 | 2.668732
FAB074_5E+5 | FABEST | 42CrMo4+QT | FAB074 | Multiaxial | Unnotched hourglass hollow | -1 | 437.4695 | 0 | 25 | 252.4199 | 1 | 25 | 0 | evento ambiguo: sin grieta | https://doi.org/10.5281/zenodo.21509581 | 2.4021236 | 2312 | TRUE | FABEST: clasificacion previa no validada para inclusion | 2.402124 | 2.640948
FAB074_1E+6 | FABEST | 42CrMo4+QT | FAB074 | Multiaxial | Unnotched hourglass hollow | -1 | 415.6059 | 0 | 25 | 239.8046 | 1 | 25 | 0 | evento ambiguo: sin grieta | https://doi.org/10.5281/zenodo.21509581 | 2.3798575 | 2313 | TRUE | FABEST: clasificacion previa no validada para inclusion | 2.379858 | 2.618682
FAB074_2E+6 | FABEST | 42CrMo4+QT | FAB074 | Multiaxial | Unnotched hourglass hollow | -1 | 393.7423 | 0 | 25 | 227.1893 | 1 | 25 | 0 | evento ambiguo: sin grieta | https://doi.org/10.5281/zenodo.21509581 | 2.3563879 | 2314 | TRUE | FABEST: clasificacion previa no validada para inclusion | 2.356388 | 2.595212
FAB074_5E+6 | FABEST | 42CrMo4+QT | FAB074 | Multiaxial | Unnotched hourglass hollow | -1 | 364.8402 | 0 | 25 | 210.5128 | 1 | 25 | 0 | evento ambiguo: sin grieta | https://doi.org/10.5281/zenodo.21509581 | 2.3232785 | 2315 | TRUE | FABEST: clasificacion previa no validada para inclusion | 2.323279 | 2.562103
FAB074_1E+7 | FABEST | 42CrMo4+QT | FAB074 | Multiaxial | Unnotched hourglass hollow | -1 | 342.9766 | 0 | 25 | 197.8975 | 1 | 25 | 0 | evento ambiguo: sin grieta | https://doi.org/10.5281/zenodo.21509581 | 2.2964403 | 2316 | TRUE | FABEST: clasificacion previa no validada para inclusion | 2.29644 | 2.535265
FAB074_2E+7 | FABEST | 42CrMo4+QT | FAB074 | Multiaxial | Unnotched hourglass hollow | -1 | 321.113 | 0 | 25 | 185.2822 | 1 | 25 | 0 | evento ambiguo: sin grieta | https://doi.org/10.5281/zenodo.21509581 | 2.2678337 | 2317 | TRUE | FABEST: clasificacion previa no validada para inclusion | 2.267834 | 2.506658
FAB074_5E+7 | FABEST | 42CrMo4+QT | FAB074 | Multiaxial | Unnotched hourglass hollow | -1 | 292.2109 | 0 | 25 | 168.6057 | 1 | 25 | 0 | evento ambiguo: sin grieta | https://doi.org/10.5281/zenodo.21509581 | 2.2268723 | 2318 | TRUE | FABEST: clasificacion previa no validada para inclusion | 2.226872 | 2.465696
FAB074_1E+8 | FABEST | 42CrMo4+QT | FAB074 | Multiaxial | Unnotched hourglass hollow | -1 | 270.3473 | 0 | 25 | 155.9904 | 1 | 25 | 0 | evento ambiguo: sin grieta | https://doi.org/10.5281/zenodo.21509581 | 2.1930979 | 2319 | TRUE | FABEST: clasificacion previa no validada para inclusion | 2.193098 | 2.431922
FAB075_A35-32 | FABEST | 42CrMo4+QT | FAB075 | Multiaxial | Unnotched hourglass hollow | -1 | 565.7 | 0 | 20 | 326.4089 | 1 | 20 | 90 | evento ambiguo: sin grieta | https://doi.org/10.5281/zenodo.21509581 | 2.513762 | 2320 | TRUE | FABEST: clasificacion previa no validada para inclusion | 2.513762 | 2.752586
FAB075_A35-31 | FABEST | 42CrMo4+QT | FAB075 | Multiaxial | Unnotched hourglass hollow | -1 | 530.4 | 0 | 20 | 306.0408 | 1 | 20 | 90 | evento ambiguo: sin grieta | https://doi.org/10.5281/zenodo.21509581 | 2.4857793 | 2321 | TRUE | FABEST: clasificacion previa no validada para inclusion | 2.485779 | 2.724604
FAB075_A35-38B | FABEST | 42CrMo4+QT | FAB075 | Multiaxial | Unnotched hourglass hollow | -1 | 519.8 | 0 | 20 | 299.9246 | 1 | 20 | 90 | evento ambiguo: sin grieta | https://doi.org/10.5281/zenodo.21509581 | 2.4770121 | 2322 | TRUE | FABEST: clasificacion previa no validada para inclusion | 2.477012 | 2.715836
FAB075_A35-33 | FABEST | 42CrMo4+QT | FAB075 | Multiaxial | Unnotched hourglass hollow | -1 | 495 | 0 | 20 | 285.615 | 1 | 20 | 90 | evento ambiguo: sin grieta | https://doi.org/10.5281/zenodo.21509581 | 2.455781 | 2323 | TRUE | FABEST: clasificacion previa no validada para inclusion | 2.455781 | 2.694605
FAB075_A35-37 | FABEST | 42CrMo4+QT | FAB075 | Multiaxial | Unnotched hourglass hollow | -1 | 442 | 0 | 20 | 255.034 | 1 | 20 | 90 | evento ambiguo: sin grieta | https://doi.org/10.5281/zenodo.21509581 | 2.4065981 | 2324 | TRUE | FABEST: clasificacion previa no validada para inclusion | 2.406598 | 2.645422
FAB075_A35-34 | FABEST | 42CrMo4+QT | FAB075 | Multiaxial | Unnotched hourglass hollow | -1 | 477.4 | 0 | 20 | 275.4598 | 1 | 20 | 90 | evento ambiguo: sin grieta | https://doi.org/10.5281/zenodo.21509581 | 2.4400582 | 2325 | TRUE | FABEST: clasificacion previa no validada para inclusion | 2.440058 | 2.678882
FAB075_A35-36 | FABEST | 42CrMo4+QT | FAB075 | Multiaxial | Unnotched hourglass hollow | -1 | 448.9 | 0 | 10 | 259.0153 | 1 | 10 | 90 | evento ambiguo: sin grieta | https://doi.org/10.5281/zenodo.21509581 | 2.4133254 | 2326 | TRUE | FABEST: clasificacion previa no validada para inclusion | 2.413325 | 2.65215
FAB075_A35-39 | FABEST | 42CrMo4+QT | FAB075 | Multiaxial | Unnotched hourglass hollow | -1 | 438.4 | 0 | 20 | 252.9568 | 1 | 20 | 90 | evento ambiguo: sin grieta | https://doi.org/10.5281/zenodo.21509581 | 2.4030464 | 2327 | TRUE | FABEST: clasificacion previa no validada para inclusion | 2.403046 | 2.641871
FAB075_A35-35 | FABEST | 42CrMo4+QT | FAB075 | Multiaxial | Unnotched hourglass hollow | -1 | 459.7 | 0 | 20 | 265.2469 | 1 | 20 | 90 | evento ambiguo: sin grieta | https://doi.org/10.5281/zenodo.21509581 | 2.4236503 | 2328 | TRUE | FABEST: clasificacion previa no validada para inclusion | 2.42365 | 2.662475
FAB075_A35-40 | FABEST | 42CrMo4+QT | FAB075 | Multiaxial | Unnotched hourglass hollow | -1 | 434.9 | 0 | 20 | 250.9373 | 1 | 20 | 90 | evento ambiguo: sin grieta | https://doi.org/10.5281/zenodo.21509581 | 2.3995652 | 2329 | TRUE | FABEST: clasificacion previa no validada para inclusion | 2.399565 | 2.638389
FAB075_A35-38 | FABEST | 42CrMo4+QT | FAB075 | Multiaxial | Unnotched hourglass hollow | -1 | 431.3 | 0 | 20 | 248.8601 | 1 | 20 | 90 | evento ambiguo: sin grieta | https://doi.org/10.5281/zenodo.21509581 | 2.3959553 | 2330 | TRUE | FABEST: clasificacion previa no validada para inclusion | 2.395955 | 2.634779
FAB075_1E+3 | FABEST | 42CrMo4+QT | FAB075 | Multiaxial | Unnotched hourglass hollow | -1 | 847.6294 | 0 | 20 | 489.0822 | 1 | 20 | 90 | evento ambiguo: sin grieta | https://doi.org/10.5281/zenodo.21509581 | 2.6893818 | 2331 | TRUE | FABEST: clasificacion previa no validada para inclusion | 2.689382 | 2.928206
FAB075_2E+3 | FABEST | 42CrMo4+QT | FAB075 | Multiaxial | Unnotched hourglass hollow | -1 | 779.2559 | 0 | 20 | 449.6307 | 1 | 20 | 90 | evento ambiguo: sin grieta | https://doi.org/10.5281/zenodo.21509581 | 2.6528559 | 2332 | TRUE | FABEST: clasificacion previa no validada para inclusion | 2.652856 | 2.89168
FAB075_5E+3 | FABEST | 42CrMo4+QT | FAB075 | Multiaxial | Unnotched hourglass hollow | -1 | 697.2612 | 0 | 20 | 402.3197 | 1 | 20 | 90 | evento ambiguo: sin grieta | https://doi.org/10.5281/zenodo.21509581 | 2.6045713 | 2333 | TRUE | FABEST: clasificacion previa no validada para inclusion | 2.604571 | 2.843395
FAB075_1E+4 | FABEST | 42CrMo4+QT | FAB075 | Multiaxial | Unnotched hourglass hollow | -1 | 641.017 | 0 | 20 | 369.8668 | 1 | 20 | 90 | evento ambiguo: sin grieta | https://doi.org/10.5281/zenodo.21509581 | 2.5680454 | 2334 | TRUE | FABEST: clasificacion previa no validada para inclusion | 2.568045 | 2.80687
FAB075_2E+4 | FABEST | 42CrMo4+QT | FAB075 | Multiaxial | Unnotched hourglass hollow | -1 | 589.3098 | 0 | 20 | 340.0318 | 1 | 20 | 90 | evento ambiguo: sin grieta | https://doi.org/10.5281/zenodo.21509581 | 2.5315195 | 2335 | TRUE | FABEST: clasificacion previa no validada para inclusion | 2.531519 | 2.770344
FAB075_5E+4 | FABEST | 42CrMo4+QT | FAB075 | Multiaxial | Unnotched hourglass hollow | -1 | 527.3016 | 0 | 20 | 304.253 | 1 | 20 | 90 | evento ambiguo: sin grieta | https://doi.org/10.5281/zenodo.21509581 | 2.4832349 | 2336 | TRUE | FABEST: clasificacion previa no validada para inclusion | 2.483235 | 2.722059
FAB075_1E+5 | FABEST | 42CrMo4+QT | FAB075 | Multiaxial | Unnotched hourglass hollow | -1 | 484.7671 | 0 | 20 | 279.7106 | 1 | 20 | 90 | evento ambiguo: sin grieta | https://doi.org/10.5281/zenodo.21509581 | 2.446709 | 2337 | TRUE | FABEST: clasificacion previa no validada para inclusion | 2.446709 | 2.685533
FAB075_2E+5 | FABEST | 42CrMo4+QT | FAB075 | Multiaxial | Unnotched hourglass hollow | -1 | 445.6637 | 0 | 20 | 257.1479 | 1 | 20 | 90 | evento ambiguo: sin grieta | https://doi.org/10.5281/zenodo.21509581 | 2.4101831 | 2338 | TRUE | FABEST: clasificacion previa no validada para inclusion | 2.410183 | 2.649007
FAB075_5E+5 | FABEST | 42CrMo4+QT | FAB075 | Multiaxial | Unnotched hourglass hollow | -1 | 398.7701 | 0 | 20 | 230.0904 | 1 | 20 | 90 | evento ambiguo: sin grieta | https://doi.org/10.5281/zenodo.21509581 | 2.3618984 | 2339 | TRUE | FABEST: clasificacion previa no validada para inclusion | 2.361898 | 2.600723
FAB075_1E+6 | FABEST | 42CrMo4+QT | FAB075 | Multiaxial | Unnotched hourglass hollow | -1 | 366.6036 | 0 | 20 | 211.5303 | 1 | 20 | 90 | evento ambiguo: sin grieta | https://doi.org/10.5281/zenodo.21509581 | 2.3253725 | 2340 | TRUE | FABEST: clasificacion previa no validada para inclusion | 2.325373 | 2.564197
FAB075_2E+6 | FABEST | 42CrMo4+QT | FAB075 | Multiaxial | Unnotched hourglass hollow | -1 | 337.0318 | 0 | 20 | 194.4673 | 1 | 20 | 90 | evento ambiguo: sin grieta | https://doi.org/10.5281/zenodo.21509581 | 2.2888466 | 2341 | TRUE | FABEST: clasificacion previa no validada para inclusion | 2.288847 | 2.527671
FAB075_5E+6 | FABEST | 42CrMo4+QT | FAB075 | Multiaxial | Unnotched hourglass hollow | -1 | 301.5687 | 0 | 20 | 174.0051 | 1 | 20 | 90 | evento ambiguo: sin grieta | https://doi.org/10.5281/zenodo.21509581 | 2.240562 | 2342 | TRUE | FABEST: clasificacion previa no validada para inclusion | 2.240562 | 2.479386
FAB075_1E+7 | FABEST | 42CrMo4+QT | FAB075 | Multiaxial | Unnotched hourglass hollow | -1 | 277.2428 | 0 | 20 | 159.9691 | 1 | 20 | 90 | evento ambiguo: sin grieta | https://doi.org/10.5281/zenodo.21509581 | 2.2040361 | 2343 | TRUE | FABEST: clasificacion previa no validada para inclusion | 2.204036 | 2.44286
FAB075_2E+7 | FABEST | 42CrMo4+QT | FAB075 | Multiaxial | Unnotched hourglass hollow | -1 | 254.8792 | 0 | 20 | 147.0653 | 1 | 20 | 90 | evento ambiguo: sin grieta | https://doi.org/10.5281/zenodo.21509581 | 2.1675102 | 2344 | TRUE | FABEST: clasificacion previa no validada para inclusion | 2.16751 | 2.406334
FAB075_5E+7 | FABEST | 42CrMo4+QT | FAB075 | Multiaxial | Unnotched hourglass hollow | -1 | 228.0603 | 0 | 20 | 131.5908 | 1 | 20 | 90 | evento ambiguo: sin grieta | https://doi.org/10.5281/zenodo.21509581 | 2.1192256 | 2345 | TRUE | FABEST: clasificacion previa no validada para inclusion | 2.119226 | 2.35805
FAB075_1E+8 | FABEST | 42CrMo4+QT | FAB075 | Multiaxial | Unnotched hourglass hollow | -1 | 209.664 | 0 | 20 | 120.9761 | 1 | 20 | 90 | evento ambiguo: sin grieta | https://doi.org/10.5281/zenodo.21509581 | 2.0826997 | 2346 | TRUE | FABEST: clasificacion previa no validada para inclusion | 2.0827 | 2.321524
FAB075_1E+3 | FABEST | 42CrMo4+QT | FAB075 | Multiaxial | Unnotched hourglass hollow | -1 | 681.2797 | 0 | 20 | 393.0984 | 1 | 20 | 90 | evento ambiguo: sin grieta | https://doi.org/10.5281/zenodo.21509581 | 2.5945013 | 2347 | TRUE | FABEST: clasificacion previa no validada para inclusion | 2.594501 | 2.833325
FAB075_2E+3 | FABEST | 42CrMo4+QT | FAB075 | Multiaxial | Unnotched hourglass hollow | -1 | 671.5274 | 0 | 20 | 387.4713 | 1 | 20 | 90 | evento ambiguo: sin grieta | https://doi.org/10.5281/zenodo.21509581 | 2.5882396 | 2348 | TRUE | FABEST: clasificacion previa no validada para inclusion | 2.58824 | 2.827064
FAB075_5E+3 | FABEST | 42CrMo4+QT | FAB075 | Multiaxial | Unnotched hourglass hollow | -1 | 646.3506 | 0 | 20 | 372.9443 | 1 | 20 | 90 | evento ambiguo: sin grieta | https://doi.org/10.5281/zenodo.21509581 | 2.571644 | 2349 | TRUE | FABEST: clasificacion previa no validada para inclusion | 2.571644 | 2.810468
FAB075_1E+4 | FABEST | 42CrMo4+QT | FAB075 | Multiaxial | Unnotched hourglass hollow | -1 | 614.3383 | 0 | 20 | 354.4732 | 1 | 20 | 90 | evento ambiguo: sin grieta | https://doi.org/10.5281/zenodo.21509581 | 2.5495834 | 2350 | TRUE | FABEST: clasificacion previa no validada para inclusion | 2.549583 | 2.788408
FAB075_2E+4 | FABEST | 42CrMo4+QT | FAB075 | Multiaxial | Unnotched hourglass hollow | -1 | 572.2231 | 0 | 20 | 330.1727 | 1 | 20 | 90 | evento ambiguo: sin grieta | https://doi.org/10.5281/zenodo.21509581 | 2.5187412 | 2351 | TRUE | FABEST: clasificacion previa no validada para inclusion | 2.518741 | 2.757565
FAB075_5E+4 | FABEST | 42CrMo4+QT | FAB075 | Multiaxial | Unnotched hourglass hollow | -1 | 514.1944 | 0 | 20 | 296.6902 | 1 | 20 | 90 | evento ambiguo: sin grieta | https://doi.org/10.5281/zenodo.21509581 | 2.4723031 | 2352 | TRUE | FABEST: clasificacion previa no validada para inclusion | 2.472303 | 2.711127
FAB075_1E+5 | FABEST | 42CrMo4+QT | FAB075 | Multiaxial | Unnotched hourglass hollow | -1 | 479.8032 | 0 | 20 | 276.8465 | 1 | 20 | 90 | evento ambiguo: sin grieta | https://doi.org/10.5281/zenodo.21509581 | 2.442239 | 2353 | TRUE | FABEST: clasificacion previa no validada para inclusion | 2.442239 | 2.681063
FAB075_2E+5 | FABEST | 42CrMo4+QT | FAB075 | Multiaxial | Unnotched hourglass hollow | -1 | 457.0159 | 0 | 20 | 263.6982 | 1 | 20 | 90 | evento ambiguo: sin grieta | https://doi.org/10.5281/zenodo.21509581 | 2.4211072 | 2354 | TRUE | FABEST: clasificacion previa no validada para inclusion | 2.421107 | 2.659931
FAB075_5E+5 | FABEST | 42CrMo4+QT | FAB075 | Multiaxial | Unnotched hourglass hollow | -1 | 440.7952 | 0 | 20 | 254.3388 | 1 | 20 | 90 | evento ambiguo: sin grieta | https://doi.org/10.5281/zenodo.21509581 | 2.4054127 | 2355 | TRUE | FABEST: clasificacion previa no validada para inclusion | 2.405413 | 2.644237
FAB075_1E+6 | FABEST | 42CrMo4+QT | FAB075 | Multiaxial | Unnotched hourglass hollow | -1 | 434.8707 | 0 | 20 | 250.9204 | 1 | 20 | 90 | evento ambiguo: sin grieta | https://doi.org/10.5281/zenodo.21509581 | 2.3995359 | 2356 | TRUE | FABEST: clasificacion previa no validada para inclusion | 2.399536 | 2.63836
FAB075_2E+6 | FABEST | 42CrMo4+QT | FAB075 | Multiaxial | Unnotched hourglass hollow | -1 | 431.8005 | 0 | 20 | 249.1489 | 1 | 20 | 90 | evento ambiguo: sin grieta | https://doi.org/10.5281/zenodo.21509581 | 2.396459 | 2357 | TRUE | FABEST: clasificacion previa no validada para inclusion | 2.396459 | 2.635283
FAB075_5E+6 | FABEST | 42CrMo4+QT | FAB075 | Multiaxial | Unnotched hourglass hollow | -1 | 429.9224 | 0 | 20 | 248.0652 | 1 | 20 | 90 | evento ambiguo: sin grieta | https://doi.org/10.5281/zenodo.21509581 | 2.3945659 | 2358 | TRUE | FABEST: clasificacion previa no validada para inclusion | 2.394566 | 2.63339
FAB075_1E+7 | FABEST | 42CrMo4+QT | FAB075 | Multiaxial | Unnotched hourglass hollow | -1 | 429.2902 | 0 | 20 | 247.7005 | 1 | 20 | 90 | evento ambiguo: sin grieta | https://doi.org/10.5281/zenodo.21509581 | 2.3939268 | 2359 | TRUE | FABEST: clasificacion previa no validada para inclusion | 2.393927 | 2.632751
FAB075_2E+7 | FABEST | 42CrMo4+QT | FAB075 | Multiaxial | Unnotched hourglass hollow | -1 | 428.973 | 0 | 20 | 247.5174 | 1 | 20 | 90 | evento ambiguo: sin grieta | https://doi.org/10.5281/zenodo.21509581 | 2.3936057 | 2360 | TRUE | FABEST: clasificacion previa no validada para inclusion | 2.393606 | 2.63243
FAB075_5E+7 | FABEST | 42CrMo4+QT | FAB075 | Multiaxial | Unnotched hourglass hollow | -1 | 428.7822 | 0 | 20 | 247.4074 | 1 | 20 | 90 | evento ambiguo: sin grieta | https://doi.org/10.5281/zenodo.21509581 | 2.3934126 | 2361 | TRUE | FABEST: clasificacion previa no validada para inclusion | 2.393413 | 2.632237
FAB075_1E+8 | FABEST | 42CrMo4+QT | FAB075 | Multiaxial | Unnotched hourglass hollow | -1 | 428.7186 | 0 | 20 | 247.3706 | 1 | 20 | 90 | evento ambiguo: sin grieta | https://doi.org/10.5281/zenodo.21509581 | 2.3933481 | 2362 | TRUE | FABEST: clasificacion previa no validada para inclusion | 2.393348 | 2.632172
FAB075_1E+3 | FABEST | 42CrMo4+QT | FAB075 | Multiaxial | Unnotched hourglass hollow | -1 | 760.5885 | 0 | 20 | 438.8596 | 1 | 20 | 90 | evento ambiguo: sin grieta | https://doi.org/10.5281/zenodo.21509581 | 2.6423256 | 2363 | TRUE | FABEST: clasificacion previa no validada para inclusion | 2.642326 | 2.88115
FAB075_2E+3 | FABEST | 42CrMo4+QT | FAB075 | Multiaxial | Unnotched hourglass hollow | -1 | 719.3399 | 0 | 20 | 415.0591 | 1 | 20 | 90 | evento ambiguo: sin grieta | https://doi.org/10.5281/zenodo.21509581 | 2.6181099 | 2364 | TRUE | FABEST: clasificacion previa no validada para inclusion | 2.61811 | 2.856934
FAB075_5E+3 | FABEST | 42CrMo4+QT | FAB075 | Multiaxial | Unnotched hourglass hollow | -1 | 664.8121 | 0 | 20 | 383.5966 | 1 | 20 | 90 | evento ambiguo: sin grieta | https://doi.org/10.5281/zenodo.21509581 | 2.5838747 | 2365 | TRUE | FABEST: clasificacion previa no validada para inclusion | 2.583875 | 2.822699
FAB075_1E+4 | FABEST | 42CrMo4+QT | FAB075 | Multiaxial | Unnotched hourglass hollow | -1 | 623.5634 | 0 | 20 | 359.7961 | 1 | 20 | 90 | evento ambiguo: sin grieta | https://doi.org/10.5281/zenodo.21509581 | 2.5560564 | 2366 | TRUE | FABEST: clasificacion previa no validada para inclusion | 2.556056 | 2.794881
FAB075_2E+4 | FABEST | 42CrMo4+QT | FAB075 | Multiaxial | Unnotched hourglass hollow | -1 | 582.3148 | 0 | 20 | 335.9956 | 1 | 20 | 90 | evento ambiguo: sin grieta | https://doi.org/10.5281/zenodo.21509581 | 2.5263336 | 2367 | TRUE | FABEST: clasificacion previa no validada para inclusion | 2.526334 | 2.765158
FAB075_5E+4 | FABEST | 42CrMo4+QT | FAB075 | Multiaxial | Unnotched hourglass hollow | -1 | 527.787 | 0 | 20 | 304.5331 | 1 | 20 | 90 | evento ambiguo: sin grieta | https://doi.org/10.5281/zenodo.21509581 | 2.4836345 | 2368 | TRUE | FABEST: clasificacion previa no validada para inclusion | 2.483634 | 2.722459
FAB075_1E+5 | FABEST | 42CrMo4+QT | FAB075 | Multiaxial | Unnotched hourglass hollow | -1 | 486.5383 | 0 | 20 | 280.7326 | 1 | 20 | 90 | evento ambiguo: sin grieta | https://doi.org/10.5281/zenodo.21509581 | 2.4482928 | 2369 | TRUE | FABEST: clasificacion previa no validada para inclusion | 2.448293 | 2.687117
FAB075_2E+5 | FABEST | 42CrMo4+QT | FAB075 | Multiaxial | Unnotched hourglass hollow | -1 | 445.2896 | 0 | 20 | 256.9321 | 1 | 20 | 90 | evento ambiguo: sin grieta | https://doi.org/10.5281/zenodo.21509581 | 2.4098184 | 2370 | TRUE | FABEST: clasificacion previa no validada para inclusion | 2.409818 | 2.648643
FAB075_5E+5 | FABEST | 42CrMo4+QT | FAB075 | Multiaxial | Unnotched hourglass hollow | -1 | 390.7618 | 0 | 20 | 225.4696 | 1 | 20 | 90 | evento ambiguo: sin grieta | https://doi.org/10.5281/zenodo.21509581 | 2.353088 | 2371 | TRUE | FABEST: clasificacion previa no validada para inclusion | 2.353088 | 2.591912
FAB075_1E+6 | FABEST | 42CrMo4+QT | FAB075 | Multiaxial | Unnotched hourglass hollow | -1 | 349.5132 | 0 | 20 | 201.6691 | 1 | 20 | 90 | evento ambiguo: sin grieta | https://doi.org/10.5281/zenodo.21509581 | 2.3046394 | 2372 | TRUE | FABEST: clasificacion previa no validada para inclusion | 2.304639 | 2.543464
FAB075_2E+6 | FABEST | 42CrMo4+QT | FAB075 | Multiaxial | Unnotched hourglass hollow | -1 | 308.2645 | 0 | 20 | 177.8686 | 1 | 20 | 90 | evento ambiguo: sin grieta | https://doi.org/10.5281/zenodo.21509581 | 2.2500993 | 2373 | TRUE | FABEST: clasificacion previa no validada para inclusion | 2.250099 | 2.488924
FAB075_5E+6 | FABEST | 42CrMo4+QT | FAB075 | Multiaxial | Unnotched hourglass hollow | -1 | 253.7367 | 0 | 20 | 146.4061 | 1 | 20 | 90 | evento ambiguo: sin grieta | https://doi.org/10.5281/zenodo.21509581 | 2.1655591 | 2374 | TRUE | FABEST: clasificacion previa no validada para inclusion | 2.165559 | 2.404383
FAB075_1E+7 | FABEST | 42CrMo4+QT | FAB075 | Multiaxial | Unnotched hourglass hollow | -1 | 212.4881 | 0 | 20 | 122.6056 | 1 | 20 | 90 | evento ambiguo: sin grieta | https://doi.org/10.5281/zenodo.21509581 | 2.0885103 | 2375 | TRUE | FABEST: clasificacion previa no validada para inclusion | 2.08851 | 2.327335
FAB075_2E+7 | FABEST | 42CrMo4+QT | FAB075 | Multiaxial | Unnotched hourglass hollow | -1 | 171.2394 | 0 | 20 | 98.80512 | 1 | 20 | 90 | evento ambiguo: sin grieta | https://doi.org/10.5281/zenodo.21509581 | 1.9947795 | 2376 | TRUE | FABEST: clasificacion previa no validada para inclusion | 1.994779 | 2.233604
FAB075_5E+7 | FABEST | 42CrMo4+QT | FAB075 | Multiaxial | Unnotched hourglass hollow | -1 | 116.7116 | 0 | 20 | 67.34259 | 1 | 20 | 90 | evento ambiguo: sin grieta | https://doi.org/10.5281/zenodo.21509581 | 1.8282898 | 2377 | TRUE | FABEST: clasificacion previa no validada para inclusion | 1.82829 | 2.067114
FAB075_1E+8 | FABEST | 42CrMo4+QT | FAB075 | Multiaxial | Unnotched hourglass hollow | -1 | 75.46293 | 0 | 20 | 43.54211 | 1 | 20 | 90 | evento ambiguo: sin grieta | https://doi.org/10.5281/zenodo.21509581 | 1.6389095 | 2378 | TRUE | FABEST: clasificacion previa no validada para inclusion | 1.638909 | 1.877734
FAB081_6A | FABEST | 42CrMo4+QT | FAB081 | Axial | Unnotched hourglass bar | -1 | 700 | 0 | 119 | 13045 | 1 | finished | 214degC | INCLUIR | https://doi.org/10.5281/zenodo.21509581 | 4.1154441 | 2379 | TRUE | SELECCION_PRELIMINAR | 4.115444 | 2.845098
FAB081_11A | FABEST | 42CrMo4+QT | FAB081 | Axial | Unnotched hourglass bar | -1 | 700 | 0 | 119 | 13510 | 1 | finished | 220degC | INCLUIR | https://doi.org/10.5281/zenodo.21509581 | 4.1306553 | 2380 | TRUE | SELECCION_PRELIMINAR | 4.130655 | 2.845098
FAB081_8 | FABEST | 42CrMo4+QT | FAB081 | Axial | Unnotched hourglass bar | -1 | 660 | 0 | 119 | 42502 | 1 | finished | 150degC | INCLUIR | https://doi.org/10.5281/zenodo.21509581 | 4.6284094 | 2381 | TRUE | SELECCION_PRELIMINAR | 4.628409 | 2.819544
FAB081_7 | FABEST | 42CrMo4+QT | FAB081 | Axial | Unnotched hourglass bar | -1 | 630 | 0 | 119 | 120371 | 1 | finished |  | INCLUIR | https://doi.org/10.5281/zenodo.21509581 | 5.0805219 | 2382 | TRUE | Evento ambiguo; revisar fuente FABEST | 5.080522 | 2.799341
FAB081_3 | FABEST | 42CrMo4+QT | FAB081 | Axial | Unnotched hourglass bar | -1 | 600 | 0 | 119 | 155519 | 1 | finished |  | INCLUIR | https://doi.org/10.5281/zenodo.21509581 | 5.1917835 | 2383 | TRUE | Evento ambiguo; revisar fuente FABEST | 5.191783 | 2.778151
FAB081_9 | FABEST | 42CrMo4+QT | FAB081 | Axial | Unnotched hourglass bar | -1 | 575 | 0 | 119 | 276832 | 1 | finished |  | INCLUIR | https://doi.org/10.5281/zenodo.21509581 | 5.4422163 | 2384 | TRUE | Evento ambiguo; revisar fuente FABEST | 5.442216 | 2.759668
FAB081_5 | FABEST | 42CrMo4+QT | FAB081 | Axial | Unnotched hourglass bar | -1 | 550 | 0 | 119 | 387270 | 1 | finished |  | INCLUIR | https://doi.org/10.5281/zenodo.21509581 | 5.5880139 | 2385 | TRUE | Evento ambiguo; revisar fuente FABEST | 5.588014 | 2.740363
FAB081_4 | FABEST | 42CrMo4+QT | FAB081 | Axial | Unnotched hourglass bar | -1 | 520 | 0 | 119 | 1157707 | 1 | finished |  | INCLUIR | https://doi.org/10.5281/zenodo.21509581 | 6.0635987 | 2386 | TRUE | Evento ambiguo; revisar fuente FABEST | 6.063599 | 2.716003
FAB081_12 | FABEST | 42CrMo4+QT | FAB081 | Axial | Unnotched hourglass bar | -1 | 530 | 0 | 119 | 1349358 | 1 | finished |  | INCLUIR | https://doi.org/10.5281/zenodo.21509581 | 6.1301272 | 2387 | TRUE | Evento ambiguo; revisar fuente FABEST | 6.130127 | 2.724276
FAB081_10 | FABEST | 42CrMo4+QT | FAB081 | Axial | Unnotched hourglass bar | -1 | 535 | 0 | 119 | 1829679 | 1 | finished |  | INCLUIR | https://doi.org/10.5281/zenodo.21509581 | 6.2623749 | 2388 | TRUE | Evento ambiguo; revisar fuente FABEST | 6.262375 | 2.728354
FAB081_6 | FABEST | 42CrMo4+QT | FAB081 | Axial | Unnotched hourglass bar | -1 | 510 | 0 | 119 | 15041627 | 0 | interrupted |  | INCLUIR | https://doi.org/10.5281/zenodo.21509581 | 7.1772948 | 2389 | TRUE | SELECCION_PRELIMINAR | 7.177295 | 2.70757
FAB081_11 | FABEST | 42CrMo4+QT | FAB081 | Axial | Unnotched hourglass bar | -1 | 520 | 0 | 119 | 22600000 | 0 | interrupted |  | INCLUIR | https://doi.org/10.5281/zenodo.21509581 | 7.3541084 | 2390 | TRUE | SELECCION_PRELIMINAR | 7.354108 | 2.716003
FAB081_1E+3 | FABEST | 42CrMo4+QT | FAB081 | Axial | Unnotched hourglass bar | -1 | 832.874 | 0 | 119 | 1000 | 0 |  |  | evento ambiguo: sin grieta | https://doi.org/10.5281/zenodo.21509581 | 3 | 2391 | TRUE | FABEST: clasificacion previa no validada para inclusion | 3 | 2.920579
FAB081_2E+3 | FABEST | 42CrMo4+QT | FAB081 | Axial | Unnotched hourglass bar | -1 | 796.7005 | 0 | 119 | 2000 | 0 |  |  | evento ambiguo: sin grieta | https://doi.org/10.5281/zenodo.21509581 | 3.30103 | 2392 | TRUE | FABEST: clasificacion previa no validada para inclusion | 3.30103 | 2.901295
FAB081_5E+3 | FABEST | 42CrMo4+QT | FAB081 | Axial | Unnotched hourglass bar | -1 | 751.2816 | 0 | 119 | 5000 | 0 |  |  | evento ambiguo: sin grieta | https://doi.org/10.5281/zenodo.21509581 | 3.69897 | 2393 | TRUE | FABEST: clasificacion previa no validada para inclusion | 3.69897 | 2.875803
FAB081_1E+4 | FABEST | 42CrMo4+QT | FAB081 | Axial | Unnotched hourglass bar | -1 | 718.6518 | 0 | 119 | 10000 | 0 |  |  | evento ambiguo: sin grieta | https://doi.org/10.5281/zenodo.21509581 | 4 | 2394 | TRUE | FABEST: clasificacion previa no validada para inclusion | 4 | 2.856518
FAB081_2E+4 | FABEST | 42CrMo4+QT | FAB081 | Axial | Unnotched hourglass bar | -1 | 687.4392 | 0 | 119 | 20000 | 0 |  |  | evento ambiguo: sin grieta | https://doi.org/10.5281/zenodo.21509581 | 4.30103 | 2395 | TRUE | FABEST: clasificacion previa no validada para inclusion | 4.30103 | 2.837234
FAB081_5E+4 | FABEST | 42CrMo4+QT | FAB081 | Axial | Unnotched hourglass bar | -1 | 648.2491 | 0 | 119 | 50000 | 0 |  |  | evento ambiguo: sin grieta | https://doi.org/10.5281/zenodo.21509581 | 4.69897 | 2396 | TRUE | FABEST: clasificacion previa no validada para inclusion | 4.69897 | 2.811742
FAB081_1E+5 | FABEST | 42CrMo4+QT | FAB081 | Axial | Unnotched hourglass bar | -1 | 620.0942 | 0 | 119 | 100000 | 0 |  |  | evento ambiguo: sin grieta | https://doi.org/10.5281/zenodo.21509581 | 5 | 2397 | TRUE | FABEST: clasificacion previa no validada para inclusion | 5 | 2.792458
FAB081_2E+5 | FABEST | 42CrMo4+QT | FAB081 | Axial | Unnotched hourglass bar | -1 | 593.1622 | 0 | 119 | 200000 | 0 |  |  | evento ambiguo: sin grieta | https://doi.org/10.5281/zenodo.21509581 | 5.30103 | 2398 | TRUE | FABEST: clasificacion previa no validada para inclusion | 5.30103 | 2.773173
FAB081_5E+5 | FABEST | 42CrMo4+QT | FAB081 | Axial | Unnotched hourglass bar | -1 | 559.3467 | 0 | 119 | 500000 | 0 |  |  | evento ambiguo: sin grieta | https://doi.org/10.5281/zenodo.21509581 | 5.69897 | 2399 | TRUE | FABEST: clasificacion previa no validada para inclusion | 5.69897 | 2.747681
FAB081_1E+6 | FABEST | 42CrMo4+QT | FAB081 | Axial | Unnotched hourglass bar | -1 | 535.0531 | 0 | 119 | 1000000 | 0 |  |  | evento ambiguo: sin grieta | https://doi.org/10.5281/zenodo.21509581 | 6 | 2400 | TRUE | FABEST: clasificacion previa no validada para inclusion | 6 | 2.728397
FAB081_2E+6 | FABEST | 42CrMo4+QT | FAB081 | Axial | Unnotched hourglass bar | -1 | 511.8146 | 0 | 119 | 2000000 | 0 |  |  | evento ambiguo: sin grieta | https://doi.org/10.5281/zenodo.21509581 | 6.30103 | 2401 | TRUE | FABEST: clasificacion previa no validada para inclusion | 6.30103 | 2.709113
FAB081_5E+6 | FABEST | 42CrMo4+QT | FAB081 | Axial | Unnotched hourglass bar | -1 | 482.6366 | 0 | 119 | 5000000 | 0 |  |  | evento ambiguo: sin grieta | https://doi.org/10.5281/zenodo.21509581 | 6.69897 | 2402 | TRUE | FABEST: clasificacion previa no validada para inclusion | 6.69897 | 2.68362
FAB081_1E+7 | FABEST | 42CrMo4+QT | FAB081 | Axial | Unnotched hourglass bar | -1 | 461.6747 | 0 | 119 | 10000000 | 0 |  |  | evento ambiguo: sin grieta | https://doi.org/10.5281/zenodo.21509581 | 7 | 2403 | TRUE | FABEST: clasificacion previa no validada para inclusion | 7 | 2.664336
FAB081_2E+7 | FABEST | 42CrMo4+QT | FAB081 | Axial | Unnotched hourglass bar | -1 | 441.6231 | 0 | 119 | 20000000 | 0 |  |  | evento ambiguo: sin grieta | https://doi.org/10.5281/zenodo.21509581 | 7.30103 | 2404 | TRUE | FABEST: clasificacion previa no validada para inclusion | 7.30103 | 2.645052
FAB081_5E+7 | FABEST | 42CrMo4+QT | FAB081 | Axial | Unnotched hourglass bar | -1 | 416.4467 | 0 | 119 | 50000000 | 0 |  |  | evento ambiguo: sin grieta | https://doi.org/10.5281/zenodo.21509581 | 7.69897 | 2405 | TRUE | FABEST: clasificacion previa no validada para inclusion | 7.69897 | 2.619559
FAB081_1E+8 | FABEST | 42CrMo4+QT | FAB081 | Axial | Unnotched hourglass bar | -1 | 398.3595 | 0 | 119 | 100000000 | 0 |  |  | evento ambiguo: sin grieta | https://doi.org/10.5281/zenodo.21509581 | 8 | 2406 | TRUE | FABEST: clasificacion previa no validada para inclusion | 8 | 2.600275
FAB081_1E+3 | FABEST | 42CrMo4+QT | FAB081 | Axial | Unnotched hourglass bar | -1 | 720.1227 | 0 | 119 | 1000 | 0 |  |  | evento ambiguo: sin grieta | https://doi.org/10.5281/zenodo.21509581 | 3 | 2407 | TRUE | FABEST: clasificacion previa no validada para inclusion | 3 | 2.857406
FAB081_2E+3 | FABEST | 42CrMo4+QT | FAB081 | Axial | Unnotched hourglass bar | -1 | 718.3168 | 0 | 119 | 2000 | 0 |  |  | evento ambiguo: sin grieta | https://doi.org/10.5281/zenodo.21509581 | 3.30103 | 2408 | TRUE | FABEST: clasificacion previa no validada para inclusion | 3.30103 | 2.856316
FAB081_5E+3 | FABEST | 42CrMo4+QT | FAB081 | Axial | Unnotched hourglass bar | -1 | 713.088 | 0 | 119 | 5000 | 0 |  |  | evento ambiguo: sin grieta | https://doi.org/10.5281/zenodo.21509581 | 3.69897 | 2409 | TRUE | FABEST: clasificacion previa no validada para inclusion | 3.69897 | 2.853143
FAB081_1E+4 | FABEST | 42CrMo4+QT | FAB081 | Axial | Unnotched hourglass bar | -1 | 704.9548 | 0 | 119 | 10000 | 0 |  |  | evento ambiguo: sin grieta | https://doi.org/10.5281/zenodo.21509581 | 4 | 2410 | TRUE | FABEST: clasificacion previa no validada para inclusion | 4 | 2.848161
FAB081_2E+4 | FABEST | 42CrMo4+QT | FAB081 | Axial | Unnotched hourglass bar | -1 | 690.5618 | 0 | 119 | 20000 | 0 |  |  | evento ambiguo: sin grieta | https://doi.org/10.5281/zenodo.21509581 | 4.30103 | 2411 | TRUE | FABEST: clasificacion previa no validada para inclusion | 4.30103 | 2.839203
FAB081_5E+4 | FABEST | 42CrMo4+QT | FAB081 | Axial | Unnotched hourglass bar | -1 | 658.1161 | 0 | 119 | 50000 | 0 |  |  | evento ambiguo: sin grieta | https://doi.org/10.5281/zenodo.21509581 | 4.69897 | 2412 | TRUE | FABEST: clasificacion previa no validada para inclusion | 4.69897 | 2.818303
FAB081_1E+5 | FABEST | 42CrMo4+QT | FAB081 | Axial | Unnotched hourglass bar | -1 | 624.4475 | 0 | 119 | 100000 | 0 |  |  | evento ambiguo: sin grieta | https://doi.org/10.5281/zenodo.21509581 | 5 | 2413 | TRUE | FABEST: clasificacion previa no validada para inclusion | 5 | 2.795496
FAB081_2E+5 | FABEST | 42CrMo4+QT | FAB081 | Axial | Unnotched hourglass bar | -1 | 589.3308 | 0 | 119 | 200000 | 0 |  |  | evento ambiguo: sin grieta | https://doi.org/10.5281/zenodo.21509581 | 5.30103 | 2414 | TRUE | FABEST: clasificacion previa no validada para inclusion | 5.30103 | 2.770359
FAB081_5E+5 | FABEST | 42CrMo4+QT | FAB081 | Axial | Unnotched hourglass bar | -1 | 552.4731 | 0 | 119 | 500000 | 0 |  |  | evento ambiguo: sin grieta | https://doi.org/10.5281/zenodo.21509581 | 5.69897 | 2415 | TRUE | FABEST: clasificacion previa no validada para inclusion | 5.69897 | 2.742311
FAB081_1E+6 | FABEST | 42CrMo4+QT | FAB081 | Axial | Unnotched hourglass bar | -1 | 535.0422 | 0 | 119 | 1000000 | 0 |  |  | evento ambiguo: sin grieta | https://doi.org/10.5281/zenodo.21509581 | 6 | 2416 | TRUE | FABEST: clasificacion previa no validada para inclusion | 6 | 2.728388
FAB081_2E+6 | FABEST | 42CrMo4+QT | FAB081 | Axial | Unnotched hourglass bar | -1 | 524.867 | 0 | 119 | 2000000 | 0 |  |  | evento ambiguo: sin grieta | https://doi.org/10.5281/zenodo.21509581 | 6.30103 | 2417 | TRUE | FABEST: clasificacion previa no validada para inclusion | 6.30103 | 2.720049
FAB081_5E+6 | FABEST | 42CrMo4+QT | FAB081 | Axial | Unnotched hourglass bar | -1 | 518.1941 | 0 | 119 | 5000000 | 0 |  |  | evento ambiguo: sin grieta | https://doi.org/10.5281/zenodo.21509581 | 6.69897 | 2418 | TRUE | FABEST: clasificacion previa no validada para inclusion | 6.69897 | 2.714493
FAB081_1E+7 | FABEST | 42CrMo4+QT | FAB081 | Axial | Unnotched hourglass bar | -1 | 515.8648 | 0 | 119 | 10000000 | 0 |  |  | evento ambiguo: sin grieta | https://doi.org/10.5281/zenodo.21509581 | 7 | 2419 | TRUE | FABEST: clasificacion previa no validada para inclusion | 7 | 2.712536
FAB081_2E+7 | FABEST | 42CrMo4+QT | FAB081 | Axial | Unnotched hourglass bar | -1 | 514.6794 | 0 | 119 | 20000000 | 0 |  |  | evento ambiguo: sin grieta | https://doi.org/10.5281/zenodo.21509581 | 7.30103 | 2420 | TRUE | FABEST: clasificacion previa no validada para inclusion | 7.30103 | 2.711537
FAB081_5E+7 | FABEST | 42CrMo4+QT | FAB081 | Axial | Unnotched hourglass bar | -1 | 513.9613 | 0 | 119 | 50000000 | 0 |  |  | evento ambiguo: sin grieta | https://doi.org/10.5281/zenodo.21509581 | 7.69897 | 2421 | TRUE | FABEST: clasificacion previa no validada para inclusion | 7.69897 | 2.71093
FAB081_1E+8 | FABEST | 42CrMo4+QT | FAB081 | Axial | Unnotched hourglass bar | -1 | 513.7208 | 0 | 119 | 100000000 | 0 |  |  | evento ambiguo: sin grieta | https://doi.org/10.5281/zenodo.21509581 | 8 | 2422 | TRUE | FABEST: clasificacion previa no validada para inclusion | 8 | 2.710727
FAB081_1E+3 | FABEST | 42CrMo4+QT | FAB081 | Axial | Unnotched hourglass bar | -1 | 802.6279 | 0 | 119 | 1000 | 0 |  |  | evento ambiguo: sin grieta | https://doi.org/10.5281/zenodo.21509581 | 3 | 2423 | TRUE | FABEST: clasificacion previa no validada para inclusion | 3 | 2.904514
FAB081_2E+3 | FABEST | 42CrMo4+QT | FAB081 | Axial | Unnotched hourglass bar | -1 | 775.6776 | 0 | 119 | 2000 | 0 |  |  | evento ambiguo: sin grieta | https://doi.org/10.5281/zenodo.21509581 | 3.30103 | 2424 | TRUE | FABEST: clasificacion previa no validada para inclusion | 3.30103 | 2.889681
FAB081_5E+3 | FABEST | 42CrMo4+QT | FAB081 | Axial | Unnotched hourglass bar | -1 | 740.0512 | 0 | 119 | 5000 | 0 |  |  | evento ambiguo: sin grieta | https://doi.org/10.5281/zenodo.21509581 | 3.69897 | 2425 | TRUE | FABEST: clasificacion previa no validada para inclusion | 3.69897 | 2.869262
FAB081_1E+4 | FABEST | 42CrMo4+QT | FAB081 | Axial | Unnotched hourglass bar | -1 | 713.1009 | 0 | 119 | 10000 | 0 |  |  | evento ambiguo: sin grieta | https://doi.org/10.5281/zenodo.21509581 | 4 | 2426 | TRUE | FABEST: clasificacion previa no validada para inclusion | 4 | 2.853151
FAB081_2E+4 | FABEST | 42CrMo4+QT | FAB081 | Axial | Unnotched hourglass bar | -1 | 686.1505 | 0 | 119 | 20000 | 0 |  |  | evento ambiguo: sin grieta | https://doi.org/10.5281/zenodo.21509581 | 4.30103 | 2427 | TRUE | FABEST: clasificacion previa no validada para inclusion | 4.30103 | 2.836419
FAB081_5E+4 | FABEST | 42CrMo4+QT | FAB081 | Axial | Unnotched hourglass bar | -1 | 650.5241 | 0 | 119 | 50000 | 0 |  |  | evento ambiguo: sin grieta | https://doi.org/10.5281/zenodo.21509581 | 4.69897 | 2428 | TRUE | FABEST: clasificacion previa no validada para inclusion | 4.69897 | 2.813263
FAB081_1E+5 | FABEST | 42CrMo4+QT | FAB081 | Axial | Unnotched hourglass bar | -1 | 623.5738 | 0 | 119 | 100000 | 0 |  |  | evento ambiguo: sin grieta | https://doi.org/10.5281/zenodo.21509581 | 5 | 2429 | TRUE | FABEST: clasificacion previa no validada para inclusion | 5 | 2.794888
FAB081_2E+5 | FABEST | 42CrMo4+QT | FAB081 | Axial | Unnotched hourglass bar | -1 | 596.6234 | 0 | 119 | 200000 | 0 |  |  | evento ambiguo: sin grieta | https://doi.org/10.5281/zenodo.21509581 | 5.30103 | 2430 | TRUE | FABEST: clasificacion previa no validada para inclusion | 5.30103 | 2.7757
FAB081_5E+5 | FABEST | 42CrMo4+QT | FAB081 | Axial | Unnotched hourglass bar | -1 | 560.997 | 0 | 119 | 500000 | 0 |  |  | evento ambiguo: sin grieta | https://doi.org/10.5281/zenodo.21509581 | 5.69897 | 2431 | TRUE | FABEST: clasificacion previa no validada para inclusion | 5.69897 | 2.748961
FAB081_1E+6 | FABEST | 42CrMo4+QT | FAB081 | Axial | Unnotched hourglass bar | -1 | 534.0467 | 0 | 119 | 1000000 | 0 |  |  | evento ambiguo: sin grieta | https://doi.org/10.5281/zenodo.21509581 | 6 | 2432 | TRUE | FABEST: clasificacion previa no validada para inclusion | 6 | 2.727579
FAB081_2E+6 | FABEST | 42CrMo4+QT | FAB081 | Axial | Unnotched hourglass bar | -1 | 507.0964 | 0 | 119 | 2000000 | 0 |  |  | evento ambiguo: sin grieta | https://doi.org/10.5281/zenodo.21509581 | 6.30103 | 2433 | TRUE | FABEST: clasificacion previa no validada para inclusion | 6.30103 | 2.70509
FAB081_5E+6 | FABEST | 42CrMo4+QT | FAB081 | Axial | Unnotched hourglass bar | -1 | 471.47 | 0 | 119 | 5000000 | 0 |  |  | evento ambiguo: sin grieta | https://doi.org/10.5281/zenodo.21509581 | 6.69897 | 2434 | TRUE | FABEST: clasificacion previa no validada para inclusion | 6.69897 | 2.673454
FAB081_1E+7 | FABEST | 42CrMo4+QT | FAB081 | Axial | Unnotched hourglass bar | -1 | 444.5196 | 0 | 119 | 10000000 | 0 |  |  | evento ambiguo: sin grieta | https://doi.org/10.5281/zenodo.21509581 | 7 | 2435 | TRUE | FABEST: clasificacion previa no validada para inclusion | 7 | 2.647891
FAB081_2E+7 | FABEST | 42CrMo4+QT | FAB081 | Axial | Unnotched hourglass bar | -1 | 417.5693 | 0 | 119 | 20000000 | 0 |  |  | evento ambiguo: sin grieta | https://doi.org/10.5281/zenodo.21509581 | 7.30103 | 2436 | TRUE | FABEST: clasificacion previa no validada para inclusion | 7.30103 | 2.620729
FAB081_5E+7 | FABEST | 42CrMo4+QT | FAB081 | Axial | Unnotched hourglass bar | -1 | 381.9429 | 0 | 119 | 50000000 | 0 |  |  | evento ambiguo: sin grieta | https://doi.org/10.5281/zenodo.21509581 | 7.69897 | 2437 | TRUE | FABEST: clasificacion previa no validada para inclusion | 7.69897 | 2.581998
FAB081_1E+8 | FABEST | 42CrMo4+QT | FAB081 | Axial | Unnotched hourglass bar | -1 | 354.9926 | 0 | 119 | 100000000 | 0 |  |  | evento ambiguo: sin grieta | https://doi.org/10.5281/zenodo.21509581 | 8 | 2438 | TRUE | FABEST: clasificacion previa no validada para inclusion | 8 | 2.550219
FAB082_7 | FABEST | 42CrMo4+QT | FAB082 | Axial | Unnotched dog-bone bar | -1 | 650 | 0 | 100 | 9436 | 1 | finished | 520degC | INCLUIR | https://doi.org/10.5281/zenodo.21509581 | 3.9747879 | 2439 | TRUE | SELECCION_PRELIMINAR | 3.974788 | 2.812913
FAB082_10A | FABEST | 42CrMo4+QT | FAB082 | Axial | Unnotched dog-bone bar | -1 | 650 | 0 | 100 | 17117 | 1 | finished | 525degC | INCLUIR | https://doi.org/10.5281/zenodo.21509581 | 4.2334277 | 2440 | TRUE | SELECCION_PRELIMINAR | 4.233428 | 2.812913
FAB082_3 | FABEST | 42CrMo4+QT | FAB082 | Axial | Unnotched dog-bone bar | -1 | 600 | 0 | 100 | 46844 | 1 | finished | 450degC | INCLUIR | https://doi.org/10.5281/zenodo.21509581 | 4.670654 | 2441 | TRUE | SELECCION_PRELIMINAR | 4.670654 | 2.778151
FAB082_9A | FABEST | 42CrMo4+QT | FAB082 | Axial | Unnotched dog-bone bar | -1 | 625 | 0 | 100 | 52210 | 1 | finished | 350degC | INCLUIR | https://doi.org/10.5281/zenodo.21509581 | 4.7177537 | 2442 | TRUE | SELECCION_PRELIMINAR | 4.717754 | 2.79588
FAB082_11 | FABEST | 42CrMo4+QT | FAB082 | Axial | Unnotched dog-bone bar | -1 | 600 | 0 | 100 | 76749 | 1 | finished |  | INCLUIR | https://doi.org/10.5281/zenodo.21509581 | 4.8850727 | 2443 | TRUE | Evento ambiguo; revisar fuente FABEST | 4.885073 | 2.778151
FAB082_6 | FABEST | 42CrMo4+QT | FAB082 | Axial | Unnotched dog-bone bar | -1 | 575 | 0 | 100 | 140333 | 1 | finished |  | INCLUIR | https://doi.org/10.5281/zenodo.21509581 | 5.1471598 | 2444 | TRUE | Evento ambiguo; revisar fuente FABEST | 5.14716 | 2.759668
FAB082_4 | FABEST | 42CrMo4+QT | FAB082 | Axial | Unnotched dog-bone bar | -1 | 550 | 0 | 100 | 178877 | 1 | finished | 105degC | INCLUIR | https://doi.org/10.5281/zenodo.21509581 | 5.2525545 | 2445 | TRUE | SELECCION_PRELIMINAR | 5.252555 | 2.740363
FAB082_8 | FABEST | 42CrMo4+QT | FAB082 | Axial | Unnotched dog-bone bar | -1 | 515 | 0 | 100 | 445994 | 1 | finished |  | INCLUIR | https://doi.org/10.5281/zenodo.21509581 | 5.649329 | 2446 | TRUE | Evento ambiguo; revisar fuente FABEST | 5.649329 | 2.711807
FAB082_12 | FABEST | 42CrMo4+QT | FAB082 | Axial | Unnotched dog-bone bar | -1 | 530 | 0 | 100 | 525076 | 1 | finished |  | INCLUIR | https://doi.org/10.5281/zenodo.21509581 | 5.7202222 | 2447 | TRUE | Evento ambiguo; revisar fuente FABEST | 5.720222 | 2.724276
FAB082_5 | FABEST | 42CrMo4+QT | FAB082 | Axial | Unnotched dog-bone bar | -1 | 530 | 0 | 100 | 552107 | 1 | finished |  | INCLUIR | https://doi.org/10.5281/zenodo.21509581 | 5.7420233 | 2448 | TRUE | Evento ambiguo; revisar fuente FABEST | 5.742023 | 2.724276
FAB082_13 | FABEST | 42CrMo4+QT | FAB082 | Axial | Unnotched dog-bone bar | -1 | 515 | 0 | 100 | 1023419 | 1 | finished |  | INCLUIR | https://doi.org/10.5281/zenodo.21509581 | 6.0100535 | 2449 | TRUE | Evento ambiguo; revisar fuente FABEST | 6.010053 | 2.711807
FAB082_10 | FABEST | 42CrMo4+QT | FAB082 | Axial | Unnotched dog-bone bar | -1 | 515 | 0 | 100 | 15545352 | 0 | interrupted |  | INCLUIR | https://doi.org/10.5281/zenodo.21509581 | 7.1916006 | 2450 | TRUE | SELECCION_PRELIMINAR | 7.191601 | 2.711807
FAB082_9 | FABEST | 42CrMo4+QT | FAB082 | Axial | Unnotched dog-bone bar | -1 | 500 | 0 | 100 | 21018136 | 0 | interrupted |  | INCLUIR | https://doi.org/10.5281/zenodo.21509581 | 7.3225942 | 2451 | TRUE | SELECCION_PRELIMINAR | 7.322594 | 2.69897
FAB082_1E+3 | FABEST | 42CrMo4+QT | FAB082 | Axial | Unnotched dog-bone bar | -1 | 769.0097 | 0 | 100 | 1000 | 0 |  |  | evento ambiguo: sin grieta | https://doi.org/10.5281/zenodo.21509581 | 3 | 2452 | TRUE | FABEST: clasificacion previa no validada para inclusion | 3 | 2.885932
FAB082_2E+3 | FABEST | 42CrMo4+QT | FAB082 | Axial | Unnotched dog-bone bar | -1 | 737.3531 | 0 | 100 | 2000 | 0 |  |  | evento ambiguo: sin grieta | https://doi.org/10.5281/zenodo.21509581 | 3.30103 | 2453 | TRUE | FABEST: clasificacion previa no validada para inclusion | 3.30103 | 2.867676
FAB082_5E+3 | FABEST | 42CrMo4+QT | FAB082 | Axial | Unnotched dog-bone bar | -1 | 697.4965 | 0 | 100 | 5000 | 0 |  |  | evento ambiguo: sin grieta | https://doi.org/10.5281/zenodo.21509581 | 3.69897 | 2454 | TRUE | FABEST: clasificacion previa no validada para inclusion | 3.69897 | 2.843542
FAB082_1E+4 | FABEST | 42CrMo4+QT | FAB082 | Axial | Unnotched dog-bone bar | -1 | 668.7838 | 0 | 100 | 10000 | 0 |  |  | evento ambiguo: sin grieta | https://doi.org/10.5281/zenodo.21509581 | 4 | 2455 | TRUE | FABEST: clasificacion previa no validada para inclusion | 4 | 2.825286
FAB082_2E+4 | FABEST | 42CrMo4+QT | FAB082 | Axial | Unnotched dog-bone bar | -1 | 641.253 | 0 | 100 | 20000 | 0 |  |  | evento ambiguo: sin grieta | https://doi.org/10.5281/zenodo.21509581 | 4.30103 | 2456 | TRUE | FABEST: clasificacion previa no validada para inclusion | 4.30103 | 2.807029
FAB082_5E+4 | FABEST | 42CrMo4+QT | FAB082 | Axial | Unnotched dog-bone bar | -1 | 606.591 | 0 | 100 | 50000 | 0 |  |  | evento ambiguo: sin grieta | https://doi.org/10.5281/zenodo.21509581 | 4.69897 | 2457 | TRUE | FABEST: clasificacion previa no validada para inclusion | 4.69897 | 2.782896
FAB082_1E+5 | FABEST | 42CrMo4+QT | FAB082 | Axial | Unnotched dog-bone bar | -1 | 581.6204 | 0 | 100 | 100000 | 0 |  |  | evento ambiguo: sin grieta | https://doi.org/10.5281/zenodo.21509581 | 5 | 2458 | TRUE | FABEST: clasificacion previa no validada para inclusion | 5 | 2.76464
FAB082_2E+5 | FABEST | 42CrMo4+QT | FAB082 | Axial | Unnotched dog-bone bar | -1 | 557.6778 | 0 | 100 | 200000 | 0 |  |  | evento ambiguo: sin grieta | https://doi.org/10.5281/zenodo.21509581 | 5.30103 | 2459 | TRUE | FABEST: clasificacion previa no validada para inclusion | 5.30103 | 2.746383
FAB082_5E+5 | FABEST | 42CrMo4+QT | FAB082 | Axial | Unnotched dog-bone bar | -1 | 527.5333 | 0 | 100 | 500000 | 0 |  |  | evento ambiguo: sin grieta | https://doi.org/10.5281/zenodo.21509581 | 5.69897 | 2460 | TRUE | FABEST: clasificacion previa no validada para inclusion | 5.69897 | 2.72225
FAB082_1E+6 | FABEST | 42CrMo4+QT | FAB082 | Axial | Unnotched dog-bone bar | -1 | 505.8172 | 0 | 100 | 1000000 | 0 |  |  | evento ambiguo: sin grieta | https://doi.org/10.5281/zenodo.21509581 | 6 | 2461 | TRUE | FABEST: clasificacion previa no validada para inclusion | 6 | 2.703994
FAB082_2E+6 | FABEST | 42CrMo4+QT | FAB082 | Axial | Unnotched dog-bone bar | -1 | 484.9951 | 0 | 100 | 2000000 | 0 |  |  | evento ambiguo: sin grieta | https://doi.org/10.5281/zenodo.21509581 | 6.30103 | 2462 | TRUE | FABEST: clasificacion previa no validada para inclusion | 6.30103 | 2.685737
FAB082_5E+6 | FABEST | 42CrMo4+QT | FAB082 | Axial | Unnotched dog-bone bar | -1 | 458.7793 | 0 | 100 | 5000000 | 0 |  |  | evento ambiguo: sin grieta | https://doi.org/10.5281/zenodo.21509581 | 6.69897 | 2463 | TRUE | FABEST: clasificacion previa no validada para inclusion | 6.69897 | 2.661604
FAB082_1E+7 | FABEST | 42CrMo4+QT | FAB082 | Axial | Unnotched dog-bone bar | -1 | 439.8935 | 0 | 100 | 10000000 | 0 |  |  | evento ambiguo: sin grieta | https://doi.org/10.5281/zenodo.21509581 | 7 | 2464 | TRUE | FABEST: clasificacion previa no validada para inclusion | 7 | 2.643348
FAB082_2E+7 | FABEST | 42CrMo4+QT | FAB082 | Axial | Unnotched dog-bone bar | -1 | 421.7851 | 0 | 100 | 20000000 | 0 |  |  | evento ambiguo: sin grieta | https://doi.org/10.5281/zenodo.21509581 | 7.30103 | 2465 | TRUE | FABEST: clasificacion previa no validada para inclusion | 7.30103 | 2.625091
FAB082_5E+7 | FABEST | 42CrMo4+QT | FAB082 | Axial | Unnotched dog-bone bar | -1 | 398.9861 | 0 | 100 | 50000000 | 0 |  |  | evento ambiguo: sin grieta | https://doi.org/10.5281/zenodo.21509581 | 7.69897 | 2466 | TRUE | FABEST: clasificacion previa no validada para inclusion | 7.69897 | 2.600958
FAB082_1E+8 | FABEST | 42CrMo4+QT | FAB082 | Axial | Unnotched dog-bone bar | -1 | 382.5617 | 0 | 100 | 100000000 | 0 |  |  | evento ambiguo: sin grieta | https://doi.org/10.5281/zenodo.21509581 | 8 | 2467 | TRUE | FABEST: clasificacion previa no validada para inclusion | 8 | 2.582701
FAB082_1E+3 | FABEST | 42CrMo4+QT | FAB082 | Axial | Unnotched dog-bone bar | -1 | 671.6514 | 0 | 100 | 1000 | 0 |  |  | evento ambiguo: sin grieta | https://doi.org/10.5281/zenodo.21509581 | 3 | 2468 | TRUE | FABEST: clasificacion previa no validada para inclusion | 3 | 2.827144
FAB082_2E+3 | FABEST | 42CrMo4+QT | FAB082 | Axial | Unnotched dog-bone bar | -1 | 669.6983 | 0 | 100 | 2000 | 0 |  |  | evento ambiguo: sin grieta | https://doi.org/10.5281/zenodo.21509581 | 3.30103 | 2469 | TRUE | FABEST: clasificacion previa no validada para inclusion | 3.30103 | 2.825879
FAB082_5E+3 | FABEST | 42CrMo4+QT | FAB082 | Axial | Unnotched dog-bone bar | -1 | 664.1131 | 0 | 100 | 5000 | 0 |  |  | evento ambiguo: sin grieta | https://doi.org/10.5281/zenodo.21509581 | 3.69897 | 2470 | TRUE | FABEST: clasificacion previa no validada para inclusion | 3.69897 | 2.822242
FAB082_1E+4 | FABEST | 42CrMo4+QT | FAB082 | Axial | Unnotched dog-bone bar | -1 | 655.6243 | 0 | 100 | 10000 | 0 |  |  | evento ambiguo: sin grieta | https://doi.org/10.5281/zenodo.21509581 | 4 | 2471 | TRUE | FABEST: clasificacion previa no validada para inclusion | 4 | 2.816655
FAB082_2E+4 | FABEST | 42CrMo4+QT | FAB082 | Axial | Unnotched dog-bone bar | -1 | 641.1594 | 0 | 100 | 20000 | 0 |  |  | evento ambiguo: sin grieta | https://doi.org/10.5281/zenodo.21509581 | 4.30103 | 2472 | TRUE | FABEST: clasificacion previa no validada para inclusion | 4.30103 | 2.806966
FAB082_5E+4 | FABEST | 42CrMo4+QT | FAB082 | Axial | Unnotched dog-bone bar | -1 | 610.8774 | 0 | 100 | 50000 | 0 |  |  | evento ambiguo: sin grieta | https://doi.org/10.5281/zenodo.21509581 | 4.69897 | 2473 | TRUE | FABEST: clasificacion previa no validada para inclusion | 4.69897 | 2.785954
FAB082_1E+5 | FABEST | 42CrMo4+QT | FAB082 | Axial | Unnotched dog-bone bar | -1 | 582.3619 | 0 | 100 | 100000 | 0 |  |  | evento ambiguo: sin grieta | https://doi.org/10.5281/zenodo.21509581 | 5 | 2474 | TRUE | FABEST: clasificacion previa no validada para inclusion | 5 | 2.765193
FAB082_2E+5 | FABEST | 42CrMo4+QT | FAB082 | Axial | Unnotched dog-bone bar | -1 | 555.2509 | 0 | 100 | 200000 | 0 |  |  | evento ambiguo: sin grieta | https://doi.org/10.5281/zenodo.21509581 | 5.30103 | 2475 | TRUE | FABEST: clasificacion previa no validada para inclusion | 5.30103 | 2.744489
FAB082_5E+5 | FABEST | 42CrMo4+QT | FAB082 | Axial | Unnotched dog-bone bar | -1 | 529.2404 | 0 | 100 | 500000 | 0 |  |  | evento ambiguo: sin grieta | https://doi.org/10.5281/zenodo.21509581 | 5.69897 | 2476 | TRUE | FABEST: clasificacion previa no validada para inclusion | 5.69897 | 2.723653
FAB082_1E+6 | FABEST | 42CrMo4+QT | FAB082 | Axial | Unnotched dog-bone bar | -1 | 517.7085 | 0 | 100 | 1000000 | 0 |  |  | evento ambiguo: sin grieta | https://doi.org/10.5281/zenodo.21509581 | 6 | 2477 | TRUE | FABEST: clasificacion previa no validada para inclusion | 6 | 2.714085
FAB082_2E+6 | FABEST | 42CrMo4+QT | FAB082 | Axial | Unnotched dog-bone bar | -1 | 511.1872 | 0 | 100 | 2000000 | 0 |  |  | evento ambiguo: sin grieta | https://doi.org/10.5281/zenodo.21509581 | 6.30103 | 2478 | TRUE | FABEST: clasificacion previa no validada para inclusion | 6.30103 | 2.70858
FAB082_5E+6 | FABEST | 42CrMo4+QT | FAB082 | Axial | Unnotched dog-bone bar | -1 | 506.9915 | 0 | 100 | 5000000 | 0 |  |  | evento ambiguo: sin grieta | https://doi.org/10.5281/zenodo.21509581 | 6.69897 | 2479 | TRUE | FABEST: clasificacion previa no validada para inclusion | 6.69897 | 2.705001
FAB082_1E+7 | FABEST | 42CrMo4+QT | FAB082 | Axial | Unnotched dog-bone bar | -1 | 505.5417 | 0 | 100 | 10000000 | 0 |  |  | evento ambiguo: sin grieta | https://doi.org/10.5281/zenodo.21509581 | 7 | 2480 | TRUE | FABEST: clasificacion previa no validada para inclusion | 7 | 2.703757
FAB082_2E+7 | FABEST | 42CrMo4+QT | FAB082 | Axial | Unnotched dog-bone bar | -1 | 504.8068 | 0 | 100 | 20000000 | 0 |  |  | evento ambiguo: sin grieta | https://doi.org/10.5281/zenodo.21509581 | 7.30103 | 2481 | TRUE | FABEST: clasificacion previa no validada para inclusion | 7.30103 | 2.703125
FAB082_5E+7 | FABEST | 42CrMo4+QT | FAB082 | Axial | Unnotched dog-bone bar | -1 | 504.3626 | 0 | 100 | 50000000 | 0 |  |  | evento ambiguo: sin grieta | https://doi.org/10.5281/zenodo.21509581 | 7.69897 | 2482 | TRUE | FABEST: clasificacion previa no validada para inclusion | 7.69897 | 2.702743
FAB082_1E+8 | FABEST | 42CrMo4+QT | FAB082 | Axial | Unnotched dog-bone bar | -1 | 504.214 | 0 | 100 | 100000000 | 0 |  |  | evento ambiguo: sin grieta | https://doi.org/10.5281/zenodo.21509581 | 8 | 2483 | TRUE | FABEST: clasificacion previa no validada para inclusion | 8 | 2.702615
FAB082_1E+3 | FABEST | 42CrMo4+QT | FAB082 | Axial | Unnotched dog-bone bar | -1 | 745.1839 | 0 | 100 | 1000 | 0 |  |  | evento ambiguo: sin grieta | https://doi.org/10.5281/zenodo.21509581 | 3 | 2484 | TRUE | FABEST: clasificacion previa no validada para inclusion | 3 | 2.872263
FAB082_2E+3 | FABEST | 42CrMo4+QT | FAB082 | Axial | Unnotched dog-bone bar | -1 | 720.8819 | 0 | 100 | 2000 | 0 |  |  | evento ambiguo: sin grieta | https://doi.org/10.5281/zenodo.21509581 | 3.30103 | 2485 | TRUE | FABEST: clasificacion previa no validada para inclusion | 3.30103 | 2.857864
FAB082_5E+3 | FABEST | 42CrMo4+QT | FAB082 | Axial | Unnotched dog-bone bar | -1 | 688.7564 | 0 | 100 | 5000 | 0 |  |  | evento ambiguo: sin grieta | https://doi.org/10.5281/zenodo.21509581 | 3.69897 | 2486 | TRUE | FABEST: clasificacion previa no validada para inclusion | 3.69897 | 2.838066
FAB082_1E+4 | FABEST | 42CrMo4+QT | FAB082 | Axial | Unnotched dog-bone bar | -1 | 664.4544 | 0 | 100 | 10000 | 0 |  |  | evento ambiguo: sin grieta | https://doi.org/10.5281/zenodo.21509581 | 4 | 2487 | TRUE | FABEST: clasificacion previa no validada para inclusion | 4 | 2.822465
FAB082_2E+4 | FABEST | 42CrMo4+QT | FAB082 | Axial | Unnotched dog-bone bar | -1 | 640.1525 | 0 | 100 | 20000 | 0 |  |  | evento ambiguo: sin grieta | https://doi.org/10.5281/zenodo.21509581 | 4.30103 | 2488 | TRUE | FABEST: clasificacion previa no validada para inclusion | 4.30103 | 2.806283
FAB082_5E+4 | FABEST | 42CrMo4+QT | FAB082 | Axial | Unnotched dog-bone bar | -1 | 608.027 | 0 | 100 | 50000 | 0 |  |  | evento ambiguo: sin grieta | https://doi.org/10.5281/zenodo.21509581 | 4.69897 | 2489 | TRUE | FABEST: clasificacion previa no validada para inclusion | 4.69897 | 2.783923
FAB082_1E+5 | FABEST | 42CrMo4+QT | FAB082 | Axial | Unnotched dog-bone bar | -1 | 583.725 | 0 | 100 | 100000 | 0 |  |  | evento ambiguo: sin grieta | https://doi.org/10.5281/zenodo.21509581 | 5 | 2490 | TRUE | FABEST: clasificacion previa no validada para inclusion | 5 | 2.766208
FAB082_2E+5 | FABEST | 42CrMo4+QT | FAB082 | Axial | Unnotched dog-bone bar | -1 | 559.423 | 0 | 100 | 200000 | 0 |  |  | evento ambiguo: sin grieta | https://doi.org/10.5281/zenodo.21509581 | 5.30103 | 2491 | TRUE | FABEST: clasificacion previa no validada para inclusion | 5.30103 | 2.74774
FAB082_5E+5 | FABEST | 42CrMo4+QT | FAB082 | Axial | Unnotched dog-bone bar | -1 | 527.2975 | 0 | 100 | 500000 | 0 |  |  | evento ambiguo: sin grieta | https://doi.org/10.5281/zenodo.21509581 | 5.69897 | 2492 | TRUE | FABEST: clasificacion previa no validada para inclusion | 5.69897 | 2.722056
FAB082_1E+6 | FABEST | 42CrMo4+QT | FAB082 | Axial | Unnotched dog-bone bar | -1 | 502.9955 | 0 | 100 | 1000000 | 0 |  |  | evento ambiguo: sin grieta | https://doi.org/10.5281/zenodo.21509581 | 6 | 2493 | TRUE | FABEST: clasificacion previa no validada para inclusion | 6 | 2.701564
FAB082_2E+6 | FABEST | 42CrMo4+QT | FAB082 | Axial | Unnotched dog-bone bar | -1 | 478.6935 | 0 | 100 | 2000000 | 0 |  |  | evento ambiguo: sin grieta | https://doi.org/10.5281/zenodo.21509581 | 6.30103 | 2494 | TRUE | FABEST: clasificacion previa no validada para inclusion | 6.30103 | 2.680058
FAB082_5E+6 | FABEST | 42CrMo4+QT | FAB082 | Axial | Unnotched dog-bone bar | -1 | 446.568 | 0 | 100 | 5000000 | 0 |  |  | evento ambiguo: sin grieta | https://doi.org/10.5281/zenodo.21509581 | 6.69897 | 2495 | TRUE | FABEST: clasificacion previa no validada para inclusion | 6.69897 | 2.649888
FAB082_1E+7 | FABEST | 42CrMo4+QT | FAB082 | Axial | Unnotched dog-bone bar | -1 | 422.266 | 0 | 100 | 10000000 | 0 |  |  | evento ambiguo: sin grieta | https://doi.org/10.5281/zenodo.21509581 | 7 | 2496 | TRUE | FABEST: clasificacion previa no validada para inclusion | 7 | 2.625586
FAB082_2E+7 | FABEST | 42CrMo4+QT | FAB082 | Axial | Unnotched dog-bone bar | -1 | 397.9641 | 0 | 100 | 20000000 | 0 |  |  | evento ambiguo: sin grieta | https://doi.org/10.5281/zenodo.21509581 | 7.30103 | 2497 | TRUE | FABEST: clasificacion previa no validada para inclusion | 7.30103 | 2.599844
FAB082_5E+7 | FABEST | 42CrMo4+QT | FAB082 | Axial | Unnotched dog-bone bar | -1 | 365.8386 | 0 | 100 | 50000000 | 0 |  |  | evento ambiguo: sin grieta | https://doi.org/10.5281/zenodo.21509581 | 7.69897 | 2498 | TRUE | FABEST: clasificacion previa no validada para inclusion | 7.69897 | 2.563289
FAB082_1E+8 | FABEST | 42CrMo4+QT | FAB082 | Axial | Unnotched dog-bone bar | -1 | 341.5366 | 0 | 100 | 100000000 | 0 |  |  | evento ambiguo: sin grieta | https://doi.org/10.5281/zenodo.21509581 | 8 | 2499 | TRUE | FABEST: clasificacion previa no validada para inclusion | 8 | 2.533437
FAB090_7 | FABEST | 42CrMo4+QT | FAB090 | Axial | Unnotched dog-bone bar | 0.1 | 427.5 | 522.405 | 90 | 191383 | 1 | finished |  | R diferente de -1 | https://doi.org/10.5281/zenodo.21509581 | 5.2819034 | 2500 | TRUE | FABEST: clasificacion previa no validada para inclusion | 5.281903 | 2.630936
FAB090_3 | FABEST | 42CrMo4+QT | FAB090 | Axial | Unnotched dog-bone bar | 0.1 | 405 | 494.91 | 90 | 236076 | 1 | finished |  | R diferente de -1 | https://doi.org/10.5281/zenodo.21509581 | 5.3730518 | 2501 | TRUE | FABEST: clasificacion previa no validada para inclusion | 5.373052 | 2.607455
FAB090_6 | FABEST | 42CrMo4+QT | FAB090 | Axial | Unnotched dog-bone bar | 0.1 | 405 | 494.91 | 90 | 244063 | 1 | finished |  | R diferente de -1 | https://doi.org/10.5281/zenodo.21509581 | 5.3875019 | 2502 | TRUE | FABEST: clasificacion previa no validada para inclusion | 5.387502 | 2.607455
FAB090_4 | FABEST | 42CrMo4+QT | FAB090 | Axial | Unnotched dog-bone bar | 0.1 | 427.5 | 522.405 | 90 | 307283 | 1 | finished |  | R diferente de -1 | https://doi.org/10.5281/zenodo.21509581 | 5.4875385 | 2503 | TRUE | FABEST: clasificacion previa no validada para inclusion | 5.487539 | 2.630936
FAB090_5 | FABEST | 42CrMo4+QT | FAB090 | Axial | Unnotched dog-bone bar | 0.1 | 416.2 | 508.5964 | 90 | 384179 | 1 | finished |  | R diferente de -1 | https://doi.org/10.5281/zenodo.21509581 | 5.5845336 | 2504 | TRUE | FABEST: clasificacion previa no validada para inclusion | 5.584534 | 2.619302
FAB090_1 | FABEST | 42CrMo4+QT | FAB090 | Axial | Unnotched dog-bone bar | 0.1 | 416.2 | 508.5964 | 90 | 854459 | 1 | finished |  | R diferente de -1 | https://doi.org/10.5281/zenodo.21509581 | 5.9316912 | 2505 | TRUE | FABEST: clasificacion previa no validada para inclusion | 5.931691 | 2.619302
FAB090_8 | FABEST | 42CrMo4+QT | FAB090 | Axial | Unnotched dog-bone bar | 0.1 | 393.8 | 481.2236 | 90 | 5000010 | 0 | interrupted |  | R diferente de -1 | https://doi.org/10.5281/zenodo.21509581 | 6.6989709 | 2506 | TRUE | FABEST: clasificacion previa no validada para inclusion | 6.698971 | 2.595276
FAB090_2 | FABEST | 42CrMo4+QT | FAB090 | Axial | Unnotched dog-bone bar | 0.1 | 393.8 | 481.2236 | 90 | 6300247 | 1 | finished |  | R diferente de -1 | https://doi.org/10.5281/zenodo.21509581 | 6.7993576 | 2507 | TRUE | FABEST: clasificacion previa no validada para inclusion | 6.799358 | 2.595276
FAB090_1E+3 | FABEST | 42CrMo4+QT | FAB090 | Axial | Unnotched dog-bone bar | 0.1 | 527.6469 | 644.7845 | 90 | 1000 | 0 |  |  | evento ambiguo: sin grieta | https://doi.org/10.5281/zenodo.21509581 | 3 | 2508 | TRUE | FABEST: clasificacion previa no validada para inclusion | 3 | 2.722343
FAB090_2E+3 | FABEST | 42CrMo4+QT | FAB090 | Axial | Unnotched dog-bone bar | 0.1 | 513.3709 | 627.3393 | 90 | 2000 | 0 |  |  | evento ambiguo: sin grieta | https://doi.org/10.5281/zenodo.21509581 | 3.30103 | 2509 | TRUE | FABEST: clasificacion previa no validada para inclusion | 3.30103 | 2.710431
FAB090_5E+3 | FABEST | 42CrMo4+QT | FAB090 | Axial | Unnotched dog-bone bar | 0.1 | 495.0902 | 605.0002 | 90 | 5000 | 0 |  |  | evento ambiguo: sin grieta | https://doi.org/10.5281/zenodo.21509581 | 3.69897 | 2510 | TRUE | FABEST: clasificacion previa no validada para inclusion | 3.69897 | 2.694684
FAB090_1E+4 | FABEST | 42CrMo4+QT | FAB090 | Axial | Unnotched dog-bone bar | 0.1 | 481.6951 | 588.6314 | 90 | 10000 | 0 |  |  | evento ambiguo: sin grieta | https://doi.org/10.5281/zenodo.21509581 | 4 | 2511 | TRUE | FABEST: clasificacion previa no validada para inclusion | 4 | 2.682772
FAB090_2E+4 | FABEST | 42CrMo4+QT | FAB090 | Axial | Unnotched dog-bone bar | 0.1 | 468.6624 | 572.7054 | 90 | 20000 | 0 |  |  | evento ambiguo: sin grieta | https://doi.org/10.5281/zenodo.21509581 | 4.30103 | 2512 | TRUE | FABEST: clasificacion previa no validada para inclusion | 4.30103 | 2.67086
FAB090_5E+4 | FABEST | 42CrMo4+QT | FAB090 | Axial | Unnotched dog-bone bar | 0.1 | 451.9737 | 552.3118 | 90 | 50000 | 0 |  |  | evento ambiguo: sin grieta | https://doi.org/10.5281/zenodo.21509581 | 4.69897 | 2513 | TRUE | FABEST: clasificacion previa no validada para inclusion | 4.69897 | 2.655113
FAB090_1E+5 | FABEST | 42CrMo4+QT | FAB090 | Axial | Unnotched dog-bone bar | 0.1 | 439.7451 | 537.3686 | 90 | 100000 | 0 |  |  | evento ambiguo: sin grieta | https://doi.org/10.5281/zenodo.21509581 | 5 | 2514 | TRUE | FABEST: clasificacion previa no validada para inclusion | 5 | 2.643201
FAB090_2E+5 | FABEST | 42CrMo4+QT | FAB090 | Axial | Unnotched dog-bone bar | 0.1 | 427.8474 | 522.8296 | 90 | 200000 | 0 |  |  | evento ambiguo: sin grieta | https://doi.org/10.5281/zenodo.21509581 | 5.30103 | 2515 | TRUE | FABEST: clasificacion previa no validada para inclusion | 5.30103 | 2.631289
FAB090_5E+5 | FABEST | 42CrMo4+QT | FAB090 | Axial | Unnotched dog-bone bar | 0.1 | 412.6121 | 504.212 | 90 | 500000 | 0 |  |  | evento ambiguo: sin grieta | https://doi.org/10.5281/zenodo.21509581 | 5.69897 | 2516 | TRUE | FABEST: clasificacion previa no validada para inclusion | 5.69897 | 2.615542
FAB090_1E+6 | FABEST | 42CrMo4+QT | FAB090 | Axial | Unnotched dog-bone bar | 0.1 | 401.4485 | 490.5701 | 90 | 1000000 | 0 |  |  | evento ambiguo: sin grieta | https://doi.org/10.5281/zenodo.21509581 | 6 | 2517 | TRUE | FABEST: clasificacion previa no validada para inclusion | 6 | 2.60363
FAB090_2E+6 | FABEST | 42CrMo4+QT | FAB090 | Axial | Unnotched dog-bone bar | 0.1 | 390.587 | 477.2973 | 90 | 2000000 | 0 |  |  | evento ambiguo: sin grieta | https://doi.org/10.5281/zenodo.21509581 | 6.30103 | 2518 | TRUE | FABEST: clasificacion previa no validada para inclusion | 6.30103 | 2.591718
FAB090_5E+6 | FABEST | 42CrMo4+QT | FAB090 | Axial | Unnotched dog-bone bar | 0.1 | 376.6785 | 460.3011 | 90 | 5000000 | 0 |  |  | evento ambiguo: sin grieta | https://doi.org/10.5281/zenodo.21509581 | 6.69897 | 2519 | TRUE | FABEST: clasificacion previa no validada para inclusion | 6.69897 | 2.575971
FAB090_1E+7 | FABEST | 42CrMo4+QT | FAB090 | Axial | Unnotched dog-bone bar | 0.1 | 366.4871 | 447.8473 | 90 | 10000000 | 0 |  |  | evento ambiguo: sin grieta | https://doi.org/10.5281/zenodo.21509581 | 7 | 2520 | TRUE | FABEST: clasificacion previa no validada para inclusion | 7 | 2.564059
FAB090_2E+7 | FABEST | 42CrMo4+QT | FAB090 | Axial | Unnotched dog-bone bar | 0.1 | 356.5715 | 435.7304 | 90 | 20000000 | 0 |  |  | evento ambiguo: sin grieta | https://doi.org/10.5281/zenodo.21509581 | 7.30103 | 2521 | TRUE | FABEST: clasificacion previa no validada para inclusion | 7.30103 | 2.552147
FAB090_5E+7 | FABEST | 42CrMo4+QT | FAB090 | Axial | Unnotched dog-bone bar | 0.1 | 343.8743 | 420.2143 | 90 | 50000000 | 0 |  |  | evento ambiguo: sin grieta | https://doi.org/10.5281/zenodo.21509581 | 7.69897 | 2522 | TRUE | FABEST: clasificacion previa no validada para inclusion | 7.69897 | 2.5364
FAB090_1E+8 | FABEST | 42CrMo4+QT | FAB090 | Axial | Unnotched dog-bone bar | 0.1 | 334.5704 | 408.8451 | 90 | 100000000 | 0 |  |  | evento ambiguo: sin grieta | https://doi.org/10.5281/zenodo.21509581 | 8 | 2523 | TRUE | FABEST: clasificacion previa no validada para inclusion | 8 | 2.524488
FAB090_1E+3 | FABEST | 42CrMo4+QT | FAB090 | Axial | Unnotched dog-bone bar | 0.1 | 417.7901 | 510.5395 | 90 | 1000 | 0 |  |  | evento ambiguo: sin grieta | https://doi.org/10.5281/zenodo.21509581 | 3 | 2524 | TRUE | FABEST: clasificacion previa no validada para inclusion | 3 | 2.620958
FAB090_2E+3 | FABEST | 42CrMo4+QT | FAB090 | Axial | Unnotched dog-bone bar | 0.1 | 417.7856 | 510.534 | 90 | 2000 | 0 |  |  | evento ambiguo: sin grieta | https://doi.org/10.5281/zenodo.21509581 | 3.30103 | 2525 | TRUE | FABEST: clasificacion previa no validada para inclusion | 3.30103 | 2.620953
FAB090_5E+3 | FABEST | 42CrMo4+QT | FAB090 | Axial | Unnotched dog-bone bar | 0.1 | 417.7723 | 510.5177 | 90 | 5000 | 0 |  |  | evento ambiguo: sin grieta | https://doi.org/10.5281/zenodo.21509581 | 3.69897 | 2526 | TRUE | FABEST: clasificacion previa no validada para inclusion | 3.69897 | 2.62094
FAB090_1E+4 | FABEST | 42CrMo4+QT | FAB090 | Axial | Unnotched dog-bone bar | 0.1 | 417.75 | 510.4905 | 90 | 10000 | 0 |  |  | evento ambiguo: sin grieta | https://doi.org/10.5281/zenodo.21509581 | 4 | 2527 | TRUE | FABEST: clasificacion previa no validada para inclusion | 4 | 2.620916
FAB090_2E+4 | FABEST | 42CrMo4+QT | FAB090 | Axial | Unnotched dog-bone bar | 0.1 | 417.7055 | 510.4361 | 90 | 20000 | 0 |  |  | evento ambiguo: sin grieta | https://doi.org/10.5281/zenodo.21509581 | 4.30103 | 2528 | TRUE | FABEST: clasificacion previa no validada para inclusion | 4.30103 | 2.62087
FAB090_5E+4 | FABEST | 42CrMo4+QT | FAB090 | Axial | Unnotched dog-bone bar | 0.1 | 417.5722 | 510.2732 | 90 | 50000 | 0 |  |  | evento ambiguo: sin grieta | https://doi.org/10.5281/zenodo.21509581 | 4.69897 | 2529 | TRUE | FABEST: clasificacion previa no validada para inclusion | 4.69897 | 2.620732
FAB090_1E+5 | FABEST | 42CrMo4+QT | FAB090 | Axial | Unnotched dog-bone bar | 0.1 | 417.3506 | 510.0024 | 90 | 100000 | 0 |  |  | evento ambiguo: sin grieta | https://doi.org/10.5281/zenodo.21509581 | 5 | 2530 | TRUE | FABEST: clasificacion previa no validada para inclusion | 5 | 2.620501
FAB090_2E+5 | FABEST | 42CrMo4+QT | FAB090 | Axial | Unnotched dog-bone bar | 0.1 | 416.9093 | 509.4631 | 90 | 200000 | 0 |  |  | evento ambiguo: sin grieta | https://doi.org/10.5281/zenodo.21509581 | 5.30103 | 2531 | TRUE | FABEST: clasificacion previa no validada para inclusion | 5.30103 | 2.620042
FAB090_5E+5 | FABEST | 42CrMo4+QT | FAB090 | Axial | Unnotched dog-bone bar | 0.1 | 415.6012 | 507.8647 | 90 | 500000 | 0 |  |  | evento ambiguo: sin grieta | https://doi.org/10.5281/zenodo.21509581 | 5.69897 | 2532 | TRUE | FABEST: clasificacion previa no validada para inclusion | 5.69897 | 2.618677
FAB090_1E+6 | FABEST | 42CrMo4+QT | FAB090 | Axial | Unnotched dog-bone bar | 0.1 | 413.472 | 505.2628 | 90 | 1000000 | 0 |  |  | evento ambiguo: sin grieta | https://doi.org/10.5281/zenodo.21509581 | 6 | 2533 | TRUE | FABEST: clasificacion previa no validada para inclusion | 6 | 2.616446
FAB090_2E+6 | FABEST | 42CrMo4+QT | FAB090 | Axial | Unnotched dog-bone bar | 0.1 | 409.3931 | 500.2784 | 90 | 2000000 | 0 |  |  | evento ambiguo: sin grieta | https://doi.org/10.5281/zenodo.21509581 | 6.30103 | 2534 | TRUE | FABEST: clasificacion previa no validada para inclusion | 6.30103 | 2.612141
FAB090_5E+6 | FABEST | 42CrMo4+QT | FAB090 | Axial | Unnotched dog-bone bar | 0.1 | 398.3985 | 486.843 | 90 | 5000000 | 0 |  |  | evento ambiguo: sin grieta | https://doi.org/10.5281/zenodo.21509581 | 6.69897 | 2535 | TRUE | FABEST: clasificacion previa no validada para inclusion | 6.69897 | 2.600318
FAB090_1E+7 | FABEST | 42CrMo4+QT | FAB090 | Axial | Unnotched dog-bone bar | 0.1 | 383.2589 | 468.3424 | 90 | 10000000 | 0 |  |  | evento ambiguo: sin grieta | https://doi.org/10.5281/zenodo.21509581 | 7 | 2536 | TRUE | FABEST: clasificacion previa no validada para inclusion | 7 | 2.583492
FAB090_2E+7 | FABEST | 42CrMo4+QT | FAB090 | Axial | Unnotched dog-bone bar | 0.1 | 360.6572 | 440.7231 | 90 | 20000000 | 0 |  |  | evento ambiguo: sin grieta | https://doi.org/10.5281/zenodo.21509581 | 7.30103 | 2537 | TRUE | FABEST: clasificacion previa no validada para inclusion | 7.30103 | 2.557095
FAB090_5E+7 | FABEST | 42CrMo4+QT | FAB090 | Axial | Unnotched dog-bone bar | 0.1 | 321.1429 | 392.4366 | 90 | 50000000 | 0 |  |  | evento ambiguo: sin grieta | https://doi.org/10.5281/zenodo.21509581 | 7.69897 | 2538 | TRUE | FABEST: clasificacion previa no validada para inclusion | 7.69897 | 2.506698
FAB090_1E+8 | FABEST | 42CrMo4+QT | FAB090 | Axial | Unnotched dog-bone bar | 0.1 | 288.5395 | 352.5952 | 90 | 100000000 | 0 |  |  | evento ambiguo: sin grieta | https://doi.org/10.5281/zenodo.21509581 | 8 | 2539 | TRUE | FABEST: clasificacion previa no validada para inclusion | 8 | 2.460205
FAB090_1E+3 | FABEST | 42CrMo4+QT | FAB090 | Axial | Unnotched dog-bone bar | 0.1 | 514.971 | 629.2946 | 90 | 1000 | 0 |  |  | evento ambiguo: sin grieta | https://doi.org/10.5281/zenodo.21509581 | 3 | 2540 | TRUE | FABEST: clasificacion previa no validada para inclusion | 3 | 2.711783
FAB090_2E+3 | FABEST | 42CrMo4+QT | FAB090 | Axial | Unnotched dog-bone bar | 0.1 | 503.5723 | 615.3654 | 90 | 2000 | 0 |  |  | evento ambiguo: sin grieta | https://doi.org/10.5281/zenodo.21509581 | 3.30103 | 2541 | TRUE | FABEST: clasificacion previa no validada para inclusion | 3.30103 | 2.702062
FAB090_5E+3 | FABEST | 42CrMo4+QT | FAB090 | Axial | Unnotched dog-bone bar | 0.1 | 488.5042 | 596.9521 | 90 | 5000 | 0 |  |  | evento ambiguo: sin grieta | https://doi.org/10.5281/zenodo.21509581 | 3.69897 | 2542 | TRUE | FABEST: clasificacion previa no validada para inclusion | 3.69897 | 2.688868
FAB090_1E+4 | FABEST | 42CrMo4+QT | FAB090 | Axial | Unnotched dog-bone bar | 0.1 | 477.1055 | 583.0229 | 90 | 10000 | 0 |  |  | evento ambiguo: sin grieta | https://doi.org/10.5281/zenodo.21509581 | 4 | 2543 | TRUE | FABEST: clasificacion previa no validada para inclusion | 4 | 2.678614
FAB090_2E+4 | FABEST | 42CrMo4+QT | FAB090 | Axial | Unnotched dog-bone bar | 0.1 | 465.7069 | 569.0938 | 90 | 20000 | 0 |  |  | evento ambiguo: sin grieta | https://doi.org/10.5281/zenodo.21509581 | 4.30103 | 2544 | TRUE | FABEST: clasificacion previa no validada para inclusion | 4.30103 | 2.668113
FAB090_5E+4 | FABEST | 42CrMo4+QT | FAB090 | Axial | Unnotched dog-bone bar | 0.1 | 450.6387 | 550.6805 | 90 | 50000 | 0 |  |  | evento ambiguo: sin grieta | https://doi.org/10.5281/zenodo.21509581 | 4.69897 | 2545 | TRUE | FABEST: clasificacion previa no validada para inclusion | 4.69897 | 2.653828
FAB090_1E+5 | FABEST | 42CrMo4+QT | FAB090 | Axial | Unnotched dog-bone bar | 0.1 | 439.24 | 536.7513 | 90 | 100000 | 0 |  |  | evento ambiguo: sin grieta | https://doi.org/10.5281/zenodo.21509581 | 5 | 2546 | TRUE | FABEST: clasificacion previa no validada para inclusion | 5 | 2.642702
FAB090_2E+5 | FABEST | 42CrMo4+QT | FAB090 | Axial | Unnotched dog-bone bar | 0.1 | 427.8414 | 522.8222 | 90 | 200000 | 0 |  |  | evento ambiguo: sin grieta | https://doi.org/10.5281/zenodo.21509581 | 5.30103 | 2547 | TRUE | FABEST: clasificacion previa no validada para inclusion | 5.30103 | 2.631283
FAB090_5E+5 | FABEST | 42CrMo4+QT | FAB090 | Axial | Unnotched dog-bone bar | 0.1 | 412.7732 | 504.4088 | 90 | 500000 | 0 |  |  | evento ambiguo: sin grieta | https://doi.org/10.5281/zenodo.21509581 | 5.69897 | 2548 | TRUE | FABEST: clasificacion previa no validada para inclusion | 5.69897 | 2.615711
FAB090_1E+6 | FABEST | 42CrMo4+QT | FAB090 | Axial | Unnotched dog-bone bar | 0.1 | 401.3745 | 490.4797 | 90 | 1000000 | 0 |  |  | evento ambiguo: sin grieta | https://doi.org/10.5281/zenodo.21509581 | 6 | 2549 | TRUE | FABEST: clasificacion previa no validada para inclusion | 6 | 2.60355
FAB090_2E+6 | FABEST | 42CrMo4+QT | FAB090 | Axial | Unnotched dog-bone bar | 0.1 | 389.9759 | 476.5505 | 90 | 2000000 | 0 |  |  | evento ambiguo: sin grieta | https://doi.org/10.5281/zenodo.21509581 | 6.30103 | 2550 | TRUE | FABEST: clasificacion previa no validada para inclusion | 6.30103 | 2.591038
FAB090_5E+6 | FABEST | 42CrMo4+QT | FAB090 | Axial | Unnotched dog-bone bar | 0.1 | 374.9077 | 458.1372 | 90 | 5000000 | 0 |  |  | evento ambiguo: sin grieta | https://doi.org/10.5281/zenodo.21509581 | 6.69897 | 2551 | TRUE | FABEST: clasificacion previa no validada para inclusion | 6.69897 | 2.573924
FAB090_1E+7 | FABEST | 42CrMo4+QT | FAB090 | Axial | Unnotched dog-bone bar | 0.1 | 363.5091 | 444.2081 | 90 | 10000000 | 0 |  |  | evento ambiguo: sin grieta | https://doi.org/10.5281/zenodo.21509581 | 7 | 2552 | TRUE | FABEST: clasificacion previa no validada para inclusion | 7 | 2.560515
FAB090_2E+7 | FABEST | 42CrMo4+QT | FAB090 | Axial | Unnotched dog-bone bar | 0.1 | 352.1104 | 430.2789 | 90 | 20000000 | 0 |  |  | evento ambiguo: sin grieta | https://doi.org/10.5281/zenodo.21509581 | 7.30103 | 2553 | TRUE | FABEST: clasificacion previa no validada para inclusion | 7.30103 | 2.546679
FAB090_5E+7 | FABEST | 42CrMo4+QT | FAB090 | Axial | Unnotched dog-bone bar | 0.1 | 337.0422 | 411.8656 | 90 | 50000000 | 0 |  |  | evento ambiguo: sin grieta | https://doi.org/10.5281/zenodo.21509581 | 7.69897 | 2554 | TRUE | FABEST: clasificacion previa no validada para inclusion | 7.69897 | 2.527684
FAB090_1E+8 | FABEST | 42CrMo4+QT | FAB090 | Axial | Unnotched dog-bone bar | 0.1 | 325.6436 | 397.9364 | 90 | 100000000 | 0 |  |  | evento ambiguo: sin grieta | https://doi.org/10.5281/zenodo.21509581 | 8 | 2555 | TRUE | FABEST: clasificacion previa no validada para inclusion | 8 | 2.512743
FAB091_4 | FABEST | 42CrMo4+QT | FAB091 | Axial | Unnotched dog-bone bar | 0.1 | 427.5 | 522.405 | 90 | 130602 | 1 | finished |  | R diferente de -1 | https://doi.org/10.5281/zenodo.21509581 | 5.1159498 | 2556 | TRUE | FABEST: clasificacion previa no validada para inclusion | 5.11595 | 2.630936
FAB091_2 | FABEST | 42CrMo4+QT | FAB091 | Axial | Unnotched dog-bone bar | 0.1 | 427.5 | 522.405 | 90 | 156909 | 1 | finished |  | R diferente de -1 | https://doi.org/10.5281/zenodo.21509581 | 5.1956479 | 2557 | TRUE | FABEST: clasificacion previa no validada para inclusion | 5.195648 | 2.630936
FAB091_1 | FABEST | 42CrMo4+QT | FAB091 | Axial | Unnotched dog-bone bar | 0.1 | 427.5 | 522.405 | 90 | 212277 | 1 | finished |  | R diferente de -1 | https://doi.org/10.5281/zenodo.21509581 | 5.3269029 | 2558 | TRUE | FABEST: clasificacion previa no validada para inclusion | 5.326903 | 2.630936
FAB091_3 | FABEST | 42CrMo4+QT | FAB091 | Axial | Unnotched dog-bone bar | 0.1 | 410.6 | 501.7532 | 90 | 215012 | 1 | finished |  | R diferente de -1 | https://doi.org/10.5281/zenodo.21509581 | 5.3324627 | 2559 | TRUE | FABEST: clasificacion previa no validada para inclusion | 5.332463 | 2.613419
FAB091_7 | FABEST | 42CrMo4+QT | FAB091 | Axial | Unnotched dog-bone bar | 0.1 | 427.5 | 522.405 | 90 | 252691 | 1 | finished |  | R diferente de -1 | https://doi.org/10.5281/zenodo.21509581 | 5.4025898 | 2560 | TRUE | FABEST: clasificacion previa no validada para inclusion | 5.40259 | 2.630936
FAB091_5 | FABEST | 42CrMo4+QT | FAB091 | Axial | Unnotched dog-bone bar | 0.1 | 416.2 | 508.5964 | 90 | 328183 | 1 | finished |  | R diferente de -1 | https://doi.org/10.5281/zenodo.21509581 | 5.5161161 | 2561 | TRUE | FABEST: clasificacion previa no validada para inclusion | 5.516116 | 2.619302
FAB091_6 | FABEST | 42CrMo4+QT | FAB091 | Axial | Unnotched dog-bone bar | 0.1 | 416.2 | 508.5964 | 90 | 5000005 | 0 | interrupted |  | R diferente de -1 | https://doi.org/10.5281/zenodo.21509581 | 6.6989704 | 2562 | TRUE | FABEST: clasificacion previa no validada para inclusion | 6.69897 | 2.619302
FAB091_1E+3 | FABEST | 42CrMo4+QT | FAB091 | Axial | Unnotched dog-bone bar | 0.1 | 774.3064 | 946.2025 | 90 | 1000 | 0 |  |  | evento ambiguo: sin grieta | https://doi.org/10.5281/zenodo.21509581 | 3 | 2563 | TRUE | FABEST: clasificacion previa no validada para inclusion | 3 | 2.888913
FAB091_2E+3 | FABEST | 42CrMo4+QT | FAB091 | Axial | Unnotched dog-bone bar | 0.1 | 715.7055 | 874.5922 | 90 | 2000 | 0 |  |  | evento ambiguo: sin grieta | https://doi.org/10.5281/zenodo.21509581 | 3.30103 | 2564 | TRUE | FABEST: clasificacion previa no validada para inclusion | 3.30103 | 2.854734
FAB091_5E+3 | FABEST | 42CrMo4+QT | FAB091 | Axial | Unnotched dog-bone bar | 0.1 | 644.9899 | 788.1776 | 90 | 5000 | 0 |  |  | evento ambiguo: sin grieta | https://doi.org/10.5281/zenodo.21509581 | 3.69897 | 2565 | TRUE | FABEST: clasificacion previa no validada para inclusion | 3.69897 | 2.809553
FAB091_1E+4 | FABEST | 42CrMo4+QT | FAB091 | Axial | Unnotched dog-bone bar | 0.1 | 596.1759 | 728.5269 | 90 | 10000 | 0 |  |  | evento ambiguo: sin grieta | https://doi.org/10.5281/zenodo.21509581 | 4 | 2566 | TRUE | FABEST: clasificacion previa no validada para inclusion | 4 | 2.775374
FAB091_2E+4 | FABEST | 42CrMo4+QT | FAB091 | Axial | Unnotched dog-bone bar | 0.1 | 551.0562 | 673.3907 | 90 | 20000 | 0 |  |  | evento ambiguo: sin grieta | https://doi.org/10.5281/zenodo.21509581 | 4.30103 | 2567 | TRUE | FABEST: clasificacion previa no validada para inclusion | 4.30103 | 2.741196
FAB091_5E+4 | FABEST | 42CrMo4+QT | FAB091 | Axial | Unnotched dog-bone bar | 0.1 | 496.6088 | 606.856 | 90 | 50000 | 0 |  |  | evento ambiguo: sin grieta | https://doi.org/10.5281/zenodo.21509581 | 4.69897 | 2568 | TRUE | FABEST: clasificacion previa no validada para inclusion | 4.69897 | 2.696014
FAB091_1E+5 | FABEST | 42CrMo4+QT | FAB091 | Axial | Unnotched dog-bone bar | 0.1 | 459.0246 | 560.928 | 90 | 100000 | 0 |  |  | evento ambiguo: sin grieta | https://doi.org/10.5281/zenodo.21509581 | 5 | 2569 | TRUE | FABEST: clasificacion previa no validada para inclusion | 5 | 2.661836
FAB091_2E+5 | FABEST | 42CrMo4+QT | FAB091 | Axial | Unnotched dog-bone bar | 0.1 | 424.2848 | 518.476 | 90 | 200000 | 0 |  |  | evento ambiguo: sin grieta | https://doi.org/10.5281/zenodo.21509581 | 5.30103 | 2570 | TRUE | FABEST: clasificacion previa no validada para inclusion | 5.30103 | 2.627657
FAB091_5E+5 | FABEST | 42CrMo4+QT | FAB091 | Axial | Unnotched dog-bone bar | 0.1 | 382.3631 | 467.2477 | 90 | 500000 | 0 |  |  | evento ambiguo: sin grieta | https://doi.org/10.5281/zenodo.21509581 | 5.69897 | 2571 | TRUE | FABEST: clasificacion previa no validada para inclusion | 5.69897 | 2.582476
FAB091_1E+6 | FABEST | 42CrMo4+QT | FAB091 | Axial | Unnotched dog-bone bar | 0.1 | 353.4252 | 431.8856 | 90 | 1000000 | 0 |  |  | evento ambiguo: sin grieta | https://doi.org/10.5281/zenodo.21509581 | 6 | 2572 | TRUE | FABEST: clasificacion previa no validada para inclusion | 6 | 2.548297
FAB091_2E+6 | FABEST | 42CrMo4+QT | FAB091 | Axial | Unnotched dog-bone bar | 0.1 | 326.6773 | 399.1997 | 90 | 2000000 | 0 |  |  | evento ambiguo: sin grieta | https://doi.org/10.5281/zenodo.21509581 | 6.30103 | 2573 | TRUE | FABEST: clasificacion previa no validada para inclusion | 6.30103 | 2.514119
FAB091_5E+6 | FABEST | 42CrMo4+QT | FAB091 | Axial | Unnotched dog-bone bar | 0.1 | 294.3998 | 359.7565 | 90 | 5000000 | 0 |  |  | evento ambiguo: sin grieta | https://doi.org/10.5281/zenodo.21509581 | 6.69897 | 2574 | TRUE | FABEST: clasificacion previa no validada para inclusion | 6.69897 | 2.468937
FAB091_1E+7 | FABEST | 42CrMo4+QT | FAB091 | Axial | Unnotched dog-bone bar | 0.1 | 272.1191 | 332.5295 | 90 | 10000000 | 0 |  |  | evento ambiguo: sin grieta | https://doi.org/10.5281/zenodo.21509581 | 7 | 2575 | TRUE | FABEST: clasificacion previa no validada para inclusion | 7 | 2.434759
FAB091_2E+7 | FABEST | 42CrMo4+QT | FAB091 | Axial | Unnotched dog-bone bar | 0.1 | 251.5246 | 307.3631 | 90 | 20000000 | 0 |  |  | evento ambiguo: sin grieta | https://doi.org/10.5281/zenodo.21509581 | 7.30103 | 2576 | TRUE | FABEST: clasificacion previa no validada para inclusion | 7.30103 | 2.400581
FAB091_5E+7 | FABEST | 42CrMo4+QT | FAB091 | Axial | Unnotched dog-bone bar | 0.1 | 226.6726 | 276.9939 | 90 | 50000000 | 0 |  |  | evento ambiguo: sin grieta | https://doi.org/10.5281/zenodo.21509581 | 7.69897 | 2577 | TRUE | FABEST: clasificacion previa no validada para inclusion | 7.69897 | 2.355399
FAB091_1E+8 | FABEST | 42CrMo4+QT | FAB091 | Axial | Unnotched dog-bone bar | 0.1 | 209.5176 | 256.0305 | 90 | 100000000 | 0 |  |  | evento ambiguo: sin grieta | https://doi.org/10.5281/zenodo.21509581 | 8 | 2578 | TRUE | FABEST: clasificacion previa no validada para inclusion | 8 | 2.321221
FAB091_1E+3 | FABEST | 42CrMo4+QT | FAB091 | Axial | Unnotched dog-bone bar | 0.1 | 996.8527 | 1218.154 | 90 | 1000 | 0 |  |  | evento ambiguo: sin grieta | https://doi.org/10.5281/zenodo.21509581 | 3 | 2579 | TRUE | FABEST: clasificacion previa no validada para inclusion | 3 | 2.998631
FAB091_2E+3 | FABEST | 42CrMo4+QT | FAB091 | Axial | Unnotched dog-bone bar | 0.1 | 807.178 | 986.3715 | 90 | 2000 | 0 |  |  | evento ambiguo: sin grieta | https://doi.org/10.5281/zenodo.21509581 | 3.30103 | 2580 | TRUE | FABEST: clasificacion previa no validada para inclusion | 3.30103 | 2.906969
FAB091_5E+3 | FABEST | 42CrMo4+QT | FAB091 | Axial | Unnotched dog-bone bar | 0.1 | 630.7702 | 770.8012 | 90 | 5000 | 0 |  |  | evento ambiguo: sin grieta | https://doi.org/10.5281/zenodo.21509581 | 3.69897 | 2581 | TRUE | FABEST: clasificacion previa no validada para inclusion | 3.69897 | 2.799871
FAB091_1E+4 | FABEST | 42CrMo4+QT | FAB091 | Axial | Unnotched dog-bone bar | 0.1 | 543.4726 | 664.1235 | 90 | 10000 | 0 |  |  | evento ambiguo: sin grieta | https://doi.org/10.5281/zenodo.21509581 | 4 | 2582 | TRUE | FABEST: clasificacion previa no validada para inclusion | 4 | 2.735178
FAB091_2E+4 | FABEST | 42CrMo4+QT | FAB091 | Axial | Unnotched dog-bone bar | 0.1 | 487.2539 | 595.4243 | 90 | 20000 | 0 |  |  | evento ambiguo: sin grieta | https://doi.org/10.5281/zenodo.21509581 | 4.30103 | 2583 | TRUE | FABEST: clasificacion previa no validada para inclusion | 4.30103 | 2.687755
FAB091_5E+4 | FABEST | 42CrMo4+QT | FAB091 | Axial | Unnotched dog-bone bar | 0.1 | 446.3934 | 545.4927 | 90 | 50000 | 0 |  |  | evento ambiguo: sin grieta | https://doi.org/10.5281/zenodo.21509581 | 4.69897 | 2584 | TRUE | FABEST: clasificacion previa no validada para inclusion | 4.69897 | 2.649718
FAB091_1E+5 | FABEST | 42CrMo4+QT | FAB091 | Axial | Unnotched dog-bone bar | 0.1 | 431.0264 | 526.7143 | 90 | 100000 | 0 |  |  | evento ambiguo: sin grieta | https://doi.org/10.5281/zenodo.21509581 | 5 | 2585 | TRUE | FABEST: clasificacion previa no validada para inclusion | 5 | 2.634504
FAB091_2E+5 | FABEST | 42CrMo4+QT | FAB091 | Axial | Unnotched dog-bone bar | 0.1 | 422.9286 | 516.8188 | 90 | 200000 | 0 |  |  | evento ambiguo: sin grieta | https://doi.org/10.5281/zenodo.21509581 | 5.30103 | 2586 | TRUE | FABEST: clasificacion previa no validada para inclusion | 5.30103 | 2.626267
FAB091_5E+5 | FABEST | 42CrMo4+QT | FAB091 | Axial | Unnotched dog-bone bar | 0.1 | 417.9223 | 510.7011 | 90 | 500000 | 0 |  |  | evento ambiguo: sin grieta | https://doi.org/10.5281/zenodo.21509581 | 5.69897 | 2587 | TRUE | FABEST: clasificacion previa no validada para inclusion | 5.69897 | 2.621096
FAB091_1E+6 | FABEST | 42CrMo4+QT | FAB091 | Axial | Unnotched dog-bone bar | 0.1 | 416.2275 | 508.63 | 90 | 1000000 | 0 |  |  | evento ambiguo: sin grieta | https://doi.org/10.5281/zenodo.21509581 | 6 | 2588 | TRUE | FABEST: clasificacion previa no validada para inclusion | 6 | 2.619331
FAB091_2E+6 | FABEST | 42CrMo4+QT | FAB091 | Axial | Unnotched dog-bone bar | 0.1 | 415.375 | 507.5883 | 90 | 2000000 | 0 |  |  | evento ambiguo: sin grieta | https://doi.org/10.5281/zenodo.21509581 | 6.30103 | 2589 | TRUE | FABEST: clasificacion previa no validada para inclusion | 6.30103 | 2.61844
FAB091_5E+6 | FABEST | 42CrMo4+QT | FAB091 | Axial | Unnotched dog-bone bar | 0.1 | 414.862 | 506.9613 | 90 | 5000000 | 0 |  |  | evento ambiguo: sin grieta | https://doi.org/10.5281/zenodo.21509581 | 6.69897 | 2590 | TRUE | FABEST: clasificacion previa no validada para inclusion | 6.69897 | 2.617904
FAB091_1E+7 | FABEST | 42CrMo4+QT | FAB091 | Axial | Unnotched dog-bone bar | 0.1 | 414.6906 | 506.752 | 90 | 10000000 | 0 |  |  | evento ambiguo: sin grieta | https://doi.org/10.5281/zenodo.21509581 | 7 | 2591 | TRUE | FABEST: clasificacion previa no validada para inclusion | 7 | 2.617724
FAB091_2E+7 | FABEST | 42CrMo4+QT | FAB091 | Axial | Unnotched dog-bone bar | 0.1 | 414.6049 | 506.6472 | 90 | 20000000 | 0 |  |  | evento ambiguo: sin grieta | https://doi.org/10.5281/zenodo.21509581 | 7.30103 | 2592 | TRUE | FABEST: clasificacion previa no validada para inclusion | 7.30103 | 2.617634
FAB091_5E+7 | FABEST | 42CrMo4+QT | FAB091 | Axial | Unnotched dog-bone bar | 0.1 | 414.5535 | 506.5844 | 90 | 50000000 | 0 |  |  | evento ambiguo: sin grieta | https://doi.org/10.5281/zenodo.21509581 | 7.69897 | 2593 | TRUE | FABEST: clasificacion previa no validada para inclusion | 7.69897 | 2.617581
FAB091_1E+8 | FABEST | 42CrMo4+QT | FAB091 | Axial | Unnotched dog-bone bar | 0.1 | 414.5364 | 506.5634 | 90 | 100000000 | 0 |  |  | evento ambiguo: sin grieta | https://doi.org/10.5281/zenodo.21509581 | 8 | 2594 | TRUE | FABEST: clasificacion previa no validada para inclusion | 8 | 2.617563
FAB091_1E+3 | FABEST | 42CrMo4+QT | FAB091 | Axial | Unnotched dog-bone bar | 0.1 | 675.7667 | 825.7869 | 90 | 1000 | 0 |  |  | evento ambiguo: sin grieta | https://doi.org/10.5281/zenodo.21509581 | 3 | 2595 | TRUE | FABEST: clasificacion previa no validada para inclusion | 3 | 2.829797
FAB091_2E+3 | FABEST | 42CrMo4+QT | FAB091 | Axial | Unnotched dog-bone bar | 0.1 | 642.8715 | 785.589 | 90 | 2000 | 0 |  |  | evento ambiguo: sin grieta | https://doi.org/10.5281/zenodo.21509581 | 3.30103 | 2596 | TRUE | FABEST: clasificacion previa no validada para inclusion | 3.30103 | 2.808124
FAB091_5E+3 | FABEST | 42CrMo4+QT | FAB091 | Axial | Unnotched dog-bone bar | 0.1 | 599.3864 | 732.4502 | 90 | 5000 | 0 |  |  | evento ambiguo: sin grieta | https://doi.org/10.5281/zenodo.21509581 | 3.69897 | 2597 | TRUE | FABEST: clasificacion previa no validada para inclusion | 3.69897 | 2.777707
FAB091_1E+4 | FABEST | 42CrMo4+QT | FAB091 | Axial | Unnotched dog-bone bar | 0.1 | 566.4912 | 692.2523 | 90 | 10000 | 0 |  |  | evento ambiguo: sin grieta | https://doi.org/10.5281/zenodo.21509581 | 4 | 2598 | TRUE | FABEST: clasificacion previa no validada para inclusion | 4 | 2.753193
FAB091_2E+4 | FABEST | 42CrMo4+QT | FAB091 | Axial | Unnotched dog-bone bar | 0.1 | 533.596 | 652.0544 | 90 | 20000 | 0 |  |  | evento ambiguo: sin grieta | https://doi.org/10.5281/zenodo.21509581 | 4.30103 | 2599 | TRUE | FABEST: clasificacion previa no validada para inclusion | 4.30103 | 2.727213
FAB091_5E+4 | FABEST | 42CrMo4+QT | FAB091 | Axial | Unnotched dog-bone bar | 0.1 | 490.111 | 598.9156 | 90 | 50000 | 0 |  |  | evento ambiguo: sin grieta | https://doi.org/10.5281/zenodo.21509581 | 4.69897 | 2600 | TRUE | FABEST: clasificacion previa no validada para inclusion | 4.69897 | 2.690294
FAB091_1E+5 | FABEST | 42CrMo4+QT | FAB091 | Axial | Unnotched dog-bone bar | 0.1 | 457.2158 | 558.7177 | 90 | 100000 | 0 |  |  | evento ambiguo: sin grieta | https://doi.org/10.5281/zenodo.21509581 | 5 | 2601 | TRUE | FABEST: clasificacion previa no validada para inclusion | 5 | 2.660121
FAB091_2E+5 | FABEST | 42CrMo4+QT | FAB091 | Axial | Unnotched dog-bone bar | 0.1 | 424.3206 | 518.5197 | 90 | 200000 | 0 |  |  | evento ambiguo: sin grieta | https://doi.org/10.5281/zenodo.21509581 | 5.30103 | 2602 | TRUE | FABEST: clasificacion previa no validada para inclusion | 5.30103 | 2.627694
FAB091_5E+5 | FABEST | 42CrMo4+QT | FAB091 | Axial | Unnotched dog-bone bar | 0.1 | 380.8355 | 465.3809 | 90 | 500000 | 0 |  |  | evento ambiguo: sin grieta | https://doi.org/10.5281/zenodo.21509581 | 5.69897 | 2603 | TRUE | FABEST: clasificacion previa no validada para inclusion | 5.69897 | 2.580737
FAB091_1E+6 | FABEST | 42CrMo4+QT | FAB091 | Axial | Unnotched dog-bone bar | 0.1 | 347.9403 | 425.183 | 90 | 1000000 | 0 |  |  | evento ambiguo: sin grieta | https://doi.org/10.5281/zenodo.21509581 | 6 | 2604 | TRUE | FABEST: clasificacion previa no validada para inclusion | 6 | 2.541505
FAB091_2E+6 | FABEST | 42CrMo4+QT | FAB091 | Axial | Unnotched dog-bone bar | 0.1 | 315.0451 | 384.9851 | 90 | 2000000 | 0 |  |  | evento ambiguo: sin grieta | https://doi.org/10.5281/zenodo.21509581 | 6.30103 | 2605 | TRUE | FABEST: clasificacion previa no validada para inclusion | 6.30103 | 2.498373
FAB091_5E+6 | FABEST | 42CrMo4+QT | FAB091 | Axial | Unnotched dog-bone bar | 0.1 | 271.56 | 331.8463 | 90 | 5000000 | 0 |  |  | evento ambiguo: sin grieta | https://doi.org/10.5281/zenodo.21509581 | 6.69897 | 2606 | TRUE | FABEST: clasificacion previa no validada para inclusion | 6.69897 | 2.433866
FAB091_1E+7 | FABEST | 42CrMo4+QT | FAB091 | Axial | Unnotched dog-bone bar | 0.1 | 238.6648 | 291.6484 | 90 | 10000000 | 0 |  |  | evento ambiguo: sin grieta | https://doi.org/10.5281/zenodo.21509581 | 7 | 2607 | TRUE | FABEST: clasificacion previa no validada para inclusion | 7 | 2.377788
FAB091_2E+7 | FABEST | 42CrMo4+QT | FAB091 | Axial | Unnotched dog-bone bar | 0.1 | 205.7696 | 251.4504 | 90 | 20000000 | 0 |  |  | evento ambiguo: sin grieta | https://doi.org/10.5281/zenodo.21509581 | 7.30103 | 2608 | TRUE | FABEST: clasificacion previa no validada para inclusion | 7.30103 | 2.313381
FAB091_5E+7 | FABEST | 42CrMo4+QT | FAB091 | Axial | Unnotched dog-bone bar | 0.1 | 162.2845 | 198.3116 | 90 | 50000000 | 0 |  |  | evento ambiguo: sin grieta | https://doi.org/10.5281/zenodo.21509581 | 7.69897 | 2609 | TRUE | FABEST: clasificacion previa no validada para inclusion | 7.69897 | 2.210277
FAB091_1E+8 | FABEST | 42CrMo4+QT | FAB091 | Axial | Unnotched dog-bone bar | 0.1 | 129.3893 | 158.1137 | 90 | 100000000 | 0 |  |  | evento ambiguo: sin grieta | https://doi.org/10.5281/zenodo.21509581 | 8 | 2610 | TRUE | FABEST: clasificacion previa no validada para inclusion | 8 | 2.111898
FAB092_8 | FABEST | 42CrMo4+QT | FAB092 | Axial | Unnotched dog-bone bar | 0.1 | 427.5 | 522.405 | 90 | 84755 | 1 | finished |  | R diferente de -1 | https://doi.org/10.5281/zenodo.21509581 | 4.9281653 | 2611 | TRUE | FABEST: clasificacion previa no validada para inclusion | 4.928165 | 2.630936
FAB092_4 | FABEST | 42CrMo4+QT | FAB092 | Axial | Unnotched dog-bone bar | 0.1 | 393.8 | 481.2236 | 90 | 96053 | 1 | finished |  | R diferente de -1 | https://doi.org/10.5281/zenodo.21509581 | 4.9825109 | 2612 | TRUE | FABEST: clasificacion previa no validada para inclusion | 4.982511 | 2.595276
FAB092_2 | FABEST | 42CrMo4+QT | FAB092 | Axial | Unnotched dog-bone bar | 0.1 | 427.5 | 522.405 | 90 | 120249 | 1 | finished |  | R diferente de -1 | https://doi.org/10.5281/zenodo.21509581 | 5.0800815 | 2613 | TRUE | FABEST: clasificacion previa no validada para inclusion | 5.080081 | 2.630936
FAB092_3 | FABEST | 42CrMo4+QT | FAB092 | Axial | Unnotched dog-bone bar | 0.1 | 416.2 | 508.5964 | 90 | 156709 | 1 | finished |  | R diferente de -1 | https://doi.org/10.5281/zenodo.21509581 | 5.1950939 | 2614 | TRUE | FABEST: clasificacion previa no validada para inclusion | 5.195094 | 2.619302
FAB092_1 | FABEST | 42CrMo4+QT | FAB092 | Axial | Unnotched dog-bone bar | 0.1 | 405 | 494.91 | 90 | 226726 | 1 | finished |  | R diferente de -1 | https://doi.org/10.5281/zenodo.21509581 | 5.3555013 | 2615 | TRUE | FABEST: clasificacion previa no validada para inclusion | 5.355501 | 2.607455
FAB092_9 | FABEST | 42CrMo4+QT | FAB092 | Axial | Unnotched dog-bone bar | 0.1 | 382.5 | 467.415 | 90 | 538364 | 1 | finished |  | R diferente de -1 | https://doi.org/10.5281/zenodo.21509581 | 5.731076 | 2616 | TRUE | FABEST: clasificacion previa no validada para inclusion | 5.731076 | 2.582631
FAB092_5 | FABEST | 42CrMo4+QT | FAB092 | Axial | Unnotched dog-bone bar | 0.1 | 382.5 | 467.415 | 90 | 584121 | 1 | finished |  | R diferente de -1 | https://doi.org/10.5281/zenodo.21509581 | 5.7665028 | 2617 | TRUE | FABEST: clasificacion previa no validada para inclusion | 5.766503 | 2.582631
FAB092_7 | FABEST | 42CrMo4+QT | FAB092 | Axial | Unnotched dog-bone bar | 0.1 | 393.8 | 481.2236 | 90 | 910352 | 1 | finished |  | R diferente de -1 | https://doi.org/10.5281/zenodo.21509581 | 5.9592094 | 2618 | TRUE | FABEST: clasificacion previa no validada para inclusion | 5.959209 | 2.595276
FAB092_6 | FABEST | 42CrMo4+QT | FAB092 | Axial | Unnotched dog-bone bar | 0.1 | 371.2 | 453.6064 | 90 | 2056626 | 1 | finished |  | R diferente de -1 | https://doi.org/10.5281/zenodo.21509581 | 6.3131553 | 2619 | TRUE | FABEST: clasificacion previa no validada para inclusion | 6.313155 | 2.569608
FAB092_1E+3 | FABEST | 42CrMo4+QT | FAB092 | Axial | Unnotched dog-bone bar | 0.1 | 547.7134 | 669.3058 | 90 | 1000 | 0 |  |  | evento ambiguo: sin grieta | https://doi.org/10.5281/zenodo.21509581 | 3 | 2620 | TRUE | FABEST: clasificacion previa no validada para inclusion | 3 | 2.738553
FAB092_2E+3 | FABEST | 42CrMo4+QT | FAB092 | Axial | Unnotched dog-bone bar | 0.1 | 527.1308 | 644.1538 | 90 | 2000 | 0 |  |  | evento ambiguo: sin grieta | https://doi.org/10.5281/zenodo.21509581 | 3.30103 | 2621 | TRUE | FABEST: clasificacion previa no validada para inclusion | 3.30103 | 2.721918
FAB092_5E+3 | FABEST | 42CrMo4+QT | FAB092 | Axial | Unnotched dog-bone bar | 0.1 | 501.1043 | 612.3494 | 90 | 5000 | 0 |  |  | evento ambiguo: sin grieta | https://doi.org/10.5281/zenodo.21509581 | 3.69897 | 2622 | TRUE | FABEST: clasificacion previa no validada para inclusion | 3.69897 | 2.699928
FAB092_1E+4 | FABEST | 42CrMo4+QT | FAB092 | Axial | Unnotched dog-bone bar | 0.1 | 482.2732 | 589.3378 | 90 | 10000 | 0 |  |  | evento ambiguo: sin grieta | https://doi.org/10.5281/zenodo.21509581 | 4 | 2623 | TRUE | FABEST: clasificacion previa no validada para inclusion | 4 | 2.683293
FAB092_2E+4 | FABEST | 42CrMo4+QT | FAB092 | Axial | Unnotched dog-bone bar | 0.1 | 464.1497 | 567.191 | 90 | 20000 | 0 |  |  | evento ambiguo: sin grieta | https://doi.org/10.5281/zenodo.21509581 | 4.30103 | 2624 | TRUE | FABEST: clasificacion previa no validada para inclusion | 4.30103 | 2.666658
FAB092_5E+4 | FABEST | 42CrMo4+QT | FAB092 | Axial | Unnotched dog-bone bar | 0.1 | 441.2328 | 539.1865 | 90 | 50000 | 0 |  |  | evento ambiguo: sin grieta | https://doi.org/10.5281/zenodo.21509581 | 4.69897 | 2625 | TRUE | FABEST: clasificacion previa no validada para inclusion | 4.69897 | 2.644668
FAB092_1E+5 | FABEST | 42CrMo4+QT | FAB092 | Axial | Unnotched dog-bone bar | 0.1 | 424.6516 | 518.9243 | 90 | 100000 | 0 |  |  | evento ambiguo: sin grieta | https://doi.org/10.5281/zenodo.21509581 | 5 | 2626 | TRUE | FABEST: clasificacion previa no validada para inclusion | 5 | 2.628033
FAB092_2E+5 | FABEST | 42CrMo4+QT | FAB092 | Axial | Unnotched dog-bone bar | 0.1 | 408.6936 | 499.4235 | 90 | 200000 | 0 |  |  | evento ambiguo: sin grieta | https://doi.org/10.5281/zenodo.21509581 | 5.30103 | 2627 | TRUE | FABEST: clasificacion previa no validada para inclusion | 5.30103 | 2.611398
FAB092_5E+5 | FABEST | 42CrMo4+QT | FAB092 | Axial | Unnotched dog-bone bar | 0.1 | 388.5147 | 474.765 | 90 | 500000 | 0 |  |  | evento ambiguo: sin grieta | https://doi.org/10.5281/zenodo.21509581 | 5.69897 | 2628 | TRUE | FABEST: clasificacion previa no validada para inclusion | 5.69897 | 2.589408
FAB092_1E+6 | FABEST | 42CrMo4+QT | FAB092 | Axial | Unnotched dog-bone bar | 0.1 | 373.9147 | 456.9237 | 90 | 1000000 | 0 |  |  | evento ambiguo: sin grieta | https://doi.org/10.5281/zenodo.21509581 | 6 | 2629 | TRUE | FABEST: clasificacion previa no validada para inclusion | 6 | 2.572772
FAB092_2E+6 | FABEST | 42CrMo4+QT | FAB092 | Axial | Unnotched dog-bone bar | 0.1 | 359.8632 | 439.7529 | 90 | 2000000 | 0 |  |  | evento ambiguo: sin grieta | https://doi.org/10.5281/zenodo.21509581 | 6.30103 | 2630 | TRUE | FABEST: clasificacion previa no validada para inclusion | 6.30103 | 2.556137
FAB092_5E+6 | FABEST | 42CrMo4+QT | FAB092 | Axial | Unnotched dog-bone bar | 0.1 | 342.0954 | 418.0405 | 90 | 5000000 | 0 |  |  | evento ambiguo: sin grieta | https://doi.org/10.5281/zenodo.21509581 | 6.69897 | 2631 | TRUE | FABEST: clasificacion previa no validada para inclusion | 6.69897 | 2.534147
FAB092_1E+7 | FABEST | 42CrMo4+QT | FAB092 | Axial | Unnotched dog-bone bar | 0.1 | 329.2397 | 402.3309 | 90 | 10000000 | 0 |  |  | evento ambiguo: sin grieta | https://doi.org/10.5281/zenodo.21509581 | 7 | 2632 | TRUE | FABEST: clasificacion previa no validada para inclusion | 7 | 2.517512
FAB092_2E+7 | FABEST | 42CrMo4+QT | FAB092 | Axial | Unnotched dog-bone bar | 0.1 | 316.8671 | 387.2116 | 90 | 20000000 | 0 |  |  | evento ambiguo: sin grieta | https://doi.org/10.5281/zenodo.21509581 | 7.30103 | 2633 | TRUE | FABEST: clasificacion previa no validada para inclusion | 7.30103 | 2.500877
FAB092_5E+7 | FABEST | 42CrMo4+QT | FAB092 | Axial | Unnotched dog-bone bar | 0.1 | 301.2221 | 368.0935 | 90 | 50000000 | 0 |  |  | evento ambiguo: sin grieta | https://doi.org/10.5281/zenodo.21509581 | 7.69897 | 2634 | TRUE | FABEST: clasificacion previa no validada para inclusion | 7.69897 | 2.478887
FAB092_1E+8 | FABEST | 42CrMo4+QT | FAB092 | Axial | Unnotched dog-bone bar | 0.1 | 289.9025 | 354.2608 | 90 | 100000000 | 0 |  |  | evento ambiguo: sin grieta | https://doi.org/10.5281/zenodo.21509581 | 8 | 2635 | TRUE | FABEST: clasificacion previa no validada para inclusion | 8 | 2.462252
FAB092_1E+3 | FABEST | 42CrMo4+QT | FAB092 | Axial | Unnotched dog-bone bar | 0.1 | 433.1934 | 529.3623 | 90 | 1000 | 0 |  |  | evento ambiguo: sin grieta | https://doi.org/10.5281/zenodo.21509581 | 3 | 2636 | TRUE | FABEST: clasificacion previa no validada para inclusion | 3 | 2.636682
FAB092_2E+3 | FABEST | 42CrMo4+QT | FAB092 | Axial | Unnotched dog-bone bar | 0.1 | 432.9755 | 529.096 | 90 | 2000 | 0 |  |  | evento ambiguo: sin grieta | https://doi.org/10.5281/zenodo.21509581 | 3.30103 | 2637 | TRUE | FABEST: clasificacion previa no validada para inclusion | 3.30103 | 2.636463
FAB092_5E+3 | FABEST | 42CrMo4+QT | FAB092 | Axial | Unnotched dog-bone bar | 0.1 | 432.3304 | 528.3077 | 90 | 5000 | 0 |  |  | evento ambiguo: sin grieta | https://doi.org/10.5281/zenodo.21509581 | 3.69897 | 2638 | TRUE | FABEST: clasificacion previa no validada para inclusion | 3.69897 | 2.635816
FAB092_1E+4 | FABEST | 42CrMo4+QT | FAB092 | Axial | Unnotched dog-bone bar | 0.1 | 431.2826 | 527.0273 | 90 | 10000 | 0 |  |  | evento ambiguo: sin grieta | https://doi.org/10.5281/zenodo.21509581 | 4 | 2639 | TRUE | FABEST: clasificacion previa no validada para inclusion | 4 | 2.634762
FAB092_2E+4 | FABEST | 42CrMo4+QT | FAB092 | Axial | Unnotched dog-bone bar | 0.1 | 429.2838 | 524.5848 | 90 | 20000 | 0 |  |  | evento ambiguo: sin grieta | https://doi.org/10.5281/zenodo.21509581 | 4.30103 | 2640 | TRUE | FABEST: clasificacion previa no validada para inclusion | 4.30103 | 2.632745
FAB092_5E+4 | FABEST | 42CrMo4+QT | FAB092 | Axial | Unnotched dog-bone bar | 0.1 | 423.9613 | 518.0806 | 90 | 50000 | 0 |  |  | evento ambiguo: sin grieta | https://doi.org/10.5281/zenodo.21509581 | 4.69897 | 2641 | TRUE | FABEST: clasificacion previa no validada para inclusion | 4.69897 | 2.627326
FAB092_1E+5 | FABEST | 42CrMo4+QT | FAB092 | Axial | Unnotched dog-bone bar | 0.1 | 416.8266 | 509.3621 | 90 | 100000 | 0 |  |  | evento ambiguo: sin grieta | https://doi.org/10.5281/zenodo.21509581 | 5 | 2642 | TRUE | FABEST: clasificacion previa no validada para inclusion | 5 | 2.619955
FAB092_2E+5 | FABEST | 42CrMo4+QT | FAB092 | Axial | Unnotched dog-bone bar | 0.1 | 406.729 | 497.0228 | 90 | 200000 | 0 |  |  | evento ambiguo: sin grieta | https://doi.org/10.5281/zenodo.21509581 | 5.30103 | 2643 | TRUE | FABEST: clasificacion previa no validada para inclusion | 5.30103 | 2.609305
FAB092_5E+5 | FABEST | 42CrMo4+QT | FAB092 | Axial | Unnotched dog-bone bar | 0.1 | 391.215 | 478.0647 | 90 | 500000 | 0 |  |  | evento ambiguo: sin grieta | https://doi.org/10.5281/zenodo.21509581 | 5.69897 | 2644 | TRUE | FABEST: clasificacion previa no validada para inclusion | 5.69897 | 2.592416
FAB092_1E+6 | FABEST | 42CrMo4+QT | FAB092 | Axial | Unnotched dog-bone bar | 0.1 | 380.9347 | 465.5022 | 90 | 1000000 | 0 |  |  | evento ambiguo: sin grieta | https://doi.org/10.5281/zenodo.21509581 | 6 | 2645 | TRUE | FABEST: clasificacion previa no validada para inclusion | 6 | 2.580851
FAB092_2E+6 | FABEST | 42CrMo4+QT | FAB092 | Axial | Unnotched dog-bone bar | 0.1 | 373.5763 | 456.5102 | 90 | 2000000 | 0 |  |  | evento ambiguo: sin grieta | https://doi.org/10.5281/zenodo.21509581 | 6.30103 | 2646 | TRUE | FABEST: clasificacion previa no validada para inclusion | 6.30103 | 2.572379
FAB092_5E+6 | FABEST | 42CrMo4+QT | FAB092 | Axial | Unnotched dog-bone bar | 0.1 | 368.0304 | 449.7332 | 90 | 5000000 | 0 |  |  | evento ambiguo: sin grieta | https://doi.org/10.5281/zenodo.21509581 | 6.69897 | 2647 | TRUE | FABEST: clasificacion previa no validada para inclusion | 6.69897 | 2.565884
FAB092_1E+7 | FABEST | 42CrMo4+QT | FAB092 | Axial | Unnotched dog-bone bar | 0.1 | 365.9344 | 447.1719 | 90 | 10000000 | 0 |  |  | evento ambiguo: sin grieta | https://doi.org/10.5281/zenodo.21509581 | 7 | 2648 | TRUE | FABEST: clasificacion previa no validada para inclusion | 7 | 2.563403
FAB092_2E+7 | FABEST | 42CrMo4+QT | FAB092 | Axial | Unnotched dog-bone bar | 0.1 | 364.8326 | 445.8254 | 90 | 20000000 | 0 |  |  | evento ambiguo: sin grieta | https://doi.org/10.5281/zenodo.21509581 | 7.30103 | 2649 | TRUE | FABEST: clasificacion previa no validada para inclusion | 7.30103 | 2.562094
FAB092_5E+7 | FABEST | 42CrMo4+QT | FAB092 | Axial | Unnotched dog-bone bar | 0.1 | 364.1531 | 444.9951 | 90 | 50000000 | 0 |  |  | evento ambiguo: sin grieta | https://doi.org/10.5281/zenodo.21509581 | 7.69897 | 2650 | TRUE | FABEST: clasificacion previa no validada para inclusion | 7.69897 | 2.561284
FAB092_1E+8 | FABEST | 42CrMo4+QT | FAB092 | Axial | Unnotched dog-bone bar | 0.1 | 363.9235 | 444.7145 | 90 | 100000000 | 0 |  |  | evento ambiguo: sin grieta | https://doi.org/10.5281/zenodo.21509581 | 8 | 2651 | TRUE | FABEST: clasificacion previa no validada para inclusion | 8 | 2.56101
FAB092_1E+3 | FABEST | 42CrMo4+QT | FAB092 | Axial | Unnotched dog-bone bar | 0.1 | 527.1603 | 644.1899 | 90 | 1000 | 0 |  |  | evento ambiguo: sin grieta | https://doi.org/10.5281/zenodo.21509581 | 3 | 2652 | TRUE | FABEST: clasificacion previa no validada para inclusion | 3 | 2.721943
FAB092_2E+3 | FABEST | 42CrMo4+QT | FAB092 | Axial | Unnotched dog-bone bar | 0.1 | 511.7192 | 625.3208 | 90 | 2000 | 0 |  |  | evento ambiguo: sin grieta | https://doi.org/10.5281/zenodo.21509581 | 3.30103 | 2653 | TRUE | FABEST: clasificacion previa no validada para inclusion | 3.30103 | 2.709032
FAB092_5E+3 | FABEST | 42CrMo4+QT | FAB092 | Axial | Unnotched dog-bone bar | 0.1 | 491.3071 | 600.3773 | 90 | 5000 | 0 |  |  | evento ambiguo: sin grieta | https://doi.org/10.5281/zenodo.21509581 | 3.69897 | 2654 | TRUE | FABEST: clasificacion previa no validada para inclusion | 3.69897 | 2.691353
FAB092_1E+4 | FABEST | 42CrMo4+QT | FAB092 | Axial | Unnotched dog-bone bar | 0.1 | 475.866 | 581.5082 | 90 | 10000 | 0 |  |  | evento ambiguo: sin grieta | https://doi.org/10.5281/zenodo.21509581 | 4 | 2655 | TRUE | FABEST: clasificacion previa no validada para inclusion | 4 | 2.677485
FAB092_2E+4 | FABEST | 42CrMo4+QT | FAB092 | Axial | Unnotched dog-bone bar | 0.1 | 460.4248 | 562.6392 | 90 | 20000 | 0 |  |  | evento ambiguo: sin grieta | https://doi.org/10.5281/zenodo.21509581 | 4.30103 | 2656 | TRUE | FABEST: clasificacion previa no validada para inclusion | 4.30103 | 2.663159
FAB092_5E+4 | FABEST | 42CrMo4+QT | FAB092 | Axial | Unnotched dog-bone bar | 0.1 | 440.0128 | 537.6956 | 90 | 50000 | 0 |  |  | evento ambiguo: sin grieta | https://doi.org/10.5281/zenodo.21509581 | 4.69897 | 2657 | TRUE | FABEST: clasificacion previa no validada para inclusion | 4.69897 | 2.643465
FAB092_1E+5 | FABEST | 42CrMo4+QT | FAB092 | Axial | Unnotched dog-bone bar | 0.1 | 424.5717 | 518.8266 | 90 | 100000 | 0 |  |  | evento ambiguo: sin grieta | https://doi.org/10.5281/zenodo.21509581 | 5 | 2658 | TRUE | FABEST: clasificacion previa no validada para inclusion | 5 | 2.627951
FAB092_2E+5 | FABEST | 42CrMo4+QT | FAB092 | Axial | Unnotched dog-bone bar | 0.1 | 409.1305 | 499.9575 | 90 | 200000 | 0 |  |  | evento ambiguo: sin grieta | https://doi.org/10.5281/zenodo.21509581 | 5.30103 | 2659 | TRUE | FABEST: clasificacion previa no validada para inclusion | 5.30103 | 2.611862
FAB092_5E+5 | FABEST | 42CrMo4+QT | FAB092 | Axial | Unnotched dog-bone bar | 0.1 | 388.7185 | 475.014 | 90 | 500000 | 0 |  |  | evento ambiguo: sin grieta | https://doi.org/10.5281/zenodo.21509581 | 5.69897 | 2660 | TRUE | FABEST: clasificacion previa no validada para inclusion | 5.69897 | 2.589635
FAB092_1E+6 | FABEST | 42CrMo4+QT | FAB092 | Axial | Unnotched dog-bone bar | 0.1 | 373.2774 | 456.1449 | 90 | 1000000 | 0 |  |  | evento ambiguo: sin grieta | https://doi.org/10.5281/zenodo.21509581 | 6 | 2661 | TRUE | FABEST: clasificacion previa no validada para inclusion | 6 | 2.572032
FAB092_2E+6 | FABEST | 42CrMo4+QT | FAB092 | Axial | Unnotched dog-bone bar | 0.1 | 357.8362 | 437.2759 | 90 | 2000000 | 0 |  |  | evento ambiguo: sin grieta | https://doi.org/10.5281/zenodo.21509581 | 6.30103 | 2662 | TRUE | FABEST: clasificacion previa no validada para inclusion | 6.30103 | 2.553684
FAB092_5E+6 | FABEST | 42CrMo4+QT | FAB092 | Axial | Unnotched dog-bone bar | 0.1 | 337.4242 | 412.3323 | 90 | 5000000 | 0 |  |  | evento ambiguo: sin grieta | https://doi.org/10.5281/zenodo.21509581 | 6.69897 | 2663 | TRUE | FABEST: clasificacion previa no validada para inclusion | 6.69897 | 2.528176
FAB092_1E+7 | FABEST | 42CrMo4+QT | FAB092 | Axial | Unnotched dog-bone bar | 0.1 | 321.983 | 393.4633 | 90 | 10000000 | 0 |  |  | evento ambiguo: sin grieta | https://doi.org/10.5281/zenodo.21509581 | 7 | 2664 | TRUE | FABEST: clasificacion previa no validada para inclusion | 7 | 2.507833
FAB092_2E+7 | FABEST | 42CrMo4+QT | FAB092 | Axial | Unnotched dog-bone bar | 0.1 | 306.5419 | 374.5942 | 90 | 20000000 | 0 |  |  | evento ambiguo: sin grieta | https://doi.org/10.5281/zenodo.21509581 | 7.30103 | 2665 | TRUE | FABEST: clasificacion previa no validada para inclusion | 7.30103 | 2.48649
FAB092_5E+7 | FABEST | 42CrMo4+QT | FAB092 | Axial | Unnotched dog-bone bar | 0.1 | 286.1299 | 349.6507 | 90 | 50000000 | 0 |  |  | evento ambiguo: sin grieta | https://doi.org/10.5281/zenodo.21509581 | 7.69897 | 2666 | TRUE | FABEST: clasificacion previa no validada para inclusion | 7.69897 | 2.456563
FAB092_1E+8 | FABEST | 42CrMo4+QT | FAB092 | Axial | Unnotched dog-bone bar | 0.1 | 270.6887 | 330.7816 | 90 | 100000000 | 0 |  |  | evento ambiguo: sin grieta | https://doi.org/10.5281/zenodo.21509581 | 8 | 2667 | TRUE | FABEST: clasificacion previa no validada para inclusion | 8 | 2.43247
FAB093_2 | FABEST | 42CrMo4+QT | FAB093 | Axial | Unnotched dog-bone bar | 0.1 | 405 | 494.91 | 90 | 117151 | 1 | finished |  | R diferente de -1 | https://doi.org/10.5281/zenodo.21509581 | 5.068746 | 2668 | TRUE | FABEST: clasificacion previa no validada para inclusion | 5.068746 | 2.607455
FAB093_4 | FABEST | 42CrMo4+QT | FAB093 | Axial | Unnotched dog-bone bar | 0.1 | 427.5 | 522.405 | 90 | 122329 | 1 | finished |  | R diferente de -1 | https://doi.org/10.5281/zenodo.21509581 | 5.0875294 | 2669 | TRUE | FABEST: clasificacion previa no validada para inclusion | 5.087529 | 2.630936
FAB093_5 | FABEST | 42CrMo4+QT | FAB093 | Axial | Unnotched dog-bone bar | 0.1 | 416.2 | 508.5964 | 90 | 141369 | 1 | finished |  | R diferente de -1 | https://doi.org/10.5281/zenodo.21509581 | 5.1503542 | 2670 | TRUE | FABEST: clasificacion previa no validada para inclusion | 5.150354 | 2.619302
FAB093_7 | FABEST | 42CrMo4+QT | FAB093 | Axial | Unnotched dog-bone bar | 0.1 | 416.2 | 508.5964 | 90 | 175654 | 1 | finished |  | R diferente de -1 | https://doi.org/10.5281/zenodo.21509581 | 5.244658 | 2671 | TRUE | FABEST: clasificacion previa no validada para inclusion | 5.244658 | 2.619302
FAB093_1 | FABEST | 42CrMo4+QT | FAB093 | Axial | Unnotched dog-bone bar | 0.1 | 405 | 494.91 | 90 | 257924 | 1 | finished |  | R diferente de -1 | https://doi.org/10.5281/zenodo.21509581 | 5.4114918 | 2672 | TRUE | FABEST: clasificacion previa no validada para inclusion | 5.411492 | 2.607455
FAB093_6 | FABEST | 42CrMo4+QT | FAB093 | Axial | Unnotched dog-bone bar | 0.1 | 393.8 | 481.2236 | 90 | 732566 | 1 | finished |  | R diferente de -1 | https://doi.org/10.5281/zenodo.21509581 | 5.8648468 | 2673 | TRUE | FABEST: clasificacion previa no validada para inclusion | 5.864847 | 2.595276
FAB093_3 | FABEST | 42CrMo4+QT | FAB093 | Axial | Unnotched dog-bone bar | 0.1 | 393.8 | 481.2236 | 90 | 10000007 | 0 | interrupted |  | R diferente de -1 | https://doi.org/10.5281/zenodo.21509581 | 7.0000003 | 2674 | TRUE | FABEST: clasificacion previa no validada para inclusion | 7 | 2.595276
FAB093_1E+3 | FABEST | 42CrMo4+QT | FAB093 | Axial | Unnotched dog-bone bar | 0.1 | 545.7909 | 666.9565 | 90 | 1000 | 0 |  |  | evento ambiguo: sin grieta | https://doi.org/10.5281/zenodo.21509581 | 3 | 2675 | TRUE | FABEST: clasificacion previa no validada para inclusion | 3 | 2.737026
FAB093_2E+3 | FABEST | 42CrMo4+QT | FAB093 | Axial | Unnotched dog-bone bar | 0.1 | 525.8518 | 642.5909 | 90 | 2000 | 0 |  |  | evento ambiguo: sin grieta | https://doi.org/10.5281/zenodo.21509581 | 3.30103 | 2676 | TRUE | FABEST: clasificacion previa no validada para inclusion | 3.30103 | 2.720863
FAB093_5E+3 | FABEST | 42CrMo4+QT | FAB093 | Axial | Unnotched dog-bone bar | 0.1 | 500.6074 | 611.7422 | 90 | 5000 | 0 |  |  | evento ambiguo: sin grieta | https://doi.org/10.5281/zenodo.21509581 | 3.69897 | 2677 | TRUE | FABEST: clasificacion previa no validada para inclusion | 3.69897 | 2.699497
FAB093_1E+4 | FABEST | 42CrMo4+QT | FAB093 | Axial | Unnotched dog-bone bar | 0.1 | 482.319 | 589.3938 | 90 | 10000 | 0 |  |  | evento ambiguo: sin grieta | https://doi.org/10.5281/zenodo.21509581 | 4 | 2678 | TRUE | FABEST: clasificacion previa no validada para inclusion | 4 | 2.683334
FAB093_2E+4 | FABEST | 42CrMo4+QT | FAB093 | Axial | Unnotched dog-bone bar | 0.1 | 464.6987 | 567.8619 | 90 | 20000 | 0 |  |  | evento ambiguo: sin grieta | https://doi.org/10.5281/zenodo.21509581 | 4.30103 | 2679 | TRUE | FABEST: clasificacion previa no validada para inclusion | 4.30103 | 2.667171
FAB093_5E+4 | FABEST | 42CrMo4+QT | FAB093 | Axial | Unnotched dog-bone bar | 0.1 | 442.39 | 540.6006 | 90 | 50000 | 0 |  |  | evento ambiguo: sin grieta | https://doi.org/10.5281/zenodo.21509581 | 4.69897 | 2680 | TRUE | FABEST: clasificacion previa no validada para inclusion | 4.69897 | 2.645805
FAB093_1E+5 | FABEST | 42CrMo4+QT | FAB093 | Axial | Unnotched dog-bone bar | 0.1 | 426.2285 | 520.8512 | 90 | 100000 | 0 |  |  | evento ambiguo: sin grieta | https://doi.org/10.5281/zenodo.21509581 | 5 | 2681 | TRUE | FABEST: clasificacion previa no validada para inclusion | 5 | 2.629642
FAB093_2E+5 | FABEST | 42CrMo4+QT | FAB093 | Axial | Unnotched dog-bone bar | 0.1 | 410.6573 | 501.8233 | 90 | 200000 | 0 |  |  | evento ambiguo: sin grieta | https://doi.org/10.5281/zenodo.21509581 | 5.30103 | 2682 | TRUE | FABEST: clasificacion previa no validada para inclusion | 5.30103 | 2.61348
FAB093_5E+5 | FABEST | 42CrMo4+QT | FAB093 | Axial | Unnotched dog-bone bar | 0.1 | 390.943 | 477.7323 | 90 | 500000 | 0 |  |  | evento ambiguo: sin grieta | https://doi.org/10.5281/zenodo.21509581 | 5.69897 | 2683 | TRUE | FABEST: clasificacion previa no validada para inclusion | 5.69897 | 2.592113
FAB093_1E+6 | FABEST | 42CrMo4+QT | FAB093 | Axial | Unnotched dog-bone bar | 0.1 | 376.6609 | 460.2796 | 90 | 1000000 | 0 |  |  | evento ambiguo: sin grieta | https://doi.org/10.5281/zenodo.21509581 | 6 | 2684 | TRUE | FABEST: clasificacion previa no validada para inclusion | 6 | 2.575951
FAB093_2E+6 | FABEST | 42CrMo4+QT | FAB093 | Axial | Unnotched dog-bone bar | 0.1 | 362.9006 | 443.4645 | 90 | 2000000 | 0 |  |  | evento ambiguo: sin grieta | https://doi.org/10.5281/zenodo.21509581 | 6.30103 | 2685 | TRUE | FABEST: clasificacion previa no validada para inclusion | 6.30103 | 2.559788
FAB093_5E+6 | FABEST | 42CrMo4+QT | FAB093 | Axial | Unnotched dog-bone bar | 0.1 | 345.4789 | 422.1752 | 90 | 5000000 | 0 |  |  | evento ambiguo: sin grieta | https://doi.org/10.5281/zenodo.21509581 | 6.69897 | 2686 | TRUE | FABEST: clasificacion previa no validada para inclusion | 6.69897 | 2.538422
FAB093_1E+7 | FABEST | 42CrMo4+QT | FAB093 | Axial | Unnotched dog-bone bar | 0.1 | 332.8577 | 406.7521 | 90 | 10000000 | 0 |  |  | evento ambiguo: sin grieta | https://doi.org/10.5281/zenodo.21509581 | 7 | 2687 | TRUE | FABEST: clasificacion previa no validada para inclusion | 7 | 2.522259
FAB093_2E+7 | FABEST | 42CrMo4+QT | FAB093 | Axial | Unnotched dog-bone bar | 0.1 | 320.6976 | 391.8925 | 90 | 20000000 | 0 |  |  | evento ambiguo: sin grieta | https://doi.org/10.5281/zenodo.21509581 | 7.30103 | 2688 | TRUE | FABEST: clasificacion previa no validada para inclusion | 7.30103 | 2.506096
FAB093_5E+7 | FABEST | 42CrMo4+QT | FAB093 | Axial | Unnotched dog-bone bar | 0.1 | 305.302 | 373.079 | 90 | 50000000 | 0 |  |  | evento ambiguo: sin grieta | https://doi.org/10.5281/zenodo.21509581 | 7.69897 | 2689 | TRUE | FABEST: clasificacion previa no validada para inclusion | 7.69897 | 2.48473
FAB093_1E+8 | FABEST | 42CrMo4+QT | FAB093 | Axial | Unnotched dog-bone bar | 0.1 | 294.1486 | 359.4496 | 90 | 100000000 | 0 |  |  | evento ambiguo: sin grieta | https://doi.org/10.5281/zenodo.21509581 | 8 | 2690 | TRUE | FABEST: clasificacion previa no validada para inclusion | 8 | 2.468567
FAB093_1E+3 | FABEST | 42CrMo4+QT | FAB093 | Axial | Unnotched dog-bone bar | 0.1 | 453.9116 | 554.6799 | 90 | 1000 | 0 |  |  | evento ambiguo: sin grieta | https://doi.org/10.5281/zenodo.21509581 | 3 | 2691 | TRUE | FABEST: clasificacion previa no validada para inclusion | 3 | 2.656971
FAB093_2E+3 | FABEST | 42CrMo4+QT | FAB093 | Axial | Unnotched dog-bone bar | 0.1 | 453.1629 | 553.7651 | 90 | 2000 | 0 |  |  | evento ambiguo: sin grieta | https://doi.org/10.5281/zenodo.21509581 | 3.30103 | 2692 | TRUE | FABEST: clasificacion previa no validada para inclusion | 3.30103 | 2.656254
FAB093_5E+3 | FABEST | 42CrMo4+QT | FAB093 | Axial | Unnotched dog-bone bar | 0.1 | 451.0256 | 551.1533 | 90 | 5000 | 0 |  |  | evento ambiguo: sin grieta | https://doi.org/10.5281/zenodo.21509581 | 3.69897 | 2693 | TRUE | FABEST: clasificacion previa no validada para inclusion | 3.69897 | 2.654201
FAB093_1E+4 | FABEST | 42CrMo4+QT | FAB093 | Axial | Unnotched dog-bone bar | 0.1 | 447.7866 | 547.1953 | 90 | 10000 | 0 |  |  | evento ambiguo: sin grieta | https://doi.org/10.5281/zenodo.21509581 | 4 | 2694 | TRUE | FABEST: clasificacion previa no validada para inclusion | 4 | 2.651071
FAB093_2E+4 | FABEST | 42CrMo4+QT | FAB093 | Axial | Unnotched dog-bone bar | 0.1 | 442.291 | 540.4796 | 90 | 20000 | 0 |  |  | evento ambiguo: sin grieta | https://doi.org/10.5281/zenodo.21509581 | 4.30103 | 2695 | TRUE | FABEST: clasificacion previa no validada para inclusion | 4.30103 | 2.645708
FAB093_5E+4 | FABEST | 42CrMo4+QT | FAB093 | Axial | Unnotched dog-bone bar | 0.1 | 430.8639 | 526.5157 | 90 | 50000 | 0 |  |  | evento ambiguo: sin grieta | https://doi.org/10.5281/zenodo.21509581 | 4.69897 | 2696 | TRUE | FABEST: clasificacion previa no validada para inclusion | 4.69897 | 2.63434
FAB093_1E+5 | FABEST | 42CrMo4+QT | FAB093 | Axial | Unnotched dog-bone bar | 0.1 | 420.1712 | 513.4492 | 90 | 100000 | 0 |  |  | evento ambiguo: sin grieta | https://doi.org/10.5281/zenodo.21509581 | 5 | 2697 | TRUE | FABEST: clasificacion previa no validada para inclusion | 5 | 2.623426
FAB093_2E+5 | FABEST | 42CrMo4+QT | FAB093 | Axial | Unnotched dog-bone bar | 0.1 | 410.0393 | 501.068 | 90 | 200000 | 0 |  |  | evento ambiguo: sin grieta | https://doi.org/10.5281/zenodo.21509581 | 5.30103 | 2698 | TRUE | FABEST: clasificacion previa no validada para inclusion | 5.30103 | 2.612825
FAB093_5E+5 | FABEST | 42CrMo4+QT | FAB093 | Axial | Unnotched dog-bone bar | 0.1 | 400.3299 | 489.2032 | 90 | 500000 | 0 |  |  | evento ambiguo: sin grieta | https://doi.org/10.5281/zenodo.21509581 | 5.69897 | 2699 | TRUE | FABEST: clasificacion previa no validada para inclusion | 5.69897 | 2.602418
FAB093_1E+6 | FABEST | 42CrMo4+QT | FAB093 | Axial | Unnotched dog-bone bar | 0.1 | 396.0245 | 483.9419 | 90 | 1000000 | 0 |  |  | evento ambiguo: sin grieta | https://doi.org/10.5281/zenodo.21509581 | 6 | 2700 | TRUE | FABEST: clasificacion previa no validada para inclusion | 6 | 2.597722
FAB093_2E+6 | FABEST | 42CrMo4+QT | FAB093 | Axial | Unnotched dog-bone bar | 0.1 | 393.5889 | 480.9656 | 90 | 2000000 | 0 |  |  | evento ambiguo: sin grieta | https://doi.org/10.5281/zenodo.21509581 | 6.30103 | 2701 | TRUE | FABEST: clasificacion previa no validada para inclusion | 6.30103 | 2.595043
FAB093_5E+6 | FABEST | 42CrMo4+QT | FAB093 | Axial | Unnotched dog-bone bar | 0.1 | 392.0214 | 479.0501 | 90 | 5000000 | 0 |  |  | evento ambiguo: sin grieta | https://doi.org/10.5281/zenodo.21509581 | 6.69897 | 2702 | TRUE | FABEST: clasificacion previa no validada para inclusion | 6.69897 | 2.59331
FAB093_1E+7 | FABEST | 42CrMo4+QT | FAB093 | Axial | Unnotched dog-bone bar | 0.1 | 391.4796 | 478.3881 | 90 | 10000000 | 0 |  |  | evento ambiguo: sin grieta | https://doi.org/10.5281/zenodo.21509581 | 7 | 2703 | TRUE | FABEST: clasificacion previa no validada para inclusion | 7 | 2.592709
FAB093_2E+7 | FABEST | 42CrMo4+QT | FAB093 | Axial | Unnotched dog-bone bar | 0.1 | 391.205 | 478.0525 | 90 | 20000000 | 0 |  |  | evento ambiguo: sin grieta | https://doi.org/10.5281/zenodo.21509581 | 7.30103 | 2704 | TRUE | FABEST: clasificacion previa no validada para inclusion | 7.30103 | 2.592404
FAB093_5E+7 | FABEST | 42CrMo4+QT | FAB093 | Axial | Unnotched dog-bone bar | 0.1 | 391.039 | 477.8497 | 90 | 50000000 | 0 |  |  | evento ambiguo: sin grieta | https://doi.org/10.5281/zenodo.21509581 | 7.69897 | 2705 | TRUE | FABEST: clasificacion previa no validada para inclusion | 7.69897 | 2.59222
FAB093_1E+8 | FABEST | 42CrMo4+QT | FAB093 | Axial | Unnotched dog-bone bar | 0.1 | 390.9835 | 477.7818 | 90 | 100000000 | 0 |  |  | evento ambiguo: sin grieta | https://doi.org/10.5281/zenodo.21509581 | 8 | 2706 | TRUE | FABEST: clasificacion previa no validada para inclusion | 8 | 2.592158
FAB093_1E+3 | FABEST | 42CrMo4+QT | FAB093 | Axial | Unnotched dog-bone bar | 0.1 | 528.4635 | 645.7824 | 90 | 1000 | 0 |  |  | evento ambiguo: sin grieta | https://doi.org/10.5281/zenodo.21509581 | 3 | 2707 | TRUE | FABEST: clasificacion previa no validada para inclusion | 3 | 2.723015
FAB093_2E+3 | FABEST | 42CrMo4+QT | FAB093 | Axial | Unnotched dog-bone bar | 0.1 | 513.0702 | 626.9718 | 90 | 2000 | 0 |  |  | evento ambiguo: sin grieta | https://doi.org/10.5281/zenodo.21509581 | 3.30103 | 2708 | TRUE | FABEST: clasificacion previa no validada para inclusion | 3.30103 | 2.710177
FAB093_5E+3 | FABEST | 42CrMo4+QT | FAB093 | Axial | Unnotched dog-bone bar | 0.1 | 492.7214 | 602.1055 | 90 | 5000 | 0 |  |  | evento ambiguo: sin grieta | https://doi.org/10.5281/zenodo.21509581 | 3.69897 | 2709 | TRUE | FABEST: clasificacion previa no validada para inclusion | 3.69897 | 2.692601
FAB093_1E+4 | FABEST | 42CrMo4+QT | FAB093 | Axial | Unnotched dog-bone bar | 0.1 | 477.3281 | 583.2949 | 90 | 10000 | 0 |  |  | evento ambiguo: sin grieta | https://doi.org/10.5281/zenodo.21509581 | 4 | 2710 | TRUE | FABEST: clasificacion previa no validada para inclusion | 4 | 2.678817
FAB093_2E+4 | FABEST | 42CrMo4+QT | FAB093 | Axial | Unnotched dog-bone bar | 0.1 | 461.9348 | 564.4843 | 90 | 20000 | 0 |  |  | evento ambiguo: sin grieta | https://doi.org/10.5281/zenodo.21509581 | 4.30103 | 2711 | TRUE | FABEST: clasificacion previa no validada para inclusion | 4.30103 | 2.664581
FAB093_5E+4 | FABEST | 42CrMo4+QT | FAB093 | Axial | Unnotched dog-bone bar | 0.1 | 441.586 | 539.6181 | 90 | 50000 | 0 |  |  | evento ambiguo: sin grieta | https://doi.org/10.5281/zenodo.21509581 | 4.69897 | 2712 | TRUE | FABEST: clasificacion previa no validada para inclusion | 4.69897 | 2.645015
FAB093_1E+5 | FABEST | 42CrMo4+QT | FAB093 | Axial | Unnotched dog-bone bar | 0.1 | 426.1927 | 520.8075 | 90 | 100000 | 0 |  |  | evento ambiguo: sin grieta | https://doi.org/10.5281/zenodo.21509581 | 5 | 2713 | TRUE | FABEST: clasificacion previa no validada para inclusion | 5 | 2.629606
FAB093_2E+5 | FABEST | 42CrMo4+QT | FAB093 | Axial | Unnotched dog-bone bar | 0.1 | 410.7994 | 501.9969 | 90 | 200000 | 0 |  |  | evento ambiguo: sin grieta | https://doi.org/10.5281/zenodo.21509581 | 5.30103 | 2714 | TRUE | FABEST: clasificacion previa no validada para inclusion | 5.30103 | 2.61363
FAB093_5E+5 | FABEST | 42CrMo4+QT | FAB093 | Axial | Unnotched dog-bone bar | 0.1 | 390.4506 | 477.1307 | 90 | 500000 | 0 |  |  | evento ambiguo: sin grieta | https://doi.org/10.5281/zenodo.21509581 | 5.69897 | 2715 | TRUE | FABEST: clasificacion previa no validada para inclusion | 5.69897 | 2.591566
FAB093_1E+6 | FABEST | 42CrMo4+QT | FAB093 | Axial | Unnotched dog-bone bar | 0.1 | 375.0574 | 458.3201 | 90 | 1000000 | 0 |  |  | evento ambiguo: sin grieta | https://doi.org/10.5281/zenodo.21509581 | 6 | 2716 | TRUE | FABEST: clasificacion previa no validada para inclusion | 6 | 2.574098
FAB093_2E+6 | FABEST | 42CrMo4+QT | FAB093 | Axial | Unnotched dog-bone bar | 0.1 | 359.6641 | 439.5095 | 90 | 2000000 | 0 |  |  | evento ambiguo: sin grieta | https://doi.org/10.5281/zenodo.21509581 | 6.30103 | 2717 | TRUE | FABEST: clasificacion previa no validada para inclusion | 6.30103 | 2.555897
FAB093_5E+6 | FABEST | 42CrMo4+QT | FAB093 | Axial | Unnotched dog-bone bar | 0.1 | 339.3153 | 414.6432 | 90 | 5000000 | 0 |  |  | evento ambiguo: sin grieta | https://doi.org/10.5281/zenodo.21509581 | 6.69897 | 2718 | TRUE | FABEST: clasificacion previa no validada para inclusion | 6.69897 | 2.530603
FAB093_1E+7 | FABEST | 42CrMo4+QT | FAB093 | Axial | Unnotched dog-bone bar | 0.1 | 323.922 | 395.8327 | 90 | 10000000 | 0 |  |  | evento ambiguo: sin grieta | https://doi.org/10.5281/zenodo.21509581 | 7 | 2719 | TRUE | FABEST: clasificacion previa no validada para inclusion | 7 | 2.51044
FAB093_2E+7 | FABEST | 42CrMo4+QT | FAB093 | Axial | Unnotched dog-bone bar | 0.1 | 308.5287 | 377.0221 | 90 | 20000000 | 0 |  |  | evento ambiguo: sin grieta | https://doi.org/10.5281/zenodo.21509581 | 7.30103 | 2720 | TRUE | FABEST: clasificacion previa no validada para inclusion | 7.30103 | 2.489296
FAB093_5E+7 | FABEST | 42CrMo4+QT | FAB093 | Axial | Unnotched dog-bone bar | 0.1 | 288.1799 | 352.1558 | 90 | 50000000 | 0 |  |  | evento ambiguo: sin grieta | https://doi.org/10.5281/zenodo.21509581 | 7.69897 | 2721 | TRUE | FABEST: clasificacion previa no validada para inclusion | 7.69897 | 2.459664
FAB093_1E+8 | FABEST | 42CrMo4+QT | FAB093 | Axial | Unnotched dog-bone bar | 0.1 | 272.7866 | 333.3452 | 90 | 100000000 | 0 |  |  | evento ambiguo: sin grieta | https://doi.org/10.5281/zenodo.21509581 | 8 | 2722 | TRUE | FABEST: clasificacion previa no validada para inclusion | 8 | 2.435823
FAB101_9 | FABEST | 42CrMo4+QT | FAB101 | Fretting | Fretting specimens | -1 | 438.6 | 0 | 125 | 25274 | 1 | finished |  | tipo de carga Fretting | https://doi.org/10.5281/zenodo.21509581 | 4.402674 | 2723 | TRUE | FABEST: clasificacion previa no validada para inclusion | 4.402674 | 2.642069
FAB101_13 | FABEST | 42CrMo4+QT | FAB101 | Fretting | Fretting specimens | -1 | 383.8 | 0 | 125 | 42011 | 1 | finished |  | tipo de carga Fretting | https://doi.org/10.5281/zenodo.21509581 | 4.623363 | 2724 | TRUE | FABEST: clasificacion previa no validada para inclusion | 4.623363 | 2.584105
FAB101_5 | FABEST | 42CrMo4+QT | FAB101 | Fretting | Fretting specimens | -1 | 328.9 | 0 | 125 | 63474 | 1 | finished |  | tipo de carga Fretting | https://doi.org/10.5281/zenodo.21509581 | 4.8025959 | 2725 | TRUE | FABEST: clasificacion previa no validada para inclusion | 4.802596 | 2.517064
FAB101_7 | FABEST | 42CrMo4+QT | FAB101 | Fretting | Fretting specimens | -1 | 285.1 | 0 | 125 | 137008 | 1 | finished |  | tipo de carga Fretting | https://doi.org/10.5281/zenodo.21509581 | 5.1367459 | 2726 | TRUE | FABEST: clasificacion previa no validada para inclusion | 5.136746 | 2.454997
FAB101_12 | FABEST | 42CrMo4+QT | FAB101 | Fretting | Fretting specimens | -1 | 252.2 | 0 | 125 | 159146 | 1 | finished |  | tipo de carga Fretting | https://doi.org/10.5281/zenodo.21509581 | 5.2017957 | 2727 | TRUE | FABEST: clasificacion previa no validada para inclusion | 5.201796 | 2.401745
FAB101_1 | FABEST | 42CrMo4+QT | FAB101 | Fretting | Fretting specimens | -1 | 219.3 | 0 | 125 | 280609 | 1 | finished |  | tipo de carga Fretting | https://doi.org/10.5281/zenodo.21509581 | 5.4481016 | 2728 | TRUE | FABEST: clasificacion previa no validada para inclusion | 5.448102 | 2.341039
FAB101_11 | FABEST | 42CrMo4+QT | FAB101 | Fretting | Fretting specimens | -1 | 197.4 | 0 | 125 | 446857 | 1 | finished |  | tipo de carga Fretting | https://doi.org/10.5281/zenodo.21509581 | 5.6501686 | 2729 | TRUE | FABEST: clasificacion previa no validada para inclusion | 5.650169 | 2.295347
FAB101_2 | FABEST | 42CrMo4+QT | FAB101 | Fretting | Fretting specimens | -1 | 175.4 | 0 | 125 | 743374 | 1 | finished |  | tipo de carga Fretting | https://doi.org/10.5281/zenodo.21509581 | 5.8712074 | 2730 | TRUE | FABEST: clasificacion previa no validada para inclusion | 5.871207 | 2.24403
FAB101_4 | FABEST | 42CrMo4+QT | FAB101 | Fretting | Fretting specimens | -1 | 153.5 | 0 | 125 | 1476412 | 1 | finished |  | tipo de carga Fretting | https://doi.org/10.5281/zenodo.21509581 | 6.1692076 | 2731 | TRUE | FABEST: clasificacion previa no validada para inclusion | 6.169208 | 2.186108
FAB101_8 | FABEST | 42CrMo4+QT | FAB101 | Fretting | Fretting specimens | -1 | 142.5 | 0 | 125 | 3307445 | 1 | finished |  | tipo de carga Fretting | https://doi.org/10.5281/zenodo.21509581 | 6.5194926 | 2732 | TRUE | FABEST: clasificacion previa no validada para inclusion | 6.519493 | 2.153815
FAB101_6 | FABEST | 42CrMo4+QT | FAB101 | Fretting | Fretting specimens | -1 | 142.5 | 0 | 125 | 7713649 | 1 | finished |  | tipo de carga Fretting | https://doi.org/10.5281/zenodo.21509581 | 6.8872599 | 2733 | TRUE | FABEST: clasificacion previa no validada para inclusion | 6.88726 | 2.153815
FAB101_3 | FABEST | 42CrMo4+QT | FAB101 | Fretting | Fretting specimens | -1 | 131.6 | 0 | 125 | 10000000 | 0 | interrupted |  | tipo de carga Fretting | https://doi.org/10.5281/zenodo.21509581 | 7 | 2734 | TRUE | FABEST: clasificacion previa no validada para inclusion | 7 | 2.119256
FAB101_1E+3 | FABEST | 42CrMo4+QT | FAB101 | Fretting | Fretting specimens | -1 | 936.4746 | 0 | 125 | 1000 | 0 |  |  | evento ambiguo: sin grieta | https://doi.org/10.5281/zenodo.21509581 | 3 | 2735 | TRUE | FABEST: clasificacion previa no validada para inclusion | 3 | 2.971496
FAB101_2E+3 | FABEST | 42CrMo4+QT | FAB101 | Fretting | Fretting specimens | -1 | 788.8928 | 0 | 125 | 2000 | 0 |  |  | evento ambiguo: sin grieta | https://doi.org/10.5281/zenodo.21509581 | 3.30103 | 2736 | TRUE | FABEST: clasificacion previa no validada para inclusion | 3.30103 | 2.897018
FAB101_5E+3 | FABEST | 42CrMo4+QT | FAB101 | Fretting | Fretting specimens | -1 | 628.8738 | 0 | 125 | 5000 | 0 |  |  | evento ambiguo: sin grieta | https://doi.org/10.5281/zenodo.21509581 | 3.69897 | 2737 | TRUE | FABEST: clasificacion previa no validada para inclusion | 3.69897 | 2.798563
FAB101_1E+4 | FABEST | 42CrMo4+QT | FAB101 | Fretting | Fretting specimens | -1 | 529.7678 | 0 | 125 | 10000 | 0 |  |  | evento ambiguo: sin grieta | https://doi.org/10.5281/zenodo.21509581 | 4 | 2738 | TRUE | FABEST: clasificacion previa no validada para inclusion | 4 | 2.724086
FAB101_2E+4 | FABEST | 42CrMo4+QT | FAB101 | Fretting | Fretting specimens | -1 | 446.2801 | 0 | 125 | 20000 | 0 |  |  | evento ambiguo: sin grieta | https://doi.org/10.5281/zenodo.21509581 | 4.30103 | 2739 | TRUE | FABEST: clasificacion previa no validada para inclusion | 4.30103 | 2.649608
FAB101_5E+4 | FABEST | 42CrMo4+QT | FAB101 | Fretting | Fretting specimens | -1 | 355.7567 | 0 | 125 | 50000 | 0 |  |  | evento ambiguo: sin grieta | https://doi.org/10.5281/zenodo.21509581 | 4.69897 | 2740 | TRUE | FABEST: clasificacion previa no validada para inclusion | 4.69897 | 2.551153
FAB101_1E+5 | FABEST | 42CrMo4+QT | FAB101 | Fretting | Fretting specimens | -1 | 299.6919 | 0 | 125 | 100000 | 0 |  |  | evento ambiguo: sin grieta | https://doi.org/10.5281/zenodo.21509581 | 5 | 2741 | TRUE | FABEST: clasificacion previa no validada para inclusion | 5 | 2.476675
FAB101_2E+5 | FABEST | 42CrMo4+QT | FAB101 | Fretting | Fretting specimens | -1 | 252.4626 | 0 | 125 | 200000 | 0 |  |  | evento ambiguo: sin grieta | https://doi.org/10.5281/zenodo.21509581 | 5.30103 | 2742 | TRUE | FABEST: clasificacion previa no validada para inclusion | 5.30103 | 2.402197
FAB101_5E+5 | FABEST | 42CrMo4+QT | FAB101 | Fretting | Fretting specimens | -1 | 201.2531 | 0 | 125 | 500000 | 0 |  |  | evento ambiguo: sin grieta | https://doi.org/10.5281/zenodo.21509581 | 5.69897 | 2743 | TRUE | FABEST: clasificacion previa no validada para inclusion | 5.69897 | 2.303743
FAB101_1E+6 | FABEST | 42CrMo4+QT | FAB101 | Fretting | Fretting specimens | -1 | 169.537 | 0 | 125 | 1000000 | 0 |  |  | evento ambiguo: sin grieta | https://doi.org/10.5281/zenodo.21509581 | 6 | 2744 | TRUE | FABEST: clasificacion previa no validada para inclusion | 6 | 2.229265
FAB101_2E+6 | FABEST | 42CrMo4+QT | FAB101 | Fretting | Fretting specimens | -1 | 142.8192 | 0 | 125 | 2000000 | 0 |  |  | evento ambiguo: sin grieta | https://doi.org/10.5281/zenodo.21509581 | 6.30103 | 2745 | TRUE | FABEST: clasificacion previa no validada para inclusion | 6.30103 | 2.154787
FAB101_5E+6 | FABEST | 42CrMo4+QT | FAB101 | Fretting | Fretting specimens | -1 | 113.8498 | 0 | 125 | 5000000 | 0 |  |  | evento ambiguo: sin grieta | https://doi.org/10.5281/zenodo.21509581 | 6.69897 | 2746 | TRUE | FABEST: clasificacion previa no validada para inclusion | 6.69897 | 2.056332
FAB101_1E+7 | FABEST | 42CrMo4+QT | FAB101 | Fretting | Fretting specimens | -1 | 95.90784 | 0 | 125 | 10000000 | 0 |  |  | evento ambiguo: sin grieta | https://doi.org/10.5281/zenodo.21509581 | 7 | 2747 | TRUE | FABEST: clasificacion previa no validada para inclusion | 7 | 1.981854
FAB101_2E+7 | FABEST | 42CrMo4+QT | FAB101 | Fretting | Fretting specimens | -1 | 80.79345 | 0 | 125 | 20000000 | 0 |  |  | evento ambiguo: sin grieta | https://doi.org/10.5281/zenodo.21509581 | 7.30103 | 2748 | TRUE | FABEST: clasificacion previa no validada para inclusion | 7.30103 | 1.907376
FAB101_5E+7 | FABEST | 42CrMo4+QT | FAB101 | Fretting | Fretting specimens | -1 | 64.4053 | 0 | 125 | 50000000 | 0 |  |  | evento ambiguo: sin grieta | https://doi.org/10.5281/zenodo.21509581 | 7.69897 | 2749 | TRUE | FABEST: clasificacion previa no validada para inclusion | 7.69897 | 1.808922
FAB101_1E+8 | FABEST | 42CrMo4+QT | FAB101 | Fretting | Fretting specimens | -1 | 54.25549 | 0 | 125 | 100000000 | 0 |  |  | evento ambiguo: sin grieta | https://doi.org/10.5281/zenodo.21509581 | 8 | 2750 | TRUE | FABEST: clasificacion previa no validada para inclusion | 8 | 1.734444
FAB101_1E+3 | FABEST | 42CrMo4+QT | FAB101 | Fretting | Fretting specimens | -1 | 703.952 | 0 | 125 | 1000 | 0 |  |  | evento ambiguo: sin grieta | https://doi.org/10.5281/zenodo.21509581 | 3 | 2751 | TRUE | FABEST: clasificacion previa no validada para inclusion | 3 | 2.847543
FAB101_2E+3 | FABEST | 42CrMo4+QT | FAB101 | Fretting | Fretting specimens | -1 | 676.3752 | 0 | 125 | 2000 | 0 |  |  | evento ambiguo: sin grieta | https://doi.org/10.5281/zenodo.21509581 | 3.30103 | 2752 | TRUE | FABEST: clasificacion previa no validada para inclusion | 3.30103 | 2.830188
FAB101_5E+3 | FABEST | 42CrMo4+QT | FAB101 | Fretting | Fretting specimens | -1 | 613.3289 | 0 | 125 | 5000 | 0 |  |  | evento ambiguo: sin grieta | https://doi.org/10.5281/zenodo.21509581 | 3.69897 | 2753 | TRUE | FABEST: clasificacion previa no validada para inclusion | 3.69897 | 2.787693
FAB101_1E+4 | FABEST | 42CrMo4+QT | FAB101 | Fretting | Fretting specimens | -1 | 544.7162 | 0 | 125 | 10000 | 0 |  |  | evento ambiguo: sin grieta | https://doi.org/10.5281/zenodo.21509581 | 4 | 2754 | TRUE | FABEST: clasificacion previa no validada para inclusion | 4 | 2.73617
FAB101_2E+4 | FABEST | 42CrMo4+QT | FAB101 | Fretting | Fretting specimens | -1 | 465.4912 | 0 | 125 | 20000 | 0 |  |  | evento ambiguo: sin grieta | https://doi.org/10.5281/zenodo.21509581 | 4.30103 | 2755 | TRUE | FABEST: clasificacion previa no validada para inclusion | 4.30103 | 2.667912
FAB101_5E+4 | FABEST | 42CrMo4+QT | FAB101 | Fretting | Fretting specimens | -1 | 362.4339 | 0 | 125 | 50000 | 0 |  |  | evento ambiguo: sin grieta | https://doi.org/10.5281/zenodo.21509581 | 4.69897 | 2756 | TRUE | FABEST: clasificacion previa no validada para inclusion | 4.69897 | 2.559229
FAB101_1E+5 | FABEST | 42CrMo4+QT | FAB101 | Fretting | Fretting specimens | -1 | 295.7001 | 0 | 125 | 100000 | 0 |  |  | evento ambiguo: sin grieta | https://doi.org/10.5281/zenodo.21509581 | 5 | 2757 | TRUE | FABEST: clasificacion previa no validada para inclusion | 5 | 2.470852
FAB101_2E+5 | FABEST | 42CrMo4+QT | FAB101 | Fretting | Fretting specimens | -1 | 242.1803 | 0 | 125 | 200000 | 0 |  |  | evento ambiguo: sin grieta | https://doi.org/10.5281/zenodo.21509581 | 5.30103 | 2758 | TRUE | FABEST: clasificacion previa no validada para inclusion | 5.30103 | 2.384139
FAB101_5E+5 | FABEST | 42CrMo4+QT | FAB101 | Fretting | Fretting specimens | -1 | 191.7455 | 0 | 125 | 500000 | 0 |  |  | evento ambiguo: sin grieta | https://doi.org/10.5281/zenodo.21509581 | 5.69897 | 2759 | TRUE | FABEST: clasificacion previa no validada para inclusion | 5.69897 | 2.282725
FAB101_1E+6 | FABEST | 42CrMo4+QT | FAB101 | Fretting | Fretting specimens | -1 | 167.1206 | 0 | 125 | 1000000 | 0 |  |  | evento ambiguo: sin grieta | https://doi.org/10.5281/zenodo.21509581 | 6 | 2760 | TRUE | FABEST: clasificacion previa no validada para inclusion | 6 | 2.22303
FAB101_2E+6 | FABEST | 42CrMo4+QT | FAB101 | Fretting | Fretting specimens | -1 | 151.615 | 0 | 125 | 2000000 | 0 |  |  | evento ambiguo: sin grieta | https://doi.org/10.5281/zenodo.21509581 | 6.30103 | 2761 | TRUE | FABEST: clasificacion previa no validada para inclusion | 6.30103 | 2.180742
FAB101_5E+6 | FABEST | 42CrMo4+QT | FAB101 | Fretting | Fretting specimens | -1 | 140.6269 | 0 | 125 | 5000000 | 0 |  |  | evento ambiguo: sin grieta | https://doi.org/10.5281/zenodo.21509581 | 6.69897 | 2762 | TRUE | FABEST: clasificacion previa no validada para inclusion | 6.69897 | 2.148068
FAB101_1E+7 | FABEST | 42CrMo4+QT | FAB101 | Fretting | Fretting specimens | -1 | 136.5754 | 0 | 125 | 10000000 | 0 |  |  | evento ambiguo: sin grieta | https://doi.org/10.5281/zenodo.21509581 | 7 | 2763 | TRUE | FABEST: clasificacion previa no validada para inclusion | 7 | 2.135373
FAB101_2E+7 | FABEST | 42CrMo4+QT | FAB101 | Fretting | Fretting specimens | -1 | 134.4613 | 0 | 125 | 20000000 | 0 |  |  | evento ambiguo: sin grieta | https://doi.org/10.5281/zenodo.21509581 | 7.30103 | 2764 | TRUE | FABEST: clasificacion previa no validada para inclusion | 7.30103 | 2.128597
FAB101_5E+7 | FABEST | 42CrMo4+QT | FAB101 | Fretting | Fretting specimens | -1 | 133.162 | 0 | 125 | 50000000 | 0 |  |  | evento ambiguo: sin grieta | https://doi.org/10.5281/zenodo.21509581 | 7.69897 | 2765 | TRUE | FABEST: clasificacion previa no validada para inclusion | 7.69897 | 2.12438
FAB101_1E+8 | FABEST | 42CrMo4+QT | FAB101 | Fretting | Fretting specimens | -1 | 132.7235 | 0 | 125 | 100000000 | 0 |  |  | evento ambiguo: sin grieta | https://doi.org/10.5281/zenodo.21509581 | 8 | 2766 | TRUE | FABEST: clasificacion previa no validada para inclusion | 8 | 2.122948
FAB101_1E+3 | FABEST | 42CrMo4+QT | FAB101 | Fretting | Fretting specimens | -1 | 621.9445 | 0 | 125 | 1000 | 0 |  |  | evento ambiguo: sin grieta | https://doi.org/10.5281/zenodo.21509581 | 3 | 2767 | TRUE | FABEST: clasificacion previa no validada para inclusion | 3 | 2.793752
FAB101_2E+3 | FABEST | 42CrMo4+QT | FAB101 | Fretting | Fretting specimens | -1 | 575.9189 | 0 | 125 | 2000 | 0 |  |  | evento ambiguo: sin grieta | https://doi.org/10.5281/zenodo.21509581 | 3.30103 | 2768 | TRUE | FABEST: clasificacion previa no validada para inclusion | 3.30103 | 2.760361
FAB101_5E+3 | FABEST | 42CrMo4+QT | FAB101 | Fretting | Fretting specimens | -1 | 515.0764 | 0 | 125 | 5000 | 0 |  |  | evento ambiguo: sin grieta | https://doi.org/10.5281/zenodo.21509581 | 3.69897 | 2769 | TRUE | FABEST: clasificacion previa no validada para inclusion | 3.69897 | 2.711872
FAB101_1E+4 | FABEST | 42CrMo4+QT | FAB101 | Fretting | Fretting specimens | -1 | 469.0509 | 0 | 125 | 10000 | 0 |  |  | evento ambiguo: sin grieta | https://doi.org/10.5281/zenodo.21509581 | 4 | 2770 | TRUE | FABEST: clasificacion previa no validada para inclusion | 4 | 2.67122
FAB101_2E+4 | FABEST | 42CrMo4+QT | FAB101 | Fretting | Fretting specimens | -1 | 423.0253 | 0 | 125 | 20000 | 0 |  |  | evento ambiguo: sin grieta | https://doi.org/10.5281/zenodo.21509581 | 4.30103 | 2771 | TRUE | FABEST: clasificacion previa no validada para inclusion | 4.30103 | 2.626366
FAB101_5E+4 | FABEST | 42CrMo4+QT | FAB101 | Fretting | Fretting specimens | -1 | 362.1828 | 0 | 125 | 50000 | 0 |  |  | evento ambiguo: sin grieta | https://doi.org/10.5281/zenodo.21509581 | 4.69897 | 2772 | TRUE | FABEST: clasificacion previa no validada para inclusion | 4.69897 | 2.558928
FAB101_1E+5 | FABEST | 42CrMo4+QT | FAB101 | Fretting | Fretting specimens | -1 | 316.1572 | 0 | 125 | 100000 | 0 |  |  | evento ambiguo: sin grieta | https://doi.org/10.5281/zenodo.21509581 | 5 | 2773 | TRUE | FABEST: clasificacion previa no validada para inclusion | 5 | 2.499903
FAB101_2E+5 | FABEST | 42CrMo4+QT | FAB101 | Fretting | Fretting specimens | -1 | 270.1316 | 0 | 125 | 200000 | 0 |  |  | evento ambiguo: sin grieta | https://doi.org/10.5281/zenodo.21509581 | 5.30103 | 2774 | TRUE | FABEST: clasificacion previa no validada para inclusion | 5.30103 | 2.431575
FAB101_5E+5 | FABEST | 42CrMo4+QT | FAB101 | Fretting | Fretting specimens | -1 | 209.2891 | 0 | 125 | 500000 | 0 |  |  | evento ambiguo: sin grieta | https://doi.org/10.5281/zenodo.21509581 | 5.69897 | 2775 | TRUE | FABEST: clasificacion previa no validada para inclusion | 5.69897 | 2.320747
FAB101_1E+6 | FABEST | 42CrMo4+QT | FAB101 | Fretting | Fretting specimens | -1 | 163.2636 | 0 | 125 | 1000000 | 0 |  |  | evento ambiguo: sin grieta | https://doi.org/10.5281/zenodo.21509581 | 6 | 2776 | TRUE | FABEST: clasificacion previa no validada para inclusion | 6 | 2.212889
FAB101_2E+6 | FABEST | 42CrMo4+QT | FAB101 | Fretting | Fretting specimens | -1 | 117.238 | 0 | 125 | 2000000 | 0 |  |  | evento ambiguo: sin grieta | https://doi.org/10.5281/zenodo.21509581 | 6.30103 | 2777 | TRUE | FABEST: clasificacion previa no validada para inclusion | 6.30103 | 2.069068
FAB101_5E+6 | FABEST | 42CrMo4+QT | FAB101 | Fretting | Fretting specimens | -1 | 56.39547 | 0 | 125 | 5000000 | 0 |  |  | evento ambiguo: sin grieta | https://doi.org/10.5281/zenodo.21509581 | 6.69897 | 2778 | TRUE | FABEST: clasificacion previa no validada para inclusion | 6.69897 | 1.751244
FAB101_1E+7 | FABEST | 42CrMo4+QT | FAB101 | Fretting | Fretting specimens | -1 | 10.3699 | 0 | 125 | 10000000 | 0 |  |  | evento ambiguo: sin grieta | https://doi.org/10.5281/zenodo.21509581 | 7 | 2779 | TRUE | FABEST: clasificacion previa no validada para inclusion | 7 | 1.015774
FAB102_9 | FABEST | 42CrMo4+QT | FAB102 | Fretting | Fretting specimens | -1 | 438.6 | 0 | 125 | 22243 | 1 | finished |  | tipo de carga Fretting | https://doi.org/10.5281/zenodo.21509581 | 4.3471934 | 2780 | TRUE | FABEST: clasificacion previa no validada para inclusion | 4.347193 | 2.642069
FAB102_13 | FABEST | 42CrMo4+QT | FAB102 | Fretting | Fretting specimens | -1 | 383.8 | 0 | 125 | 38162 | 1 | finished |  | tipo de carga Fretting | https://doi.org/10.5281/zenodo.21509581 | 4.5816311 | 2781 | TRUE | FABEST: clasificacion previa no validada para inclusion | 4.581631 | 2.584105
FAB102_5 | FABEST | 42CrMo4+QT | FAB102 | Fretting | Fretting specimens | -1 | 328.9 | 0 | 125 | 53281 | 1 | finished |  | tipo de carga Fretting | https://doi.org/10.5281/zenodo.21509581 | 4.7265724 | 2782 | TRUE | FABEST: clasificacion previa no validada para inclusion | 4.726572 | 2.517064
FAB102_7 | FABEST | 42CrMo4+QT | FAB102 | Fretting | Fretting specimens | -1 | 285.1 | 0 | 125 | 99159 | 1 | finished |  | tipo de carga Fretting | https://doi.org/10.5281/zenodo.21509581 | 4.9963321 | 2783 | TRUE | FABEST: clasificacion previa no validada para inclusion | 4.996332 | 2.454997
FAB102_12 | FABEST | 42CrMo4+QT | FAB102 | Fretting | Fretting specimens | -1 | 252.2 | 0 | 125 | 123570 | 1 | finished |  | tipo de carga Fretting | https://doi.org/10.5281/zenodo.21509581 | 5.091913 | 2784 | TRUE | FABEST: clasificacion previa no validada para inclusion | 5.091913 | 2.401745
FAB102_1 | FABEST | 42CrMo4+QT | FAB102 | Fretting | Fretting specimens | -1 | 219.3 | 0 | 125 | 178792 | 1 | finished |  | tipo de carga Fretting | https://doi.org/10.5281/zenodo.21509581 | 5.2523481 | 2785 | TRUE | FABEST: clasificacion previa no validada para inclusion | 5.252348 | 2.341039
FAB102_11 | FABEST | 42CrMo4+QT | FAB102 | Fretting | Fretting specimens | -1 | 197.4 | 0 | 125 | 372234 | 1 | finished |  | tipo de carga Fretting | https://doi.org/10.5281/zenodo.21509581 | 5.570816 | 2786 | TRUE | FABEST: clasificacion previa no validada para inclusion | 5.570816 | 2.295347
FAB102_2 | FABEST | 42CrMo4+QT | FAB102 | Fretting | Fretting specimens | -1 | 175.4 | 0 | 125 | 475967 | 1 | finished |  | tipo de carga Fretting | https://doi.org/10.5281/zenodo.21509581 | 5.6775768 | 2787 | TRUE | FABEST: clasificacion previa no validada para inclusion | 5.677577 | 2.24403
FAB102_4 | FABEST | 42CrMo4+QT | FAB102 | Fretting | Fretting specimens | -1 | 153.5 | 0 | 125 | 1000666 | 1 | finished |  | tipo de carga Fretting | https://doi.org/10.5281/zenodo.21509581 | 6.0002891 | 2788 | TRUE | FABEST: clasificacion previa no validada para inclusion | 6.000289 | 2.186108
FAB102_6 | FABEST | 42CrMo4+QT | FAB102 | Fretting | Fretting specimens | -1 | 142.5 | 0 | 125 | 1185236 | 1 | finished |  | tipo de carga Fretting | https://doi.org/10.5281/zenodo.21509581 | 6.0738048 | 2789 | TRUE | FABEST: clasificacion previa no validada para inclusion | 6.073805 | 2.153815
FAB102_3 | FABEST | 42CrMo4+QT | FAB102 | Fretting | Fretting specimens | -1 | 131.6 | 0 | 125 | 2106572 | 1 | finished |  | tipo de carga Fretting | https://doi.org/10.5281/zenodo.21509581 | 6.3235763 | 2790 | TRUE | FABEST: clasificacion previa no validada para inclusion | 6.323576 | 2.119256
FAB102_8 | FABEST | 42CrMo4+QT | FAB102 | Fretting | Fretting specimens | -1 | 142.5 | 0 | 125 | 2429864 | 1 | finished |  | tipo de carga Fretting | https://doi.org/10.5281/zenodo.21509581 | 6.385582 | 2791 | TRUE | FABEST: clasificacion previa no validada para inclusion | 6.385582 | 2.153815
FAB102_10 | FABEST | 42CrMo4+QT | FAB102 | Fretting | Fretting specimens | -1 | 137.1 | 0 | 125 | 2802257 | 1 | finished |  | tipo de carga Fretting | https://doi.org/10.5281/zenodo.21509581 | 6.447508 | 2792 | TRUE | FABEST: clasificacion previa no validada para inclusion | 6.447508 | 2.137037
FAB102_15 | FABEST | 42CrMo4+QT | FAB102 | Fretting | Fretting specimens | -1 | 126.1 | 0 | 125 | 10000000 | 0 | interrupted |  | tipo de carga Fretting | https://doi.org/10.5281/zenodo.21509581 | 7 | 2793 | TRUE | FABEST: clasificacion previa no validada para inclusion | 7 | 2.100715
FAB102_1E+3 | FABEST | 42CrMo4+QT | FAB102 | Fretting | Fretting specimens | -1 | 1037.465 | 0 | 125 | 1000 | 0 |  |  | evento ambiguo: sin grieta | https://doi.org/10.5281/zenodo.21509581 | 3 | 2794 | TRUE | FABEST: clasificacion previa no validada para inclusion | 3 | 3.015973
FAB102_2E+3 | FABEST | 42CrMo4+QT | FAB102 | Fretting | Fretting specimens | -1 | 852.0552 | 0 | 125 | 2000 | 0 |  |  | evento ambiguo: sin grieta | https://doi.org/10.5281/zenodo.21509581 | 3.30103 | 2795 | TRUE | FABEST: clasificacion previa no validada para inclusion | 3.30103 | 2.930468
FAB102_5E+3 | FABEST | 42CrMo4+QT | FAB102 | Fretting | Fretting specimens | -1 | 656.8036 | 0 | 125 | 5000 | 0 |  |  | evento ambiguo: sin grieta | https://doi.org/10.5281/zenodo.21509581 | 3.69897 | 2796 | TRUE | FABEST: clasificacion previa no validada para inclusion | 3.69897 | 2.817436
FAB102_1E+4 | FABEST | 42CrMo4+QT | FAB102 | Fretting | Fretting specimens | -1 | 539.4236 | 0 | 125 | 10000 | 0 |  |  | evento ambiguo: sin grieta | https://doi.org/10.5281/zenodo.21509581 | 4 | 2797 | TRUE | FABEST: clasificacion previa no validada para inclusion | 4 | 2.73193
FAB102_2E+4 | FABEST | 42CrMo4+QT | FAB102 | Fretting | Fretting specimens | -1 | 443.0211 | 0 | 125 | 20000 | 0 |  |  | evento ambiguo: sin grieta | https://doi.org/10.5281/zenodo.21509581 | 4.30103 | 2798 | TRUE | FABEST: clasificacion previa no validada para inclusion | 4.30103 | 2.646424
FAB102_5E+4 | FABEST | 42CrMo4+QT | FAB102 | Fretting | Fretting specimens | -1 | 341.5012 | 0 | 125 | 50000 | 0 |  |  | evento ambiguo: sin grieta | https://doi.org/10.5281/zenodo.21509581 | 4.69897 | 2799 | TRUE | FABEST: clasificacion previa no validada para inclusion | 4.69897 | 2.533392
FAB102_1E+5 | FABEST | 42CrMo4+QT | FAB102 | Fretting | Fretting specimens | -1 | 280.4701 | 0 | 125 | 100000 | 0 |  |  | evento ambiguo: sin grieta | https://doi.org/10.5281/zenodo.21509581 | 5 | 2800 | TRUE | FABEST: clasificacion previa no validada para inclusion | 5 | 2.447887
FAB102_2E+5 | FABEST | 42CrMo4+QT | FAB102 | Fretting | Fretting specimens | -1 | 230.3462 | 0 | 125 | 200000 | 0 |  |  | evento ambiguo: sin grieta | https://doi.org/10.5281/zenodo.21509581 | 5.30103 | 2801 | TRUE | FABEST: clasificacion previa no validada para inclusion | 5.30103 | 2.362381
FAB102_5E+5 | FABEST | 42CrMo4+QT | FAB102 | Fretting | Fretting specimens | -1 | 177.5615 | 0 | 125 | 500000 | 0 |  |  | evento ambiguo: sin grieta | https://doi.org/10.5281/zenodo.21509581 | 5.69897 | 2802 | TRUE | FABEST: clasificacion previa no validada para inclusion | 5.69897 | 2.249349
FAB102_1E+6 | FABEST | 42CrMo4+QT | FAB102 | Fretting | Fretting specimens | -1 | 145.8288 | 0 | 125 | 1000000 | 0 |  |  | evento ambiguo: sin grieta | https://doi.org/10.5281/zenodo.21509581 | 6 | 2803 | TRUE | FABEST: clasificacion previa no validada para inclusion | 6 | 2.163843
FAB102_2E+6 | FABEST | 42CrMo4+QT | FAB102 | Fretting | Fretting specimens | -1 | 119.7672 | 0 | 125 | 2000000 | 0 |  |  | evento ambiguo: sin grieta | https://doi.org/10.5281/zenodo.21509581 | 6.30103 | 2804 | TRUE | FABEST: clasificacion previa no validada para inclusion | 6.30103 | 2.078338
FAB102_5E+6 | FABEST | 42CrMo4+QT | FAB102 | Fretting | Fretting specimens | -1 | 92.32207 | 0 | 125 | 5000000 | 0 |  |  | evento ambiguo: sin grieta | https://doi.org/10.5281/zenodo.21509581 | 6.69897 | 2805 | TRUE | FABEST: clasificacion previa no validada para inclusion | 6.69897 | 1.965306
FAB102_1E+7 | FABEST | 42CrMo4+QT | FAB102 | Fretting | Fretting specimens | -1 | 75.82283 | 0 | 125 | 10000000 | 0 |  |  | evento ambiguo: sin grieta | https://doi.org/10.5281/zenodo.21509581 | 7 | 2806 | TRUE | FABEST: clasificacion previa no validada para inclusion | 7 | 1.8798
FAB102_2E+7 | FABEST | 42CrMo4+QT | FAB102 | Fretting | Fretting specimens | -1 | 62.27223 | 0 | 125 | 20000000 | 0 |  |  | evento ambiguo: sin grieta | https://doi.org/10.5281/zenodo.21509581 | 7.30103 | 2807 | TRUE | FABEST: clasificacion previa no validada para inclusion | 7.30103 | 1.794294
FAB102_5E+7 | FABEST | 42CrMo4+QT | FAB102 | Fretting | Fretting specimens | -1 | 48.00232 | 0 | 125 | 50000000 | 0 |  |  | evento ambiguo: sin grieta | https://doi.org/10.5281/zenodo.21509581 | 7.69897 | 2808 | TRUE | FABEST: clasificacion previa no validada para inclusion | 7.69897 | 1.681262
FAB102_1E+8 | FABEST | 42CrMo4+QT | FAB102 | Fretting | Fretting specimens | -1 | 39.42364 | 0 | 125 | 100000000 | 0 |  |  | evento ambiguo: sin grieta | https://doi.org/10.5281/zenodo.21509581 | 8 | 2809 | TRUE | FABEST: clasificacion previa no validada para inclusion | 8 | 1.595757
FAB102_1E+3 | FABEST | 42CrMo4+QT | FAB102 | Fretting | Fretting specimens | -1 | 684.623 | 0 | 125 | 1000 | 0 |  |  | evento ambiguo: sin grieta | https://doi.org/10.5281/zenodo.21509581 | 3 | 2810 | TRUE | FABEST: clasificacion previa no validada para inclusion | 3 | 2.835451
FAB102_2E+3 | FABEST | 42CrMo4+QT | FAB102 | Fretting | Fretting specimens | -1 | 660.3084 | 0 | 125 | 2000 | 0 |  |  | evento ambiguo: sin grieta | https://doi.org/10.5281/zenodo.21509581 | 3.30103 | 2811 | TRUE | FABEST: clasificacion previa no validada para inclusion | 3.30103 | 2.819747
FAB102_5E+3 | FABEST | 42CrMo4+QT | FAB102 | Fretting | Fretting specimens | -1 | 602.0015 | 0 | 125 | 5000 | 0 |  |  | evento ambiguo: sin grieta | https://doi.org/10.5281/zenodo.21509581 | 3.69897 | 2812 | TRUE | FABEST: clasificacion previa no validada para inclusion | 3.69897 | 2.779598
FAB102_1E+4 | FABEST | 42CrMo4+QT | FAB102 | Fretting | Fretting specimens | -1 | 534.7639 | 0 | 125 | 10000 | 0 |  |  | evento ambiguo: sin grieta | https://doi.org/10.5281/zenodo.21509581 | 4 | 2813 | TRUE | FABEST: clasificacion previa no validada para inclusion | 4 | 2.728162
FAB102_2E+4 | FABEST | 42CrMo4+QT | FAB102 | Fretting | Fretting specimens | -1 | 453.425 | 0 | 125 | 20000 | 0 |  |  | evento ambiguo: sin grieta | https://doi.org/10.5281/zenodo.21509581 | 4.30103 | 2814 | TRUE | FABEST: clasificacion previa no validada para inclusion | 4.30103 | 2.656505
FAB102_5E+4 | FABEST | 42CrMo4+QT | FAB102 | Fretting | Fretting specimens | -1 | 344.7614 | 0 | 125 | 50000 | 0 |  |  | evento ambiguo: sin grieta | https://doi.org/10.5281/zenodo.21509581 | 4.69897 | 2815 | TRUE | FABEST: clasificacion previa no validada para inclusion | 4.69897 | 2.537519
FAB102_1E+5 | FABEST | 42CrMo4+QT | FAB102 | Fretting | Fretting specimens | -1 | 275.0444 | 0 | 125 | 100000 | 0 |  |  | evento ambiguo: sin grieta | https://doi.org/10.5281/zenodo.21509581 | 5 | 2816 | TRUE | FABEST: clasificacion previa no validada para inclusion | 5 | 2.439403
FAB102_2E+5 | FABEST | 42CrMo4+QT | FAB102 | Fretting | Fretting specimens | -1 | 221.1183 | 0 | 125 | 200000 | 0 |  |  | evento ambiguo: sin grieta | https://doi.org/10.5281/zenodo.21509581 | 5.30103 | 2817 | TRUE | FABEST: clasificacion previa no validada para inclusion | 5.30103 | 2.344625
FAB102_5E+5 | FABEST | 42CrMo4+QT | FAB102 | Fretting | Fretting specimens | -1 | 173.4789 | 0 | 125 | 500000 | 0 |  |  | evento ambiguo: sin grieta | https://doi.org/10.5281/zenodo.21509581 | 5.69897 | 2818 | TRUE | FABEST: clasificacion previa no validada para inclusion | 5.69897 | 2.239247
FAB102_1E+6 | FABEST | 42CrMo4+QT | FAB102 | Fretting | Fretting specimens | -1 | 152.0089 | 0 | 125 | 1000000 | 0 |  |  | evento ambiguo: sin grieta | https://doi.org/10.5281/zenodo.21509581 | 6 | 2819 | TRUE | FABEST: clasificacion previa no validada para inclusion | 6 | 2.181869
FAB102_2E+6 | FABEST | 42CrMo4+QT | FAB102 | Fretting | Fretting specimens | -1 | 139.3386 | 0 | 125 | 2000000 | 0 |  |  | evento ambiguo: sin grieta | https://doi.org/10.5281/zenodo.21509581 | 6.30103 | 2820 | TRUE | FABEST: clasificacion previa no validada para inclusion | 6.30103 | 2.144071
FAB102_5E+6 | FABEST | 42CrMo4+QT | FAB102 | Fretting | Fretting specimens | -1 | 130.8473 | 0 | 125 | 5000000 | 0 |  |  | evento ambiguo: sin grieta | https://doi.org/10.5281/zenodo.21509581 | 6.69897 | 2821 | TRUE | FABEST: clasificacion previa no validada para inclusion | 6.69897 | 2.116765
FAB102_1E+7 | FABEST | 42CrMo4+QT | FAB102 | Fretting | Fretting specimens | -1 | 127.832 | 0 | 125 | 10000000 | 0 |  |  | evento ambiguo: sin grieta | https://doi.org/10.5281/zenodo.21509581 | 7 | 2822 | TRUE | FABEST: clasificacion previa no validada para inclusion | 7 | 2.10664
FAB102_2E+7 | FABEST | 42CrMo4+QT | FAB102 | Fretting | Fretting specimens | -1 | 126.2851 | 0 | 125 | 20000000 | 0 |  |  | evento ambiguo: sin grieta | https://doi.org/10.5281/zenodo.21509581 | 7.30103 | 2823 | TRUE | FABEST: clasificacion previa no validada para inclusion | 7.30103 | 2.101352
FAB102_5E+7 | FABEST | 42CrMo4+QT | FAB102 | Fretting | Fretting specimens | -1 | 125.3437 | 0 | 125 | 50000000 | 0 |  |  | evento ambiguo: sin grieta | https://doi.org/10.5281/zenodo.21509581 | 7.69897 | 2824 | TRUE | FABEST: clasificacion previa no validada para inclusion | 7.69897 | 2.098102
FAB102_1E+8 | FABEST | 42CrMo4+QT | FAB102 | Fretting | Fretting specimens | -1 | 125.0276 | 0 | 125 | 100000000 | 0 |  |  | evento ambiguo: sin grieta | https://doi.org/10.5281/zenodo.21509581 | 8 | 2825 | TRUE | FABEST: clasificacion previa no validada para inclusion | 8 | 2.097006
FAB102_1E+3 | FABEST | 42CrMo4+QT | FAB102 | Fretting | Fretting specimens | -1 | 647.0532 | 0 | 125 | 1000 | 0 |  |  | evento ambiguo: sin grieta | https://doi.org/10.5281/zenodo.21509581 | 3 | 2826 | TRUE | FABEST: clasificacion previa no validada para inclusion | 3 | 2.81094
FAB102_2E+3 | FABEST | 42CrMo4+QT | FAB102 | Fretting | Fretting specimens | -1 | 594.5335 | 0 | 125 | 2000 | 0 |  |  | evento ambiguo: sin grieta | https://doi.org/10.5281/zenodo.21509581 | 3.30103 | 2827 | TRUE | FABEST: clasificacion previa no validada para inclusion | 3.30103 | 2.774176
FAB102_5E+3 | FABEST | 42CrMo4+QT | FAB102 | Fretting | Fretting specimens | -1 | 525.1062 | 0 | 125 | 5000 | 0 |  |  | evento ambiguo: sin grieta | https://doi.org/10.5281/zenodo.21509581 | 3.69897 | 2828 | TRUE | FABEST: clasificacion previa no validada para inclusion | 3.69897 | 2.720247
FAB102_1E+4 | FABEST | 42CrMo4+QT | FAB102 | Fretting | Fretting specimens | -1 | 472.5864 | 0 | 125 | 10000 | 0 |  |  | evento ambiguo: sin grieta | https://doi.org/10.5281/zenodo.21509581 | 4 | 2829 | TRUE | FABEST: clasificacion previa no validada para inclusion | 4 | 2.674481
FAB102_2E+4 | FABEST | 42CrMo4+QT | FAB102 | Fretting | Fretting specimens | -1 | 420.0667 | 0 | 125 | 20000 | 0 |  |  | evento ambiguo: sin grieta | https://doi.org/10.5281/zenodo.21509581 | 4.30103 | 2830 | TRUE | FABEST: clasificacion previa no validada para inclusion | 4.30103 | 2.623318
FAB102_5E+4 | FABEST | 42CrMo4+QT | FAB102 | Fretting | Fretting specimens | -1 | 350.6394 | 0 | 125 | 50000 | 0 |  |  | evento ambiguo: sin grieta | https://doi.org/10.5281/zenodo.21509581 | 4.69897 | 2831 | TRUE | FABEST: clasificacion previa no validada para inclusion | 4.69897 | 2.544861
FAB102_1E+5 | FABEST | 42CrMo4+QT | FAB102 | Fretting | Fretting specimens | -1 | 298.1197 | 0 | 125 | 100000 | 0 |  |  | evento ambiguo: sin grieta | https://doi.org/10.5281/zenodo.21509581 | 5 | 2832 | TRUE | FABEST: clasificacion previa no validada para inclusion | 5 | 2.474391
FAB102_2E+5 | FABEST | 42CrMo4+QT | FAB102 | Fretting | Fretting specimens | -1 | 245.6 | 0 | 125 | 200000 | 0 |  |  | evento ambiguo: sin grieta | https://doi.org/10.5281/zenodo.21509581 | 5.30103 | 2833 | TRUE | FABEST: clasificacion previa no validada para inclusion | 5.30103 | 2.390228
FAB102_5E+5 | FABEST | 42CrMo4+QT | FAB102 | Fretting | Fretting specimens | -1 | 176.1727 | 0 | 125 | 500000 | 0 |  |  | evento ambiguo: sin grieta | https://doi.org/10.5281/zenodo.21509581 | 5.69897 | 2834 | TRUE | FABEST: clasificacion previa no validada para inclusion | 5.69897 | 2.245939
FAB102_1E+6 | FABEST | 42CrMo4+QT | FAB102 | Fretting | Fretting specimens | -1 | 123.653 | 0 | 125 | 1000000 | 0 |  |  | evento ambiguo: sin grieta | https://doi.org/10.5281/zenodo.21509581 | 6 | 2835 | TRUE | FABEST: clasificacion previa no validada para inclusion | 6 | 2.092205
FAB102_2E+6 | FABEST | 42CrMo4+QT | FAB102 | Fretting | Fretting specimens | -1 | 71.13326 | 0 | 125 | 2000000 | 0 |  |  | evento ambiguo: sin grieta | https://doi.org/10.5281/zenodo.21509581 | 6.30103 | 2836 | TRUE | FABEST: clasificacion previa no validada para inclusion | 6.30103 | 1.852073
FAB102_5E+6 | FABEST | 42CrMo4+QT | FAB102 | Fretting | Fretting specimens | -1 | 1.705962 | 0 | 125 | 5000000 | 0 |  |  | evento ambiguo: sin grieta | https://doi.org/10.5281/zenodo.21509581 | 6.69897 | 2837 | TRUE | FABEST: clasificacion previa no validada para inclusion | 6.69897 | 0.2319695
FAB103_9 | FABEST | 42CrMo4+QT | FAB103 | Fretting | Fretting specimens | -1 | 438.6 | 0 | 125 | 23337 | 1 | finished |  | tipo de carga Fretting | https://doi.org/10.5281/zenodo.21509581 | 4.368045 | 2838 | TRUE | FABEST: clasificacion previa no validada para inclusion | 4.368045 | 2.642069
FAB103_13 | FABEST | 42CrMo4+QT | FAB103 | Fretting | Fretting specimens | -1 | 383.8 | 0 | 125 | 35398 | 1 | finished |  | tipo de carga Fretting | https://doi.org/10.5281/zenodo.21509581 | 4.5489787 | 2839 | TRUE | FABEST: clasificacion previa no validada para inclusion | 4.548979 | 2.584105
FAB103_5 | FABEST | 42CrMo4+QT | FAB103 | Fretting | Fretting specimens | -1 | 328.9 | 0 | 125 | 51999 | 1 | finished |  | tipo de carga Fretting | https://doi.org/10.5281/zenodo.21509581 | 4.715995 | 2840 | TRUE | FABEST: clasificacion previa no validada para inclusion | 4.715995 | 2.517064
FAB103_7 | FABEST | 42CrMo4+QT | FAB103 | Fretting | Fretting specimens | -1 | 285.1 | 0 | 125 | 70477 | 1 | finished |  | tipo de carga Fretting | https://doi.org/10.5281/zenodo.21509581 | 4.8480474 | 2841 | TRUE | FABEST: clasificacion previa no validada para inclusion | 4.848047 | 2.454997
FAB103_15B | FABEST | 42CrMo4+QT | FAB103 | Fretting | Fretting specimens | -1 | 274.1 | 0 | 125 | 114956 | 1 | finished |  | tipo de carga Fretting | https://doi.org/10.5281/zenodo.21509581 | 5.0605316 | 2842 | TRUE | FABEST: clasificacion previa no validada para inclusion | 5.060532 | 2.437909
FAB103_12 | FABEST | 42CrMo4+QT | FAB103 | Fretting | Fretting specimens | -1 | 252.2 | 0 | 125 | 147705 | 1 | finished |  | tipo de carga Fretting | https://doi.org/10.5281/zenodo.21509581 | 5.1693952 | 2843 | TRUE | FABEST: clasificacion previa no validada para inclusion | 5.169395 | 2.401745
FAB103_1 | FABEST | 42CrMo4+QT | FAB103 | Fretting | Fretting specimens | -1 | 219.3 | 0 | 125 | 187113 | 1 | finished |  | tipo de carga Fretting | https://doi.org/10.5281/zenodo.21509581 | 5.272104 | 2844 | TRUE | FABEST: clasificacion previa no validada para inclusion | 5.272104 | 2.341039
FAB103_11 | FABEST | 42CrMo4+QT | FAB103 | Fretting | Fretting specimens | -1 | 197.4 | 0 | 125 | 277067 | 1 | finished |  | tipo de carga Fretting | https://doi.org/10.5281/zenodo.21509581 | 5.4425848 | 2845 | TRUE | FABEST: clasificacion previa no validada para inclusion | 5.442585 | 2.295347
FAB103_2 | FABEST | 42CrMo4+QT | FAB103 | Fretting | Fretting specimens | -1 | 175.4 | 0 | 125 | 341196 | 1 | finished |  | tipo de carga Fretting | https://doi.org/10.5281/zenodo.21509581 | 5.5330039 | 2846 | TRUE | FABEST: clasificacion previa no validada para inclusion | 5.533004 | 2.24403
FAB103_6 | FABEST | 42CrMo4+QT | FAB103 | Fretting | Fretting specimens | -1 | 142.5 | 0 | 125 | 1054451 | 1 | finished |  | tipo de carga Fretting | https://doi.org/10.5281/zenodo.21509581 | 6.0230264 | 2847 | TRUE | FABEST: clasificacion previa no validada para inclusion | 6.023026 | 2.153815
FAB103_4 | FABEST | 42CrMo4+QT | FAB103 | Fretting | Fretting specimens | -1 | 153.5 | 0 | 125 | 1064519 | 1 | finished |  | tipo de carga Fretting | https://doi.org/10.5281/zenodo.21509581 | 6.0271534 | 2848 | TRUE | FABEST: clasificacion previa no validada para inclusion | 6.027153 | 2.186108
FAB103_3 | FABEST | 42CrMo4+QT | FAB103 | Fretting | Fretting specimens | -1 | 131.6 | 0 | 125 | 1278783 | 1 | finished |  | tipo de carga Fretting | https://doi.org/10.5281/zenodo.21509581 | 6.1067969 | 2849 | TRUE | FABEST: clasificacion previa no validada para inclusion | 6.106797 | 2.119256
FAB103_14 | FABEST | 42CrMo4+QT | FAB103 | Fretting | Fretting specimens | -1 | 120.6 | 0 | 125 | 10000000 | 0 | interrupted |  | tipo de carga Fretting | https://doi.org/10.5281/zenodo.21509581 | 7 | 2850 | TRUE | FABEST: clasificacion previa no validada para inclusion | 7 | 2.081347
FAB103_15 | FABEST | 42CrMo4+QT | FAB103 | Fretting | Fretting specimens | -1 | 126.1 | 0 | 125 | 12133153 | 0 | interrupted |  | tipo de carga Fretting | https://doi.org/10.5281/zenodo.21509581 | 7.0839737 | 2851 | TRUE | FABEST: clasificacion previa no validada para inclusion | 7.083974 | 2.100715
FAB103_1E+3 | FABEST | 42CrMo4+QT | FAB103 | Fretting | Fretting specimens | -1 | 1060.957 | 0 | 125 | 1000 | 0 |  |  | evento ambiguo: sin grieta | https://doi.org/10.5281/zenodo.21509581 | 3 | 2852 | TRUE | FABEST: clasificacion previa no validada para inclusion | 3 | 3.025698
FAB103_2E+3 | FABEST | 42CrMo4+QT | FAB103 | Fretting | Fretting specimens | -1 | 866.2664 | 0 | 125 | 2000 | 0 |  |  | evento ambiguo: sin grieta | https://doi.org/10.5281/zenodo.21509581 | 3.30103 | 2853 | TRUE | FABEST: clasificacion previa no validada para inclusion | 3.30103 | 2.937651
FAB103_5E+3 | FABEST | 42CrMo4+QT | FAB103 | Fretting | Fretting specimens | -1 | 662.6138 | 0 | 125 | 5000 | 0 |  |  | evento ambiguo: sin grieta | https://doi.org/10.5281/zenodo.21509581 | 3.69897 | 2854 | TRUE | FABEST: clasificacion previa no validada para inclusion | 3.69897 | 2.82126
FAB103_1E+4 | FABEST | 42CrMo4+QT | FAB103 | Fretting | Fretting specimens | -1 | 541.021 | 0 | 125 | 10000 | 0 |  |  | evento ambiguo: sin grieta | https://doi.org/10.5281/zenodo.21509581 | 4 | 2855 | TRUE | FABEST: clasificacion previa no validada para inclusion | 4 | 2.733214
FAB103_2E+4 | FABEST | 42CrMo4+QT | FAB103 | Fretting | Fretting specimens | -1 | 441.741 | 0 | 125 | 20000 | 0 |  |  | evento ambiguo: sin grieta | https://doi.org/10.5281/zenodo.21509581 | 4.30103 | 2856 | TRUE | FABEST: clasificacion previa no validada para inclusion | 4.30103 | 2.645168
FAB103_5E+4 | FABEST | 42CrMo4+QT | FAB103 | Fretting | Fretting specimens | -1 | 337.8911 | 0 | 125 | 50000 | 0 |  |  | evento ambiguo: sin grieta | https://doi.org/10.5281/zenodo.21509581 | 4.69897 | 2857 | TRUE | FABEST: clasificacion previa no validada para inclusion | 4.69897 | 2.528777
FAB103_1E+5 | FABEST | 42CrMo4+QT | FAB103 | Fretting | Fretting specimens | -1 | 275.8864 | 0 | 125 | 100000 | 0 |  |  | evento ambiguo: sin grieta | https://doi.org/10.5281/zenodo.21509581 | 5 | 2858 | TRUE | FABEST: clasificacion previa no validada para inclusion | 5 | 2.44073
FAB103_2E+5 | FABEST | 42CrMo4+QT | FAB103 | Fretting | Fretting specimens | -1 | 225.2599 | 0 | 125 | 200000 | 0 |  |  | evento ambiguo: sin grieta | https://doi.org/10.5281/zenodo.21509581 | 5.30103 | 2859 | TRUE | FABEST: clasificacion previa no validada para inclusion | 5.30103 | 2.352684
FAB103_5E+5 | FABEST | 42CrMo4+QT | FAB103 | Fretting | Fretting specimens | -1 | 172.303 | 0 | 125 | 500000 | 0 |  |  | evento ambiguo: sin grieta | https://doi.org/10.5281/zenodo.21509581 | 5.69897 | 2860 | TRUE | FABEST: clasificacion previa no validada para inclusion | 5.69897 | 2.236293
FAB103_1E+6 | FABEST | 42CrMo4+QT | FAB103 | Fretting | Fretting specimens | -1 | 140.6846 | 0 | 125 | 1000000 | 0 |  |  | evento ambiguo: sin grieta | https://doi.org/10.5281/zenodo.21509581 | 6 | 2861 | TRUE | FABEST: clasificacion previa no validada para inclusion | 6 | 2.148247
FAB103_2E+6 | FABEST | 42CrMo4+QT | FAB103 | Fretting | Fretting specimens | -1 | 114.8683 | 0 | 125 | 2000000 | 0 |  |  | evento ambiguo: sin grieta | https://doi.org/10.5281/zenodo.21509581 | 6.30103 | 2862 | TRUE | FABEST: clasificacion previa no validada para inclusion | 6.30103 | 2.0602
FAB103_5E+6 | FABEST | 42CrMo4+QT | FAB103 | Fretting | Fretting specimens | -1 | 87.86364 | 0 | 125 | 5000000 | 0 |  |  | evento ambiguo: sin grieta | https://doi.org/10.5281/zenodo.21509581 | 6.69897 | 2863 | TRUE | FABEST: clasificacion previa no validada para inclusion | 6.69897 | 1.943809
FAB103_1E+7 | FABEST | 42CrMo4+QT | FAB103 | Fretting | Fretting specimens | -1 | 71.74023 | 0 | 125 | 10000000 | 0 |  |  | evento ambiguo: sin grieta | https://doi.org/10.5281/zenodo.21509581 | 7 | 2864 | TRUE | FABEST: clasificacion previa no validada para inclusion | 7 | 1.855763
FAB103_2E+7 | FABEST | 42CrMo4+QT | FAB103 | Fretting | Fretting specimens | -1 | 58.57555 | 0 | 125 | 20000000 | 0 |  |  | evento ambiguo: sin grieta | https://doi.org/10.5281/zenodo.21509581 | 7.30103 | 2865 | TRUE | FABEST: clasificacion previa no validada para inclusion | 7.30103 | 1.767716
FAB103_5E+7 | FABEST | 42CrMo4+QT | FAB103 | Fretting | Fretting specimens | -1 | 44.80489 | 0 | 125 | 50000000 | 0 |  |  | evento ambiguo: sin grieta | https://doi.org/10.5281/zenodo.21509581 | 7.69897 | 2866 | TRUE | FABEST: clasificacion previa no validada para inclusion | 7.69897 | 1.651325
FAB103_1E+8 | FABEST | 42CrMo4+QT | FAB103 | Fretting | Fretting specimens | -1 | 36.58297 | 0 | 125 | 100000000 | 0 |  |  | evento ambiguo: sin grieta | https://doi.org/10.5281/zenodo.21509581 | 8 | 2867 | TRUE | FABEST: clasificacion previa no validada para inclusion | 8 | 1.563279
FAB103_1E+3 | FABEST | 42CrMo4+QT | FAB103 | Fretting | Fretting specimens | -1 | 1129.007 | 0 | 125 | 1000 | 0 |  |  | evento ambiguo: sin grieta | https://doi.org/10.5281/zenodo.21509581 | 3 | 2868 | TRUE | FABEST: clasificacion previa no validada para inclusion | 3 | 3.052697
FAB103_2E+3 | FABEST | 42CrMo4+QT | FAB103 | Fretting | Fretting specimens | -1 | 955.755 | 0 | 125 | 2000 | 0 |  |  | evento ambiguo: sin grieta | https://doi.org/10.5281/zenodo.21509581 | 3.30103 | 2869 | TRUE | FABEST: clasificacion previa no validada para inclusion | 3.30103 | 2.980347
FAB103_5E+3 | FABEST | 42CrMo4+QT | FAB103 | Fretting | Fretting specimens | -1 | 730.8028 | 0 | 125 | 5000 | 0 |  |  | evento ambiguo: sin grieta | https://doi.org/10.5281/zenodo.21509581 | 3.69897 | 2870 | TRUE | FABEST: clasificacion previa no validada para inclusion | 3.69897 | 2.8638
FAB103_1E+4 | FABEST | 42CrMo4+QT | FAB103 | Fretting | Fretting specimens | -1 | 583.4828 | 0 | 125 | 10000 | 0 |  |  | evento ambiguo: sin grieta | https://doi.org/10.5281/zenodo.21509581 | 4 | 2871 | TRUE | FABEST: clasificacion previa no validada para inclusion | 4 | 2.766028
FAB103_2E+4 | FABEST | 42CrMo4+QT | FAB103 | Fretting | Fretting specimens | -1 | 461.7371 | 0 | 125 | 20000 | 0 |  |  | evento ambiguo: sin grieta | https://doi.org/10.5281/zenodo.21509581 | 4.30103 | 2872 | TRUE | FABEST: clasificacion previa no validada para inclusion | 4.30103 | 2.664395
FAB103_5E+4 | FABEST | 42CrMo4+QT | FAB103 | Fretting | Fretting specimens | -1 | 338.1446 | 0 | 125 | 50000 | 0 |  |  | evento ambiguo: sin grieta | https://doi.org/10.5281/zenodo.21509581 | 4.69897 | 2873 | TRUE | FABEST: clasificacion previa no validada para inclusion | 4.69897 | 2.529102
FAB103_1E+5 | FABEST | 42CrMo4+QT | FAB103 | Fretting | Fretting specimens | -1 | 268.8977 | 0 | 125 | 100000 | 0 |  |  | evento ambiguo: sin grieta | https://doi.org/10.5281/zenodo.21509581 | 5 | 2874 | TRUE | FABEST: clasificacion previa no validada para inclusion | 5 | 2.429587
FAB103_2E+5 | FABEST | 42CrMo4+QT | FAB103 | Fretting | Fretting specimens | -1 | 216.9373 | 0 | 125 | 200000 | 0 |  |  | evento ambiguo: sin grieta | https://doi.org/10.5281/zenodo.21509581 | 5.30103 | 2875 | TRUE | FABEST: clasificacion previa no validada para inclusion | 5.30103 | 2.336334
FAB103_5E+5 | FABEST | 42CrMo4+QT | FAB103 | Fretting | Fretting specimens | -1 | 170.0281 | 0 | 125 | 500000 | 0 |  |  | evento ambiguo: sin grieta | https://doi.org/10.5281/zenodo.21509581 | 5.69897 | 2876 | TRUE | FABEST: clasificacion previa no validada para inclusion | 5.69897 | 2.230521
FAB103_1E+6 | FABEST | 42CrMo4+QT | FAB103 | Fretting | Fretting specimens | -1 | 147.7359 | 0 | 125 | 1000000 | 0 |  |  | evento ambiguo: sin grieta | https://doi.org/10.5281/zenodo.21509581 | 6 | 2877 | TRUE | FABEST: clasificacion previa no validada para inclusion | 6 | 2.169486
FAB103_2E+6 | FABEST | 42CrMo4+QT | FAB103 | Fretting | Fretting specimens | -1 | 133.9059 | 0 | 125 | 2000000 | 0 |  |  | evento ambiguo: sin grieta | https://doi.org/10.5281/zenodo.21509581 | 6.30103 | 2878 | TRUE | FABEST: clasificacion previa no validada para inclusion | 6.30103 | 2.1268
FAB103_5E+6 | FABEST | 42CrMo4+QT | FAB103 | Fretting | Fretting specimens | -1 | 124.2112 | 0 | 125 | 5000000 | 0 |  |  | evento ambiguo: sin grieta | https://doi.org/10.5281/zenodo.21509581 | 6.69897 | 2879 | TRUE | FABEST: clasificacion previa no validada para inclusion | 6.69897 | 2.094161
FAB103_1E+7 | FABEST | 42CrMo4+QT | FAB103 | Fretting | Fretting specimens | -1 | 120.6611 | 0 | 125 | 10000000 | 0 |  |  | evento ambiguo: sin grieta | https://doi.org/10.5281/zenodo.21509581 | 7 | 2880 | TRUE | FABEST: clasificacion previa no validada para inclusion | 7 | 2.081567
FAB103_2E+7 | FABEST | 42CrMo4+QT | FAB103 | Fretting | Fretting specimens | -1 | 118.8142 | 0 | 125 | 20000000 | 0 |  |  | evento ambiguo: sin grieta | https://doi.org/10.5281/zenodo.21509581 | 7.30103 | 2881 | TRUE | FABEST: clasificacion previa no validada para inclusion | 7.30103 | 2.074868
FAB103_5E+7 | FABEST | 42CrMo4+QT | FAB103 | Fretting | Fretting specimens | -1 | 117.681 | 0 | 125 | 50000000 | 0 |  |  | evento ambiguo: sin grieta | https://doi.org/10.5281/zenodo.21509581 | 7.69897 | 2882 | TRUE | FABEST: clasificacion previa no validada para inclusion | 7.69897 | 2.070707
FAB103_1E+8 | FABEST | 42CrMo4+QT | FAB103 | Fretting | Fretting specimens | -1 | 117.299 | 0 | 125 | 100000000 | 0 |  |  | evento ambiguo: sin grieta | https://doi.org/10.5281/zenodo.21509581 | 8 | 2883 | TRUE | FABEST: clasificacion previa no validada para inclusion | 8 | 2.069294
FAB103_1E+3 | FABEST | 42CrMo4+QT | FAB103 | Fretting | Fretting specimens | -1 | 638.3587 | 0 | 125 | 1000 | 0 |  |  | evento ambiguo: sin grieta | https://doi.org/10.5281/zenodo.21509581 | 3 | 2884 | TRUE | FABEST: clasificacion previa no validada para inclusion | 3 | 2.805065
FAB103_2E+3 | FABEST | 42CrMo4+QT | FAB103 | Fretting | Fretting specimens | -1 | 586.426 | 0 | 125 | 2000 | 0 |  |  | evento ambiguo: sin grieta | https://doi.org/10.5281/zenodo.21509581 | 3.30103 | 2885 | TRUE | FABEST: clasificacion previa no validada para inclusion | 3.30103 | 2.768213
FAB103_5E+3 | FABEST | 42CrMo4+QT | FAB103 | Fretting | Fretting specimens | -1 | 517.7747 | 0 | 125 | 5000 | 0 |  |  | evento ambiguo: sin grieta | https://doi.org/10.5281/zenodo.21509581 | 3.69897 | 2886 | TRUE | FABEST: clasificacion previa no validada para inclusion | 3.69897 | 2.714141
FAB103_1E+4 | FABEST | 42CrMo4+QT | FAB103 | Fretting | Fretting specimens | -1 | 465.842 | 0 | 125 | 10000 | 0 |  |  | evento ambiguo: sin grieta | https://doi.org/10.5281/zenodo.21509581 | 4 | 2887 | TRUE | FABEST: clasificacion previa no validada para inclusion | 4 | 2.668239
FAB103_2E+4 | FABEST | 42CrMo4+QT | FAB103 | Fretting | Fretting specimens | -1 | 413.9093 | 0 | 125 | 20000 | 0 |  |  | evento ambiguo: sin grieta | https://doi.org/10.5281/zenodo.21509581 | 4.30103 | 2888 | TRUE | FABEST: clasificacion previa no validada para inclusion | 4.30103 | 2.616905
FAB103_5E+4 | FABEST | 42CrMo4+QT | FAB103 | Fretting | Fretting specimens | -1 | 345.258 | 0 | 125 | 50000 | 0 |  |  | evento ambiguo: sin grieta | https://doi.org/10.5281/zenodo.21509581 | 4.69897 | 2889 | TRUE | FABEST: clasificacion previa no validada para inclusion | 4.69897 | 2.538144
FAB103_1E+5 | FABEST | 42CrMo4+QT | FAB103 | Fretting | Fretting specimens | -1 | 293.3253 | 0 | 125 | 100000 | 0 |  |  | evento ambiguo: sin grieta | https://doi.org/10.5281/zenodo.21509581 | 5 | 2890 | TRUE | FABEST: clasificacion previa no validada para inclusion | 5 | 2.46735
FAB103_2E+5 | FABEST | 42CrMo4+QT | FAB103 | Fretting | Fretting specimens | -1 | 241.3926 | 0 | 125 | 200000 | 0 |  |  | evento ambiguo: sin grieta | https://doi.org/10.5281/zenodo.21509581 | 5.30103 | 2891 | TRUE | FABEST: clasificacion previa no validada para inclusion | 5.30103 | 2.382724
FAB103_5E+5 | FABEST | 42CrMo4+QT | FAB103 | Fretting | Fretting specimens | -1 | 172.7413 | 0 | 125 | 500000 | 0 |  |  | evento ambiguo: sin grieta | https://doi.org/10.5281/zenodo.21509581 | 5.69897 | 2892 | TRUE | FABEST: clasificacion previa no validada para inclusion | 5.69897 | 2.237396
FAB103_1E+6 | FABEST | 42CrMo4+QT | FAB103 | Fretting | Fretting specimens | -1 | 120.8086 | 0 | 125 | 1000000 | 0 |  |  | evento ambiguo: sin grieta | https://doi.org/10.5281/zenodo.21509581 | 6 | 2893 | TRUE | FABEST: clasificacion previa no validada para inclusion | 6 | 2.082098
FAB103_2E+6 | FABEST | 42CrMo4+QT | FAB103 | Fretting | Fretting specimens | -1 | 68.8759 | 0 | 125 | 2000000 | 0 |  |  | evento ambiguo: sin grieta | https://doi.org/10.5281/zenodo.21509581 | 6.30103 | 2894 | TRUE | FABEST: clasificacion previa no validada para inclusion | 6.30103 | 1.838067
FAB103_5E+6 | FABEST | 42CrMo4+QT | FAB103 | Fretting | Fretting specimens | -1 | 0.2245969 | 0 | 125 | 5000000 | 0 |  |  | evento ambiguo: sin grieta | https://doi.org/10.5281/zenodo.21509581 | 6.69897 | 2895 | TRUE | FABEST: clasificacion previa no validada para inclusion | 6.69897 | -0.6485962
FAB104_9 | FABEST | 42CrMo4+QT | FAB104 | Fretting | Fretting specimens | -1 | 438.6 | 0 | 125 | 27527 | 1 | finished |  | tipo de carga Fretting | https://doi.org/10.5281/zenodo.21509581 | 4.4397589 | 2896 | TRUE | FABEST: clasificacion previa no validada para inclusion | 4.439759 | 2.642069
FAB104_13 | FABEST | 42CrMo4+QT | FAB104 | Fretting | Fretting specimens | -1 | 383.8 | 0 | 125 | 46426 | 1 | finished |  | tipo de carga Fretting | https://doi.org/10.5281/zenodo.21509581 | 4.6667613 | 2897 | TRUE | FABEST: clasificacion previa no validada para inclusion | 4.666761 | 2.584105
FAB104_5 | FABEST | 42CrMo4+QT | FAB104 | Fretting | Fretting specimens | -1 | 328.9 | 0 | 125 | 93478 | 1 | finished |  | tipo de carga Fretting | https://doi.org/10.5281/zenodo.21509581 | 4.9707094 | 2898 | TRUE | FABEST: clasificacion previa no validada para inclusion | 4.970709 | 2.517064
FAB104_16 | FABEST | 42CrMo4+QT | FAB104 | Fretting | Fretting specimens | -1 | 328.9 | 0 | 125 | 97077 | 1 | finished |  | tipo de carga Fretting | https://doi.org/10.5281/zenodo.21509581 | 4.9871163 | 2899 | TRUE | FABEST: clasificacion previa no validada para inclusion | 4.987116 | 2.517064
FAB104_7 | FABEST | 42CrMo4+QT | FAB104 | Fretting | Fretting specimens | -1 | 285.1 | 0 | 125 | 140014 | 1 | finished |  | tipo de carga Fretting | https://doi.org/10.5281/zenodo.21509581 | 5.1461715 | 2900 | TRUE | FABEST: clasificacion previa no validada para inclusion | 5.146171 | 2.454997
FAB104_12 | FABEST | 42CrMo4+QT | FAB104 | Fretting | Fretting specimens | -1 | 252.2 | 0 | 125 | 155435 | 1 | finished |  | tipo de carga Fretting | https://doi.org/10.5281/zenodo.21509581 | 5.1915488 | 2901 | TRUE | FABEST: clasificacion previa no validada para inclusion | 5.191549 | 2.401745
FAB104_1 | FABEST | 42CrMo4+QT | FAB104 | Fretting | Fretting specimens | -1 | 219.3 | 0 | 125 | 253107 | 1 | finished |  | tipo de carga Fretting | https://doi.org/10.5281/zenodo.21509581 | 5.4033042 | 2902 | TRUE | FABEST: clasificacion previa no validada para inclusion | 5.403304 | 2.341039
FAB104_11 | FABEST | 42CrMo4+QT | FAB104 | Fretting | Fretting specimens | -1 | 197.4 | 0 | 125 | 331644 | 1 | finished |  | tipo de carga Fretting | https://doi.org/10.5281/zenodo.21509581 | 5.5206721 | 2903 | TRUE | FABEST: clasificacion previa no validada para inclusion | 5.520672 | 2.295347
FAB104_2 | FABEST | 42CrMo4+QT | FAB104 | Fretting | Fretting specimens | -1 | 175.4 | 0 | 125 | 480974 | 1 | finished |  | tipo de carga Fretting | https://doi.org/10.5281/zenodo.21509581 | 5.6821216 | 2904 | TRUE | FABEST: clasificacion previa no validada para inclusion | 5.682122 | 2.24403
FAB104_6 | FABEST | 42CrMo4+QT | FAB104 | Fretting | Fretting specimens | -1 | 142.5 | 0 | 125 | 790457 | 1 | finished |  | tipo de carga Fretting | https://doi.org/10.5281/zenodo.21509581 | 5.8978782 | 2905 | TRUE | FABEST: clasificacion previa no validada para inclusion | 5.897878 | 2.153815
FAB104_4 | FABEST | 42CrMo4+QT | FAB104 | Fretting | Fretting specimens | -1 | 153.5 | 0 | 125 | 1062238 | 1 | finished |  | tipo de carga Fretting | https://doi.org/10.5281/zenodo.21509581 | 6.0262218 | 2906 | TRUE | FABEST: clasificacion previa no validada para inclusion | 6.026222 | 2.186108
FAB104_8 | FABEST | 42CrMo4+QT | FAB104 | Fretting | Fretting specimens | -1 | 142.5 | 0 | 125 | 1125090 | 1 | finished |  | tipo de carga Fretting | https://doi.org/10.5281/zenodo.21509581 | 6.0511873 | 2907 | TRUE | FABEST: clasificacion previa no validada para inclusion | 6.051187 | 2.153815
FAB104_3 | FABEST | 42CrMo4+QT | FAB104 | Fretting | Fretting specimens | -1 | 131.6 | 0 | 125 | 10000000 | 0 | interrupted |  | tipo de carga Fretting | https://doi.org/10.5281/zenodo.21509581 | 7 | 2908 | TRUE | FABEST: clasificacion previa no validada para inclusion | 7 | 2.119256
FAB104_10 | FABEST | 42CrMo4+QT | FAB104 | Fretting | Fretting specimens | -1 | 137.1 | 0 | 125 | 20000000 | 0 | interrupted |  | tipo de carga Fretting | https://doi.org/10.5281/zenodo.21509581 | 7.30103 | 2909 | TRUE | FABEST: clasificacion previa no validada para inclusion | 7.30103 | 2.137037
FAB104_1E+3 | FABEST | 42CrMo4+QT | FAB104 | Fretting | Fretting specimens | -1 | 1384.488 | 0 | 125 | 1000 | 0 |  |  | evento ambiguo: sin grieta | https://doi.org/10.5281/zenodo.21509581 | 3 | 2910 | TRUE | FABEST: clasificacion previa no validada para inclusion | 3 | 3.141289
FAB104_2E+3 | FABEST | 42CrMo4+QT | FAB104 | Fretting | Fretting specimens | -1 | 1102.237 | 0 | 125 | 2000 | 0 |  |  | evento ambiguo: sin grieta | https://doi.org/10.5281/zenodo.21509581 | 3.30103 | 2911 | TRUE | FABEST: clasificacion previa no validada para inclusion | 3.30103 | 3.042275
FAB104_5E+3 | FABEST | 42CrMo4+QT | FAB104 | Fretting | Fretting specimens | -1 | 815.4271 | 0 | 125 | 5000 | 0 |  |  | evento ambiguo: sin grieta | https://doi.org/10.5281/zenodo.21509581 | 3.69897 | 2912 | TRUE | FABEST: clasificacion previa no validada para inclusion | 3.69897 | 2.911385
FAB104_1E+4 | FABEST | 42CrMo4+QT | FAB104 | Fretting | Fretting specimens | -1 | 649.1885 | 0 | 125 | 10000 | 0 |  |  | evento ambiguo: sin grieta | https://doi.org/10.5281/zenodo.21509581 | 4 | 2913 | TRUE | FABEST: clasificacion previa no validada para inclusion | 4 | 2.812371
FAB104_2E+4 | FABEST | 42CrMo4+QT | FAB104 | Fretting | Fretting specimens | -1 | 516.8404 | 0 | 125 | 20000 | 0 |  |  | evento ambiguo: sin grieta | https://doi.org/10.5281/zenodo.21509581 | 4.30103 | 2914 | TRUE | FABEST: clasificacion previa no validada para inclusion | 4.30103 | 2.713356
FAB104_5E+4 | FABEST | 42CrMo4+QT | FAB104 | Fretting | Fretting specimens | -1 | 382.3549 | 0 | 125 | 50000 | 0 |  |  | evento ambiguo: sin grieta | https://doi.org/10.5281/zenodo.21509581 | 4.69897 | 2915 | TRUE | FABEST: clasificacion previa no validada para inclusion | 4.69897 | 2.582467
FAB104_1E+5 | FABEST | 42CrMo4+QT | FAB104 | Fretting | Fretting specimens | -1 | 304.4054 | 0 | 125 | 100000 | 0 |  |  | evento ambiguo: sin grieta | https://doi.org/10.5281/zenodo.21509581 | 5 | 2916 | TRUE | FABEST: clasificacion previa no validada para inclusion | 5 | 2.483452
FAB104_2E+5 | FABEST | 42CrMo4+QT | FAB104 | Fretting | Fretting specimens | -1 | 242.3472 | 0 | 125 | 200000 | 0 |  |  | evento ambiguo: sin grieta | https://doi.org/10.5281/zenodo.21509581 | 5.30103 | 2917 | TRUE | FABEST: clasificacion previa no validada para inclusion | 5.30103 | 2.384438
FAB104_5E+5 | FABEST | 42CrMo4+QT | FAB104 | Fretting | Fretting specimens | -1 | 179.2867 | 0 | 125 | 500000 | 0 |  |  | evento ambiguo: sin grieta | https://doi.org/10.5281/zenodo.21509581 | 5.69897 | 2918 | TRUE | FABEST: clasificacion previa no validada para inclusion | 5.69897 | 2.253548
FAB104_1E+6 | FABEST | 42CrMo4+QT | FAB104 | Fretting | Fretting specimens | -1 | 142.7361 | 0 | 125 | 1000000 | 0 |  |  | evento ambiguo: sin grieta | https://doi.org/10.5281/zenodo.21509581 | 6 | 2919 | TRUE | FABEST: clasificacion previa no validada para inclusion | 6 | 2.154534
FAB104_2E+6 | FABEST | 42CrMo4+QT | FAB104 | Fretting | Fretting specimens | -1 | 113.6369 | 0 | 125 | 2000000 | 0 |  |  | evento ambiguo: sin grieta | https://doi.org/10.5281/zenodo.21509581 | 6.30103 | 2920 | TRUE | FABEST: clasificacion previa no validada para inclusion | 6.30103 | 2.05552
FAB104_5E+6 | FABEST | 42CrMo4+QT | FAB104 | Fretting | Fretting specimens | -1 | 84.0678 | 0 | 125 | 5000000 | 0 |  |  | evento ambiguo: sin grieta | https://doi.org/10.5281/zenodo.21509581 | 6.69897 | 2921 | TRUE | FABEST: clasificacion previa no validada para inclusion | 6.69897 | 1.92463
FAB104_1E+7 | FABEST | 42CrMo4+QT | FAB104 | Fretting | Fretting specimens | -1 | 66.92916 | 0 | 125 | 10000000 | 0 |  |  | evento ambiguo: sin grieta | https://doi.org/10.5281/zenodo.21509581 | 7 | 2922 | TRUE | FABEST: clasificacion previa no validada para inclusion | 7 | 1.825615
FAB104_2E+7 | FABEST | 42CrMo4+QT | FAB104 | Fretting | Fretting specimens | -1 | 53.28452 | 0 | 125 | 20000000 | 0 |  |  | evento ambiguo: sin grieta | https://doi.org/10.5281/zenodo.21509581 | 7.30103 | 2923 | TRUE | FABEST: clasificacion previa no validada para inclusion | 7.30103 | 1.726601
FAB104_5E+7 | FABEST | 42CrMo4+QT | FAB104 | Fretting | Fretting specimens | -1 | 39.41951 | 0 | 125 | 50000000 | 0 |  |  | evento ambiguo: sin grieta | https://doi.org/10.5281/zenodo.21509581 | 7.69897 | 2924 | TRUE | FABEST: clasificacion previa no validada para inclusion | 7.69897 | 1.595711
FAB104_1E+8 | FABEST | 42CrMo4+QT | FAB104 | Fretting | Fretting specimens | -1 | 31.38318 | 0 | 125 | 100000000 | 0 |  |  | evento ambiguo: sin grieta | https://doi.org/10.5281/zenodo.21509581 | 8 | 2925 | TRUE | FABEST: clasificacion previa no validada para inclusion | 8 | 1.496697
FAB104_1E+3 | FABEST | 42CrMo4+QT | FAB104 | Fretting | Fretting specimens | -1 | 544.419 | 0 | 125 | 1000 | 0 |  |  | evento ambiguo: sin grieta | https://doi.org/10.5281/zenodo.21509581 | 3 | 2926 | TRUE | FABEST: clasificacion previa no validada para inclusion | 3 | 2.735933
FAB104_2E+3 | FABEST | 42CrMo4+QT | FAB104 | Fretting | Fretting specimens | -1 | 539.2996 | 0 | 125 | 2000 | 0 |  |  | evento ambiguo: sin grieta | https://doi.org/10.5281/zenodo.21509581 | 3.30103 | 2927 | TRUE | FABEST: clasificacion previa no validada para inclusion | 3.30103 | 2.73183
FAB104_5E+3 | FABEST | 42CrMo4+QT | FAB104 | Fretting | Fretting specimens | -1 | 524.6477 | 0 | 125 | 5000 | 0 |  |  | evento ambiguo: sin grieta | https://doi.org/10.5281/zenodo.21509581 | 3.69897 | 2928 | TRUE | FABEST: clasificacion previa no validada para inclusion | 3.69897 | 2.719868
FAB104_1E+4 | FABEST | 42CrMo4+QT | FAB104 | Fretting | Fretting specimens | -1 | 502.3531 | 0 | 125 | 10000 | 0 |  |  | evento ambiguo: sin grieta | https://doi.org/10.5281/zenodo.21509581 | 4 | 2929 | TRUE | FABEST: clasificacion previa no validada para inclusion | 4 | 2.701009
FAB104_2E+4 | FABEST | 42CrMo4+QT | FAB104 | Fretting | Fretting specimens | -1 | 464.3316 | 0 | 125 | 20000 | 0 |  |  | evento ambiguo: sin grieta | https://doi.org/10.5281/zenodo.21509581 | 4.30103 | 2930 | TRUE | FABEST: clasificacion previa no validada para inclusion | 4.30103 | 2.666828
FAB104_5E+4 | FABEST | 42CrMo4+QT | FAB104 | Fretting | Fretting specimens | -1 | 384.9247 | 0 | 125 | 50000 | 0 |  |  | evento ambiguo: sin grieta | https://doi.org/10.5281/zenodo.21509581 | 4.69897 | 2931 | TRUE | FABEST: clasificacion previa no validada para inclusion | 4.69897 | 2.585376
FAB104_1E+5 | FABEST | 42CrMo4+QT | FAB104 | Fretting | Fretting specimens | -1 | 310.974 | 0 | 125 | 100000 | 0 |  |  | evento ambiguo: sin grieta | https://doi.org/10.5281/zenodo.21509581 | 5 | 2932 | TRUE | FABEST: clasificacion previa no validada para inclusion | 5 | 2.492724
FAB104_2E+5 | FABEST | 42CrMo4+QT | FAB104 | Fretting | Fretting specimens | -1 | 242.0901 | 0 | 125 | 200000 | 0 |  |  | evento ambiguo: sin grieta | https://doi.org/10.5281/zenodo.21509581 | 5.30103 | 2933 | TRUE | FABEST: clasificacion previa no validada para inclusion | 5.30103 | 2.383977
FAB104_5E+5 | FABEST | 42CrMo4+QT | FAB104 | Fretting | Fretting specimens | -1 | 177.9693 | 0 | 125 | 500000 | 0 |  |  | evento ambiguo: sin grieta | https://doi.org/10.5281/zenodo.21509581 | 5.69897 | 2934 | TRUE | FABEST: clasificacion previa no validada para inclusion | 5.69897 | 2.250345
FAB104_1E+6 | FABEST | 42CrMo4+QT | FAB104 | Fretting | Fretting specimens | -1 | 150.3402 | 0 | 125 | 1000000 | 0 |  |  | evento ambiguo: sin grieta | https://doi.org/10.5281/zenodo.21509581 | 6 | 2935 | TRUE | FABEST: clasificacion previa no validada para inclusion | 6 | 2.177075
FAB104_2E+6 | FABEST | 42CrMo4+QT | FAB104 | Fretting | Fretting specimens | -1 | 134.9717 | 0 | 125 | 2000000 | 0 |  |  | evento ambiguo: sin grieta | https://doi.org/10.5281/zenodo.21509581 | 6.30103 | 2936 | TRUE | FABEST: clasificacion previa no validada para inclusion | 6.30103 | 2.130243
FAB104_5E+6 | FABEST | 42CrMo4+QT | FAB104 | Fretting | Fretting specimens | -1 | 125.1896 | 0 | 125 | 5000000 | 0 |  |  | evento ambiguo: sin grieta | https://doi.org/10.5281/zenodo.21509581 | 6.69897 | 2937 | TRUE | FABEST: clasificacion previa no validada para inclusion | 6.69897 | 2.097568
FAB104_1E+7 | FABEST | 42CrMo4+QT | FAB104 | Fretting | Fretting specimens | -1 | 121.8296 | 0 | 125 | 10000000 | 0 |  |  | evento ambiguo: sin grieta | https://doi.org/10.5281/zenodo.21509581 | 7 | 2938 | TRUE | FABEST: clasificacion previa no validada para inclusion | 7 | 2.085753
FAB104_2E+7 | FABEST | 42CrMo4+QT | FAB104 | Fretting | Fretting specimens | -1 | 120.1304 | 0 | 125 | 20000000 | 0 |  |  | evento ambiguo: sin grieta | https://doi.org/10.5281/zenodo.21509581 | 7.30103 | 2939 | TRUE | FABEST: clasificacion previa no validada para inclusion | 7.30103 | 2.079653
FAB104_5E+7 | FABEST | 42CrMo4+QT | FAB104 | Fretting | Fretting specimens | -1 | 119.1046 | 0 | 125 | 50000000 | 0 |  |  | evento ambiguo: sin grieta | https://doi.org/10.5281/zenodo.21509581 | 7.69897 | 2940 | TRUE | FABEST: clasificacion previa no validada para inclusion | 7.69897 | 2.075929
FAB104_1E+8 | FABEST | 42CrMo4+QT | FAB104 | Fretting | Fretting specimens | -1 | 118.7617 | 0 | 125 | 100000000 | 0 |  |  | evento ambiguo: sin grieta | https://doi.org/10.5281/zenodo.21509581 | 8 | 2941 | TRUE | FABEST: clasificacion previa no validada para inclusion | 8 | 2.074676
FAB104_1E+3 | FABEST | 42CrMo4+QT | FAB104 | Fretting | Fretting specimens | -1 | 703.9437 | 0 | 125 | 1000 | 0 |  |  | evento ambiguo: sin grieta | https://doi.org/10.5281/zenodo.21509581 | 3 | 2942 | TRUE | FABEST: clasificacion previa no validada para inclusion | 3 | 2.847538
FAB104_2E+3 | FABEST | 42CrMo4+QT | FAB104 | Fretting | Fretting specimens | -1 | 645.8619 | 0 | 125 | 2000 | 0 |  |  | evento ambiguo: sin grieta | https://doi.org/10.5281/zenodo.21509581 | 3.30103 | 2943 | TRUE | FABEST: clasificacion previa no validada para inclusion | 3.30103 | 2.81014
FAB104_5E+3 | FABEST | 42CrMo4+QT | FAB104 | Fretting | Fretting specimens | -1 | 569.082 | 0 | 125 | 5000 | 0 |  |  | evento ambiguo: sin grieta | https://doi.org/10.5281/zenodo.21509581 | 3.69897 | 2944 | TRUE | FABEST: clasificacion previa no validada para inclusion | 3.69897 | 2.755175
FAB104_1E+4 | FABEST | 42CrMo4+QT | FAB104 | Fretting | Fretting specimens | -1 | 511.0002 | 0 | 125 | 10000 | 0 |  |  | evento ambiguo: sin grieta | https://doi.org/10.5281/zenodo.21509581 | 4 | 2945 | TRUE | FABEST: clasificacion previa no validada para inclusion | 4 | 2.708421
FAB104_2E+4 | FABEST | 42CrMo4+QT | FAB104 | Fretting | Fretting specimens | -1 | 452.9185 | 0 | 125 | 20000 | 0 |  |  | evento ambiguo: sin grieta | https://doi.org/10.5281/zenodo.21509581 | 4.30103 | 2946 | TRUE | FABEST: clasificacion previa no validada para inclusion | 4.30103 | 2.65602
FAB104_5E+4 | FABEST | 42CrMo4+QT | FAB104 | Fretting | Fretting specimens | -1 | 376.1385 | 0 | 125 | 50000 | 0 |  |  | evento ambiguo: sin grieta | https://doi.org/10.5281/zenodo.21509581 | 4.69897 | 2947 | TRUE | FABEST: clasificacion previa no validada para inclusion | 4.69897 | 2.575348
FAB104_1E+5 | FABEST | 42CrMo4+QT | FAB104 | Fretting | Fretting specimens | -1 | 318.0567 | 0 | 125 | 100000 | 0 |  |  | evento ambiguo: sin grieta | https://doi.org/10.5281/zenodo.21509581 | 5 | 2948 | TRUE | FABEST: clasificacion previa no validada para inclusion | 5 | 2.502505
FAB104_2E+5 | FABEST | 42CrMo4+QT | FAB104 | Fretting | Fretting specimens | -1 | 259.975 | 0 | 125 | 200000 | 0 |  |  | evento ambiguo: sin grieta | https://doi.org/10.5281/zenodo.21509581 | 5.30103 | 2949 | TRUE | FABEST: clasificacion previa no validada para inclusion | 5.30103 | 2.414932
FAB104_5E+5 | FABEST | 42CrMo4+QT | FAB104 | Fretting | Fretting specimens | -1 | 183.195 | 0 | 125 | 500000 | 0 |  |  | evento ambiguo: sin grieta | https://doi.org/10.5281/zenodo.21509581 | 5.69897 | 2950 | TRUE | FABEST: clasificacion previa no validada para inclusion | 5.69897 | 2.262914
FAB104_1E+6 | FABEST | 42CrMo4+QT | FAB104 | Fretting | Fretting specimens | -1 | 125.1133 | 0 | 125 | 1000000 | 0 |  |  | evento ambiguo: sin grieta | https://doi.org/10.5281/zenodo.21509581 | 6 | 2951 | TRUE | FABEST: clasificacion previa no validada para inclusion | 6 | 2.097303
FAB104_2E+6 | FABEST | 42CrMo4+QT | FAB104 | Fretting | Fretting specimens | -1 | 67.03149 | 0 | 125 | 2000000 | 0 |  |  | evento ambiguo: sin grieta | https://doi.org/10.5281/zenodo.21509581 | 6.30103 | 2952 | TRUE | FABEST: clasificacion previa no validada para inclusion | 6.30103 | 1.826279
FAB105_19 | FABEST | 42CrMo4+QT | FAB105 | Fretting | Fretting specimens | -1 | 480 | 0 | 125 | 39355 | 1 | finished |  | tipo de carga Fretting | https://doi.org/10.5281/zenodo.21509581 | 4.5949999 | 2953 | TRUE | FABEST: clasificacion previa no validada para inclusion | 4.595 | 2.681241
FAB105_9 | FABEST | 42CrMo4+QT | FAB105 | Fretting | Fretting specimens | -1 | 438.6 | 0 | 125 | 53696 | 1 | finished |  | tipo de carga Fretting | https://doi.org/10.5281/zenodo.21509581 | 4.7299419 | 2954 | TRUE | FABEST: clasificacion previa no validada para inclusion | 4.729942 | 2.642069
FAB105_13 | FABEST | 42CrMo4+QT | FAB105 | Fretting | Fretting specimens | -1 | 383.8 | 0 | 125 | 82247 | 1 | finished |  | tipo de carga Fretting | https://doi.org/10.5281/zenodo.21509581 | 4.9151201 | 2955 | TRUE | FABEST: clasificacion previa no validada para inclusion | 4.91512 | 2.584105
FAB105_16 | FABEST | 42CrMo4+QT | FAB105 | Fretting | Fretting specimens | -1 | 328.9 | 0 | 125 | 122469 | 1 | finished |  | tipo de carga Fretting | https://doi.org/10.5281/zenodo.21509581 | 5.0880262 | 2956 | TRUE | FABEST: clasificacion previa no validada para inclusion | 5.088026 | 2.517064
FAB105_5 | FABEST | 42CrMo4+QT | FAB105 | Fretting | Fretting specimens | -1 | 328.9 | 0 | 125 | 139277 | 1 | finished |  | tipo de carga Fretting | https://doi.org/10.5281/zenodo.21509581 | 5.1438794 | 2957 | TRUE | FABEST: clasificacion previa no validada para inclusion | 5.143879 | 2.517064
FAB105_20 | FABEST | 42CrMo4+QT | FAB105 | Fretting | Fretting specimens | -1 | 296.9 | 0 | 125 | 232141 | 1 | finished |  | tipo de carga Fretting | https://doi.org/10.5281/zenodo.21509581 | 5.3657519 | 2958 | TRUE | FABEST: clasificacion previa no validada para inclusion | 5.365752 | 2.47261
FAB105_7 | FABEST | 42CrMo4+QT | FAB105 | Fretting | Fretting specimens | -1 | 285.1 | 0 | 125 | 274478 | 1 | finished |  | tipo de carga Fretting | https://doi.org/10.5281/zenodo.21509581 | 5.4385075 | 2959 | TRUE | FABEST: clasificacion previa no validada para inclusion | 5.438508 | 2.454997
FAB105_21 | FABEST | 42CrMo4+QT | FAB105 | Fretting | Fretting specimens | -1 | 266.7 | 0 | 125 | 318096 | 1 | finished |  | tipo de carga Fretting | https://doi.org/10.5281/zenodo.21509581 | 5.5025582 | 2960 | TRUE | FABEST: clasificacion previa no validada para inclusion | 5.502558 | 2.426023
FAB105_12 | FABEST | 42CrMo4+QT | FAB105 | Fretting | Fretting specimens | -1 | 252.2 | 0 | 125 | 449068 | 1 | finished |  | tipo de carga Fretting | https://doi.org/10.5281/zenodo.21509581 | 5.6523121 | 2961 | TRUE | FABEST: clasificacion previa no validada para inclusion | 5.652312 | 2.401745
FAB105_17 | FABEST | 42CrMo4+QT | FAB105 | Fretting | Fretting specimens | -1 | 231.1 | 0 | 125 | 914600 | 1 | finished |  | tipo de carga Fretting | https://doi.org/10.5281/zenodo.21509581 | 5.9612312 | 2962 | TRUE | FABEST: clasificacion previa no validada para inclusion | 5.961231 | 2.3638
FAB105_22 | FABEST | 42CrMo4+QT | FAB105 | Fretting | Fretting specimens | -1 | 224 | 0 | 125 | 1108504 | 1 | finished |  | tipo de carga Fretting | https://doi.org/10.5281/zenodo.21509581 | 6.0447373 | 2963 | TRUE | FABEST: clasificacion previa no validada para inclusion | 6.044737 | 2.350248
FAB105_1 | FABEST | 42CrMo4+QT | FAB105 | Fretting | Fretting specimens | -1 | 219.3 | 0 | 125 | 2316325 | 1 | finished |  | tipo de carga Fretting | https://doi.org/10.5281/zenodo.21509581 | 6.3647995 | 2964 | TRUE | FABEST: clasificacion previa no validada para inclusion | 6.364799 | 2.341039
FAB105_18 | FABEST | 42CrMo4+QT | FAB105 | Fretting | Fretting specimens | -1 | 213.3 | 0 | 125 | 10000000 | 0 | interrupted |  | tipo de carga Fretting | https://doi.org/10.5281/zenodo.21509581 | 7 | 2965 | TRUE | FABEST: clasificacion previa no validada para inclusion | 7 | 2.328991
FAB105_1E+3 | FABEST | 42CrMo4+QT | FAB105 | Fretting | Fretting specimens | -1 | 1085.298 | 0 | 125 | 1000 | 0 |  |  | evento ambiguo: sin grieta | https://doi.org/10.5281/zenodo.21509581 | 3 | 2966 | TRUE | FABEST: clasificacion previa no validada para inclusion | 3 | 3.035549
FAB105_2E+3 | FABEST | 42CrMo4+QT | FAB105 | Fretting | Fretting specimens | -1 | 922.1023 | 0 | 125 | 2000 | 0 |  |  | evento ambiguo: sin grieta | https://doi.org/10.5281/zenodo.21509581 | 3.30103 | 2967 | TRUE | FABEST: clasificacion previa no validada para inclusion | 3.30103 | 2.964779
FAB105_5E+3 | FABEST | 42CrMo4+QT | FAB105 | Fretting | Fretting specimens | -1 | 743.4063 | 0 | 125 | 5000 | 0 |  |  | evento ambiguo: sin grieta | https://doi.org/10.5281/zenodo.21509581 | 3.69897 | 2968 | TRUE | FABEST: clasificacion previa no validada para inclusion | 3.69897 | 2.871226
FAB105_1E+4 | FABEST | 42CrMo4+QT | FAB105 | Fretting | Fretting specimens | -1 | 631.6205 | 0 | 125 | 10000 | 0 |  |  | evento ambiguo: sin grieta | https://doi.org/10.5281/zenodo.21509581 | 4 | 2969 | TRUE | FABEST: clasificacion previa no validada para inclusion | 4 | 2.800456
FAB105_2E+4 | FABEST | 42CrMo4+QT | FAB105 | Fretting | Fretting specimens | -1 | 536.6439 | 0 | 125 | 20000 | 0 |  |  | evento ambiguo: sin grieta | https://doi.org/10.5281/zenodo.21509581 | 4.30103 | 2970 | TRUE | FABEST: clasificacion previa no validada para inclusion | 4.30103 | 2.729686
FAB105_5E+4 | FABEST | 42CrMo4+QT | FAB105 | Fretting | Fretting specimens | -1 | 432.6466 | 0 | 125 | 50000 | 0 |  |  | evento ambiguo: sin grieta | https://doi.org/10.5281/zenodo.21509581 | 4.69897 | 2971 | TRUE | FABEST: clasificacion previa no validada para inclusion | 4.69897 | 2.636133
FAB105_1E+5 | FABEST | 42CrMo4+QT | FAB105 | Fretting | Fretting specimens | -1 | 367.5896 | 0 | 125 | 100000 | 0 |  |  | evento ambiguo: sin grieta | https://doi.org/10.5281/zenodo.21509581 | 5 | 2972 | TRUE | FABEST: clasificacion previa no validada para inclusion | 5 | 2.565363
FAB105_2E+5 | FABEST | 42CrMo4+QT | FAB105 | Fretting | Fretting specimens | -1 | 312.3153 | 0 | 125 | 200000 | 0 |  |  | evento ambiguo: sin grieta | https://doi.org/10.5281/zenodo.21509581 | 5.30103 | 2973 | TRUE | FABEST: clasificacion previa no validada para inclusion | 5.30103 | 2.494593
FAB105_5E+5 | FABEST | 42CrMo4+QT | FAB105 | Fretting | Fretting specimens | -1 | 251.7911 | 0 | 125 | 500000 | 0 |  |  | evento ambiguo: sin grieta | https://doi.org/10.5281/zenodo.21509581 | 5.69897 | 2974 | TRUE | FABEST: clasificacion previa no validada para inclusion | 5.69897 | 2.40104
FAB105_1E+6 | FABEST | 42CrMo4+QT | FAB105 | Fretting | Fretting specimens | -1 | 213.9293 | 0 | 125 | 1000000 | 0 |  |  | evento ambiguo: sin grieta | https://doi.org/10.5281/zenodo.21509581 | 6 | 2975 | TRUE | FABEST: clasificacion previa no validada para inclusion | 6 | 2.33027
FAB105_2E+6 | FABEST | 42CrMo4+QT | FAB105 | Fretting | Fretting specimens | -1 | 181.7608 | 0 | 125 | 2000000 | 0 |  |  | evento ambiguo: sin grieta | https://doi.org/10.5281/zenodo.21509581 | 6.30103 | 2976 | TRUE | FABEST: clasificacion previa no validada para inclusion | 6.30103 | 2.2595
FAB105_5E+6 | FABEST | 42CrMo4+QT | FAB105 | Fretting | Fretting specimens | -1 | 146.537 | 0 | 125 | 5000000 | 0 |  |  | evento ambiguo: sin grieta | https://doi.org/10.5281/zenodo.21509581 | 6.69897 | 2977 | TRUE | FABEST: clasificacion previa no validada para inclusion | 6.69897 | 2.165947
FAB105_1E+7 | FABEST | 42CrMo4+QT | FAB105 | Fretting | Fretting specimens | -1 | 124.5023 | 0 | 125 | 10000000 | 0 |  |  | evento ambiguo: sin grieta | https://doi.org/10.5281/zenodo.21509581 | 7 | 2978 | TRUE | FABEST: clasificacion previa no validada para inclusion | 7 | 2.095177
FAB105_2E+7 | FABEST | 42CrMo4+QT | FAB105 | Fretting | Fretting specimens | -1 | 105.7809 | 0 | 125 | 20000000 | 0 |  |  | evento ambiguo: sin grieta | https://doi.org/10.5281/zenodo.21509581 | 7.30103 | 2979 | TRUE | FABEST: clasificacion previa no validada para inclusion | 7.30103 | 2.024407
FAB105_5E+7 | FABEST | 42CrMo4+QT | FAB105 | Fretting | Fretting specimens | -1 | 85.28143 | 0 | 125 | 50000000 | 0 |  |  | evento ambiguo: sin grieta | https://doi.org/10.5281/zenodo.21509581 | 7.69897 | 2980 | TRUE | FABEST: clasificacion previa no validada para inclusion | 7.69897 | 1.930854
FAB105_1E+8 | FABEST | 42CrMo4+QT | FAB105 | Fretting | Fretting specimens | -1 | 72.45768 | 0 | 125 | 100000000 | 0 |  |  | evento ambiguo: sin grieta | https://doi.org/10.5281/zenodo.21509581 | 8 | 2981 | TRUE | FABEST: clasificacion previa no validada para inclusion | 8 | 1.860084
FAB105_1E+3 | FABEST | 42CrMo4+QT | FAB105 | Fretting | Fretting specimens | -1 | 1216.319 | 0 | 125 | 1000 | 0 |  |  | evento ambiguo: sin grieta | https://doi.org/10.5281/zenodo.21509581 | 3 | 2982 | TRUE | FABEST: clasificacion previa no validada para inclusion | 3 | 3.085048
FAB105_2E+3 | FABEST | 42CrMo4+QT | FAB105 | Fretting | Fretting specimens | -1 | 1103.982 | 0 | 125 | 2000 | 0 |  |  | evento ambiguo: sin grieta | https://doi.org/10.5281/zenodo.21509581 | 3.30103 | 2983 | TRUE | FABEST: clasificacion previa no validada para inclusion | 3.30103 | 3.042962
FAB105_5E+3 | FABEST | 42CrMo4+QT | FAB105 | Fretting | Fretting specimens | -1 | 907.4961 | 0 | 125 | 5000 | 0 |  |  | evento ambiguo: sin grieta | https://doi.org/10.5281/zenodo.21509581 | 3.69897 | 2984 | TRUE | FABEST: clasificacion previa no validada para inclusion | 3.69897 | 2.957845
FAB105_1E+4 | FABEST | 42CrMo4+QT | FAB105 | Fretting | Fretting specimens | -1 | 747.5939 | 0 | 125 | 10000 | 0 |  |  | evento ambiguo: sin grieta | https://doi.org/10.5281/zenodo.21509581 | 4 | 2985 | TRUE | FABEST: clasificacion previa no validada para inclusion | 4 | 2.873666
FAB105_2E+4 | FABEST | 42CrMo4+QT | FAB105 | Fretting | Fretting specimens | -1 | 600.8979 | 0 | 125 | 20000 | 0 |  |  | evento ambiguo: sin grieta | https://doi.org/10.5281/zenodo.21509581 | 4.30103 | 2986 | TRUE | FABEST: clasificacion previa no validada para inclusion | 4.30103 | 2.778801
FAB105_5E+4 | FABEST | 42CrMo4+QT | FAB105 | Fretting | Fretting specimens | -1 | 445.5614 | 0 | 125 | 50000 | 0 |  |  | evento ambiguo: sin grieta | https://doi.org/10.5281/zenodo.21509581 | 4.69897 | 2987 | TRUE | FABEST: clasificacion previa no validada para inclusion | 4.69897 | 2.648908
FAB105_1E+5 | FABEST | 42CrMo4+QT | FAB105 | Fretting | Fretting specimens | -1 | 360.0146 | 0 | 125 | 100000 | 0 |  |  | evento ambiguo: sin grieta | https://doi.org/10.5281/zenodo.21509581 | 5 | 2988 | TRUE | FABEST: clasificacion previa no validada para inclusion | 5 | 2.55632
FAB105_2E+5 | FABEST | 42CrMo4+QT | FAB105 | Fretting | Fretting specimens | -1 | 299.4106 | 0 | 125 | 200000 | 0 |  |  | evento ambiguo: sin grieta | https://doi.org/10.5281/zenodo.21509581 | 5.30103 | 2989 | TRUE | FABEST: clasificacion previa no validada para inclusion | 5.30103 | 2.476267
FAB105_5E+5 | FABEST | 42CrMo4+QT | FAB105 | Fretting | Fretting specimens | -1 | 250.1574 | 0 | 125 | 500000 | 0 |  |  | evento ambiguo: sin grieta | https://doi.org/10.5281/zenodo.21509581 | 5.69897 | 2990 | TRUE | FABEST: clasificacion previa no validada para inclusion | 5.69897 | 2.398213
FAB105_1E+6 | FABEST | 42CrMo4+QT | FAB105 | Fretting | Fretting specimens | -1 | 229.6569 | 0 | 125 | 1000000 | 0 |  |  | evento ambiguo: sin grieta | https://doi.org/10.5281/zenodo.21509581 | 6 | 2991 | TRUE | FABEST: clasificacion previa no validada para inclusion | 6 | 2.361079
FAB105_2E+6 | FABEST | 42CrMo4+QT | FAB105 | Fretting | Fretting specimens | -1 | 218.2012 | 0 | 125 | 2000000 | 0 |  |  | evento ambiguo: sin grieta | https://doi.org/10.5281/zenodo.21509581 | 6.30103 | 2992 | TRUE | FABEST: clasificacion previa no validada para inclusion | 6.30103 | 2.338857
FAB105_5E+6 | FABEST | 42CrMo4+QT | FAB105 | Fretting | Fretting specimens | -1 | 210.8378 | 0 | 125 | 5000000 | 0 |  |  | evento ambiguo: sin grieta | https://doi.org/10.5281/zenodo.21509581 | 6.69897 | 2993 | TRUE | FABEST: clasificacion previa no validada para inclusion | 6.69897 | 2.323948
FAB105_1E+7 | FABEST | 42CrMo4+QT | FAB105 | Fretting | Fretting specimens | -1 | 208.2897 | 0 | 125 | 10000000 | 0 |  |  | evento ambiguo: sin grieta | https://doi.org/10.5281/zenodo.21509581 | 7 | 2994 | TRUE | FABEST: clasificacion previa no validada para inclusion | 7 | 2.318668
FAB105_2E+7 | FABEST | 42CrMo4+QT | FAB105 | Fretting | Fretting specimens | -1 | 206.9969 | 0 | 125 | 20000000 | 0 |  |  | evento ambiguo: sin grieta | https://doi.org/10.5281/zenodo.21509581 | 7.30103 | 2995 | TRUE | FABEST: clasificacion previa no validada para inclusion | 7.30103 | 2.315964
FAB105_5E+7 | FABEST | 42CrMo4+QT | FAB105 | Fretting | Fretting specimens | -1 | 206.2149 | 0 | 125 | 50000000 | 0 |  |  | evento ambiguo: sin grieta | https://doi.org/10.5281/zenodo.21509581 | 7.69897 | 2996 | TRUE | FABEST: clasificacion previa no validada para inclusion | 7.69897 | 2.31432
FAB105_1E+8 | FABEST | 42CrMo4+QT | FAB105 | Fretting | Fretting specimens | -1 | 205.9532 | 0 | 125 | 100000000 | 0 |  |  | evento ambiguo: sin grieta | https://doi.org/10.5281/zenodo.21509581 | 8 | 2997 | TRUE | FABEST: clasificacion previa no validada para inclusion | 8 | 2.313768
FAB105_1E+3 | FABEST | 42CrMo4+QT | FAB105 | Fretting | Fretting specimens | -1 | 747.4187 | 0 | 125 | 1000 | 0 |  |  | evento ambiguo: sin grieta | https://doi.org/10.5281/zenodo.21509581 | 3 | 2998 | TRUE | FABEST: clasificacion previa no validada para inclusion | 3 | 2.873564
FAB105_2E+3 | FABEST | 42CrMo4+QT | FAB105 | Fretting | Fretting specimens | -1 | 691.7335 | 0 | 125 | 2000 | 0 |  |  | evento ambiguo: sin grieta | https://doi.org/10.5281/zenodo.21509581 | 3.30103 | 2999 | TRUE | FABEST: clasificacion previa no validada para inclusion | 3.30103 | 2.839939
FAB105_5E+3 | FABEST | 42CrMo4+QT | FAB105 | Fretting | Fretting specimens | -1 | 618.1216 | 0 | 125 | 5000 | 0 |  |  | evento ambiguo: sin grieta | https://doi.org/10.5281/zenodo.21509581 | 3.69897 | 3000 | TRUE | FABEST: clasificacion previa no validada para inclusion | 3.69897 | 2.791074
FAB105_1E+4 | FABEST | 42CrMo4+QT | FAB105 | Fretting | Fretting specimens | -1 | 562.4364 | 0 | 125 | 10000 | 0 |  |  | evento ambiguo: sin grieta | https://doi.org/10.5281/zenodo.21509581 | 4 | 3001 | TRUE | FABEST: clasificacion previa no validada para inclusion | 4 | 2.750073
FAB105_2E+4 | FABEST | 42CrMo4+QT | FAB105 | Fretting | Fretting specimens | -1 | 506.7512 | 0 | 125 | 20000 | 0 |  |  | evento ambiguo: sin grieta | https://doi.org/10.5281/zenodo.21509581 | 4.30103 | 3002 | TRUE | FABEST: clasificacion previa no validada para inclusion | 4.30103 | 2.704795
FAB105_5E+4 | FABEST | 42CrMo4+QT | FAB105 | Fretting | Fretting specimens | -1 | 433.1394 | 0 | 125 | 50000 | 0 |  |  | evento ambiguo: sin grieta | https://doi.org/10.5281/zenodo.21509581 | 4.69897 | 3003 | TRUE | FABEST: clasificacion previa no validada para inclusion | 4.69897 | 2.636628
FAB105_1E+5 | FABEST | 42CrMo4+QT | FAB105 | Fretting | Fretting specimens | -1 | 377.4542 | 0 | 125 | 100000 | 0 |  |  | evento ambiguo: sin grieta | https://doi.org/10.5281/zenodo.21509581 | 5 | 3004 | TRUE | FABEST: clasificacion previa no validada para inclusion | 5 | 2.576864
FAB105_2E+5 | FABEST | 42CrMo4+QT | FAB105 | Fretting | Fretting specimens | -1 | 321.769 | 0 | 125 | 200000 | 0 |  |  | evento ambiguo: sin grieta | https://doi.org/10.5281/zenodo.21509581 | 5.30103 | 3005 | TRUE | FABEST: clasificacion previa no validada para inclusion | 5.30103 | 2.507544
FAB105_5E+5 | FABEST | 42CrMo4+QT | FAB105 | Fretting | Fretting specimens | -1 | 248.1572 | 0 | 125 | 500000 | 0 |  |  | evento ambiguo: sin grieta | https://doi.org/10.5281/zenodo.21509581 | 5.69897 | 3006 | TRUE | FABEST: clasificacion previa no validada para inclusion | 5.69897 | 2.394727
FAB105_1E+6 | FABEST | 42CrMo4+QT | FAB105 | Fretting | Fretting specimens | -1 | 192.4719 | 0 | 125 | 1000000 | 0 |  |  | evento ambiguo: sin grieta | https://doi.org/10.5281/zenodo.21509581 | 6 | 3007 | TRUE | FABEST: clasificacion previa no validada para inclusion | 6 | 2.284367
FAB105_2E+6 | FABEST | 42CrMo4+QT | FAB105 | Fretting | Fretting specimens | -1 | 136.7867 | 0 | 125 | 2000000 | 0 |  |  | evento ambiguo: sin grieta | https://doi.org/10.5281/zenodo.21509581 | 6.30103 | 3008 | TRUE | FABEST: clasificacion previa no validada para inclusion | 6.30103 | 2.136044
FAB105_5E+6 | FABEST | 42CrMo4+QT | FAB105 | Fretting | Fretting specimens | -1 | 63.17491 | 0 | 125 | 5000000 | 0 |  |  | evento ambiguo: sin grieta | https://doi.org/10.5281/zenodo.21509581 | 6.69897 | 3009 | TRUE | FABEST: clasificacion previa no validada para inclusion | 6.69897 | 1.800545
FAB105_1E+7 | FABEST | 42CrMo4+QT | FAB105 | Fretting | Fretting specimens | -1 | 7.489702 | 0 | 125 | 10000000 | 0 |  |  | evento ambiguo: sin grieta | https://doi.org/10.5281/zenodo.21509581 | 7 | 3010 | TRUE | FABEST: clasificacion previa no validada para inclusion | 7 | 0.8744645
FAB106_13 | FABEST | 42CrMo4+QT | FAB106 | Fretting | Fretting specimens | -1 | 383.8 | 0 | 125 | 37620 | 1 | finished |  | tipo de carga Fretting | https://doi.org/10.5281/zenodo.21509581 | 4.5754188 | 3011 | TRUE | FABEST: clasificacion previa no validada para inclusion | 4.575419 | 2.584105
FAB106_26 | FABEST | 42CrMo4+QT | FAB106 | Fretting | Fretting specimens | -1 | 355.6 | 0 | 125 | 38632 | 1 | finished |  | tipo de carga Fretting | https://doi.org/10.5281/zenodo.21509581 | 4.5869472 | 3012 | TRUE | FABEST: clasificacion previa no validada para inclusion | 4.586947 | 2.550962
FAB106_7 | FABEST | 42CrMo4+QT | FAB106 | Fretting | Fretting specimens | -1 | 285.1 | 0 | 125 | 85817 | 1 | finished |  | tipo de carga Fretting | https://doi.org/10.5281/zenodo.21509581 | 4.9335733 | 3013 | TRUE | FABEST: clasificacion previa no validada para inclusion | 4.933573 | 2.454997
FAB106_5 | FABEST | 42CrMo4+QT | FAB106 | Fretting | Fretting specimens | -1 | 328.9 | 0 | 125 | 90257 | 1 | finished |  | tipo de carga Fretting | https://doi.org/10.5281/zenodo.21509581 | 4.9554809 | 3014 | TRUE | FABEST: clasificacion previa no validada para inclusion | 4.955481 | 2.517064
FAB106_12 | FABEST | 42CrMo4+QT | FAB106 | Fretting | Fretting specimens | -1 | 252.2 | 0 | 125 | 92798 | 1 | finished |  | tipo de carga Fretting | https://doi.org/10.5281/zenodo.21509581 | 4.9675386 | 3015 | TRUE | FABEST: clasificacion previa no validada para inclusion | 4.967539 | 2.401745
FAB106_17 | FABEST | 42CrMo4+QT | FAB106 | Fretting | Fretting specimens | -1 | 231.1 | 0 | 125 | 189957 | 1 | finished |  | tipo de carga Fretting | https://doi.org/10.5281/zenodo.21509581 | 5.2786553 | 3016 | TRUE | FABEST: clasificacion previa no validada para inclusion | 5.278655 | 2.3638
FAB106_11 | FABEST | 42CrMo4+QT | FAB106 | Fretting | Fretting specimens | -1 | 197.4 | 0 | 125 | 260878 | 1 | finished |  | tipo de carga Fretting | https://doi.org/10.5281/zenodo.21509581 | 5.4164375 | 3017 | TRUE | FABEST: clasificacion previa no validada para inclusion | 5.416437 | 2.295347
FAB106_1 | FABEST | 42CrMo4+QT | FAB106 | Fretting | Fretting specimens | -1 | 219.3 | 0 | 125 | 279744 | 1 | finished |  | tipo de carga Fretting | https://doi.org/10.5281/zenodo.21509581 | 5.4467608 | 3018 | TRUE | FABEST: clasificacion previa no validada para inclusion | 5.446761 | 2.341039
FAB106_29 | FABEST | 42CrMo4+QT | FAB106 | Fretting | Fretting specimens | -1 | 188.4 | 0 | 125 | 366546 | 1 | finished |  | tipo de carga Fretting | https://doi.org/10.5281/zenodo.21509581 | 5.5641285 | 3019 | TRUE | FABEST: clasificacion previa no validada para inclusion | 5.564128 | 2.275081
FAB106_30 | FABEST | 42CrMo4+QT | FAB106 | Fretting | Fretting specimens | -1 | 177.8 | 0 | 125 | 803735 | 1 | finished |  | tipo de carga Fretting | https://doi.org/10.5281/zenodo.21509581 | 5.9051129 | 3020 | TRUE | FABEST: clasificacion previa no validada para inclusion | 5.905113 | 2.249932
FAB106_2 | FABEST | 42CrMo4+QT | FAB106 | Fretting | Fretting specimens | -1 | 175.4 | 0 | 125 | 871001 | 1 | finished |  | tipo de carga Fretting | https://doi.org/10.5281/zenodo.21509581 | 5.9400187 | 3021 | TRUE | FABEST: clasificacion previa no validada para inclusion | 5.940019 | 2.24403
FAB106_27 | FABEST | 42CrMo4+QT | FAB106 | Fretting | Fretting specimens | -1 | 160 | 0 | 125 | 9232780 | 1 | finished |  | tipo de carga Fretting | https://doi.org/10.5281/zenodo.21509581 | 6.9653325 | 3022 | TRUE | FABEST: clasificacion previa no validada para inclusion | 6.965332 | 2.20412
FAB106_25 | FABEST | 42CrMo4+QT | FAB106 | Fretting | Fretting specimens | -1 | 164.4 | 0 | 125 | 10000000 | 0 | interrupted |  | tipo de carga Fretting | https://doi.org/10.5281/zenodo.21509581 | 7 | 3023 | TRUE | FABEST: clasificacion previa no validada para inclusion | 7 | 2.215902
FAB106_4 | FABEST | 42CrMo4+QT | FAB106 | Fretting | Fretting specimens | -1 | 153.5 | 0 | 125 | 10000000 | 0 | interrupted |  | tipo de carga Fretting | https://doi.org/10.5281/zenodo.21509581 | 7 | 3024 | TRUE | FABEST: clasificacion previa no validada para inclusion | 7 | 2.186108
FAB106_1E+3 | FABEST | 42CrMo4+QT | FAB106 | Fretting | Fretting specimens | -1 | 988.2123 | 0 | 125 | 1000 | 0 |  |  | evento ambiguo: sin grieta | https://doi.org/10.5281/zenodo.21509581 | 3 | 3025 | TRUE | FABEST: clasificacion previa no validada para inclusion | 3 | 2.99485
FAB106_2E+3 | FABEST | 42CrMo4+QT | FAB106 | Fretting | Fretting specimens | -1 | 818.8197 | 0 | 125 | 2000 | 0 |  |  | evento ambiguo: sin grieta | https://doi.org/10.5281/zenodo.21509581 | 3.30103 | 3026 | TRUE | FABEST: clasificacion previa no validada para inclusion | 3.30103 | 2.913188
FAB106_5E+3 | FABEST | 42CrMo4+QT | FAB106 | Fretting | Fretting specimens | -1 | 638.6119 | 0 | 125 | 5000 | 0 |  |  | evento ambiguo: sin grieta | https://doi.org/10.5281/zenodo.21509581 | 3.69897 | 3027 | TRUE | FABEST: clasificacion previa no validada para inclusion | 3.69897 | 2.805237
FAB106_1E+4 | FABEST | 42CrMo4+QT | FAB106 | Fretting | Fretting specimens | -1 | 529.1454 | 0 | 125 | 10000 | 0 |  |  | evento ambiguo: sin grieta | https://doi.org/10.5281/zenodo.21509581 | 4 | 3028 | TRUE | FABEST: clasificacion previa no validada para inclusion | 4 | 2.723575
FAB106_2E+4 | FABEST | 42CrMo4+QT | FAB106 | Fretting | Fretting specimens | -1 | 438.4429 | 0 | 125 | 20000 | 0 |  |  | evento ambiguo: sin grieta | https://doi.org/10.5281/zenodo.21509581 | 4.30103 | 3029 | TRUE | FABEST: clasificacion previa no validada para inclusion | 4.30103 | 2.641913
FAB106_5E+4 | FABEST | 42CrMo4+QT | FAB106 | Fretting | Fretting specimens | -1 | 341.9494 | 0 | 125 | 50000 | 0 |  |  | evento ambiguo: sin grieta | https://doi.org/10.5281/zenodo.21509581 | 4.69897 | 3030 | TRUE | FABEST: clasificacion previa no validada para inclusion | 4.69897 | 2.533962
FAB106_1E+5 | FABEST | 42CrMo4+QT | FAB106 | Fretting | Fretting specimens | -1 | 283.3347 | 0 | 125 | 100000 | 0 |  |  | evento ambiguo: sin grieta | https://doi.org/10.5281/zenodo.21509581 | 5 | 3031 | TRUE | FABEST: clasificacion previa no validada para inclusion | 5 | 2.4523
FAB106_2E+5 | FABEST | 42CrMo4+QT | FAB106 | Fretting | Fretting specimens | -1 | 234.7674 | 0 | 125 | 200000 | 0 |  |  | evento ambiguo: sin grieta | https://doi.org/10.5281/zenodo.21509581 | 5.30103 | 3032 | TRUE | FABEST: clasificacion previa no validada para inclusion | 5.30103 | 2.370638
FAB106_5E+5 | FABEST | 42CrMo4+QT | FAB106 | Fretting | Fretting specimens | -1 | 183.0992 | 0 | 125 | 500000 | 0 |  |  | evento ambiguo: sin grieta | https://doi.org/10.5281/zenodo.21509581 | 5.69897 | 3033 | TRUE | FABEST: clasificacion previa no validada para inclusion | 5.69897 | 2.262687
FAB106_1E+6 | FABEST | 42CrMo4+QT | FAB106 | Fretting | Fretting specimens | -1 | 151.7136 | 0 | 125 | 1000000 | 0 |  |  | evento ambiguo: sin grieta | https://doi.org/10.5281/zenodo.21509581 | 6 | 3034 | TRUE | FABEST: clasificacion previa no validada para inclusion | 6 | 2.181025
FAB106_2E+6 | FABEST | 42CrMo4+QT | FAB106 | Fretting | Fretting specimens | -1 | 125.7079 | 0 | 125 | 2000000 | 0 |  |  | evento ambiguo: sin grieta | https://doi.org/10.5281/zenodo.21509581 | 6.30103 | 3035 | TRUE | FABEST: clasificacion previa no validada para inclusion | 6.30103 | 2.099363
FAB106_5E+6 | FABEST | 42CrMo4+QT | FAB106 | Fretting | Fretting specimens | -1 | 98.04181 | 0 | 125 | 5000000 | 0 |  |  | evento ambiguo: sin grieta | https://doi.org/10.5281/zenodo.21509581 | 6.69897 | 3036 | TRUE | FABEST: clasificacion previa no validada para inclusion | 6.69897 | 1.991411
FAB106_1E+7 | FABEST | 42CrMo4+QT | FAB106 | Fretting | Fretting specimens | -1 | 81.23615 | 0 | 125 | 10000000 | 0 |  |  | evento ambiguo: sin grieta | https://doi.org/10.5281/zenodo.21509581 | 7 | 3037 | TRUE | FABEST: clasificacion previa no validada para inclusion | 7 | 1.909749
FAB106_2E+7 | FABEST | 42CrMo4+QT | FAB106 | Fretting | Fretting specimens | -1 | 67.3112 | 0 | 125 | 20000000 | 0 |  |  | evento ambiguo: sin grieta | https://doi.org/10.5281/zenodo.21509581 | 7.30103 | 3038 | TRUE | FABEST: clasificacion previa no validada para inclusion | 7.30103 | 1.828087
FAB106_5E+7 | FABEST | 42CrMo4+QT | FAB106 | Fretting | Fretting specimens | -1 | 52.49719 | 0 | 125 | 50000000 | 0 |  |  | evento ambiguo: sin grieta | https://doi.org/10.5281/zenodo.21509581 | 7.69897 | 3039 | TRUE | FABEST: clasificacion previa no validada para inclusion | 7.69897 | 1.720136
FAB106_1E+8 | FABEST | 42CrMo4+QT | FAB106 | Fretting | Fretting specimens | -1 | 43.49848 | 0 | 125 | 100000000 | 0 |  |  | evento ambiguo: sin grieta | https://doi.org/10.5281/zenodo.21509581 | 8 | 3040 | TRUE | FABEST: clasificacion previa no validada para inclusion | 8 | 1.638474
FAB106_1E+3 | FABEST | 42CrMo4+QT | FAB106 | Fretting | Fretting specimens | -1 | 563.8489 | 0 | 125 | 1000 | 0 |  |  | evento ambiguo: sin grieta | https://doi.org/10.5281/zenodo.21509581 | 3 | 3041 | TRUE | FABEST: clasificacion previa no validada para inclusion | 3 | 2.751163
FAB106_2E+3 | FABEST | 42CrMo4+QT | FAB106 | Fretting | Fretting specimens | -1 | 554.1815 | 0 | 125 | 2000 | 0 |  |  | evento ambiguo: sin grieta | https://doi.org/10.5281/zenodo.21509581 | 3.30103 | 3042 | TRUE | FABEST: clasificacion previa no validada para inclusion | 3.30103 | 2.743652
FAB106_5E+3 | FABEST | 42CrMo4+QT | FAB106 | Fretting | Fretting specimens | -1 | 527.7729 | 0 | 125 | 5000 | 0 |  |  | evento ambiguo: sin grieta | https://doi.org/10.5281/zenodo.21509581 | 3.69897 | 3043 | TRUE | FABEST: clasificacion previa no validada para inclusion | 3.69897 | 2.722447
FAB106_1E+4 | FABEST | 42CrMo4+QT | FAB106 | Fretting | Fretting specimens | -1 | 490.8296 | 0 | 125 | 10000 | 0 |  |  | evento ambiguo: sin grieta | https://doi.org/10.5281/zenodo.21509581 | 4 | 3044 | TRUE | FABEST: clasificacion previa no validada para inclusion | 4 | 2.690931
FAB106_2E+4 | FABEST | 42CrMo4+QT | FAB106 | Fretting | Fretting specimens | -1 | 435.4383 | 0 | 125 | 20000 | 0 |  |  | evento ambiguo: sin grieta | https://doi.org/10.5281/zenodo.21509581 | 4.30103 | 3045 | TRUE | FABEST: clasificacion previa no validada para inclusion | 4.30103 | 2.638927
FAB106_5E+4 | FABEST | 42CrMo4+QT | FAB106 | Fretting | Fretting specimens | -1 | 342.9771 | 0 | 125 | 50000 | 0 |  |  | evento ambiguo: sin grieta | https://doi.org/10.5281/zenodo.21509581 | 4.69897 | 3046 | TRUE | FABEST: clasificacion previa no validada para inclusion | 4.69897 | 2.535265
FAB106_1E+5 | FABEST | 42CrMo4+QT | FAB106 | Fretting | Fretting specimens | -1 | 276.5728 | 0 | 125 | 100000 | 0 |  |  | evento ambiguo: sin grieta | https://doi.org/10.5281/zenodo.21509581 | 5 | 3047 | TRUE | FABEST: clasificacion previa no validada para inclusion | 5 | 2.44181
FAB106_2E+5 | FABEST | 42CrMo4+QT | FAB106 | Fretting | Fretting specimens | -1 | 226.3716 | 0 | 125 | 200000 | 0 |  |  | evento ambiguo: sin grieta | https://doi.org/10.5281/zenodo.21509581 | 5.30103 | 3048 | TRUE | FABEST: clasificacion previa no validada para inclusion | 5.30103 | 2.354822
FAB106_5E+5 | FABEST | 42CrMo4+QT | FAB106 | Fretting | Fretting specimens | -1 | 186.9501 | 0 | 125 | 500000 | 0 |  |  | evento ambiguo: sin grieta | https://doi.org/10.5281/zenodo.21509581 | 5.69897 | 3049 | TRUE | FABEST: clasificacion previa no validada para inclusion | 5.69897 | 2.271726
FAB106_1E+6 | FABEST | 42CrMo4+QT | FAB106 | Fretting | Fretting specimens | -1 | 171.6682 | 0 | 125 | 1000000 | 0 |  |  | evento ambiguo: sin grieta | https://doi.org/10.5281/zenodo.21509581 | 6 | 3050 | TRUE | FABEST: clasificacion previa no validada para inclusion | 6 | 2.23469
FAB106_2E+6 | FABEST | 42CrMo4+QT | FAB106 | Fretting | Fretting specimens | -1 | 163.545 | 0 | 125 | 2000000 | 0 |  |  | evento ambiguo: sin grieta | https://doi.org/10.5281/zenodo.21509581 | 6.30103 | 3051 | TRUE | FABEST: clasificacion previa no validada para inclusion | 6.30103 | 2.213637
FAB106_5E+6 | FABEST | 42CrMo4+QT | FAB106 | Fretting | Fretting specimens | -1 | 158.5038 | 0 | 125 | 5000000 | 0 |  |  | evento ambiguo: sin grieta | https://doi.org/10.5281/zenodo.21509581 | 6.69897 | 3052 | TRUE | FABEST: clasificacion previa no validada para inclusion | 6.69897 | 2.20004
FAB106_1E+7 | FABEST | 42CrMo4+QT | FAB106 | Fretting | Fretting specimens | -1 | 156.7944 | 0 | 125 | 10000000 | 0 |  |  | evento ambiguo: sin grieta | https://doi.org/10.5281/zenodo.21509581 | 7 | 3053 | TRUE | FABEST: clasificacion previa no validada para inclusion | 7 | 2.195331
FAB106_2E+7 | FABEST | 42CrMo4+QT | FAB106 | Fretting | Fretting specimens | -1 | 155.9341 | 0 | 125 | 20000000 | 0 |  |  | evento ambiguo: sin grieta | https://doi.org/10.5281/zenodo.21509581 | 7.30103 | 3054 | TRUE | FABEST: clasificacion previa no validada para inclusion | 7.30103 | 2.192941
FAB106_5E+7 | FABEST | 42CrMo4+QT | FAB106 | Fretting | Fretting specimens | -1 | 155.4162 | 0 | 125 | 50000000 | 0 |  |  | evento ambiguo: sin grieta | https://doi.org/10.5281/zenodo.21509581 | 7.69897 | 3055 | TRUE | FABEST: clasificacion previa no validada para inclusion | 7.69897 | 2.191496
FAB106_1E+8 | FABEST | 42CrMo4+QT | FAB106 | Fretting | Fretting specimens | -1 | 155.2432 | 0 | 125 | 100000000 | 0 |  |  | evento ambiguo: sin grieta | https://doi.org/10.5281/zenodo.21509581 | 8 | 3056 | TRUE | FABEST: clasificacion previa no validada para inclusion | 8 | 2.191013
FAB106_1E+3 | FABEST | 42CrMo4+QT | FAB106 | Fretting | Fretting specimens | -1 | 628.4718 | 0 | 125 | 1000 | 0 |  |  | evento ambiguo: sin grieta | https://doi.org/10.5281/zenodo.21509581 | 3 | 3057 | TRUE | FABEST: clasificacion previa no validada para inclusion | 3 | 2.798286
FAB106_2E+3 | FABEST | 42CrMo4+QT | FAB106 | Fretting | Fretting specimens | -1 | 578.0162 | 0 | 125 | 2000 | 0 |  |  | evento ambiguo: sin grieta | https://doi.org/10.5281/zenodo.21509581 | 3.30103 | 3058 | TRUE | FABEST: clasificacion previa no validada para inclusion | 3.30103 | 2.76194
FAB106_5E+3 | FABEST | 42CrMo4+QT | FAB106 | Fretting | Fretting specimens | -1 | 511.3174 | 0 | 125 | 5000 | 0 |  |  | evento ambiguo: sin grieta | https://doi.org/10.5281/zenodo.21509581 | 3.69897 | 3059 | TRUE | FABEST: clasificacion previa no validada para inclusion | 3.69897 | 2.708691
FAB106_1E+4 | FABEST | 42CrMo4+QT | FAB106 | Fretting | Fretting specimens | -1 | 460.8618 | 0 | 125 | 10000 | 0 |  |  | evento ambiguo: sin grieta | https://doi.org/10.5281/zenodo.21509581 | 4 | 3060 | TRUE | FABEST: clasificacion previa no validada para inclusion | 4 | 2.663571
FAB106_2E+4 | FABEST | 42CrMo4+QT | FAB106 | Fretting | Fretting specimens | -1 | 410.4062 | 0 | 125 | 20000 | 0 |  |  | evento ambiguo: sin grieta | https://doi.org/10.5281/zenodo.21509581 | 4.30103 | 3061 | TRUE | FABEST: clasificacion previa no validada para inclusion | 4.30103 | 2.613214
FAB106_5E+4 | FABEST | 42CrMo4+QT | FAB106 | Fretting | Fretting specimens | -1 | 343.7074 | 0 | 125 | 50000 | 0 |  |  | evento ambiguo: sin grieta | https://doi.org/10.5281/zenodo.21509581 | 4.69897 | 3062 | TRUE | FABEST: clasificacion previa no validada para inclusion | 4.69897 | 2.536189
FAB106_1E+5 | FABEST | 42CrMo4+QT | FAB106 | Fretting | Fretting specimens | -1 | 293.2518 | 0 | 125 | 100000 | 0 |  |  | evento ambiguo: sin grieta | https://doi.org/10.5281/zenodo.21509581 | 5 | 3063 | TRUE | FABEST: clasificacion previa no validada para inclusion | 5 | 2.467241
FAB106_2E+5 | FABEST | 42CrMo4+QT | FAB106 | Fretting | Fretting specimens | -1 | 242.7962 | 0 | 125 | 200000 | 0 |  |  | evento ambiguo: sin grieta | https://doi.org/10.5281/zenodo.21509581 | 5.30103 | 3064 | TRUE | FABEST: clasificacion previa no validada para inclusion | 5.30103 | 2.385242
FAB106_5E+5 | FABEST | 42CrMo4+QT | FAB106 | Fretting | Fretting specimens | -1 | 176.0974 | 0 | 125 | 500000 | 0 |  |  | evento ambiguo: sin grieta | https://doi.org/10.5281/zenodo.21509581 | 5.69897 | 3065 | TRUE | FABEST: clasificacion previa no validada para inclusion | 5.69897 | 2.245753
FAB106_1E+6 | FABEST | 42CrMo4+QT | FAB106 | Fretting | Fretting specimens | -1 | 125.6418 | 0 | 125 | 1000000 | 0 |  |  | evento ambiguo: sin grieta | https://doi.org/10.5281/zenodo.21509581 | 6 | 3066 | TRUE | FABEST: clasificacion previa no validada para inclusion | 6 | 2.099134
FAB106_2E+6 | FABEST | 42CrMo4+QT | FAB106 | Fretting | Fretting specimens | -1 | 75.18616 | 0 | 125 | 2000000 | 0 |  |  | evento ambiguo: sin grieta | https://doi.org/10.5281/zenodo.21509581 | 6.30103 | 3067 | TRUE | FABEST: clasificacion previa no validada para inclusion | 6.30103 | 1.876138
FAB106_5E+6 | FABEST | 42CrMo4+QT | FAB106 | Fretting | Fretting specimens | -1 | 8.487439 | 0 | 125 | 5000000 | 0 |  |  | evento ambiguo: sin grieta | https://doi.org/10.5281/zenodo.21509581 | 6.69897 | 3068 | TRUE | FABEST: clasificacion previa no validada para inclusion | 6.69897 | 0.9287767
FAB107_5 | FABEST | 42CrMo4+QT | FAB107 | Fretting | Fretting specimens | 0 | 328.9 | 328.9 | 125 | 18878 | 1 | finished |  | tipo de carga Fretting | https://doi.org/10.5281/zenodo.21509581 | 4.275956 | 3069 | TRUE | FABEST: clasificacion previa no validada para inclusion | 4.275956 | 2.517064
FAB107_20 | FABEST | 42CrMo4+QT | FAB107 | Fretting | Fretting specimens | 0 | 296.9 | 296.9 | 125 | 27392 | 1 | finished |  | tipo de carga Fretting | https://doi.org/10.5281/zenodo.21509581 | 4.4376237 | 3070 | TRUE | FABEST: clasificacion previa no validada para inclusion | 4.437624 | 2.47261
FAB107_12 | FABEST | 42CrMo4+QT | FAB107 | Fretting | Fretting specimens | 0 | 252.2 | 252.2 | 125 | 40269 | 1 | finished |  | tipo de carga Fretting | https://doi.org/10.5281/zenodo.21509581 | 4.6049708 | 3071 | TRUE | FABEST: clasificacion previa no validada para inclusion | 4.604971 | 2.401745
FAB107_7 | FABEST | 42CrMo4+QT | FAB107 | Fretting | Fretting specimens | 0 | 285.1 | 285.1 | 125 | 58982 | 1 | finished |  | tipo de carga Fretting | https://doi.org/10.5281/zenodo.21509581 | 4.7707195 | 3072 | TRUE | FABEST: clasificacion previa no validada para inclusion | 4.770719 | 2.454997
FAB107_1 | FABEST | 42CrMo4+QT | FAB107 | Fretting | Fretting specimens | 0 | 219.3 | 219.3 | 125 | 77997 | 1 | finished |  | tipo de carga Fretting | https://doi.org/10.5281/zenodo.21509581 | 4.8920779 | 3073 | TRUE | FABEST: clasificacion previa no validada para inclusion | 4.892078 | 2.341039
FAB107_2 | FABEST | 42CrMo4+QT | FAB107 | Fretting | Fretting specimens | 0 | 175.4 | 175.4 | 125 | 153443 | 1 | finished |  | tipo de carga Fretting | https://doi.org/10.5281/zenodo.21509581 | 5.1859471 | 3074 | TRUE | FABEST: clasificacion previa no validada para inclusion | 5.185947 | 2.24403
FAB107_4 | FABEST | 42CrMo4+QT | FAB107 | Fretting | Fretting specimens | 0 | 153.5 | 153.5 | 125 | 603223 | 1 | finished |  | tipo de carga Fretting | https://doi.org/10.5281/zenodo.21509581 | 5.7804779 | 3075 | TRUE | FABEST: clasificacion previa no validada para inclusion | 5.780478 | 2.186108
FAB107_6 | FABEST | 42CrMo4+QT | FAB107 | Fretting | Fretting specimens | 0 | 142.5 | 142.5 | 125 | 637872 | 1 | finished |  | tipo de carga Fretting | https://doi.org/10.5281/zenodo.21509581 | 5.8047335 | 3076 | TRUE | FABEST: clasificacion previa no validada para inclusion | 5.804734 | 2.153815
FAB107_3 | FABEST | 42CrMo4+QT | FAB107 | Fretting | Fretting specimens | 0 | 131.6 | 131.6 | 125 | 692990 | 1 | finished |  | tipo de carga Fretting | https://doi.org/10.5281/zenodo.21509581 | 5.840727 | 3077 | TRUE | FABEST: clasificacion previa no validada para inclusion | 5.840727 | 2.119256
FAB107_32 | FABEST | 42CrMo4+QT | FAB107 | Fretting | Fretting specimens | 0 | 129.8 | 129.8 | 125 | 765373 | 1 | finished |  | tipo de carga Fretting | https://doi.org/10.5281/zenodo.21509581 | 5.8838731 | 3078 | TRUE | FABEST: clasificacion previa no validada para inclusion | 5.883873 | 2.113275
FAB107_15 | FABEST | 42CrMo4+QT | FAB107 | Fretting | Fretting specimens | 0 | 126.1 | 126.1 | 125 | 10000000 | 0 | interrupted |  | tipo de carga Fretting | https://doi.org/10.5281/zenodo.21509581 | 7 | 3079 | TRUE | FABEST: clasificacion previa no validada para inclusion | 7 | 2.100715
FAB107_31 | FABEST | 42CrMo4+QT | FAB107 | Fretting | Fretting specimens | 0 | 115.6 | 115.6 | 125 | 10000000 | 0 | interrupted |  | tipo de carga Fretting | https://doi.org/10.5281/zenodo.21509581 | 7 | 3080 | TRUE | FABEST: clasificacion previa no validada para inclusion | 7 | 2.062958
FAB107_1E+3 | FABEST | 42CrMo4+QT | FAB107 | Fretting | Fretting specimens | 0 | 690.5212 | 690.5212 | 125 | 1000 | 0 |  |  | evento ambiguo: sin grieta | https://doi.org/10.5281/zenodo.21509581 | 3 | 3081 | TRUE | FABEST: clasificacion previa no validada para inclusion | 3 | 2.839177
FAB107_2E+3 | FABEST | 42CrMo4+QT | FAB107 | Fretting | Fretting specimens | 0 | 580.3092 | 580.3092 | 125 | 2000 | 0 |  |  | evento ambiguo: sin grieta | https://doi.org/10.5281/zenodo.21509581 | 3.30103 | 3082 | TRUE | FABEST: clasificacion previa no validada para inclusion | 3.30103 | 2.763659
FAB107_5E+3 | FABEST | 42CrMo4+QT | FAB107 | Fretting | Fretting specimens | 0 | 461.1377 | 461.1377 | 125 | 5000 | 0 |  |  | evento ambiguo: sin grieta | https://doi.org/10.5281/zenodo.21509581 | 3.69897 | 3083 | TRUE | FABEST: clasificacion previa no validada para inclusion | 3.69897 | 2.663831
FAB107_1E+4 | FABEST | 42CrMo4+QT | FAB107 | Fretting | Fretting specimens | 0 | 387.5369 | 387.5369 | 125 | 10000 | 0 |  |  | evento ambiguo: sin grieta | https://doi.org/10.5281/zenodo.21509581 | 4 | 3084 | TRUE | FABEST: clasificacion previa no validada para inclusion | 4 | 2.588313
FAB107_2E+4 | FABEST | 42CrMo4+QT | FAB107 | Fretting | Fretting specimens | 0 | 325.6833 | 325.6833 | 125 | 20000 | 0 |  |  | evento ambiguo: sin grieta | https://doi.org/10.5281/zenodo.21509581 | 4.30103 | 3085 | TRUE | FABEST: clasificacion previa no validada para inclusion | 4.30103 | 2.512795
FAB107_5E+4 | FABEST | 42CrMo4+QT | FAB107 | Fretting | Fretting specimens | 0 | 258.8014 | 258.8014 | 125 | 50000 | 0 |  |  | evento ambiguo: sin grieta | https://doi.org/10.5281/zenodo.21509581 | 4.69897 | 3086 | TRUE | FABEST: clasificacion previa no validada para inclusion | 4.69897 | 2.412967
FAB107_1E+5 | FABEST | 42CrMo4+QT | FAB107 | Fretting | Fretting specimens | 0 | 217.4949 | 217.4949 | 125 | 100000 | 0 |  |  | evento ambiguo: sin grieta | https://doi.org/10.5281/zenodo.21509581 | 5 | 3087 | TRUE | FABEST: clasificacion previa no validada para inclusion | 5 | 2.337449
FAB107_2E+5 | FABEST | 42CrMo4+QT | FAB107 | Fretting | Fretting specimens | 0 | 182.7812 | 182.7812 | 125 | 200000 | 0 |  |  | evento ambiguo: sin grieta | https://doi.org/10.5281/zenodo.21509581 | 5.30103 | 3088 | TRUE | FABEST: clasificacion previa no validada para inclusion | 5.30103 | 2.261932
FAB107_5E+5 | FABEST | 42CrMo4+QT | FAB107 | Fretting | Fretting specimens | 0 | 145.2455 | 145.2455 | 125 | 500000 | 0 |  |  | evento ambiguo: sin grieta | https://doi.org/10.5281/zenodo.21509581 | 5.69897 | 3089 | TRUE | FABEST: clasificacion previa no validada para inclusion | 5.69897 | 2.162103
FAB107_1E+6 | FABEST | 42CrMo4+QT | FAB107 | Fretting | Fretting specimens | 0 | 122.0633 | 122.0633 | 125 | 1000000 | 0 |  |  | evento ambiguo: sin grieta | https://doi.org/10.5281/zenodo.21509581 | 6 | 3090 | TRUE | FABEST: clasificacion previa no validada para inclusion | 6 | 2.086585
FAB107_2E+6 | FABEST | 42CrMo4+QT | FAB107 | Fretting | Fretting specimens | 0 | 102.5812 | 102.5812 | 125 | 2000000 | 0 |  |  | evento ambiguo: sin grieta | https://doi.org/10.5281/zenodo.21509581 | 6.30103 | 3091 | TRUE | FABEST: clasificacion previa no validada para inclusion | 6.30103 | 2.011068
FAB107_5E+6 | FABEST | 42CrMo4+QT | FAB107 | Fretting | Fretting specimens | 0 | 81.51524 | 81.51524 | 125 | 5000000 | 0 |  |  | evento ambiguo: sin grieta | https://doi.org/10.5281/zenodo.21509581 | 6.69897 | 3092 | TRUE | FABEST: clasificacion previa no validada para inclusion | 6.69897 | 1.911239
FAB107_1E+7 | FABEST | 42CrMo4+QT | FAB107 | Fretting | Fretting specimens | 0 | 68.50484 | 68.50484 | 125 | 10000000 | 0 |  |  | evento ambiguo: sin grieta | https://doi.org/10.5281/zenodo.21509581 | 7 | 3093 | TRUE | FABEST: clasificacion previa no validada para inclusion | 7 | 1.835721
FAB107_2E+7 | FABEST | 42CrMo4+QT | FAB107 | Fretting | Fretting specimens | 0 | 57.57099 | 57.57099 | 125 | 20000000 | 0 |  |  | evento ambiguo: sin grieta | https://doi.org/10.5281/zenodo.21509581 | 7.30103 | 3094 | TRUE | FABEST: clasificacion previa no validada para inclusion | 7.30103 | 1.760204
FAB107_5E+7 | FABEST | 42CrMo4+QT | FAB107 | Fretting | Fretting specimens | 0 | 45.74829 | 45.74829 | 125 | 50000000 | 0 |  |  | evento ambiguo: sin grieta | https://doi.org/10.5281/zenodo.21509581 | 7.69897 | 3095 | TRUE | FABEST: clasificacion previa no validada para inclusion | 7.69897 | 1.660375
FAB107_1E+8 | FABEST | 42CrMo4+QT | FAB107 | Fretting | Fretting specimens | 0 | 38.44654 | 38.44654 | 125 | 100000000 | 0 |  |  | evento ambiguo: sin grieta | https://doi.org/10.5281/zenodo.21509581 | 8 | 3096 | TRUE | FABEST: clasificacion previa no validada para inclusion | 8 | 1.584857
FAB107_1E+3 | FABEST | 42CrMo4+QT | FAB107 | Fretting | Fretting specimens | 0 | 399.0519 | 399.0519 | 125 | 1000 | 0 |  |  | evento ambiguo: sin grieta | https://doi.org/10.5281/zenodo.21509581 | 3 | 3097 | TRUE | FABEST: clasificacion previa no validada para inclusion | 3 | 2.601029
FAB107_2E+3 | FABEST | 42CrMo4+QT | FAB107 | Fretting | Fretting specimens | 0 | 393.401 | 393.401 | 125 | 2000 | 0 |  |  | evento ambiguo: sin grieta | https://doi.org/10.5281/zenodo.21509581 | 3.30103 | 3098 | TRUE | FABEST: clasificacion previa no validada para inclusion | 3.30103 | 2.594835
FAB107_5E+3 | FABEST | 42CrMo4+QT | FAB107 | Fretting | Fretting specimens | 0 | 377.7586 | 377.7586 | 125 | 5000 | 0 |  |  | evento ambiguo: sin grieta | https://doi.org/10.5281/zenodo.21509581 | 3.69897 | 3099 | TRUE | FABEST: clasificacion previa no validada para inclusion | 3.69897 | 2.577214
FAB107_1E+4 | FABEST | 42CrMo4+QT | FAB107 | Fretting | Fretting specimens | 0 | 355.3573 | 355.3573 | 125 | 10000 | 0 |  |  | evento ambiguo: sin grieta | https://doi.org/10.5281/zenodo.21509581 | 4 | 3100 | TRUE | FABEST: clasificacion previa no validada para inclusion | 4 | 2.550665
FAB107_2E+4 | FABEST | 42CrMo4+QT | FAB107 | Fretting | Fretting specimens | 0 | 320.5832 | 320.5832 | 125 | 20000 | 0 |  |  | evento ambiguo: sin grieta | https://doi.org/10.5281/zenodo.21509581 | 4.30103 | 3101 | TRUE | FABEST: clasificacion previa no validada para inclusion | 4.30103 | 2.505941
FAB107_5E+4 | FABEST | 42CrMo4+QT | FAB107 | Fretting | Fretting specimens | 0 | 259.1193 | 259.1193 | 125 | 50000 | 0 |  |  | evento ambiguo: sin grieta | https://doi.org/10.5281/zenodo.21509581 | 4.69897 | 3102 | TRUE | FABEST: clasificacion previa no validada para inclusion | 4.69897 | 2.4135
FAB107_1E+5 | FABEST | 42CrMo4+QT | FAB107 | Fretting | Fretting specimens | 0 | 212.0777 | 212.0777 | 125 | 100000 | 0 |  |  | evento ambiguo: sin grieta | https://doi.org/10.5281/zenodo.21509581 | 5 | 3103 | TRUE | FABEST: clasificacion previa no validada para inclusion | 5 | 2.326495
FAB107_2E+5 | FABEST | 42CrMo4+QT | FAB107 | Fretting | Fretting specimens | 0 | 174.7249 | 174.7249 | 125 | 200000 | 0 |  |  | evento ambiguo: sin grieta | https://doi.org/10.5281/zenodo.21509581 | 5.30103 | 3104 | TRUE | FABEST: clasificacion previa no validada para inclusion | 5.30103 | 2.242355
FAB107_5E+5 | FABEST | 42CrMo4+QT | FAB107 | Fretting | Fretting specimens | 0 | 144.1998 | 144.1998 | 125 | 500000 | 0 |  |  | evento ambiguo: sin grieta | https://doi.org/10.5281/zenodo.21509581 | 5.69897 | 3105 | TRUE | FABEST: clasificacion previa no validada para inclusion | 5.69897 | 2.158965
FAB107_1E+6 | FABEST | 42CrMo4+QT | FAB107 | Fretting | Fretting specimens | 0 | 132.0595 | 132.0595 | 125 | 1000000 | 0 |  |  | evento ambiguo: sin grieta | https://doi.org/10.5281/zenodo.21509581 | 6 | 3106 | TRUE | FABEST: clasificacion previa no validada para inclusion | 6 | 2.12077
FAB107_2E+6 | FABEST | 42CrMo4+QT | FAB107 | Fretting | Fretting specimens | 0 | 125.5319 | 125.5319 | 125 | 2000000 | 0 |  |  | evento ambiguo: sin grieta | https://doi.org/10.5281/zenodo.21509581 | 6.30103 | 3107 | TRUE | FABEST: clasificacion previa no validada para inclusion | 6.30103 | 2.098754
FAB107_5E+6 | FABEST | 42CrMo4+QT | FAB107 | Fretting | Fretting specimens | 0 | 121.4543 | 121.4543 | 125 | 5000000 | 0 |  |  | evento ambiguo: sin grieta | https://doi.org/10.5281/zenodo.21509581 | 6.69897 | 3108 | TRUE | FABEST: clasificacion previa no validada para inclusion | 6.69897 | 2.084413
FAB107_1E+7 | FABEST | 42CrMo4+QT | FAB107 | Fretting | Fretting specimens | 0 | 120.0668 | 120.0668 | 125 | 10000000 | 0 |  |  | evento ambiguo: sin grieta | https://doi.org/10.5281/zenodo.21509581 | 7 | 3109 | TRUE | FABEST: clasificacion previa no validada para inclusion | 7 | 2.079423
FAB107_2E+7 | FABEST | 42CrMo4+QT | FAB107 | Fretting | Fretting specimens | 0 | 119.3676 | 119.3676 | 125 | 20000000 | 0 |  |  | evento ambiguo: sin grieta | https://doi.org/10.5281/zenodo.21509581 | 7.30103 | 3110 | TRUE | FABEST: clasificacion previa no validada para inclusion | 7.30103 | 2.076887
FAB107_5E+7 | FABEST | 42CrMo4+QT | FAB107 | Fretting | Fretting specimens | 0 | 118.9464 | 118.9464 | 125 | 50000000 | 0 |  |  | evento ambiguo: sin grieta | https://doi.org/10.5281/zenodo.21509581 | 7.69897 | 3111 | TRUE | FABEST: clasificacion previa no validada para inclusion | 7.69897 | 2.075351
FAB107_1E+8 | FABEST | 42CrMo4+QT | FAB107 | Fretting | Fretting specimens | 0 | 118.8056 | 118.8056 | 125 | 100000000 | 0 |  |  | evento ambiguo: sin grieta | https://doi.org/10.5281/zenodo.21509581 | 8 | 3112 | TRUE | FABEST: clasificacion previa no validada para inclusion | 8 | 2.074837
FAB107_1E+3 | FABEST | 42CrMo4+QT | FAB107 | Fretting | Fretting specimens | 0 | 474.6834 | 474.6834 | 125 | 1000 | 0 |  |  | evento ambiguo: sin grieta | https://doi.org/10.5281/zenodo.21509581 | 3 | 3113 | TRUE | FABEST: clasificacion previa no validada para inclusion | 3 | 2.676404
FAB107_2E+3 | FABEST | 42CrMo4+QT | FAB107 | Fretting | Fretting specimens | 0 | 437.7976 | 437.7976 | 125 | 2000 | 0 |  |  | evento ambiguo: sin grieta | https://doi.org/10.5281/zenodo.21509581 | 3.30103 | 3114 | TRUE | FABEST: clasificacion previa no validada para inclusion | 3.30103 | 2.641273
FAB107_5E+3 | FABEST | 42CrMo4+QT | FAB107 | Fretting | Fretting specimens | 0 | 389.0372 | 389.0372 | 125 | 5000 | 0 |  |  | evento ambiguo: sin grieta | https://doi.org/10.5281/zenodo.21509581 | 3.69897 | 3115 | TRUE | FABEST: clasificacion previa no validada para inclusion | 3.69897 | 2.589991
FAB107_1E+4 | FABEST | 42CrMo4+QT | FAB107 | Fretting | Fretting specimens | 0 | 352.1514 | 352.1514 | 125 | 10000 | 0 |  |  | evento ambiguo: sin grieta | https://doi.org/10.5281/zenodo.21509581 | 4 | 3116 | TRUE | FABEST: clasificacion previa no validada para inclusion | 4 | 2.546729
FAB107_2E+4 | FABEST | 42CrMo4+QT | FAB107 | Fretting | Fretting specimens | 0 | 315.2655 | 315.2655 | 125 | 20000 | 0 |  |  | evento ambiguo: sin grieta | https://doi.org/10.5281/zenodo.21509581 | 4.30103 | 3117 | TRUE | FABEST: clasificacion previa no validada para inclusion | 4.30103 | 2.498677
FAB107_5E+4 | FABEST | 42CrMo4+QT | FAB107 | Fretting | Fretting specimens | 0 | 266.5051 | 266.5051 | 125 | 50000 | 0 |  |  | evento ambiguo: sin grieta | https://doi.org/10.5281/zenodo.21509581 | 4.69897 | 3118 | TRUE | FABEST: clasificacion previa no validada para inclusion | 4.69897 | 2.425706
FAB107_1E+5 | FABEST | 42CrMo4+QT | FAB107 | Fretting | Fretting specimens | 0 | 229.6193 | 229.6193 | 125 | 100000 | 0 |  |  | evento ambiguo: sin grieta | https://doi.org/10.5281/zenodo.21509581 | 5 | 3119 | TRUE | FABEST: clasificacion previa no validada para inclusion | 5 | 2.361008
FAB107_2E+5 | FABEST | 42CrMo4+QT | FAB107 | Fretting | Fretting specimens | 0 | 192.7335 | 192.7335 | 125 | 200000 | 0 |  |  | evento ambiguo: sin grieta | https://doi.org/10.5281/zenodo.21509581 | 5.30103 | 3120 | TRUE | FABEST: clasificacion previa no validada para inclusion | 5.30103 | 2.284957
FAB107_5E+5 | FABEST | 42CrMo4+QT | FAB107 | Fretting | Fretting specimens | 0 | 143.973 | 143.973 | 125 | 500000 | 0 |  |  | evento ambiguo: sin grieta | https://doi.org/10.5281/zenodo.21509581 | 5.69897 | 3121 | TRUE | FABEST: clasificacion previa no validada para inclusion | 5.69897 | 2.158281
FAB107_1E+6 | FABEST | 42CrMo4+QT | FAB107 | Fretting | Fretting specimens | 0 | 107.0872 | 107.0872 | 125 | 1000000 | 0 |  |  | evento ambiguo: sin grieta | https://doi.org/10.5281/zenodo.21509581 | 6 | 3122 | TRUE | FABEST: clasificacion previa no validada para inclusion | 6 | 2.029738
FAB107_2E+6 | FABEST | 42CrMo4+QT | FAB107 | Fretting | Fretting specimens | 0 | 70.20139 | 70.20139 | 125 | 2000000 | 0 |  |  | evento ambiguo: sin grieta | https://doi.org/10.5281/zenodo.21509581 | 6.30103 | 3123 | TRUE | FABEST: clasificacion previa no validada para inclusion | 6.30103 | 1.846346
FAB107_5E+6 | FABEST | 42CrMo4+QT | FAB107 | Fretting | Fretting specimens | 0 | 21.44097 | 21.44097 | 125 | 5000000 | 0 |  |  | evento ambiguo: sin grieta | https://doi.org/10.5281/zenodo.21509581 | 6.69897 | 3124 | TRUE | FABEST: clasificacion previa no validada para inclusion | 6.69897 | 1.331245
FAB108_13 | FABEST | 42CrMo4+QT | FAB108 | Fretting | Fretting specimens | 0 | 383.8 | 383.8 | 125 | 34819 | 1 | finished |  | tipo de carga Fretting | https://doi.org/10.5281/zenodo.21509581 | 4.5418163 | 3125 | TRUE | FABEST: clasificacion previa no validada para inclusion | 4.541816 | 2.584105
FAB108_26 | FABEST | 42CrMo4+QT | FAB108 | Fretting | Fretting specimens | 0 | 355.6 | 355.6 | 125 | 50818 | 1 | finished |  | tipo de carga Fretting | https://doi.org/10.5281/zenodo.21509581 | 4.7060176 | 3126 | TRUE | FABEST: clasificacion previa no validada para inclusion | 4.706018 | 2.550962
FAB108_5 | FABEST | 42CrMo4+QT | FAB108 | Fretting | Fretting specimens | 0 | 328.9 | 328.9 | 125 | 74416 | 1 | finished |  | tipo de carga Fretting | https://doi.org/10.5281/zenodo.21509581 | 4.8716663 | 3127 | TRUE | FABEST: clasificacion previa no validada para inclusion | 4.871666 | 2.517064
FAB108_7 | FABEST | 42CrMo4+QT | FAB108 | Fretting | Fretting specimens | 0 | 285.1 | 285.1 | 125 | 116594 | 1 | finished |  | tipo de carga Fretting | https://doi.org/10.5281/zenodo.21509581 | 5.0666762 | 3128 | TRUE | FABEST: clasificacion previa no validada para inclusion | 5.066676 | 2.454997
FAB108_12 | FABEST | 42CrMo4+QT | FAB108 | Fretting | Fretting specimens | 0 | 252.2 | 252.2 | 125 | 150088 | 1 | finished |  | tipo de carga Fretting | https://doi.org/10.5281/zenodo.21509581 | 5.176346 | 3129 | TRUE | FABEST: clasificacion previa no validada para inclusion | 5.176346 | 2.401745
FAB108_17 | FABEST | 42CrMo4+QT | FAB108 | Fretting | Fretting specimens | 0 | 231.1 | 231.1 | 125 | 258525 | 1 | finished |  | tipo de carga Fretting | https://doi.org/10.5281/zenodo.21509581 | 5.4125025 | 3130 | TRUE | FABEST: clasificacion previa no validada para inclusion | 5.412503 | 2.3638
FAB108_1 | FABEST | 42CrMo4+QT | FAB108 | Fretting | Fretting specimens | 0 | 219.3 | 219.3 | 125 | 279783 | 1 | finished |  | tipo de carga Fretting | https://doi.org/10.5281/zenodo.21509581 | 5.4468213 | 3131 | TRUE | FABEST: clasificacion previa no validada para inclusion | 5.446821 | 2.341039
FAB108_11 | FABEST | 42CrMo4+QT | FAB108 | Fretting | Fretting specimens | 0 | 197.4 | 197.4 | 125 | 418194 | 1 | finished |  | tipo de carga Fretting | https://doi.org/10.5281/zenodo.21509581 | 5.6213778 | 3132 | TRUE | FABEST: clasificacion previa no validada para inclusion | 5.621378 | 2.295347
FAB108_29 | FABEST | 42CrMo4+QT | FAB108 | Fretting | Fretting specimens | 0 | 188.4 | 188.4 | 125 | 577783 | 1 | finished |  | tipo de carga Fretting | https://doi.org/10.5281/zenodo.21509581 | 5.7617648 | 3133 | TRUE | FABEST: clasificacion previa no validada para inclusion | 5.761765 | 2.275081
FAB108_30 | FABEST | 42CrMo4+QT | FAB108 | Fretting | Fretting specimens | 0 | 177.8 | 177.8 | 125 | 10000000 | 0 | interrupted |  | tipo de carga Fretting | https://doi.org/10.5281/zenodo.21509581 | 7 | 3134 | TRUE | FABEST: clasificacion previa no validada para inclusion | 7 | 2.249932
FAB108_27 | FABEST | 42CrMo4+QT | FAB108 | Fretting | Fretting specimens | 0 | 164.4 | 164.4 | 125 | 10000000 | 0 | interrupted |  | tipo de carga Fretting | https://doi.org/10.5281/zenodo.21509581 | 7 | 3135 | TRUE | FABEST: clasificacion previa no validada para inclusion | 7 | 2.215902
FAB108_4 | FABEST | 42CrMo4+QT | FAB108 | Fretting | Fretting specimens | 0 | 153.5 | 153.5 | 125 | 10000000 | 0 | interrupted |  | tipo de carga Fretting | https://doi.org/10.5281/zenodo.21509581 | 7 | 3136 | TRUE | FABEST: clasificacion previa no validada para inclusion | 7 | 2.186108
FAB108_1E+3 | FABEST | 42CrMo4+QT | FAB108 | Fretting | Fretting specimens | 0 | 1019.87 | 1019.87 | 125 | 1000 | 0 |  |  | evento ambiguo: sin grieta | https://doi.org/10.5281/zenodo.21509581 | 3 | 3137 | TRUE | FABEST: clasificacion previa no validada para inclusion | 3 | 3.008545
FAB108_2E+3 | FABEST | 42CrMo4+QT | FAB108 | Fretting | Fretting specimens | 0 | 845.8159 | 845.8159 | 125 | 2000 | 0 |  |  | evento ambiguo: sin grieta | https://doi.org/10.5281/zenodo.21509581 | 3.30103 | 3138 | TRUE | FABEST: clasificacion previa no validada para inclusion | 3.30103 | 2.927276
FAB108_5E+3 | FABEST | 42CrMo4+QT | FAB108 | Fretting | Fretting specimens | 0 | 660.4559 | 660.4559 | 125 | 5000 | 0 |  |  | evento ambiguo: sin grieta | https://doi.org/10.5281/zenodo.21509581 | 3.69897 | 3139 | TRUE | FABEST: clasificacion previa no validada para inclusion | 3.69897 | 2.819844
FAB108_1E+4 | FABEST | 42CrMo4+QT | FAB108 | Fretting | Fretting specimens | 0 | 547.7403 | 547.7403 | 125 | 10000 | 0 |  |  | evento ambiguo: sin grieta | https://doi.org/10.5281/zenodo.21509581 | 4 | 3140 | TRUE | FABEST: clasificacion previa no validada para inclusion | 4 | 2.738575
FAB108_2E+4 | FABEST | 42CrMo4+QT | FAB108 | Fretting | Fretting specimens | 0 | 454.261 | 454.261 | 125 | 20000 | 0 |  |  | evento ambiguo: sin grieta | https://doi.org/10.5281/zenodo.21509581 | 4.30103 | 3141 | TRUE | FABEST: clasificacion previa no validada para inclusion | 4.30103 | 2.657305
FAB108_5E+4 | FABEST | 42CrMo4+QT | FAB108 | Fretting | Fretting specimens | 0 | 354.71 | 354.71 | 125 | 50000 | 0 |  |  | evento ambiguo: sin grieta | https://doi.org/10.5281/zenodo.21509581 | 4.69897 | 3142 | TRUE | FABEST: clasificacion previa no validada para inclusion | 4.69897 | 2.549873
FAB108_1E+5 | FABEST | 42CrMo4+QT | FAB108 | Fretting | Fretting specimens | 0 | 294.174 | 294.174 | 125 | 100000 | 0 |  |  | evento ambiguo: sin grieta | https://doi.org/10.5281/zenodo.21509581 | 5 | 3143 | TRUE | FABEST: clasificacion previa no validada para inclusion | 5 | 2.468604
FAB108_2E+5 | FABEST | 42CrMo4+QT | FAB108 | Fretting | Fretting specimens | 0 | 243.9693 | 243.9693 | 125 | 200000 | 0 |  |  | evento ambiguo: sin grieta | https://doi.org/10.5281/zenodo.21509581 | 5.30103 | 3144 | TRUE | FABEST: clasificacion previa no validada para inclusion | 5.30103 | 2.387335
FAB108_5E+5 | FABEST | 42CrMo4+QT | FAB108 | Fretting | Fretting specimens | 0 | 190.5036 | 190.5036 | 125 | 500000 | 0 |  |  | evento ambiguo: sin grieta | https://doi.org/10.5281/zenodo.21509581 | 5.69897 | 3145 | TRUE | FABEST: clasificacion previa no validada para inclusion | 5.69897 | 2.279903
FAB108_1E+6 | FABEST | 42CrMo4+QT | FAB108 | Fretting | Fretting specimens | 0 | 157.9916 | 157.9916 | 125 | 1000000 | 0 |  |  | evento ambiguo: sin grieta | https://doi.org/10.5281/zenodo.21509581 | 6 | 3146 | TRUE | FABEST: clasificacion previa no validada para inclusion | 6 | 2.198634
FAB108_2E+6 | FABEST | 42CrMo4+QT | FAB108 | Fretting | Fretting specimens | 0 | 131.0282 | 131.0282 | 125 | 2000000 | 0 |  |  | evento ambiguo: sin grieta | https://doi.org/10.5281/zenodo.21509581 | 6.30103 | 3147 | TRUE | FABEST: clasificacion previa no validada para inclusion | 6.30103 | 2.117365
FAB108_5E+6 | FABEST | 42CrMo4+QT | FAB108 | Fretting | Fretting specimens | 0 | 102.3135 | 102.3135 | 125 | 5000000 | 0 |  |  | evento ambiguo: sin grieta | https://doi.org/10.5281/zenodo.21509581 | 6.69897 | 3148 | TRUE | FABEST: clasificacion previa no validada para inclusion | 6.69897 | 2.009933
FAB108_1E+7 | FABEST | 42CrMo4+QT | FAB108 | Fretting | Fretting specimens | 0 | 84.8523 | 84.8523 | 125 | 10000000 | 0 |  |  | evento ambiguo: sin grieta | https://doi.org/10.5281/zenodo.21509581 | 7 | 3149 | TRUE | FABEST: clasificacion previa no validada para inclusion | 7 | 1.928664
FAB108_2E+7 | FABEST | 42CrMo4+QT | FAB108 | Fretting | Fretting specimens | 0 | 70.37112 | 70.37112 | 125 | 20000000 | 0 |  |  | evento ambiguo: sin grieta | https://doi.org/10.5281/zenodo.21509581 | 7.30103 | 3150 | TRUE | FABEST: clasificacion previa no validada para inclusion | 7.30103 | 1.847394
FAB108_5E+7 | FABEST | 42CrMo4+QT | FAB108 | Fretting | Fretting specimens | 0 | 54.94934 | 54.94934 | 125 | 50000000 | 0 |  |  | evento ambiguo: sin grieta | https://doi.org/10.5281/zenodo.21509581 | 7.69897 | 3151 | TRUE | FABEST: clasificacion previa no validada para inclusion | 7.69897 | 1.739962
FAB108_1E+8 | FABEST | 42CrMo4+QT | FAB108 | Fretting | Fretting specimens | 0 | 45.5715 | 45.5715 | 125 | 100000000 | 0 |  |  | evento ambiguo: sin grieta | https://doi.org/10.5281/zenodo.21509581 | 8 | 3152 | TRUE | FABEST: clasificacion previa no validada para inclusion | 8 | 1.658693
FAB108_1E+3 | FABEST | 42CrMo4+QT | FAB108 | Fretting | Fretting specimens | 0 | 535.9091 | 535.9091 | 125 | 1000 | 0 |  |  | evento ambiguo: sin grieta | https://doi.org/10.5281/zenodo.21509581 | 3 | 3153 | TRUE | FABEST: clasificacion previa no validada para inclusion | 3 | 2.729091
FAB108_2E+3 | FABEST | 42CrMo4+QT | FAB108 | Fretting | Fretting specimens | 0 | 528.8995 | 528.8995 | 125 | 2000 | 0 |  |  | evento ambiguo: sin grieta | https://doi.org/10.5281/zenodo.21509581 | 3.30103 | 3154 | TRUE | FABEST: clasificacion previa no validada para inclusion | 3.30103 | 2.723373
FAB108_5E+3 | FABEST | 42CrMo4+QT | FAB108 | Fretting | Fretting specimens | 0 | 509.3699 | 509.3699 | 125 | 5000 | 0 |  |  | evento ambiguo: sin grieta | https://doi.org/10.5281/zenodo.21509581 | 3.69897 | 3155 | TRUE | FABEST: clasificacion previa no validada para inclusion | 3.69897 | 2.707033
FAB108_1E+4 | FABEST | 42CrMo4+QT | FAB108 | Fretting | Fretting specimens | 0 | 481.0832 | 481.0832 | 125 | 10000 | 0 |  |  | evento ambiguo: sin grieta | https://doi.org/10.5281/zenodo.21509581 | 4 | 3156 | TRUE | FABEST: clasificacion previa no validada para inclusion | 4 | 2.68222
FAB108_2E+4 | FABEST | 42CrMo4+QT | FAB108 | Fretting | Fretting specimens | 0 | 436.4529 | 436.4529 | 125 | 20000 | 0 |  |  | evento ambiguo: sin grieta | https://doi.org/10.5281/zenodo.21509581 | 4.30103 | 3157 | TRUE | FABEST: clasificacion previa no validada para inclusion | 4.30103 | 2.639937
FAB108_5E+4 | FABEST | 42CrMo4+QT | FAB108 | Fretting | Fretting specimens | 0 | 355.5928 | 355.5928 | 125 | 50000 | 0 |  |  | evento ambiguo: sin grieta | https://doi.org/10.5281/zenodo.21509581 | 4.69897 | 3158 | TRUE | FABEST: clasificacion previa no validada para inclusion | 4.69897 | 2.550953
FAB108_1E+5 | FABEST | 42CrMo4+QT | FAB108 | Fretting | Fretting specimens | 0 | 292.2789 | 292.2789 | 125 | 100000 | 0 |  |  | evento ambiguo: sin grieta | https://doi.org/10.5281/zenodo.21509581 | 5 | 3159 | TRUE | FABEST: clasificacion previa no validada para inclusion | 5 | 2.465797
FAB108_2E+5 | FABEST | 42CrMo4+QT | FAB108 | Fretting | Fretting specimens | 0 | 241.4042 | 241.4042 | 125 | 200000 | 0 |  |  | evento ambiguo: sin grieta | https://doi.org/10.5281/zenodo.21509581 | 5.30103 | 3160 | TRUE | FABEST: clasificacion previa no validada para inclusion | 5.30103 | 2.382745
FAB108_5E+5 | FABEST | 42CrMo4+QT | FAB108 | Fretting | Fretting specimens | 0 | 199.6663 | 199.6663 | 125 | 500000 | 0 |  |  | evento ambiguo: sin grieta | https://doi.org/10.5281/zenodo.21509581 | 5.69897 | 3161 | TRUE | FABEST: clasificacion previa no validada para inclusion | 5.69897 | 2.300305
FAB108_1E+6 | FABEST | 42CrMo4+QT | FAB108 | Fretting | Fretting specimens | 0 | 183.0841 | 183.0841 | 125 | 1000000 | 0 |  |  | evento ambiguo: sin grieta | https://doi.org/10.5281/zenodo.21509581 | 6 | 3162 | TRUE | FABEST: clasificacion previa no validada para inclusion | 6 | 2.262651
FAB108_2E+6 | FABEST | 42CrMo4+QT | FAB108 | Fretting | Fretting specimens | 0 | 174.1833 | 174.1833 | 125 | 2000000 | 0 |  |  | evento ambiguo: sin grieta | https://doi.org/10.5281/zenodo.21509581 | 6.30103 | 3163 | TRUE | FABEST: clasificacion previa no validada para inclusion | 6.30103 | 2.241007
FAB108_5E+6 | FABEST | 42CrMo4+QT | FAB108 | Fretting | Fretting specimens | 0 | 168.6306 | 168.6306 | 125 | 5000000 | 0 |  |  | evento ambiguo: sin grieta | https://doi.org/10.5281/zenodo.21509581 | 6.69897 | 3164 | TRUE | FABEST: clasificacion previa no validada para inclusion | 6.69897 | 2.226936
FAB108_1E+7 | FABEST | 42CrMo4+QT | FAB108 | Fretting | Fretting specimens | 0 | 166.7428 | 166.7428 | 125 | 10000000 | 0 |  |  | evento ambiguo: sin grieta | https://doi.org/10.5281/zenodo.21509581 | 7 | 3165 | TRUE | FABEST: clasificacion previa no validada para inclusion | 7 | 2.222047
FAB108_2E+7 | FABEST | 42CrMo4+QT | FAB108 | Fretting | Fretting specimens | 0 | 165.7918 | 165.7918 | 125 | 20000000 | 0 |  |  | evento ambiguo: sin grieta | https://doi.org/10.5281/zenodo.21509581 | 7.30103 | 3166 | TRUE | FABEST: clasificacion previa no validada para inclusion | 7.30103 | 2.219563
FAB108_5E+7 | FABEST | 42CrMo4+QT | FAB108 | Fretting | Fretting specimens | 0 | 165.2189 | 165.2189 | 125 | 50000000 | 0 |  |  | evento ambiguo: sin grieta | https://doi.org/10.5281/zenodo.21509581 | 7.69897 | 3167 | TRUE | FABEST: clasificacion previa no validada para inclusion | 7.69897 | 2.21806
FAB108_1E+8 | FABEST | 42CrMo4+QT | FAB108 | Fretting | Fretting specimens | 0 | 165.0276 | 165.0276 | 125 | 100000000 | 0 |  |  | evento ambiguo: sin grieta | https://doi.org/10.5281/zenodo.21509581 | 8 | 3168 | TRUE | FABEST: clasificacion previa no validada para inclusion | 8 | 2.217557
FAB108_1E+3 | FABEST | 42CrMo4+QT | FAB108 | Fretting | Fretting specimens | 0 | 644.6566 | 644.6566 | 125 | 1000 | 0 |  |  | evento ambiguo: sin grieta | https://doi.org/10.5281/zenodo.21509581 | 3 | 3169 | TRUE | FABEST: clasificacion previa no validada para inclusion | 3 | 2.809328
FAB108_2E+3 | FABEST | 42CrMo4+QT | FAB108 | Fretting | Fretting specimens | 0 | 593.0629 | 593.0629 | 125 | 2000 | 0 |  |  | evento ambiguo: sin grieta | https://doi.org/10.5281/zenodo.21509581 | 3.30103 | 3170 | TRUE | FABEST: clasificacion previa no validada para inclusion | 3.30103 | 2.773101
FAB108_5E+3 | FABEST | 42CrMo4+QT | FAB108 | Fretting | Fretting specimens | 0 | 524.8597 | 524.8597 | 125 | 5000 | 0 |  |  | evento ambiguo: sin grieta | https://doi.org/10.5281/zenodo.21509581 | 3.69897 | 3171 | TRUE | FABEST: clasificacion previa no validada para inclusion | 3.69897 | 2.720043
FAB108_1E+4 | FABEST | 42CrMo4+QT | FAB108 | Fretting | Fretting specimens | 0 | 473.266 | 473.266 | 125 | 10000 | 0 |  |  | evento ambiguo: sin grieta | https://doi.org/10.5281/zenodo.21509581 | 4 | 3172 | TRUE | FABEST: clasificacion previa no validada para inclusion | 4 | 2.675105
FAB108_2E+4 | FABEST | 42CrMo4+QT | FAB108 | Fretting | Fretting specimens | 0 | 421.6724 | 421.6724 | 125 | 20000 | 0 |  |  | evento ambiguo: sin grieta | https://doi.org/10.5281/zenodo.21509581 | 4.30103 | 3173 | TRUE | FABEST: clasificacion previa no validada para inclusion | 4.30103 | 2.624975
FAB108_5E+4 | FABEST | 42CrMo4+QT | FAB108 | Fretting | Fretting specimens | 0 | 353.4692 | 353.4692 | 125 | 50000 | 0 |  |  | evento ambiguo: sin grieta | https://doi.org/10.5281/zenodo.21509581 | 4.69897 | 3174 | TRUE | FABEST: clasificacion previa no validada para inclusion | 4.69897 | 2.548352
FAB108_1E+5 | FABEST | 42CrMo4+QT | FAB108 | Fretting | Fretting specimens | 0 | 301.8755 | 301.8755 | 125 | 100000 | 0 |  |  | evento ambiguo: sin grieta | https://doi.org/10.5281/zenodo.21509581 | 5 | 3175 | TRUE | FABEST: clasificacion previa no validada para inclusion | 5 | 2.479828
FAB108_2E+5 | FABEST | 42CrMo4+QT | FAB108 | Fretting | Fretting specimens | 0 | 250.2819 | 250.2819 | 125 | 200000 | 0 |  |  | evento ambiguo: sin grieta | https://doi.org/10.5281/zenodo.21509581 | 5.30103 | 3176 | TRUE | FABEST: clasificacion previa no validada para inclusion | 5.30103 | 2.398429
FAB108_5E+5 | FABEST | 42CrMo4+QT | FAB108 | Fretting | Fretting specimens | 0 | 182.0787 | 182.0787 | 125 | 500000 | 0 |  |  | evento ambiguo: sin grieta | https://doi.org/10.5281/zenodo.21509581 | 5.69897 | 3177 | TRUE | FABEST: clasificacion previa no validada para inclusion | 5.69897 | 2.260259
FAB108_1E+6 | FABEST | 42CrMo4+QT | FAB108 | Fretting | Fretting specimens | 0 | 130.485 | 130.485 | 125 | 1000000 | 0 |  |  | evento ambiguo: sin grieta | https://doi.org/10.5281/zenodo.21509581 | 6 | 3178 | TRUE | FABEST: clasificacion previa no validada para inclusion | 6 | 2.115561
FAB108_2E+6 | FABEST | 42CrMo4+QT | FAB108 | Fretting | Fretting specimens | 0 | 78.89134 | 78.89134 | 125 | 2000000 | 0 |  |  | evento ambiguo: sin grieta | https://doi.org/10.5281/zenodo.21509581 | 6.30103 | 3179 | TRUE | FABEST: clasificacion previa no validada para inclusion | 6.30103 | 1.897029
FAB108_5E+6 | FABEST | 42CrMo4+QT | FAB108 | Fretting | Fretting specimens | 0 | 10.6882 | 10.6882 | 125 | 5000000 | 0 |  |  | evento ambiguo: sin grieta | https://doi.org/10.5281/zenodo.21509581 | 6.69897 | 3180 | TRUE | FABEST: clasificacion previa no validada para inclusion | 6.69897 | 1.028905
FAB110_12 | FABEST | 42CrMo4+QT | FAB110 | Axial | Unnotched hourglass bar | -1 | 750 | 0 | 13 | 10068 | 1 | finished |  | INCLUIR | https://doi.org/10.5281/zenodo.21509581 | 4.0029432 | 3181 | TRUE | Evento ambiguo; revisar fuente FABEST | 4.002943 | 2.875061
FAB110_28 | FABEST | 42CrMo4+QT | FAB110 | Axial | Unnotched hourglass bar | -1 | 750 | 0 | 13 | 10146 | 1 | finished |  | INCLUIR | https://doi.org/10.5281/zenodo.21509581 | 4.0062949 | 3182 | TRUE | Evento ambiguo; revisar fuente FABEST | 4.006295 | 2.875061
FAB110_27 | FABEST | 42CrMo4+QT | FAB110 | Axial | Unnotched hourglass bar | -1 | 700 | 0 | 13 | 30644 | 1 | finished |  | INCLUIR | https://doi.org/10.5281/zenodo.21509581 | 4.4863455 | 3183 | TRUE | Evento ambiguo; revisar fuente FABEST | 4.486345 | 2.845098
FAB110_24B | FABEST | 42CrMo4+QT | FAB110 | Axial | Unnotched hourglass bar | -1 | 700 | 0 | 13 | 41324 | 1 | finished | too low stress increase from previous step | INCLUIR | https://doi.org/10.5281/zenodo.21509581 | 4.6162024 | 3184 | TRUE | SELECCION_PRELIMINAR | 4.616202 | 2.845098
FAB110_1 | FABEST | 42CrMo4+QT | FAB110 | Axial | Unnotched hourglass bar | -1 | 650 | 0 | 13 | 55650 | 1 | finished |  | INCLUIR | https://doi.org/10.5281/zenodo.21509581 | 4.7454652 | 3185 | TRUE | Evento ambiguo; revisar fuente FABEST | 4.745465 | 2.812913
FAB110_39 | FABEST | 42CrMo4+QT | FAB110 | Axial | Unnotched hourglass bar | -1 | 600 | 0 | 13 | 60172 | 1 | finished |  | INCLUIR | https://doi.org/10.5281/zenodo.21509581 | 4.7793944 | 3186 | TRUE | Evento ambiguo; revisar fuente FABEST | 4.779394 | 2.778151
FAB110_41 | FABEST | 42CrMo4+QT | FAB110 | Axial | Unnotched hourglass bar | -1 | 600 | 0 | 13 | 65432 | 1 | finished |  | INCLUIR | https://doi.org/10.5281/zenodo.21509581 | 4.8157902 | 3187 | TRUE | Evento ambiguo; revisar fuente FABEST | 4.81579 | 2.778151
FAB110_52 | FABEST | 42CrMo4+QT | FAB110 | Axial | Unnotched hourglass bar | -1 | 575 | 0 | 13 | 100400 | 1 | finished |  | INCLUIR | https://doi.org/10.5281/zenodo.21509581 | 5.0017337 | 3188 | TRUE | Evento ambiguo; revisar fuente FABEST | 5.001734 | 2.759668
FAB110_47 | FABEST | 42CrMo4+QT | FAB110 | Axial | Unnotched hourglass bar | -1 | 550 | 0 | 13 | 114589 | 1 | finished |  | INCLUIR | https://doi.org/10.5281/zenodo.21509581 | 5.0591429 | 3189 | TRUE | Evento ambiguo; revisar fuente FABEST | 5.059143 | 2.740363
FAB110_11 | FABEST | 42CrMo4+QT | FAB110 | Axial | Unnotched hourglass bar | -1 | 550 | 0 | 13 | 158633 | 1 | finished |  | INCLUIR | https://doi.org/10.5281/zenodo.21509581 | 5.2003935 | 3190 | TRUE | Evento ambiguo; revisar fuente FABEST | 5.200394 | 2.740363
FAB110_36 | FABEST | 42CrMo4+QT | FAB110 | Axial | Unnotched hourglass bar | -1 | 560 | 0 | 13 | 185610 | 1 | finished |  | INCLUIR | https://doi.org/10.5281/zenodo.21509581 | 5.2686014 | 3191 | TRUE | Evento ambiguo; revisar fuente FABEST | 5.268601 | 2.748188
FAB110_4 | FABEST | 42CrMo4+QT | FAB110 | Axial | Unnotched hourglass bar | -1 | 525 | 0 | 13 | 217739 | 1 | finished |  | INCLUIR | https://doi.org/10.5281/zenodo.21509581 | 5.3379362 | 3192 | TRUE | Evento ambiguo; revisar fuente FABEST | 5.337936 | 2.720159
FAB110_33C | FABEST | 42CrMo4+QT | FAB110 | Axial | Unnotched hourglass bar | -1 | 512 | 0 | 13 | 753473 | 1 | finished | too low stress increase from previous step | INCLUIR | https://doi.org/10.5281/zenodo.21509581 | 5.8770677 | 3193 | TRUE | SELECCION_PRELIMINAR | 5.877068 | 2.70927
FAB110_24 | FABEST | 42CrMo4+QT | FAB110 | Axial | Unnotched hourglass bar | -1 | 550 | 0 | 13 | 2534353 | 0 | interrupted |  | INCLUIR | https://doi.org/10.5281/zenodo.21509581 | 6.4038671 | 3194 | TRUE | SELECCION_PRELIMINAR | 6.403867 | 2.740363
FAB110_33B | FABEST | 42CrMo4+QT | FAB110 | Axial | Unnotched hourglass bar | -1 | 500 | 0 | 13 | 2551413 | 0 | interrupted | too low stress increase from previous step | INCLUIR | https://doi.org/10.5281/zenodo.21509581 | 6.4067808 | 3195 | TRUE | SELECCION_PRELIMINAR | 6.406781 | 2.69897
FAB110_33 | FABEST | 42CrMo4+QT | FAB110 | Axial | Unnotched hourglass bar | -1 | 450 | 0 | 13 | 3483768 | 0 | interrupted |  | INCLUIR | https://doi.org/10.5281/zenodo.21509581 | 6.5420492 | 3196 | TRUE | SELECCION_PRELIMINAR | 6.542049 | 2.653213
FAB110_1E+3 | FABEST | 42CrMo4+QT | FAB110 | Axial | Unnotched hourglass bar | -1 | 1153.854 | 0 | 13 | 1000 | 0 |  |  | evento ambiguo: sin grieta | https://doi.org/10.5281/zenodo.21509581 | 3 | 3197 | TRUE | FABEST: clasificacion previa no validada para inclusion | 3 | 3.062151
FAB110_2E+3 | FABEST | 42CrMo4+QT | FAB110 | Axial | Unnotched hourglass bar | -1 | 1040.642 | 0 | 13 | 2000 | 0 |  |  | evento ambiguo: sin grieta | https://doi.org/10.5281/zenodo.21509581 | 3.30103 | 3198 | TRUE | FABEST: clasificacion previa no validada para inclusion | 3.30103 | 3.017301
FAB110_5E+3 | FABEST | 42CrMo4+QT | FAB110 | Axial | Unnotched hourglass bar | -1 | 907.8481 | 0 | 13 | 5000 | 0 |  |  | evento ambiguo: sin grieta | https://doi.org/10.5281/zenodo.21509581 | 3.69897 | 3199 | TRUE | FABEST: clasificacion previa no validada para inclusion | 3.69897 | 2.958013
FAB110_1E+4 | FABEST | 42CrMo4+QT | FAB110 | Axial | Unnotched hourglass bar | -1 | 818.7729 | 0 | 13 | 10000 | 0 |  |  | evento ambiguo: sin grieta | https://doi.org/10.5281/zenodo.21509581 | 4 | 3200 | TRUE | FABEST: clasificacion previa no validada para inclusion | 4 | 2.913163
FAB110_2E+4 | FABEST | 42CrMo4+QT | FAB110 | Axial | Unnotched hourglass bar | -1 | 738.4375 | 0 | 13 | 20000 | 0 |  |  | evento ambiguo: sin grieta | https://doi.org/10.5281/zenodo.21509581 | 4.30103 | 3201 | TRUE | FABEST: clasificacion previa no validada para inclusion | 4.30103 | 2.868314
FAB110_5E+4 | FABEST | 42CrMo4+QT | FAB110 | Axial | Unnotched hourglass bar | -1 | 644.2074 | 0 | 13 | 50000 | 0 |  |  | evento ambiguo: sin grieta | https://doi.org/10.5281/zenodo.21509581 | 4.69897 | 3202 | TRUE | FABEST: clasificacion previa no validada para inclusion | 4.69897 | 2.809026
FAB110_1E+5 | FABEST | 42CrMo4+QT | FAB110 | Axial | Unnotched hourglass bar | -1 | 580.9998 | 0 | 13 | 100000 | 0 |  |  | evento ambiguo: sin grieta | https://doi.org/10.5281/zenodo.21509581 | 5 | 3203 | TRUE | FABEST: clasificacion previa no validada para inclusion | 5 | 2.764176
FAB110_2E+5 | FABEST | 42CrMo4+QT | FAB110 | Axial | Unnotched hourglass bar | -1 | 523.994 | 0 | 13 | 200000 | 0 |  |  | evento ambiguo: sin grieta | https://doi.org/10.5281/zenodo.21509581 | 5.30103 | 3204 | TRUE | FABEST: clasificacion previa no validada para inclusion | 5.30103 | 2.719326
FAB110_5E+5 | FABEST | 42CrMo4+QT | FAB110 | Axial | Unnotched hourglass bar | -1 | 457.1284 | 0 | 13 | 500000 | 0 |  |  | evento ambiguo: sin grieta | https://doi.org/10.5281/zenodo.21509581 | 5.69897 | 3205 | TRUE | FABEST: clasificacion previa no validada para inclusion | 5.69897 | 2.660038
FAB110_1E+6 | FABEST | 42CrMo4+QT | FAB110 | Axial | Unnotched hourglass bar | -1 | 412.2764 | 0 | 13 | 1000000 | 0 |  |  | evento ambiguo: sin grieta | https://doi.org/10.5281/zenodo.21509581 | 6 | 3206 | TRUE | FABEST: clasificacion previa no validada para inclusion | 6 | 2.615189
FAB110_2E+6 | FABEST | 42CrMo4+QT | FAB110 | Axial | Unnotched hourglass bar | -1 | 371.8252 | 0 | 13 | 2000000 | 0 |  |  | evento ambiguo: sin grieta | https://doi.org/10.5281/zenodo.21509581 | 6.30103 | 3207 | TRUE | FABEST: clasificacion previa no validada para inclusion | 6.30103 | 2.570339
FAB110_5E+6 | FABEST | 42CrMo4+QT | FAB110 | Axial | Unnotched hourglass bar | -1 | 324.3775 | 0 | 13 | 5000000 | 0 |  |  | evento ambiguo: sin grieta | https://doi.org/10.5281/zenodo.21509581 | 6.69897 | 3208 | TRUE | FABEST: clasificacion previa no validada para inclusion | 6.69897 | 2.511051
FAB110_1E+7 | FABEST | 42CrMo4+QT | FAB110 | Axial | Unnotched hourglass bar | -1 | 292.5506 | 0 | 13 | 10000000 | 0 |  |  | evento ambiguo: sin grieta | https://doi.org/10.5281/zenodo.21509581 | 7 | 3209 | TRUE | FABEST: clasificacion previa no validada para inclusion | 7 | 2.466201
FAB110_2E+7 | FABEST | 42CrMo4+QT | FAB110 | Axial | Unnotched hourglass bar | -1 | 263.8465 | 0 | 13 | 20000000 | 0 |  |  | evento ambiguo: sin grieta | https://doi.org/10.5281/zenodo.21509581 | 7.30103 | 3210 | TRUE | FABEST: clasificacion previa no validada para inclusion | 7.30103 | 2.421351
FAB110_5E+7 | FABEST | 42CrMo4+QT | FAB110 | Axial | Unnotched hourglass bar | -1 | 230.1777 | 0 | 13 | 50000000 | 0 |  |  | evento ambiguo: sin grieta | https://doi.org/10.5281/zenodo.21509581 | 7.69897 | 3211 | TRUE | FABEST: clasificacion previa no validada para inclusion | 7.69897 | 2.362063
FAB110_1E+8 | FABEST | 42CrMo4+QT | FAB110 | Axial | Unnotched hourglass bar | -1 | 207.5934 | 0 | 13 | 100000000 | 0 |  |  | evento ambiguo: sin grieta | https://doi.org/10.5281/zenodo.21509581 | 8 | 3212 | TRUE | FABEST: clasificacion previa no validada para inclusion | 8 | 2.317214
FAB110_1E+3 | FABEST | 42CrMo4+QT | FAB110 | Axial | Unnotched hourglass bar | -1 | 839.8295 | 0 | 13 | 1000 | 0 |  |  | evento ambiguo: sin grieta | https://doi.org/10.5281/zenodo.21509581 | 3 | 3213 | TRUE | FABEST: clasificacion previa no validada para inclusion | 3 | 2.924191
FAB110_2E+3 | FABEST | 42CrMo4+QT | FAB110 | Axial | Unnotched hourglass bar | -1 | 827.9197 | 0 | 13 | 2000 | 0 |  |  | evento ambiguo: sin grieta | https://doi.org/10.5281/zenodo.21509581 | 3.30103 | 3214 | TRUE | FABEST: clasificacion previa no validada para inclusion | 3.30103 | 2.917988
FAB110_5E+3 | FABEST | 42CrMo4+QT | FAB110 | Axial | Unnotched hourglass bar | -1 | 796.8918 | 0 | 13 | 5000 | 0 |  |  | evento ambiguo: sin grieta | https://doi.org/10.5281/zenodo.21509581 | 3.69897 | 3215 | TRUE | FABEST: clasificacion previa no validada para inclusion | 3.69897 | 2.901399
FAB110_1E+4 | FABEST | 42CrMo4+QT | FAB110 | Axial | Unnotched hourglass bar | -1 | 756.8667 | 0 | 13 | 10000 | 0 |  |  | evento ambiguo: sin grieta | https://doi.org/10.5281/zenodo.21509581 | 4 | 3216 | TRUE | FABEST: clasificacion previa no validada para inclusion | 4 | 2.879019
FAB110_2E+4 | FABEST | 42CrMo4+QT | FAB110 | Axial | Unnotched hourglass bar | -1 | 703.2689 | 0 | 13 | 20000 | 0 |  |  | evento ambiguo: sin grieta | https://doi.org/10.5281/zenodo.21509581 | 4.30103 | 3217 | TRUE | FABEST: clasificacion previa no validada para inclusion | 4.30103 | 2.847121
FAB110_5E+4 | FABEST | 42CrMo4+QT | FAB110 | Axial | Unnotched hourglass bar | -1 | 627.7901 | 0 | 13 | 50000 | 0 |  |  | evento ambiguo: sin grieta | https://doi.org/10.5281/zenodo.21509581 | 4.69897 | 3218 | TRUE | FABEST: clasificacion previa no validada para inclusion | 4.69897 | 2.797814
FAB110_1E+5 | FABEST | 42CrMo4+QT | FAB110 | Axial | Unnotched hourglass bar | -1 | 582.257 | 0 | 13 | 100000 | 0 |  |  | evento ambiguo: sin grieta | https://doi.org/10.5281/zenodo.21509581 | 5 | 3219 | TRUE | FABEST: clasificacion previa no validada para inclusion | 5 | 2.765115
FAB110_2E+5 | FABEST | 42CrMo4+QT | FAB110 | Axial | Unnotched hourglass bar | -1 | 551.7998 | 0 | 13 | 200000 | 0 |  |  | evento ambiguo: sin grieta | https://doi.org/10.5281/zenodo.21509581 | 5.30103 | 3220 | TRUE | FABEST: clasificacion previa no validada para inclusion | 5.30103 | 2.741782
FAB110_5E+5 | FABEST | 42CrMo4+QT | FAB110 | Axial | Unnotched hourglass bar | -1 | 529.9952 | 0 | 13 | 500000 | 0 |  |  | evento ambiguo: sin grieta | https://doi.org/10.5281/zenodo.21509581 | 5.69897 | 3221 | TRUE | FABEST: clasificacion previa no validada para inclusion | 5.69897 | 2.724272
FAB110_1E+6 | FABEST | 42CrMo4+QT | FAB110 | Axial | Unnotched hourglass bar | -1 | 522.0076 | 0 | 13 | 1000000 | 0 |  |  | evento ambiguo: sin grieta | https://doi.org/10.5281/zenodo.21509581 | 6 | 3222 | TRUE | FABEST: clasificacion previa no validada para inclusion | 6 | 2.717677
FAB110_2E+6 | FABEST | 42CrMo4+QT | FAB110 | Axial | Unnotched hourglass bar | -1 | 517.8638 | 0 | 13 | 2000000 | 0 |  |  | evento ambiguo: sin grieta | https://doi.org/10.5281/zenodo.21509581 | 6.30103 | 3223 | TRUE | FABEST: clasificacion previa no validada para inclusion | 6.30103 | 2.714216
FAB110_5E+6 | FABEST | 42CrMo4+QT | FAB110 | Axial | Unnotched hourglass bar | -1 | 515.3272 | 0 | 13 | 5000000 | 0 |  |  | evento ambiguo: sin grieta | https://doi.org/10.5281/zenodo.21509581 | 6.69897 | 3224 | TRUE | FABEST: clasificacion previa no validada para inclusion | 6.69897 | 2.712083
FAB110_1E+7 | FABEST | 42CrMo4+QT | FAB110 | Axial | Unnotched hourglass bar | -1 | 514.4732 | 0 | 13 | 10000000 | 0 |  |  | evento ambiguo: sin grieta | https://doi.org/10.5281/zenodo.21509581 | 7 | 3225 | TRUE | FABEST: clasificacion previa no validada para inclusion | 7 | 2.711363
FAB110_2E+7 | FABEST | 42CrMo4+QT | FAB110 | Axial | Unnotched hourglass bar | -1 | 514.0445 | 0 | 13 | 20000000 | 0 |  |  | evento ambiguo: sin grieta | https://doi.org/10.5281/zenodo.21509581 | 7.30103 | 3226 | TRUE | FABEST: clasificacion previa no validada para inclusion | 7.30103 | 2.711001
FAB110_5E+7 | FABEST | 42CrMo4+QT | FAB110 | Axial | Unnotched hourglass bar | -1 | 513.7868 | 0 | 13 | 50000000 | 0 |  |  | evento ambiguo: sin grieta | https://doi.org/10.5281/zenodo.21509581 | 7.69897 | 3227 | TRUE | FABEST: clasificacion previa no validada para inclusion | 7.69897 | 2.710783
FAB110_1E+8 | FABEST | 42CrMo4+QT | FAB110 | Axial | Unnotched hourglass bar | -1 | 513.7008 | 0 | 13 | 100000000 | 0 |  |  | evento ambiguo: sin grieta | https://doi.org/10.5281/zenodo.21509581 | 8 | 3228 | TRUE | FABEST: clasificacion previa no validada para inclusion | 8 | 2.71071
FAB110_1E+3 | FABEST | 42CrMo4+QT | FAB110 | Axial | Unnotched hourglass bar | -1 | 1003.5 | 0 | 13 | 1000 | 0 |  |  | evento ambiguo: sin grieta | https://doi.org/10.5281/zenodo.21509581 | 3 | 3229 | TRUE | FABEST: clasificacion previa no validada para inclusion | 3 | 3.001517
FAB110_2E+3 | FABEST | 42CrMo4+QT | FAB110 | Axial | Unnotched hourglass bar | -1 | 940.1887 | 0 | 13 | 2000 | 0 |  |  | evento ambiguo: sin grieta | https://doi.org/10.5281/zenodo.21509581 | 3.30103 | 3230 | TRUE | FABEST: clasificacion previa no validada para inclusion | 3.30103 | 2.973215
FAB110_5E+3 | FABEST | 42CrMo4+QT | FAB110 | Axial | Unnotched hourglass bar | -1 | 856.4955 | 0 | 13 | 5000 | 0 |  |  | evento ambiguo: sin grieta | https://doi.org/10.5281/zenodo.21509581 | 3.69897 | 3231 | TRUE | FABEST: clasificacion previa no validada para inclusion | 3.69897 | 2.932725
FAB110_1E+4 | FABEST | 42CrMo4+QT | FAB110 | Axial | Unnotched hourglass bar | -1 | 793.1841 | 0 | 13 | 10000 | 0 |  |  | evento ambiguo: sin grieta | https://doi.org/10.5281/zenodo.21509581 | 4 | 3232 | TRUE | FABEST: clasificacion previa no validada para inclusion | 4 | 2.899374
FAB110_2E+4 | FABEST | 42CrMo4+QT | FAB110 | Axial | Unnotched hourglass bar | -1 | 729.8726 | 0 | 13 | 20000 | 0 |  |  | evento ambiguo: sin grieta | https://doi.org/10.5281/zenodo.21509581 | 4.30103 | 3233 | TRUE | FABEST: clasificacion previa no validada para inclusion | 4.30103 | 2.863247
FAB110_5E+4 | FABEST | 42CrMo4+QT | FAB110 | Axial | Unnotched hourglass bar | -1 | 646.1795 | 0 | 13 | 50000 | 0 |  |  | evento ambiguo: sin grieta | https://doi.org/10.5281/zenodo.21509581 | 4.69897 | 3234 | TRUE | FABEST: clasificacion previa no validada para inclusion | 4.69897 | 2.810353
FAB110_1E+5 | FABEST | 42CrMo4+QT | FAB110 | Axial | Unnotched hourglass bar | -1 | 582.868 | 0 | 13 | 100000 | 0 |  |  | evento ambiguo: sin grieta | https://doi.org/10.5281/zenodo.21509581 | 5 | 3235 | TRUE | FABEST: clasificacion previa no validada para inclusion | 5 | 2.76557
FAB110_2E+5 | FABEST | 42CrMo4+QT | FAB110 | Axial | Unnotched hourglass bar | -1 | 519.5566 | 0 | 13 | 200000 | 0 |  |  | evento ambiguo: sin grieta | https://doi.org/10.5281/zenodo.21509581 | 5.30103 | 3236 | TRUE | FABEST: clasificacion previa no validada para inclusion | 5.30103 | 2.715633
FAB110_5E+5 | FABEST | 42CrMo4+QT | FAB110 | Axial | Unnotched hourglass bar | -1 | 435.8634 | 0 | 13 | 500000 | 0 |  |  | evento ambiguo: sin grieta | https://doi.org/10.5281/zenodo.21509581 | 5.69897 | 3237 | TRUE | FABEST: clasificacion previa no validada para inclusion | 5.69897 | 2.63935
FAB110_1E+6 | FABEST | 42CrMo4+QT | FAB110 | Axial | Unnotched hourglass bar | -1 | 372.552 | 0 | 13 | 1000000 | 0 |  |  | evento ambiguo: sin grieta | https://doi.org/10.5281/zenodo.21509581 | 6 | 3238 | TRUE | FABEST: clasificacion previa no validada para inclusion | 6 | 2.571187
FAB110_2E+6 | FABEST | 42CrMo4+QT | FAB110 | Axial | Unnotched hourglass bar | -1 | 309.2405 | 0 | 13 | 2000000 | 0 |  |  | evento ambiguo: sin grieta | https://doi.org/10.5281/zenodo.21509581 | 6.30103 | 3239 | TRUE | FABEST: clasificacion previa no validada para inclusion | 6.30103 | 2.490296
FAB110_5E+6 | FABEST | 42CrMo4+QT | FAB110 | Axial | Unnotched hourglass bar | -1 | 225.5473 | 0 | 13 | 5000000 | 0 |  |  | evento ambiguo: sin grieta | https://doi.org/10.5281/zenodo.21509581 | 6.69897 | 3240 | TRUE | FABEST: clasificacion previa no validada para inclusion | 6.69897 | 2.353238
FAB110_1E+7 | FABEST | 42CrMo4+QT | FAB110 | Axial | Unnotched hourglass bar | -1 | 162.2359 | 0 | 13 | 10000000 | 0 |  |  | evento ambiguo: sin grieta | https://doi.org/10.5281/zenodo.21509581 | 7 | 3241 | TRUE | FABEST: clasificacion previa no validada para inclusion | 7 | 2.210147
FAB110_2E+7 | FABEST | 42CrMo4+QT | FAB110 | Axial | Unnotched hourglass bar | -1 | 98.92445 | 0 | 13 | 20000000 | 0 |  |  | evento ambiguo: sin grieta | https://doi.org/10.5281/zenodo.21509581 | 7.30103 | 3242 | TRUE | FABEST: clasificacion previa no validada para inclusion | 7.30103 | 1.995304
FAB110_5E+7 | FABEST | 42CrMo4+QT | FAB110 | Axial | Unnotched hourglass bar | -1 | 15.23128 | 0 | 13 | 50000000 | 0 |  |  | evento ambiguo: sin grieta | https://doi.org/10.5281/zenodo.21509581 | 7.69897 | 3243 | TRUE | FABEST: clasificacion previa no validada para inclusion | 7.69897 | 1.182736
FAB111_2 | FABEST | 42CrMo4+QT | FAB111 | Axial | Unnotched hourglass bar | 0 | 600 | 600 | 16 | 19 | 1 | finished | mistake :-( | R diferente de -1 | https://doi.org/10.5281/zenodo.21509581 | 1.2787536 | 3244 | TRUE | FABEST: clasificacion previa no validada para inclusion | 1.278754 | 2.778151
FAB111_10 | FABEST | 42CrMo4+QT | FAB111 | Axial | Unnotched hourglass bar | 0 | 515 | 515 | 16 | 38160 | 1 | finished |  | R diferente de -1 | https://doi.org/10.5281/zenodo.21509581 | 4.5816084 | 3245 | TRUE | FABEST: clasificacion previa no validada para inclusion | 4.581608 | 2.711807
FAB111_34 | FABEST | 42CrMo4+QT | FAB111 | Axial | Unnotched hourglass bar | 0 | 500 | 500 | 16 | 42203 | 1 | finished |  | R diferente de -1 | https://doi.org/10.5281/zenodo.21509581 | 4.6253433 | 3246 | TRUE | FABEST: clasificacion previa no validada para inclusion | 4.625343 | 2.69897
FAB111_18 | FABEST | 42CrMo4+QT | FAB111 | Axial | Unnotched hourglass bar | 0 | 500 | 500 | 16 | 42930 | 1 | finished |  | R diferente de -1 | https://doi.org/10.5281/zenodo.21509581 | 4.6327609 | 3247 | TRUE | FABEST: clasificacion previa no validada para inclusion | 4.632761 | 2.69897
FAB111_51 | FABEST | 42CrMo4+QT | FAB111 | Axial | Unnotched hourglass bar | 0 | 485 | 485 | 16 | 61777 | 1 | finished |  | R diferente de -1 | https://doi.org/10.5281/zenodo.21509581 | 4.7908268 | 3248 | TRUE | FABEST: clasificacion previa no validada para inclusion | 4.790827 | 2.685742
FAB111_35 | FABEST | 42CrMo4+QT | FAB111 | Axial | Unnotched hourglass bar | 0 | 485 | 485 | 16 | 102511 | 1 | finished |  | R diferente de -1 | https://doi.org/10.5281/zenodo.21509581 | 5.0107705 | 3249 | TRUE | FABEST: clasificacion previa no validada para inclusion | 5.01077 | 2.685742
FAB111_29 | FABEST | 42CrMo4+QT | FAB111 | Axial | Unnotched hourglass bar | 0 | 450 | 450 | 16 | 138328 | 1 | finished |  | R diferente de -1 | https://doi.org/10.5281/zenodo.21509581 | 5.1409101 | 3250 | TRUE | FABEST: clasificacion previa no validada para inclusion | 5.14091 | 2.653213
FAB111_42 | FABEST | 42CrMo4+QT | FAB111 | Axial | Unnotched hourglass bar | 0 | 475 | 475 | 16 | 141603 | 1 | finished |  | R diferente de -1 | https://doi.org/10.5281/zenodo.21509581 | 5.1510725 | 3251 | TRUE | FABEST: clasificacion previa no validada para inclusion | 5.151072 | 2.676694
FAB111_30 | FABEST | 42CrMo4+QT | FAB111 | Axial | Unnotched hourglass bar | 0 | 440 | 440 | 16 | 171573 | 1 | finished |  | R diferente de -1 | https://doi.org/10.5281/zenodo.21509581 | 5.2344489 | 3252 | TRUE | FABEST: clasificacion previa no validada para inclusion | 5.234449 | 2.643453
FAB111_45 | FABEST | 42CrMo4+QT | FAB111 | Axial | Unnotched hourglass bar | 0 | 475 | 475 | 16 | 173808 | 1 | finished |  | R diferente de -1 | https://doi.org/10.5281/zenodo.21509581 | 5.2400698 | 3253 | TRUE | FABEST: clasificacion previa no validada para inclusion | 5.24007 | 2.676694
FAB111_20 | FABEST | 42CrMo4+QT | FAB111 | Axial | Unnotched hourglass bar | 0 | 419.6 | 419.6 | 16 | 1964523 | 0 | interrupted |  | R diferente de -1 | https://doi.org/10.5281/zenodo.21509581 | 6.2932571 | 3254 | TRUE | FABEST: clasificacion previa no validada para inclusion | 6.293257 | 2.622835
FAB111_49 | FABEST | 42CrMo4+QT | FAB111 | Axial | Unnotched hourglass bar | 0 | 450 | 450 | 16 | 2175861 | 0 | interrupted |  | R diferente de -1 | https://doi.org/10.5281/zenodo.21509581 | 6.3376311 | 3255 | TRUE | FABEST: clasificacion previa no validada para inclusion | 6.337631 | 2.653213
FAB111_56 | FABEST | 42CrMo4+QT | FAB111 | Axial | Unnotched hourglass bar | 0 | 425 | 425 | 16 | 7137087 | 0 | interrupted |  | R diferente de -1 | https://doi.org/10.5281/zenodo.21509581 | 6.853521 | 3256 | TRUE | FABEST: clasificacion previa no validada para inclusion | 6.853521 | 2.628389
FAB111_1E+3 | FABEST | 42CrMo4+QT | FAB111 | Axial | Unnotched hourglass bar | 0 | 726.8603 | 726.8603 | 16 | 1000 | 0 |  |  | evento ambiguo: sin grieta | https://doi.org/10.5281/zenodo.21509581 | 3 | 3257 | TRUE | FABEST: clasificacion previa no validada para inclusion | 3 | 2.861451
FAB111_2E+3 | FABEST | 42CrMo4+QT | FAB111 | Axial | Unnotched hourglass bar | 0 | 681.4059 | 681.4059 | 16 | 2000 | 0 |  |  | evento ambiguo: sin grieta | https://doi.org/10.5281/zenodo.21509581 | 3.30103 | 3258 | TRUE | FABEST: clasificacion previa no validada para inclusion | 3.30103 | 2.833406
FAB111_5E+3 | FABEST | 42CrMo4+QT | FAB111 | Axial | Unnotched hourglass bar | 0 | 625.6513 | 625.6513 | 16 | 5000 | 0 |  |  | evento ambiguo: sin grieta | https://doi.org/10.5281/zenodo.21509581 | 3.69897 | 3259 | TRUE | FABEST: clasificacion previa no validada para inclusion | 3.69897 | 2.796332
FAB111_1E+4 | FABEST | 42CrMo4+QT | FAB111 | Axial | Unnotched hourglass bar | 0 | 586.526 | 586.526 | 16 | 10000 | 0 |  |  | evento ambiguo: sin grieta | https://doi.org/10.5281/zenodo.21509581 | 4 | 3260 | TRUE | FABEST: clasificacion previa no validada para inclusion | 4 | 2.768287
FAB111_2E+4 | FABEST | 42CrMo4+QT | FAB111 | Axial | Unnotched hourglass bar | 0 | 549.8475 | 549.8475 | 16 | 20000 | 0 |  |  | evento ambiguo: sin grieta | https://doi.org/10.5281/zenodo.21509581 | 4.30103 | 3261 | TRUE | FABEST: clasificacion previa no validada para inclusion | 4.30103 | 2.740242
FAB111_5E+4 | FABEST | 42CrMo4+QT | FAB111 | Axial | Unnotched hourglass bar | 0 | 504.8573 | 504.8573 | 16 | 50000 | 0 |  |  | evento ambiguo: sin grieta | https://doi.org/10.5281/zenodo.21509581 | 4.69897 | 3262 | TRUE | FABEST: clasificacion previa no validada para inclusion | 4.69897 | 2.703169
FAB111_1E+5 | FABEST | 42CrMo4+QT | FAB111 | Axial | Unnotched hourglass bar | 0 | 473.286 | 473.286 | 16 | 100000 | 0 |  |  | evento ambiguo: sin grieta | https://doi.org/10.5281/zenodo.21509581 | 5 | 3263 | TRUE | FABEST: clasificacion previa no validada para inclusion | 5 | 2.675124
FAB111_2E+5 | FABEST | 42CrMo4+QT | FAB111 | Axial | Unnotched hourglass bar | 0 | 443.6889 | 443.6889 | 16 | 200000 | 0 |  |  | evento ambiguo: sin grieta | https://doi.org/10.5281/zenodo.21509581 | 5.30103 | 3264 | TRUE | FABEST: clasificacion previa no validada para inclusion | 5.30103 | 2.647079
FAB111_5E+5 | FABEST | 42CrMo4+QT | FAB111 | Axial | Unnotched hourglass bar | 0 | 407.385 | 407.385 | 16 | 500000 | 0 |  |  | evento ambiguo: sin grieta | https://doi.org/10.5281/zenodo.21509581 | 5.69897 | 3265 | TRUE | FABEST: clasificacion previa no validada para inclusion | 5.69897 | 2.610005
FAB111_1E+6 | FABEST | 42CrMo4+QT | FAB111 | Axial | Unnotched hourglass bar | 0 | 381.9091 | 381.9091 | 16 | 1000000 | 0 |  |  | evento ambiguo: sin grieta | https://doi.org/10.5281/zenodo.21509581 | 6 | 3266 | TRUE | FABEST: clasificacion previa no validada para inclusion | 6 | 2.58196
FAB111_2E+6 | FABEST | 42CrMo4+QT | FAB111 | Axial | Unnotched hourglass bar | 0 | 358.0263 | 358.0263 | 16 | 2000000 | 0 |  |  | evento ambiguo: sin grieta | https://doi.org/10.5281/zenodo.21509581 | 6.30103 | 3267 | TRUE | FABEST: clasificacion previa no validada para inclusion | 6.30103 | 2.553915
FAB111_5E+6 | FABEST | 42CrMo4+QT | FAB111 | Axial | Unnotched hourglass bar | 0 | 328.7315 | 328.7315 | 16 | 5000000 | 0 |  |  | evento ambiguo: sin grieta | https://doi.org/10.5281/zenodo.21509581 | 6.69897 | 3268 | TRUE | FABEST: clasificacion previa no validada para inclusion | 6.69897 | 2.516841
FAB111_1E+7 | FABEST | 42CrMo4+QT | FAB111 | Axial | Unnotched hourglass bar | 0 | 308.1742 | 308.1742 | 16 | 10000000 | 0 |  |  | evento ambiguo: sin grieta | https://doi.org/10.5281/zenodo.21509581 | 7 | 3269 | TRUE | FABEST: clasificacion previa no validada para inclusion | 7 | 2.488796
FAB111_2E+7 | FABEST | 42CrMo4+QT | FAB111 | Axial | Unnotched hourglass bar | 0 | 288.9025 | 288.9025 | 16 | 20000000 | 0 |  |  | evento ambiguo: sin grieta | https://doi.org/10.5281/zenodo.21509581 | 7.30103 | 3270 | TRUE | FABEST: clasificacion previa no validada para inclusion | 7.30103 | 2.460751
FAB111_5E+7 | FABEST | 42CrMo4+QT | FAB111 | Axial | Unnotched hourglass bar | 0 | 265.2636 | 265.2636 | 16 | 50000000 | 0 |  |  | evento ambiguo: sin grieta | https://doi.org/10.5281/zenodo.21509581 | 7.69897 | 3271 | TRUE | FABEST: clasificacion previa no validada para inclusion | 7.69897 | 2.423678
FAB111_1E+8 | FABEST | 42CrMo4+QT | FAB111 | Axial | Unnotched hourglass bar | 0 | 248.6753 | 248.6753 | 16 | 100000000 | 0 |  |  | evento ambiguo: sin grieta | https://doi.org/10.5281/zenodo.21509581 | 8 | 3272 | TRUE | FABEST: clasificacion previa no validada para inclusion | 8 | 2.395633
FAB111_1E+3 | FABEST | 42CrMo4+QT | FAB111 | Axial | Unnotched hourglass bar | 0 | 1504.54 | 1504.54 | 16 | 1000 | 0 |  |  | evento ambiguo: sin grieta | https://doi.org/10.5281/zenodo.21509581 | 3 | 3273 | TRUE | FABEST: clasificacion previa no validada para inclusion | 3 | 3.177404
FAB111_2E+3 | FABEST | 42CrMo4+QT | FAB111 | Axial | Unnotched hourglass bar | 0 | 1125.346 | 1125.346 | 16 | 2000 | 0 |  |  | evento ambiguo: sin grieta | https://doi.org/10.5281/zenodo.21509581 | 3.30103 | 3274 | TRUE | FABEST: clasificacion previa no validada para inclusion | 3.30103 | 3.051286
FAB111_5E+3 | FABEST | 42CrMo4+QT | FAB111 | Axial | Unnotched hourglass bar | 0 | 800.9132 | 800.9132 | 16 | 5000 | 0 |  |  | evento ambiguo: sin grieta | https://doi.org/10.5281/zenodo.21509581 | 3.69897 | 3275 | TRUE | FABEST: clasificacion previa no validada para inclusion | 3.69897 | 2.903585
FAB111_1E+4 | FABEST | 42CrMo4+QT | FAB111 | Axial | Unnotched hourglass bar | 0 | 651.6913 | 651.6913 | 16 | 10000 | 0 |  |  | evento ambiguo: sin grieta | https://doi.org/10.5281/zenodo.21509581 | 4 | 3276 | TRUE | FABEST: clasificacion previa no validada para inclusion | 4 | 2.814042
FAB111_2E+4 | FABEST | 42CrMo4+QT | FAB111 | Axial | Unnotched hourglass bar | 0 | 559.9539 | 559.9539 | 16 | 20000 | 0 |  |  | evento ambiguo: sin grieta | https://doi.org/10.5281/zenodo.21509581 | 4.30103 | 3277 | TRUE | FABEST: clasificacion previa no validada para inclusion | 4.30103 | 2.748152
FAB111_5E+4 | FABEST | 42CrMo4+QT | FAB111 | Axial | Unnotched hourglass bar | 0 | 495.548 | 495.548 | 16 | 50000 | 0 |  |  | evento ambiguo: sin grieta | https://doi.org/10.5281/zenodo.21509581 | 4.69897 | 3278 | TRUE | FABEST: clasificacion previa no validada para inclusion | 4.69897 | 2.695086
FAB111_1E+5 | FABEST | 42CrMo4+QT | FAB111 | Axial | Unnotched hourglass bar | 0 | 471.8379 | 471.8379 | 16 | 100000 | 0 |  |  | evento ambiguo: sin grieta | https://doi.org/10.5281/zenodo.21509581 | 5 | 3279 | TRUE | FABEST: clasificacion previa no validada para inclusion | 5 | 2.673793
FAB111_2E+5 | FABEST | 42CrMo4+QT | FAB111 | Axial | Unnotched hourglass bar | 0 | 459.4585 | 459.4585 | 16 | 200000 | 0 |  |  | evento ambiguo: sin grieta | https://doi.org/10.5281/zenodo.21509581 | 5.30103 | 3280 | TRUE | FABEST: clasificacion previa no validada para inclusion | 5.30103 | 2.662246
FAB111_5E+5 | FABEST | 42CrMo4+QT | FAB111 | Axial | Unnotched hourglass bar | 0 | 451.845 | 451.845 | 16 | 500000 | 0 |  |  | evento ambiguo: sin grieta | https://doi.org/10.5281/zenodo.21509581 | 5.69897 | 3281 | TRUE | FABEST: clasificacion previa no validada para inclusion | 5.69897 | 2.65499
FAB111_1E+6 | FABEST | 42CrMo4+QT | FAB111 | Axial | Unnotched hourglass bar | 0 | 449.2746 | 449.2746 | 16 | 1000000 | 0 |  |  | evento ambiguo: sin grieta | https://doi.org/10.5281/zenodo.21509581 | 6 | 3282 | TRUE | FABEST: clasificacion previa no validada para inclusion | 6 | 2.652512
FAB111_2E+6 | FABEST | 42CrMo4+QT | FAB111 | Axial | Unnotched hourglass bar | 0 | 447.983 | 447.983 | 16 | 2000000 | 0 |  |  | evento ambiguo: sin grieta | https://doi.org/10.5281/zenodo.21509581 | 6.30103 | 3283 | TRUE | FABEST: clasificacion previa no validada para inclusion | 6.30103 | 2.651262
FAB111_5E+6 | FABEST | 42CrMo4+QT | FAB111 | Axial | Unnotched hourglass bar | 0 | 447.2061 | 447.2061 | 16 | 5000000 | 0 |  |  | evento ambiguo: sin grieta | https://doi.org/10.5281/zenodo.21509581 | 6.69897 | 3284 | TRUE | FABEST: clasificacion previa no validada para inclusion | 6.69897 | 2.650508
FAB111_1E+7 | FABEST | 42CrMo4+QT | FAB111 | Axial | Unnotched hourglass bar | 0 | 446.9467 | 446.9467 | 16 | 10000000 | 0 |  |  | evento ambiguo: sin grieta | https://doi.org/10.5281/zenodo.21509581 | 7 | 3285 | TRUE | FABEST: clasificacion previa no validada para inclusion | 7 | 2.650256
FAB111_2E+7 | FABEST | 42CrMo4+QT | FAB111 | Axial | Unnotched hourglass bar | 0 | 446.817 | 446.817 | 16 | 20000000 | 0 |  |  | evento ambiguo: sin grieta | https://doi.org/10.5281/zenodo.21509581 | 7.30103 | 3286 | TRUE | FABEST: clasificacion previa no validada para inclusion | 7.30103 | 2.65013
FAB111_5E+7 | FABEST | 42CrMo4+QT | FAB111 | Axial | Unnotched hourglass bar | 0 | 446.7391 | 446.7391 | 16 | 50000000 | 0 |  |  | evento ambiguo: sin grieta | https://doi.org/10.5281/zenodo.21509581 | 7.69897 | 3287 | TRUE | FABEST: clasificacion previa no validada para inclusion | 7.69897 | 2.650054
FAB111_1E+8 | FABEST | 42CrMo4+QT | FAB111 | Axial | Unnotched hourglass bar | 0 | 446.7132 | 446.7132 | 16 | 100000000 | 0 |  |  | evento ambiguo: sin grieta | https://doi.org/10.5281/zenodo.21509581 | 8 | 3288 | TRUE | FABEST: clasificacion previa no validada para inclusion | 8 | 2.650029
FAB111_1E+3 | FABEST | 42CrMo4+QT | FAB111 | Axial | Unnotched hourglass bar | 0 | 676.1619 | 676.1619 | 16 | 1000 | 0 |  |  | evento ambiguo: sin grieta | https://doi.org/10.5281/zenodo.21509581 | 3 | 3289 | TRUE | FABEST: clasificacion previa no validada para inclusion | 3 | 2.830051
FAB111_2E+3 | FABEST | 42CrMo4+QT | FAB111 | Axial | Unnotched hourglass bar | 0 | 645.7186 | 645.7186 | 16 | 2000 | 0 |  |  | evento ambiguo: sin grieta | https://doi.org/10.5281/zenodo.21509581 | 3.30103 | 3290 | TRUE | FABEST: clasificacion previa no validada para inclusion | 3.30103 | 2.810043
FAB111_5E+3 | FABEST | 42CrMo4+QT | FAB111 | Axial | Unnotched hourglass bar | 0 | 605.4749 | 605.4749 | 16 | 5000 | 0 |  |  | evento ambiguo: sin grieta | https://doi.org/10.5281/zenodo.21509581 | 3.69897 | 3291 | TRUE | FABEST: clasificacion previa no validada para inclusion | 3.69897 | 2.782096
FAB111_1E+4 | FABEST | 42CrMo4+QT | FAB111 | Axial | Unnotched hourglass bar | 0 | 575.0316 | 575.0316 | 16 | 10000 | 0 |  |  | evento ambiguo: sin grieta | https://doi.org/10.5281/zenodo.21509581 | 4 | 3292 | TRUE | FABEST: clasificacion previa no validada para inclusion | 4 | 2.759692
FAB111_2E+4 | FABEST | 42CrMo4+QT | FAB111 | Axial | Unnotched hourglass bar | 0 | 544.5883 | 544.5883 | 16 | 20000 | 0 |  |  | evento ambiguo: sin grieta | https://doi.org/10.5281/zenodo.21509581 | 4.30103 | 3293 | TRUE | FABEST: clasificacion previa no validada para inclusion | 4.30103 | 2.736068
FAB111_5E+4 | FABEST | 42CrMo4+QT | FAB111 | Axial | Unnotched hourglass bar | 0 | 504.3446 | 504.3446 | 16 | 50000 | 0 |  |  | evento ambiguo: sin grieta | https://doi.org/10.5281/zenodo.21509581 | 4.69897 | 3294 | TRUE | FABEST: clasificacion previa no validada para inclusion | 4.69897 | 2.702727
FAB111_1E+5 | FABEST | 42CrMo4+QT | FAB111 | Axial | Unnotched hourglass bar | 0 | 473.9013 | 473.9013 | 16 | 100000 | 0 |  |  | evento ambiguo: sin grieta | https://doi.org/10.5281/zenodo.21509581 | 5 | 3295 | TRUE | FABEST: clasificacion previa no validada para inclusion | 5 | 2.675688
FAB111_2E+5 | FABEST | 42CrMo4+QT | FAB111 | Axial | Unnotched hourglass bar | 0 | 443.4581 | 443.4581 | 16 | 200000 | 0 |  |  | evento ambiguo: sin grieta | https://doi.org/10.5281/zenodo.21509581 | 5.30103 | 3296 | TRUE | FABEST: clasificacion previa no validada para inclusion | 5.30103 | 2.646853
FAB111_5E+5 | FABEST | 42CrMo4+QT | FAB111 | Axial | Unnotched hourglass bar | 0 | 403.2143 | 403.2143 | 16 | 500000 | 0 |  |  | evento ambiguo: sin grieta | https://doi.org/10.5281/zenodo.21509581 | 5.69897 | 3297 | TRUE | FABEST: clasificacion previa no validada para inclusion | 5.69897 | 2.605536
FAB111_1E+6 | FABEST | 42CrMo4+QT | FAB111 | Axial | Unnotched hourglass bar | 0 | 372.771 | 372.771 | 16 | 1000000 | 0 |  |  | evento ambiguo: sin grieta | https://doi.org/10.5281/zenodo.21509581 | 6 | 3298 | TRUE | FABEST: clasificacion previa no validada para inclusion | 6 | 2.571442
FAB111_2E+6 | FABEST | 42CrMo4+QT | FAB111 | Axial | Unnotched hourglass bar | 0 | 342.3278 | 342.3278 | 16 | 2000000 | 0 |  |  | evento ambiguo: sin grieta | https://doi.org/10.5281/zenodo.21509581 | 6.30103 | 3299 | TRUE | FABEST: clasificacion previa no validada para inclusion | 6.30103 | 2.534442
FAB111_5E+6 | FABEST | 42CrMo4+QT | FAB111 | Axial | Unnotched hourglass bar | 0 | 302.084 | 302.084 | 16 | 5000000 | 0 |  |  | evento ambiguo: sin grieta | https://doi.org/10.5281/zenodo.21509581 | 6.69897 | 3300 | TRUE | FABEST: clasificacion previa no validada para inclusion | 6.69897 | 2.480128
FAB111_1E+7 | FABEST | 42CrMo4+QT | FAB111 | Axial | Unnotched hourglass bar | 0 | 271.6407 | 271.6407 | 16 | 10000000 | 0 |  |  | evento ambiguo: sin grieta | https://doi.org/10.5281/zenodo.21509581 | 7 | 3301 | TRUE | FABEST: clasificacion previa no validada para inclusion | 7 | 2.433995
FAB111_2E+7 | FABEST | 42CrMo4+QT | FAB111 | Axial | Unnotched hourglass bar | 0 | 241.1975 | 241.1975 | 16 | 20000000 | 0 |  |  | evento ambiguo: sin grieta | https://doi.org/10.5281/zenodo.21509581 | 7.30103 | 3302 | TRUE | FABEST: clasificacion previa no validada para inclusion | 7.30103 | 2.382373
FAB111_5E+7 | FABEST | 42CrMo4+QT | FAB111 | Axial | Unnotched hourglass bar | 0 | 200.9537 | 200.9537 | 16 | 50000000 | 0 |  |  | evento ambiguo: sin grieta | https://doi.org/10.5281/zenodo.21509581 | 7.69897 | 3303 | TRUE | FABEST: clasificacion previa no validada para inclusion | 7.69897 | 2.303096
FAB111_1E+8 | FABEST | 42CrMo4+QT | FAB111 | Axial | Unnotched hourglass bar | 0 | 170.5104 | 170.5104 | 16 | 100000000 | 0 |  |  | evento ambiguo: sin grieta | https://doi.org/10.5281/zenodo.21509581 | 8 | 3304 | TRUE | FABEST: clasificacion previa no validada para inclusion | 8 | 2.231751
FAB112_7 | FABEST | 42CrMo4+QT | FAB112 | Axial | Unnotched hourglass bar | 0.3 | 360 | 668.52 | 20 | 156149 | 1 | finished |  | R diferente de -1 | https://doi.org/10.5281/zenodo.21509581 | 5.1935392 | 3305 | TRUE | FABEST: clasificacion previa no validada para inclusion | 5.193539 | 2.556303
FAB112_46 | FABEST | 42CrMo4+QT | FAB112 | Axial | Unnotched hourglass bar | 0.3 | 354 | 657.378 | 20 | 223770 | 1 | finished |  | R diferente de -1 | https://doi.org/10.5281/zenodo.21509581 | 5.3498019 | 3306 | TRUE | FABEST: clasificacion previa no validada para inclusion | 5.349802 | 2.549003
FAB112_6 | FABEST | 42CrMo4+QT | FAB112 | Axial | Unnotched hourglass bar | 0.3 | 360 | 668.52 | 20 | 257656 | 1 | finished |  | R diferente de -1 | https://doi.org/10.5281/zenodo.21509581 | 5.4110403 | 3307 | TRUE | FABEST: clasificacion previa no validada para inclusion | 5.41104 | 2.556303
FAB112_38 | FABEST | 42CrMo4+QT | FAB112 | Axial | Unnotched hourglass bar | 0.3 | 350 | 649.95 | 20 | 788823 | 1 | finished |  | R diferente de -1 | https://doi.org/10.5281/zenodo.21509581 | 5.8969796 | 3308 | TRUE | FABEST: clasificacion previa no validada para inclusion | 5.89698 | 2.544068
FAB112_19 | FABEST | 42CrMo4+QT | FAB112 | Axial | Unnotched hourglass bar | 0.3 | 340 | 631.38 | 20 | 1502308 | 1 | finished |  | R diferente de -1 | https://doi.org/10.5281/zenodo.21509581 | 6.176759 | 3309 | TRUE | FABEST: clasificacion previa no validada para inclusion | 6.176759 | 2.531479
FAB112_54 | FABEST | 42CrMo4+QT | FAB112 | Axial | Unnotched hourglass bar | 0.3 | 354 | 657.378 | 20 | 1839930 | 1 | finished |  | R diferente de -1 | https://doi.org/10.5281/zenodo.21509581 | 6.2648013 | 3310 | TRUE | FABEST: clasificacion previa no validada para inclusion | 6.264801 | 2.549003
FAB112_40 | FABEST | 42CrMo4+QT | FAB112 | Axial | Unnotched hourglass bar | 0.3 | 360 | 668.52 | 20 | 3156184 | 1 | finished |  | R diferente de -1 | https://doi.org/10.5281/zenodo.21509581 | 6.4991623 | 3311 | TRUE | FABEST: clasificacion previa no validada para inclusion | 6.499162 | 2.556303
FAB112_17 | FABEST | 42CrMo4+QT | FAB112 | Axial | Unnotched hourglass bar | 0.3 | 345 | 640.665 | 20 | 4273063 | 1 | finished |  | R diferente de -1 | https://doi.org/10.5281/zenodo.21509581 | 6.6307393 | 3312 | TRUE | FABEST: clasificacion previa no validada para inclusion | 6.630739 | 2.537819
FAB112_13 | FABEST | 42CrMo4+QT | FAB112 | Axial | Unnotched hourglass bar | 0.3 | 346 | 642.522 | 20 | 5657738 | 0 | interrupted |  | R diferente de -1 | https://doi.org/10.5281/zenodo.21509581 | 6.7526428 | 3313 | TRUE | FABEST: clasificacion previa no validada para inclusion | 6.752643 | 2.539076
FAB112_1E+3 | FABEST | 42CrMo4+QT | FAB112 | Axial | Unnotched hourglass bar | 0.3 | 447.2216 | 830.4905 | 20 | 1000 | 0 |  |  | evento ambiguo: sin grieta | https://doi.org/10.5281/zenodo.21509581 | 3 | 3314 | TRUE | FABEST: clasificacion previa no validada para inclusion | 3 | 2.650523
FAB112_2E+3 | FABEST | 42CrMo4+QT | FAB112 | Axial | Unnotched hourglass bar | 0.3 | 436.4495 | 810.4867 | 20 | 2000 | 0 |  |  | evento ambiguo: sin grieta | https://doi.org/10.5281/zenodo.21509581 | 3.30103 | 3315 | TRUE | FABEST: clasificacion previa no validada para inclusion | 3.30103 | 2.639934
FAB112_5E+3 | FABEST | 42CrMo4+QT | FAB112 | Axial | Unnotched hourglass bar | 0.3 | 422.6067 | 784.7806 | 20 | 5000 | 0 |  |  | evento ambiguo: sin grieta | https://doi.org/10.5281/zenodo.21509581 | 3.69897 | 3316 | TRUE | FABEST: clasificacion previa no validada para inclusion | 3.69897 | 2.625936
FAB112_1E+4 | FABEST | 42CrMo4+QT | FAB112 | Axial | Unnotched hourglass bar | 0.3 | 412.4275 | 765.8778 | 20 | 10000 | 0 |  |  | evento ambiguo: sin grieta | https://doi.org/10.5281/zenodo.21509581 | 4 | 3317 | TRUE | FABEST: clasificacion previa no validada para inclusion | 4 | 2.615348
FAB112_2E+4 | FABEST | 42CrMo4+QT | FAB112 | Axial | Unnotched hourglass bar | 0.3 | 402.4934 | 747.4303 | 20 | 20000 | 0 |  |  | evento ambiguo: sin grieta | https://doi.org/10.5281/zenodo.21509581 | 4.30103 | 3318 | TRUE | FABEST: clasificacion previa no validada para inclusion | 4.30103 | 2.604759
FAB112_5E+4 | FABEST | 42CrMo4+QT | FAB112 | Axial | Unnotched hourglass bar | 0.3 | 389.7276 | 723.7242 | 20 | 50000 | 0 |  |  | evento ambiguo: sin grieta | https://doi.org/10.5281/zenodo.21509581 | 4.69897 | 3319 | TRUE | FABEST: clasificacion previa no validada para inclusion | 4.69897 | 2.590761
FAB112_1E+5 | FABEST | 42CrMo4+QT | FAB112 | Axial | Unnotched hourglass bar | 0.3 | 380.3404 | 706.292 | 20 | 100000 | 0 |  |  | evento ambiguo: sin grieta | https://doi.org/10.5281/zenodo.21509581 | 5 | 3320 | TRUE | FABEST: clasificacion previa no validada para inclusion | 5 | 2.580172
FAB112_2E+5 | FABEST | 42CrMo4+QT | FAB112 | Axial | Unnotched hourglass bar | 0.3 | 371.1792 | 689.2798 | 20 | 200000 | 0 |  |  | evento ambiguo: sin grieta | https://doi.org/10.5281/zenodo.21509581 | 5.30103 | 3321 | TRUE | FABEST: clasificacion previa no validada para inclusion | 5.30103 | 2.569584
FAB112_5E+5 | FABEST | 42CrMo4+QT | FAB112 | Axial | Unnotched hourglass bar | 0.3 | 359.4066 | 667.418 | 20 | 500000 | 0 |  |  | evento ambiguo: sin grieta | https://doi.org/10.5281/zenodo.21509581 | 5.69897 | 3322 | TRUE | FABEST: clasificacion previa no validada para inclusion | 5.69897 | 2.555586
FAB112_1E+6 | FABEST | 42CrMo4+QT | FAB112 | Axial | Unnotched hourglass bar | 0.3 | 350.7496 | 651.3421 | 20 | 1000000 | 0 |  |  | evento ambiguo: sin grieta | https://doi.org/10.5281/zenodo.21509581 | 6 | 3323 | TRUE | FABEST: clasificacion previa no validada para inclusion | 6 | 2.544997
FAB112_2E+6 | FABEST | 42CrMo4+QT | FAB112 | Axial | Unnotched hourglass bar | 0.3 | 342.3012 | 635.6533 | 20 | 2000000 | 0 |  |  | evento ambiguo: sin grieta | https://doi.org/10.5281/zenodo.21509581 | 6.30103 | 3324 | TRUE | FABEST: clasificacion previa no validada para inclusion | 6.30103 | 2.534408
FAB112_5E+6 | FABEST | 42CrMo4+QT | FAB112 | Axial | Unnotched hourglass bar | 0.3 | 331.4445 | 615.4924 | 20 | 5000000 | 0 |  |  | evento ambiguo: sin grieta | https://doi.org/10.5281/zenodo.21509581 | 6.69897 | 3325 | TRUE | FABEST: clasificacion previa no validada para inclusion | 6.69897 | 2.520411
FAB112_1E+7 | FABEST | 42CrMo4+QT | FAB112 | Axial | Unnotched hourglass bar | 0.3 | 323.4611 | 600.6672 | 20 | 10000000 | 0 |  |  | evento ambiguo: sin grieta | https://doi.org/10.5281/zenodo.21509581 | 7 | 3326 | TRUE | FABEST: clasificacion previa no validada para inclusion | 7 | 2.509822
FAB112_2E+7 | FABEST | 42CrMo4+QT | FAB112 | Axial | Unnotched hourglass bar | 0.3 | 315.67 | 586.1991 | 20 | 20000000 | 0 |  |  | evento ambiguo: sin grieta | https://doi.org/10.5281/zenodo.21509581 | 7.30103 | 3327 | TRUE | FABEST: clasificacion previa no validada para inclusion | 7.30103 | 2.499233
FAB112_5E+7 | FABEST | 42CrMo4+QT | FAB112 | Axial | Unnotched hourglass bar | 0.3 | 305.6579 | 567.6067 | 20 | 50000000 | 0 |  |  | evento ambiguo: sin grieta | https://doi.org/10.5281/zenodo.21509581 | 7.69897 | 3328 | TRUE | FABEST: clasificacion previa no validada para inclusion | 7.69897 | 2.485236
FAB112_1E+8 | FABEST | 42CrMo4+QT | FAB112 | Axial | Unnotched hourglass bar | 0.3 | 298.2956 | 553.9349 | 20 | 100000000 | 0 |  |  | evento ambiguo: sin grieta | https://doi.org/10.5281/zenodo.21509581 | 8 | 3329 | TRUE | FABEST: clasificacion previa no validada para inclusion | 8 | 2.474647
FAB112_1E+3 | FABEST | 42CrMo4+QT | FAB112 | Axial | Unnotched hourglass bar | 0.3 | 643.2047 | 1194.431 | 20 | 1000 | 0 |  |  | evento ambiguo: sin grieta | https://doi.org/10.5281/zenodo.21509581 | 3 | 3330 | TRUE | FABEST: clasificacion previa no validada para inclusion | 3 | 2.808349
FAB112_2E+3 | FABEST | 42CrMo4+QT | FAB112 | Axial | Unnotched hourglass bar | 0.3 | 571.4874 | 1061.252 | 20 | 2000 | 0 |  |  | evento ambiguo: sin grieta | https://doi.org/10.5281/zenodo.21509581 | 3.30103 | 3331 | TRUE | FABEST: clasificacion previa no validada para inclusion | 3.30103 | 2.757007
FAB112_5E+3 | FABEST | 42CrMo4+QT | FAB112 | Axial | Unnotched hourglass bar | 0.3 | 493.0258 | 915.5489 | 20 | 5000 | 0 |  |  | evento ambiguo: sin grieta | https://doi.org/10.5281/zenodo.21509581 | 3.69897 | 3332 | TRUE | FABEST: clasificacion previa no validada para inclusion | 3.69897 | 2.69287
FAB112_1E+4 | FABEST | 42CrMo4+QT | FAB112 | Axial | Unnotched hourglass bar | 0.3 | 446.19 | 828.5747 | 20 | 10000 | 0 |  |  | evento ambiguo: sin grieta | https://doi.org/10.5281/zenodo.21509581 | 4 | 3333 | TRUE | FABEST: clasificacion previa no validada para inclusion | 4 | 2.64952
FAB112_2E+4 | FABEST | 42CrMo4+QT | FAB112 | Axial | Unnotched hourglass bar | 0.3 | 410.3877 | 762.09 | 20 | 20000 | 0 |  |  | evento ambiguo: sin grieta | https://doi.org/10.5281/zenodo.21509581 | 4.30103 | 3334 | TRUE | FABEST: clasificacion previa no validada para inclusion | 4.30103 | 2.613194
FAB112_5E+4 | FABEST | 42CrMo4+QT | FAB112 | Axial | Unnotched hourglass bar | 0.3 | 379.1555 | 704.0918 | 20 | 50000 | 0 |  |  | evento ambiguo: sin grieta | https://doi.org/10.5281/zenodo.21509581 | 4.69897 | 3335 | TRUE | FABEST: clasificacion previa no validada para inclusion | 4.69897 | 2.578817
FAB112_1E+5 | FABEST | 42CrMo4+QT | FAB112 | Axial | Unnotched hourglass bar | 0.3 | 365.4925 | 678.7196 | 20 | 100000 | 0 |  |  | evento ambiguo: sin grieta | https://doi.org/10.5281/zenodo.21509581 | 5 | 3336 | TRUE | FABEST: clasificacion previa no validada para inclusion | 5 | 2.562878
FAB112_2E+5 | FABEST | 42CrMo4+QT | FAB112 | Axial | Unnotched hourglass bar | 0.3 | 357.6748 | 664.2021 | 20 | 200000 | 0 |  |  | evento ambiguo: sin grieta | https://doi.org/10.5281/zenodo.21509581 | 5.30103 | 3337 | TRUE | FABEST: clasificacion previa no validada para inclusion | 5.30103 | 2.553488
FAB112_5E+5 | FABEST | 42CrMo4+QT | FAB112 | Axial | Unnotched hourglass bar | 0.3 | 352.5792 | 654.7396 | 20 | 500000 | 0 |  |  | evento ambiguo: sin grieta | https://doi.org/10.5281/zenodo.21509581 | 5.69897 | 3338 | TRUE | FABEST: clasificacion previa no validada para inclusion | 5.69897 | 2.547257
FAB112_1E+6 | FABEST | 42CrMo4+QT | FAB112 | Axial | Unnotched hourglass bar | 0.3 | 350.803 | 651.4412 | 20 | 1000000 | 0 |  |  | evento ambiguo: sin grieta | https://doi.org/10.5281/zenodo.21509581 | 6 | 3339 | TRUE | FABEST: clasificacion previa no validada para inclusion | 6 | 2.545063
FAB112_2E+6 | FABEST | 42CrMo4+QT | FAB112 | Axial | Unnotched hourglass bar | 0.3 | 349.8992 | 649.7629 | 20 | 2000000 | 0 |  |  | evento ambiguo: sin grieta | https://doi.org/10.5281/zenodo.21509581 | 6.30103 | 3340 | TRUE | FABEST: clasificacion previa no validada para inclusion | 6.30103 | 2.543943
FAB112_5E+6 | FABEST | 42CrMo4+QT | FAB112 | Axial | Unnotched hourglass bar | 0.3 | 349.3518 | 648.7462 | 20 | 5000000 | 0 |  |  | evento ambiguo: sin grieta | https://doi.org/10.5281/zenodo.21509581 | 6.69897 | 3341 | TRUE | FABEST: clasificacion previa no validada para inclusion | 6.69897 | 2.543263
FAB112_1E+7 | FABEST | 42CrMo4+QT | FAB112 | Axial | Unnotched hourglass bar | 0.3 | 349.1684 | 648.4057 | 20 | 10000000 | 0 |  |  | evento ambiguo: sin grieta | https://doi.org/10.5281/zenodo.21509581 | 7 | 3342 | TRUE | FABEST: clasificacion previa no validada para inclusion | 7 | 2.543035
FAB112_2E+7 | FABEST | 42CrMo4+QT | FAB112 | Axial | Unnotched hourglass bar | 0.3 | 349.0766 | 648.2352 | 20 | 20000000 | 0 |  |  | evento ambiguo: sin grieta | https://doi.org/10.5281/zenodo.21509581 | 7.30103 | 3343 | TRUE | FABEST: clasificacion previa no validada para inclusion | 7.30103 | 2.542921
FAB112_5E+7 | FABEST | 42CrMo4+QT | FAB112 | Axial | Unnotched hourglass bar | 0.3 | 349.0214 | 648.1327 | 20 | 50000000 | 0 |  |  | evento ambiguo: sin grieta | https://doi.org/10.5281/zenodo.21509581 | 7.69897 | 3344 | TRUE | FABEST: clasificacion previa no validada para inclusion | 7.69897 | 2.542852
FAB112_1E+8 | FABEST | 42CrMo4+QT | FAB112 | Axial | Unnotched hourglass bar | 0.3 | 349.003 | 648.0986 | 20 | 100000000 | 0 |  |  | evento ambiguo: sin grieta | https://doi.org/10.5281/zenodo.21509581 | 8 | 3345 | TRUE | FABEST: clasificacion previa no validada para inclusion | 8 | 2.542829
FAB112_1E+3 | FABEST | 42CrMo4+QT | FAB112 | Axial | Unnotched hourglass bar | 0.3 | 436.0087 | 809.6682 | 20 | 1000 | 0 |  |  | evento ambiguo: sin grieta | https://doi.org/10.5281/zenodo.21509581 | 3 | 3346 | TRUE | FABEST: clasificacion previa no validada para inclusion | 3 | 2.639495
FAB112_2E+3 | FABEST | 42CrMo4+QT | FAB112 | Axial | Unnotched hourglass bar | 0.3 | 427.4612 | 793.7955 | 20 | 2000 | 0 |  |  | evento ambiguo: sin grieta | https://doi.org/10.5281/zenodo.21509581 | 3.30103 | 3347 | TRUE | FABEST: clasificacion previa no validada para inclusion | 3.30103 | 2.630897
FAB112_5E+3 | FABEST | 42CrMo4+QT | FAB112 | Axial | Unnotched hourglass bar | 0.3 | 416.1621 | 772.813 | 20 | 5000 | 0 |  |  | evento ambiguo: sin grieta | https://doi.org/10.5281/zenodo.21509581 | 3.69897 | 3348 | TRUE | FABEST: clasificacion previa no validada para inclusion | 3.69897 | 2.619263
FAB112_1E+4 | FABEST | 42CrMo4+QT | FAB112 | Axial | Unnotched hourglass bar | 0.3 | 407.6146 | 756.9403 | 20 | 10000 | 0 |  |  | evento ambiguo: sin grieta | https://doi.org/10.5281/zenodo.21509581 | 4 | 3349 | TRUE | FABEST: clasificacion previa no validada para inclusion | 4 | 2.61025
FAB112_2E+4 | FABEST | 42CrMo4+QT | FAB112 | Axial | Unnotched hourglass bar | 0.3 | 399.0671 | 741.0677 | 20 | 20000 | 0 |  |  | evento ambiguo: sin grieta | https://doi.org/10.5281/zenodo.21509581 | 4.30103 | 3350 | TRUE | FABEST: clasificacion previa no validada para inclusion | 4.30103 | 2.601046
FAB112_5E+4 | FABEST | 42CrMo4+QT | FAB112 | Axial | Unnotched hourglass bar | 0.3 | 387.768 | 720.0852 | 20 | 50000 | 0 |  |  | evento ambiguo: sin grieta | https://doi.org/10.5281/zenodo.21509581 | 4.69897 | 3351 | TRUE | FABEST: clasificacion previa no validada para inclusion | 4.69897 | 2.588572
FAB112_1E+5 | FABEST | 42CrMo4+QT | FAB112 | Axial | Unnotched hourglass bar | 0.3 | 379.2205 | 704.2125 | 20 | 100000 | 0 |  |  | evento ambiguo: sin grieta | https://doi.org/10.5281/zenodo.21509581 | 5 | 3352 | TRUE | FABEST: clasificacion previa no validada para inclusion | 5 | 2.578892
FAB112_2E+5 | FABEST | 42CrMo4+QT | FAB112 | Axial | Unnotched hourglass bar | 0.3 | 370.6731 | 688.3399 | 20 | 200000 | 0 |  |  | evento ambiguo: sin grieta | https://doi.org/10.5281/zenodo.21509581 | 5.30103 | 3353 | TRUE | FABEST: clasificacion previa no validada para inclusion | 5.30103 | 2.568991
FAB112_5E+5 | FABEST | 42CrMo4+QT | FAB112 | Axial | Unnotched hourglass bar | 0.3 | 359.3739 | 667.3574 | 20 | 500000 | 0 |  |  | evento ambiguo: sin grieta | https://doi.org/10.5281/zenodo.21509581 | 5.69897 | 3354 | TRUE | FABEST: clasificacion previa no validada para inclusion | 5.69897 | 2.555547
FAB112_1E+6 | FABEST | 42CrMo4+QT | FAB112 | Axial | Unnotched hourglass bar | 0.3 | 350.8264 | 651.4847 | 20 | 1000000 | 0 |  |  | evento ambiguo: sin grieta | https://doi.org/10.5281/zenodo.21509581 | 6 | 3355 | TRUE | FABEST: clasificacion previa no validada para inclusion | 6 | 2.545092
FAB112_2E+6 | FABEST | 42CrMo4+QT | FAB112 | Axial | Unnotched hourglass bar | 0.3 | 342.279 | 635.6121 | 20 | 2000000 | 0 |  |  | evento ambiguo: sin grieta | https://doi.org/10.5281/zenodo.21509581 | 6.30103 | 3356 | TRUE | FABEST: clasificacion previa no validada para inclusion | 6.30103 | 2.53438
FAB112_5E+6 | FABEST | 42CrMo4+QT | FAB112 | Axial | Unnotched hourglass bar | 0.3 | 330.9798 | 614.6296 | 20 | 5000000 | 0 |  |  | evento ambiguo: sin grieta | https://doi.org/10.5281/zenodo.21509581 | 6.69897 | 3357 | TRUE | FABEST: clasificacion previa no validada para inclusion | 6.69897 | 2.519802
FAB112_1E+7 | FABEST | 42CrMo4+QT | FAB112 | Axial | Unnotched hourglass bar | 0.3 | 322.4324 | 598.7569 | 20 | 10000000 | 0 |  |  | evento ambiguo: sin grieta | https://doi.org/10.5281/zenodo.21509581 | 7 | 3358 | TRUE | FABEST: clasificacion previa no validada para inclusion | 7 | 2.508439
FAB112_2E+7 | FABEST | 42CrMo4+QT | FAB112 | Axial | Unnotched hourglass bar | 0.3 | 313.8849 | 582.8842 | 20 | 20000000 | 0 |  |  | evento ambiguo: sin grieta | https://doi.org/10.5281/zenodo.21509581 | 7.30103 | 3359 | TRUE | FABEST: clasificacion previa no validada para inclusion | 7.30103 | 2.49677
FAB112_5E+7 | FABEST | 42CrMo4+QT | FAB112 | Axial | Unnotched hourglass bar | 0.3 | 302.5857 | 561.9017 | 20 | 50000000 | 0 |  |  | evento ambiguo: sin grieta | https://doi.org/10.5281/zenodo.21509581 | 7.69897 | 3360 | TRUE | FABEST: clasificacion previa no validada para inclusion | 7.69897 | 2.480848
FAB112_1E+8 | FABEST | 42CrMo4+QT | FAB112 | Axial | Unnotched hourglass bar | 0.3 | 294.0383 | 546.0291 | 20 | 100000000 | 0 |  |  | evento ambiguo: sin grieta | https://doi.org/10.5281/zenodo.21509581 | 8 | 3361 | TRUE | FABEST: clasificacion previa no validada para inclusion | 8 | 2.468404
FAB113_21 | FABEST | 42CrMo4+QT | FAB113 | Axial | Unnotched hourglass bar | -2 | 725 | -241.425 | 10 | 21443 | 1 | finished |  | R diferente de -1 | https://doi.org/10.5281/zenodo.21509581 | 4.3312855 | 3362 | TRUE | FABEST: clasificacion previa no validada para inclusion | 4.331286 | 2.860338
FAB113_37 | FABEST | 42CrMo4+QT | FAB113 | Axial | Unnotched hourglass bar | -2 | 690 | -229.77 | 10 | 28392 | 1 | finished |  | R diferente de -1 | https://doi.org/10.5281/zenodo.21509581 | 4.453196 | 3363 | TRUE | FABEST: clasificacion previa no validada para inclusion | 4.453196 | 2.838849
FAB113_43 | FABEST | 42CrMo4+QT | FAB113 | Axial | Unnotched hourglass bar | -2 | 690 | -229.77 | 10 | 36481 | 1 | finished |  | R diferente de -1 | https://doi.org/10.5281/zenodo.21509581 | 4.5620667 | 3364 | TRUE | FABEST: clasificacion previa no validada para inclusion | 4.562067 | 2.838849
FAB113_15 | FABEST | 42CrMo4+QT | FAB113 | Axial | Unnotched hourglass bar | -2 | 665 | -221.445 | 10 | 52184 | 1 | finished |  | R diferente de -1 | https://doi.org/10.5281/zenodo.21509581 | 4.7175374 | 3365 | TRUE | FABEST: clasificacion previa no validada para inclusion | 4.717537 | 2.822822
FAB113_44 | FABEST | 42CrMo4+QT | FAB113 | Axial | Unnotched hourglass bar | -2 | 650 | -216.45 | 10 | 74415 | 1 | finished |  | R diferente de -1 | https://doi.org/10.5281/zenodo.21509581 | 4.8716605 | 3366 | TRUE | FABEST: clasificacion previa no validada para inclusion | 4.87166 | 2.812913
FAB113_3 | FABEST | 42CrMo4+QT | FAB113 | Axial | Unnotched hourglass bar | -2 | 600 | -199.8 | 10 | 93913 | 1 | finished |  | R diferente de -1 | https://doi.org/10.5281/zenodo.21509581 | 4.9727257 | 3367 | TRUE | FABEST: clasificacion previa no validada para inclusion | 4.972726 | 2.778151
FAB113_32 | FABEST | 42CrMo4+QT | FAB113 | Axial | Unnotched hourglass bar | -2 | 600 | -199.8 | 10 | 94019 | 1 | finished |  | R diferente de -1 | https://doi.org/10.5281/zenodo.21509581 | 4.9732156 | 3368 | TRUE | FABEST: clasificacion previa no validada para inclusion | 4.973216 | 2.778151
FAB113_53 | FABEST | 42CrMo4+QT | FAB113 | Axial | Unnotched hourglass bar | -2 | 550 | -183.15 | 10 | 164221 | 1 | finished |  | R diferente de -1 | https://doi.org/10.5281/zenodo.21509581 | 5.2154287 | 3369 | TRUE | FABEST: clasificacion previa no validada para inclusion | 5.215429 | 2.740363
FAB113_8 | FABEST | 42CrMo4+QT | FAB113 | Axial | Unnotched hourglass bar | -2 | 555 | -184.815 | 10 | 220183 | 1 | finished |  | R diferente de -1 | https://doi.org/10.5281/zenodo.21509581 | 5.3427838 | 3370 | TRUE | FABEST: clasificacion previa no validada para inclusion | 5.342784 | 2.744293
FAB113_26 | FABEST | 42CrMo4+QT | FAB113 | Axial | Unnotched hourglass bar | -2 | 550 | -183.15 | 10 | 856904 | 1 | finished |  | R diferente de -1 | https://doi.org/10.5281/zenodo.21509581 | 5.9329322 | 3371 | TRUE | FABEST: clasificacion previa no validada para inclusion | 5.932932 | 2.740363
FAB113_1E+3 | FABEST | 42CrMo4+QT | FAB113 | Axial | Unnotched hourglass bar | -2 | 993.5932 | -330.8665 | 10 | 1000 | 0 |  |  | evento ambiguo: sin grieta | https://doi.org/10.5281/zenodo.21509581 | 3 | 3372 | TRUE | FABEST: clasificacion previa no validada para inclusion | 3 | 2.997209
FAB113_2E+3 | FABEST | 42CrMo4+QT | FAB113 | Axial | Unnotched hourglass bar | -2 | 924.4151 | -307.8302 | 10 | 2000 | 0 |  |  | evento ambiguo: sin grieta | https://doi.org/10.5281/zenodo.21509581 | 3.30103 | 3373 | TRUE | FABEST: clasificacion previa no validada para inclusion | 3.30103 | 2.965867
FAB113_5E+3 | FABEST | 42CrMo4+QT | FAB113 | Axial | Unnotched hourglass bar | -2 | 840.3025 | -279.8207 | 10 | 5000 | 0 |  |  | evento ambiguo: sin grieta | https://doi.org/10.5281/zenodo.21509581 | 3.69897 | 3374 | TRUE | FABEST: clasificacion previa no validada para inclusion | 3.69897 | 2.924436
FAB113_1E+4 | FABEST | 42CrMo4+QT | FAB113 | Axial | Unnotched hourglass bar | -2 | 781.7971 | -260.3384 | 10 | 10000 | 0 |  |  | evento ambiguo: sin grieta | https://doi.org/10.5281/zenodo.21509581 | 4 | 3375 | TRUE | FABEST: clasificacion previa no validada para inclusion | 4 | 2.893094
FAB113_2E+4 | FABEST | 42CrMo4+QT | FAB113 | Axial | Unnotched hourglass bar | -2 | 727.3651 | -242.2126 | 10 | 20000 | 0 |  |  | evento ambiguo: sin grieta | https://doi.org/10.5281/zenodo.21509581 | 4.30103 | 3376 | TRUE | FABEST: clasificacion previa no validada para inclusion | 4.30103 | 2.861752
FAB113_5E+4 | FABEST | 42CrMo4+QT | FAB113 | Axial | Unnotched hourglass bar | -2 | 661.1821 | -220.1736 | 10 | 50000 | 0 |  |  | evento ambiguo: sin grieta | https://doi.org/10.5281/zenodo.21509581 | 4.69897 | 3377 | TRUE | FABEST: clasificacion previa no validada para inclusion | 4.69897 | 2.820321
FAB113_1E+5 | FABEST | 42CrMo4+QT | FAB113 | Axial | Unnotched hourglass bar | -2 | 615.1478 | -204.8442 | 10 | 100000 | 0 |  |  | evento ambiguo: sin grieta | https://doi.org/10.5281/zenodo.21509581 | 5 | 3378 | TRUE | FABEST: clasificacion previa no validada para inclusion | 5 | 2.788979
FAB113_2E+5 | FABEST | 42CrMo4+QT | FAB113 | Axial | Unnotched hourglass bar | -2 | 572.3186 | -190.5821 | 10 | 200000 | 0 |  |  | evento ambiguo: sin grieta | https://doi.org/10.5281/zenodo.21509581 | 5.30103 | 3379 | TRUE | FABEST: clasificacion previa no validada para inclusion | 5.30103 | 2.757638
FAB113_5E+5 | FABEST | 42CrMo4+QT | FAB113 | Axial | Unnotched hourglass bar | -2 | 520.2433 | -173.241 | 10 | 500000 | 0 |  |  | evento ambiguo: sin grieta | https://doi.org/10.5281/zenodo.21509581 | 5.69897 | 3380 | TRUE | FABEST: clasificacion previa no validada para inclusion | 5.69897 | 2.716207
FAB113_1E+6 | FABEST | 42CrMo4+QT | FAB113 | Axial | Unnotched hourglass bar | -2 | 484.0218 | -161.1792 | 10 | 1000000 | 0 |  |  | evento ambiguo: sin grieta | https://doi.org/10.5281/zenodo.21509581 | 6 | 3381 | TRUE | FABEST: clasificacion previa no validada para inclusion | 6 | 2.684865
FAB113_2E+6 | FABEST | 42CrMo4+QT | FAB113 | Axial | Unnotched hourglass bar | -2 | 450.3221 | -149.9573 | 10 | 2000000 | 0 |  |  | evento ambiguo: sin grieta | https://doi.org/10.5281/zenodo.21509581 | 6.30103 | 3382 | TRUE | FABEST: clasificacion previa no validada para inclusion | 6.30103 | 2.653523
FAB113_5E+6 | FABEST | 42CrMo4+QT | FAB113 | Axial | Unnotched hourglass bar | -2 | 409.3473 | -136.3127 | 10 | 5000000 | 0 |  |  | evento ambiguo: sin grieta | https://doi.org/10.5281/zenodo.21509581 | 6.69897 | 3383 | TRUE | FABEST: clasificacion previa no validada para inclusion | 6.69897 | 2.612092
FAB113_1E+7 | FABEST | 42CrMo4+QT | FAB113 | Axial | Unnotched hourglass bar | -2 | 380.8468 | -126.822 | 10 | 10000000 | 0 |  |  | evento ambiguo: sin grieta | https://doi.org/10.5281/zenodo.21509581 | 7 | 3384 | TRUE | FABEST: clasificacion previa no validada para inclusion | 7 | 2.58075
FAB113_2E+7 | FABEST | 42CrMo4+QT | FAB113 | Axial | Unnotched hourglass bar | -2 | 354.3306 | -117.9921 | 10 | 20000000 | 0 |  |  | evento ambiguo: sin grieta | https://doi.org/10.5281/zenodo.21509581 | 7.30103 | 3385 | TRUE | FABEST: clasificacion previa no validada para inclusion | 7.30103 | 2.549409
FAB113_5E+7 | FABEST | 42CrMo4+QT | FAB113 | Axial | Unnotched hourglass bar | -2 | 322.0901 | -107.256 | 10 | 50000000 | 0 |  |  | evento ambiguo: sin grieta | https://doi.org/10.5281/zenodo.21509581 | 7.69897 | 3386 | TRUE | FABEST: clasificacion previa no validada para inclusion | 7.69897 | 2.507977
FAB113_1E+8 | FABEST | 42CrMo4+QT | FAB113 | Axial | Unnotched hourglass bar | -2 | 299.6648 | -99.78838 | 10 | 100000000 | 0 |  |  | evento ambiguo: sin grieta | https://doi.org/10.5281/zenodo.21509581 | 8 | 3387 | TRUE | FABEST: clasificacion previa no validada para inclusion | 8 | 2.476636
FAB113_1E+3 | FABEST | 42CrMo4+QT | FAB113 | Axial | Unnotched hourglass bar | -2 | 854.1549 | -284.4336 | 10 | 1000 | 0 |  |  | evento ambiguo: sin grieta | https://doi.org/10.5281/zenodo.21509581 | 3 | 3388 | TRUE | FABEST: clasificacion previa no validada para inclusion | 3 | 2.931537
FAB113_2E+3 | FABEST | 42CrMo4+QT | FAB113 | Axial | Unnotched hourglass bar | -2 | 844.2912 | -281.149 | 10 | 2000 | 0 |  |  | evento ambiguo: sin grieta | https://doi.org/10.5281/zenodo.21509581 | 3.30103 | 3389 | TRUE | FABEST: clasificacion previa no validada para inclusion | 3.30103 | 2.926492
FAB113_5E+3 | FABEST | 42CrMo4+QT | FAB113 | Axial | Unnotched hourglass bar | -2 | 817.9619 | -272.3813 | 10 | 5000 | 0 |  |  | evento ambiguo: sin grieta | https://doi.org/10.5281/zenodo.21509581 | 3.69897 | 3390 | TRUE | FABEST: clasificacion previa no validada para inclusion | 3.69897 | 2.912733
FAB113_1E+4 | FABEST | 42CrMo4+QT | FAB113 | Axial | Unnotched hourglass bar | -2 | 782.5549 | -260.5908 | 10 | 10000 | 0 |  |  | evento ambiguo: sin grieta | https://doi.org/10.5281/zenodo.21509581 | 4 | 3391 | TRUE | FABEST: clasificacion previa no validada para inclusion | 4 | 2.893515
FAB113_2E+4 | FABEST | 42CrMo4+QT | FAB113 | Axial | Unnotched hourglass bar | -2 | 732.303 | -243.8569 | 10 | 20000 | 0 |  |  | evento ambiguo: sin grieta | https://doi.org/10.5281/zenodo.21509581 | 4.30103 | 3392 | TRUE | FABEST: clasificacion previa no validada para inclusion | 4.30103 | 2.864691
FAB113_5E+4 | FABEST | 42CrMo4+QT | FAB113 | Axial | Unnotched hourglass bar | -2 | 655.0399 | -218.1283 | 10 | 50000 | 0 |  |  | evento ambiguo: sin grieta | https://doi.org/10.5281/zenodo.21509581 | 4.69897 | 3393 | TRUE | FABEST: clasificacion previa no validada para inclusion | 4.69897 | 2.816268
FAB113_1E+5 | FABEST | 42CrMo4+QT | FAB113 | Axial | Unnotched hourglass bar | -2 | 603.9807 | -201.1256 | 10 | 100000 | 0 |  |  | evento ambiguo: sin grieta | https://doi.org/10.5281/zenodo.21509581 | 5 | 3394 | TRUE | FABEST: clasificacion previa no validada para inclusion | 5 | 2.781023
FAB113_2E+5 | FABEST | 42CrMo4+QT | FAB113 | Axial | Unnotched hourglass bar | -2 | 567.5693 | -189.0006 | 10 | 200000 | 0 |  |  | evento ambiguo: sin grieta | https://doi.org/10.5281/zenodo.21509581 | 5.30103 | 3395 | TRUE | FABEST: clasificacion previa no validada para inclusion | 5.30103 | 2.754019
FAB113_5E+5 | FABEST | 42CrMo4+QT | FAB113 | Axial | Unnotched hourglass bar | -2 | 540.2227 | -179.8942 | 10 | 500000 | 0 |  |  | evento ambiguo: sin grieta | https://doi.org/10.5281/zenodo.21509581 | 5.69897 | 3396 | TRUE | FABEST: clasificacion previa no validada para inclusion | 5.69897 | 2.732573
FAB113_1E+6 | FABEST | 42CrMo4+QT | FAB113 | Axial | Unnotched hourglass bar | -2 | 529.9112 | -176.4604 | 10 | 1000000 | 0 |  |  | evento ambiguo: sin grieta | https://doi.org/10.5281/zenodo.21509581 | 6 | 3397 | TRUE | FABEST: clasificacion previa no validada para inclusion | 6 | 2.724203
FAB113_2E+6 | FABEST | 42CrMo4+QT | FAB113 | Axial | Unnotched hourglass bar | -2 | 524.496 | -174.6572 | 10 | 2000000 | 0 |  |  | evento ambiguo: sin grieta | https://doi.org/10.5281/zenodo.21509581 | 6.30103 | 3398 | TRUE | FABEST: clasificacion previa no validada para inclusion | 6.30103 | 2.719742
FAB113_5E+6 | FABEST | 42CrMo4+QT | FAB113 | Axial | Unnotched hourglass bar | -2 | 521.1586 | -173.5458 | 10 | 5000000 | 0 |  |  | evento ambiguo: sin grieta | https://doi.org/10.5281/zenodo.21509581 | 6.69897 | 3399 | TRUE | FABEST: clasificacion previa no validada para inclusion | 6.69897 | 2.71697
FAB113_1E+7 | FABEST | 42CrMo4+QT | FAB113 | Axial | Unnotched hourglass bar | -2 | 520.0309 | -173.1703 | 10 | 10000000 | 0 |  |  | evento ambiguo: sin grieta | https://doi.org/10.5281/zenodo.21509581 | 7 | 3400 | TRUE | FABEST: clasificacion previa no validada para inclusion | 7 | 2.716029
FAB113_2E+7 | FABEST | 42CrMo4+QT | FAB113 | Axial | Unnotched hourglass bar | -2 | 519.4641 | -172.9816 | 10 | 20000000 | 0 |  |  | evento ambiguo: sin grieta | https://doi.org/10.5281/zenodo.21509581 | 7.30103 | 3401 | TRUE | FABEST: clasificacion previa no validada para inclusion | 7.30103 | 2.715556
FAB113_5E+7 | FABEST | 42CrMo4+QT | FAB113 | Axial | Unnotched hourglass bar | -2 | 519.1232 | -172.868 | 10 | 50000000 | 0 |  |  | evento ambiguo: sin grieta | https://doi.org/10.5281/zenodo.21509581 | 7.69897 | 3402 | TRUE | FABEST: clasificacion previa no validada para inclusion | 7.69897 | 2.71527
FAB113_1E+8 | FABEST | 42CrMo4+QT | FAB113 | Axial | Unnotched hourglass bar | -2 | 519.0094 | -172.8301 | 10 | 100000000 | 0 |  |  | evento ambiguo: sin grieta | https://doi.org/10.5281/zenodo.21509581 | 8 | 3403 | TRUE | FABEST: clasificacion previa no validada para inclusion | 8 | 2.715175
FAB113_1E+3 | FABEST | 42CrMo4+QT | FAB113 | Axial | Unnotched hourglass bar | -2 | 919.0448 | -306.0419 | 10 | 1000 | 0 |  |  | evento ambiguo: sin grieta | https://doi.org/10.5281/zenodo.21509581 | 3 | 3404 | TRUE | FABEST: clasificacion previa no validada para inclusion | 3 | 2.963337
FAB113_2E+3 | FABEST | 42CrMo4+QT | FAB113 | Axial | Unnotched hourglass bar | -2 | 873.7423 | -290.9562 | 10 | 2000 | 0 |  |  | evento ambiguo: sin grieta | https://doi.org/10.5281/zenodo.21509581 | 3.30103 | 3405 | TRUE | FABEST: clasificacion previa no validada para inclusion | 3.30103 | 2.941383
FAB113_5E+3 | FABEST | 42CrMo4+QT | FAB113 | Axial | Unnotched hourglass bar | -2 | 813.8557 | -271.0139 | 10 | 5000 | 0 |  |  | evento ambiguo: sin grieta | https://doi.org/10.5281/zenodo.21509581 | 3.69897 | 3406 | TRUE | FABEST: clasificacion previa no validada para inclusion | 3.69897 | 2.910547
FAB113_1E+4 | FABEST | 42CrMo4+QT | FAB113 | Axial | Unnotched hourglass bar | -2 | 768.5532 | -255.9282 | 10 | 10000 | 0 |  |  | evento ambiguo: sin grieta | https://doi.org/10.5281/zenodo.21509581 | 4 | 3407 | TRUE | FABEST: clasificacion previa no validada para inclusion | 4 | 2.885674
FAB113_2E+4 | FABEST | 42CrMo4+QT | FAB113 | Axial | Unnotched hourglass bar | -2 | 723.2507 | -240.8425 | 10 | 20000 | 0 |  |  | evento ambiguo: sin grieta | https://doi.org/10.5281/zenodo.21509581 | 4.30103 | 3408 | TRUE | FABEST: clasificacion previa no validada para inclusion | 4.30103 | 2.859289
FAB113_5E+4 | FABEST | 42CrMo4+QT | FAB113 | Axial | Unnotched hourglass bar | -2 | 663.3641 | -220.9003 | 10 | 50000 | 0 |  |  | evento ambiguo: sin grieta | https://doi.org/10.5281/zenodo.21509581 | 4.69897 | 3409 | TRUE | FABEST: clasificacion previa no validada para inclusion | 4.69897 | 2.821752
FAB113_1E+5 | FABEST | 42CrMo4+QT | FAB113 | Axial | Unnotched hourglass bar | -2 | 618.0617 | -205.8145 | 10 | 100000 | 0 |  |  | evento ambiguo: sin grieta | https://doi.org/10.5281/zenodo.21509581 | 5 | 3410 | TRUE | FABEST: clasificacion previa no validada para inclusion | 5 | 2.791032
FAB113_2E+5 | FABEST | 42CrMo4+QT | FAB113 | Axial | Unnotched hourglass bar | -2 | 572.7592 | -190.7288 | 10 | 200000 | 0 |  |  | evento ambiguo: sin grieta | https://doi.org/10.5281/zenodo.21509581 | 5.30103 | 3411 | TRUE | FABEST: clasificacion previa no validada para inclusion | 5.30103 | 2.757972
FAB113_5E+5 | FABEST | 42CrMo4+QT | FAB113 | Axial | Unnotched hourglass bar | -2 | 512.8726 | -170.7866 | 10 | 500000 | 0 |  |  | evento ambiguo: sin grieta | https://doi.org/10.5281/zenodo.21509581 | 5.69897 | 3412 | TRUE | FABEST: clasificacion previa no validada para inclusion | 5.69897 | 2.710009
FAB113_1E+6 | FABEST | 42CrMo4+QT | FAB113 | Axial | Unnotched hourglass bar | -2 | 467.5701 | -155.7008 | 10 | 1000000 | 0 |  |  | evento ambiguo: sin grieta | https://doi.org/10.5281/zenodo.21509581 | 6 | 3413 | TRUE | FABEST: clasificacion previa no validada para inclusion | 6 | 2.669847
FAB113_2E+6 | FABEST | 42CrMo4+QT | FAB113 | Axial | Unnotched hourglass bar | -2 | 422.2676 | -140.6151 | 10 | 2000000 | 0 |  |  | evento ambiguo: sin grieta | https://doi.org/10.5281/zenodo.21509581 | 6.30103 | 3414 | TRUE | FABEST: clasificacion previa no validada para inclusion | 6.30103 | 2.625588
FAB113_5E+6 | FABEST | 42CrMo4+QT | FAB113 | Axial | Unnotched hourglass bar | -2 | 362.381 | -120.6729 | 10 | 5000000 | 0 |  |  | evento ambiguo: sin grieta | https://doi.org/10.5281/zenodo.21509581 | 6.69897 | 3415 | TRUE | FABEST: clasificacion previa no validada para inclusion | 6.69897 | 2.559165
FAB113_1E+7 | FABEST | 42CrMo4+QT | FAB113 | Axial | Unnotched hourglass bar | -2 | 317.0785 | -105.5871 | 10 | 10000000 | 0 |  |  | evento ambiguo: sin grieta | https://doi.org/10.5281/zenodo.21509581 | 7 | 3416 | TRUE | FABEST: clasificacion previa no validada para inclusion | 7 | 2.501167
FAB113_2E+7 | FABEST | 42CrMo4+QT | FAB113 | Axial | Unnotched hourglass bar | -2 | 271.776 | -90.50142 | 10 | 20000000 | 0 |  |  | evento ambiguo: sin grieta | https://doi.org/10.5281/zenodo.21509581 | 7.30103 | 3417 | TRUE | FABEST: clasificacion previa no validada para inclusion | 7.30103 | 2.434211
FAB113_5E+7 | FABEST | 42CrMo4+QT | FAB113 | Axial | Unnotched hourglass bar | -2 | 211.8894 | -70.55918 | 10 | 50000000 | 0 |  |  | evento ambiguo: sin grieta | https://doi.org/10.5281/zenodo.21509581 | 7.69897 | 3418 | TRUE | FABEST: clasificacion previa no validada para inclusion | 7.69897 | 2.326109
FAB113_1E+8 | FABEST | 42CrMo4+QT | FAB113 | Axial | Unnotched hourglass bar | -2 | 166.587 | -55.47346 | 10 | 100000000 | 0 |  |  | evento ambiguo: sin grieta | https://doi.org/10.5281/zenodo.21509581 | 8 | 3419 | TRUE | FABEST: clasificacion previa no validada para inclusion | 8 | 2.221641
FAB114_9 | FABEST | 42CrMo4+QT | FAB114 | Axial | Unnotched hourglass bar | -5 | 705 | -470.235 | 10 | 11421 | 1 | finished | buckling? | R diferente de -1 | https://doi.org/10.5281/zenodo.21509581 | 4.0577041 | 3420 | TRUE | FABEST: clasificacion previa no validada para inclusion | 4.057704 | 2.848189
FAB114_50 | FABEST | 42CrMo4+QT | FAB114 | Axial | Unnotched hourglass bar | -5 | 705 | -470.235 | 10 | 12647 | 1 | finished | buckling? | R diferente de -1 | https://doi.org/10.5281/zenodo.21509581 | 4.1019875 | 3421 | TRUE | FABEST: clasificacion previa no validada para inclusion | 4.101988 | 2.848189
FAB114_5 | FABEST | 42CrMo4+QT | FAB114 | Axial | Unnotched hourglass bar | -5 | 675 | -450.225 | 10 | 29772 | 1 | finished | buckling? | R diferente de -1 | https://doi.org/10.5281/zenodo.21509581 | 4.473808 | 3422 | TRUE | FABEST: clasificacion previa no validada para inclusion | 4.473808 | 2.829304
FAB114_22 | FABEST | 42CrMo4+QT | FAB114 | Axial | Unnotched hourglass bar | -5 | 675 | -450.225 | 10 | 62142 | 1 | finished |  | R diferente de -1 | https://doi.org/10.5281/zenodo.21509581 | 4.7933852 | 3423 | TRUE | FABEST: clasificacion previa no validada para inclusion | 4.793385 | 2.829304
FAB114_55 | FABEST | 42CrMo4+QT | FAB114 | Axial | Unnotched hourglass bar | -5 | 625 | -416.875 | 10 | 164923 | 1 | finished |  | R diferente de -1 | https://doi.org/10.5281/zenodo.21509581 | 5.2172812 | 3424 | TRUE | FABEST: clasificacion previa no validada para inclusion | 5.217281 | 2.79588
FAB114_48 | FABEST | 42CrMo4+QT | FAB114 | Axial | Unnotched hourglass bar | -5 | 600 | -400.2 | 10 | 249638 | 1 | finished |  | R diferente de -1 | https://doi.org/10.5281/zenodo.21509581 | 5.3973107 | 3425 | TRUE | FABEST: clasificacion previa no validada para inclusion | 5.397311 | 2.778151
FAB114_14 | FABEST | 42CrMo4+QT | FAB114 | Axial | Unnotched hourglass bar | -5 | 625 | -416.875 | 10 | 291838 | 1 | finished |  | R diferente de -1 | https://doi.org/10.5281/zenodo.21509581 | 5.4651418 | 3426 | TRUE | FABEST: clasificacion previa no validada para inclusion | 5.465142 | 2.79588
FAB114_16 | FABEST | 42CrMo4+QT | FAB114 | Axial | Unnotched hourglass bar | -5 | 600 | -400.2 | 10 | 293691 | 1 | finished |  | R diferente de -1 | https://doi.org/10.5281/zenodo.21509581 | 5.4678906 | 3427 | TRUE | FABEST: clasificacion previa no validada para inclusion | 5.467891 | 2.778151
FAB114_31 | FABEST | 42CrMo4+QT | FAB114 | Axial | Unnotched hourglass bar | -5 | 585 | -390.195 | 10 | 365677 | 1 | finished |  | R diferente de -1 | https://doi.org/10.5281/zenodo.21509581 | 5.5630976 | 3428 | TRUE | FABEST: clasificacion previa no validada para inclusion | 5.563098 | 2.767156
FAB114_23 | FABEST | 42CrMo4+QT | FAB114 | Axial | Unnotched hourglass bar | -5 | 585 | -390.195 | 10 | 425498 | 1 | finished |  | R diferente de -1 | https://doi.org/10.5281/zenodo.21509581 | 5.6288975 | 3429 | TRUE | FABEST: clasificacion previa no validada para inclusion | 5.628898 | 2.767156
FAB114_25 | FABEST | 42CrMo4+QT | FAB114 | Axial | Unnotched hourglass bar | -5 | 570 | -380.19 | 10 | 5007147 | 0 | interrupted |  | R diferente de -1 | https://doi.org/10.5281/zenodo.21509581 | 6.6995903 | 3430 | TRUE | FABEST: clasificacion previa no validada para inclusion | 6.69959 | 2.755875
FAB114_1E+3 | FABEST | 42CrMo4+QT | FAB114 | Axial | Unnotched hourglass bar | -5 | 819.984 | -546.9293 | 10 | 1000 | 0 |  |  | evento ambiguo: sin grieta | https://doi.org/10.5281/zenodo.21509581 | 3 | 3431 | TRUE | FABEST: clasificacion previa no validada para inclusion | 3 | 2.913805
FAB114_2E+3 | FABEST | 42CrMo4+QT | FAB114 | Axial | Unnotched hourglass bar | -5 | 789.5417 | -526.6243 | 10 | 2000 | 0 |  |  | evento ambiguo: sin grieta | https://doi.org/10.5281/zenodo.21509581 | 3.30103 | 3432 | TRUE | FABEST: clasificacion previa no validada para inclusion | 3.30103 | 2.897375
FAB114_5E+3 | FABEST | 42CrMo4+QT | FAB114 | Axial | Unnotched hourglass bar | -5 | 751.0267 | -500.9348 | 10 | 5000 | 0 |  |  | evento ambiguo: sin grieta | https://doi.org/10.5281/zenodo.21509581 | 3.69897 | 3433 | TRUE | FABEST: clasificacion previa no validada para inclusion | 3.69897 | 2.875655
FAB114_1E+4 | FABEST | 42CrMo4+QT | FAB114 | Axial | Unnotched hourglass bar | -5 | 723.1445 | -482.3374 | 10 | 10000 | 0 |  |  | evento ambiguo: sin grieta | https://doi.org/10.5281/zenodo.21509581 | 4 | 3434 | TRUE | FABEST: clasificacion previa no validada para inclusion | 4 | 2.859225
FAB114_2E+4 | FABEST | 42CrMo4+QT | FAB114 | Axial | Unnotched hourglass bar | -5 | 696.2974 | -464.4304 | 10 | 20000 | 0 |  |  | evento ambiguo: sin grieta | https://doi.org/10.5281/zenodo.21509581 | 4.30103 | 3435 | TRUE | FABEST: clasificacion previa no validada para inclusion | 4.30103 | 2.842795
FAB114_5E+4 | FABEST | 42CrMo4+QT | FAB114 | Axial | Unnotched hourglass bar | -5 | 662.331 | -441.7748 | 10 | 50000 | 0 |  |  | evento ambiguo: sin grieta | https://doi.org/10.5281/zenodo.21509581 | 4.69897 | 3436 | TRUE | FABEST: clasificacion previa no validada para inclusion | 4.69897 | 2.821075
FAB114_1E+5 | FABEST | 42CrMo4+QT | FAB114 | Axial | Unnotched hourglass bar | -5 | 637.7417 | -425.3737 | 10 | 100000 | 0 |  |  | evento ambiguo: sin grieta | https://doi.org/10.5281/zenodo.21509581 | 5 | 3437 | TRUE | FABEST: clasificacion previa no validada para inclusion | 5 | 2.804645
FAB114_2E+5 | FABEST | 42CrMo4+QT | FAB114 | Axial | Unnotched hourglass bar | -5 | 614.0652 | -409.5815 | 10 | 200000 | 0 |  |  | evento ambiguo: sin grieta | https://doi.org/10.5281/zenodo.21509581 | 5.30103 | 3438 | TRUE | FABEST: clasificacion previa no validada para inclusion | 5.30103 | 2.788214
FAB114_5E+5 | FABEST | 42CrMo4+QT | FAB114 | Axial | Unnotched hourglass bar | -5 | 584.1102 | -389.6015 | 10 | 500000 | 0 |  |  | evento ambiguo: sin grieta | https://doi.org/10.5281/zenodo.21509581 | 5.69897 | 3439 | TRUE | FABEST: clasificacion previa no validada para inclusion | 5.69897 | 2.766495
FAB114_1E+6 | FABEST | 42CrMo4+QT | FAB114 | Axial | Unnotched hourglass bar | -5 | 562.4248 | -375.1374 | 10 | 1000000 | 0 |  |  | evento ambiguo: sin grieta | https://doi.org/10.5281/zenodo.21509581 | 6 | 3440 | TRUE | FABEST: clasificacion previa no validada para inclusion | 6 | 2.750064
FAB114_2E+6 | FABEST | 42CrMo4+QT | FAB114 | Axial | Unnotched hourglass bar | -5 | 541.5445 | -361.2102 | 10 | 2000000 | 0 |  |  | evento ambiguo: sin grieta | https://doi.org/10.5281/zenodo.21509581 | 6.30103 | 3441 | TRUE | FABEST: clasificacion previa no validada para inclusion | 6.30103 | 2.733634
FAB114_5E+6 | FABEST | 42CrMo4+QT | FAB114 | Axial | Unnotched hourglass bar | -5 | 515.1272 | -343.5899 | 10 | 5000000 | 0 |  |  | evento ambiguo: sin grieta | https://doi.org/10.5281/zenodo.21509581 | 6.69897 | 3442 | TRUE | FABEST: clasificacion previa no validada para inclusion | 6.69897 | 2.711915
FAB114_1E+7 | FABEST | 42CrMo4+QT | FAB114 | Axial | Unnotched hourglass bar | -5 | 496.0029 | -330.8339 | 10 | 10000000 | 0 |  |  | evento ambiguo: sin grieta | https://doi.org/10.5281/zenodo.21509581 | 7 | 3443 | TRUE | FABEST: clasificacion previa no validada para inclusion | 7 | 2.695484
FAB114_2E+7 | FABEST | 42CrMo4+QT | FAB114 | Axial | Unnotched hourglass bar | -5 | 477.5885 | -318.5515 | 10 | 20000000 | 0 |  |  | evento ambiguo: sin grieta | https://doi.org/10.5281/zenodo.21509581 | 7.30103 | 3444 | TRUE | FABEST: clasificacion previa no validada para inclusion | 7.30103 | 2.679054
FAB114_5E+7 | FABEST | 42CrMo4+QT | FAB114 | Axial | Unnotched hourglass bar | -5 | 454.2911 | -303.0121 | 10 | 50000000 | 0 |  |  | evento ambiguo: sin grieta | https://doi.org/10.5281/zenodo.21509581 | 7.69897 | 3445 | TRUE | FABEST: clasificacion previa no validada para inclusion | 7.69897 | 2.657334
FAB114_1E+8 | FABEST | 42CrMo4+QT | FAB114 | Axial | Unnotched hourglass bar | -5 | 437.4253 | -291.7627 | 10 | 100000000 | 0 |  |  | evento ambiguo: sin grieta | https://doi.org/10.5281/zenodo.21509581 | 8 | 3446 | TRUE | FABEST: clasificacion previa no validada para inclusion | 8 | 2.640904
FAB114_1E+3 | FABEST | 42CrMo4+QT | FAB114 | Axial | Unnotched hourglass bar | -5 | 718.9857 | -479.5635 | 10 | 1000 | 0 |  |  | evento ambiguo: sin grieta | https://doi.org/10.5281/zenodo.21509581 | 3 | 3447 | TRUE | FABEST: clasificacion previa no validada para inclusion | 3 | 2.85672
FAB114_2E+3 | FABEST | 42CrMo4+QT | FAB114 | Axial | Unnotched hourglass bar | -5 | 717.5111 | -478.5799 | 10 | 2000 | 0 |  |  | evento ambiguo: sin grieta | https://doi.org/10.5281/zenodo.21509581 | 3.30103 | 3448 | TRUE | FABEST: clasificacion previa no validada para inclusion | 3.30103 | 2.855829
FAB114_5E+3 | FABEST | 42CrMo4+QT | FAB114 | Axial | Unnotched hourglass bar | -5 | 713.2524 | -475.7394 | 10 | 5000 | 0 |  |  | evento ambiguo: sin grieta | https://doi.org/10.5281/zenodo.21509581 | 3.69897 | 3449 | TRUE | FABEST: clasificacion previa no validada para inclusion | 3.69897 | 2.853243
FAB114_1E+4 | FABEST | 42CrMo4+QT | FAB114 | Axial | Unnotched hourglass bar | -5 | 706.6598 | -471.3421 | 10 | 10000 | 0 |  |  | evento ambiguo: sin grieta | https://doi.org/10.5281/zenodo.21509581 | 4 | 3450 | TRUE | FABEST: clasificacion previa no validada para inclusion | 4 | 2.84921
FAB114_2E+4 | FABEST | 42CrMo4+QT | FAB114 | Axial | Unnotched hourglass bar | -5 | 695.0849 | -463.6216 | 10 | 20000 | 0 |  |  | evento ambiguo: sin grieta | https://doi.org/10.5281/zenodo.21509581 | 4.30103 | 3451 | TRUE | FABEST: clasificacion previa no validada para inclusion | 4.30103 | 2.842038
FAB114_5E+4 | FABEST | 42CrMo4+QT | FAB114 | Axial | Unnotched hourglass bar | -5 | 669.3991 | -446.4892 | 10 | 50000 | 0 |  |  | evento ambiguo: sin grieta | https://doi.org/10.5281/zenodo.21509581 | 4.69897 | 3452 | TRUE | FABEST: clasificacion previa no validada para inclusion | 4.69897 | 2.825685
FAB114_1E+5 | FABEST | 42CrMo4+QT | FAB114 | Axial | Unnotched hourglass bar | -5 | 643.2972 | -429.0793 | 10 | 100000 | 0 |  |  | evento ambiguo: sin grieta | https://doi.org/10.5281/zenodo.21509581 | 5 | 3453 | TRUE | FABEST: clasificacion previa no validada para inclusion | 5 | 2.808412
FAB114_2E+5 | FABEST | 42CrMo4+QT | FAB114 | Axial | Unnotched hourglass bar | -5 | 616.6205 | -411.2859 | 10 | 200000 | 0 |  |  | evento ambiguo: sin grieta | https://doi.org/10.5281/zenodo.21509581 | 5.30103 | 3454 | TRUE | FABEST: clasificacion previa no validada para inclusion | 5.30103 | 2.790018
FAB114_5E+5 | FABEST | 42CrMo4+QT | FAB114 | Axial | Unnotched hourglass bar | -5 | 589.1757 | -392.9802 | 10 | 500000 | 0 |  |  | evento ambiguo: sin grieta | https://doi.org/10.5281/zenodo.21509581 | 5.69897 | 3455 | TRUE | FABEST: clasificacion previa no validada para inclusion | 5.69897 | 2.770245
FAB114_1E+6 | FABEST | 42CrMo4+QT | FAB114 | Axial | Unnotched hourglass bar | -5 | 576.3836 | -384.4478 | 10 | 1000000 | 0 |  |  | evento ambiguo: sin grieta | https://doi.org/10.5281/zenodo.21509581 | 6 | 3456 | TRUE | FABEST: clasificacion previa no validada para inclusion | 6 | 2.760712
FAB114_2E+6 | FABEST | 42CrMo4+QT | FAB114 | Axial | Unnotched hourglass bar | -5 | 568.9701 | -379.503 | 10 | 2000000 | 0 |  |  | evento ambiguo: sin grieta | https://doi.org/10.5281/zenodo.21509581 | 6.30103 | 3457 | TRUE | FABEST: clasificacion previa no validada para inclusion | 6.30103 | 2.755089
FAB114_5E+6 | FABEST | 42CrMo4+QT | FAB114 | Axial | Unnotched hourglass bar | -5 | 564.1296 | -376.2745 | 10 | 5000000 | 0 |  |  | evento ambiguo: sin grieta | https://doi.org/10.5281/zenodo.21509581 | 6.69897 | 3458 | TRUE | FABEST: clasificacion previa no validada para inclusion | 6.69897 | 2.751379
FAB114_1E+7 | FABEST | 42CrMo4+QT | FAB114 | Axial | Unnotched hourglass bar | -5 | 562.4439 | -375.1501 | 10 | 10000000 | 0 |  |  | evento ambiguo: sin grieta | https://doi.org/10.5281/zenodo.21509581 | 7 | 3459 | TRUE | FABEST: clasificacion previa no validada para inclusion | 7 | 2.750079
FAB114_2E+7 | FABEST | 42CrMo4+QT | FAB114 | Axial | Unnotched hourglass bar | -5 | 561.5868 | -374.5784 | 10 | 20000000 | 0 |  |  | evento ambiguo: sin grieta | https://doi.org/10.5281/zenodo.21509581 | 7.30103 | 3460 | TRUE | FABEST: clasificacion previa no validada para inclusion | 7.30103 | 2.749417
FAB114_5E+7 | FABEST | 42CrMo4+QT | FAB114 | Axial | Unnotched hourglass bar | -5 | 561.0679 | -374.2323 | 10 | 50000000 | 0 |  |  | evento ambiguo: sin grieta | https://doi.org/10.5281/zenodo.21509581 | 7.69897 | 3461 | TRUE | FABEST: clasificacion previa no validada para inclusion | 7.69897 | 2.749015
FAB114_1E+8 | FABEST | 42CrMo4+QT | FAB114 | Axial | Unnotched hourglass bar | -5 | 560.8941 | -374.1164 | 10 | 100000000 | 0 |  |  | evento ambiguo: sin grieta | https://doi.org/10.5281/zenodo.21509581 | 8 | 3462 | TRUE | FABEST: clasificacion previa no validada para inclusion | 8 | 2.748881
FAB114_1E+3 | FABEST | 42CrMo4+QT | FAB114 | Axial | Unnotched hourglass bar | -5 | 800.3813 | -533.8543 | 10 | 1000 | 0 |  |  | evento ambiguo: sin grieta | https://doi.org/10.5281/zenodo.21509581 | 3 | 3463 | TRUE | FABEST: clasificacion previa no validada para inclusion | 3 | 2.903297
FAB114_2E+3 | FABEST | 42CrMo4+QT | FAB114 | Axial | Unnotched hourglass bar | -5 | 776.1422 | -517.6869 | 10 | 2000 | 0 |  |  | evento ambiguo: sin grieta | https://doi.org/10.5281/zenodo.21509581 | 3.30103 | 3464 | TRUE | FABEST: clasificacion previa no validada para inclusion | 3.30103 | 2.889941
FAB114_5E+3 | FABEST | 42CrMo4+QT | FAB114 | Axial | Unnotched hourglass bar | -5 | 744.1 | -496.3147 | 10 | 5000 | 0 |  |  | evento ambiguo: sin grieta | https://doi.org/10.5281/zenodo.21509581 | 3.69897 | 3465 | TRUE | FABEST: clasificacion previa no validada para inclusion | 3.69897 | 2.871631
FAB114_1E+4 | FABEST | 42CrMo4+QT | FAB114 | Axial | Unnotched hourglass bar | -5 | 719.861 | -480.1473 | 10 | 10000 | 0 |  |  | evento ambiguo: sin grieta | https://doi.org/10.5281/zenodo.21509581 | 4 | 3466 | TRUE | FABEST: clasificacion previa no validada para inclusion | 4 | 2.857249
FAB114_2E+4 | FABEST | 42CrMo4+QT | FAB114 | Axial | Unnotched hourglass bar | -5 | 695.622 | -463.9798 | 10 | 20000 | 0 |  |  | evento ambiguo: sin grieta | https://doi.org/10.5281/zenodo.21509581 | 4.30103 | 3467 | TRUE | FABEST: clasificacion previa no validada para inclusion | 4.30103 | 2.842373
FAB114_5E+4 | FABEST | 42CrMo4+QT | FAB114 | Axial | Unnotched hourglass bar | -5 | 663.5797 | -442.6077 | 10 | 50000 | 0 |  |  | evento ambiguo: sin grieta | https://doi.org/10.5281/zenodo.21509581 | 4.69897 | 3468 | TRUE | FABEST: clasificacion previa no validada para inclusion | 4.69897 | 2.821893
FAB114_1E+5 | FABEST | 42CrMo4+QT | FAB114 | Axial | Unnotched hourglass bar | -5 | 639.3407 | -426.4402 | 10 | 100000 | 0 |  |  | evento ambiguo: sin grieta | https://doi.org/10.5281/zenodo.21509581 | 5 | 3469 | TRUE | FABEST: clasificacion previa no validada para inclusion | 5 | 2.805732
FAB114_2E+5 | FABEST | 42CrMo4+QT | FAB114 | Axial | Unnotched hourglass bar | -5 | 615.1017 | -410.2728 | 10 | 200000 | 0 |  |  | evento ambiguo: sin grieta | https://doi.org/10.5281/zenodo.21509581 | 5.30103 | 3470 | TRUE | FABEST: clasificacion previa no validada para inclusion | 5.30103 | 2.788947
FAB114_5E+5 | FABEST | 42CrMo4+QT | FAB114 | Axial | Unnotched hourglass bar | -5 | 583.0594 | -388.9006 | 10 | 500000 | 0 |  |  | evento ambiguo: sin grieta | https://doi.org/10.5281/zenodo.21509581 | 5.69897 | 3471 | TRUE | FABEST: clasificacion previa no validada para inclusion | 5.69897 | 2.765713
FAB114_1E+6 | FABEST | 42CrMo4+QT | FAB114 | Axial | Unnotched hourglass bar | -5 | 558.8204 | -372.7332 | 10 | 1000000 | 0 |  |  | evento ambiguo: sin grieta | https://doi.org/10.5281/zenodo.21509581 | 6 | 3472 | TRUE | FABEST: clasificacion previa no validada para inclusion | 6 | 2.747272
FAB114_2E+6 | FABEST | 42CrMo4+QT | FAB114 | Axial | Unnotched hourglass bar | -5 | 534.5814 | -356.5658 | 10 | 2000000 | 0 |  |  | evento ambiguo: sin grieta | https://doi.org/10.5281/zenodo.21509581 | 6.30103 | 3473 | TRUE | FABEST: clasificacion previa no validada para inclusion | 6.30103 | 2.728014
FAB114_5E+6 | FABEST | 42CrMo4+QT | FAB114 | Axial | Unnotched hourglass bar | -5 | 502.5392 | -335.1936 | 10 | 5000000 | 0 |  |  | evento ambiguo: sin grieta | https://doi.org/10.5281/zenodo.21509581 | 6.69897 | 3474 | TRUE | FABEST: clasificacion previa no validada para inclusion | 6.69897 | 2.70117
FAB114_1E+7 | FABEST | 42CrMo4+QT | FAB114 | Axial | Unnotched hourglass bar | -5 | 478.3001 | -319.0262 | 10 | 10000000 | 0 |  |  | evento ambiguo: sin grieta | https://doi.org/10.5281/zenodo.21509581 | 7 | 3475 | TRUE | FABEST: clasificacion previa no validada para inclusion | 7 | 2.679701
FAB114_2E+7 | FABEST | 42CrMo4+QT | FAB114 | Axial | Unnotched hourglass bar | -5 | 454.0611 | -302.8588 | 10 | 20000000 | 0 |  |  | evento ambiguo: sin grieta | https://doi.org/10.5281/zenodo.21509581 | 7.30103 | 3476 | TRUE | FABEST: clasificacion previa no validada para inclusion | 7.30103 | 2.657114
FAB114_5E+7 | FABEST | 42CrMo4+QT | FAB114 | Axial | Unnotched hourglass bar | -5 | 422.0189 | -281.4866 | 10 | 50000000 | 0 |  |  | evento ambiguo: sin grieta | https://doi.org/10.5281/zenodo.21509581 | 7.69897 | 3477 | TRUE | FABEST: clasificacion previa no validada para inclusion | 7.69897 | 2.625332
FAB114_1E+8 | FABEST | 42CrMo4+QT | FAB114 | Axial | Unnotched hourglass bar | -5 | 397.7799 | -265.3192 | 10 | 100000000 | 0 |  |  | evento ambiguo: sin grieta | https://doi.org/10.5281/zenodo.21509581 | 8 | 3478 | TRUE | FABEST: clasificacion previa no validada para inclusion | 8 | 2.599643
H_001 | Hectors_2023 | A37JC/S235 | A1 | Axial (según fuente) | probeta plana |  | 232.44 |  | 66.66667 | 1727054 | 1 | finished | TD | INCLUIR_A37 | https://doi.org/10.3390/met13030621 | 6.2373059 | 3479 | FALSE | SELECCION_PRELIMINAR | 6.237306 | 2.366311
H_002 | Hectors_2023 | A37JC/S235 | A1 | Axial (según fuente) | probeta plana |  | 234.83 |  | 66.66667 | 2077810 | 1 | finished | TD | INCLUIR_A37 | https://doi.org/10.3390/met13030621 | 6.3176058 | 3480 | FALSE | SELECCION_PRELIMINAR | 6.317606 | 2.370754
H_003 | Hectors_2023 | A37JC/S235 | A1 | Axial (según fuente) | probeta plana |  | 234.84 |  | 66.66667 | 1328522 | 1 | finished | TD | INCLUIR_A37 | https://doi.org/10.3390/met13030621 | 6.1233688 | 3481 | FALSE | SELECCION_PRELIMINAR | 6.123369 | 2.370772
H_004 | Hectors_2023 | A37JC/S235 | A1 | Axial (según fuente) | probeta plana |  | 234.98 |  | 66.66667 | 1072703 | 1 | finished | TD | INCLUIR_A37 | https://doi.org/10.3390/met13030621 | 6.0304795 | 3482 | FALSE | SELECCION_PRELIMINAR | 6.030479 | 2.371031
H_005 | Hectors_2023 | A37JC/S235 | A1 | Axial (según fuente) | probeta plana |  | 235.02 |  | 66.66667 | 502629 | 1 | finished | TD | INCLUIR_A37 | https://doi.org/10.3390/met13030621 | 5.7012475 | 3483 | FALSE | SELECCION_PRELIMINAR | 5.701248 | 2.371105
H_006 | Hectors_2023 | A37JC/S235 | A1 | Axial (según fuente) | probeta plana |  | 235.13 |  | 66.66667 | 7292489 | 1 | finished | TD | INCLUIR_A37 | https://doi.org/10.3390/met13030621 | 6.8628758 | 3484 | FALSE | SELECCION_PRELIMINAR | 6.862876 | 2.371308
H_007 | Hectors_2023 | A37JC/S235 | A1 | Axial (según fuente) | probeta plana |  | 235.31 |  | 66.66667 | 918216 | 1 | finished | TD | INCLUIR_A37 | https://doi.org/10.3390/met13030621 | 5.9629449 | 3485 | FALSE | SELECCION_PRELIMINAR | 5.962945 | 2.37164
H_008 | Hectors_2023 | A37JC/S235 | A1 | Axial (según fuente) | probeta plana |  | 235.61 |  | 66.66667 | 705992 | 1 | finished | TD | INCLUIR_A37 | https://doi.org/10.3390/met13030621 | 5.8487998 | 3486 | FALSE | SELECCION_PRELIMINAR | 5.8488 | 2.372194
H_009 | Hectors_2023 | A37JC/S235 | A1 | Axial (según fuente) | probeta plana |  | 237.8 |  | 66.66667 | 1655916 | 1 | finished | TD | INCLUIR_A37 | https://doi.org/10.3390/met13030621 | 6.2190383 | 3487 | FALSE | SELECCION_PRELIMINAR | 6.219038 | 2.376212
H_010 | Hectors_2023 | A37JC/S235 | A1 | Axial (según fuente) | probeta plana |  | 240.08 |  | 66.66667 | 1068136 | 1 | finished | TD | INCLUIR_A37 | https://doi.org/10.3390/met13030621 | 6.0286266 | 3488 | FALSE | SELECCION_PRELIMINAR | 6.028627 | 2.380356
H_011 | Hectors_2023 | A37JC/S235 | A1 | Axial (según fuente) | probeta plana |  | 242.53 |  | 66.66667 | 956867 | 1 | finished | TD | INCLUIR_A37 | https://doi.org/10.3390/met13030621 | 5.9808516 | 3489 | FALSE | SELECCION_PRELIMINAR | 5.980852 | 2.384765
H_012 | Hectors_2023 | A37JC/S235 | A1 | Axial (según fuente) | probeta plana |  | 245.35 |  | 50 | 495745 | 1 | finished | TD | INCLUIR_A37 | https://doi.org/10.3390/met13030621 | 5.6952583 | 3490 | FALSE | SELECCION_PRELIMINAR | 5.695258 | 2.389786
H_013 | Hectors_2023 | A37JC/S235 | A1 | Axial (según fuente) | probeta plana |  | 246.43 |  | 33.33333 | 607824 | 1 | finished | TD | INCLUIR_A37 | https://doi.org/10.3390/met13030621 | 5.7837778 | 3491 | FALSE | SELECCION_PRELIMINAR | 5.783778 | 2.391694
H_014 | Hectors_2023 | A37JC/S235 | A1 | Axial (según fuente) | probeta plana |  | 247.38 |  | 66.66667 | 384489 | 1 | finished | TD | INCLUIR_A37 | https://doi.org/10.3390/met13030621 | 5.5848839 | 3492 | FALSE | SELECCION_PRELIMINAR | 5.584884 | 2.393365
H_015 | Hectors_2023 | A37JC/S235 | A1 | Axial (según fuente) | probeta plana |  | 250.21 |  | 66.66667 | 425629 | 1 | finished | TD | INCLUIR_A37 | https://doi.org/10.3390/met13030621 | 5.6290312 | 3493 | FALSE | SELECCION_PRELIMINAR | 5.629031 | 2.398305
H_016 | Hectors_2023 | A37JC/S235 | A1 | Axial (según fuente) | probeta plana |  | 252.35 |  | 25 | 659037 | 1 | finished | TD | INCLUIR_A37 | https://doi.org/10.3390/met13030621 | 5.8189098 | 3494 | FALSE | SELECCION_PRELIMINAR | 5.81891 | 2.402003
H_017 | Hectors_2023 | A37JC/S235 | A1 | Axial (según fuente) | probeta plana |  | 255.19 |  | 33.33333 | 603090 | 1 | finished | TD | INCLUIR_A37 | https://doi.org/10.3390/met13030621 | 5.7803821 | 3495 | FALSE | SELECCION_PRELIMINAR | 5.780382 | 2.406864
H_018 | Hectors_2023 | A37JC/S235 | A1 | Axial (según fuente) | probeta plana |  | 260.15 |  | 33.33333 | 288380 | 1 | finished | TD | INCLUIR_A37 | https://doi.org/10.3390/met13030621 | 5.4599651 | 3496 | FALSE | SELECCION_PRELIMINAR | 5.459965 | 2.415224
H_019 | Hectors_2023 | A37JC/S235 | A1 | Axial (según fuente) | probeta plana |  | 265.12 |  | 66.66667 | 105487 | 1 | finished | TD | INCLUIR_A37 | https://doi.org/10.3390/met13030621 | 5.0231989 | 3497 | FALSE | SELECCION_PRELIMINAR | 5.023199 | 2.423442
H_020 | Hectors_2023 | A37JC/S235 | A1 | Axial (según fuente) | probeta plana |  | 273.02 |  | 50 | 87287 | 1 | finished | TD | INCLUIR_A37 | https://doi.org/10.3390/met13030621 | 4.9409496 | 3498 | FALSE | SELECCION_PRELIMINAR | 4.94095 | 2.436194
H_021 | Hectors_2023 | A37JC/S235 | A1 | Axial (según fuente) | probeta plana |  | 282.26 |  | 50 | 67402 | 1 | finished | TD | INCLUIR_A37 | https://doi.org/10.3390/met13030621 | 4.8286728 | 3499 | FALSE | SELECCION_PRELIMINAR | 4.828673 | 2.450649
H_022 | Hectors_2023 | A37JC/S235 | A1 | Axial (según fuente) | probeta plana |  | 311.15 |  | 8.333333 | 36145 | 1 | finished | TD | INCLUIR_A37 | https://doi.org/10.3390/met13030621 | 4.5580482 | 3500 | FALSE | SELECCION_PRELIMINAR | 4.558048 | 2.49297
H_023 | Hectors_2023 | A37JC/S235 | A2 | Axial (según fuente) | probeta plana |  | 224.86 |  | 66.66667 | 1634316 | 1 | finished | RD | INCLUIR_A37 | https://doi.org/10.3390/met13030621 | 6.213336 | 3501 | FALSE | SELECCION_PRELIMINAR | 6.213336 | 2.351912
H_024 | Hectors_2023 | A37JC/S235 | A2 | Axial (según fuente) | probeta plana |  | 227.26 |  | 66.66667 | 1411137 | 1 | finished | RD | INCLUIR_A37 | https://doi.org/10.3390/met13030621 | 6.1495692 | 3502 | FALSE | SELECCION_PRELIMINAR | 6.149569 | 2.356523
H_025 | Hectors_2023 | A37JC/S235 | A2 | Axial (según fuente) | probeta plana |  | 227.55 |  | 66.66667 | 3407330 | 1 | finished | RD | INCLUIR_A37 | https://doi.org/10.3390/met13030621 | 6.5324142 | 3503 | FALSE | SELECCION_PRELIMINAR | 6.532414 | 2.357077
H_026 | Hectors_2023 | A37JC/S235 | A2 | Axial (según fuente) | probeta plana |  | 229.93 |  | 66.66667 | 2468304 | 1 | finished | RD | INCLUIR_A37 | https://doi.org/10.3390/met13030621 | 6.3923986 | 3504 | FALSE | SELECCION_PRELIMINAR | 6.392399 | 2.361596
H_027 | Hectors_2023 | A37JC/S235 | A2 | Axial (según fuente) | probeta plana |  | 230 |  | 66.66667 | 1241237 | 1 | finished | RD | INCLUIR_A37 | https://doi.org/10.3390/met13030621 | 6.0938547 | 3505 | FALSE | SELECCION_PRELIMINAR | 6.093855 | 2.361728
H_028 | Hectors_2023 | A37JC/S235 | A2 | Axial (según fuente) | probeta plana |  | 230 |  | 66.66667 | 3099455 | 1 | finished | RD | INCLUIR_A37 | https://doi.org/10.3390/met13030621 | 6.4912853 | 3506 | FALSE | SELECCION_PRELIMINAR | 6.491285 | 2.361728
H_029 | Hectors_2023 | A37JC/S235 | A2 | Axial (según fuente) | probeta plana |  | 232.43 |  | 66.66667 | 1755321 | 1 | finished | RD | INCLUIR_A37 | https://doi.org/10.3390/met13030621 | 6.2443565 | 3507 | FALSE | SELECCION_PRELIMINAR | 6.244357 | 2.366292
H_030 | Hectors_2023 | A37JC/S235 | A2 | Axial (según fuente) | probeta plana |  | 234.8 |  | 66.66667 | 2323842 | 1 | finished | RD | INCLUIR_A37 | https://doi.org/10.3390/met13030621 | 6.3662066 | 3508 | FALSE | SELECCION_PRELIMINAR | 6.366207 | 2.370698
H_031 | Hectors_2023 | A37JC/S235 | A2 | Axial (según fuente) | probeta plana |  | 234.98 |  | 66.66667 | 904263 | 1 | finished | RD | INCLUIR_A37 | https://doi.org/10.3390/met13030621 | 5.9562948 | 3509 | FALSE | SELECCION_PRELIMINAR | 5.956295 | 2.371031
H_032 | Hectors_2023 | A37JC/S235 | A2 | Axial (según fuente) | probeta plana |  | 236.99 |  | 66.66667 | 424037 | 1 | finished | RD | INCLUIR_A37 | https://doi.org/10.3390/met13030621 | 5.6274038 | 3510 | FALSE | SELECCION_PRELIMINAR | 5.627404 | 2.37473
H_033 | Hectors_2023 | A37JC/S235 | A2 | Axial (según fuente) | probeta plana |  | 237.36 |  | 66.66667 | 812867 | 1 | finished | RD | INCLUIR_A37 | https://doi.org/10.3390/met13030621 | 5.9100195 | 3511 | FALSE | SELECCION_PRELIMINAR | 5.910019 | 2.375408
H_034 | Hectors_2023 | A37JC/S235 | A2 | Axial (según fuente) | probeta plana |  | 239.25 |  | 66.66667 | 802647 | 1 | finished | RD | INCLUIR_A37 | https://doi.org/10.3390/met13030621 | 5.9045246 | 3512 | FALSE | SELECCION_PRELIMINAR | 5.904525 | 2.378852
H_035 | Hectors_2023 | A37JC/S235 | A2 | Axial (según fuente) | probeta plana |  | 243.26 |  | 66.66667 | 693499 | 1 | finished | RD | INCLUIR_A37 | https://doi.org/10.3390/met13030621 | 5.8410458 | 3513 | FALSE | SELECCION_PRELIMINAR | 5.841046 | 2.386071
H_036 | Hectors_2023 | A37JC/S235 | A2 | Axial (según fuente) | probeta plana |  | 256.02 |  | 66.66667 | 216364 | 1 | finished | RD | INCLUIR_A37 | https://doi.org/10.3390/met13030621 | 5.335185 | 3514 | FALSE | SELECCION_PRELIMINAR | 5.335185 | 2.408274
H_037 | Hectors_2023 | A37JC/S235 | A2 | Axial (según fuente) | probeta plana |  | 260.59 |  | 25 | 414138 | 1 | finished | RD | INCLUIR_A37 | https://doi.org/10.3390/met13030621 | 5.6171451 | 3515 | FALSE | SELECCION_PRELIMINAR | 5.617145 | 2.415958
H_038 | Hectors_2023 | A37JC/S235 | A2 | Axial (según fuente) | probeta plana |  | 265.33 |  | 25 | 175072 | 1 | finished | RD | INCLUIR_A37 | https://doi.org/10.3390/met13030621 | 5.2432167 | 3516 | FALSE | SELECCION_PRELIMINAR | 5.243217 | 2.423786
H_039 | Hectors_2023 | A37JC/S235 | A2 | Axial (según fuente) | probeta plana |  | 269.98 |  | 16.66667 | 226824 | 1 | finished | RD | INCLUIR_A37 | https://doi.org/10.3390/met13030621 | 5.355689 | 3517 | FALSE | SELECCION_PRELIMINAR | 5.355689 | 2.431332
H_040 | Hectors_2023 | A37JC/S235 | A2 | Axial (según fuente) | probeta plana |  | 274.72 |  | 16.66667 | 127698 | 1 | finished | RD | INCLUIR_A37 | https://doi.org/10.3390/met13030621 | 5.1061841 | 3518 | FALSE | SELECCION_PRELIMINAR | 5.106184 | 2.43889
H_041 | Hectors_2023 | A37JC/S235 | A2 | Axial (según fuente) | probeta plana |  | 279.69 |  | 8.333333 | 124317 | 1 | finished | RD | INCLUIR_A37 | https://doi.org/10.3390/met13030621 | 5.0945305 | 3519 | FALSE | SELECCION_PRELIMINAR | 5.094531 | 2.446677

## FILTRADOS
id_ensayo | fuente | material | grupo_o_tabla | tipo_carga | geometria | R | amplitud_MPa | media_MPa | frecuencia_Hz | ciclos_observados | falla_1_censura_0 | estado | nota_o_direccion | seleccion | doi_fuente | log10_ciclos | uid_fila | es_fabest | motivo | log10_N | log10_sigma
FAB001_15B | FABEST | 42CrMo4+QT | FAB001 | Axial | Unnotched hourglass bar | -1 | 720 | 0 | 127 | 7095 | 1 | finished | broken | INCLUIR | https://doi.org/10.5281/zenodo.21509581 | 3.8509524 | 2 | TRUE | SELECCION_PRELIMINAR | 3.850952 | 2.857332
FAB001_10 | FABEST | 42CrMo4+QT | FAB001 | Axial | Unnotched hourglass bar | -1 | 700 | 0 | 127 | 9290 | 1 | finished | crack (central part) | INCLUIR | https://doi.org/10.5281/zenodo.21509581 | 3.9680157 | 3 | TRUE | SELECCION_PRELIMINAR | 3.968016 | 2.845098
FAB001_9 | FABEST | 42CrMo4+QT | FAB001 | Axial | Unnotched hourglass bar | -1 | 650 | 0 | 127 | 27701 | 1 | finished | crack (central part) | INCLUIR | https://doi.org/10.5281/zenodo.21509581 | 4.4424954 | 4 | TRUE | SELECCION_PRELIMINAR | 4.442495 | 2.812913
FAB001_8 | FABEST | 42CrMo4+QT | FAB001 | Axial | Unnotched hourglass bar | -1 | 600 | 0 | 127 | 54496 | 1 | finished | crack (central part) | INCLUIR | https://doi.org/10.5281/zenodo.21509581 | 4.7363646 | 5 | TRUE | SELECCION_PRELIMINAR | 4.736365 | 2.778151
FAB001_11 | FABEST | 42CrMo4+QT | FAB001 | Axial | Unnotched hourglass bar | -1 | 550 | 0 | 127 | 87107 | 1 | finished | broken | INCLUIR | https://doi.org/10.5281/zenodo.21509581 | 4.9400531 | 6 | TRUE | SELECCION_PRELIMINAR | 4.940053 | 2.740363
FAB001_17 | FABEST | 42CrMo4+QT | FAB001 | Axial | Unnotched hourglass bar | -1 | 510 | 0 | 127 | 445521 | 1 | finished | crack (central part) | INCLUIR | https://doi.org/10.5281/zenodo.21509581 | 5.6488682 | 7 | TRUE | SELECCION_PRELIMINAR | 5.648868 | 2.70757
FAB001_13 | FABEST | 42CrMo4+QT | FAB001 | Axial | Unnotched hourglass bar | -1 | 520 | 0 | 127 | 482531 | 1 | finished | crack (central part) | INCLUIR | https://doi.org/10.5281/zenodo.21509581 | 5.6835252 | 8 | TRUE | SELECCION_PRELIMINAR | 5.683525 | 2.716003
FAB001_12 | FABEST | 42CrMo4+QT | FAB001 | Axial | Unnotched hourglass bar | -1 | 500 | 0 | 127 | 514828 | 1 | finished | broken, metallography | INCLUIR | https://doi.org/10.5281/zenodo.21509581 | 5.7116622 | 9 | TRUE | SELECCION_PRELIMINAR | 5.711662 | 2.69897
FAB001_16 | FABEST | 42CrMo4+QT | FAB001 | Axial | Unnotched hourglass bar | -1 | 500 | 0 | 127 | 10172700 | 0 | interrupted |  | INCLUIR | https://doi.org/10.5281/zenodo.21509581 | 7.0074362 | 10 | TRUE | SELECCION_PRELIMINAR | 7.007436 | 2.69897
FAB001_15 | FABEST | 42CrMo4+QT | FAB001 | Axial | Unnotched hourglass bar | -1 | 480 | 0 | 127 | 42761351 | 0 | interrupted |  | INCLUIR | https://doi.org/10.5281/zenodo.21509581 | 7.6310514 | 11 | TRUE | SELECCION_PRELIMINAR | 7.631051 | 2.681241
FAB002_4 | FABEST | 42CrMo4+QT | FAB002 | Axial | Unnotched dog-bone bar | -1 | 575 | 0 | 100 | 43062 | 1 | finished | broken in the 2nd run | INCLUIR | https://doi.org/10.5281/zenodo.21509581 | 4.6340942 | 63 | TRUE | SELECCION_PRELIMINAR | 4.634094 | 2.759668
FAB002_2 | FABEST | 42CrMo4+QT | FAB002 | Axial | Unnotched dog-bone bar | -1 | 550 | 0 | 100 | 79927 | 1 | finished | crack (transition to fillet) | INCLUIR | https://doi.org/10.5281/zenodo.21509581 | 4.9026935 | 64 | TRUE | SELECCION_PRELIMINAR | 4.902694 | 2.740363
FAB002_10 | FABEST | 42CrMo4+QT | FAB002 | Axial | Unnotched dog-bone bar | -1 | 525 | 0 | 100 | 247962 | 1 | finished | crack (transition to fillet) | INCLUIR | https://doi.org/10.5281/zenodo.21509581 | 5.3943851 | 65 | TRUE | SELECCION_PRELIMINAR | 5.394385 | 2.720159
FAB002_3 | FABEST | 42CrMo4+QT | FAB002 | Axial | Unnotched dog-bone bar | -1 | 500 | 0 | 100 | 385388 | 1 | finished | crack (central part) | INCLUIR | https://doi.org/10.5281/zenodo.21509581 | 5.5858982 | 66 | TRUE | SELECCION_PRELIMINAR | 5.585898 | 2.69897
FAB002_9 | FABEST | 42CrMo4+QT | FAB002 | Axial | Unnotched dog-bone bar | -1 | 490 | 0 | 100 | 687077 | 1 | finished | crack (transition to fillet), radiography | INCLUIR | https://doi.org/10.5281/zenodo.21509581 | 5.8370054 | 67 | TRUE | SELECCION_PRELIMINAR | 5.837005 | 2.690196
FAB002_6 | FABEST | 42CrMo4+QT | FAB002 | Axial | Unnotched dog-bone bar | -1 | 480 | 0 | 100 | 1966321 | 1 | finished | crack, radiography | INCLUIR | https://doi.org/10.5281/zenodo.21509581 | 6.2936544 | 68 | TRUE | SELECCION_PRELIMINAR | 6.293654 | 2.681241
FAB002_8 | FABEST | 42CrMo4+QT | FAB002 | Axial | Unnotched dog-bone bar | -1 | 470 | 0 | 100 | 10000000 | 0 | interrupted |  | INCLUIR | https://doi.org/10.5281/zenodo.21509581 | 7 | 69 | TRUE | SELECCION_PRELIMINAR | 7 | 2.672098
FAB002_5 | FABEST | 42CrMo4+QT | FAB002 | Axial | Unnotched dog-bone bar | -1 | 450 | 0 | 100 | 10000000 | 0 | interrupted |  | INCLUIR | https://doi.org/10.5281/zenodo.21509581 | 7 | 70 | TRUE | SELECCION_PRELIMINAR | 7 | 2.653213
FAB003_5 | FABEST | 42CrMo4+QT | FAB003 | Axial | Unnotched hourglass bar | -1 | 650 | 0 | 160 | 7023 | 1 | finished | broken | INCLUIR | https://doi.org/10.5281/zenodo.21509581 | 3.8465227 | 119 | TRUE | SELECCION_PRELIMINAR | 3.846523 | 2.812913
FAB003_8 | FABEST | 42CrMo4+QT | FAB003 | Axial | Unnotched hourglass bar | -1 | 650 | 0 | 160 | 7268 | 1 | finished | crack (central part) | INCLUIR | https://doi.org/10.5281/zenodo.21509581 | 3.8614149 | 120 | TRUE | SELECCION_PRELIMINAR | 3.861415 | 2.812913
FAB003_3 | FABEST | 42CrMo4+QT | FAB003 | Axial | Unnotched hourglass bar | -1 | 602.1 | 0 | 160 | 48213 | 1 | finished | crack (central part) | INCLUIR | https://doi.org/10.5281/zenodo.21509581 | 4.6831642 | 121 | TRUE | SELECCION_PRELIMINAR | 4.683164 | 2.779669
FAB003_1 | FABEST | 42CrMo4+QT | FAB003 | Axial | Unnotched hourglass bar | -1 | 553.3 | 0 | 160 | 219101 | 1 | finished | crack (central part) | INCLUIR | https://doi.org/10.5281/zenodo.21509581 | 5.3406444 | 122 | TRUE | SELECCION_PRELIMINAR | 5.340644 | 2.742961
FAB003_4 | FABEST | 42CrMo4+QT | FAB003 | Axial | Unnotched hourglass bar | -1 | 530 | 0 | 160 | 244258 | 1 | finished | broken | INCLUIR | https://doi.org/10.5281/zenodo.21509581 | 5.3878488 | 123 | TRUE | SELECCION_PRELIMINAR | 5.387849 | 2.724276
FAB003_2 | FABEST | 42CrMo4+QT | FAB003 | Axial | Unnotched hourglass bar | -1 | 497.5 | 0 | 160 | 542000 | 1 | finished | crack (central part) | INCLUIR | https://doi.org/10.5281/zenodo.21509581 | 5.7339993 | 124 | TRUE | SELECCION_PRELIMINAR | 5.733999 | 2.696793
FAB003_6 | FABEST | 42CrMo4+QT | FAB003 | Axial | Unnotched hourglass bar | -1 | 510 | 0 | 160 | 593010 | 1 | finished | crack (central part) | INCLUIR | https://doi.org/10.5281/zenodo.21509581 | 5.773062 | 125 | TRUE | SELECCION_PRELIMINAR | 5.773062 | 2.70757
FAB003_7 | FABEST | 42CrMo4+QT | FAB003 | Axial | Unnotched hourglass bar | -1 | 510 | 0 | 160 | 1049796 | 1 | finished | broken, radiography | INCLUIR | https://doi.org/10.5281/zenodo.21509581 | 6.0211049 | 126 | TRUE | SELECCION_PRELIMINAR | 6.021105 | 2.70757
FAB003_10 | FABEST | 42CrMo4+QT | FAB003 | Axial | Unnotched hourglass bar | -1 | 490 | 0 | 160 | 6200803 | 1 | finished | metallography | INCLUIR | https://doi.org/10.5281/zenodo.21509581 | 6.7924479 | 127 | TRUE | SELECCION_PRELIMINAR | 6.792448 | 2.690196
FAB003_9 | FABEST | 42CrMo4+QT | FAB003 | Axial | Unnotched hourglass bar | -1 | 480 | 0 | 160 | 6212392 | 1 | finished | crack (central part), radiography | INCLUIR | https://doi.org/10.5281/zenodo.21509581 | 6.7932589 | 128 | TRUE | SELECCION_PRELIMINAR | 6.793259 | 2.681241
FAB004_9 | FABEST | 42CrMo4+QT | FAB004 | Axial | Unnotched dog-bone bar | -1 | 510 | 0 | 130 | 634817 | 1 | finished | crack (transition fillet) | INCLUIR | https://doi.org/10.5281/zenodo.21509581 | 5.8026485 | 182 | TRUE | SELECCION_PRELIMINAR | 5.802649 | 2.70757
FAB004_2 | FABEST | 42CrMo4+QT | FAB004 | Axial | Unnotched dog-bone bar | -1 | 470 | 0 | 130 | 1602723 | 0 | interrupted | broken at the threads, radiography | INCLUIR | https://doi.org/10.5281/zenodo.21509581 | 6.2048585 | 185 | TRUE | SELECCION_PRELIMINAR | 6.204858 | 2.672098
FAB004_1 | FABEST | 42CrMo4+QT | FAB004 | Axial | Unnotched dog-bone bar | -1 | 480 | 0 | 130 | 2036795 | 1 | finished | crack (transition fillet) | INCLUIR | https://doi.org/10.5281/zenodo.21509581 | 6.3089473 | 186 | TRUE | SELECCION_PRELIMINAR | 6.308947 | 2.681241
FAB005_9 | FABEST | 42CrMo4+QT | FAB005 | Axial | Unnotched hourglass hollow | -1 | 520 | 0 | 130 | 10035415 | 0 | interrupted |  | INCLUIR | https://doi.org/10.5281/zenodo.21509581 | 7.0015353 | 245 | TRUE | SELECCION_PRELIMINAR | 7.001535 | 2.716003
FAB005_8 | FABEST | 42CrMo4+QT | FAB005 | Axial | Unnotched hourglass hollow | -1 | 510 | 0 | 130 | 20899649 | 0 | interrupted |  | INCLUIR | https://doi.org/10.5281/zenodo.21509581 | 7.320139 | 246 | TRUE | SELECCION_PRELIMINAR | 7.320139 | 2.70757
FAB006_7 | FABEST | 42CrMo4+QT | FAB006 | Axial | Unnotched dog-bone hollow | -1 | 452.1 | 0 | 100 | 10000000 | 0 | interrupted |  | INCLUIR | https://doi.org/10.5281/zenodo.21509581 | 7 | 304 | TRUE | SELECCION_PRELIMINAR | 7 | 2.655235
FAB006_4 | FABEST | 42CrMo4+QT | FAB006 | Axial | Unnotched dog-bone hollow | -1 | 429.8 | 0 | 100 | 10000000 | 0 | interrupted |  | INCLUIR | https://doi.org/10.5281/zenodo.21509581 | 7 | 305 | TRUE | SELECCION_PRELIMINAR | 7 | 2.633266
FAB006_9 | FABEST | 42CrMo4+QT | FAB006 | Axial | Unnotched dog-bone hollow | -1 | 451.3 | 0 | 100 | 35000000 | 0 | interrupted |  | INCLUIR | https://doi.org/10.5281/zenodo.21509581 | 7.544068 | 307 | TRUE | SELECCION_PRELIMINAR | 7.544068 | 2.654465
FAB007_9 | FABEST | 42CrMo4+QT | FAB007 | Axial | Unnotched hourglass hollow | -1 | 535 | 0 | 164 | 14075737 | 0 | interrupted |  | INCLUIR | https://doi.org/10.5281/zenodo.21509581 | 7.1484711 | 366 | TRUE | SELECCION_PRELIMINAR | 7.148471 | 2.728354
FAB007_10 | FABEST | 42CrMo4+QT | FAB007 | Axial | Unnotched hourglass hollow | -1 | 542.5 | 0 | 164 | 60000000 | 0 | interrupted |  | INCLUIR | https://doi.org/10.5281/zenodo.21509581 | 7.7781513 | 367 | TRUE | SELECCION_PRELIMINAR | 7.778151 | 2.7344
FAB007_5 | FABEST | 42CrMo4+QT | FAB007 | Axial | Unnotched hourglass hollow | -1 | 500 | 0 | 164 | 66380216 | 0 | interrupted |  | INCLUIR | https://doi.org/10.5281/zenodo.21509581 | 7.8220387 | 368 | TRUE | SELECCION_PRELIMINAR | 7.822039 | 2.69897
FAB008_7 | FABEST | 42CrMo4+QT | FAB008 | Axial | Unnotched dog-bone hollow | -1 | 490 | 0 | 139 | 10024790 | 0 | interrupted |  | INCLUIR | https://doi.org/10.5281/zenodo.21509581 | 7.0010753 | 427 | TRUE | SELECCION_PRELIMINAR | 7.001075 | 2.690196
FAB014_10 | FABEST | 42CrMo4+QT | FAB014 | Axial | Unnotched hourglass bar | -1 | 538 | 0 | 125 | 10000000 | 0 | interrupted |  | INCLUIR | https://doi.org/10.5281/zenodo.21509581 | 7 | 543 | TRUE | SELECCION_PRELIMINAR | 7 | 2.730782
FAB014_8 | FABEST | 42CrMo4+QT | FAB014 | Axial | Unnotched hourglass bar | -1 | 532 | 0 | 125 | 10000000 | 0 | interrupted |  | INCLUIR | https://doi.org/10.5281/zenodo.21509581 | 7 | 544 | TRUE | SELECCION_PRELIMINAR | 7 | 2.725912
FAB014_5 | FABEST | 42CrMo4+QT | FAB014 | Axial | Unnotched hourglass bar | -1 | 521 | 0 | 125 | 10000000 | 0 | interrupted |  | INCLUIR | https://doi.org/10.5281/zenodo.21509581 | 7 | 545 | TRUE | SELECCION_PRELIMINAR | 7 | 2.716838
FAB014_7 | FABEST | 42CrMo4+QT | FAB014 | Axial | Unnotched hourglass bar | -1 | 500 | 0 | 125 | 10000000 | 0 | interrupted |  | INCLUIR | https://doi.org/10.5281/zenodo.21509581 | 7 | 546 | TRUE | SELECCION_PRELIMINAR | 7 | 2.69897
FAB022_C5B | FABEST | 42CrMo4+QT | FAB022 | Axial | Unnotched dog-bone bar | -1 | 712.7 | 0 | 10 | 38290 | 1 | finished | Excluded: Note the suspicion raised on the Hardness sheet | INCLUIR | https://doi.org/10.5281/zenodo.21509581 | 4.5830854 | 768 | TRUE | SELECCION_PRELIMINAR | 4.583085 | 2.852907
FAB022_C5 | FABEST | 42CrMo4+QT | FAB022 | Axial | Unnotched dog-bone bar | -1 | 600.8 | 0 | 10 | 4000000 | 0 | interrupted | Excluded: Note the suspicion raised on the Hardness sheet | INCLUIR | https://doi.org/10.5281/zenodo.21509581 | 6.60206 | 772 | TRUE | SELECCION_PRELIMINAR | 6.60206 | 2.77873
FAB027_1 | FABEST | 42CrMo4+QT | FAB027 | Axial | Unnotched hourglass bar | -1 | 400 | 0 | 152 | 11667970 | 1 | finished | large crack at the thread - parts almost separated | INCLUIR | https://doi.org/10.5281/zenodo.21509581 | 7.0669953 | 944 | TRUE | SELECCION_PRELIMINAR | 7.066995 | 2.60206
FAB029_2 | FABEST | 42CrMo4+QT | FAB029 | Axial | Unnotched hourglass bar | -1 | 350 | 0 | 152 | 33608010 | 0 | interrupted |  | INCLUIR | https://doi.org/10.5281/zenodo.21509581 | 7.5264428 | 1064 | TRUE | SELECCION_PRELIMINAR | 7.526443 | 2.544068
FAB035_3 | FABEST | 42CrMo4+QT | FAB035 | Axial | Unnotched hourglass bar | -1 | 610 | 0 | 152 | 28353 | 1 | finished | Crack 4 mm from cetner | INCLUIR | https://doi.org/10.5281/zenodo.21509581 | 4.452599 | 1110 | TRUE | SELECCION_PRELIMINAR | 4.452599 | 2.78533
FAB035_4 | FABEST | 42CrMo4+QT | FAB035 | Axial | Unnotched hourglass bar | -1 | 580 | 0 | 152 | 141996 | 1 | finished | Crack in the center | INCLUIR | https://doi.org/10.5281/zenodo.21509581 | 5.1522761 | 1111 | TRUE | SELECCION_PRELIMINAR | 5.152276 | 2.763428
FAB035_6 | FABEST | 42CrMo4+QT | FAB035 | Axial | Unnotched hourglass bar | -1 | 550 | 0 | 152 | 230423 | 1 | finished | Crack in the center | INCLUIR | https://doi.org/10.5281/zenodo.21509581 | 5.3625258 | 1112 | TRUE | SELECCION_PRELIMINAR | 5.362526 | 2.740363
FAB035_7 | FABEST | 42CrMo4+QT | FAB035 | Axial | Unnotched hourglass bar | -1 | 450 | 0 | 152 | 647059 | 0 | interrupted | Broken 3rd thread | INCLUIR | https://doi.org/10.5281/zenodo.21509581 | 5.8109439 | 1113 | TRUE | SELECCION_PRELIMINAR | 5.810944 | 2.653213
FAB035_1 | FABEST | 42CrMo4+QT | FAB035 | Axial | Unnotched hourglass bar | -1 | 460 | 0 | 152 | 738539 | 0 | interrupted | Crack in the 4th thread | INCLUIR | https://doi.org/10.5281/zenodo.21509581 | 5.8683734 | 1114 | TRUE | SELECCION_PRELIMINAR | 5.868373 | 2.662758
FAB035_5 | FABEST | 42CrMo4+QT | FAB035 | Axial | Unnotched hourglass bar | -1 | 520 | 0 | 152 | 1017278 | 0 | interrupted | Crack in some threads | INCLUIR | https://doi.org/10.5281/zenodo.21509581 | 6.0074397 | 1115 | TRUE | SELECCION_PRELIMINAR | 6.00744 | 2.716003
FAB035_8 | FABEST | 42CrMo4+QT | FAB035 | Axial | Unnotched hourglass bar | -1 | 430 | 0 | 152 | 1649124 | 0 | interrupted | Broken 3rd and 4th thread | INCLUIR | https://doi.org/10.5281/zenodo.21509581 | 6.2172533 | 1116 | TRUE | SELECCION_PRELIMINAR | 6.217253 | 2.633468
FAB035_11 | FABEST | 42CrMo4+QT | FAB035 | Axial | Unnotched hourglass bar | -1 | 480 | 0 | 152 | 1973019 | 0 | interrupted | Broken in the thread (2 pieces) | INCLUIR | https://doi.org/10.5281/zenodo.21509581 | 6.2951313 | 1117 | TRUE | SELECCION_PRELIMINAR | 6.295131 | 2.681241
FAB035_9 | FABEST | 42CrMo4+QT | FAB035 | Axial | Unnotched hourglass bar | -1 | 410 | 0 | 152 | 3497006 | 0 | interrupted | Broken 4th and 5th thread, crack 7 mm from center | INCLUIR | https://doi.org/10.5281/zenodo.21509581 | 6.5436964 | 1118 | TRUE | SELECCION_PRELIMINAR | 6.543696 | 2.612784
FAB036_3 | FABEST | 42CrMo4+QT | FAB036 | Axial | Unnotched hourglass bar | -1 | 610 | 0 | 152 | 36714 | 1 | finished | No visible crack | INCLUIR | https://doi.org/10.5281/zenodo.21509581 | 4.5648317 | 1167 | TRUE | SELECCION_PRELIMINAR | 4.564832 | 2.78533
FAB036_2 | FABEST | 42CrMo4+QT | FAB036 | Axial | Unnotched hourglass bar | -1 | 580 | 0 | 152 | 90771 | 1 | finished | Crack in the center | INCLUIR | https://doi.org/10.5281/zenodo.21509581 | 4.9579471 | 1168 | TRUE | SELECCION_PRELIMINAR | 4.957947 | 2.763428
FAB036_6 | FABEST | 42CrMo4+QT | FAB036 | Axial | Unnotched hourglass bar | -1 | 550 | 0 | 152 | 192391 | 1 | finished | Crack in the center | INCLUIR | https://doi.org/10.5281/zenodo.21509581 | 5.2841848 | 1169 | TRUE | SELECCION_PRELIMINAR | 5.284185 | 2.740363
FAB036_8 | FABEST | 42CrMo4+QT | FAB036 | Axial | Unnotched hourglass bar | -1 | 430 | 0 | 152 | 400904 | 0 | interrupted | Broken 4th thread | INCLUIR | https://doi.org/10.5281/zenodo.21509581 | 5.6030404 | 1170 | TRUE | SELECCION_PRELIMINAR | 5.60304 | 2.633468
FAB036_1 | FABEST | 42CrMo4+QT | FAB036 | Axial | Unnotched hourglass bar | -1 | 450 | 0 | 152 | 439452 | 1 | finished | Crack in the center | INCLUIR | https://doi.org/10.5281/zenodo.21509581 | 5.6429114 | 1171 | TRUE | SELECCION_PRELIMINAR | 5.642911 | 2.653213
FAB036_4 | FABEST | 42CrMo4+QT | FAB036 | Axial | Unnotched hourglass bar | -1 | 520 | 0 | 152 | 478255 | 1 | finished | Crack in the center | INCLUIR | https://doi.org/10.5281/zenodo.21509581 | 5.6796595 | 1172 | TRUE | SELECCION_PRELIMINAR | 5.67966 | 2.716003
FAB036_10 | FABEST | 42CrMo4+QT | FAB036 | Axial | Unnotched hourglass bar | -1 | 480 | 0 | 152 | 814588 | 1 | finished | Crack in the center | INCLUIR | https://doi.org/10.5281/zenodo.21509581 | 5.910938 | 1173 | TRUE | SELECCION_PRELIMINAR | 5.910938 | 2.681241
FAB036_7 | FABEST | 42CrMo4+QT | FAB036 | Axial | Unnotched hourglass bar | -1 | 460 | 0 | 152 | 2581659 | 0 | interrupted | Broken 2nd thread | INCLUIR | https://doi.org/10.5281/zenodo.21509581 | 6.4118989 | 1175 | TRUE | SELECCION_PRELIMINAR | 6.411899 | 2.662758
FAB037_10 | FABEST | 42CrMo4+QT | FAB037 | Axial | Unnotched hourglass bar | -1 | 610 | 0 | 152 | 44483 | 1 | finished | 2 pieces (crack in the center) | INCLUIR | https://doi.org/10.5281/zenodo.21509581 | 4.6481941 | 1224 | TRUE | SELECCION_PRELIMINAR | 4.648194 | 2.78533
FAB037_6 | FABEST | 42CrMo4+QT | FAB037 | Axial | Unnotched hourglass bar | -1 | 580 | 0 | 152 | 115864 | 1 | finished | Crack in the center | INCLUIR | https://doi.org/10.5281/zenodo.21509581 | 5.0639485 | 1225 | TRUE | SELECCION_PRELIMINAR | 5.063949 | 2.763428
FAB037_2 | FABEST | 42CrMo4+QT | FAB037 | Axial | Unnotched hourglass bar | -1 | 550 | 0 | 152 | 131619 | 1 | finished | Crack in the center | INCLUIR | https://doi.org/10.5281/zenodo.21509581 | 5.1193186 | 1226 | TRUE | SELECCION_PRELIMINAR | 5.119319 | 2.740363
FAB037_5 | FABEST | 42CrMo4+QT | FAB037 | Axial | Unnotched hourglass bar | -1 | 510 | 0 | 152 | 244096 | 1 | finished | Crack in the center | INCLUIR | https://doi.org/10.5281/zenodo.21509581 | 5.3875607 | 1227 | TRUE | SELECCION_PRELIMINAR | 5.387561 | 2.70757
FAB037_1 | FABEST | 42CrMo4+QT | FAB037 | Axial | Unnotched hourglass bar | -1 | 460 | 0 | 152 | 316274 | 1 | finished | Crack in the center | INCLUIR | https://doi.org/10.5281/zenodo.21509581 | 5.5000635 | 1228 | TRUE | SELECCION_PRELIMINAR | 5.500063 | 2.662758
FAB037_3 | FABEST | 42CrMo4+QT | FAB037 | Axial | Unnotched hourglass bar | -1 | 480 | 0 | 152 | 342672 | 1 | finished | Crack in the center | INCLUIR | https://doi.org/10.5281/zenodo.21509581 | 5.5348786 | 1229 | TRUE | SELECCION_PRELIMINAR | 5.534879 | 2.681241
FAB037_4 | FABEST | 42CrMo4+QT | FAB037 | Axial | Unnotched hourglass bar | -1 | 430 | 0 | 152 | 663604 | 0 | interrupted | Crack in the 3rd thread | INCLUIR | https://doi.org/10.5281/zenodo.21509581 | 5.821909 | 1230 | TRUE | SELECCION_PRELIMINAR | 5.821909 | 2.633468
FAB037_11 | FABEST | 42CrMo4+QT | FAB037 | Axial | Unnotched hourglass bar | -1 | 415 | 0 | 152 | 3405723 | 0 | interrupted | Multiple broken threads | INCLUIR | https://doi.org/10.5281/zenodo.21509581 | 6.5322093 | 1231 | TRUE | SELECCION_PRELIMINAR | 6.532209 | 2.618048
FAB037_7 | FABEST | 42CrMo4+QT | FAB037 | Axial | Unnotched hourglass bar | -1 | 400 | 0 | 152 | 3698885 | 0 | interrupted | Crack in the 2nd thread | INCLUIR | https://doi.org/10.5281/zenodo.21509581 | 6.5680708 | 1232 | TRUE | SELECCION_PRELIMINAR | 6.568071 | 2.60206
FAB045_5 | FABEST | 42CrMo4+QT | FAB045 | Axial | Unnotched hourglass hollow | -1 | 501.3 | 0 | 78 | 10100000 | 0 | interrupted |  | INCLUIR | https://doi.org/10.5281/zenodo.21509581 | 7.0043214 | 1346 | TRUE | SELECCION_PRELIMINAR | 7.004321 | 2.700098
FAB046_1 | FABEST | 42CrMo4+QT | FAB046 | Axial | Unnotched hourglass hollow | -1 | 526 | 0 | 78 | 10100000 | 0 | interrupted |  | INCLUIR | https://doi.org/10.5281/zenodo.21509581 | 7.0043214 | 1403 | TRUE | SELECCION_PRELIMINAR | 7.004321 | 2.720986
FAB046_2 | FABEST | 42CrMo4+QT | FAB046 | Axial | Unnotched hourglass hollow | -1 | 600.2 | 0 | 78 | 10100008 | 0 | interrupted |  | INCLUIR | https://doi.org/10.5281/zenodo.21509581 | 7.0043217 | 1404 | TRUE | SELECCION_PRELIMINAR | 7.004322 | 2.778296
FAB046_10 | FABEST | 42CrMo4+QT | FAB046 | Axial | Unnotched hourglass hollow | -1 | 550 | 0 | 78 | 10100009 | 0 | interrupted |  | INCLUIR | https://doi.org/10.5281/zenodo.21509581 | 7.0043218 | 1405 | TRUE | SELECCION_PRELIMINAR | 7.004322 | 2.740363
FAB047_4 | FABEST | 42CrMo4+QT | FAB047 | Axial | Unnotched hourglass hollow | -1 | 580 | 0 | 78 | 10100002 | 0 | interrupted |  | INCLUIR | https://doi.org/10.5281/zenodo.21509581 | 7.0043215 | 1461 | TRUE | SELECCION_PRELIMINAR | 7.004321 | 2.763428
FAB047_10 | FABEST | 42CrMo4+QT | FAB047 | Axial | Unnotched hourglass hollow | -1 | 470 | 0 | 78 | 10100002 | 0 | interrupted |  | INCLUIR | https://doi.org/10.5281/zenodo.21509581 | 7.0043215 | 1462 | TRUE | SELECCION_PRELIMINAR | 7.004321 | 2.672098
FAB047_9 | FABEST | 42CrMo4+QT | FAB047 | Axial | Unnotched hourglass hollow | -1 | 450 | 0 | 78 | 10100006 | 0 | interrupted |  | INCLUIR | https://doi.org/10.5281/zenodo.21509581 | 7.0043216 | 1463 | TRUE | SELECCION_PRELIMINAR | 7.004322 | 2.653213
FAB060_A37-10 | FABEST | 42CrMo4+QT | FAB060 | Axial | Unnotched hourglass hollow | -1 | 600 | 0 | 39 | 2634775 | 0 | interrupted |  | INCLUIR | https://doi.org/10.5281/zenodo.21509581 | 6.4207435 | 1916 | TRUE | SELECCION_PRELIMINAR | 6.420744 | 2.778151
FAB060_A37-02 | FABEST | 42CrMo4+QT | FAB060 | Axial | Unnotched hourglass hollow | -1 | 600 | 0 | 38 | 13149279 | 0 | interrupted |  | INCLUIR | https://doi.org/10.5281/zenodo.21509581 | 7.1189019 | 1917 | TRUE | SELECCION_PRELIMINAR | 7.118902 | 2.778151
FAB081_6A | FABEST | 42CrMo4+QT | FAB081 | Axial | Unnotched hourglass bar | -1 | 700 | 0 | 119 | 13045 | 1 | finished | 214degC | INCLUIR | https://doi.org/10.5281/zenodo.21509581 | 4.1154441 | 2379 | TRUE | SELECCION_PRELIMINAR | 4.115444 | 2.845098
FAB081_11A | FABEST | 42CrMo4+QT | FAB081 | Axial | Unnotched hourglass bar | -1 | 700 | 0 | 119 | 13510 | 1 | finished | 220degC | INCLUIR | https://doi.org/10.5281/zenodo.21509581 | 4.1306553 | 2380 | TRUE | SELECCION_PRELIMINAR | 4.130655 | 2.845098
FAB081_8 | FABEST | 42CrMo4+QT | FAB081 | Axial | Unnotched hourglass bar | -1 | 660 | 0 | 119 | 42502 | 1 | finished | 150degC | INCLUIR | https://doi.org/10.5281/zenodo.21509581 | 4.6284094 | 2381 | TRUE | SELECCION_PRELIMINAR | 4.628409 | 2.819544
FAB081_6 | FABEST | 42CrMo4+QT | FAB081 | Axial | Unnotched hourglass bar | -1 | 510 | 0 | 119 | 15041627 | 0 | interrupted |  | INCLUIR | https://doi.org/10.5281/zenodo.21509581 | 7.1772948 | 2389 | TRUE | SELECCION_PRELIMINAR | 7.177295 | 2.70757
FAB081_11 | FABEST | 42CrMo4+QT | FAB081 | Axial | Unnotched hourglass bar | -1 | 520 | 0 | 119 | 22600000 | 0 | interrupted |  | INCLUIR | https://doi.org/10.5281/zenodo.21509581 | 7.3541084 | 2390 | TRUE | SELECCION_PRELIMINAR | 7.354108 | 2.716003
FAB082_7 | FABEST | 42CrMo4+QT | FAB082 | Axial | Unnotched dog-bone bar | -1 | 650 | 0 | 100 | 9436 | 1 | finished | 520degC | INCLUIR | https://doi.org/10.5281/zenodo.21509581 | 3.9747879 | 2439 | TRUE | SELECCION_PRELIMINAR | 3.974788 | 2.812913
FAB082_10A | FABEST | 42CrMo4+QT | FAB082 | Axial | Unnotched dog-bone bar | -1 | 650 | 0 | 100 | 17117 | 1 | finished | 525degC | INCLUIR | https://doi.org/10.5281/zenodo.21509581 | 4.2334277 | 2440 | TRUE | SELECCION_PRELIMINAR | 4.233428 | 2.812913
FAB082_3 | FABEST | 42CrMo4+QT | FAB082 | Axial | Unnotched dog-bone bar | -1 | 600 | 0 | 100 | 46844 | 1 | finished | 450degC | INCLUIR | https://doi.org/10.5281/zenodo.21509581 | 4.670654 | 2441 | TRUE | SELECCION_PRELIMINAR | 4.670654 | 2.778151
FAB082_9A | FABEST | 42CrMo4+QT | FAB082 | Axial | Unnotched dog-bone bar | -1 | 625 | 0 | 100 | 52210 | 1 | finished | 350degC | INCLUIR | https://doi.org/10.5281/zenodo.21509581 | 4.7177537 | 2442 | TRUE | SELECCION_PRELIMINAR | 4.717754 | 2.79588
FAB082_4 | FABEST | 42CrMo4+QT | FAB082 | Axial | Unnotched dog-bone bar | -1 | 550 | 0 | 100 | 178877 | 1 | finished | 105degC | INCLUIR | https://doi.org/10.5281/zenodo.21509581 | 5.2525545 | 2445 | TRUE | SELECCION_PRELIMINAR | 5.252555 | 2.740363
FAB082_10 | FABEST | 42CrMo4+QT | FAB082 | Axial | Unnotched dog-bone bar | -1 | 515 | 0 | 100 | 15545352 | 0 | interrupted |  | INCLUIR | https://doi.org/10.5281/zenodo.21509581 | 7.1916006 | 2450 | TRUE | SELECCION_PRELIMINAR | 7.191601 | 2.711807
FAB082_9 | FABEST | 42CrMo4+QT | FAB082 | Axial | Unnotched dog-bone bar | -1 | 500 | 0 | 100 | 21018136 | 0 | interrupted |  | INCLUIR | https://doi.org/10.5281/zenodo.21509581 | 7.3225942 | 2451 | TRUE | SELECCION_PRELIMINAR | 7.322594 | 2.69897
FAB110_24B | FABEST | 42CrMo4+QT | FAB110 | Axial | Unnotched hourglass bar | -1 | 700 | 0 | 13 | 41324 | 1 | finished | too low stress increase from previous step | INCLUIR | https://doi.org/10.5281/zenodo.21509581 | 4.6162024 | 3184 | TRUE | SELECCION_PRELIMINAR | 4.616202 | 2.845098
FAB110_33C | FABEST | 42CrMo4+QT | FAB110 | Axial | Unnotched hourglass bar | -1 | 512 | 0 | 13 | 753473 | 1 | finished | too low stress increase from previous step | INCLUIR | https://doi.org/10.5281/zenodo.21509581 | 5.8770677 | 3193 | TRUE | SELECCION_PRELIMINAR | 5.877068 | 2.70927
FAB110_24 | FABEST | 42CrMo4+QT | FAB110 | Axial | Unnotched hourglass bar | -1 | 550 | 0 | 13 | 2534353 | 0 | interrupted |  | INCLUIR | https://doi.org/10.5281/zenodo.21509581 | 6.4038671 | 3194 | TRUE | SELECCION_PRELIMINAR | 6.403867 | 2.740363
FAB110_33B | FABEST | 42CrMo4+QT | FAB110 | Axial | Unnotched hourglass bar | -1 | 500 | 0 | 13 | 2551413 | 0 | interrupted | too low stress increase from previous step | INCLUIR | https://doi.org/10.5281/zenodo.21509581 | 6.4067808 | 3195 | TRUE | SELECCION_PRELIMINAR | 6.406781 | 2.69897
FAB110_33 | FABEST | 42CrMo4+QT | FAB110 | Axial | Unnotched hourglass bar | -1 | 450 | 0 | 13 | 3483768 | 0 | interrupted |  | INCLUIR | https://doi.org/10.5281/zenodo.21509581 | 6.5420492 | 3196 | TRUE | SELECCION_PRELIMINAR | 6.542049 | 2.653213
H_001 | Hectors_2023 | A37JC/S235 | A1 | Axial (según fuente) | probeta plana |  | 232.44 |  | 66.66667 | 1727054 | 1 | finished | TD | INCLUIR_A37 | https://doi.org/10.3390/met13030621 | 6.2373059 | 3479 | FALSE | SELECCION_PRELIMINAR | 6.237306 | 2.366311
H_002 | Hectors_2023 | A37JC/S235 | A1 | Axial (según fuente) | probeta plana |  | 234.83 |  | 66.66667 | 2077810 | 1 | finished | TD | INCLUIR_A37 | https://doi.org/10.3390/met13030621 | 6.3176058 | 3480 | FALSE | SELECCION_PRELIMINAR | 6.317606 | 2.370754
H_003 | Hectors_2023 | A37JC/S235 | A1 | Axial (según fuente) | probeta plana |  | 234.84 |  | 66.66667 | 1328522 | 1 | finished | TD | INCLUIR_A37 | https://doi.org/10.3390/met13030621 | 6.1233688 | 3481 | FALSE | SELECCION_PRELIMINAR | 6.123369 | 2.370772
H_004 | Hectors_2023 | A37JC/S235 | A1 | Axial (según fuente) | probeta plana |  | 234.98 |  | 66.66667 | 1072703 | 1 | finished | TD | INCLUIR_A37 | https://doi.org/10.3390/met13030621 | 6.0304795 | 3482 | FALSE | SELECCION_PRELIMINAR | 6.030479 | 2.371031
H_005 | Hectors_2023 | A37JC/S235 | A1 | Axial (según fuente) | probeta plana |  | 235.02 |  | 66.66667 | 502629 | 1 | finished | TD | INCLUIR_A37 | https://doi.org/10.3390/met13030621 | 5.7012475 | 3483 | FALSE | SELECCION_PRELIMINAR | 5.701248 | 2.371105
H_006 | Hectors_2023 | A37JC/S235 | A1 | Axial (según fuente) | probeta plana |  | 235.13 |  | 66.66667 | 7292489 | 1 | finished | TD | INCLUIR_A37 | https://doi.org/10.3390/met13030621 | 6.8628758 | 3484 | FALSE | SELECCION_PRELIMINAR | 6.862876 | 2.371308
H_007 | Hectors_2023 | A37JC/S235 | A1 | Axial (según fuente) | probeta plana |  | 235.31 |  | 66.66667 | 918216 | 1 | finished | TD | INCLUIR_A37 | https://doi.org/10.3390/met13030621 | 5.9629449 | 3485 | FALSE | SELECCION_PRELIMINAR | 5.962945 | 2.37164
H_008 | Hectors_2023 | A37JC/S235 | A1 | Axial (según fuente) | probeta plana |  | 235.61 |  | 66.66667 | 705992 | 1 | finished | TD | INCLUIR_A37 | https://doi.org/10.3390/met13030621 | 5.8487998 | 3486 | FALSE | SELECCION_PRELIMINAR | 5.8488 | 2.372194
H_009 | Hectors_2023 | A37JC/S235 | A1 | Axial (según fuente) | probeta plana |  | 237.8 |  | 66.66667 | 1655916 | 1 | finished | TD | INCLUIR_A37 | https://doi.org/10.3390/met13030621 | 6.2190383 | 3487 | FALSE | SELECCION_PRELIMINAR | 6.219038 | 2.376212
H_010 | Hectors_2023 | A37JC/S235 | A1 | Axial (según fuente) | probeta plana |  | 240.08 |  | 66.66667 | 1068136 | 1 | finished | TD | INCLUIR_A37 | https://doi.org/10.3390/met13030621 | 6.0286266 | 3488 | FALSE | SELECCION_PRELIMINAR | 6.028627 | 2.380356
H_011 | Hectors_2023 | A37JC/S235 | A1 | Axial (según fuente) | probeta plana |  | 242.53 |  | 66.66667 | 956867 | 1 | finished | TD | INCLUIR_A37 | https://doi.org/10.3390/met13030621 | 5.9808516 | 3489 | FALSE | SELECCION_PRELIMINAR | 5.980852 | 2.384765
H_012 | Hectors_2023 | A37JC/S235 | A1 | Axial (según fuente) | probeta plana |  | 245.35 |  | 50 | 495745 | 1 | finished | TD | INCLUIR_A37 | https://doi.org/10.3390/met13030621 | 5.6952583 | 3490 | FALSE | SELECCION_PRELIMINAR | 5.695258 | 2.389786
H_013 | Hectors_2023 | A37JC/S235 | A1 | Axial (según fuente) | probeta plana |  | 246.43 |  | 33.33333 | 607824 | 1 | finished | TD | INCLUIR_A37 | https://doi.org/10.3390/met13030621 | 5.7837778 | 3491 | FALSE | SELECCION_PRELIMINAR | 5.783778 | 2.391694
H_014 | Hectors_2023 | A37JC/S235 | A1 | Axial (según fuente) | probeta plana |  | 247.38 |  | 66.66667 | 384489 | 1 | finished | TD | INCLUIR_A37 | https://doi.org/10.3390/met13030621 | 5.5848839 | 3492 | FALSE | SELECCION_PRELIMINAR | 5.584884 | 2.393365
H_015 | Hectors_2023 | A37JC/S235 | A1 | Axial (según fuente) | probeta plana |  | 250.21 |  | 66.66667 | 425629 | 1 | finished | TD | INCLUIR_A37 | https://doi.org/10.3390/met13030621 | 5.6290312 | 3493 | FALSE | SELECCION_PRELIMINAR | 5.629031 | 2.398305
H_016 | Hectors_2023 | A37JC/S235 | A1 | Axial (según fuente) | probeta plana |  | 252.35 |  | 25 | 659037 | 1 | finished | TD | INCLUIR_A37 | https://doi.org/10.3390/met13030621 | 5.8189098 | 3494 | FALSE | SELECCION_PRELIMINAR | 5.81891 | 2.402003
H_017 | Hectors_2023 | A37JC/S235 | A1 | Axial (según fuente) | probeta plana |  | 255.19 |  | 33.33333 | 603090 | 1 | finished | TD | INCLUIR_A37 | https://doi.org/10.3390/met13030621 | 5.7803821 | 3495 | FALSE | SELECCION_PRELIMINAR | 5.780382 | 2.406864
H_018 | Hectors_2023 | A37JC/S235 | A1 | Axial (según fuente) | probeta plana |  | 260.15 |  | 33.33333 | 288380 | 1 | finished | TD | INCLUIR_A37 | https://doi.org/10.3390/met13030621 | 5.4599651 | 3496 | FALSE | SELECCION_PRELIMINAR | 5.459965 | 2.415224
H_019 | Hectors_2023 | A37JC/S235 | A1 | Axial (según fuente) | probeta plana |  | 265.12 |  | 66.66667 | 105487 | 1 | finished | TD | INCLUIR_A37 | https://doi.org/10.3390/met13030621 | 5.0231989 | 3497 | FALSE | SELECCION_PRELIMINAR | 5.023199 | 2.423442
H_020 | Hectors_2023 | A37JC/S235 | A1 | Axial (según fuente) | probeta plana |  | 273.02 |  | 50 | 87287 | 1 | finished | TD | INCLUIR_A37 | https://doi.org/10.3390/met13030621 | 4.9409496 | 3498 | FALSE | SELECCION_PRELIMINAR | 4.94095 | 2.436194
H_021 | Hectors_2023 | A37JC/S235 | A1 | Axial (según fuente) | probeta plana |  | 282.26 |  | 50 | 67402 | 1 | finished | TD | INCLUIR_A37 | https://doi.org/10.3390/met13030621 | 4.8286728 | 3499 | FALSE | SELECCION_PRELIMINAR | 4.828673 | 2.450649
H_022 | Hectors_2023 | A37JC/S235 | A1 | Axial (según fuente) | probeta plana |  | 311.15 |  | 8.333333 | 36145 | 1 | finished | TD | INCLUIR_A37 | https://doi.org/10.3390/met13030621 | 4.5580482 | 3500 | FALSE | SELECCION_PRELIMINAR | 4.558048 | 2.49297
H_023 | Hectors_2023 | A37JC/S235 | A2 | Axial (según fuente) | probeta plana |  | 224.86 |  | 66.66667 | 1634316 | 1 | finished | RD | INCLUIR_A37 | https://doi.org/10.3390/met13030621 | 6.213336 | 3501 | FALSE | SELECCION_PRELIMINAR | 6.213336 | 2.351912
H_024 | Hectors_2023 | A37JC/S235 | A2 | Axial (según fuente) | probeta plana |  | 227.26 |  | 66.66667 | 1411137 | 1 | finished | RD | INCLUIR_A37 | https://doi.org/10.3390/met13030621 | 6.1495692 | 3502 | FALSE | SELECCION_PRELIMINAR | 6.149569 | 2.356523
H_025 | Hectors_2023 | A37JC/S235 | A2 | Axial (según fuente) | probeta plana |  | 227.55 |  | 66.66667 | 3407330 | 1 | finished | RD | INCLUIR_A37 | https://doi.org/10.3390/met13030621 | 6.5324142 | 3503 | FALSE | SELECCION_PRELIMINAR | 6.532414 | 2.357077
H_026 | Hectors_2023 | A37JC/S235 | A2 | Axial (según fuente) | probeta plana |  | 229.93 |  | 66.66667 | 2468304 | 1 | finished | RD | INCLUIR_A37 | https://doi.org/10.3390/met13030621 | 6.3923986 | 3504 | FALSE | SELECCION_PRELIMINAR | 6.392399 | 2.361596
H_027 | Hectors_2023 | A37JC/S235 | A2 | Axial (según fuente) | probeta plana |  | 230 |  | 66.66667 | 1241237 | 1 | finished | RD | INCLUIR_A37 | https://doi.org/10.3390/met13030621 | 6.0938547 | 3505 | FALSE | SELECCION_PRELIMINAR | 6.093855 | 2.361728
H_028 | Hectors_2023 | A37JC/S235 | A2 | Axial (según fuente) | probeta plana |  | 230 |  | 66.66667 | 3099455 | 1 | finished | RD | INCLUIR_A37 | https://doi.org/10.3390/met13030621 | 6.4912853 | 3506 | FALSE | SELECCION_PRELIMINAR | 6.491285 | 2.361728
H_029 | Hectors_2023 | A37JC/S235 | A2 | Axial (según fuente) | probeta plana |  | 232.43 |  | 66.66667 | 1755321 | 1 | finished | RD | INCLUIR_A37 | https://doi.org/10.3390/met13030621 | 6.2443565 | 3507 | FALSE | SELECCION_PRELIMINAR | 6.244357 | 2.366292
H_030 | Hectors_2023 | A37JC/S235 | A2 | Axial (según fuente) | probeta plana |  | 234.8 |  | 66.66667 | 2323842 | 1 | finished | RD | INCLUIR_A37 | https://doi.org/10.3390/met13030621 | 6.3662066 | 3508 | FALSE | SELECCION_PRELIMINAR | 6.366207 | 2.370698
H_031 | Hectors_2023 | A37JC/S235 | A2 | Axial (según fuente) | probeta plana |  | 234.98 |  | 66.66667 | 904263 | 1 | finished | RD | INCLUIR_A37 | https://doi.org/10.3390/met13030621 | 5.9562948 | 3509 | FALSE | SELECCION_PRELIMINAR | 5.956295 | 2.371031
H_032 | Hectors_2023 | A37JC/S235 | A2 | Axial (según fuente) | probeta plana |  | 236.99 |  | 66.66667 | 424037 | 1 | finished | RD | INCLUIR_A37 | https://doi.org/10.3390/met13030621 | 5.6274038 | 3510 | FALSE | SELECCION_PRELIMINAR | 5.627404 | 2.37473
H_033 | Hectors_2023 | A37JC/S235 | A2 | Axial (según fuente) | probeta plana |  | 237.36 |  | 66.66667 | 812867 | 1 | finished | RD | INCLUIR_A37 | https://doi.org/10.3390/met13030621 | 5.9100195 | 3511 | FALSE | SELECCION_PRELIMINAR | 5.910019 | 2.375408
H_034 | Hectors_2023 | A37JC/S235 | A2 | Axial (según fuente) | probeta plana |  | 239.25 |  | 66.66667 | 802647 | 1 | finished | RD | INCLUIR_A37 | https://doi.org/10.3390/met13030621 | 5.9045246 | 3512 | FALSE | SELECCION_PRELIMINAR | 5.904525 | 2.378852
H_035 | Hectors_2023 | A37JC/S235 | A2 | Axial (según fuente) | probeta plana |  | 243.26 |  | 66.66667 | 693499 | 1 | finished | RD | INCLUIR_A37 | https://doi.org/10.3390/met13030621 | 5.8410458 | 3513 | FALSE | SELECCION_PRELIMINAR | 5.841046 | 2.386071
H_036 | Hectors_2023 | A37JC/S235 | A2 | Axial (según fuente) | probeta plana |  | 256.02 |  | 66.66667 | 216364 | 1 | finished | RD | INCLUIR_A37 | https://doi.org/10.3390/met13030621 | 5.335185 | 3514 | FALSE | SELECCION_PRELIMINAR | 5.335185 | 2.408274
H_037 | Hectors_2023 | A37JC/S235 | A2 | Axial (según fuente) | probeta plana |  | 260.59 |  | 25 | 414138 | 1 | finished | RD | INCLUIR_A37 | https://doi.org/10.3390/met13030621 | 5.6171451 | 3515 | FALSE | SELECCION_PRELIMINAR | 5.617145 | 2.415958
H_038 | Hectors_2023 | A37JC/S235 | A2 | Axial (según fuente) | probeta plana |  | 265.33 |  | 25 | 175072 | 1 | finished | RD | INCLUIR_A37 | https://doi.org/10.3390/met13030621 | 5.2432167 | 3516 | FALSE | SELECCION_PRELIMINAR | 5.243217 | 2.423786
H_039 | Hectors_2023 | A37JC/S235 | A2 | Axial (según fuente) | probeta plana |  | 269.98 |  | 16.66667 | 226824 | 1 | finished | RD | INCLUIR_A37 | https://doi.org/10.3390/met13030621 | 5.355689 | 3517 | FALSE | SELECCION_PRELIMINAR | 5.355689 | 2.431332
H_040 | Hectors_2023 | A37JC/S235 | A2 | Axial (según fuente) | probeta plana |  | 274.72 |  | 16.66667 | 127698 | 1 | finished | RD | INCLUIR_A37 | https://doi.org/10.3390/met13030621 | 5.1061841 | 3518 | FALSE | SELECCION_PRELIMINAR | 5.106184 | 2.43889
H_041 | Hectors_2023 | A37JC/S235 | A2 | Axial (según fuente) | probeta plana |  | 279.69 |  | 8.333333 | 124317 | 1 | finished | RD | INCLUIR_A37 | https://doi.org/10.3390/met13030621 | 5.0945305 | 3519 | FALSE | SELECCION_PRELIMINAR | 5.094531 | 2.446677

## FALLAS
id_ensayo | fuente | material | grupo_o_tabla | tipo_carga | geometria | R | amplitud_MPa | media_MPa | frecuencia_Hz | ciclos_observados | falla_1_censura_0 | estado | nota_o_direccion | seleccion | doi_fuente | log10_ciclos | uid_fila | es_fabest | motivo | log10_N | log10_sigma | nivel_10MPa
FAB001_15B | FABEST | 42CrMo4+QT | FAB001 | Axial | Unnotched hourglass bar | -1 | 720 | 0 | 127 | 7095 | 1 | finished | broken | INCLUIR | https://doi.org/10.5281/zenodo.21509581 | 3.8509524 | 2 | TRUE | SELECCION_PRELIMINAR | 3.850952 | 2.857332 | 720
FAB001_10 | FABEST | 42CrMo4+QT | FAB001 | Axial | Unnotched hourglass bar | -1 | 700 | 0 | 127 | 9290 | 1 | finished | crack (central part) | INCLUIR | https://doi.org/10.5281/zenodo.21509581 | 3.9680157 | 3 | TRUE | SELECCION_PRELIMINAR | 3.968016 | 2.845098 | 700
FAB001_9 | FABEST | 42CrMo4+QT | FAB001 | Axial | Unnotched hourglass bar | -1 | 650 | 0 | 127 | 27701 | 1 | finished | crack (central part) | INCLUIR | https://doi.org/10.5281/zenodo.21509581 | 4.4424954 | 4 | TRUE | SELECCION_PRELIMINAR | 4.442495 | 2.812913 | 650
FAB001_8 | FABEST | 42CrMo4+QT | FAB001 | Axial | Unnotched hourglass bar | -1 | 600 | 0 | 127 | 54496 | 1 | finished | crack (central part) | INCLUIR | https://doi.org/10.5281/zenodo.21509581 | 4.7363646 | 5 | TRUE | SELECCION_PRELIMINAR | 4.736365 | 2.778151 | 600
FAB001_11 | FABEST | 42CrMo4+QT | FAB001 | Axial | Unnotched hourglass bar | -1 | 550 | 0 | 127 | 87107 | 1 | finished | broken | INCLUIR | https://doi.org/10.5281/zenodo.21509581 | 4.9400531 | 6 | TRUE | SELECCION_PRELIMINAR | 4.940053 | 2.740363 | 550
FAB001_17 | FABEST | 42CrMo4+QT | FAB001 | Axial | Unnotched hourglass bar | -1 | 510 | 0 | 127 | 445521 | 1 | finished | crack (central part) | INCLUIR | https://doi.org/10.5281/zenodo.21509581 | 5.6488682 | 7 | TRUE | SELECCION_PRELIMINAR | 5.648868 | 2.70757 | 510
FAB001_13 | FABEST | 42CrMo4+QT | FAB001 | Axial | Unnotched hourglass bar | -1 | 520 | 0 | 127 | 482531 | 1 | finished | crack (central part) | INCLUIR | https://doi.org/10.5281/zenodo.21509581 | 5.6835252 | 8 | TRUE | SELECCION_PRELIMINAR | 5.683525 | 2.716003 | 520
FAB001_12 | FABEST | 42CrMo4+QT | FAB001 | Axial | Unnotched hourglass bar | -1 | 500 | 0 | 127 | 514828 | 1 | finished | broken, metallography | INCLUIR | https://doi.org/10.5281/zenodo.21509581 | 5.7116622 | 9 | TRUE | SELECCION_PRELIMINAR | 5.711662 | 2.69897 | 500
FAB002_4 | FABEST | 42CrMo4+QT | FAB002 | Axial | Unnotched dog-bone bar | -1 | 575 | 0 | 100 | 43062 | 1 | finished | broken in the 2nd run | INCLUIR | https://doi.org/10.5281/zenodo.21509581 | 4.6340942 | 63 | TRUE | SELECCION_PRELIMINAR | 4.634094 | 2.759668 | 580
FAB002_2 | FABEST | 42CrMo4+QT | FAB002 | Axial | Unnotched dog-bone bar | -1 | 550 | 0 | 100 | 79927 | 1 | finished | crack (transition to fillet) | INCLUIR | https://doi.org/10.5281/zenodo.21509581 | 4.9026935 | 64 | TRUE | SELECCION_PRELIMINAR | 4.902694 | 2.740363 | 550
FAB002_10 | FABEST | 42CrMo4+QT | FAB002 | Axial | Unnotched dog-bone bar | -1 | 525 | 0 | 100 | 247962 | 1 | finished | crack (transition to fillet) | INCLUIR | https://doi.org/10.5281/zenodo.21509581 | 5.3943851 | 65 | TRUE | SELECCION_PRELIMINAR | 5.394385 | 2.720159 | 520
FAB002_3 | FABEST | 42CrMo4+QT | FAB002 | Axial | Unnotched dog-bone bar | -1 | 500 | 0 | 100 | 385388 | 1 | finished | crack (central part) | INCLUIR | https://doi.org/10.5281/zenodo.21509581 | 5.5858982 | 66 | TRUE | SELECCION_PRELIMINAR | 5.585898 | 2.69897 | 500
FAB002_9 | FABEST | 42CrMo4+QT | FAB002 | Axial | Unnotched dog-bone bar | -1 | 490 | 0 | 100 | 687077 | 1 | finished | crack (transition to fillet), radiography | INCLUIR | https://doi.org/10.5281/zenodo.21509581 | 5.8370054 | 67 | TRUE | SELECCION_PRELIMINAR | 5.837005 | 2.690196 | 490
FAB002_6 | FABEST | 42CrMo4+QT | FAB002 | Axial | Unnotched dog-bone bar | -1 | 480 | 0 | 100 | 1966321 | 1 | finished | crack, radiography | INCLUIR | https://doi.org/10.5281/zenodo.21509581 | 6.2936544 | 68 | TRUE | SELECCION_PRELIMINAR | 6.293654 | 2.681241 | 480
FAB003_5 | FABEST | 42CrMo4+QT | FAB003 | Axial | Unnotched hourglass bar | -1 | 650 | 0 | 160 | 7023 | 1 | finished | broken | INCLUIR | https://doi.org/10.5281/zenodo.21509581 | 3.8465227 | 119 | TRUE | SELECCION_PRELIMINAR | 3.846523 | 2.812913 | 650
FAB003_8 | FABEST | 42CrMo4+QT | FAB003 | Axial | Unnotched hourglass bar | -1 | 650 | 0 | 160 | 7268 | 1 | finished | crack (central part) | INCLUIR | https://doi.org/10.5281/zenodo.21509581 | 3.8614149 | 120 | TRUE | SELECCION_PRELIMINAR | 3.861415 | 2.812913 | 650
FAB003_3 | FABEST | 42CrMo4+QT | FAB003 | Axial | Unnotched hourglass bar | -1 | 602.1 | 0 | 160 | 48213 | 1 | finished | crack (central part) | INCLUIR | https://doi.org/10.5281/zenodo.21509581 | 4.6831642 | 121 | TRUE | SELECCION_PRELIMINAR | 4.683164 | 2.779669 | 600
FAB003_1 | FABEST | 42CrMo4+QT | FAB003 | Axial | Unnotched hourglass bar | -1 | 553.3 | 0 | 160 | 219101 | 1 | finished | crack (central part) | INCLUIR | https://doi.org/10.5281/zenodo.21509581 | 5.3406444 | 122 | TRUE | SELECCION_PRELIMINAR | 5.340644 | 2.742961 | 550
FAB003_4 | FABEST | 42CrMo4+QT | FAB003 | Axial | Unnotched hourglass bar | -1 | 530 | 0 | 160 | 244258 | 1 | finished | broken | INCLUIR | https://doi.org/10.5281/zenodo.21509581 | 5.3878488 | 123 | TRUE | SELECCION_PRELIMINAR | 5.387849 | 2.724276 | 530
FAB003_2 | FABEST | 42CrMo4+QT | FAB003 | Axial | Unnotched hourglass bar | -1 | 497.5 | 0 | 160 | 542000 | 1 | finished | crack (central part) | INCLUIR | https://doi.org/10.5281/zenodo.21509581 | 5.7339993 | 124 | TRUE | SELECCION_PRELIMINAR | 5.733999 | 2.696793 | 500
FAB003_6 | FABEST | 42CrMo4+QT | FAB003 | Axial | Unnotched hourglass bar | -1 | 510 | 0 | 160 | 593010 | 1 | finished | crack (central part) | INCLUIR | https://doi.org/10.5281/zenodo.21509581 | 5.773062 | 125 | TRUE | SELECCION_PRELIMINAR | 5.773062 | 2.70757 | 510
FAB003_7 | FABEST | 42CrMo4+QT | FAB003 | Axial | Unnotched hourglass bar | -1 | 510 | 0 | 160 | 1049796 | 1 | finished | broken, radiography | INCLUIR | https://doi.org/10.5281/zenodo.21509581 | 6.0211049 | 126 | TRUE | SELECCION_PRELIMINAR | 6.021105 | 2.70757 | 510
FAB003_10 | FABEST | 42CrMo4+QT | FAB003 | Axial | Unnotched hourglass bar | -1 | 490 | 0 | 160 | 6200803 | 1 | finished | metallography | INCLUIR | https://doi.org/10.5281/zenodo.21509581 | 6.7924479 | 127 | TRUE | SELECCION_PRELIMINAR | 6.792448 | 2.690196 | 490
FAB003_9 | FABEST | 42CrMo4+QT | FAB003 | Axial | Unnotched hourglass bar | -1 | 480 | 0 | 160 | 6212392 | 1 | finished | crack (central part), radiography | INCLUIR | https://doi.org/10.5281/zenodo.21509581 | 6.7932589 | 128 | TRUE | SELECCION_PRELIMINAR | 6.793259 | 2.681241 | 480
FAB004_9 | FABEST | 42CrMo4+QT | FAB004 | Axial | Unnotched dog-bone bar | -1 | 510 | 0 | 130 | 634817 | 1 | finished | crack (transition fillet) | INCLUIR | https://doi.org/10.5281/zenodo.21509581 | 5.8026485 | 182 | TRUE | SELECCION_PRELIMINAR | 5.802649 | 2.70757 | 510
FAB004_1 | FABEST | 42CrMo4+QT | FAB004 | Axial | Unnotched dog-bone bar | -1 | 480 | 0 | 130 | 2036795 | 1 | finished | crack (transition fillet) | INCLUIR | https://doi.org/10.5281/zenodo.21509581 | 6.3089473 | 186 | TRUE | SELECCION_PRELIMINAR | 6.308947 | 2.681241 | 480
FAB022_C5B | FABEST | 42CrMo4+QT | FAB022 | Axial | Unnotched dog-bone bar | -1 | 712.7 | 0 | 10 | 38290 | 1 | finished | Excluded: Note the suspicion raised on the Hardness sheet | INCLUIR | https://doi.org/10.5281/zenodo.21509581 | 4.5830854 | 768 | TRUE | SELECCION_PRELIMINAR | 4.583085 | 2.852907 | 710
FAB027_1 | FABEST | 42CrMo4+QT | FAB027 | Axial | Unnotched hourglass bar | -1 | 400 | 0 | 152 | 11667970 | 1 | finished | large crack at the thread - parts almost separated | INCLUIR | https://doi.org/10.5281/zenodo.21509581 | 7.0669953 | 944 | TRUE | SELECCION_PRELIMINAR | 7.066995 | 2.60206 | 400
FAB035_3 | FABEST | 42CrMo4+QT | FAB035 | Axial | Unnotched hourglass bar | -1 | 610 | 0 | 152 | 28353 | 1 | finished | Crack 4 mm from cetner | INCLUIR | https://doi.org/10.5281/zenodo.21509581 | 4.452599 | 1110 | TRUE | SELECCION_PRELIMINAR | 4.452599 | 2.78533 | 610
FAB035_4 | FABEST | 42CrMo4+QT | FAB035 | Axial | Unnotched hourglass bar | -1 | 580 | 0 | 152 | 141996 | 1 | finished | Crack in the center | INCLUIR | https://doi.org/10.5281/zenodo.21509581 | 5.1522761 | 1111 | TRUE | SELECCION_PRELIMINAR | 5.152276 | 2.763428 | 580
FAB035_6 | FABEST | 42CrMo4+QT | FAB035 | Axial | Unnotched hourglass bar | -1 | 550 | 0 | 152 | 230423 | 1 | finished | Crack in the center | INCLUIR | https://doi.org/10.5281/zenodo.21509581 | 5.3625258 | 1112 | TRUE | SELECCION_PRELIMINAR | 5.362526 | 2.740363 | 550
FAB036_3 | FABEST | 42CrMo4+QT | FAB036 | Axial | Unnotched hourglass bar | -1 | 610 | 0 | 152 | 36714 | 1 | finished | No visible crack | INCLUIR | https://doi.org/10.5281/zenodo.21509581 | 4.5648317 | 1167 | TRUE | SELECCION_PRELIMINAR | 4.564832 | 2.78533 | 610
FAB036_2 | FABEST | 42CrMo4+QT | FAB036 | Axial | Unnotched hourglass bar | -1 | 580 | 0 | 152 | 90771 | 1 | finished | Crack in the center | INCLUIR | https://doi.org/10.5281/zenodo.21509581 | 4.9579471 | 1168 | TRUE | SELECCION_PRELIMINAR | 4.957947 | 2.763428 | 580
FAB036_6 | FABEST | 42CrMo4+QT | FAB036 | Axial | Unnotched hourglass bar | -1 | 550 | 0 | 152 | 192391 | 1 | finished | Crack in the center | INCLUIR | https://doi.org/10.5281/zenodo.21509581 | 5.2841848 | 1169 | TRUE | SELECCION_PRELIMINAR | 5.284185 | 2.740363 | 550
FAB036_1 | FABEST | 42CrMo4+QT | FAB036 | Axial | Unnotched hourglass bar | -1 | 450 | 0 | 152 | 439452 | 1 | finished | Crack in the center | INCLUIR | https://doi.org/10.5281/zenodo.21509581 | 5.6429114 | 1171 | TRUE | SELECCION_PRELIMINAR | 5.642911 | 2.653213 | 450
FAB036_4 | FABEST | 42CrMo4+QT | FAB036 | Axial | Unnotched hourglass bar | -1 | 520 | 0 | 152 | 478255 | 1 | finished | Crack in the center | INCLUIR | https://doi.org/10.5281/zenodo.21509581 | 5.6796595 | 1172 | TRUE | SELECCION_PRELIMINAR | 5.67966 | 2.716003 | 520
FAB036_10 | FABEST | 42CrMo4+QT | FAB036 | Axial | Unnotched hourglass bar | -1 | 480 | 0 | 152 | 814588 | 1 | finished | Crack in the center | INCLUIR | https://doi.org/10.5281/zenodo.21509581 | 5.910938 | 1173 | TRUE | SELECCION_PRELIMINAR | 5.910938 | 2.681241 | 480
FAB037_10 | FABEST | 42CrMo4+QT | FAB037 | Axial | Unnotched hourglass bar | -1 | 610 | 0 | 152 | 44483 | 1 | finished | 2 pieces (crack in the center) | INCLUIR | https://doi.org/10.5281/zenodo.21509581 | 4.6481941 | 1224 | TRUE | SELECCION_PRELIMINAR | 4.648194 | 2.78533 | 610
FAB037_6 | FABEST | 42CrMo4+QT | FAB037 | Axial | Unnotched hourglass bar | -1 | 580 | 0 | 152 | 115864 | 1 | finished | Crack in the center | INCLUIR | https://doi.org/10.5281/zenodo.21509581 | 5.0639485 | 1225 | TRUE | SELECCION_PRELIMINAR | 5.063949 | 2.763428 | 580
FAB037_2 | FABEST | 42CrMo4+QT | FAB037 | Axial | Unnotched hourglass bar | -1 | 550 | 0 | 152 | 131619 | 1 | finished | Crack in the center | INCLUIR | https://doi.org/10.5281/zenodo.21509581 | 5.1193186 | 1226 | TRUE | SELECCION_PRELIMINAR | 5.119319 | 2.740363 | 550
FAB037_5 | FABEST | 42CrMo4+QT | FAB037 | Axial | Unnotched hourglass bar | -1 | 510 | 0 | 152 | 244096 | 1 | finished | Crack in the center | INCLUIR | https://doi.org/10.5281/zenodo.21509581 | 5.3875607 | 1227 | TRUE | SELECCION_PRELIMINAR | 5.387561 | 2.70757 | 510
FAB037_1 | FABEST | 42CrMo4+QT | FAB037 | Axial | Unnotched hourglass bar | -1 | 460 | 0 | 152 | 316274 | 1 | finished | Crack in the center | INCLUIR | https://doi.org/10.5281/zenodo.21509581 | 5.5000635 | 1228 | TRUE | SELECCION_PRELIMINAR | 5.500063 | 2.662758 | 460
FAB037_3 | FABEST | 42CrMo4+QT | FAB037 | Axial | Unnotched hourglass bar | -1 | 480 | 0 | 152 | 342672 | 1 | finished | Crack in the center | INCLUIR | https://doi.org/10.5281/zenodo.21509581 | 5.5348786 | 1229 | TRUE | SELECCION_PRELIMINAR | 5.534879 | 2.681241 | 480
FAB081_6A | FABEST | 42CrMo4+QT | FAB081 | Axial | Unnotched hourglass bar | -1 | 700 | 0 | 119 | 13045 | 1 | finished | 214degC | INCLUIR | https://doi.org/10.5281/zenodo.21509581 | 4.1154441 | 2379 | TRUE | SELECCION_PRELIMINAR | 4.115444 | 2.845098 | 700
FAB081_11A | FABEST | 42CrMo4+QT | FAB081 | Axial | Unnotched hourglass bar | -1 | 700 | 0 | 119 | 13510 | 1 | finished | 220degC | INCLUIR | https://doi.org/10.5281/zenodo.21509581 | 4.1306553 | 2380 | TRUE | SELECCION_PRELIMINAR | 4.130655 | 2.845098 | 700
FAB081_8 | FABEST | 42CrMo4+QT | FAB081 | Axial | Unnotched hourglass bar | -1 | 660 | 0 | 119 | 42502 | 1 | finished | 150degC | INCLUIR | https://doi.org/10.5281/zenodo.21509581 | 4.6284094 | 2381 | TRUE | SELECCION_PRELIMINAR | 4.628409 | 2.819544 | 660
FAB082_7 | FABEST | 42CrMo4+QT | FAB082 | Axial | Unnotched dog-bone bar | -1 | 650 | 0 | 100 | 9436 | 1 | finished | 520degC | INCLUIR | https://doi.org/10.5281/zenodo.21509581 | 3.9747879 | 2439 | TRUE | SELECCION_PRELIMINAR | 3.974788 | 2.812913 | 650
FAB082_10A | FABEST | 42CrMo4+QT | FAB082 | Axial | Unnotched dog-bone bar | -1 | 650 | 0 | 100 | 17117 | 1 | finished | 525degC | INCLUIR | https://doi.org/10.5281/zenodo.21509581 | 4.2334277 | 2440 | TRUE | SELECCION_PRELIMINAR | 4.233428 | 2.812913 | 650
FAB082_3 | FABEST | 42CrMo4+QT | FAB082 | Axial | Unnotched dog-bone bar | -1 | 600 | 0 | 100 | 46844 | 1 | finished | 450degC | INCLUIR | https://doi.org/10.5281/zenodo.21509581 | 4.670654 | 2441 | TRUE | SELECCION_PRELIMINAR | 4.670654 | 2.778151 | 600
FAB082_9A | FABEST | 42CrMo4+QT | FAB082 | Axial | Unnotched dog-bone bar | -1 | 625 | 0 | 100 | 52210 | 1 | finished | 350degC | INCLUIR | https://doi.org/10.5281/zenodo.21509581 | 4.7177537 | 2442 | TRUE | SELECCION_PRELIMINAR | 4.717754 | 2.79588 | 620
FAB082_4 | FABEST | 42CrMo4+QT | FAB082 | Axial | Unnotched dog-bone bar | -1 | 550 | 0 | 100 | 178877 | 1 | finished | 105degC | INCLUIR | https://doi.org/10.5281/zenodo.21509581 | 5.2525545 | 2445 | TRUE | SELECCION_PRELIMINAR | 5.252555 | 2.740363 | 550
FAB110_24B | FABEST | 42CrMo4+QT | FAB110 | Axial | Unnotched hourglass bar | -1 | 700 | 0 | 13 | 41324 | 1 | finished | too low stress increase from previous step | INCLUIR | https://doi.org/10.5281/zenodo.21509581 | 4.6162024 | 3184 | TRUE | SELECCION_PRELIMINAR | 4.616202 | 2.845098 | 700
FAB110_33C | FABEST | 42CrMo4+QT | FAB110 | Axial | Unnotched hourglass bar | -1 | 512 | 0 | 13 | 753473 | 1 | finished | too low stress increase from previous step | INCLUIR | https://doi.org/10.5281/zenodo.21509581 | 5.8770677 | 3193 | TRUE | SELECCION_PRELIMINAR | 5.877068 | 2.70927 | 510
H_001 | Hectors_2023 | A37JC/S235 | A1 | Axial (según fuente) | probeta plana |  | 232.44 |  | 66.66667 | 1727054 | 1 | finished | TD | INCLUIR_A37 | https://doi.org/10.3390/met13030621 | 6.2373059 | 3479 | FALSE | SELECCION_PRELIMINAR | 6.237306 | 2.366311 | 230
H_002 | Hectors_2023 | A37JC/S235 | A1 | Axial (según fuente) | probeta plana |  | 234.83 |  | 66.66667 | 2077810 | 1 | finished | TD | INCLUIR_A37 | https://doi.org/10.3390/met13030621 | 6.3176058 | 3480 | FALSE | SELECCION_PRELIMINAR | 6.317606 | 2.370754 | 230
H_003 | Hectors_2023 | A37JC/S235 | A1 | Axial (según fuente) | probeta plana |  | 234.84 |  | 66.66667 | 1328522 | 1 | finished | TD | INCLUIR_A37 | https://doi.org/10.3390/met13030621 | 6.1233688 | 3481 | FALSE | SELECCION_PRELIMINAR | 6.123369 | 2.370772 | 230
H_004 | Hectors_2023 | A37JC/S235 | A1 | Axial (según fuente) | probeta plana |  | 234.98 |  | 66.66667 | 1072703 | 1 | finished | TD | INCLUIR_A37 | https://doi.org/10.3390/met13030621 | 6.0304795 | 3482 | FALSE | SELECCION_PRELIMINAR | 6.030479 | 2.371031 | 230
H_005 | Hectors_2023 | A37JC/S235 | A1 | Axial (según fuente) | probeta plana |  | 235.02 |  | 66.66667 | 502629 | 1 | finished | TD | INCLUIR_A37 | https://doi.org/10.3390/met13030621 | 5.7012475 | 3483 | FALSE | SELECCION_PRELIMINAR | 5.701248 | 2.371105 | 240
H_006 | Hectors_2023 | A37JC/S235 | A1 | Axial (según fuente) | probeta plana |  | 235.13 |  | 66.66667 | 7292489 | 1 | finished | TD | INCLUIR_A37 | https://doi.org/10.3390/met13030621 | 6.8628758 | 3484 | FALSE | SELECCION_PRELIMINAR | 6.862876 | 2.371308 | 240
H_007 | Hectors_2023 | A37JC/S235 | A1 | Axial (según fuente) | probeta plana |  | 235.31 |  | 66.66667 | 918216 | 1 | finished | TD | INCLUIR_A37 | https://doi.org/10.3390/met13030621 | 5.9629449 | 3485 | FALSE | SELECCION_PRELIMINAR | 5.962945 | 2.37164 | 240
H_008 | Hectors_2023 | A37JC/S235 | A1 | Axial (según fuente) | probeta plana |  | 235.61 |  | 66.66667 | 705992 | 1 | finished | TD | INCLUIR_A37 | https://doi.org/10.3390/met13030621 | 5.8487998 | 3486 | FALSE | SELECCION_PRELIMINAR | 5.8488 | 2.372194 | 240
H_009 | Hectors_2023 | A37JC/S235 | A1 | Axial (según fuente) | probeta plana |  | 237.8 |  | 66.66667 | 1655916 | 1 | finished | TD | INCLUIR_A37 | https://doi.org/10.3390/met13030621 | 6.2190383 | 3487 | FALSE | SELECCION_PRELIMINAR | 6.219038 | 2.376212 | 240
H_010 | Hectors_2023 | A37JC/S235 | A1 | Axial (según fuente) | probeta plana |  | 240.08 |  | 66.66667 | 1068136 | 1 | finished | TD | INCLUIR_A37 | https://doi.org/10.3390/met13030621 | 6.0286266 | 3488 | FALSE | SELECCION_PRELIMINAR | 6.028627 | 2.380356 | 240
H_011 | Hectors_2023 | A37JC/S235 | A1 | Axial (según fuente) | probeta plana |  | 242.53 |  | 66.66667 | 956867 | 1 | finished | TD | INCLUIR_A37 | https://doi.org/10.3390/met13030621 | 5.9808516 | 3489 | FALSE | SELECCION_PRELIMINAR | 5.980852 | 2.384765 | 240
H_012 | Hectors_2023 | A37JC/S235 | A1 | Axial (según fuente) | probeta plana |  | 245.35 |  | 50 | 495745 | 1 | finished | TD | INCLUIR_A37 | https://doi.org/10.3390/met13030621 | 5.6952583 | 3490 | FALSE | SELECCION_PRELIMINAR | 5.695258 | 2.389786 | 250
H_013 | Hectors_2023 | A37JC/S235 | A1 | Axial (según fuente) | probeta plana |  | 246.43 |  | 33.33333 | 607824 | 1 | finished | TD | INCLUIR_A37 | https://doi.org/10.3390/met13030621 | 5.7837778 | 3491 | FALSE | SELECCION_PRELIMINAR | 5.783778 | 2.391694 | 250
H_014 | Hectors_2023 | A37JC/S235 | A1 | Axial (según fuente) | probeta plana |  | 247.38 |  | 66.66667 | 384489 | 1 | finished | TD | INCLUIR_A37 | https://doi.org/10.3390/met13030621 | 5.5848839 | 3492 | FALSE | SELECCION_PRELIMINAR | 5.584884 | 2.393365 | 250
H_015 | Hectors_2023 | A37JC/S235 | A1 | Axial (según fuente) | probeta plana |  | 250.21 |  | 66.66667 | 425629 | 1 | finished | TD | INCLUIR_A37 | https://doi.org/10.3390/met13030621 | 5.6290312 | 3493 | FALSE | SELECCION_PRELIMINAR | 5.629031 | 2.398305 | 250
H_016 | Hectors_2023 | A37JC/S235 | A1 | Axial (según fuente) | probeta plana |  | 252.35 |  | 25 | 659037 | 1 | finished | TD | INCLUIR_A37 | https://doi.org/10.3390/met13030621 | 5.8189098 | 3494 | FALSE | SELECCION_PRELIMINAR | 5.81891 | 2.402003 | 250
H_017 | Hectors_2023 | A37JC/S235 | A1 | Axial (según fuente) | probeta plana |  | 255.19 |  | 33.33333 | 603090 | 1 | finished | TD | INCLUIR_A37 | https://doi.org/10.3390/met13030621 | 5.7803821 | 3495 | FALSE | SELECCION_PRELIMINAR | 5.780382 | 2.406864 | 260
H_018 | Hectors_2023 | A37JC/S235 | A1 | Axial (según fuente) | probeta plana |  | 260.15 |  | 33.33333 | 288380 | 1 | finished | TD | INCLUIR_A37 | https://doi.org/10.3390/met13030621 | 5.4599651 | 3496 | FALSE | SELECCION_PRELIMINAR | 5.459965 | 2.415224 | 260
H_019 | Hectors_2023 | A37JC/S235 | A1 | Axial (según fuente) | probeta plana |  | 265.12 |  | 66.66667 | 105487 | 1 | finished | TD | INCLUIR_A37 | https://doi.org/10.3390/met13030621 | 5.0231989 | 3497 | FALSE | SELECCION_PRELIMINAR | 5.023199 | 2.423442 | 270
H_020 | Hectors_2023 | A37JC/S235 | A1 | Axial (según fuente) | probeta plana |  | 273.02 |  | 50 | 87287 | 1 | finished | TD | INCLUIR_A37 | https://doi.org/10.3390/met13030621 | 4.9409496 | 3498 | FALSE | SELECCION_PRELIMINAR | 4.94095 | 2.436194 | 270
H_021 | Hectors_2023 | A37JC/S235 | A1 | Axial (según fuente) | probeta plana |  | 282.26 |  | 50 | 67402 | 1 | finished | TD | INCLUIR_A37 | https://doi.org/10.3390/met13030621 | 4.8286728 | 3499 | FALSE | SELECCION_PRELIMINAR | 4.828673 | 2.450649 | 280
H_022 | Hectors_2023 | A37JC/S235 | A1 | Axial (según fuente) | probeta plana |  | 311.15 |  | 8.333333 | 36145 | 1 | finished | TD | INCLUIR_A37 | https://doi.org/10.3390/met13030621 | 4.5580482 | 3500 | FALSE | SELECCION_PRELIMINAR | 4.558048 | 2.49297 | 310
H_023 | Hectors_2023 | A37JC/S235 | A2 | Axial (según fuente) | probeta plana |  | 224.86 |  | 66.66667 | 1634316 | 1 | finished | RD | INCLUIR_A37 | https://doi.org/10.3390/met13030621 | 6.213336 | 3501 | FALSE | SELECCION_PRELIMINAR | 6.213336 | 2.351912 | 220
H_024 | Hectors_2023 | A37JC/S235 | A2 | Axial (según fuente) | probeta plana |  | 227.26 |  | 66.66667 | 1411137 | 1 | finished | RD | INCLUIR_A37 | https://doi.org/10.3390/met13030621 | 6.1495692 | 3502 | FALSE | SELECCION_PRELIMINAR | 6.149569 | 2.356523 | 230
H_025 | Hectors_2023 | A37JC/S235 | A2 | Axial (según fuente) | probeta plana |  | 227.55 |  | 66.66667 | 3407330 | 1 | finished | RD | INCLUIR_A37 | https://doi.org/10.3390/met13030621 | 6.5324142 | 3503 | FALSE | SELECCION_PRELIMINAR | 6.532414 | 2.357077 | 230
H_026 | Hectors_2023 | A37JC/S235 | A2 | Axial (según fuente) | probeta plana |  | 229.93 |  | 66.66667 | 2468304 | 1 | finished | RD | INCLUIR_A37 | https://doi.org/10.3390/met13030621 | 6.3923986 | 3504 | FALSE | SELECCION_PRELIMINAR | 6.392399 | 2.361596 | 230
H_027 | Hectors_2023 | A37JC/S235 | A2 | Axial (según fuente) | probeta plana |  | 230 |  | 66.66667 | 1241237 | 1 | finished | RD | INCLUIR_A37 | https://doi.org/10.3390/met13030621 | 6.0938547 | 3505 | FALSE | SELECCION_PRELIMINAR | 6.093855 | 2.361728 | 230
H_028 | Hectors_2023 | A37JC/S235 | A2 | Axial (según fuente) | probeta plana |  | 230 |  | 66.66667 | 3099455 | 1 | finished | RD | INCLUIR_A37 | https://doi.org/10.3390/met13030621 | 6.4912853 | 3506 | FALSE | SELECCION_PRELIMINAR | 6.491285 | 2.361728 | 230
H_029 | Hectors_2023 | A37JC/S235 | A2 | Axial (según fuente) | probeta plana |  | 232.43 |  | 66.66667 | 1755321 | 1 | finished | RD | INCLUIR_A37 | https://doi.org/10.3390/met13030621 | 6.2443565 | 3507 | FALSE | SELECCION_PRELIMINAR | 6.244357 | 2.366292 | 230
H_030 | Hectors_2023 | A37JC/S235 | A2 | Axial (según fuente) | probeta plana |  | 234.8 |  | 66.66667 | 2323842 | 1 | finished | RD | INCLUIR_A37 | https://doi.org/10.3390/met13030621 | 6.3662066 | 3508 | FALSE | SELECCION_PRELIMINAR | 6.366207 | 2.370698 | 230
H_031 | Hectors_2023 | A37JC/S235 | A2 | Axial (según fuente) | probeta plana |  | 234.98 |  | 66.66667 | 904263 | 1 | finished | RD | INCLUIR_A37 | https://doi.org/10.3390/met13030621 | 5.9562948 | 3509 | FALSE | SELECCION_PRELIMINAR | 5.956295 | 2.371031 | 230
H_032 | Hectors_2023 | A37JC/S235 | A2 | Axial (según fuente) | probeta plana |  | 236.99 |  | 66.66667 | 424037 | 1 | finished | RD | INCLUIR_A37 | https://doi.org/10.3390/met13030621 | 5.6274038 | 3510 | FALSE | SELECCION_PRELIMINAR | 5.627404 | 2.37473 | 240
H_033 | Hectors_2023 | A37JC/S235 | A2 | Axial (según fuente) | probeta plana |  | 237.36 |  | 66.66667 | 812867 | 1 | finished | RD | INCLUIR_A37 | https://doi.org/10.3390/met13030621 | 5.9100195 | 3511 | FALSE | SELECCION_PRELIMINAR | 5.910019 | 2.375408 | 240
H_034 | Hectors_2023 | A37JC/S235 | A2 | Axial (según fuente) | probeta plana |  | 239.25 |  | 66.66667 | 802647 | 1 | finished | RD | INCLUIR_A37 | https://doi.org/10.3390/met13030621 | 5.9045246 | 3512 | FALSE | SELECCION_PRELIMINAR | 5.904525 | 2.378852 | 240
H_035 | Hectors_2023 | A37JC/S235 | A2 | Axial (según fuente) | probeta plana |  | 243.26 |  | 66.66667 | 693499 | 1 | finished | RD | INCLUIR_A37 | https://doi.org/10.3390/met13030621 | 5.8410458 | 3513 | FALSE | SELECCION_PRELIMINAR | 5.841046 | 2.386071 | 240
H_036 | Hectors_2023 | A37JC/S235 | A2 | Axial (según fuente) | probeta plana |  | 256.02 |  | 66.66667 | 216364 | 1 | finished | RD | INCLUIR_A37 | https://doi.org/10.3390/met13030621 | 5.335185 | 3514 | FALSE | SELECCION_PRELIMINAR | 5.335185 | 2.408274 | 260
H_037 | Hectors_2023 | A37JC/S235 | A2 | Axial (según fuente) | probeta plana |  | 260.59 |  | 25 | 414138 | 1 | finished | RD | INCLUIR_A37 | https://doi.org/10.3390/met13030621 | 5.6171451 | 3515 | FALSE | SELECCION_PRELIMINAR | 5.617145 | 2.415958 | 260
H_038 | Hectors_2023 | A37JC/S235 | A2 | Axial (según fuente) | probeta plana |  | 265.33 |  | 25 | 175072 | 1 | finished | RD | INCLUIR_A37 | https://doi.org/10.3390/met13030621 | 5.2432167 | 3516 | FALSE | SELECCION_PRELIMINAR | 5.243217 | 2.423786 | 270
H_039 | Hectors_2023 | A37JC/S235 | A2 | Axial (según fuente) | probeta plana |  | 269.98 |  | 16.66667 | 226824 | 1 | finished | RD | INCLUIR_A37 | https://doi.org/10.3390/met13030621 | 5.355689 | 3517 | FALSE | SELECCION_PRELIMINAR | 5.355689 | 2.431332 | 270
H_040 | Hectors_2023 | A37JC/S235 | A2 | Axial (según fuente) | probeta plana |  | 274.72 |  | 16.66667 | 127698 | 1 | finished | RD | INCLUIR_A37 | https://doi.org/10.3390/met13030621 | 5.1061841 | 3518 | FALSE | SELECCION_PRELIMINAR | 5.106184 | 2.43889 | 270
H_041 | Hectors_2023 | A37JC/S235 | A2 | Axial (según fuente) | probeta plana |  | 279.69 |  | 8.333333 | 124317 | 1 | finished | RD | INCLUIR_A37 | https://doi.org/10.3390/met13030621 | 5.0945305 | 3519 | FALSE | SELECCION_PRELIMINAR | 5.094531 | 2.446677 | 280

## CENSURADOS
id_ensayo | fuente | material | grupo_o_tabla | tipo_carga | geometria | R | amplitud_MPa | media_MPa | frecuencia_Hz | ciclos_observados | falla_1_censura_0 | estado | nota_o_direccion | seleccion | doi_fuente | log10_ciclos | uid_fila | es_fabest | motivo | log10_N | log10_sigma
FAB001_16 | FABEST | 42CrMo4+QT | FAB001 | Axial | Unnotched hourglass bar | -1 | 500 | 0 | 127 | 10172700 | 0 | interrupted |  | INCLUIR | https://doi.org/10.5281/zenodo.21509581 | 7.0074362 | 10 | TRUE | SELECCION_PRELIMINAR | 7.007436 | 2.69897
FAB001_15 | FABEST | 42CrMo4+QT | FAB001 | Axial | Unnotched hourglass bar | -1 | 480 | 0 | 127 | 42761351 | 0 | interrupted |  | INCLUIR | https://doi.org/10.5281/zenodo.21509581 | 7.6310514 | 11 | TRUE | SELECCION_PRELIMINAR | 7.631051 | 2.681241
FAB002_8 | FABEST | 42CrMo4+QT | FAB002 | Axial | Unnotched dog-bone bar | -1 | 470 | 0 | 100 | 10000000 | 0 | interrupted |  | INCLUIR | https://doi.org/10.5281/zenodo.21509581 | 7 | 69 | TRUE | SELECCION_PRELIMINAR | 7 | 2.672098
FAB002_5 | FABEST | 42CrMo4+QT | FAB002 | Axial | Unnotched dog-bone bar | -1 | 450 | 0 | 100 | 10000000 | 0 | interrupted |  | INCLUIR | https://doi.org/10.5281/zenodo.21509581 | 7 | 70 | TRUE | SELECCION_PRELIMINAR | 7 | 2.653213
FAB004_2 | FABEST | 42CrMo4+QT | FAB004 | Axial | Unnotched dog-bone bar | -1 | 470 | 0 | 130 | 1602723 | 0 | interrupted | broken at the threads, radiography | INCLUIR | https://doi.org/10.5281/zenodo.21509581 | 6.2048585 | 185 | TRUE | SELECCION_PRELIMINAR | 6.204858 | 2.672098
FAB005_9 | FABEST | 42CrMo4+QT | FAB005 | Axial | Unnotched hourglass hollow | -1 | 520 | 0 | 130 | 10035415 | 0 | interrupted |  | INCLUIR | https://doi.org/10.5281/zenodo.21509581 | 7.0015353 | 245 | TRUE | SELECCION_PRELIMINAR | 7.001535 | 2.716003
FAB005_8 | FABEST | 42CrMo4+QT | FAB005 | Axial | Unnotched hourglass hollow | -1 | 510 | 0 | 130 | 20899649 | 0 | interrupted |  | INCLUIR | https://doi.org/10.5281/zenodo.21509581 | 7.320139 | 246 | TRUE | SELECCION_PRELIMINAR | 7.320139 | 2.70757
FAB006_7 | FABEST | 42CrMo4+QT | FAB006 | Axial | Unnotched dog-bone hollow | -1 | 452.1 | 0 | 100 | 10000000 | 0 | interrupted |  | INCLUIR | https://doi.org/10.5281/zenodo.21509581 | 7 | 304 | TRUE | SELECCION_PRELIMINAR | 7 | 2.655235
FAB006_4 | FABEST | 42CrMo4+QT | FAB006 | Axial | Unnotched dog-bone hollow | -1 | 429.8 | 0 | 100 | 10000000 | 0 | interrupted |  | INCLUIR | https://doi.org/10.5281/zenodo.21509581 | 7 | 305 | TRUE | SELECCION_PRELIMINAR | 7 | 2.633266
FAB006_9 | FABEST | 42CrMo4+QT | FAB006 | Axial | Unnotched dog-bone hollow | -1 | 451.3 | 0 | 100 | 35000000 | 0 | interrupted |  | INCLUIR | https://doi.org/10.5281/zenodo.21509581 | 7.544068 | 307 | TRUE | SELECCION_PRELIMINAR | 7.544068 | 2.654465
FAB007_9 | FABEST | 42CrMo4+QT | FAB007 | Axial | Unnotched hourglass hollow | -1 | 535 | 0 | 164 | 14075737 | 0 | interrupted |  | INCLUIR | https://doi.org/10.5281/zenodo.21509581 | 7.1484711 | 366 | TRUE | SELECCION_PRELIMINAR | 7.148471 | 2.728354
FAB007_10 | FABEST | 42CrMo4+QT | FAB007 | Axial | Unnotched hourglass hollow | -1 | 542.5 | 0 | 164 | 60000000 | 0 | interrupted |  | INCLUIR | https://doi.org/10.5281/zenodo.21509581 | 7.7781513 | 367 | TRUE | SELECCION_PRELIMINAR | 7.778151 | 2.7344
FAB007_5 | FABEST | 42CrMo4+QT | FAB007 | Axial | Unnotched hourglass hollow | -1 | 500 | 0 | 164 | 66380216 | 0 | interrupted |  | INCLUIR | https://doi.org/10.5281/zenodo.21509581 | 7.8220387 | 368 | TRUE | SELECCION_PRELIMINAR | 7.822039 | 2.69897
FAB008_7 | FABEST | 42CrMo4+QT | FAB008 | Axial | Unnotched dog-bone hollow | -1 | 490 | 0 | 139 | 10024790 | 0 | interrupted |  | INCLUIR | https://doi.org/10.5281/zenodo.21509581 | 7.0010753 | 427 | TRUE | SELECCION_PRELIMINAR | 7.001075 | 2.690196
FAB014_10 | FABEST | 42CrMo4+QT | FAB014 | Axial | Unnotched hourglass bar | -1 | 538 | 0 | 125 | 10000000 | 0 | interrupted |  | INCLUIR | https://doi.org/10.5281/zenodo.21509581 | 7 | 543 | TRUE | SELECCION_PRELIMINAR | 7 | 2.730782
FAB014_8 | FABEST | 42CrMo4+QT | FAB014 | Axial | Unnotched hourglass bar | -1 | 532 | 0 | 125 | 10000000 | 0 | interrupted |  | INCLUIR | https://doi.org/10.5281/zenodo.21509581 | 7 | 544 | TRUE | SELECCION_PRELIMINAR | 7 | 2.725912
FAB014_5 | FABEST | 42CrMo4+QT | FAB014 | Axial | Unnotched hourglass bar | -1 | 521 | 0 | 125 | 10000000 | 0 | interrupted |  | INCLUIR | https://doi.org/10.5281/zenodo.21509581 | 7 | 545 | TRUE | SELECCION_PRELIMINAR | 7 | 2.716838
FAB014_7 | FABEST | 42CrMo4+QT | FAB014 | Axial | Unnotched hourglass bar | -1 | 500 | 0 | 125 | 10000000 | 0 | interrupted |  | INCLUIR | https://doi.org/10.5281/zenodo.21509581 | 7 | 546 | TRUE | SELECCION_PRELIMINAR | 7 | 2.69897
FAB022_C5 | FABEST | 42CrMo4+QT | FAB022 | Axial | Unnotched dog-bone bar | -1 | 600.8 | 0 | 10 | 4000000 | 0 | interrupted | Excluded: Note the suspicion raised on the Hardness sheet | INCLUIR | https://doi.org/10.5281/zenodo.21509581 | 6.60206 | 772 | TRUE | SELECCION_PRELIMINAR | 6.60206 | 2.77873
FAB029_2 | FABEST | 42CrMo4+QT | FAB029 | Axial | Unnotched hourglass bar | -1 | 350 | 0 | 152 | 33608010 | 0 | interrupted |  | INCLUIR | https://doi.org/10.5281/zenodo.21509581 | 7.5264428 | 1064 | TRUE | SELECCION_PRELIMINAR | 7.526443 | 2.544068
FAB035_7 | FABEST | 42CrMo4+QT | FAB035 | Axial | Unnotched hourglass bar | -1 | 450 | 0 | 152 | 647059 | 0 | interrupted | Broken 3rd thread | INCLUIR | https://doi.org/10.5281/zenodo.21509581 | 5.8109439 | 1113 | TRUE | SELECCION_PRELIMINAR | 5.810944 | 2.653213
FAB035_1 | FABEST | 42CrMo4+QT | FAB035 | Axial | Unnotched hourglass bar | -1 | 460 | 0 | 152 | 738539 | 0 | interrupted | Crack in the 4th thread | INCLUIR | https://doi.org/10.5281/zenodo.21509581 | 5.8683734 | 1114 | TRUE | SELECCION_PRELIMINAR | 5.868373 | 2.662758
FAB035_5 | FABEST | 42CrMo4+QT | FAB035 | Axial | Unnotched hourglass bar | -1 | 520 | 0 | 152 | 1017278 | 0 | interrupted | Crack in some threads | INCLUIR | https://doi.org/10.5281/zenodo.21509581 | 6.0074397 | 1115 | TRUE | SELECCION_PRELIMINAR | 6.00744 | 2.716003
FAB035_8 | FABEST | 42CrMo4+QT | FAB035 | Axial | Unnotched hourglass bar | -1 | 430 | 0 | 152 | 1649124 | 0 | interrupted | Broken 3rd and 4th thread | INCLUIR | https://doi.org/10.5281/zenodo.21509581 | 6.2172533 | 1116 | TRUE | SELECCION_PRELIMINAR | 6.217253 | 2.633468
FAB035_11 | FABEST | 42CrMo4+QT | FAB035 | Axial | Unnotched hourglass bar | -1 | 480 | 0 | 152 | 1973019 | 0 | interrupted | Broken in the thread (2 pieces) | INCLUIR | https://doi.org/10.5281/zenodo.21509581 | 6.2951313 | 1117 | TRUE | SELECCION_PRELIMINAR | 6.295131 | 2.681241
FAB035_9 | FABEST | 42CrMo4+QT | FAB035 | Axial | Unnotched hourglass bar | -1 | 410 | 0 | 152 | 3497006 | 0 | interrupted | Broken 4th and 5th thread, crack 7 mm from center | INCLUIR | https://doi.org/10.5281/zenodo.21509581 | 6.5436964 | 1118 | TRUE | SELECCION_PRELIMINAR | 6.543696 | 2.612784
FAB036_8 | FABEST | 42CrMo4+QT | FAB036 | Axial | Unnotched hourglass bar | -1 | 430 | 0 | 152 | 400904 | 0 | interrupted | Broken 4th thread | INCLUIR | https://doi.org/10.5281/zenodo.21509581 | 5.6030404 | 1170 | TRUE | SELECCION_PRELIMINAR | 5.60304 | 2.633468
FAB036_7 | FABEST | 42CrMo4+QT | FAB036 | Axial | Unnotched hourglass bar | -1 | 460 | 0 | 152 | 2581659 | 0 | interrupted | Broken 2nd thread | INCLUIR | https://doi.org/10.5281/zenodo.21509581 | 6.4118989 | 1175 | TRUE | SELECCION_PRELIMINAR | 6.411899 | 2.662758
FAB037_4 | FABEST | 42CrMo4+QT | FAB037 | Axial | Unnotched hourglass bar | -1 | 430 | 0 | 152 | 663604 | 0 | interrupted | Crack in the 3rd thread | INCLUIR | https://doi.org/10.5281/zenodo.21509581 | 5.821909 | 1230 | TRUE | SELECCION_PRELIMINAR | 5.821909 | 2.633468
FAB037_11 | FABEST | 42CrMo4+QT | FAB037 | Axial | Unnotched hourglass bar | -1 | 415 | 0 | 152 | 3405723 | 0 | interrupted | Multiple broken threads | INCLUIR | https://doi.org/10.5281/zenodo.21509581 | 6.5322093 | 1231 | TRUE | SELECCION_PRELIMINAR | 6.532209 | 2.618048
FAB037_7 | FABEST | 42CrMo4+QT | FAB037 | Axial | Unnotched hourglass bar | -1 | 400 | 0 | 152 | 3698885 | 0 | interrupted | Crack in the 2nd thread | INCLUIR | https://doi.org/10.5281/zenodo.21509581 | 6.5680708 | 1232 | TRUE | SELECCION_PRELIMINAR | 6.568071 | 2.60206
FAB045_5 | FABEST | 42CrMo4+QT | FAB045 | Axial | Unnotched hourglass hollow | -1 | 501.3 | 0 | 78 | 10100000 | 0 | interrupted |  | INCLUIR | https://doi.org/10.5281/zenodo.21509581 | 7.0043214 | 1346 | TRUE | SELECCION_PRELIMINAR | 7.004321 | 2.700098
FAB046_1 | FABEST | 42CrMo4+QT | FAB046 | Axial | Unnotched hourglass hollow | -1 | 526 | 0 | 78 | 10100000 | 0 | interrupted |  | INCLUIR | https://doi.org/10.5281/zenodo.21509581 | 7.0043214 | 1403 | TRUE | SELECCION_PRELIMINAR | 7.004321 | 2.720986
FAB046_2 | FABEST | 42CrMo4+QT | FAB046 | Axial | Unnotched hourglass hollow | -1 | 600.2 | 0 | 78 | 10100008 | 0 | interrupted |  | INCLUIR | https://doi.org/10.5281/zenodo.21509581 | 7.0043217 | 1404 | TRUE | SELECCION_PRELIMINAR | 7.004322 | 2.778296
FAB046_10 | FABEST | 42CrMo4+QT | FAB046 | Axial | Unnotched hourglass hollow | -1 | 550 | 0 | 78 | 10100009 | 0 | interrupted |  | INCLUIR | https://doi.org/10.5281/zenodo.21509581 | 7.0043218 | 1405 | TRUE | SELECCION_PRELIMINAR | 7.004322 | 2.740363
FAB047_4 | FABEST | 42CrMo4+QT | FAB047 | Axial | Unnotched hourglass hollow | -1 | 580 | 0 | 78 | 10100002 | 0 | interrupted |  | INCLUIR | https://doi.org/10.5281/zenodo.21509581 | 7.0043215 | 1461 | TRUE | SELECCION_PRELIMINAR | 7.004321 | 2.763428
FAB047_10 | FABEST | 42CrMo4+QT | FAB047 | Axial | Unnotched hourglass hollow | -1 | 470 | 0 | 78 | 10100002 | 0 | interrupted |  | INCLUIR | https://doi.org/10.5281/zenodo.21509581 | 7.0043215 | 1462 | TRUE | SELECCION_PRELIMINAR | 7.004321 | 2.672098
FAB047_9 | FABEST | 42CrMo4+QT | FAB047 | Axial | Unnotched hourglass hollow | -1 | 450 | 0 | 78 | 10100006 | 0 | interrupted |  | INCLUIR | https://doi.org/10.5281/zenodo.21509581 | 7.0043216 | 1463 | TRUE | SELECCION_PRELIMINAR | 7.004322 | 2.653213
FAB060_A37-10 | FABEST | 42CrMo4+QT | FAB060 | Axial | Unnotched hourglass hollow | -1 | 600 | 0 | 39 | 2634775 | 0 | interrupted |  | INCLUIR | https://doi.org/10.5281/zenodo.21509581 | 6.4207435 | 1916 | TRUE | SELECCION_PRELIMINAR | 6.420744 | 2.778151
FAB060_A37-02 | FABEST | 42CrMo4+QT | FAB060 | Axial | Unnotched hourglass hollow | -1 | 600 | 0 | 38 | 13149279 | 0 | interrupted |  | INCLUIR | https://doi.org/10.5281/zenodo.21509581 | 7.1189019 | 1917 | TRUE | SELECCION_PRELIMINAR | 7.118902 | 2.778151
FAB081_6 | FABEST | 42CrMo4+QT | FAB081 | Axial | Unnotched hourglass bar | -1 | 510 | 0 | 119 | 15041627 | 0 | interrupted |  | INCLUIR | https://doi.org/10.5281/zenodo.21509581 | 7.1772948 | 2389 | TRUE | SELECCION_PRELIMINAR | 7.177295 | 2.70757
FAB081_11 | FABEST | 42CrMo4+QT | FAB081 | Axial | Unnotched hourglass bar | -1 | 520 | 0 | 119 | 22600000 | 0 | interrupted |  | INCLUIR | https://doi.org/10.5281/zenodo.21509581 | 7.3541084 | 2390 | TRUE | SELECCION_PRELIMINAR | 7.354108 | 2.716003
FAB082_10 | FABEST | 42CrMo4+QT | FAB082 | Axial | Unnotched dog-bone bar | -1 | 515 | 0 | 100 | 15545352 | 0 | interrupted |  | INCLUIR | https://doi.org/10.5281/zenodo.21509581 | 7.1916006 | 2450 | TRUE | SELECCION_PRELIMINAR | 7.191601 | 2.711807
FAB082_9 | FABEST | 42CrMo4+QT | FAB082 | Axial | Unnotched dog-bone bar | -1 | 500 | 0 | 100 | 21018136 | 0 | interrupted |  | INCLUIR | https://doi.org/10.5281/zenodo.21509581 | 7.3225942 | 2451 | TRUE | SELECCION_PRELIMINAR | 7.322594 | 2.69897
FAB110_24 | FABEST | 42CrMo4+QT | FAB110 | Axial | Unnotched hourglass bar | -1 | 550 | 0 | 13 | 2534353 | 0 | interrupted |  | INCLUIR | https://doi.org/10.5281/zenodo.21509581 | 6.4038671 | 3194 | TRUE | SELECCION_PRELIMINAR | 6.403867 | 2.740363
FAB110_33B | FABEST | 42CrMo4+QT | FAB110 | Axial | Unnotched hourglass bar | -1 | 500 | 0 | 13 | 2551413 | 0 | interrupted | too low stress increase from previous step | INCLUIR | https://doi.org/10.5281/zenodo.21509581 | 6.4067808 | 3195 | TRUE | SELECCION_PRELIMINAR | 6.406781 | 2.69897
FAB110_33 | FABEST | 42CrMo4+QT | FAB110 | Axial | Unnotched hourglass bar | -1 | 450 | 0 | 13 | 3483768 | 0 | interrupted |  | INCLUIR | https://doi.org/10.5281/zenodo.21509581 | 6.5420492 | 3196 | TRUE | SELECCION_PRELIMINAR | 6.542049 | 2.653213

## EXCLUIDOS
id_ensayo | fuente | material | grupo_o_tabla | tipo_carga | geometria | R | amplitud_MPa | media_MPa | frecuencia_Hz | ciclos_observados | falla_1_censura_0 | estado | nota_o_direccion | seleccion | doi_fuente | log10_ciclos | uid_fila | es_fabest | motivo | log10_N | log10_sigma
FAB001_16B | FABEST | 42CrMo4+QT | FAB001 | Axial | Unnotched hourglass bar | -1 | 740 | 0 | 127 | 3169 | 0 | finished | no crack found | evento ambiguo: sin grieta | https://doi.org/10.5281/zenodo.21509581 | 3.5009222 | 1 | TRUE | FABEST: clasificacion previa no validada para inclusion | 3.500922 | 2.869232
FAB001_1E+3 | FABEST | 42CrMo4+QT | FAB001 | Axial | Unnotched hourglass bar | -1 | 832.5869 | 0 | 127 | 1000 | 0 |  |  | evento ambiguo: sin grieta | https://doi.org/10.5281/zenodo.21509581 | 3 | 12 | TRUE | FABEST: clasificacion previa no validada para inclusion | 3 | 2.92043
FAB001_2E+3 | FABEST | 42CrMo4+QT | FAB001 | Axial | Unnotched hourglass bar | -1 | 786.9842 | 0 | 127 | 2000 | 0 |  |  | evento ambiguo: sin grieta | https://doi.org/10.5281/zenodo.21509581 | 3.30103 | 13 | TRUE | FABEST: clasificacion previa no validada para inclusion | 3.30103 | 2.895966
FAB001_5E+3 | FABEST | 42CrMo4+QT | FAB001 | Axial | Unnotched hourglass bar | -1 | 730.5113 | 0 | 127 | 5000 | 0 |  |  | evento ambiguo: sin grieta | https://doi.org/10.5281/zenodo.21509581 | 3.69897 | 14 | TRUE | FABEST: clasificacion previa no validada para inclusion | 3.69897 | 2.863627
FAB001_1E+4 | FABEST | 42CrMo4+QT | FAB001 | Axial | Unnotched hourglass bar | -1 | 690.4995 | 0 | 127 | 10000 | 0 |  |  | evento ambiguo: sin grieta | https://doi.org/10.5281/zenodo.21509581 | 4 | 15 | TRUE | FABEST: clasificacion previa no validada para inclusion | 4 | 2.839163
FAB001_2E+4 | FABEST | 42CrMo4+QT | FAB001 | Axial | Unnotched hourglass bar | -1 | 652.6793 | 0 | 127 | 20000 | 0 |  |  | evento ambiguo: sin grieta | https://doi.org/10.5281/zenodo.21509581 | 4.30103 | 16 | TRUE | FABEST: clasificacion previa no validada para inclusion | 4.30103 | 2.8147
FAB001_5E+4 | FABEST | 42CrMo4+QT | FAB001 | Axial | Unnotched hourglass bar | -1 | 605.8439 | 0 | 127 | 50000 | 0 |  |  | evento ambiguo: sin grieta | https://doi.org/10.5281/zenodo.21509581 | 4.69897 | 17 | TRUE | FABEST: clasificacion previa no validada para inclusion | 4.69897 | 2.782361
FAB001_1E+5 | FABEST | 42CrMo4+QT | FAB001 | Axial | Unnotched hourglass bar | -1 | 572.6604 | 0 | 127 | 100000 | 0 |  |  | evento ambiguo: sin grieta | https://doi.org/10.5281/zenodo.21509581 | 5 | 18 | TRUE | FABEST: clasificacion previa no validada para inclusion | 5 | 2.757897
FAB001_2E+5 | FABEST | 42CrMo4+QT | FAB001 | Axial | Unnotched hourglass bar | -1 | 541.2945 | 0 | 127 | 200000 | 0 |  |  | evento ambiguo: sin grieta | https://doi.org/10.5281/zenodo.21509581 | 5.30103 | 19 | TRUE | FABEST: clasificacion previa no validada para inclusion | 5.30103 | 2.733434
FAB001_5E+5 | FABEST | 42CrMo4+QT | FAB001 | Axial | Unnotched hourglass bar | -1 | 502.4519 | 0 | 127 | 500000 | 0 |  |  | evento ambiguo: sin grieta | https://doi.org/10.5281/zenodo.21509581 | 5.69897 | 20 | TRUE | FABEST: clasificacion previa no validada para inclusion | 5.69897 | 2.701095
FAB001_1E+6 | FABEST | 42CrMo4+QT | FAB001 | Axial | Unnotched hourglass bar | -1 | 474.9315 | 0 | 127 | 1000000 | 0 |  |  | evento ambiguo: sin grieta | https://doi.org/10.5281/zenodo.21509581 | 6 | 21 | TRUE | FABEST: clasificacion previa no validada para inclusion | 6 | 2.676631
FAB001_2E+6 | FABEST | 42CrMo4+QT | FAB001 | Axial | Unnotched hourglass bar | -1 | 448.9184 | 0 | 127 | 2000000 | 0 |  |  | evento ambiguo: sin grieta | https://doi.org/10.5281/zenodo.21509581 | 6.30103 | 22 | TRUE | FABEST: clasificacion previa no validada para inclusion | 6.30103 | 2.652167
FAB001_5E+6 | FABEST | 42CrMo4+QT | FAB001 | Axial | Unnotched hourglass bar | -1 | 416.7046 | 0 | 127 | 5000000 | 0 |  |  | evento ambiguo: sin grieta | https://doi.org/10.5281/zenodo.21509581 | 6.69897 | 23 | TRUE | FABEST: clasificacion previa no validada para inclusion | 6.69897 | 2.619828
FAB001_1E+7 | FABEST | 42CrMo4+QT | FAB001 | Axial | Unnotched hourglass bar | -1 | 393.8807 | 0 | 127 | 10000000 | 0 |  |  | evento ambiguo: sin grieta | https://doi.org/10.5281/zenodo.21509581 | 7 | 24 | TRUE | FABEST: clasificacion previa no validada para inclusion | 7 | 2.595365
FAB001_2E+7 | FABEST | 42CrMo4+QT | FAB001 | Axial | Unnotched hourglass bar | -1 | 372.307 | 0 | 127 | 20000000 | 0 |  |  | evento ambiguo: sin grieta | https://doi.org/10.5281/zenodo.21509581 | 7.30103 | 25 | TRUE | FABEST: clasificacion previa no validada para inclusion | 7.30103 | 2.570901
FAB001_5E+7 | FABEST | 42CrMo4+QT | FAB001 | Axial | Unnotched hourglass bar | -1 | 345.5907 | 0 | 127 | 50000000 | 0 |  |  | evento ambiguo: sin grieta | https://doi.org/10.5281/zenodo.21509581 | 7.69897 | 26 | TRUE | FABEST: clasificacion previa no validada para inclusion | 7.69897 | 2.538562
FAB001_1E+8 | FABEST | 42CrMo4+QT | FAB001 | Axial | Unnotched hourglass bar | -1 | 326.6619 | 0 | 127 | 100000000 | 0 |  |  | evento ambiguo: sin grieta | https://doi.org/10.5281/zenodo.21509581 | 8 | 27 | TRUE | FABEST: clasificacion previa no validada para inclusion | 8 | 2.514099
FAB001_1E+3 | FABEST | 42CrMo4+QT | FAB001 | Axial | Unnotched hourglass bar | -1 | 758.3088 | 0 | 127 | 1000 | 0 |  |  | evento ambiguo: sin grieta | https://doi.org/10.5281/zenodo.21509581 | 3 | 28 | TRUE | FABEST: clasificacion previa no validada para inclusion | 3 | 2.879846
FAB001_2E+3 | FABEST | 42CrMo4+QT | FAB001 | Axial | Unnotched hourglass bar | -1 | 750.4891 | 0 | 127 | 2000 | 0 |  |  | evento ambiguo: sin grieta | https://doi.org/10.5281/zenodo.21509581 | 3.30103 | 29 | TRUE | FABEST: clasificacion previa no validada para inclusion | 3.30103 | 2.875344
FAB001_5E+3 | FABEST | 42CrMo4+QT | FAB001 | Axial | Unnotched hourglass bar | -1 | 729.5825 | 0 | 127 | 5000 | 0 |  |  | evento ambiguo: sin grieta | https://doi.org/10.5281/zenodo.21509581 | 3.69897 | 30 | TRUE | FABEST: clasificacion previa no validada para inclusion | 3.69897 | 2.863074
FAB001_1E+4 | FABEST | 42CrMo4+QT | FAB001 | Axial | Unnotched hourglass bar | -1 | 701.4089 | 0 | 127 | 10000 | 0 |  |  | evento ambiguo: sin grieta | https://doi.org/10.5281/zenodo.21509581 | 4 | 31 | TRUE | FABEST: clasificacion previa no validada para inclusion | 4 | 2.845971
FAB001_2E+4 | FABEST | 42CrMo4+QT | FAB001 | Axial | Unnotched hourglass bar | -1 | 661.3684 | 0 | 127 | 20000 | 0 |  |  | evento ambiguo: sin grieta | https://doi.org/10.5281/zenodo.21509581 | 4.30103 | 32 | TRUE | FABEST: clasificacion previa no validada para inclusion | 4.30103 | 2.820443
FAB001_5E+4 | FABEST | 42CrMo4+QT | FAB001 | Axial | Unnotched hourglass bar | -1 | 599.911 | 0 | 127 | 50000 | 0 |  |  | evento ambiguo: sin grieta | https://doi.org/10.5281/zenodo.21509581 | 4.69897 | 33 | TRUE | FABEST: clasificacion previa no validada para inclusion | 4.69897 | 2.778087
FAB001_1E+5 | FABEST | 42CrMo4+QT | FAB001 | Axial | Unnotched hourglass bar | -1 | 559.5625 | 0 | 127 | 100000 | 0 |  |  | evento ambiguo: sin grieta | https://doi.org/10.5281/zenodo.21509581 | 5 | 34 | TRUE | FABEST: clasificacion previa no validada para inclusion | 5 | 2.747849
FAB001_2E+5 | FABEST | 42CrMo4+QT | FAB001 | Axial | Unnotched hourglass bar | -1 | 531.0198 | 0 | 127 | 200000 | 0 |  |  | evento ambiguo: sin grieta | https://doi.org/10.5281/zenodo.21509581 | 5.30103 | 35 | TRUE | FABEST: clasificacion previa no validada para inclusion | 5.30103 | 2.725111
FAB001_5E+5 | FABEST | 42CrMo4+QT | FAB001 | Axial | Unnotched hourglass bar | -1 | 509.7536 | 0 | 127 | 500000 | 0 |  |  | evento ambiguo: sin grieta | https://doi.org/10.5281/zenodo.21509581 | 5.69897 | 36 | TRUE | FABEST: clasificacion previa no validada para inclusion | 5.69897 | 2.70736
FAB001_1E+6 | FABEST | 42CrMo4+QT | FAB001 | Axial | Unnotched hourglass bar | -1 | 501.7798 | 0 | 127 | 1000000 | 0 |  |  | evento ambiguo: sin grieta | https://doi.org/10.5281/zenodo.21509581 | 6 | 37 | TRUE | FABEST: clasificacion previa no validada para inclusion | 6 | 2.700513
FAB001_2E+6 | FABEST | 42CrMo4+QT | FAB001 | Axial | Unnotched hourglass bar | -1 | 497.6031 | 0 | 127 | 2000000 | 0 |  |  | evento ambiguo: sin grieta | https://doi.org/10.5281/zenodo.21509581 | 6.30103 | 38 | TRUE | FABEST: clasificacion previa no validada para inclusion | 6.30103 | 2.696883
FAB001_5E+6 | FABEST | 42CrMo4+QT | FAB001 | Axial | Unnotched hourglass bar | -1 | 495.0328 | 0 | 127 | 5000000 | 0 |  |  | evento ambiguo: sin grieta | https://doi.org/10.5281/zenodo.21509581 | 6.69897 | 39 | TRUE | FABEST: clasificacion previa no validada para inclusion | 6.69897 | 2.694634
FAB001_1E+7 | FABEST | 42CrMo4+QT | FAB001 | Axial | Unnotched hourglass bar | -1 | 494.165 | 0 | 127 | 10000000 | 0 |  |  | evento ambiguo: sin grieta | https://doi.org/10.5281/zenodo.21509581 | 7 | 40 | TRUE | FABEST: clasificacion previa no validada para inclusion | 7 | 2.693872
FAB001_2E+7 | FABEST | 42CrMo4+QT | FAB001 | Axial | Unnotched hourglass bar | -1 | 493.729 | 0 | 127 | 20000000 | 0 |  |  | evento ambiguo: sin grieta | https://doi.org/10.5281/zenodo.21509581 | 7.30103 | 41 | TRUE | FABEST: clasificacion previa no validada para inclusion | 7.30103 | 2.693489
FAB001_5E+7 | FABEST | 42CrMo4+QT | FAB001 | Axial | Unnotched hourglass bar | -1 | 493.4667 | 0 | 127 | 50000000 | 0 |  |  | evento ambiguo: sin grieta | https://doi.org/10.5281/zenodo.21509581 | 7.69897 | 42 | TRUE | FABEST: clasificacion previa no validada para inclusion | 7.69897 | 2.693258
FAB001_1E+8 | FABEST | 42CrMo4+QT | FAB001 | Axial | Unnotched hourglass bar | -1 | 493.3791 | 0 | 127 | 100000000 | 0 |  |  | evento ambiguo: sin grieta | https://doi.org/10.5281/zenodo.21509581 | 8 | 43 | TRUE | FABEST: clasificacion previa no validada para inclusion | 8 | 2.693181
FAB001_1E+3 | FABEST | 42CrMo4+QT | FAB001 | Axial | Unnotched hourglass bar | -1 | 806.7137 | 0 | 127 | 1000 | 0 |  |  | evento ambiguo: sin grieta | https://doi.org/10.5281/zenodo.21509581 | 3 | 44 | TRUE | FABEST: clasificacion previa no validada para inclusion | 3 | 2.906719
FAB001_2E+3 | FABEST | 42CrMo4+QT | FAB001 | Axial | Unnotched hourglass bar | -1 | 772.2917 | 0 | 127 | 2000 | 0 |  |  | evento ambiguo: sin grieta | https://doi.org/10.5281/zenodo.21509581 | 3.30103 | 45 | TRUE | FABEST: clasificacion previa no validada para inclusion | 3.30103 | 2.887781
FAB001_5E+3 | FABEST | 42CrMo4+QT | FAB001 | Axial | Unnotched hourglass bar | -1 | 726.7883 | 0 | 127 | 5000 | 0 |  |  | evento ambiguo: sin grieta | https://doi.org/10.5281/zenodo.21509581 | 3.69897 | 46 | TRUE | FABEST: clasificacion previa no validada para inclusion | 3.69897 | 2.861408
FAB001_1E+4 | FABEST | 42CrMo4+QT | FAB001 | Axial | Unnotched hourglass bar | -1 | 692.3664 | 0 | 127 | 10000 | 0 |  |  | evento ambiguo: sin grieta | https://doi.org/10.5281/zenodo.21509581 | 4 | 47 | TRUE | FABEST: clasificacion previa no validada para inclusion | 4 | 2.840336
FAB001_2E+4 | FABEST | 42CrMo4+QT | FAB001 | Axial | Unnotched hourglass bar | -1 | 657.9444 | 0 | 127 | 20000 | 0 |  |  | evento ambiguo: sin grieta | https://doi.org/10.5281/zenodo.21509581 | 4.30103 | 48 | TRUE | FABEST: clasificacion previa no validada para inclusion | 4.30103 | 2.818189
FAB001_5E+4 | FABEST | 42CrMo4+QT | FAB001 | Axial | Unnotched hourglass bar | -1 | 612.441 | 0 | 127 | 50000 | 0 |  |  | evento ambiguo: sin grieta | https://doi.org/10.5281/zenodo.21509581 | 4.69897 | 49 | TRUE | FABEST: clasificacion previa no validada para inclusion | 4.69897 | 2.787064
FAB001_1E+5 | FABEST | 42CrMo4+QT | FAB001 | Axial | Unnotched hourglass bar | -1 | 578.0191 | 0 | 127 | 100000 | 0 |  |  | evento ambiguo: sin grieta | https://doi.org/10.5281/zenodo.21509581 | 5 | 50 | TRUE | FABEST: clasificacion previa no validada para inclusion | 5 | 2.761942
FAB001_2E+5 | FABEST | 42CrMo4+QT | FAB001 | Axial | Unnotched hourglass bar | -1 | 543.5971 | 0 | 127 | 200000 | 0 |  |  | evento ambiguo: sin grieta | https://doi.org/10.5281/zenodo.21509581 | 5.30103 | 51 | TRUE | FABEST: clasificacion previa no validada para inclusion | 5.30103 | 2.735277
FAB001_5E+5 | FABEST | 42CrMo4+QT | FAB001 | Axial | Unnotched hourglass bar | -1 | 498.0937 | 0 | 127 | 500000 | 0 |  |  | evento ambiguo: sin grieta | https://doi.org/10.5281/zenodo.21509581 | 5.69897 | 52 | TRUE | FABEST: clasificacion previa no validada para inclusion | 5.69897 | 2.697311
FAB001_1E+6 | FABEST | 42CrMo4+QT | FAB001 | Axial | Unnotched hourglass bar | -1 | 463.6718 | 0 | 127 | 1000000 | 0 |  |  | evento ambiguo: sin grieta | https://doi.org/10.5281/zenodo.21509581 | 6 | 53 | TRUE | FABEST: clasificacion previa no validada para inclusion | 6 | 2.666211
FAB001_2E+6 | FABEST | 42CrMo4+QT | FAB001 | Axial | Unnotched hourglass bar | -1 | 429.2498 | 0 | 127 | 2000000 | 0 |  |  | evento ambiguo: sin grieta | https://doi.org/10.5281/zenodo.21509581 | 6.30103 | 54 | TRUE | FABEST: clasificacion previa no validada para inclusion | 6.30103 | 2.63271
FAB001_5E+6 | FABEST | 42CrMo4+QT | FAB001 | Axial | Unnotched hourglass bar | -1 | 383.7464 | 0 | 127 | 5000000 | 0 |  |  | evento ambiguo: sin grieta | https://doi.org/10.5281/zenodo.21509581 | 6.69897 | 55 | TRUE | FABEST: clasificacion previa no validada para inclusion | 6.69897 | 2.584044
FAB001_1E+7 | FABEST | 42CrMo4+QT | FAB001 | Axial | Unnotched hourglass bar | -1 | 349.3245 | 0 | 127 | 10000000 | 0 |  |  | evento ambiguo: sin grieta | https://doi.org/10.5281/zenodo.21509581 | 7 | 56 | TRUE | FABEST: clasificacion previa no validada para inclusion | 7 | 2.543229
FAB001_2E+7 | FABEST | 42CrMo4+QT | FAB001 | Axial | Unnotched hourglass bar | -1 | 314.9025 | 0 | 127 | 20000000 | 0 |  |  | evento ambiguo: sin grieta | https://doi.org/10.5281/zenodo.21509581 | 7.30103 | 57 | TRUE | FABEST: clasificacion previa no validada para inclusion | 7.30103 | 2.498176
FAB001_5E+7 | FABEST | 42CrMo4+QT | FAB001 | Axial | Unnotched hourglass bar | -1 | 269.3992 | 0 | 127 | 50000000 | 0 |  |  | evento ambiguo: sin grieta | https://doi.org/10.5281/zenodo.21509581 | 7.69897 | 58 | TRUE | FABEST: clasificacion previa no validada para inclusion | 7.69897 | 2.430396
FAB001_1E+8 | FABEST | 42CrMo4+QT | FAB001 | Axial | Unnotched hourglass bar | -1 | 234.9772 | 0 | 127 | 100000000 | 0 |  |  | evento ambiguo: sin grieta | https://doi.org/10.5281/zenodo.21509581 | 8 | 59 | TRUE | FABEST: clasificacion previa no validada para inclusion | 8 | 2.371026
FAB002_8B | FABEST | 42CrMo4+QT | FAB002 | Axial | Unnotched dog-bone bar | -1 | 640 | 0 | 100 | 4888 | 0 | finished | no crack | evento ambiguo: sin grieta | https://doi.org/10.5281/zenodo.21509581 | 3.6891312 | 60 | TRUE | FABEST: clasificacion previa no validada para inclusion | 3.689131 | 2.80618
FAB002_7 | FABEST | 42CrMo4+QT | FAB002 | Axial | Unnotched dog-bone bar | -1 | 640 | 0 | 100 | 6647 | 0 | finished | no crack | evento ambiguo: sin grieta | https://doi.org/10.5281/zenodo.21509581 | 3.8226257 | 61 | TRUE | FABEST: clasificacion previa no validada para inclusion | 3.822626 | 2.80618
FAB002_1 | FABEST | 42CrMo4+QT | FAB002 | Axial | Unnotched dog-bone bar | -1 | 600 | 0 | 100 | 16188 | 0 | finished | no crack | evento ambiguo: sin grieta | https://doi.org/10.5281/zenodo.21509581 | 4.2091932 | 62 | TRUE | FABEST: clasificacion previa no validada para inclusion | 4.209193 | 2.778151
FAB002_1E+3 | FABEST | 42CrMo4+QT | FAB002 | Axial | Unnotched dog-bone bar | -1 | 699.2807 | 0 | 100 | 1000 | 0 |  |  | evento ambiguo: sin grieta | https://doi.org/10.5281/zenodo.21509581 | 3 | 71 | TRUE | FABEST: clasificacion previa no validada para inclusion | 3 | 2.844652
FAB002_2E+3 | FABEST | 42CrMo4+QT | FAB002 | Axial | Unnotched dog-bone bar | -1 | 674.0517 | 0 | 100 | 2000 | 0 |  |  | evento ambiguo: sin grieta | https://doi.org/10.5281/zenodo.21509581 | 3.30103 | 72 | TRUE | FABEST: clasificacion previa no validada para inclusion | 3.30103 | 2.828693
FAB002_5E+3 | FABEST | 42CrMo4+QT | FAB002 | Axial | Unnotched dog-bone bar | -1 | 642.0923 | 0 | 100 | 5000 | 0 |  |  | evento ambiguo: sin grieta | https://doi.org/10.5281/zenodo.21509581 | 3.69897 | 73 | TRUE | FABEST: clasificacion previa no validada para inclusion | 3.69897 | 2.807597
FAB002_1E+4 | FABEST | 42CrMo4+QT | FAB002 | Axial | Unnotched dog-bone bar | -1 | 618.9266 | 0 | 100 | 10000 | 0 |  |  | evento ambiguo: sin grieta | https://doi.org/10.5281/zenodo.21509581 | 4 | 74 | TRUE | FABEST: clasificacion previa no validada para inclusion | 4 | 2.791639
FAB002_2E+4 | FABEST | 42CrMo4+QT | FAB002 | Axial | Unnotched dog-bone bar | -1 | 596.5967 | 0 | 100 | 20000 | 0 |  |  | evento ambiguo: sin grieta | https://doi.org/10.5281/zenodo.21509581 | 4.30103 | 75 | TRUE | FABEST: clasificacion previa no validada para inclusion | 4.30103 | 2.775681
FAB002_5E+4 | FABEST | 42CrMo4+QT | FAB002 | Axial | Unnotched dog-bone bar | -1 | 568.3097 | 0 | 100 | 50000 | 0 |  |  | evento ambiguo: sin grieta | https://doi.org/10.5281/zenodo.21509581 | 4.69897 | 76 | TRUE | FABEST: clasificacion previa no validada para inclusion | 4.69897 | 2.754585
FAB002_1E+5 | FABEST | 42CrMo4+QT | FAB002 | Axial | Unnotched dog-bone bar | -1 | 547.8059 | 0 | 100 | 100000 | 0 |  |  | evento ambiguo: sin grieta | https://doi.org/10.5281/zenodo.21509581 | 5 | 77 | TRUE | FABEST: clasificacion previa no validada para inclusion | 5 | 2.738627
FAB002_2E+5 | FABEST | 42CrMo4+QT | FAB002 | Axial | Unnotched dog-bone bar | -1 | 528.0419 | 0 | 100 | 200000 | 0 |  |  | evento ambiguo: sin grieta | https://doi.org/10.5281/zenodo.21509581 | 5.30103 | 78 | TRUE | FABEST: clasificacion previa no validada para inclusion | 5.30103 | 2.722668
FAB002_5E+5 | FABEST | 42CrMo4+QT | FAB002 | Axial | Unnotched dog-bone bar | -1 | 503.0054 | 0 | 100 | 500000 | 0 |  |  | evento ambiguo: sin grieta | https://doi.org/10.5281/zenodo.21509581 | 5.69897 | 79 | TRUE | FABEST: clasificacion previa no validada para inclusion | 5.69897 | 2.701573
FAB002_1E+6 | FABEST | 42CrMo4+QT | FAB002 | Axial | Unnotched dog-bone bar | -1 | 484.8577 | 0 | 100 | 1000000 | 0 |  |  | evento ambiguo: sin grieta | https://doi.org/10.5281/zenodo.21509581 | 6 | 80 | TRUE | FABEST: clasificacion previa no validada para inclusion | 6 | 2.685614
FAB002_2E+6 | FABEST | 42CrMo4+QT | FAB002 | Axial | Unnotched dog-bone bar | -1 | 467.3648 | 0 | 100 | 2000000 | 0 |  |  | evento ambiguo: sin grieta | https://doi.org/10.5281/zenodo.21509581 | 6.30103 | 81 | TRUE | FABEST: clasificacion previa no validada para inclusion | 6.30103 | 2.669656
FAB002_5E+6 | FABEST | 42CrMo4+QT | FAB002 | Axial | Unnotched dog-bone bar | -1 | 445.2052 | 0 | 100 | 5000000 | 0 |  |  | evento ambiguo: sin grieta | https://doi.org/10.5281/zenodo.21509581 | 6.69897 | 82 | TRUE | FABEST: clasificacion previa no validada para inclusion | 6.69897 | 2.64856
FAB002_1E+7 | FABEST | 42CrMo4+QT | FAB002 | Axial | Unnotched dog-bone bar | -1 | 429.1429 | 0 | 100 | 10000000 | 0 |  |  | evento ambiguo: sin grieta | https://doi.org/10.5281/zenodo.21509581 | 7 | 83 | TRUE | FABEST: clasificacion previa no validada para inclusion | 7 | 2.632602
FAB002_2E+7 | FABEST | 42CrMo4+QT | FAB002 | Axial | Unnotched dog-bone bar | -1 | 413.6601 | 0 | 100 | 20000000 | 0 |  |  | evento ambiguo: sin grieta | https://doi.org/10.5281/zenodo.21509581 | 7.30103 | 84 | TRUE | FABEST: clasificacion previa no validada para inclusion | 7.30103 | 2.616644
FAB002_5E+7 | FABEST | 42CrMo4+QT | FAB002 | Axial | Unnotched dog-bone bar | -1 | 394.0468 | 0 | 100 | 50000000 | 0 |  |  | evento ambiguo: sin grieta | https://doi.org/10.5281/zenodo.21509581 | 7.69897 | 85 | TRUE | FABEST: clasificacion previa no validada para inclusion | 7.69897 | 2.595548
FAB002_1E+8 | FABEST | 42CrMo4+QT | FAB002 | Axial | Unnotched dog-bone bar | -1 | 379.8302 | 0 | 100 | 100000000 | 0 |  |  | evento ambiguo: sin grieta | https://doi.org/10.5281/zenodo.21509581 | 8 | 86 | TRUE | FABEST: clasificacion previa no validada para inclusion | 8 | 2.57959
FAB002_1E+3 | FABEST | 42CrMo4+QT | FAB002 | Axial | Unnotched dog-bone bar | -1 | 675.0874 | 0 | 100 | 1000 | 0 |  |  | evento ambiguo: sin grieta | https://doi.org/10.5281/zenodo.21509581 | 3 | 87 | TRUE | FABEST: clasificacion previa no validada para inclusion | 3 | 2.82936
FAB002_2E+3 | FABEST | 42CrMo4+QT | FAB002 | Axial | Unnotched dog-bone bar | -1 | 664.1413 | 0 | 100 | 2000 | 0 |  |  | evento ambiguo: sin grieta | https://doi.org/10.5281/zenodo.21509581 | 3.30103 | 88 | TRUE | FABEST: clasificacion previa no validada para inclusion | 3.30103 | 2.82226
FAB002_5E+3 | FABEST | 42CrMo4+QT | FAB002 | Axial | Unnotched dog-bone bar | -1 | 642.414 | 0 | 100 | 5000 | 0 |  |  | evento ambiguo: sin grieta | https://doi.org/10.5281/zenodo.21509581 | 3.69897 | 89 | TRUE | FABEST: clasificacion previa no validada para inclusion | 3.69897 | 2.807815
FAB002_1E+4 | FABEST | 42CrMo4+QT | FAB002 | Axial | Unnotched dog-bone bar | -1 | 621.4238 | 0 | 100 | 10000 | 0 |  |  | evento ambiguo: sin grieta | https://doi.org/10.5281/zenodo.21509581 | 4 | 90 | TRUE | FABEST: clasificacion previa no validada para inclusion | 4 | 2.793388
FAB002_2E+4 | FABEST | 42CrMo4+QT | FAB002 | Axial | Unnotched dog-bone bar | -1 | 598.2418 | 0 | 100 | 20000 | 0 |  |  | evento ambiguo: sin grieta | https://doi.org/10.5281/zenodo.21509581 | 4.30103 | 91 | TRUE | FABEST: clasificacion previa no validada para inclusion | 4.30103 | 2.776877
FAB002_5E+4 | FABEST | 42CrMo4+QT | FAB002 | Axial | Unnotched dog-bone bar | -1 | 566.8467 | 0 | 100 | 50000 | 0 |  |  | evento ambiguo: sin grieta | https://doi.org/10.5281/zenodo.21509581 | 4.69897 | 92 | TRUE | FABEST: clasificacion previa no validada para inclusion | 4.69897 | 2.753466
FAB002_1E+5 | FABEST | 42CrMo4+QT | FAB002 | Axial | Unnotched dog-bone bar | -1 | 544.0455 | 0 | 100 | 100000 | 0 |  |  | evento ambiguo: sin grieta | https://doi.org/10.5281/zenodo.21509581 | 5 | 93 | TRUE | FABEST: clasificacion previa no validada para inclusion | 5 | 2.735635
FAB002_2E+5 | FABEST | 42CrMo4+QT | FAB002 | Axial | Unnotched dog-bone bar | -1 | 523.1259 | 0 | 100 | 200000 | 0 |  |  | evento ambiguo: sin grieta | https://doi.org/10.5281/zenodo.21509581 | 5.30103 | 94 | TRUE | FABEST: clasificacion previa no validada para inclusion | 5.30103 | 2.718606
FAB002_5E+5 | FABEST | 42CrMo4+QT | FAB002 | Axial | Unnotched dog-bone bar | -1 | 499.9256 | 0 | 100 | 500000 | 0 |  |  | evento ambiguo: sin grieta | https://doi.org/10.5281/zenodo.21509581 | 5.69897 | 95 | TRUE | FABEST: clasificacion previa no validada para inclusion | 5.69897 | 2.698905
FAB002_1E+6 | FABEST | 42CrMo4+QT | FAB002 | Axial | Unnotched dog-bone bar | -1 | 486.7389 | 0 | 100 | 1000000 | 0 |  |  | evento ambiguo: sin grieta | https://doi.org/10.5281/zenodo.21509581 | 6 | 96 | TRUE | FABEST: clasificacion previa no validada para inclusion | 6 | 2.687296
FAB002_2E+6 | FABEST | 42CrMo4+QT | FAB002 | Axial | Unnotched dog-bone bar | -1 | 477.5537 | 0 | 100 | 2000000 | 0 |  |  | evento ambiguo: sin grieta | https://doi.org/10.5281/zenodo.21509581 | 6.30103 | 97 | TRUE | FABEST: clasificacion previa no validada para inclusion | 6.30103 | 2.679022
FAB002_5E+6 | FABEST | 42CrMo4+QT | FAB002 | Axial | Unnotched dog-bone bar | -1 | 470.5234 | 0 | 100 | 5000000 | 0 |  |  | evento ambiguo: sin grieta | https://doi.org/10.5281/zenodo.21509581 | 6.69897 | 98 | TRUE | FABEST: clasificacion previa no validada para inclusion | 6.69897 | 2.672581
FAB002_1E+7 | FABEST | 42CrMo4+QT | FAB002 | Axial | Unnotched dog-bone bar | -1 | 467.8036 | 0 | 100 | 10000000 | 0 |  |  | evento ambiguo: sin grieta | https://doi.org/10.5281/zenodo.21509581 | 7 | 99 | TRUE | FABEST: clasificacion previa no validada para inclusion | 7 | 2.670064
FAB002_2E+7 | FABEST | 42CrMo4+QT | FAB002 | Axial | Unnotched dog-bone bar | -1 | 466.3542 | 0 | 100 | 20000000 | 0 |  |  | evento ambiguo: sin grieta | https://doi.org/10.5281/zenodo.21509581 | 7.30103 | 100 | TRUE | FABEST: clasificacion previa no validada para inclusion | 7.30103 | 2.668716
FAB002_5E+7 | FABEST | 42CrMo4+QT | FAB002 | Axial | Unnotched dog-bone bar | -1 | 465.4528 | 0 | 100 | 50000000 | 0 |  |  | evento ambiguo: sin grieta | https://doi.org/10.5281/zenodo.21509581 | 7.69897 | 101 | TRUE | FABEST: clasificacion previa no validada para inclusion | 7.69897 | 2.667876
FAB002_1E+8 | FABEST | 42CrMo4+QT | FAB002 | Axial | Unnotched dog-bone bar | -1 | 465.1467 | 0 | 100 | 100000000 | 0 |  |  | evento ambiguo: sin grieta | https://doi.org/10.5281/zenodo.21509581 | 8 | 102 | TRUE | FABEST: clasificacion previa no validada para inclusion | 8 | 2.66759
FAB002_1E+3 | FABEST | 42CrMo4+QT | FAB002 | Axial | Unnotched dog-bone bar | -1 | 687.3727 | 0 | 100 | 1000 | 0 |  |  | evento ambiguo: sin grieta | https://doi.org/10.5281/zenodo.21509581 | 3 | 103 | TRUE | FABEST: clasificacion previa no validada para inclusion | 3 | 2.837192
FAB002_2E+3 | FABEST | 42CrMo4+QT | FAB002 | Axial | Unnotched dog-bone bar | -1 | 666.811 | 0 | 100 | 2000 | 0 |  |  | evento ambiguo: sin grieta | https://doi.org/10.5281/zenodo.21509581 | 3.30103 | 104 | TRUE | FABEST: clasificacion previa no validada para inclusion | 3.30103 | 2.824003
FAB002_5E+3 | FABEST | 42CrMo4+QT | FAB002 | Axial | Unnotched dog-bone bar | -1 | 639.6301 | 0 | 100 | 5000 | 0 |  |  | evento ambiguo: sin grieta | https://doi.org/10.5281/zenodo.21509581 | 3.69897 | 105 | TRUE | FABEST: clasificacion previa no validada para inclusion | 3.69897 | 2.805929
FAB002_1E+4 | FABEST | 42CrMo4+QT | FAB002 | Axial | Unnotched dog-bone bar | -1 | 619.0685 | 0 | 100 | 10000 | 0 |  |  | evento ambiguo: sin grieta | https://doi.org/10.5281/zenodo.21509581 | 4 | 106 | TRUE | FABEST: clasificacion previa no validada para inclusion | 4 | 2.791739
FAB002_2E+4 | FABEST | 42CrMo4+QT | FAB002 | Axial | Unnotched dog-bone bar | -1 | 598.5068 | 0 | 100 | 20000 | 0 |  |  | evento ambiguo: sin grieta | https://doi.org/10.5281/zenodo.21509581 | 4.30103 | 107 | TRUE | FABEST: clasificacion previa no validada para inclusion | 4.30103 | 2.777069
FAB002_5E+4 | FABEST | 42CrMo4+QT | FAB002 | Axial | Unnotched dog-bone bar | -1 | 571.3259 | 0 | 100 | 50000 | 0 |  |  | evento ambiguo: sin grieta | https://doi.org/10.5281/zenodo.21509581 | 4.69897 | 108 | TRUE | FABEST: clasificacion previa no validada para inclusion | 4.69897 | 2.756884
FAB002_1E+5 | FABEST | 42CrMo4+QT | FAB002 | Axial | Unnotched dog-bone bar | -1 | 550.7643 | 0 | 100 | 100000 | 0 |  |  | evento ambiguo: sin grieta | https://doi.org/10.5281/zenodo.21509581 | 5 | 109 | TRUE | FABEST: clasificacion previa no validada para inclusion | 5 | 2.740966
FAB002_2E+5 | FABEST | 42CrMo4+QT | FAB002 | Axial | Unnotched dog-bone bar | -1 | 530.2026 | 0 | 100 | 200000 | 0 |  |  | evento ambiguo: sin grieta | https://doi.org/10.5281/zenodo.21509581 | 5.30103 | 110 | TRUE | FABEST: clasificacion previa no validada para inclusion | 5.30103 | 2.724442
FAB002_5E+5 | FABEST | 42CrMo4+QT | FAB002 | Axial | Unnotched dog-bone bar | -1 | 503.0217 | 0 | 100 | 500000 | 0 |  |  | evento ambiguo: sin grieta | https://doi.org/10.5281/zenodo.21509581 | 5.69897 | 111 | TRUE | FABEST: clasificacion previa no validada para inclusion | 5.69897 | 2.701587
FAB002_1E+6 | FABEST | 42CrMo4+QT | FAB002 | Axial | Unnotched dog-bone bar | -1 | 482.46 | 0 | 100 | 1000000 | 0 |  |  | evento ambiguo: sin grieta | https://doi.org/10.5281/zenodo.21509581 | 6 | 112 | TRUE | FABEST: clasificacion previa no validada para inclusion | 6 | 2.683461
FAB002_2E+6 | FABEST | 42CrMo4+QT | FAB002 | Axial | Unnotched dog-bone bar | -1 | 461.8984 | 0 | 100 | 2000000 | 0 |  |  | evento ambiguo: sin grieta | https://doi.org/10.5281/zenodo.21509581 | 6.30103 | 113 | TRUE | FABEST: clasificacion previa no validada para inclusion | 6.30103 | 2.664546
FAB002_5E+6 | FABEST | 42CrMo4+QT | FAB002 | Axial | Unnotched dog-bone bar | -1 | 434.7175 | 0 | 100 | 5000000 | 0 |  |  | evento ambiguo: sin grieta | https://doi.org/10.5281/zenodo.21509581 | 6.69897 | 114 | TRUE | FABEST: clasificacion previa no validada para inclusion | 6.69897 | 2.638207
FAB002_1E+7 | FABEST | 42CrMo4+QT | FAB002 | Axial | Unnotched dog-bone bar | -1 | 414.1558 | 0 | 100 | 10000000 | 0 |  |  | evento ambiguo: sin grieta | https://doi.org/10.5281/zenodo.21509581 | 7 | 115 | TRUE | FABEST: clasificacion previa no validada para inclusion | 7 | 2.617164
FAB002_2E+7 | FABEST | 42CrMo4+QT | FAB002 | Axial | Unnotched dog-bone bar | -1 | 393.5942 | 0 | 100 | 20000000 | 0 |  |  | evento ambiguo: sin grieta | https://doi.org/10.5281/zenodo.21509581 | 7.30103 | 116 | TRUE | FABEST: clasificacion previa no validada para inclusion | 7.30103 | 2.595049
FAB002_5E+7 | FABEST | 42CrMo4+QT | FAB002 | Axial | Unnotched dog-bone bar | -1 | 366.4133 | 0 | 100 | 50000000 | 0 |  |  | evento ambiguo: sin grieta | https://doi.org/10.5281/zenodo.21509581 | 7.69897 | 117 | TRUE | FABEST: clasificacion previa no validada para inclusion | 7.69897 | 2.563971
FAB002_1E+8 | FABEST | 42CrMo4+QT | FAB002 | Axial | Unnotched dog-bone bar | -1 | 345.8516 | 0 | 100 | 100000000 | 0 |  |  | evento ambiguo: sin grieta | https://doi.org/10.5281/zenodo.21509581 | 8 | 118 | TRUE | FABEST: clasificacion previa no validada para inclusion | 8 | 2.53889
FAB003_1E+3 | FABEST | 42CrMo4+QT | FAB003 | Axial | Unnotched hourglass bar | -1 | 735.126 | 0 | 160 | 1000 | 0 |  |  | evento ambiguo: sin grieta | https://doi.org/10.5281/zenodo.21509581 | 3 | 129 | TRUE | FABEST: clasificacion previa no validada para inclusion | 3 | 2.866362
FAB003_2E+3 | FABEST | 42CrMo4+QT | FAB003 | Axial | Unnotched hourglass bar | -1 | 706.7271 | 0 | 160 | 2000 | 0 |  |  | evento ambiguo: sin grieta | https://doi.org/10.5281/zenodo.21509581 | 3.30103 | 130 | TRUE | FABEST: clasificacion previa no validada para inclusion | 3.30103 | 2.849252
FAB003_5E+3 | FABEST | 42CrMo4+QT | FAB003 | Axial | Unnotched hourglass bar | -1 | 670.8626 | 0 | 160 | 5000 | 0 |  |  | evento ambiguo: sin grieta | https://doi.org/10.5281/zenodo.21509581 | 3.69897 | 131 | TRUE | FABEST: clasificacion previa no validada para inclusion | 3.69897 | 2.826634
FAB003_1E+4 | FABEST | 42CrMo4+QT | FAB003 | Axial | Unnotched hourglass bar | -1 | 644.9463 | 0 | 160 | 10000 | 0 |  |  | evento ambiguo: sin grieta | https://doi.org/10.5281/zenodo.21509581 | 4 | 132 | TRUE | FABEST: clasificacion previa no validada para inclusion | 4 | 2.809524
FAB003_2E+4 | FABEST | 42CrMo4+QT | FAB003 | Axial | Unnotched hourglass bar | -1 | 620.0312 | 0 | 160 | 20000 | 0 |  |  | evento ambiguo: sin grieta | https://doi.org/10.5281/zenodo.21509581 | 4.30103 | 133 | TRUE | FABEST: clasificacion previa no validada para inclusion | 4.30103 | 2.792414
FAB003_5E+4 | FABEST | 42CrMo4+QT | FAB003 | Axial | Unnotched hourglass bar | -1 | 588.5663 | 0 | 160 | 50000 | 0 |  |  | evento ambiguo: sin grieta | https://doi.org/10.5281/zenodo.21509581 | 4.69897 | 134 | TRUE | FABEST: clasificacion previa no validada para inclusion | 4.69897 | 2.769795
FAB003_1E+5 | FABEST | 42CrMo4+QT | FAB003 | Axial | Unnotched hourglass bar | -1 | 565.8292 | 0 | 160 | 100000 | 0 |  |  | evento ambiguo: sin grieta | https://doi.org/10.5281/zenodo.21509581 | 5 | 135 | TRUE | FABEST: clasificacion previa no validada para inclusion | 5 | 2.752685
FAB003_2E+5 | FABEST | 42CrMo4+QT | FAB003 | Axial | Unnotched hourglass bar | -1 | 543.9705 | 0 | 160 | 200000 | 0 |  |  | evento ambiguo: sin grieta | https://doi.org/10.5281/zenodo.21509581 | 5.30103 | 136 | TRUE | FABEST: clasificacion previa no validada para inclusion | 5.30103 | 2.735575
FAB003_5E+5 | FABEST | 42CrMo4+QT | FAB003 | Axial | Unnotched hourglass bar | -1 | 516.3654 | 0 | 160 | 500000 | 0 |  |  | evento ambiguo: sin grieta | https://doi.org/10.5281/zenodo.21509581 | 5.69897 | 137 | TRUE | FABEST: clasificacion previa no validada para inclusion | 5.69897 | 2.712957
FAB003_1E+6 | FABEST | 42CrMo4+QT | FAB003 | Axial | Unnotched hourglass bar | -1 | 496.4176 | 0 | 160 | 1000000 | 0 |  |  | evento ambiguo: sin grieta | https://doi.org/10.5281/zenodo.21509581 | 6 | 138 | TRUE | FABEST: clasificacion previa no validada para inclusion | 6 | 2.695847
FAB003_2E+6 | FABEST | 42CrMo4+QT | FAB003 | Axial | Unnotched hourglass bar | -1 | 477.2403 | 0 | 160 | 2000000 | 0 |  |  | evento ambiguo: sin grieta | https://doi.org/10.5281/zenodo.21509581 | 6.30103 | 139 | TRUE | FABEST: clasificacion previa no validada para inclusion | 6.30103 | 2.678737
FAB003_5E+6 | FABEST | 42CrMo4+QT | FAB003 | Axial | Unnotched hourglass bar | -1 | 453.0217 | 0 | 160 | 5000000 | 0 |  |  | evento ambiguo: sin grieta | https://doi.org/10.5281/zenodo.21509581 | 6.69897 | 140 | TRUE | FABEST: clasificacion previa no validada para inclusion | 6.69897 | 2.656119
FAB003_1E+7 | FABEST | 42CrMo4+QT | FAB003 | Axial | Unnotched hourglass bar | -1 | 435.5209 | 0 | 160 | 10000000 | 0 |  |  | evento ambiguo: sin grieta | https://doi.org/10.5281/zenodo.21509581 | 7 | 141 | TRUE | FABEST: clasificacion previa no validada para inclusion | 7 | 2.639009
FAB003_2E+7 | FABEST | 42CrMo4+QT | FAB003 | Axial | Unnotched hourglass bar | -1 | 418.6961 | 0 | 160 | 20000000 | 0 |  |  | evento ambiguo: sin grieta | https://doi.org/10.5281/zenodo.21509581 | 7.30103 | 142 | TRUE | FABEST: clasificacion previa no validada para inclusion | 7.30103 | 2.621899
FAB003_5E+7 | FABEST | 42CrMo4+QT | FAB003 | Axial | Unnotched hourglass bar | -1 | 397.4484 | 0 | 160 | 50000000 | 0 |  |  | evento ambiguo: sin grieta | https://doi.org/10.5281/zenodo.21509581 | 7.69897 | 143 | TRUE | FABEST: clasificacion previa no validada para inclusion | 7.69897 | 2.599281
FAB003_1E+8 | FABEST | 42CrMo4+QT | FAB003 | Axial | Unnotched hourglass bar | -1 | 382.0945 | 0 | 160 | 100000000 | 0 |  |  | evento ambiguo: sin grieta | https://doi.org/10.5281/zenodo.21509581 | 8 | 144 | TRUE | FABEST: clasificacion previa no validada para inclusion | 8 | 2.582171
FAB003_1E+3 | FABEST | 42CrMo4+QT | FAB003 | Axial | Unnotched hourglass bar | -1 | 659.9338 | 0 | 160 | 1000 | 0 |  |  | evento ambiguo: sin grieta | https://doi.org/10.5281/zenodo.21509581 | 3 | 145 | TRUE | FABEST: clasificacion previa no validada para inclusion | 3 | 2.8195
FAB003_2E+3 | FABEST | 42CrMo4+QT | FAB003 | Axial | Unnotched hourglass bar | -1 | 658.1881 | 0 | 160 | 2000 | 0 |  |  | evento ambiguo: sin grieta | https://doi.org/10.5281/zenodo.21509581 | 3.30103 | 146 | TRUE | FABEST: clasificacion previa no validada para inclusion | 3.30103 | 2.81835
FAB003_5E+3 | FABEST | 42CrMo4+QT | FAB003 | Axial | Unnotched hourglass bar | -1 | 653.1632 | 0 | 160 | 5000 | 0 |  |  | evento ambiguo: sin grieta | https://doi.org/10.5281/zenodo.21509581 | 3.69897 | 147 | TRUE | FABEST: clasificacion previa no validada para inclusion | 3.69897 | 2.815022
FAB003_1E+4 | FABEST | 42CrMo4+QT | FAB003 | Axial | Unnotched hourglass bar | -1 | 645.4318 | 0 | 160 | 10000 | 0 |  |  | evento ambiguo: sin grieta | https://doi.org/10.5281/zenodo.21509581 | 4 | 148 | TRUE | FABEST: clasificacion previa no validada para inclusion | 4 | 2.80985
FAB003_2E+4 | FABEST | 42CrMo4+QT | FAB003 | Axial | Unnotched hourglass bar | -1 | 631.9877 | 0 | 160 | 20000 | 0 |  |  | evento ambiguo: sin grieta | https://doi.org/10.5281/zenodo.21509581 | 4.30103 | 149 | TRUE | FABEST: clasificacion previa no validada para inclusion | 4.30103 | 2.800709
FAB003_5E+4 | FABEST | 42CrMo4+QT | FAB003 | Axial | Unnotched hourglass bar | -1 | 602.6693 | 0 | 160 | 50000 | 0 |  |  | evento ambiguo: sin grieta | https://doi.org/10.5281/zenodo.21509581 | 4.69897 | 150 | TRUE | FABEST: clasificacion previa no validada para inclusion | 4.69897 | 2.780079
FAB003_1E+5 | FABEST | 42CrMo4+QT | FAB003 | Axial | Unnotched hourglass bar | -1 | 573.4524 | 0 | 160 | 100000 | 0 |  |  | evento ambiguo: sin grieta | https://doi.org/10.5281/zenodo.21509581 | 5 | 151 | TRUE | FABEST: clasificacion previa no validada para inclusion | 5 | 2.758497
FAB003_2E+5 | FABEST | 42CrMo4+QT | FAB003 | Axial | Unnotched hourglass bar | -1 | 544.0032 | 0 | 160 | 200000 | 0 |  |  | evento ambiguo: sin grieta | https://doi.org/10.5281/zenodo.21509581 | 5.30103 | 152 | TRUE | FABEST: clasificacion previa no validada para inclusion | 5.30103 | 2.735601
FAB003_5E+5 | FABEST | 42CrMo4+QT | FAB003 | Axial | Unnotched hourglass bar | -1 | 513.9331 | 0 | 160 | 500000 | 0 |  |  | evento ambiguo: sin grieta | https://doi.org/10.5281/zenodo.21509581 | 5.69897 | 153 | TRUE | FABEST: clasificacion previa no validada para inclusion | 5.69897 | 2.710907
FAB003_1E+6 | FABEST | 42CrMo4+QT | FAB003 | Axial | Unnotched hourglass bar | -1 | 499.9328 | 0 | 160 | 1000000 | 0 |  |  | evento ambiguo: sin grieta | https://doi.org/10.5281/zenodo.21509581 | 6 | 154 | TRUE | FABEST: clasificacion previa no validada para inclusion | 6 | 2.698912
FAB003_2E+6 | FABEST | 42CrMo4+QT | FAB003 | Axial | Unnotched hourglass bar | -1 | 491.8095 | 0 | 160 | 2000000 | 0 |  |  | evento ambiguo: sin grieta | https://doi.org/10.5281/zenodo.21509581 | 6.30103 | 155 | TRUE | FABEST: clasificacion previa no validada para inclusion | 6.30103 | 2.691797
FAB003_5E+6 | FABEST | 42CrMo4+QT | FAB003 | Axial | Unnotched hourglass bar | -1 | 486.4987 | 0 | 160 | 5000000 | 0 |  |  | evento ambiguo: sin grieta | https://doi.org/10.5281/zenodo.21509581 | 6.69897 | 156 | TRUE | FABEST: clasificacion previa no validada para inclusion | 6.69897 | 2.687082
FAB003_1E+7 | FABEST | 42CrMo4+QT | FAB003 | Axial | Unnotched hourglass bar | -1 | 484.6475 | 0 | 160 | 10000000 | 0 |  |  | evento ambiguo: sin grieta | https://doi.org/10.5281/zenodo.21509581 | 7 | 157 | TRUE | FABEST: clasificacion previa no validada para inclusion | 7 | 2.685426
FAB003_2E+7 | FABEST | 42CrMo4+QT | FAB003 | Axial | Unnotched hourglass bar | -1 | 483.7059 | 0 | 160 | 20000000 | 0 |  |  | evento ambiguo: sin grieta | https://doi.org/10.5281/zenodo.21509581 | 7.30103 | 158 | TRUE | FABEST: clasificacion previa no validada para inclusion | 7.30103 | 2.684581
FAB003_5E+7 | FABEST | 42CrMo4+QT | FAB003 | Axial | Unnotched hourglass bar | -1 | 483.1356 | 0 | 160 | 50000000 | 0 |  |  | evento ambiguo: sin grieta | https://doi.org/10.5281/zenodo.21509581 | 7.69897 | 159 | TRUE | FABEST: clasificacion previa no validada para inclusion | 7.69897 | 2.684069
FAB003_1E+8 | FABEST | 42CrMo4+QT | FAB003 | Axial | Unnotched hourglass bar | -1 | 482.9447 | 0 | 160 | 100000000 | 0 |  |  | evento ambiguo: sin grieta | https://doi.org/10.5281/zenodo.21509581 | 8 | 160 | TRUE | FABEST: clasificacion previa no validada para inclusion | 8 | 2.683897
FAB003_1E+3 | FABEST | 42CrMo4+QT | FAB003 | Axial | Unnotched hourglass bar | -1 | 718.568 | 0 | 160 | 1000 | 0 |  |  | evento ambiguo: sin grieta | https://doi.org/10.5281/zenodo.21509581 | 3 | 161 | TRUE | FABEST: clasificacion previa no validada para inclusion | 3 | 2.856468
FAB003_2E+3 | FABEST | 42CrMo4+QT | FAB003 | Axial | Unnotched hourglass bar | -1 | 696.0438 | 0 | 160 | 2000 | 0 |  |  | evento ambiguo: sin grieta | https://doi.org/10.5281/zenodo.21509581 | 3.30103 | 162 | TRUE | FABEST: clasificacion previa no validada para inclusion | 3.30103 | 2.842637
FAB003_5E+3 | FABEST | 42CrMo4+QT | FAB003 | Axial | Unnotched hourglass bar | -1 | 666.2686 | 0 | 160 | 5000 | 0 |  |  | evento ambiguo: sin grieta | https://doi.org/10.5281/zenodo.21509581 | 3.69897 | 163 | TRUE | FABEST: clasificacion previa no validada para inclusion | 3.69897 | 2.823649
FAB003_1E+4 | FABEST | 42CrMo4+QT | FAB003 | Axial | Unnotched hourglass bar | -1 | 643.7445 | 0 | 160 | 10000 | 0 |  |  | evento ambiguo: sin grieta | https://doi.org/10.5281/zenodo.21509581 | 4 | 164 | TRUE | FABEST: clasificacion previa no validada para inclusion | 4 | 2.808714
FAB003_2E+4 | FABEST | 42CrMo4+QT | FAB003 | Axial | Unnotched hourglass bar | -1 | 621.2203 | 0 | 160 | 20000 | 0 |  |  | evento ambiguo: sin grieta | https://doi.org/10.5281/zenodo.21509581 | 4.30103 | 165 | TRUE | FABEST: clasificacion previa no validada para inclusion | 4.30103 | 2.793246
FAB003_5E+4 | FABEST | 42CrMo4+QT | FAB003 | Axial | Unnotched hourglass bar | -1 | 591.4451 | 0 | 160 | 50000 | 0 |  |  | evento ambiguo: sin grieta | https://doi.org/10.5281/zenodo.21509581 | 4.69897 | 166 | TRUE | FABEST: clasificacion previa no validada para inclusion | 4.69897 | 2.771914
FAB003_1E+5 | FABEST | 42CrMo4+QT | FAB003 | Axial | Unnotched hourglass bar | -1 | 568.921 | 0 | 160 | 100000 | 0 |  |  | evento ambiguo: sin grieta | https://doi.org/10.5281/zenodo.21509581 | 5 | 167 | TRUE | FABEST: clasificacion previa no validada para inclusion | 5 | 2.755052
FAB003_2E+5 | FABEST | 42CrMo4+QT | FAB003 | Axial | Unnotched hourglass bar | -1 | 546.3969 | 0 | 160 | 200000 | 0 |  |  | evento ambiguo: sin grieta | https://doi.org/10.5281/zenodo.21509581 | 5.30103 | 168 | TRUE | FABEST: clasificacion previa no validada para inclusion | 5.30103 | 2.737508
FAB003_5E+5 | FABEST | 42CrMo4+QT | FAB003 | Axial | Unnotched hourglass bar | -1 | 516.6216 | 0 | 160 | 500000 | 0 |  |  | evento ambiguo: sin grieta | https://doi.org/10.5281/zenodo.21509581 | 5.69897 | 169 | TRUE | FABEST: clasificacion previa no validada para inclusion | 5.69897 | 2.713173
FAB003_1E+6 | FABEST | 42CrMo4+QT | FAB003 | Axial | Unnotched hourglass bar | -1 | 494.0975 | 0 | 160 | 1000000 | 0 |  |  | evento ambiguo: sin grieta | https://doi.org/10.5281/zenodo.21509581 | 6 | 170 | TRUE | FABEST: clasificacion previa no validada para inclusion | 6 | 2.693813
FAB003_2E+6 | FABEST | 42CrMo4+QT | FAB003 | Axial | Unnotched hourglass bar | -1 | 471.5734 | 0 | 160 | 2000000 | 0 |  |  | evento ambiguo: sin grieta | https://doi.org/10.5281/zenodo.21509581 | 6.30103 | 171 | TRUE | FABEST: clasificacion previa no validada para inclusion | 6.30103 | 2.673549
FAB003_5E+6 | FABEST | 42CrMo4+QT | FAB003 | Axial | Unnotched hourglass bar | -1 | 441.7981 | 0 | 160 | 5000000 | 0 |  |  | evento ambiguo: sin grieta | https://doi.org/10.5281/zenodo.21509581 | 6.69897 | 172 | TRUE | FABEST: clasificacion previa no validada para inclusion | 6.69897 | 2.645224
FAB003_1E+7 | FABEST | 42CrMo4+QT | FAB003 | Axial | Unnotched hourglass bar | -1 | 419.274 | 0 | 160 | 10000000 | 0 |  |  | evento ambiguo: sin grieta | https://doi.org/10.5281/zenodo.21509581 | 7 | 173 | TRUE | FABEST: clasificacion previa no validada para inclusion | 7 | 2.622498
FAB003_2E+7 | FABEST | 42CrMo4+QT | FAB003 | Axial | Unnotched hourglass bar | -1 | 396.7499 | 0 | 160 | 20000000 | 0 |  |  | evento ambiguo: sin grieta | https://doi.org/10.5281/zenodo.21509581 | 7.30103 | 174 | TRUE | FABEST: clasificacion previa no validada para inclusion | 7.30103 | 2.598517
FAB003_5E+7 | FABEST | 42CrMo4+QT | FAB003 | Axial | Unnotched hourglass bar | -1 | 366.9746 | 0 | 160 | 50000000 | 0 |  |  | evento ambiguo: sin grieta | https://doi.org/10.5281/zenodo.21509581 | 7.69897 | 175 | TRUE | FABEST: clasificacion previa no validada para inclusion | 7.69897 | 2.564636
FAB003_1E+8 | FABEST | 42CrMo4+QT | FAB003 | Axial | Unnotched hourglass bar | -1 | 344.4505 | 0 | 160 | 100000000 | 0 |  |  | evento ambiguo: sin grieta | https://doi.org/10.5281/zenodo.21509581 | 8 | 176 | TRUE | FABEST: clasificacion previa no validada para inclusion | 8 | 2.537127
FAB004_7 | FABEST | 42CrMo4+QT | FAB004 | Axial | Unnotched dog-bone bar | -1 | 650 | 0 | 130 | 2284 | 0 | finished | no crack | evento ambiguo: sin grieta | https://doi.org/10.5281/zenodo.21509581 | 3.3586961 | 177 | TRUE | FABEST: clasificacion previa no validada para inclusion | 3.358696 | 2.812913
FAB004_3 | FABEST | 42CrMo4+QT | FAB004 | Axial | Unnotched dog-bone bar | -1 | 600 | 0 | 130 | 11362 | 0 | finished | no crack | evento ambiguo: sin grieta | https://doi.org/10.5281/zenodo.21509581 | 4.0554548 | 178 | TRUE | FABEST: clasificacion previa no validada para inclusion | 4.055455 | 2.778151
FAB004_6 | FABEST | 42CrMo4+QT | FAB004 | Axial | Unnotched dog-bone bar | -1 | 575 | 0 | 130 | 24209 | 0 | finished | no crack | evento ambiguo: sin grieta | https://doi.org/10.5281/zenodo.21509581 | 4.3839769 | 179 | TRUE | FABEST: clasificacion previa no validada para inclusion | 4.383977 | 2.759668
FAB004_4 | FABEST | 42CrMo4+QT | FAB004 | Axial | Unnotched dog-bone bar | -1 | 550 | 0 | 130 | 66638 | 0 | finished | no crack | evento ambiguo: sin grieta | https://doi.org/10.5281/zenodo.21509581 | 4.823722 | 180 | TRUE | FABEST: clasificacion previa no validada para inclusion | 4.823722 | 2.740363
FAB004_8 | FABEST | 42CrMo4+QT | FAB004 | Axial | Unnotched dog-bone bar | -1 | 530 | 0 | 130 | 179247 | 0 | finished | no crack | evento ambiguo: sin grieta | https://doi.org/10.5281/zenodo.21509581 | 5.2534519 | 181 | TRUE | FABEST: clasificacion previa no validada para inclusion | 5.253452 | 2.724276
FAB004_10 | FABEST | 42CrMo4+QT | FAB004 | Axial | Unnotched dog-bone bar | -1 | 490 | 0 | 130 | 768957 | 0 | finished | metallography, no crack found | evento ambiguo: sin grieta | https://doi.org/10.5281/zenodo.21509581 | 5.8859021 | 183 | TRUE | FABEST: clasificacion previa no validada para inclusion | 5.885902 | 2.690196
FAB004_5 | FABEST | 42CrMo4+QT | FAB004 | Axial | Unnotched dog-bone bar | -1 | 500 | 0 | 130 | 1020122 | 0 | finished | no crack, radiography | evento ambiguo: sin grieta | https://doi.org/10.5281/zenodo.21509581 | 6.0086521 | 184 | TRUE | FABEST: clasificacion previa no validada para inclusion | 6.008652 | 2.69897
FAB004_1E+3 | FABEST | 42CrMo4+QT | FAB004 | Axial | Unnotched dog-bone bar | -1 | 668.3207 | 0 | 130 | 1000 | 0 |  |  | evento ambiguo: sin grieta | https://doi.org/10.5281/zenodo.21509581 | 3 | 187 | TRUE | FABEST: clasificacion previa no validada para inclusion | 3 | 2.824985
FAB004_2E+3 | FABEST | 42CrMo4+QT | FAB004 | Axial | Unnotched dog-bone bar | -1 | 648.2282 | 0 | 130 | 2000 | 0 |  |  | evento ambiguo: sin grieta | https://doi.org/10.5281/zenodo.21509581 | 3.30103 | 188 | TRUE | FABEST: clasificacion previa no validada para inclusion | 3.30103 | 2.811728
FAB004_5E+3 | FABEST | 42CrMo4+QT | FAB004 | Axial | Unnotched dog-bone bar | -1 | 622.5914 | 0 | 130 | 5000 | 0 |  |  | evento ambiguo: sin grieta | https://doi.org/10.5281/zenodo.21509581 | 3.69897 | 189 | TRUE | FABEST: clasificacion previa no validada para inclusion | 3.69897 | 2.794203
FAB004_1E+4 | FABEST | 42CrMo4+QT | FAB004 | Axial | Unnotched dog-bone bar | -1 | 603.8737 | 0 | 130 | 10000 | 0 |  |  | evento ambiguo: sin grieta | https://doi.org/10.5281/zenodo.21509581 | 4 | 190 | TRUE | FABEST: clasificacion previa no validada para inclusion | 4 | 2.780946
FAB004_2E+4 | FABEST | 42CrMo4+QT | FAB004 | Axial | Unnotched dog-bone bar | -1 | 585.7188 | 0 | 130 | 20000 | 0 |  |  | evento ambiguo: sin grieta | https://doi.org/10.5281/zenodo.21509581 | 4.30103 | 191 | TRUE | FABEST: clasificacion previa no validada para inclusion | 4.30103 | 2.767689
FAB004_5E+4 | FABEST | 42CrMo4+QT | FAB004 | Axial | Unnotched dog-bone bar | -1 | 562.5542 | 0 | 130 | 50000 | 0 |  |  | evento ambiguo: sin grieta | https://doi.org/10.5281/zenodo.21509581 | 4.69897 | 192 | TRUE | FABEST: clasificacion previa no validada para inclusion | 4.69897 | 2.750164
FAB004_1E+5 | FABEST | 42CrMo4+QT | FAB004 | Axial | Unnotched dog-bone bar | -1 | 545.6415 | 0 | 130 | 100000 | 0 |  |  | evento ambiguo: sin grieta | https://doi.org/10.5281/zenodo.21509581 | 5 | 193 | TRUE | FABEST: clasificacion previa no validada para inclusion | 5 | 2.736907
FAB004_2E+5 | FABEST | 42CrMo4+QT | FAB004 | Axial | Unnotched dog-bone bar | -1 | 529.2373 | 0 | 130 | 200000 | 0 |  |  | evento ambiguo: sin grieta | https://doi.org/10.5281/zenodo.21509581 | 5.30103 | 194 | TRUE | FABEST: clasificacion previa no validada para inclusion | 5.30103 | 2.72365
FAB004_5E+5 | FABEST | 42CrMo4+QT | FAB004 | Axial | Unnotched dog-bone bar | -1 | 508.3065 | 0 | 130 | 500000 | 0 |  |  | evento ambiguo: sin grieta | https://doi.org/10.5281/zenodo.21509581 | 5.69897 | 195 | TRUE | FABEST: clasificacion previa no validada para inclusion | 5.69897 | 2.706126
FAB004_1E+6 | FABEST | 42CrMo4+QT | FAB004 | Axial | Unnotched dog-bone bar | -1 | 493.0247 | 0 | 130 | 1000000 | 0 |  |  | evento ambiguo: sin grieta | https://doi.org/10.5281/zenodo.21509581 | 6 | 196 | TRUE | FABEST: clasificacion previa no validada para inclusion | 6 | 2.692869
FAB004_2E+6 | FABEST | 42CrMo4+QT | FAB004 | Axial | Unnotched dog-bone bar | -1 | 478.2023 | 0 | 130 | 2000000 | 0 |  |  | evento ambiguo: sin grieta | https://doi.org/10.5281/zenodo.21509581 | 6.30103 | 197 | TRUE | FABEST: clasificacion previa no validada para inclusion | 6.30103 | 2.679612
FAB004_5E+6 | FABEST | 42CrMo4+QT | FAB004 | Axial | Unnotched dog-bone bar | -1 | 459.2899 | 0 | 130 | 5000000 | 0 |  |  | evento ambiguo: sin grieta | https://doi.org/10.5281/zenodo.21509581 | 6.69897 | 198 | TRUE | FABEST: clasificacion previa no validada para inclusion | 6.69897 | 2.662087
FAB004_1E+7 | FABEST | 42CrMo4+QT | FAB004 | Axial | Unnotched dog-bone bar | -1 | 445.4817 | 0 | 130 | 10000000 | 0 |  |  | evento ambiguo: sin grieta | https://doi.org/10.5281/zenodo.21509581 | 7 | 199 | TRUE | FABEST: clasificacion previa no validada para inclusion | 7 | 2.64883
FAB004_2E+7 | FABEST | 42CrMo4+QT | FAB004 | Axial | Unnotched dog-bone bar | -1 | 432.0887 | 0 | 130 | 20000000 | 0 |  |  | evento ambiguo: sin grieta | https://doi.org/10.5281/zenodo.21509581 | 7.30103 | 200 | TRUE | FABEST: clasificacion previa no validada para inclusion | 7.30103 | 2.635573
FAB004_5E+7 | FABEST | 42CrMo4+QT | FAB004 | Axial | Unnotched dog-bone bar | -1 | 415 | 0 | 130 | 50000000 | 0 |  |  | evento ambiguo: sin grieta | https://doi.org/10.5281/zenodo.21509581 | 7.69897 | 201 | TRUE | FABEST: clasificacion previa no validada para inclusion | 7.69897 | 2.618048
FAB004_1E+8 | FABEST | 42CrMo4+QT | FAB004 | Axial | Unnotched dog-bone bar | -1 | 402.5234 | 0 | 130 | 100000000 | 0 |  |  | evento ambiguo: sin grieta | https://doi.org/10.5281/zenodo.21509581 | 8 | 202 | TRUE | FABEST: clasificacion previa no validada para inclusion | 8 | 2.604791
FAB004_1E+3 | FABEST | 42CrMo4+QT | FAB004 | Axial | Unnotched dog-bone bar | -1 | 673.3415 | 0 | 130 | 1000 | 0 |  |  | evento ambiguo: sin grieta | https://doi.org/10.5281/zenodo.21509581 | 3 | 203 | TRUE | FABEST: clasificacion previa no validada para inclusion | 3 | 2.828235
FAB004_2E+3 | FABEST | 42CrMo4+QT | FAB004 | Axial | Unnotched dog-bone bar | -1 | 651.5887 | 0 | 130 | 2000 | 0 |  |  | evento ambiguo: sin grieta | https://doi.org/10.5281/zenodo.21509581 | 3.30103 | 204 | TRUE | FABEST: clasificacion previa no validada para inclusion | 3.30103 | 2.813974
FAB004_5E+3 | FABEST | 42CrMo4+QT | FAB004 | Axial | Unnotched dog-bone bar | -1 | 623.9194 | 0 | 130 | 5000 | 0 |  |  | evento ambiguo: sin grieta | https://doi.org/10.5281/zenodo.21509581 | 3.69897 | 205 | TRUE | FABEST: clasificacion previa no validada para inclusion | 3.69897 | 2.795128
FAB004_1E+4 | FABEST | 42CrMo4+QT | FAB004 | Axial | Unnotched dog-bone bar | -1 | 603.803 | 0 | 130 | 10000 | 0 |  |  | evento ambiguo: sin grieta | https://doi.org/10.5281/zenodo.21509581 | 4 | 206 | TRUE | FABEST: clasificacion previa no validada para inclusion | 4 | 2.780895
FAB004_2E+4 | FABEST | 42CrMo4+QT | FAB004 | Axial | Unnotched dog-bone bar | -1 | 584.3955 | 0 | 130 | 20000 | 0 |  |  | evento ambiguo: sin grieta | https://doi.org/10.5281/zenodo.21509581 | 4.30103 | 207 | TRUE | FABEST: clasificacion previa no validada para inclusion | 4.30103 | 2.766707
FAB004_5E+4 | FABEST | 42CrMo4+QT | FAB004 | Axial | Unnotched dog-bone bar | -1 | 559.889 | 0 | 130 | 50000 | 0 |  |  | evento ambiguo: sin grieta | https://doi.org/10.5281/zenodo.21509581 | 4.69897 | 208 | TRUE | FABEST: clasificacion previa no validada para inclusion | 4.69897 | 2.748102
FAB004_1E+5 | FABEST | 42CrMo4+QT | FAB004 | Axial | Unnotched dog-bone bar | -1 | 542.3361 | 0 | 130 | 100000 | 0 |  |  | evento ambiguo: sin grieta | https://doi.org/10.5281/zenodo.21509581 | 5 | 209 | TRUE | FABEST: clasificacion previa no validada para inclusion | 5 | 2.734269
FAB004_2E+5 | FABEST | 42CrMo4+QT | FAB004 | Axial | Unnotched dog-bone bar | -1 | 525.8412 | 0 | 130 | 200000 | 0 |  |  | evento ambiguo: sin grieta | https://doi.org/10.5281/zenodo.21509581 | 5.30103 | 210 | TRUE | FABEST: clasificacion previa no validada para inclusion | 5.30103 | 2.720855
FAB004_5E+5 | FABEST | 42CrMo4+QT | FAB004 | Axial | Unnotched dog-bone bar | -1 | 506.2654 | 0 | 130 | 500000 | 0 |  |  | evento ambiguo: sin grieta | https://doi.org/10.5281/zenodo.21509581 | 5.69897 | 211 | TRUE | FABEST: clasificacion previa no validada para inclusion | 5.69897 | 2.704378
FAB004_1E+6 | FABEST | 42CrMo4+QT | FAB004 | Axial | Unnotched dog-bone bar | -1 | 493.8181 | 0 | 130 | 1000000 | 0 |  |  | evento ambiguo: sin grieta | https://doi.org/10.5281/zenodo.21509581 | 6 | 212 | TRUE | FABEST: clasificacion previa no validada para inclusion | 6 | 2.693567
FAB004_2E+6 | FABEST | 42CrMo4+QT | FAB004 | Axial | Unnotched dog-bone bar | -1 | 484.0045 | 0 | 130 | 2000000 | 0 |  |  | evento ambiguo: sin grieta | https://doi.org/10.5281/zenodo.21509581 | 6.30103 | 213 | TRUE | FABEST: clasificacion previa no validada para inclusion | 6.30103 | 2.684849
FAB004_5E+6 | FABEST | 42CrMo4+QT | FAB004 | Axial | Unnotched dog-bone bar | -1 | 475.3609 | 0 | 130 | 5000000 | 0 |  |  | evento ambiguo: sin grieta | https://doi.org/10.5281/zenodo.21509581 | 6.69897 | 214 | TRUE | FABEST: clasificacion previa no validada para inclusion | 6.69897 | 2.677023
FAB004_1E+7 | FABEST | 42CrMo4+QT | FAB004 | Axial | Unnotched dog-bone bar | -1 | 471.604 | 0 | 130 | 10000000 | 0 |  |  | evento ambiguo: sin grieta | https://doi.org/10.5281/zenodo.21509581 | 7 | 215 | TRUE | FABEST: clasificacion previa no validada para inclusion | 7 | 2.673577
FAB004_2E+7 | FABEST | 42CrMo4+QT | FAB004 | Axial | Unnotched dog-bone bar | -1 | 469.4735 | 0 | 130 | 20000000 | 0 |  |  | evento ambiguo: sin grieta | https://doi.org/10.5281/zenodo.21509581 | 7.30103 | 216 | TRUE | FABEST: clasificacion previa no validada para inclusion | 7.30103 | 2.671611
FAB004_5E+7 | FABEST | 42CrMo4+QT | FAB004 | Axial | Unnotched dog-bone bar | -1 | 468.0954 | 0 | 130 | 50000000 | 0 |  |  | evento ambiguo: sin grieta | https://doi.org/10.5281/zenodo.21509581 | 7.69897 | 217 | TRUE | FABEST: clasificacion previa no validada para inclusion | 7.69897 | 2.670334
FAB004_1E+8 | FABEST | 42CrMo4+QT | FAB004 | Axial | Unnotched dog-bone bar | -1 | 467.6173 | 0 | 130 | 100000000 | 0 |  |  | evento ambiguo: sin grieta | https://doi.org/10.5281/zenodo.21509581 | 8 | 218 | TRUE | FABEST: clasificacion previa no validada para inclusion | 8 | 2.669891
FAB004_1E+3 | FABEST | 42CrMo4+QT | FAB004 | Axial | Unnotched dog-bone bar | -1 | 661.6518 | 0 | 130 | 1000 | 0 |  |  | evento ambiguo: sin grieta | https://doi.org/10.5281/zenodo.21509581 | 3 | 219 | TRUE | FABEST: clasificacion previa no validada para inclusion | 3 | 2.820629
FAB004_2E+3 | FABEST | 42CrMo4+QT | FAB004 | Axial | Unnotched dog-bone bar | -1 | 644.5947 | 0 | 130 | 2000 | 0 |  |  | evento ambiguo: sin grieta | https://doi.org/10.5281/zenodo.21509581 | 3.30103 | 220 | TRUE | FABEST: clasificacion previa no validada para inclusion | 3.30103 | 2.809287
FAB004_5E+3 | FABEST | 42CrMo4+QT | FAB004 | Axial | Unnotched dog-bone bar | -1 | 622.0465 | 0 | 130 | 5000 | 0 |  |  | evento ambiguo: sin grieta | https://doi.org/10.5281/zenodo.21509581 | 3.69897 | 221 | TRUE | FABEST: clasificacion previa no validada para inclusion | 3.69897 | 2.793823
FAB004_1E+4 | FABEST | 42CrMo4+QT | FAB004 | Axial | Unnotched dog-bone bar | -1 | 604.9895 | 0 | 130 | 10000 | 0 |  |  | evento ambiguo: sin grieta | https://doi.org/10.5281/zenodo.21509581 | 4 | 222 | TRUE | FABEST: clasificacion previa no validada para inclusion | 4 | 2.781748
FAB004_2E+4 | FABEST | 42CrMo4+QT | FAB004 | Axial | Unnotched dog-bone bar | -1 | 587.9325 | 0 | 130 | 20000 | 0 |  |  | evento ambiguo: sin grieta | https://doi.org/10.5281/zenodo.21509581 | 4.30103 | 223 | TRUE | FABEST: clasificacion previa no validada para inclusion | 4.30103 | 2.769327
FAB004_5E+4 | FABEST | 42CrMo4+QT | FAB004 | Axial | Unnotched dog-bone bar | -1 | 565.3843 | 0 | 130 | 50000 | 0 |  |  | evento ambiguo: sin grieta | https://doi.org/10.5281/zenodo.21509581 | 4.69897 | 224 | TRUE | FABEST: clasificacion previa no validada para inclusion | 4.69897 | 2.752344
FAB004_1E+5 | FABEST | 42CrMo4+QT | FAB004 | Axial | Unnotched dog-bone bar | -1 | 548.3272 | 0 | 130 | 100000 | 0 |  |  | evento ambiguo: sin grieta | https://doi.org/10.5281/zenodo.21509581 | 5 | 225 | TRUE | FABEST: clasificacion previa no validada para inclusion | 5 | 2.73904
FAB004_2E+5 | FABEST | 42CrMo4+QT | FAB004 | Axial | Unnotched dog-bone bar | -1 | 531.2702 | 0 | 130 | 200000 | 0 |  |  | evento ambiguo: sin grieta | https://doi.org/10.5281/zenodo.21509581 | 5.30103 | 226 | TRUE | FABEST: clasificacion previa no validada para inclusion | 5.30103 | 2.725315
FAB004_5E+5 | FABEST | 42CrMo4+QT | FAB004 | Axial | Unnotched dog-bone bar | -1 | 508.722 | 0 | 130 | 500000 | 0 |  |  | evento ambiguo: sin grieta | https://doi.org/10.5281/zenodo.21509581 | 5.69897 | 227 | TRUE | FABEST: clasificacion previa no validada para inclusion | 5.69897 | 2.706481
FAB004_1E+6 | FABEST | 42CrMo4+QT | FAB004 | Axial | Unnotched dog-bone bar | -1 | 491.665 | 0 | 130 | 1000000 | 0 |  |  | evento ambiguo: sin grieta | https://doi.org/10.5281/zenodo.21509581 | 6 | 228 | TRUE | FABEST: clasificacion previa no validada para inclusion | 6 | 2.691669
FAB004_2E+6 | FABEST | 42CrMo4+QT | FAB004 | Axial | Unnotched dog-bone bar | -1 | 474.6079 | 0 | 130 | 2000000 | 0 |  |  | evento ambiguo: sin grieta | https://doi.org/10.5281/zenodo.21509581 | 6.30103 | 229 | TRUE | FABEST: clasificacion previa no validada para inclusion | 6.30103 | 2.676335
FAB004_5E+6 | FABEST | 42CrMo4+QT | FAB004 | Axial | Unnotched dog-bone bar | -1 | 452.0597 | 0 | 130 | 5000000 | 0 |  |  | evento ambiguo: sin grieta | https://doi.org/10.5281/zenodo.21509581 | 6.69897 | 230 | TRUE | FABEST: clasificacion previa no validada para inclusion | 6.69897 | 2.655196
FAB004_1E+7 | FABEST | 42CrMo4+QT | FAB004 | Axial | Unnotched dog-bone bar | -1 | 435.0027 | 0 | 130 | 10000000 | 0 |  |  | evento ambiguo: sin grieta | https://doi.org/10.5281/zenodo.21509581 | 7 | 231 | TRUE | FABEST: clasificacion previa no validada para inclusion | 7 | 2.638492
FAB004_2E+7 | FABEST | 42CrMo4+QT | FAB004 | Axial | Unnotched dog-bone bar | -1 | 417.9456 | 0 | 130 | 20000000 | 0 |  |  | evento ambiguo: sin grieta | https://doi.org/10.5281/zenodo.21509581 | 7.30103 | 232 | TRUE | FABEST: clasificacion previa no validada para inclusion | 7.30103 | 2.62112
FAB004_5E+7 | FABEST | 42CrMo4+QT | FAB004 | Axial | Unnotched dog-bone bar | -1 | 395.3975 | 0 | 130 | 50000000 | 0 |  |  | evento ambiguo: sin grieta | https://doi.org/10.5281/zenodo.21509581 | 7.69897 | 233 | TRUE | FABEST: clasificacion previa no validada para inclusion | 7.69897 | 2.597034
FAB004_1E+8 | FABEST | 42CrMo4+QT | FAB004 | Axial | Unnotched dog-bone bar | -1 | 378.3404 | 0 | 130 | 100000000 | 0 |  |  | evento ambiguo: sin grieta | https://doi.org/10.5281/zenodo.21509581 | 8 | 234 | TRUE | FABEST: clasificacion previa no validada para inclusion | 8 | 2.577883
FAB005_9B | FABEST | 42CrMo4+QT | FAB005 | Axial | Unnotched hourglass hollow | -1 | 750 | 0 | 130 | 4995 | 1 | finished |  | INCLUIR | https://doi.org/10.5281/zenodo.21509581 | 3.6985355 | 235 | TRUE | Evento ambiguo; revisar fuente FABEST | 3.698535 | 2.875061
FAB005_8B | FABEST | 42CrMo4+QT | FAB005 | Axial | Unnotched hourglass hollow | -1 | 700 | 0 | 130 | 8404 | 1 | finished |  | INCLUIR | https://doi.org/10.5281/zenodo.21509581 | 3.924486 | 236 | TRUE | Evento ambiguo; revisar fuente FABEST | 3.924486 | 2.845098
FAB005_2 | FABEST | 42CrMo4+QT | FAB005 | Axial | Unnotched hourglass hollow | -1 | 650 | 0 | 130 | 15942 | 1 | finished |  | INCLUIR | https://doi.org/10.5281/zenodo.21509581 | 4.2025428 | 237 | TRUE | Evento ambiguo; revisar fuente FABEST | 4.202543 | 2.812913
FAB005_3 | FABEST | 42CrMo4+QT | FAB005 | Axial | Unnotched hourglass hollow | -1 | 550 | 0 | 130 | 26183 | 1 | finished |  | INCLUIR | https://doi.org/10.5281/zenodo.21509581 | 4.4180194 | 238 | TRUE | Evento ambiguo; revisar fuente FABEST | 4.418019 | 2.740363
FAB005_1 | FABEST | 42CrMo4+QT | FAB005 | Axial | Unnotched hourglass hollow | -1 | 600 | 0 | 130 | 31061 | 1 | finished |  | INCLUIR | https://doi.org/10.5281/zenodo.21509581 | 4.4922154 | 239 | TRUE | Evento ambiguo; revisar fuente FABEST | 4.492215 | 2.778151
FAB005_7 | FABEST | 42CrMo4+QT | FAB005 | Axial | Unnotched hourglass hollow | -1 | 520 | 0 | 130 | 137306 | 1 | finished |  | INCLUIR | https://doi.org/10.5281/zenodo.21509581 | 5.1376895 | 240 | TRUE | Evento ambiguo; revisar fuente FABEST | 5.13769 | 2.716003
FAB005_4 | FABEST | 42CrMo4+QT | FAB005 | Axial | Unnotched hourglass hollow | -1 | 550 | 0 | 130 | 159012 | 1 | finished |  | INCLUIR | https://doi.org/10.5281/zenodo.21509581 | 5.2014299 | 241 | TRUE | Evento ambiguo; revisar fuente FABEST | 5.20143 | 2.740363
FAB005_10 | FABEST | 42CrMo4+QT | FAB005 | Axial | Unnotched hourglass hollow | -1 | 530 | 0 | 130 | 234635 | 1 | finished |  | INCLUIR | https://doi.org/10.5281/zenodo.21509581 | 5.3703928 | 242 | TRUE | Evento ambiguo; revisar fuente FABEST | 5.370393 | 2.724276
FAB005_5 | FABEST | 42CrMo4+QT | FAB005 | Axial | Unnotched hourglass hollow | -1 | 530 | 0 | 130 | 246761 | 1 | finished |  | INCLUIR | https://doi.org/10.5281/zenodo.21509581 | 5.3922765 | 243 | TRUE | Evento ambiguo; revisar fuente FABEST | 5.392277 | 2.724276
FAB005_6 | FABEST | 42CrMo4+QT | FAB005 | Axial | Unnotched hourglass hollow | -1 | 525 | 0 | 130 | 503907 | 1 | finished |  | INCLUIR | https://doi.org/10.5281/zenodo.21509581 | 5.7023504 | 244 | TRUE | Evento ambiguo; revisar fuente FABEST | 5.70235 | 2.720159
FAB005_1E+3 | FABEST | 42CrMo4+QT | FAB005 | Axial | Unnotched hourglass hollow | -1 | 846.3858 | 0 | 130 | 1000 | 0 |  |  | evento ambiguo: sin grieta | https://doi.org/10.5281/zenodo.21509581 | 3 | 247 | TRUE | FABEST: clasificacion previa no validada para inclusion | 3 | 2.927568
FAB005_2E+3 | FABEST | 42CrMo4+QT | FAB005 | Axial | Unnotched hourglass hollow | -1 | 794.5571 | 0 | 130 | 2000 | 0 |  |  | evento ambiguo: sin grieta | https://doi.org/10.5281/zenodo.21509581 | 3.30103 | 248 | TRUE | FABEST: clasificacion previa no validada para inclusion | 3.30103 | 2.900125
FAB005_5E+3 | FABEST | 42CrMo4+QT | FAB005 | Axial | Unnotched hourglass hollow | -1 | 730.8817 | 0 | 130 | 5000 | 0 |  |  | evento ambiguo: sin grieta | https://doi.org/10.5281/zenodo.21509581 | 3.69897 | 249 | TRUE | FABEST: clasificacion previa no validada para inclusion | 3.69897 | 2.863847
FAB005_1E+4 | FABEST | 42CrMo4+QT | FAB005 | Axial | Unnotched hourglass hollow | -1 | 686.126 | 0 | 130 | 10000 | 0 |  |  | evento ambiguo: sin grieta | https://doi.org/10.5281/zenodo.21509581 | 4 | 250 | TRUE | FABEST: clasificacion previa no validada para inclusion | 4 | 2.836404
FAB005_2E+4 | FABEST | 42CrMo4+QT | FAB005 | Axial | Unnotched hourglass hollow | -1 | 644.1108 | 0 | 130 | 20000 | 0 |  |  | evento ambiguo: sin grieta | https://doi.org/10.5281/zenodo.21509581 | 4.30103 | 251 | TRUE | FABEST: clasificacion previa no validada para inclusion | 4.30103 | 2.808961
FAB005_5E+4 | FABEST | 42CrMo4+QT | FAB005 | Axial | Unnotched hourglass hollow | -1 | 592.4921 | 0 | 130 | 50000 | 0 |  |  | evento ambiguo: sin grieta | https://doi.org/10.5281/zenodo.21509581 | 4.69897 | 252 | TRUE | FABEST: clasificacion previa no validada para inclusion | 4.69897 | 2.772683
FAB005_1E+5 | FABEST | 42CrMo4+QT | FAB005 | Axial | Unnotched hourglass hollow | -1 | 556.2107 | 0 | 130 | 100000 | 0 |  |  | evento ambiguo: sin grieta | https://doi.org/10.5281/zenodo.21509581 | 5 | 253 | TRUE | FABEST: clasificacion previa no validada para inclusion | 5 | 2.745239
FAB005_2E+5 | FABEST | 42CrMo4+QT | FAB005 | Axial | Unnotched hourglass hollow | -1 | 522.151 | 0 | 130 | 200000 | 0 |  |  | evento ambiguo: sin grieta | https://doi.org/10.5281/zenodo.21509581 | 5.30103 | 254 | TRUE | FABEST: clasificacion previa no validada para inclusion | 5.30103 | 2.717796
FAB005_5E+5 | FABEST | 42CrMo4+QT | FAB005 | Axial | Unnotched hourglass hollow | -1 | 480.3061 | 0 | 130 | 500000 | 0 |  |  | evento ambiguo: sin grieta | https://doi.org/10.5281/zenodo.21509581 | 5.69897 | 255 | TRUE | FABEST: clasificacion previa no validada para inclusion | 5.69897 | 2.681518
FAB005_1E+6 | FABEST | 42CrMo4+QT | FAB005 | Axial | Unnotched hourglass hollow | -1 | 450.8944 | 0 | 130 | 1000000 | 0 |  |  | evento ambiguo: sin grieta | https://doi.org/10.5281/zenodo.21509581 | 6 | 256 | TRUE | FABEST: clasificacion previa no validada para inclusion | 6 | 2.654075
FAB005_2E+6 | FABEST | 42CrMo4+QT | FAB005 | Axial | Unnotched hourglass hollow | -1 | 423.2837 | 0 | 130 | 2000000 | 0 |  |  | evento ambiguo: sin grieta | https://doi.org/10.5281/zenodo.21509581 | 6.30103 | 257 | TRUE | FABEST: clasificacion previa no validada para inclusion | 6.30103 | 2.626632
FAB005_5E+6 | FABEST | 42CrMo4+QT | FAB005 | Axial | Unnotched hourglass hollow | -1 | 389.362 | 0 | 130 | 5000000 | 0 |  |  | evento ambiguo: sin grieta | https://doi.org/10.5281/zenodo.21509581 | 6.69897 | 258 | TRUE | FABEST: clasificacion previa no validada para inclusion | 6.69897 | 2.590354
FAB005_1E+7 | FABEST | 42CrMo4+QT | FAB005 | Axial | Unnotched hourglass hollow | -1 | 365.5193 | 0 | 130 | 10000000 | 0 |  |  | evento ambiguo: sin grieta | https://doi.org/10.5281/zenodo.21509581 | 7 | 259 | TRUE | FABEST: clasificacion previa no validada para inclusion | 7 | 2.56291
FAB005_2E+7 | FABEST | 42CrMo4+QT | FAB005 | Axial | Unnotched hourglass hollow | -1 | 343.1366 | 0 | 130 | 20000000 | 0 |  |  | evento ambiguo: sin grieta | https://doi.org/10.5281/zenodo.21509581 | 7.30103 | 260 | TRUE | FABEST: clasificacion previa no validada para inclusion | 7.30103 | 2.535467
FAB005_5E+7 | FABEST | 42CrMo4+QT | FAB005 | Axial | Unnotched hourglass hollow | -1 | 315.6378 | 0 | 130 | 50000000 | 0 |  |  | evento ambiguo: sin grieta | https://doi.org/10.5281/zenodo.21509581 | 7.69897 | 261 | TRUE | FABEST: clasificacion previa no validada para inclusion | 7.69897 | 2.499189
FAB005_1E+8 | FABEST | 42CrMo4+QT | FAB005 | Axial | Unnotched hourglass hollow | -1 | 296.3096 | 0 | 130 | 100000000 | 0 |  |  | evento ambiguo: sin grieta | https://doi.org/10.5281/zenodo.21509581 | 8 | 262 | TRUE | FABEST: clasificacion previa no validada para inclusion | 8 | 2.471746
FAB005_1E+3 | FABEST | 42CrMo4+QT | FAB005 | Axial | Unnotched hourglass hollow | -1 | 918.2234 | 0 | 130 | 1000 | 0 |  |  | evento ambiguo: sin grieta | https://doi.org/10.5281/zenodo.21509581 | 3 | 263 | TRUE | FABEST: clasificacion previa no validada para inclusion | 3 | 2.962948
FAB005_2E+3 | FABEST | 42CrMo4+QT | FAB005 | Axial | Unnotched hourglass hollow | -1 | 858.9338 | 0 | 130 | 2000 | 0 |  |  | evento ambiguo: sin grieta | https://doi.org/10.5281/zenodo.21509581 | 3.30103 | 264 | TRUE | FABEST: clasificacion previa no validada para inclusion | 3.30103 | 2.93396
FAB005_5E+3 | FABEST | 42CrMo4+QT | FAB005 | Axial | Unnotched hourglass hollow | -1 | 754.5063 | 0 | 130 | 5000 | 0 |  |  | evento ambiguo: sin grieta | https://doi.org/10.5281/zenodo.21509581 | 3.69897 | 265 | TRUE | FABEST: clasificacion previa no validada para inclusion | 3.69897 | 2.877663
FAB005_1E+4 | FABEST | 42CrMo4+QT | FAB005 | Axial | Unnotched hourglass hollow | -1 | 674.9889 | 0 | 130 | 10000 | 0 |  |  | evento ambiguo: sin grieta | https://doi.org/10.5281/zenodo.21509581 | 4 | 266 | TRUE | FABEST: clasificacion previa no validada para inclusion | 4 | 2.829297
FAB005_2E+4 | FABEST | 42CrMo4+QT | FAB005 | Axial | Unnotched hourglass hollow | -1 | 612.2136 | 0 | 130 | 20000 | 0 |  |  | evento ambiguo: sin grieta | https://doi.org/10.5281/zenodo.21509581 | 4.30103 | 267 | TRUE | FABEST: clasificacion previa no validada para inclusion | 4.30103 | 2.786903
FAB005_5E+4 | FABEST | 42CrMo4+QT | FAB005 | Axial | Unnotched hourglass hollow | -1 | 561.2676 | 0 | 130 | 50000 | 0 |  |  | evento ambiguo: sin grieta | https://doi.org/10.5281/zenodo.21509581 | 4.69897 | 268 | TRUE | FABEST: clasificacion previa no validada para inclusion | 4.69897 | 2.74917
FAB005_1E+5 | FABEST | 42CrMo4+QT | FAB005 | Axial | Unnotched hourglass hollow | -1 | 541.1275 | 0 | 130 | 100000 | 0 |  |  | evento ambiguo: sin grieta | https://doi.org/10.5281/zenodo.21509581 | 5 | 269 | TRUE | FABEST: clasificacion previa no validada para inclusion | 5 | 2.7333
FAB005_2E+5 | FABEST | 42CrMo4+QT | FAB005 | Axial | Unnotched hourglass hollow | -1 | 530.3343 | 0 | 130 | 200000 | 0 |  |  | evento ambiguo: sin grieta | https://doi.org/10.5281/zenodo.21509581 | 5.30103 | 270 | TRUE | FABEST: clasificacion previa no validada para inclusion | 5.30103 | 2.72455
FAB005_5E+5 | FABEST | 42CrMo4+QT | FAB005 | Axial | Unnotched hourglass hollow | -1 | 523.6059 | 0 | 130 | 500000 | 0 |  |  | evento ambiguo: sin grieta | https://doi.org/10.5281/zenodo.21509581 | 5.69897 | 271 | TRUE | FABEST: clasificacion previa no validada para inclusion | 5.69897 | 2.719005
FAB005_1E+6 | FABEST | 42CrMo4+QT | FAB005 | Axial | Unnotched hourglass hollow | -1 | 521.3192 | 0 | 130 | 1000000 | 0 |  |  | evento ambiguo: sin grieta | https://doi.org/10.5281/zenodo.21509581 | 6 | 272 | TRUE | FABEST: clasificacion previa no validada para inclusion | 6 | 2.717104
FAB005_2E+6 | FABEST | 42CrMo4+QT | FAB005 | Axial | Unnotched hourglass hollow | -1 | 520.1674 | 0 | 130 | 2000000 | 0 |  |  | evento ambiguo: sin grieta | https://doi.org/10.5281/zenodo.21509581 | 6.30103 | 273 | TRUE | FABEST: clasificacion previa no validada para inclusion | 6.30103 | 2.716143
FAB005_5E+6 | FABEST | 42CrMo4+QT | FAB005 | Axial | Unnotched hourglass hollow | -1 | 519.4735 | 0 | 130 | 5000000 | 0 |  |  | evento ambiguo: sin grieta | https://doi.org/10.5281/zenodo.21509581 | 6.69897 | 274 | TRUE | FABEST: clasificacion previa no validada para inclusion | 6.69897 | 2.715563
FAB005_1E+7 | FABEST | 42CrMo4+QT | FAB005 | Axial | Unnotched hourglass hollow | -1 | 519.2418 | 0 | 130 | 10000000 | 0 |  |  | evento ambiguo: sin grieta | https://doi.org/10.5281/zenodo.21509581 | 7 | 275 | TRUE | FABEST: clasificacion previa no validada para inclusion | 7 | 2.71537
FAB005_2E+7 | FABEST | 42CrMo4+QT | FAB005 | Axial | Unnotched hourglass hollow | -1 | 519.1259 | 0 | 130 | 20000000 | 0 |  |  | evento ambiguo: sin grieta | https://doi.org/10.5281/zenodo.21509581 | 7.30103 | 276 | TRUE | FABEST: clasificacion previa no validada para inclusion | 7.30103 | 2.715273
FAB005_5E+7 | FABEST | 42CrMo4+QT | FAB005 | Axial | Unnotched hourglass hollow | -1 | 519.0563 | 0 | 130 | 50000000 | 0 |  |  | evento ambiguo: sin grieta | https://doi.org/10.5281/zenodo.21509581 | 7.69897 | 277 | TRUE | FABEST: clasificacion previa no validada para inclusion | 7.69897 | 2.715214
FAB005_1E+8 | FABEST | 42CrMo4+QT | FAB005 | Axial | Unnotched hourglass hollow | -1 | 519.0331 | 0 | 130 | 100000000 | 0 |  |  | evento ambiguo: sin grieta | https://doi.org/10.5281/zenodo.21509581 | 8 | 278 | TRUE | FABEST: clasificacion previa no validada para inclusion | 8 | 2.715195
FAB005_1E+3 | FABEST | 42CrMo4+QT | FAB005 | Axial | Unnotched hourglass hollow | -1 | 820.7644 | 0 | 130 | 1000 | 0 |  |  | evento ambiguo: sin grieta | https://doi.org/10.5281/zenodo.21509581 | 3 | 279 | TRUE | FABEST: clasificacion previa no validada para inclusion | 3 | 2.914218
FAB005_2E+3 | FABEST | 42CrMo4+QT | FAB005 | Axial | Unnotched hourglass hollow | -1 | 781.2451 | 0 | 130 | 2000 | 0 |  |  | evento ambiguo: sin grieta | https://doi.org/10.5281/zenodo.21509581 | 3.30103 | 280 | TRUE | FABEST: clasificacion previa no validada para inclusion | 3.30103 | 2.892787
FAB005_5E+3 | FABEST | 42CrMo4+QT | FAB005 | Axial | Unnotched hourglass hollow | -1 | 729.0036 | 0 | 130 | 5000 | 0 |  |  | evento ambiguo: sin grieta | https://doi.org/10.5281/zenodo.21509581 | 3.69897 | 281 | TRUE | FABEST: clasificacion previa no validada para inclusion | 3.69897 | 2.86273
FAB005_1E+4 | FABEST | 42CrMo4+QT | FAB005 | Axial | Unnotched hourglass hollow | -1 | 689.4843 | 0 | 130 | 10000 | 0 |  |  | evento ambiguo: sin grieta | https://doi.org/10.5281/zenodo.21509581 | 4 | 282 | TRUE | FABEST: clasificacion previa no validada para inclusion | 4 | 2.838524
FAB005_2E+4 | FABEST | 42CrMo4+QT | FAB005 | Axial | Unnotched hourglass hollow | -1 | 649.9651 | 0 | 130 | 20000 | 0 |  |  | evento ambiguo: sin grieta | https://doi.org/10.5281/zenodo.21509581 | 4.30103 | 283 | TRUE | FABEST: clasificacion previa no validada para inclusion | 4.30103 | 2.81289
FAB005_5E+4 | FABEST | 42CrMo4+QT | FAB005 | Axial | Unnotched hourglass hollow | -1 | 597.7235 | 0 | 130 | 50000 | 0 |  |  | evento ambiguo: sin grieta | https://doi.org/10.5281/zenodo.21509581 | 4.69897 | 284 | TRUE | FABEST: clasificacion previa no validada para inclusion | 4.69897 | 2.7765
FAB005_1E+5 | FABEST | 42CrMo4+QT | FAB005 | Axial | Unnotched hourglass hollow | -1 | 558.2043 | 0 | 130 | 100000 | 0 |  |  | evento ambiguo: sin grieta | https://doi.org/10.5281/zenodo.21509581 | 5 | 285 | TRUE | FABEST: clasificacion previa no validada para inclusion | 5 | 2.746793
FAB005_2E+5 | FABEST | 42CrMo4+QT | FAB005 | Axial | Unnotched hourglass hollow | -1 | 518.6851 | 0 | 130 | 200000 | 0 |  |  | evento ambiguo: sin grieta | https://doi.org/10.5281/zenodo.21509581 | 5.30103 | 286 | TRUE | FABEST: clasificacion previa no validada para inclusion | 5.30103 | 2.714904
FAB005_5E+5 | FABEST | 42CrMo4+QT | FAB005 | Axial | Unnotched hourglass hollow | -1 | 466.4435 | 0 | 130 | 500000 | 0 |  |  | evento ambiguo: sin grieta | https://doi.org/10.5281/zenodo.21509581 | 5.69897 | 287 | TRUE | FABEST: clasificacion previa no validada para inclusion | 5.69897 | 2.668799
FAB005_1E+6 | FABEST | 42CrMo4+QT | FAB005 | Axial | Unnotched hourglass hollow | -1 | 426.9243 | 0 | 130 | 1000000 | 0 |  |  | evento ambiguo: sin grieta | https://doi.org/10.5281/zenodo.21509581 | 6 | 288 | TRUE | FABEST: clasificacion previa no validada para inclusion | 6 | 2.630351
FAB005_2E+6 | FABEST | 42CrMo4+QT | FAB005 | Axial | Unnotched hourglass hollow | -1 | 387.4051 | 0 | 130 | 2000000 | 0 |  |  | evento ambiguo: sin grieta | https://doi.org/10.5281/zenodo.21509581 | 6.30103 | 289 | TRUE | FABEST: clasificacion previa no validada para inclusion | 6.30103 | 2.588165
FAB005_5E+6 | FABEST | 42CrMo4+QT | FAB005 | Axial | Unnotched hourglass hollow | -1 | 335.1635 | 0 | 130 | 5000000 | 0 |  |  | evento ambiguo: sin grieta | https://doi.org/10.5281/zenodo.21509581 | 6.69897 | 290 | TRUE | FABEST: clasificacion previa no validada para inclusion | 6.69897 | 2.525257
FAB005_1E+7 | FABEST | 42CrMo4+QT | FAB005 | Axial | Unnotched hourglass hollow | -1 | 295.6443 | 0 | 130 | 10000000 | 0 |  |  | evento ambiguo: sin grieta | https://doi.org/10.5281/zenodo.21509581 | 7 | 291 | TRUE | FABEST: clasificacion previa no validada para inclusion | 7 | 2.470769
FAB005_2E+7 | FABEST | 42CrMo4+QT | FAB005 | Axial | Unnotched hourglass hollow | -1 | 256.125 | 0 | 130 | 20000000 | 0 |  |  | evento ambiguo: sin grieta | https://doi.org/10.5281/zenodo.21509581 | 7.30103 | 292 | TRUE | FABEST: clasificacion previa no validada para inclusion | 7.30103 | 2.408452
FAB005_5E+7 | FABEST | 42CrMo4+QT | FAB005 | Axial | Unnotched hourglass hollow | -1 | 203.8835 | 0 | 130 | 50000000 | 0 |  |  | evento ambiguo: sin grieta | https://doi.org/10.5281/zenodo.21509581 | 7.69897 | 293 | TRUE | FABEST: clasificacion previa no validada para inclusion | 7.69897 | 2.309382
FAB005_1E+8 | FABEST | 42CrMo4+QT | FAB005 | Axial | Unnotched hourglass hollow | -1 | 164.3642 | 0 | 130 | 100000000 | 0 |  |  | evento ambiguo: sin grieta | https://doi.org/10.5281/zenodo.21509581 | 8 | 294 | TRUE | FABEST: clasificacion previa no validada para inclusion | 8 | 2.215807
FAB006_9B | FABEST | 42CrMo4+QT | FAB006 | Axial | Unnotched dog-bone hollow | -1 | 701.9 | 0 | 100 | 1657 | 1 | finished |  | INCLUIR | https://doi.org/10.5281/zenodo.21509581 | 3.2193225 | 295 | TRUE | Evento ambiguo; revisar fuente FABEST | 3.219323 | 2.846275
FAB006_7B | FABEST | 42CrMo4+QT | FAB006 | Axial | Unnotched dog-bone hollow | -1 | 678.2 | 0 | 100 | 4507 | 1 | finished |  | INCLUIR | https://doi.org/10.5281/zenodo.21509581 | 3.6538876 | 296 | TRUE | Evento ambiguo; revisar fuente FABEST | 3.653888 | 2.831358
FAB006_4B | FABEST | 42CrMo4+QT | FAB006 | Axial | Unnotched dog-bone hollow | -1 | 644.8 | 0 | 100 | 5125 | 1 | finished |  | INCLUIR | https://doi.org/10.5281/zenodo.21509581 | 3.7096939 | 297 | TRUE | Evento ambiguo; revisar fuente FABEST | 3.709694 | 2.809425
FAB006_6 | FABEST | 42CrMo4+QT | FAB006 | Axial | Unnotched dog-bone hollow | -1 | 627.1 | 0 | 100 | 28019 | 1 | finished |  | INCLUIR | https://doi.org/10.5281/zenodo.21509581 | 4.4474526 | 298 | TRUE | Evento ambiguo; revisar fuente FABEST | 4.447453 | 2.797337
FAB006_1 | FABEST | 42CrMo4+QT | FAB006 | Axial | Unnotched dog-bone hollow | -1 | 594.8 | 0 | 100 | 28750 | 1 | finished |  | INCLUIR | https://doi.org/10.5281/zenodo.21509581 | 4.4586378 | 299 | TRUE | Evento ambiguo; revisar fuente FABEST | 4.458638 | 2.774371
FAB006_3 | FABEST | 42CrMo4+QT | FAB006 | Axial | Unnotched dog-bone hollow | -1 | 562.7 | 0 | 100 | 73450 | 1 | finished |  | INCLUIR | https://doi.org/10.5281/zenodo.21509581 | 4.8659918 | 300 | TRUE | Evento ambiguo; revisar fuente FABEST | 4.865992 | 2.750277
FAB006_8 | FABEST | 42CrMo4+QT | FAB006 | Axial | Unnotched dog-bone hollow | -1 | 500 | 0 | 100 | 108534 | 1 | finished |  | INCLUIR | https://doi.org/10.5281/zenodo.21509581 | 5.0355658 | 301 | TRUE | Evento ambiguo; revisar fuente FABEST | 5.035566 | 2.69897
FAB006_5 | FABEST | 42CrMo4+QT | FAB006 | Axial | Unnotched dog-bone hollow | -1 | 500 | 0 | 100 | 168515 | 1 | finished |  | INCLUIR | https://doi.org/10.5281/zenodo.21509581 | 5.2266386 | 302 | TRUE | Evento ambiguo; revisar fuente FABEST | 5.226639 | 2.69897
FAB006_2 | FABEST | 42CrMo4+QT | FAB006 | Axial | Unnotched dog-bone hollow | -1 | 499.9 | 0 | 100 | 310828 | 1 | finished |  | INCLUIR | https://doi.org/10.5281/zenodo.21509581 | 5.4925201 | 303 | TRUE | Evento ambiguo; revisar fuente FABEST | 5.49252 | 2.698883
FAB006_10 | FABEST | 42CrMo4+QT | FAB006 | Axial | Unnotched dog-bone hollow | -1 | 500.2 | 0 | 100 | 16725927 | 1 | finished |  | INCLUIR | https://doi.org/10.5281/zenodo.21509581 | 7.2233902 | 306 | TRUE | Evento ambiguo; revisar fuente FABEST | 7.22339 | 2.699144
FAB006_1E+3 | FABEST | 42CrMo4+QT | FAB006 | Axial | Unnotched dog-bone hollow | -1 | 760.267 | 0 | 100 | 1000 | 0 |  |  | evento ambiguo: sin grieta | https://doi.org/10.5281/zenodo.21509581 | 3 | 308 | TRUE | FABEST: clasificacion previa no validada para inclusion | 3 | 2.880966
FAB006_2E+3 | FABEST | 42CrMo4+QT | FAB006 | Axial | Unnotched dog-bone hollow | -1 | 720.2438 | 0 | 100 | 2000 | 0 |  |  | evento ambiguo: sin grieta | https://doi.org/10.5281/zenodo.21509581 | 3.30103 | 309 | TRUE | FABEST: clasificacion previa no validada para inclusion | 3.30103 | 2.85748
FAB006_5E+3 | FABEST | 42CrMo4+QT | FAB006 | Axial | Unnotched dog-bone hollow | -1 | 670.5512 | 0 | 100 | 5000 | 0 |  |  | evento ambiguo: sin grieta | https://doi.org/10.5281/zenodo.21509581 | 3.69897 | 310 | TRUE | FABEST: clasificacion previa no validada para inclusion | 3.69897 | 2.826432
FAB006_1E+4 | FABEST | 42CrMo4+QT | FAB006 | Axial | Unnotched dog-bone hollow | -1 | 635.2511 | 0 | 100 | 10000 | 0 |  |  | evento ambiguo: sin grieta | https://doi.org/10.5281/zenodo.21509581 | 4 | 311 | TRUE | FABEST: clasificacion previa no validada para inclusion | 4 | 2.802945
FAB006_2E+4 | FABEST | 42CrMo4+QT | FAB006 | Axial | Unnotched dog-bone hollow | -1 | 601.8092 | 0 | 100 | 20000 | 0 |  |  | evento ambiguo: sin grieta | https://doi.org/10.5281/zenodo.21509581 | 4.30103 | 312 | TRUE | FABEST: clasificacion previa no validada para inclusion | 4.30103 | 2.779459
FAB006_5E+4 | FABEST | 42CrMo4+QT | FAB006 | Axial | Unnotched dog-bone hollow | -1 | 560.2879 | 0 | 100 | 50000 | 0 |  |  | evento ambiguo: sin grieta | https://doi.org/10.5281/zenodo.21509581 | 4.69897 | 313 | TRUE | FABEST: clasificacion previa no validada para inclusion | 4.69897 | 2.748411
FAB006_1E+5 | FABEST | 42CrMo4+QT | FAB006 | Axial | Unnotched dog-bone hollow | -1 | 530.7924 | 0 | 100 | 100000 | 0 |  |  | evento ambiguo: sin grieta | https://doi.org/10.5281/zenodo.21509581 | 5 | 314 | TRUE | FABEST: clasificacion previa no validada para inclusion | 5 | 2.724925
FAB006_2E+5 | FABEST | 42CrMo4+QT | FAB006 | Axial | Unnotched dog-bone hollow | -1 | 502.8496 | 0 | 100 | 200000 | 0 |  |  | evento ambiguo: sin grieta | https://doi.org/10.5281/zenodo.21509581 | 5.30103 | 315 | TRUE | FABEST: clasificacion previa no validada para inclusion | 5.30103 | 2.701438
FAB006_5E+5 | FABEST | 42CrMo4+QT | FAB006 | Axial | Unnotched dog-bone hollow | -1 | 468.1559 | 0 | 100 | 500000 | 0 |  |  | evento ambiguo: sin grieta | https://doi.org/10.5281/zenodo.21509581 | 5.69897 | 316 | TRUE | FABEST: clasificacion previa no validada para inclusion | 5.69897 | 2.670391
FAB006_1E+6 | FABEST | 42CrMo4+QT | FAB006 | Axial | Unnotched dog-bone hollow | -1 | 443.5105 | 0 | 100 | 1000000 | 0 |  |  | evento ambiguo: sin grieta | https://doi.org/10.5281/zenodo.21509581 | 6 | 317 | TRUE | FABEST: clasificacion previa no validada para inclusion | 6 | 2.646904
FAB006_2E+6 | FABEST | 42CrMo4+QT | FAB006 | Axial | Unnotched dog-bone hollow | -1 | 420.1626 | 0 | 100 | 2000000 | 0 |  |  | evento ambiguo: sin grieta | https://doi.org/10.5281/zenodo.21509581 | 6.30103 | 318 | TRUE | FABEST: clasificacion previa no validada para inclusion | 6.30103 | 2.623417
FAB006_5E+6 | FABEST | 42CrMo4+QT | FAB006 | Axial | Unnotched dog-bone hollow | -1 | 391.1738 | 0 | 100 | 5000000 | 0 |  |  | evento ambiguo: sin grieta | https://doi.org/10.5281/zenodo.21509581 | 6.69897 | 319 | TRUE | FABEST: clasificacion previa no validada para inclusion | 6.69897 | 2.59237
FAB006_1E+7 | FABEST | 42CrMo4+QT | FAB006 | Axial | Unnotched dog-bone hollow | -1 | 370.581 | 0 | 100 | 10000000 | 0 |  |  | evento ambiguo: sin grieta | https://doi.org/10.5281/zenodo.21509581 | 7 | 320 | TRUE | FABEST: clasificacion previa no validada para inclusion | 7 | 2.568883
FAB006_2E+7 | FABEST | 42CrMo4+QT | FAB006 | Axial | Unnotched dog-bone hollow | -1 | 351.0723 | 0 | 100 | 20000000 | 0 |  |  | evento ambiguo: sin grieta | https://doi.org/10.5281/zenodo.21509581 | 7.30103 | 321 | TRUE | FABEST: clasificacion previa no validada para inclusion | 7.30103 | 2.545397
FAB006_5E+7 | FABEST | 42CrMo4+QT | FAB006 | Axial | Unnotched dog-bone hollow | -1 | 326.8504 | 0 | 100 | 50000000 | 0 |  |  | evento ambiguo: sin grieta | https://doi.org/10.5281/zenodo.21509581 | 7.69897 | 322 | TRUE | FABEST: clasificacion previa no validada para inclusion | 7.69897 | 2.514349
FAB006_1E+8 | FABEST | 42CrMo4+QT | FAB006 | Axial | Unnotched dog-bone hollow | -1 | 309.6438 | 0 | 100 | 100000000 | 0 |  |  | evento ambiguo: sin grieta | https://doi.org/10.5281/zenodo.21509581 | 8 | 323 | TRUE | FABEST: clasificacion previa no validada para inclusion | 8 | 2.490862
FAB006_1E+3 | FABEST | 42CrMo4+QT | FAB006 | Axial | Unnotched dog-bone hollow | -1 | 695.503 | 0 | 100 | 1000 | 0 |  |  | evento ambiguo: sin grieta | https://doi.org/10.5281/zenodo.21509581 | 3 | 324 | TRUE | FABEST: clasificacion previa no validada para inclusion | 3 | 2.842299
FAB006_2E+3 | FABEST | 42CrMo4+QT | FAB006 | Axial | Unnotched dog-bone hollow | -1 | 689.0423 | 0 | 100 | 2000 | 0 |  |  | evento ambiguo: sin grieta | https://doi.org/10.5281/zenodo.21509581 | 3.30103 | 325 | TRUE | FABEST: clasificacion previa no validada para inclusion | 3.30103 | 2.838246
FAB006_5E+3 | FABEST | 42CrMo4+QT | FAB006 | Axial | Unnotched dog-bone hollow | -1 | 671.8283 | 0 | 100 | 5000 | 0 |  |  | evento ambiguo: sin grieta | https://doi.org/10.5281/zenodo.21509581 | 3.69897 | 326 | TRUE | FABEST: clasificacion previa no validada para inclusion | 3.69897 | 2.827258
FAB006_1E+4 | FABEST | 42CrMo4+QT | FAB006 | Axial | Unnotched dog-bone hollow | -1 | 648.7576 | 0 | 100 | 10000 | 0 |  |  | evento ambiguo: sin grieta | https://doi.org/10.5281/zenodo.21509581 | 4 | 327 | TRUE | FABEST: clasificacion previa no validada para inclusion | 4 | 2.812082
FAB006_2E+4 | FABEST | 42CrMo4+QT | FAB006 | Axial | Unnotched dog-bone hollow | -1 | 616.1909 | 0 | 100 | 20000 | 0 |  |  | evento ambiguo: sin grieta | https://doi.org/10.5281/zenodo.21509581 | 4.30103 | 328 | TRUE | FABEST: clasificacion previa no validada para inclusion | 4.30103 | 2.789715
FAB006_5E+4 | FABEST | 42CrMo4+QT | FAB006 | Axial | Unnotched dog-bone hollow | -1 | 566.6107 | 0 | 100 | 50000 | 0 |  |  | evento ambiguo: sin grieta | https://doi.org/10.5281/zenodo.21509581 | 4.69897 | 329 | TRUE | FABEST: clasificacion previa no validada para inclusion | 4.69897 | 2.753285
FAB006_1E+5 | FABEST | 42CrMo4+QT | FAB006 | Axial | Unnotched dog-bone hollow | -1 | 534.2506 | 0 | 100 | 100000 | 0 |  |  | evento ambiguo: sin grieta | https://doi.org/10.5281/zenodo.21509581 | 5 | 330 | TRUE | FABEST: clasificacion previa no validada para inclusion | 5 | 2.727745
FAB006_2E+5 | FABEST | 42CrMo4+QT | FAB006 | Axial | Unnotched dog-bone hollow | -1 | 511.4141 | 0 | 100 | 200000 | 0 |  |  | evento ambiguo: sin grieta | https://doi.org/10.5281/zenodo.21509581 | 5.30103 | 331 | TRUE | FABEST: clasificacion previa no validada para inclusion | 5.30103 | 2.708773
FAB006_5E+5 | FABEST | 42CrMo4+QT | FAB006 | Axial | Unnotched dog-bone hollow | -1 | 494.4144 | 0 | 100 | 500000 | 0 |  |  | evento ambiguo: sin grieta | https://doi.org/10.5281/zenodo.21509581 | 5.69897 | 332 | TRUE | FABEST: clasificacion previa no validada para inclusion | 5.69897 | 2.694091
FAB006_1E+6 | FABEST | 42CrMo4+QT | FAB006 | Axial | Unnotched dog-bone hollow | -1 | 488.0415 | 0 | 100 | 1000000 | 0 |  |  | evento ambiguo: sin grieta | https://doi.org/10.5281/zenodo.21509581 | 6 | 333 | TRUE | FABEST: clasificacion previa no validada para inclusion | 6 | 2.688457
FAB006_2E+6 | FABEST | 42CrMo4+QT | FAB006 | Axial | Unnotched dog-bone hollow | -1 | 484.7033 | 0 | 100 | 2000000 | 0 |  |  | evento ambiguo: sin grieta | https://doi.org/10.5281/zenodo.21509581 | 6.30103 | 334 | TRUE | FABEST: clasificacion previa no validada para inclusion | 6.30103 | 2.685476
FAB006_5E+6 | FABEST | 42CrMo4+QT | FAB006 | Axial | Unnotched dog-bone hollow | -1 | 482.6489 | 0 | 100 | 5000000 | 0 |  |  | evento ambiguo: sin grieta | https://doi.org/10.5281/zenodo.21509581 | 6.69897 | 335 | TRUE | FABEST: clasificacion previa no validada para inclusion | 6.69897 | 2.683631
FAB006_1E+7 | FABEST | 42CrMo4+QT | FAB006 | Axial | Unnotched dog-bone hollow | -1 | 481.9553 | 0 | 100 | 10000000 | 0 |  |  | evento ambiguo: sin grieta | https://doi.org/10.5281/zenodo.21509581 | 7 | 336 | TRUE | FABEST: clasificacion previa no validada para inclusion | 7 | 2.683007
FAB006_2E+7 | FABEST | 42CrMo4+QT | FAB006 | Axial | Unnotched dog-bone hollow | -1 | 481.6068 | 0 | 100 | 20000000 | 0 |  |  | evento ambiguo: sin grieta | https://doi.org/10.5281/zenodo.21509581 | 7.30103 | 337 | TRUE | FABEST: clasificacion previa no validada para inclusion | 7.30103 | 2.682693
FAB006_5E+7 | FABEST | 42CrMo4+QT | FAB006 | Axial | Unnotched dog-bone hollow | -1 | 481.3972 | 0 | 100 | 50000000 | 0 |  |  | evento ambiguo: sin grieta | https://doi.org/10.5281/zenodo.21509581 | 7.69897 | 338 | TRUE | FABEST: clasificacion previa no validada para inclusion | 7.69897 | 2.682504
FAB006_1E+8 | FABEST | 42CrMo4+QT | FAB006 | Axial | Unnotched dog-bone hollow | -1 | 481.3272 | 0 | 100 | 100000000 | 0 |  |  | evento ambiguo: sin grieta | https://doi.org/10.5281/zenodo.21509581 | 8 | 339 | TRUE | FABEST: clasificacion previa no validada para inclusion | 8 | 2.68244
FAB006_1E+3 | FABEST | 42CrMo4+QT | FAB006 | Axial | Unnotched dog-bone hollow | -1 | 742.0883 | 0 | 100 | 1000 | 0 |  |  | evento ambiguo: sin grieta | https://doi.org/10.5281/zenodo.21509581 | 3 | 340 | TRUE | FABEST: clasificacion previa no validada para inclusion | 3 | 2.870456
FAB006_2E+3 | FABEST | 42CrMo4+QT | FAB006 | Axial | Unnotched dog-bone hollow | -1 | 710.6437 | 0 | 100 | 2000 | 0 |  |  | evento ambiguo: sin grieta | https://doi.org/10.5281/zenodo.21509581 | 3.30103 | 341 | TRUE | FABEST: clasificacion previa no validada para inclusion | 3.30103 | 2.851652
FAB006_5E+3 | FABEST | 42CrMo4+QT | FAB006 | Axial | Unnotched dog-bone hollow | -1 | 669.0763 | 0 | 100 | 5000 | 0 |  |  | evento ambiguo: sin grieta | https://doi.org/10.5281/zenodo.21509581 | 3.69897 | 342 | TRUE | FABEST: clasificacion previa no validada para inclusion | 3.69897 | 2.825476
FAB006_1E+4 | FABEST | 42CrMo4+QT | FAB006 | Axial | Unnotched dog-bone hollow | -1 | 637.6318 | 0 | 100 | 10000 | 0 |  |  | evento ambiguo: sin grieta | https://doi.org/10.5281/zenodo.21509581 | 4 | 343 | TRUE | FABEST: clasificacion previa no validada para inclusion | 4 | 2.80457
FAB006_2E+4 | FABEST | 42CrMo4+QT | FAB006 | Axial | Unnotched dog-bone hollow | -1 | 606.1872 | 0 | 100 | 20000 | 0 |  |  | evento ambiguo: sin grieta | https://doi.org/10.5281/zenodo.21509581 | 4.30103 | 344 | TRUE | FABEST: clasificacion previa no validada para inclusion | 4.30103 | 2.782607
FAB006_5E+4 | FABEST | 42CrMo4+QT | FAB006 | Axial | Unnotched dog-bone hollow | -1 | 564.6198 | 0 | 100 | 50000 | 0 |  |  | evento ambiguo: sin grieta | https://doi.org/10.5281/zenodo.21509581 | 4.69897 | 345 | TRUE | FABEST: clasificacion previa no validada para inclusion | 4.69897 | 2.751756
FAB006_1E+5 | FABEST | 42CrMo4+QT | FAB006 | Axial | Unnotched dog-bone hollow | -1 | 533.1753 | 0 | 100 | 100000 | 0 |  |  | evento ambiguo: sin grieta | https://doi.org/10.5281/zenodo.21509581 | 5 | 346 | TRUE | FABEST: clasificacion previa no validada para inclusion | 5 | 2.72687
FAB006_2E+5 | FABEST | 42CrMo4+QT | FAB006 | Axial | Unnotched dog-bone hollow | -1 | 501.7308 | 0 | 100 | 200000 | 0 |  |  | evento ambiguo: sin grieta | https://doi.org/10.5281/zenodo.21509581 | 5.30103 | 347 | TRUE | FABEST: clasificacion previa no validada para inclusion | 5.30103 | 2.700471
FAB006_5E+5 | FABEST | 42CrMo4+QT | FAB006 | Axial | Unnotched dog-bone hollow | -1 | 460.1633 | 0 | 100 | 500000 | 0 |  |  | evento ambiguo: sin grieta | https://doi.org/10.5281/zenodo.21509581 | 5.69897 | 348 | TRUE | FABEST: clasificacion previa no validada para inclusion | 5.69897 | 2.662912
FAB006_1E+6 | FABEST | 42CrMo4+QT | FAB006 | Axial | Unnotched dog-bone hollow | -1 | 428.7188 | 0 | 100 | 1000000 | 0 |  |  | evento ambiguo: sin grieta | https://doi.org/10.5281/zenodo.21509581 | 6 | 349 | TRUE | FABEST: clasificacion previa no validada para inclusion | 6 | 2.632173
FAB006_2E+6 | FABEST | 42CrMo4+QT | FAB006 | Axial | Unnotched dog-bone hollow | -1 | 397.2743 | 0 | 100 | 2000000 | 0 |  |  | evento ambiguo: sin grieta | https://doi.org/10.5281/zenodo.21509581 | 6.30103 | 350 | TRUE | FABEST: clasificacion previa no validada para inclusion | 6.30103 | 2.59909
FAB006_5E+6 | FABEST | 42CrMo4+QT | FAB006 | Axial | Unnotched dog-bone hollow | -1 | 355.7069 | 0 | 100 | 5000000 | 0 |  |  | evento ambiguo: sin grieta | https://doi.org/10.5281/zenodo.21509581 | 6.69897 | 351 | TRUE | FABEST: clasificacion previa no validada para inclusion | 6.69897 | 2.551092
FAB006_1E+7 | FABEST | 42CrMo4+QT | FAB006 | Axial | Unnotched dog-bone hollow | -1 | 324.2623 | 0 | 100 | 10000000 | 0 |  |  | evento ambiguo: sin grieta | https://doi.org/10.5281/zenodo.21509581 | 7 | 352 | TRUE | FABEST: clasificacion previa no validada para inclusion | 7 | 2.510896
FAB006_2E+7 | FABEST | 42CrMo4+QT | FAB006 | Axial | Unnotched dog-bone hollow | -1 | 292.8178 | 0 | 100 | 20000000 | 0 |  |  | evento ambiguo: sin grieta | https://doi.org/10.5281/zenodo.21509581 | 7.30103 | 353 | TRUE | FABEST: clasificacion previa no validada para inclusion | 7.30103 | 2.466597
FAB006_5E+7 | FABEST | 42CrMo4+QT | FAB006 | Axial | Unnotched dog-bone hollow | -1 | 251.2504 | 0 | 100 | 50000000 | 0 |  |  | evento ambiguo: sin grieta | https://doi.org/10.5281/zenodo.21509581 | 7.69897 | 354 | TRUE | FABEST: clasificacion previa no validada para inclusion | 7.69897 | 2.400107
FAB006_1E+8 | FABEST | 42CrMo4+QT | FAB006 | Axial | Unnotched dog-bone hollow | -1 | 219.8058 | 0 | 100 | 100000000 | 0 |  |  | evento ambiguo: sin grieta | https://doi.org/10.5281/zenodo.21509581 | 8 | 355 | TRUE | FABEST: clasificacion previa no validada para inclusion | 8 | 2.342039
FAB007_5B | FABEST | 42CrMo4+QT | FAB007 | Axial | Unnotched hourglass hollow | -1 | 730 | 0 | 164 | 3001 | 1 | finished |  | INCLUIR | https://doi.org/10.5281/zenodo.21509581 | 3.477266 | 356 | TRUE | Evento ambiguo; revisar fuente FABEST | 3.477266 | 2.863323
FAB007_10B | FABEST | 42CrMo4+QT | FAB007 | Axial | Unnotched hourglass hollow | -1 | 750 | 0 | 164 | 3981 | 1 | finished |  | INCLUIR | https://doi.org/10.5281/zenodo.21509581 | 3.5999922 | 357 | TRUE | Evento ambiguo; revisar fuente FABEST | 3.599992 | 2.875061
FAB007_9B | FABEST | 42CrMo4+QT | FAB007 | Axial | Unnotched hourglass hollow | -1 | 715 | 0 | 164 | 14266 | 1 | finished |  | INCLUIR | https://doi.org/10.5281/zenodo.21509581 | 4.1543022 | 358 | TRUE | Evento ambiguo; revisar fuente FABEST | 4.154302 | 2.854306
FAB007_7 | FABEST | 42CrMo4+QT | FAB007 | Axial | Unnotched hourglass hollow | -1 | 700 | 0 | 164 | 14447 | 1 | finished |  | INCLUIR | https://doi.org/10.5281/zenodo.21509581 | 4.1597777 | 359 | TRUE | Evento ambiguo; revisar fuente FABEST | 4.159778 | 2.845098
FAB007_4 | FABEST | 42CrMo4+QT | FAB007 | Axial | Unnotched hourglass hollow | -1 | 650 | 0 | 164 | 49331 | 1 | finished |  | INCLUIR | https://doi.org/10.5281/zenodo.21509581 | 4.6931199 | 360 | TRUE | Evento ambiguo; revisar fuente FABEST | 4.69312 | 2.812913
FAB007_3 | FABEST | 42CrMo4+QT | FAB007 | Axial | Unnotched hourglass hollow | -1 | 675 | 0 | 164 | 55141 | 1 | finished |  | INCLUIR | https://doi.org/10.5281/zenodo.21509581 | 4.7414746 | 361 | TRUE | Evento ambiguo; revisar fuente FABEST | 4.741475 | 2.829304
FAB007_1 | FABEST | 42CrMo4+QT | FAB007 | Axial | Unnotched hourglass hollow | -1 | 600 | 0 | 164 | 115808 | 1 | finished |  | INCLUIR | https://doi.org/10.5281/zenodo.21509581 | 5.0637386 | 362 | TRUE | Evento ambiguo; revisar fuente FABEST | 5.063739 | 2.778151
FAB007_6 | FABEST | 42CrMo4+QT | FAB007 | Axial | Unnotched hourglass hollow | -1 | 550 | 0 | 164 | 261497 | 1 | finished |  | INCLUIR | https://doi.org/10.5281/zenodo.21509581 | 5.4174667 | 363 | TRUE | Evento ambiguo; revisar fuente FABEST | 5.417467 | 2.740363
FAB007_2 | FABEST | 42CrMo4+QT | FAB007 | Axial | Unnotched hourglass hollow | -1 | 550 | 0 | 164 | 295584 | 1 | finished |  | INCLUIR | https://doi.org/10.5281/zenodo.21509581 | 5.4706809 | 364 | TRUE | Evento ambiguo; revisar fuente FABEST | 5.470681 | 2.740363
FAB007_8 | FABEST | 42CrMo4+QT | FAB007 | Axial | Unnotched hourglass hollow | -1 | 520 | 0 | 164 | 2161482 | 1 | finished |  | INCLUIR | https://doi.org/10.5281/zenodo.21509581 | 6.3347516 | 365 | TRUE | Evento ambiguo; revisar fuente FABEST | 6.334752 | 2.716003
FAB007_1E+3 | FABEST | 42CrMo4+QT | FAB007 | Axial | Unnotched hourglass hollow | -1 | 922.517 | 0 | 164 | 1000 | 0 |  |  | evento ambiguo: sin grieta | https://doi.org/10.5281/zenodo.21509581 | 3 | 369 | TRUE | FABEST: clasificacion previa no validada para inclusion | 3 | 2.964974
FAB007_2E+3 | FABEST | 42CrMo4+QT | FAB007 | Axial | Unnotched hourglass hollow | -1 | 866.1926 | 0 | 164 | 2000 | 0 |  |  | evento ambiguo: sin grieta | https://doi.org/10.5281/zenodo.21509581 | 3.30103 | 370 | TRUE | FABEST: clasificacion previa no validada para inclusion | 3.30103 | 2.937614
FAB007_5E+3 | FABEST | 42CrMo4+QT | FAB007 | Axial | Unnotched hourglass hollow | -1 | 796.9787 | 0 | 164 | 5000 | 0 |  |  | evento ambiguo: sin grieta | https://doi.org/10.5281/zenodo.21509581 | 3.69897 | 371 | TRUE | FABEST: clasificacion previa no validada para inclusion | 3.69897 | 2.901447
FAB007_1E+4 | FABEST | 42CrMo4+QT | FAB007 | Axial | Unnotched hourglass hollow | -1 | 748.3191 | 0 | 164 | 10000 | 0 |  |  | evento ambiguo: sin grieta | https://doi.org/10.5281/zenodo.21509581 | 4 | 372 | TRUE | FABEST: clasificacion previa no validada para inclusion | 4 | 2.874087
FAB007_2E+4 | FABEST | 42CrMo4+QT | FAB007 | Axial | Unnotched hourglass hollow | -1 | 702.6304 | 0 | 164 | 20000 | 0 |  |  | evento ambiguo: sin grieta | https://doi.org/10.5281/zenodo.21509581 | 4.30103 | 373 | TRUE | FABEST: clasificacion previa no validada para inclusion | 4.30103 | 2.846727
FAB007_5E+4 | FABEST | 42CrMo4+QT | FAB007 | Axial | Unnotched hourglass hollow | -1 | 646.4861 | 0 | 164 | 50000 | 0 |  |  | evento ambiguo: sin grieta | https://doi.org/10.5281/zenodo.21509581 | 4.69897 | 374 | TRUE | FABEST: clasificacion previa no validada para inclusion | 4.69897 | 2.810559
FAB007_1E+5 | FABEST | 42CrMo4+QT | FAB007 | Axial | Unnotched hourglass hollow | -1 | 607.0148 | 0 | 164 | 100000 | 0 |  |  | evento ambiguo: sin grieta | https://doi.org/10.5281/zenodo.21509581 | 5 | 375 | TRUE | FABEST: clasificacion previa no validada para inclusion | 5 | 2.783199
FAB007_2E+5 | FABEST | 42CrMo4+QT | FAB007 | Axial | Unnotched hourglass hollow | -1 | 569.9535 | 0 | 164 | 200000 | 0 |  |  | evento ambiguo: sin grieta | https://doi.org/10.5281/zenodo.21509581 | 5.30103 | 376 | TRUE | FABEST: clasificacion previa no validada para inclusion | 5.30103 | 2.755839
FAB007_5E+5 | FABEST | 42CrMo4+QT | FAB007 | Axial | Unnotched hourglass hollow | -1 | 524.4108 | 0 | 164 | 500000 | 0 |  |  | evento ambiguo: sin grieta | https://doi.org/10.5281/zenodo.21509581 | 5.69897 | 377 | TRUE | FABEST: clasificacion previa no validada para inclusion | 5.69897 | 2.719672
FAB007_1E+6 | FABEST | 42CrMo4+QT | FAB007 | Axial | Unnotched hourglass hollow | -1 | 492.3929 | 0 | 164 | 1000000 | 0 |  |  | evento ambiguo: sin grieta | https://doi.org/10.5281/zenodo.21509581 | 6 | 378 | TRUE | FABEST: clasificacion previa no validada para inclusion | 6 | 2.692312
FAB007_2E+6 | FABEST | 42CrMo4+QT | FAB007 | Axial | Unnotched hourglass hollow | -1 | 462.3298 | 0 | 164 | 2000000 | 0 |  |  | evento ambiguo: sin grieta | https://doi.org/10.5281/zenodo.21509581 | 6.30103 | 379 | TRUE | FABEST: clasificacion previa no validada para inclusion | 6.30103 | 2.664952
FAB007_5E+6 | FABEST | 42CrMo4+QT | FAB007 | Axial | Unnotched hourglass hollow | -1 | 425.3869 | 0 | 164 | 5000000 | 0 |  |  | evento ambiguo: sin grieta | https://doi.org/10.5281/zenodo.21509581 | 6.69897 | 380 | TRUE | FABEST: clasificacion previa no validada para inclusion | 6.69897 | 2.628784
FAB007_1E+7 | FABEST | 42CrMo4+QT | FAB007 | Axial | Unnotched hourglass hollow | -1 | 399.4149 | 0 | 164 | 10000000 | 0 |  |  | evento ambiguo: sin grieta | https://doi.org/10.5281/zenodo.21509581 | 7 | 381 | TRUE | FABEST: clasificacion previa no validada para inclusion | 7 | 2.601424
FAB007_2E+7 | FABEST | 42CrMo4+QT | FAB007 | Axial | Unnotched hourglass hollow | -1 | 375.0286 | 0 | 164 | 20000000 | 0 |  |  | evento ambiguo: sin grieta | https://doi.org/10.5281/zenodo.21509581 | 7.30103 | 382 | TRUE | FABEST: clasificacion previa no validada para inclusion | 7.30103 | 2.574064
FAB007_5E+7 | FABEST | 42CrMo4+QT | FAB007 | Axial | Unnotched hourglass hollow | -1 | 345.0615 | 0 | 164 | 50000000 | 0 |  |  | evento ambiguo: sin grieta | https://doi.org/10.5281/zenodo.21509581 | 7.69897 | 383 | TRUE | FABEST: clasificacion previa no validada para inclusion | 7.69897 | 2.537897
FAB007_1E+8 | FABEST | 42CrMo4+QT | FAB007 | Axial | Unnotched hourglass hollow | -1 | 323.9938 | 0 | 164 | 100000000 | 0 |  |  | evento ambiguo: sin grieta | https://doi.org/10.5281/zenodo.21509581 | 8 | 384 | TRUE | FABEST: clasificacion previa no validada para inclusion | 8 | 2.510537
FAB007_1E+3 | FABEST | 42CrMo4+QT | FAB007 | Axial | Unnotched hourglass hollow | -1 | 749.8363 | 0 | 164 | 1000 | 0 |  |  | evento ambiguo: sin grieta | https://doi.org/10.5281/zenodo.21509581 | 3 | 385 | TRUE | FABEST: clasificacion previa no validada para inclusion | 3 | 2.874966
FAB007_2E+3 | FABEST | 42CrMo4+QT | FAB007 | Axial | Unnotched hourglass hollow | -1 | 746.2871 | 0 | 164 | 2000 | 0 |  |  | evento ambiguo: sin grieta | https://doi.org/10.5281/zenodo.21509581 | 3.30103 | 386 | TRUE | FABEST: clasificacion previa no validada para inclusion | 3.30103 | 2.872906
FAB007_5E+3 | FABEST | 42CrMo4+QT | FAB007 | Axial | Unnotched hourglass hollow | -1 | 736.2858 | 0 | 164 | 5000 | 0 |  |  | evento ambiguo: sin grieta | https://doi.org/10.5281/zenodo.21509581 | 3.69897 | 387 | TRUE | FABEST: clasificacion previa no validada para inclusion | 3.69897 | 2.867046
FAB007_1E+4 | FABEST | 42CrMo4+QT | FAB007 | Axial | Unnotched hourglass hollow | -1 | 721.4963 | 0 | 164 | 10000 | 0 |  |  | evento ambiguo: sin grieta | https://doi.org/10.5281/zenodo.21509581 | 4 | 388 | TRUE | FABEST: clasificacion previa no validada para inclusion | 4 | 2.858234
FAB007_2E+4 | FABEST | 42CrMo4+QT | FAB007 | Axial | Unnotched hourglass hollow | -1 | 697.389 | 0 | 164 | 20000 | 0 |  |  | evento ambiguo: sin grieta | https://doi.org/10.5281/zenodo.21509581 | 4.30103 | 389 | TRUE | FABEST: clasificacion previa no validada para inclusion | 4.30103 | 2.843475
FAB007_5E+4 | FABEST | 42CrMo4+QT | FAB007 | Axial | Unnotched hourglass hollow | -1 | 651.0486 | 0 | 164 | 50000 | 0 |  |  | evento ambiguo: sin grieta | https://doi.org/10.5281/zenodo.21509581 | 4.69897 | 390 | TRUE | FABEST: clasificacion previa no validada para inclusion | 4.69897 | 2.813613
FAB007_1E+5 | FABEST | 42CrMo4+QT | FAB007 | Axial | Unnotched hourglass hollow | -1 | 612.0245 | 0 | 164 | 100000 | 0 |  |  | evento ambiguo: sin grieta | https://doi.org/10.5281/zenodo.21509581 | 5 | 391 | TRUE | FABEST: clasificacion previa no validada para inclusion | 5 | 2.786769
FAB007_2E+5 | FABEST | 42CrMo4+QT | FAB007 | Axial | Unnotched hourglass hollow | -1 | 578.6359 | 0 | 164 | 200000 | 0 |  |  | evento ambiguo: sin grieta | https://doi.org/10.5281/zenodo.21509581 | 5.30103 | 392 | TRUE | FABEST: clasificacion previa no validada para inclusion | 5.30103 | 2.762405
FAB007_5E+5 | FABEST | 42CrMo4+QT | FAB007 | Axial | Unnotched hourglass hollow | -1 | 549.6902 | 0 | 164 | 500000 | 0 |  |  | evento ambiguo: sin grieta | https://doi.org/10.5281/zenodo.21509581 | 5.69897 | 393 | TRUE | FABEST: clasificacion previa no validada para inclusion | 5.69897 | 2.740118
FAB007_1E+6 | FABEST | 42CrMo4+QT | FAB007 | Axial | Unnotched hourglass hollow | -1 | 537.7573 | 0 | 164 | 1000000 | 0 |  |  | evento ambiguo: sin grieta | https://doi.org/10.5281/zenodo.21509581 | 6 | 394 | TRUE | FABEST: clasificacion previa no validada para inclusion | 6 | 2.730586
FAB007_2E+6 | FABEST | 42CrMo4+QT | FAB007 | Axial | Unnotched hourglass hollow | -1 | 531.2429 | 0 | 164 | 2000000 | 0 |  |  | evento ambiguo: sin grieta | https://doi.org/10.5281/zenodo.21509581 | 6.30103 | 395 | TRUE | FABEST: clasificacion previa no validada para inclusion | 6.30103 | 2.725293
FAB007_5E+6 | FABEST | 42CrMo4+QT | FAB007 | Axial | Unnotched hourglass hollow | -1 | 527.139 | 0 | 164 | 5000000 | 0 |  |  | evento ambiguo: sin grieta | https://doi.org/10.5281/zenodo.21509581 | 6.69897 | 396 | TRUE | FABEST: clasificacion previa no validada para inclusion | 6.69897 | 2.721925
FAB007_1E+7 | FABEST | 42CrMo4+QT | FAB007 | Axial | Unnotched hourglass hollow | -1 | 525.7366 | 0 | 164 | 10000000 | 0 |  |  | evento ambiguo: sin grieta | https://doi.org/10.5281/zenodo.21509581 | 7 | 397 | TRUE | FABEST: clasificacion previa no validada para inclusion | 7 | 2.720768
FAB007_2E+7 | FABEST | 42CrMo4+QT | FAB007 | Axial | Unnotched hourglass hollow | -1 | 525.0287 | 0 | 164 | 20000000 | 0 |  |  | evento ambiguo: sin grieta | https://doi.org/10.5281/zenodo.21509581 | 7.30103 | 398 | TRUE | FABEST: clasificacion previa no validada para inclusion | 7.30103 | 2.720183
FAB007_5E+7 | FABEST | 42CrMo4+QT | FAB007 | Axial | Unnotched hourglass hollow | -1 | 524.6018 | 0 | 164 | 50000000 | 0 |  |  | evento ambiguo: sin grieta | https://doi.org/10.5281/zenodo.21509581 | 7.69897 | 399 | TRUE | FABEST: clasificacion previa no validada para inclusion | 7.69897 | 2.71983
FAB007_1E+8 | FABEST | 42CrMo4+QT | FAB007 | Axial | Unnotched hourglass hollow | -1 | 524.4592 | 0 | 164 | 100000000 | 0 |  |  | evento ambiguo: sin grieta | https://doi.org/10.5281/zenodo.21509581 | 8 | 400 | TRUE | FABEST: clasificacion previa no validada para inclusion | 8 | 2.719712
FAB007_1E+3 | FABEST | 42CrMo4+QT | FAB007 | Axial | Unnotched hourglass hollow | -1 | 870.6478 | 0 | 164 | 1000 | 0 |  |  | evento ambiguo: sin grieta | https://doi.org/10.5281/zenodo.21509581 | 3 | 401 | TRUE | FABEST: clasificacion previa no validada para inclusion | 3 | 2.939843
FAB007_2E+3 | FABEST | 42CrMo4+QT | FAB007 | Axial | Unnotched hourglass hollow | -1 | 831.4319 | 0 | 164 | 2000 | 0 |  |  | evento ambiguo: sin grieta | https://doi.org/10.5281/zenodo.21509581 | 3.30103 | 402 | TRUE | FABEST: clasificacion previa no validada para inclusion | 3.30103 | 2.919827
FAB007_5E+3 | FABEST | 42CrMo4+QT | FAB007 | Axial | Unnotched hourglass hollow | -1 | 779.5912 | 0 | 164 | 5000 | 0 |  |  | evento ambiguo: sin grieta | https://doi.org/10.5281/zenodo.21509581 | 3.69897 | 403 | TRUE | FABEST: clasificacion previa no validada para inclusion | 3.69897 | 2.891867
FAB007_1E+4 | FABEST | 42CrMo4+QT | FAB007 | Axial | Unnotched hourglass hollow | -1 | 740.3752 | 0 | 164 | 10000 | 0 |  |  | evento ambiguo: sin grieta | https://doi.org/10.5281/zenodo.21509581 | 4 | 404 | TRUE | FABEST: clasificacion previa no validada para inclusion | 4 | 2.869452
FAB007_2E+4 | FABEST | 42CrMo4+QT | FAB007 | Axial | Unnotched hourglass hollow | -1 | 701.1593 | 0 | 164 | 20000 | 0 |  |  | evento ambiguo: sin grieta | https://doi.org/10.5281/zenodo.21509581 | 4.30103 | 405 | TRUE | FABEST: clasificacion previa no validada para inclusion | 4.30103 | 2.845817
FAB007_5E+4 | FABEST | 42CrMo4+QT | FAB007 | Axial | Unnotched hourglass hollow | -1 | 649.3186 | 0 | 164 | 50000 | 0 |  |  | evento ambiguo: sin grieta | https://doi.org/10.5281/zenodo.21509581 | 4.69897 | 406 | TRUE | FABEST: clasificacion previa no validada para inclusion | 4.69897 | 2.812458
FAB007_1E+5 | FABEST | 42CrMo4+QT | FAB007 | Axial | Unnotched hourglass hollow | -1 | 610.1027 | 0 | 164 | 100000 | 0 |  |  | evento ambiguo: sin grieta | https://doi.org/10.5281/zenodo.21509581 | 5 | 407 | TRUE | FABEST: clasificacion previa no validada para inclusion | 5 | 2.785403
FAB007_2E+5 | FABEST | 42CrMo4+QT | FAB007 | Axial | Unnotched hourglass hollow | -1 | 570.8867 | 0 | 164 | 200000 | 0 |  |  | evento ambiguo: sin grieta | https://doi.org/10.5281/zenodo.21509581 | 5.30103 | 408 | TRUE | FABEST: clasificacion previa no validada para inclusion | 5.30103 | 2.75655
FAB007_5E+5 | FABEST | 42CrMo4+QT | FAB007 | Axial | Unnotched hourglass hollow | -1 | 519.046 | 0 | 164 | 500000 | 0 |  |  | evento ambiguo: sin grieta | https://doi.org/10.5281/zenodo.21509581 | 5.69897 | 409 | TRUE | FABEST: clasificacion previa no validada para inclusion | 5.69897 | 2.715206
FAB007_1E+6 | FABEST | 42CrMo4+QT | FAB007 | Axial | Unnotched hourglass hollow | -1 | 479.8301 | 0 | 164 | 1000000 | 0 |  |  | evento ambiguo: sin grieta | https://doi.org/10.5281/zenodo.21509581 | 6 | 410 | TRUE | FABEST: clasificacion previa no validada para inclusion | 6 | 2.681087
FAB007_2E+6 | FABEST | 42CrMo4+QT | FAB007 | Axial | Unnotched hourglass hollow | -1 | 440.6141 | 0 | 164 | 2000000 | 0 |  |  | evento ambiguo: sin grieta | https://doi.org/10.5281/zenodo.21509581 | 6.30103 | 411 | TRUE | FABEST: clasificacion previa no validada para inclusion | 6.30103 | 2.644058
FAB007_5E+6 | FABEST | 42CrMo4+QT | FAB007 | Axial | Unnotched hourglass hollow | -1 | 388.7735 | 0 | 164 | 5000000 | 0 |  |  | evento ambiguo: sin grieta | https://doi.org/10.5281/zenodo.21509581 | 6.69897 | 412 | TRUE | FABEST: clasificacion previa no validada para inclusion | 6.69897 | 2.589697
FAB007_1E+7 | FABEST | 42CrMo4+QT | FAB007 | Axial | Unnotched hourglass hollow | -1 | 349.5575 | 0 | 164 | 10000000 | 0 |  |  | evento ambiguo: sin grieta | https://doi.org/10.5281/zenodo.21509581 | 7 | 413 | TRUE | FABEST: clasificacion previa no validada para inclusion | 7 | 2.543519
FAB007_2E+7 | FABEST | 42CrMo4+QT | FAB007 | Axial | Unnotched hourglass hollow | -1 | 310.3416 | 0 | 164 | 20000000 | 0 |  |  | evento ambiguo: sin grieta | https://doi.org/10.5281/zenodo.21509581 | 7.30103 | 414 | TRUE | FABEST: clasificacion previa no validada para inclusion | 7.30103 | 2.49184
FAB007_5E+7 | FABEST | 42CrMo4+QT | FAB007 | Axial | Unnotched hourglass hollow | -1 | 258.5009 | 0 | 164 | 50000000 | 0 |  |  | evento ambiguo: sin grieta | https://doi.org/10.5281/zenodo.21509581 | 7.69897 | 415 | TRUE | FABEST: clasificacion previa no validada para inclusion | 7.69897 | 2.412462
FAB007_1E+8 | FABEST | 42CrMo4+QT | FAB007 | Axial | Unnotched hourglass hollow | -1 | 219.2849 | 0 | 164 | 100000000 | 0 |  |  | evento ambiguo: sin grieta | https://doi.org/10.5281/zenodo.21509581 | 8 | 416 | TRUE | FABEST: clasificacion previa no validada para inclusion | 8 | 2.341009
FAB008_7B | FABEST | 42CrMo4+QT | FAB008 | Axial | Unnotched dog-bone hollow | -1 | 720 | 0 | 139 | 1170 | 1 | finished |  | INCLUIR | https://doi.org/10.5281/zenodo.21509581 | 3.0681859 | 417 | TRUE | Evento ambiguo; revisar fuente FABEST | 3.068186 | 2.857332
FAB008_5 | FABEST | 42CrMo4+QT | FAB008 | Axial | Unnotched dog-bone hollow | -1 | 700 | 0 | 139 | 4918 | 1 | finished |  | INCLUIR | https://doi.org/10.5281/zenodo.21509581 | 3.6917885 | 418 | TRUE | Evento ambiguo; revisar fuente FABEST | 3.691789 | 2.845098
FAB008_6 | FABEST | 42CrMo4+QT | FAB008 | Axial | Unnotched dog-bone hollow | -1 | 680 | 0 | 139 | 8118 | 1 | finished |  | INCLUIR | https://doi.org/10.5281/zenodo.21509581 | 3.909449 | 419 | TRUE | Evento ambiguo; revisar fuente FABEST | 3.909449 | 2.832509
FAB008_3 | FABEST | 42CrMo4+QT | FAB008 | Axial | Unnotched dog-bone hollow | -1 | 650 | 0 | 139 | 25852 | 1 | finished |  | INCLUIR | https://doi.org/10.5281/zenodo.21509581 | 4.4124941 | 420 | TRUE | Evento ambiguo; revisar fuente FABEST | 4.412494 | 2.812913
FAB008_2 | FABEST | 42CrMo4+QT | FAB008 | Axial | Unnotched dog-bone hollow | -1 | 600 | 0 | 139 | 45862 | 1 | finished |  | INCLUIR | https://doi.org/10.5281/zenodo.21509581 | 4.661453 | 421 | TRUE | Evento ambiguo; revisar fuente FABEST | 4.661453 | 2.778151
FAB008_1 | FABEST | 42CrMo4+QT | FAB008 | Axial | Unnotched dog-bone hollow | -1 | 550 | 0 | 139 | 87352 | 1 | finished |  | INCLUIR | https://doi.org/10.5281/zenodo.21509581 | 4.9412729 | 422 | TRUE | Evento ambiguo; revisar fuente FABEST | 4.941273 | 2.740363
FAB008_4 | FABEST | 42CrMo4+QT | FAB008 | Axial | Unnotched dog-bone hollow | -1 | 520 | 0 | 139 | 122516 | 1 | finished |  | INCLUIR | https://doi.org/10.5281/zenodo.21509581 | 5.0881928 | 423 | TRUE | Evento ambiguo; revisar fuente FABEST | 5.088193 | 2.716003
FAB008_8 | FABEST | 42CrMo4+QT | FAB008 | Axial | Unnotched dog-bone hollow | -1 | 510 | 0 | 139 | 128075 | 1 | finished |  | INCLUIR | https://doi.org/10.5281/zenodo.21509581 | 5.1074644 | 424 | TRUE | Evento ambiguo; revisar fuente FABEST | 5.107464 | 2.70757
FAB008_9 | FABEST | 42CrMo4+QT | FAB008 | Axial | Unnotched dog-bone hollow | -1 | 500 | 0 | 139 | 186490 | 1 | finished |  | INCLUIR | https://doi.org/10.5281/zenodo.21509581 | 5.2706555 | 425 | TRUE | Evento ambiguo; revisar fuente FABEST | 5.270656 | 2.69897
FAB008_10 | FABEST | 42CrMo4+QT | FAB008 | Axial | Unnotched dog-bone hollow | -1 | 490 | 0 | 139 | 186845 | 1 | finished |  | INCLUIR | https://doi.org/10.5281/zenodo.21509581 | 5.2714815 | 426 | TRUE | Evento ambiguo; revisar fuente FABEST | 5.271481 | 2.690196
FAB008_1E+3 | FABEST | 42CrMo4+QT | FAB008 | Axial | Unnotched dog-bone hollow | -1 | 867.5541 | 0 | 139 | 1000 | 0 |  |  | evento ambiguo: sin grieta | https://doi.org/10.5281/zenodo.21509581 | 3 | 428 | TRUE | FABEST: clasificacion previa no validada para inclusion | 3 | 2.938297
FAB008_2E+3 | FABEST | 42CrMo4+QT | FAB008 | Axial | Unnotched dog-bone hollow | -1 | 806.2666 | 0 | 139 | 2000 | 0 |  |  | evento ambiguo: sin grieta | https://doi.org/10.5281/zenodo.21509581 | 3.30103 | 429 | TRUE | FABEST: clasificacion previa no validada para inclusion | 3.30103 | 2.906479
FAB008_5E+3 | FABEST | 42CrMo4+QT | FAB008 | Axial | Unnotched dog-bone hollow | -1 | 731.8426 | 0 | 139 | 5000 | 0 |  |  | evento ambiguo: sin grieta | https://doi.org/10.5281/zenodo.21509581 | 3.69897 | 430 | TRUE | FABEST: clasificacion previa no validada para inclusion | 3.69897 | 2.864418
FAB008_1E+4 | FABEST | 42CrMo4+QT | FAB008 | Axial | Unnotched dog-bone hollow | -1 | 680.1423 | 0 | 139 | 10000 | 0 |  |  | evento ambiguo: sin grieta | https://doi.org/10.5281/zenodo.21509581 | 4 | 431 | TRUE | FABEST: clasificacion previa no validada para inclusion | 4 | 2.8326
FAB008_2E+4 | FABEST | 42CrMo4+QT | FAB008 | Axial | Unnotched dog-bone hollow | -1 | 632.0943 | 0 | 139 | 20000 | 0 |  |  | evento ambiguo: sin grieta | https://doi.org/10.5281/zenodo.21509581 | 4.30103 | 432 | TRUE | FABEST: clasificacion previa no validada para inclusion | 4.30103 | 2.800782
FAB008_5E+4 | FABEST | 42CrMo4+QT | FAB008 | Axial | Unnotched dog-bone hollow | -1 | 573.7476 | 0 | 139 | 50000 | 0 |  |  | evento ambiguo: sin grieta | https://doi.org/10.5281/zenodo.21509581 | 4.69897 | 433 | TRUE | FABEST: clasificacion previa no validada para inclusion | 4.69897 | 2.758721
FAB008_1E+5 | FABEST | 42CrMo4+QT | FAB008 | Axial | Unnotched dog-bone hollow | -1 | 533.2157 | 0 | 139 | 100000 | 0 |  |  | evento ambiguo: sin grieta | https://doi.org/10.5281/zenodo.21509581 | 5 | 434 | TRUE | FABEST: clasificacion previa no validada para inclusion | 5 | 2.726903
FAB008_2E+5 | FABEST | 42CrMo4+QT | FAB008 | Axial | Unnotched dog-bone hollow | -1 | 495.5472 | 0 | 139 | 200000 | 0 |  |  | evento ambiguo: sin grieta | https://doi.org/10.5281/zenodo.21509581 | 5.30103 | 435 | TRUE | FABEST: clasificacion previa no validada para inclusion | 5.30103 | 2.695085
FAB008_5E+5 | FABEST | 42CrMo4+QT | FAB008 | Axial | Unnotched dog-bone hollow | -1 | 449.8048 | 0 | 139 | 500000 | 0 |  |  | evento ambiguo: sin grieta | https://doi.org/10.5281/zenodo.21509581 | 5.69897 | 436 | TRUE | FABEST: clasificacion previa no validada para inclusion | 5.69897 | 2.653024
FAB008_1E+6 | FABEST | 42CrMo4+QT | FAB008 | Axial | Unnotched dog-bone hollow | -1 | 418.0288 | 0 | 139 | 1000000 | 0 |  |  | evento ambiguo: sin grieta | https://doi.org/10.5281/zenodo.21509581 | 6 | 437 | TRUE | FABEST: clasificacion previa no validada para inclusion | 6 | 2.621206
FAB008_2E+6 | FABEST | 42CrMo4+QT | FAB008 | Axial | Unnotched dog-bone hollow | -1 | 388.4975 | 0 | 139 | 2000000 | 0 |  |  | evento ambiguo: sin grieta | https://doi.org/10.5281/zenodo.21509581 | 6.30103 | 438 | TRUE | FABEST: clasificacion previa no validada para inclusion | 6.30103 | 2.589388
FAB008_5E+6 | FABEST | 42CrMo4+QT | FAB008 | Axial | Unnotched dog-bone hollow | -1 | 352.6365 | 0 | 139 | 5000000 | 0 |  |  | evento ambiguo: sin grieta | https://doi.org/10.5281/zenodo.21509581 | 6.69897 | 439 | TRUE | FABEST: clasificacion previa no validada para inclusion | 6.69897 | 2.547327
FAB008_1E+7 | FABEST | 42CrMo4+QT | FAB008 | Axial | Unnotched dog-bone hollow | -1 | 327.7248 | 0 | 139 | 10000000 | 0 |  |  | evento ambiguo: sin grieta | https://doi.org/10.5281/zenodo.21509581 | 7 | 440 | TRUE | FABEST: clasificacion previa no validada para inclusion | 7 | 2.515509
FAB008_2E+7 | FABEST | 42CrMo4+QT | FAB008 | Axial | Unnotched dog-bone hollow | -1 | 304.573 | 0 | 139 | 20000000 | 0 |  |  | evento ambiguo: sin grieta | https://doi.org/10.5281/zenodo.21509581 | 7.30103 | 441 | TRUE | FABEST: clasificacion previa no validada para inclusion | 7.30103 | 2.483691
FAB008_5E+7 | FABEST | 42CrMo4+QT | FAB008 | Axial | Unnotched dog-bone hollow | -1 | 276.4588 | 0 | 139 | 50000000 | 0 |  |  | evento ambiguo: sin grieta | https://doi.org/10.5281/zenodo.21509581 | 7.69897 | 442 | TRUE | FABEST: clasificacion previa no validada para inclusion | 7.69897 | 2.44163
FAB008_1E+8 | FABEST | 42CrMo4+QT | FAB008 | Axial | Unnotched dog-bone hollow | -1 | 256.9287 | 0 | 139 | 100000000 | 0 |  |  | evento ambiguo: sin grieta | https://doi.org/10.5281/zenodo.21509581 | 8 | 443 | TRUE | FABEST: clasificacion previa no validada para inclusion | 8 | 2.409813
FAB008_1E+3 | FABEST | 42CrMo4+QT | FAB008 | Axial | Unnotched dog-bone hollow | -1 | 725.3682 | 0 | 139 | 1000 | 0 |  |  | evento ambiguo: sin grieta | https://doi.org/10.5281/zenodo.21509581 | 3 | 444 | TRUE | FABEST: clasificacion previa no validada para inclusion | 3 | 2.860559
FAB008_2E+3 | FABEST | 42CrMo4+QT | FAB008 | Axial | Unnotched dog-bone hollow | -1 | 719.0044 | 0 | 139 | 2000 | 0 |  |  | evento ambiguo: sin grieta | https://doi.org/10.5281/zenodo.21509581 | 3.30103 | 445 | TRUE | FABEST: clasificacion previa no validada para inclusion | 3.30103 | 2.856732
FAB008_5E+3 | FABEST | 42CrMo4+QT | FAB008 | Axial | Unnotched dog-bone hollow | -1 | 701.6446 | 0 | 139 | 5000 | 0 |  |  | evento ambiguo: sin grieta | https://doi.org/10.5281/zenodo.21509581 | 3.69897 | 446 | TRUE | FABEST: clasificacion previa no validada para inclusion | 3.69897 | 2.846117
FAB008_1E+4 | FABEST | 42CrMo4+QT | FAB008 | Axial | Unnotched dog-bone hollow | -1 | 677.4237 | 0 | 139 | 10000 | 0 |  |  | evento ambiguo: sin grieta | https://doi.org/10.5281/zenodo.21509581 | 4 | 447 | TRUE | FABEST: clasificacion previa no validada para inclusion | 4 | 2.83086
FAB008_2E+4 | FABEST | 42CrMo4+QT | FAB008 | Axial | Unnotched dog-bone hollow | -1 | 641.2661 | 0 | 139 | 20000 | 0 |  |  | evento ambiguo: sin grieta | https://doi.org/10.5281/zenodo.21509581 | 4.30103 | 448 | TRUE | FABEST: clasificacion previa no validada para inclusion | 4.30103 | 2.807038
FAB008_5E+4 | FABEST | 42CrMo4+QT | FAB008 | Axial | Unnotched dog-bone hollow | -1 | 581.4329 | 0 | 139 | 50000 | 0 |  |  | evento ambiguo: sin grieta | https://doi.org/10.5281/zenodo.21509581 | 4.69897 | 449 | TRUE | FABEST: clasificacion previa no validada para inclusion | 4.69897 | 2.7645
FAB008_1E+5 | FABEST | 42CrMo4+QT | FAB008 | Axial | Unnotched dog-bone hollow | -1 | 538.9911 | 0 | 139 | 100000 | 0 |  |  | evento ambiguo: sin grieta | https://doi.org/10.5281/zenodo.21509581 | 5 | 450 | TRUE | FABEST: clasificacion previa no validada para inclusion | 5 | 2.731582
FAB008_2E+5 | FABEST | 42CrMo4+QT | FAB008 | Axial | Unnotched dog-bone hollow | -1 | 507.3029 | 0 | 139 | 200000 | 0 |  |  | evento ambiguo: sin grieta | https://doi.org/10.5281/zenodo.21509581 | 5.30103 | 451 | TRUE | FABEST: clasificacion previa no validada para inclusion | 5.30103 | 2.705267
FAB008_5E+5 | FABEST | 42CrMo4+QT | FAB008 | Axial | Unnotched dog-bone hollow | -1 | 482.732 | 0 | 139 | 500000 | 0 |  |  | evento ambiguo: sin grieta | https://doi.org/10.5281/zenodo.21509581 | 5.69897 | 452 | TRUE | FABEST: clasificacion previa no validada para inclusion | 5.69897 | 2.683706
FAB008_1E+6 | FABEST | 42CrMo4+QT | FAB008 | Axial | Unnotched dog-bone hollow | -1 | 473.2976 | 0 | 139 | 1000000 | 0 |  |  | evento ambiguo: sin grieta | https://doi.org/10.5281/zenodo.21509581 | 6 | 453 | TRUE | FABEST: clasificacion previa no validada para inclusion | 6 | 2.675134
FAB008_2E+6 | FABEST | 42CrMo4+QT | FAB008 | Axial | Unnotched dog-bone hollow | -1 | 468.3063 | 0 | 139 | 2000000 | 0 |  |  | evento ambiguo: sin grieta | https://doi.org/10.5281/zenodo.21509581 | 6.30103 | 454 | TRUE | FABEST: clasificacion previa no validada para inclusion | 6.30103 | 2.67053
FAB008_5E+6 | FABEST | 42CrMo4+QT | FAB008 | Axial | Unnotched dog-bone hollow | -1 | 465.2176 | 0 | 139 | 5000000 | 0 |  |  | evento ambiguo: sin grieta | https://doi.org/10.5281/zenodo.21509581 | 6.69897 | 455 | TRUE | FABEST: clasificacion previa no validada para inclusion | 6.69897 | 2.667656
FAB008_1E+7 | FABEST | 42CrMo4+QT | FAB008 | Axial | Unnotched dog-bone hollow | -1 | 464.1718 | 0 | 139 | 10000000 | 0 |  |  | evento ambiguo: sin grieta | https://doi.org/10.5281/zenodo.21509581 | 7 | 456 | TRUE | FABEST: clasificacion previa no validada para inclusion | 7 | 2.666679
FAB008_2E+7 | FABEST | 42CrMo4+QT | FAB008 | Axial | Unnotched dog-bone hollow | -1 | 463.6459 | 0 | 139 | 20000000 | 0 |  |  | evento ambiguo: sin grieta | https://doi.org/10.5281/zenodo.21509581 | 7.30103 | 457 | TRUE | FABEST: clasificacion previa no validada para inclusion | 7.30103 | 2.666186
FAB008_5E+7 | FABEST | 42CrMo4+QT | FAB008 | Axial | Unnotched dog-bone hollow | -1 | 463.3293 | 0 | 139 | 50000000 | 0 |  |  | evento ambiguo: sin grieta | https://doi.org/10.5281/zenodo.21509581 | 7.69897 | 458 | TRUE | FABEST: clasificacion previa no validada para inclusion | 7.69897 | 2.66589
FAB008_1E+8 | FABEST | 42CrMo4+QT | FAB008 | Axial | Unnotched dog-bone hollow | -1 | 463.2236 | 0 | 139 | 100000000 | 0 |  |  | evento ambiguo: sin grieta | https://doi.org/10.5281/zenodo.21509581 | 8 | 459 | TRUE | FABEST: clasificacion previa no validada para inclusion | 8 | 2.665791
FAB008_1E+3 | FABEST | 42CrMo4+QT | FAB008 | Axial | Unnotched dog-bone hollow | -1 | 820.1607 | 0 | 139 | 1000 | 0 |  |  | evento ambiguo: sin grieta | https://doi.org/10.5281/zenodo.21509581 | 3 | 460 | TRUE | FABEST: clasificacion previa no validada para inclusion | 3 | 2.913899
FAB008_2E+3 | FABEST | 42CrMo4+QT | FAB008 | Axial | Unnotched dog-bone hollow | -1 | 777.392 | 0 | 139 | 2000 | 0 |  |  | evento ambiguo: sin grieta | https://doi.org/10.5281/zenodo.21509581 | 3.30103 | 461 | TRUE | FABEST: clasificacion previa no validada para inclusion | 3.30103 | 2.89064
FAB008_5E+3 | FABEST | 42CrMo4+QT | FAB008 | Axial | Unnotched dog-bone hollow | -1 | 720.8549 | 0 | 139 | 5000 | 0 |  |  | evento ambiguo: sin grieta | https://doi.org/10.5281/zenodo.21509581 | 3.69897 | 462 | TRUE | FABEST: clasificacion previa no validada para inclusion | 3.69897 | 2.857848
FAB008_1E+4 | FABEST | 42CrMo4+QT | FAB008 | Axial | Unnotched dog-bone hollow | -1 | 678.0863 | 0 | 139 | 10000 | 0 |  |  | evento ambiguo: sin grieta | https://doi.org/10.5281/zenodo.21509581 | 4 | 463 | TRUE | FABEST: clasificacion previa no validada para inclusion | 4 | 2.831285
FAB008_2E+4 | FABEST | 42CrMo4+QT | FAB008 | Axial | Unnotched dog-bone hollow | -1 | 635.3176 | 0 | 139 | 20000 | 0 |  |  | evento ambiguo: sin grieta | https://doi.org/10.5281/zenodo.21509581 | 4.30103 | 464 | TRUE | FABEST: clasificacion previa no validada para inclusion | 4.30103 | 2.802991
FAB008_5E+4 | FABEST | 42CrMo4+QT | FAB008 | Axial | Unnotched dog-bone hollow | -1 | 578.7805 | 0 | 139 | 50000 | 0 |  |  | evento ambiguo: sin grieta | https://doi.org/10.5281/zenodo.21509581 | 4.69897 | 465 | TRUE | FABEST: clasificacion previa no validada para inclusion | 4.69897 | 2.762514
FAB008_1E+5 | FABEST | 42CrMo4+QT | FAB008 | Axial | Unnotched dog-bone hollow | -1 | 536.0119 | 0 | 139 | 100000 | 0 |  |  | evento ambiguo: sin grieta | https://doi.org/10.5281/zenodo.21509581 | 5 | 466 | TRUE | FABEST: clasificacion previa no validada para inclusion | 5 | 2.729174
FAB008_2E+5 | FABEST | 42CrMo4+QT | FAB008 | Axial | Unnotched dog-bone hollow | -1 | 493.2432 | 0 | 139 | 200000 | 0 |  |  | evento ambiguo: sin grieta | https://doi.org/10.5281/zenodo.21509581 | 5.30103 | 467 | TRUE | FABEST: clasificacion previa no validada para inclusion | 5.30103 | 2.693061
FAB008_5E+5 | FABEST | 42CrMo4+QT | FAB008 | Axial | Unnotched dog-bone hollow | -1 | 436.7061 | 0 | 139 | 500000 | 0 |  |  | evento ambiguo: sin grieta | https://doi.org/10.5281/zenodo.21509581 | 5.69897 | 468 | TRUE | FABEST: clasificacion previa no validada para inclusion | 5.69897 | 2.640189
FAB008_1E+6 | FABEST | 42CrMo4+QT | FAB008 | Axial | Unnotched dog-bone hollow | -1 | 393.9375 | 0 | 139 | 1000000 | 0 |  |  | evento ambiguo: sin grieta | https://doi.org/10.5281/zenodo.21509581 | 6 | 469 | TRUE | FABEST: clasificacion previa no validada para inclusion | 6 | 2.595427
FAB008_2E+6 | FABEST | 42CrMo4+QT | FAB008 | Axial | Unnotched dog-bone hollow | -1 | 351.1688 | 0 | 139 | 2000000 | 0 |  |  | evento ambiguo: sin grieta | https://doi.org/10.5281/zenodo.21509581 | 6.30103 | 470 | TRUE | FABEST: clasificacion previa no validada para inclusion | 6.30103 | 2.545516
FAB008_5E+6 | FABEST | 42CrMo4+QT | FAB008 | Axial | Unnotched dog-bone hollow | -1 | 294.6317 | 0 | 139 | 5000000 | 0 |  |  | evento ambiguo: sin grieta | https://doi.org/10.5281/zenodo.21509581 | 6.69897 | 471 | TRUE | FABEST: clasificacion previa no validada para inclusion | 6.69897 | 2.46928
FAB008_1E+7 | FABEST | 42CrMo4+QT | FAB008 | Axial | Unnotched dog-bone hollow | -1 | 251.8631 | 0 | 139 | 10000000 | 0 |  |  | evento ambiguo: sin grieta | https://doi.org/10.5281/zenodo.21509581 | 7 | 472 | TRUE | FABEST: clasificacion previa no validada para inclusion | 7 | 2.401165
FAB008_2E+7 | FABEST | 42CrMo4+QT | FAB008 | Axial | Unnotched dog-bone hollow | -1 | 209.0944 | 0 | 139 | 20000000 | 0 |  |  | evento ambiguo: sin grieta | https://doi.org/10.5281/zenodo.21509581 | 7.30103 | 473 | TRUE | FABEST: clasificacion previa no validada para inclusion | 7.30103 | 2.320342
FAB008_5E+7 | FABEST | 42CrMo4+QT | FAB008 | Axial | Unnotched dog-bone hollow | -1 | 152.5573 | 0 | 139 | 50000000 | 0 |  |  | evento ambiguo: sin grieta | https://doi.org/10.5281/zenodo.21509581 | 7.69897 | 474 | TRUE | FABEST: clasificacion previa no validada para inclusion | 7.69897 | 2.183433
FAB008_1E+8 | FABEST | 42CrMo4+QT | FAB008 | Axial | Unnotched dog-bone hollow | -1 | 109.7887 | 0 | 139 | 100000000 | 0 |  |  | evento ambiguo: sin grieta | https://doi.org/10.5281/zenodo.21509581 | 8 | 475 | TRUE | FABEST: clasificacion previa no validada para inclusion | 8 | 2.040558
FAB010_19 | FABEST | 42CrMo4+QT | FAB010 | Axial | Unnotched hourglass bar | -3 | 650 | -325 | 127 | 12647 | 1 | finished |  | R diferente de -1 | https://doi.org/10.5281/zenodo.21509581 | 4.1019875 | 476 | TRUE | FABEST: clasificacion previa no validada para inclusion | 4.101988 | 2.812913
FAB010_2B | FABEST | 42CrMo4+QT | FAB010 | Axial | Unnotched hourglass bar | -3 | 675 | -337.5 | 127 | 34734 | 1 | finished |  | R diferente de -1 | https://doi.org/10.5281/zenodo.21509581 | 4.5407548 | 477 | TRUE | FABEST: clasificacion previa no validada para inclusion | 4.540755 | 2.829304
FAB010_5 | FABEST | 42CrMo4+QT | FAB010 | Axial | Unnotched hourglass bar | -3 | 650 | -325 | 127 | 36635 | 1 | finished |  | R diferente de -1 | https://doi.org/10.5281/zenodo.21509581 | 4.5638962 | 478 | TRUE | FABEST: clasificacion previa no validada para inclusion | 4.563896 | 2.812913
FAB010_4 | FABEST | 42CrMo4+QT | FAB010 | Axial | Unnotched hourglass bar | -3 | 630 | -315 | 127 | 61082 | 1 | finished |  | R diferente de -1 | https://doi.org/10.5281/zenodo.21509581 | 4.7859132 | 479 | TRUE | FABEST: clasificacion previa no validada para inclusion | 4.785913 | 2.799341
FAB010_18 | FABEST | 42CrMo4+QT | FAB010 | Axial | Unnotched hourglass bar | -3 | 600 | -300 | 127 | 130306 | 1 | finished |  | R diferente de -1 | https://doi.org/10.5281/zenodo.21509581 | 5.1149644 | 480 | TRUE | FABEST: clasificacion previa no validada para inclusion | 5.114964 | 2.778151
FAB010_20 | FABEST | 42CrMo4+QT | FAB010 | Axial | Unnotched hourglass bar | -3 | 570 | -285 | 127 | 200371 | 1 | finished |  | R diferente de -1 | https://doi.org/10.5281/zenodo.21509581 | 5.3018349 | 481 | TRUE | FABEST: clasificacion previa no validada para inclusion | 5.301835 | 2.755875
FAB010_21 | FABEST | 42CrMo4+QT | FAB010 | Axial | Unnotched hourglass bar | -3 | 550 | -275 | 127 | 348437 | 1 | finished |  | R diferente de -1 | https://doi.org/10.5281/zenodo.21509581 | 5.5421243 | 482 | TRUE | FABEST: clasificacion previa no validada para inclusion | 5.542124 | 2.740363
FAB010_6 | FABEST | 42CrMo4+QT | FAB010 | Axial | Unnotched hourglass bar | -3 | 530 | -265 | 127 | 520076 | 1 | finished |  | R diferente de -1 | https://doi.org/10.5281/zenodo.21509581 | 5.7160668 | 483 | TRUE | FABEST: clasificacion previa no validada para inclusion | 5.716067 | 2.724276
FAB010_3 | FABEST | 42CrMo4+QT | FAB010 | Axial | Unnotched hourglass bar | -3 | 520 | -260 | 127 | 584964 | 1 | finished |  | R diferente de -1 | https://doi.org/10.5281/zenodo.21509581 | 5.7671291 | 484 | TRUE | FABEST: clasificacion previa no validada para inclusion | 5.767129 | 2.716003
FAB010_2 | FABEST | 42CrMo4+QT | FAB010 | Axial | Unnotched hourglass bar | -3 | 510 | -255 | 127 | 10845119 | 0 | interrupted |  | R diferente de -1 | https://doi.org/10.5281/zenodo.21509581 | 7.0352343 | 485 | TRUE | FABEST: clasificacion previa no validada para inclusion | 7.035234 | 2.70757
FAB010_1E+3 | FABEST | 42CrMo4+QT | FAB010 | Axial | Unnotched hourglass bar | -3 | 848.7864 | -424.3932 | 127 | 1000 | 0 |  |  | evento ambiguo: sin grieta | https://doi.org/10.5281/zenodo.21509581 | 3 | 486 | TRUE | FABEST: clasificacion previa no validada para inclusion | 3 | 2.928798
FAB010_2E+3 | FABEST | 42CrMo4+QT | FAB010 | Axial | Unnotched hourglass bar | -3 | 805.5631 | -402.7815 | 127 | 2000 | 0 |  |  | evento ambiguo: sin grieta | https://doi.org/10.5281/zenodo.21509581 | 3.30103 | 487 | TRUE | FABEST: clasificacion previa no validada para inclusion | 3.30103 | 2.9061
FAB010_5E+3 | FABEST | 42CrMo4+QT | FAB010 | Axial | Unnotched hourglass bar | -3 | 751.7844 | -375.8922 | 127 | 5000 | 0 |  |  | evento ambiguo: sin grieta | https://doi.org/10.5281/zenodo.21509581 | 3.69897 | 488 | TRUE | FABEST: clasificacion previa no validada para inclusion | 3.69897 | 2.876093
FAB010_1E+4 | FABEST | 42CrMo4+QT | FAB010 | Axial | Unnotched hourglass bar | -3 | 713.5008 | -356.7504 | 127 | 10000 | 0 |  |  | evento ambiguo: sin grieta | https://doi.org/10.5281/zenodo.21509581 | 4 | 489 | TRUE | FABEST: clasificacion previa no validada para inclusion | 4 | 2.853394
FAB010_2E+4 | FABEST | 42CrMo4+QT | FAB010 | Axial | Unnotched hourglass bar | -3 | 677.1668 | -338.5834 | 127 | 20000 | 0 |  |  | evento ambiguo: sin grieta | https://doi.org/10.5281/zenodo.21509581 | 4.30103 | 490 | TRUE | FABEST: clasificacion previa no validada para inclusion | 4.30103 | 2.830696
FAB010_5E+4 | FABEST | 42CrMo4+QT | FAB010 | Axial | Unnotched hourglass bar | -3 | 631.9597 | -315.9799 | 127 | 50000 | 0 |  |  | evento ambiguo: sin grieta | https://doi.org/10.5281/zenodo.21509581 | 4.69897 | 491 | TRUE | FABEST: clasificacion previa no validada para inclusion | 4.69897 | 2.800689
FAB010_1E+5 | FABEST | 42CrMo4+QT | FAB010 | Axial | Unnotched hourglass bar | -3 | 599.778 | -299.889 | 127 | 100000 | 0 |  |  | evento ambiguo: sin grieta | https://doi.org/10.5281/zenodo.21509581 | 5 | 492 | TRUE | FABEST: clasificacion previa no validada para inclusion | 5 | 2.777991
FAB010_2E+5 | FABEST | 42CrMo4+QT | FAB010 | Axial | Unnotched hourglass bar | -3 | 569.2352 | -284.6176 | 127 | 200000 | 0 |  |  | evento ambiguo: sin grieta | https://doi.org/10.5281/zenodo.21509581 | 5.30103 | 493 | TRUE | FABEST: clasificacion previa no validada para inclusion | 5.30103 | 2.755292
FAB010_5E+5 | FABEST | 42CrMo4+QT | FAB010 | Axial | Unnotched hourglass bar | -3 | 531.2335 | -265.6168 | 127 | 500000 | 0 |  |  | evento ambiguo: sin grieta | https://doi.org/10.5281/zenodo.21509581 | 5.69897 | 494 | TRUE | FABEST: clasificacion previa no validada para inclusion | 5.69897 | 2.725285
FAB010_1E+6 | FABEST | 42CrMo4+QT | FAB010 | Axial | Unnotched hourglass bar | -3 | 504.1812 | -252.0906 | 127 | 1000000 | 0 |  |  | evento ambiguo: sin grieta | https://doi.org/10.5281/zenodo.21509581 | 6 | 495 | TRUE | FABEST: clasificacion previa no validada para inclusion | 6 | 2.702587
FAB010_2E+6 | FABEST | 42CrMo4+QT | FAB010 | Axial | Unnotched hourglass bar | -3 | 478.5064 | -239.2532 | 127 | 2000000 | 0 |  |  | evento ambiguo: sin grieta | https://doi.org/10.5281/zenodo.21509581 | 6.30103 | 496 | TRUE | FABEST: clasificacion previa no validada para inclusion | 6.30103 | 2.679888
FAB010_5E+6 | FABEST | 42CrMo4+QT | FAB010 | Axial | Unnotched hourglass bar | -3 | 446.5618 | -223.2809 | 127 | 5000000 | 0 |  |  | evento ambiguo: sin grieta | https://doi.org/10.5281/zenodo.21509581 | 6.69897 | 497 | TRUE | FABEST: clasificacion previa no validada para inclusion | 6.69897 | 2.649882
FAB010_1E+7 | FABEST | 42CrMo4+QT | FAB010 | Axial | Unnotched hourglass bar | -3 | 423.8212 | -211.9106 | 127 | 10000000 | 0 |  |  | evento ambiguo: sin grieta | https://doi.org/10.5281/zenodo.21509581 | 7 | 498 | TRUE | FABEST: clasificacion previa no validada para inclusion | 7 | 2.627183
FAB010_2E+7 | FABEST | 42CrMo4+QT | FAB010 | Axial | Unnotched hourglass bar | -3 | 402.2387 | -201.1194 | 127 | 20000000 | 0 |  |  | evento ambiguo: sin grieta | https://doi.org/10.5281/zenodo.21509581 | 7.30103 | 499 | TRUE | FABEST: clasificacion previa no validada para inclusion | 7.30103 | 2.604484
FAB010_5E+7 | FABEST | 42CrMo4+QT | FAB010 | Axial | Unnotched hourglass bar | -3 | 375.3856 | -187.6928 | 127 | 50000000 | 0 |  |  | evento ambiguo: sin grieta | https://doi.org/10.5281/zenodo.21509581 | 7.69897 | 500 | TRUE | FABEST: clasificacion previa no validada para inclusion | 7.69897 | 2.574478
FAB010_1E+8 | FABEST | 42CrMo4+QT | FAB010 | Axial | Unnotched hourglass bar | -3 | 356.2696 | -178.1348 | 127 | 100000000 | 0 |  |  | evento ambiguo: sin grieta | https://doi.org/10.5281/zenodo.21509581 | 8 | 501 | TRUE | FABEST: clasificacion previa no validada para inclusion | 8 | 2.551779
FAB010_1E+3 | FABEST | 42CrMo4+QT | FAB010 | Axial | Unnotched hourglass bar | -3 | 685.8842 | -342.9421 | 127 | 1000 | 0 |  |  | evento ambiguo: sin grieta | https://doi.org/10.5281/zenodo.21509581 | 3 | 502 | TRUE | FABEST: clasificacion previa no validada para inclusion | 3 | 2.836251
FAB010_2E+3 | FABEST | 42CrMo4+QT | FAB010 | Axial | Unnotched hourglass bar | -3 | 684.548 | -342.274 | 127 | 2000 | 0 |  |  | evento ambiguo: sin grieta | https://doi.org/10.5281/zenodo.21509581 | 3.30103 | 503 | TRUE | FABEST: clasificacion previa no validada para inclusion | 3.30103 | 2.835404
FAB010_5E+3 | FABEST | 42CrMo4+QT | FAB010 | Axial | Unnotched hourglass bar | -3 | 680.6502 | -340.3251 | 127 | 5000 | 0 |  |  | evento ambiguo: sin grieta | https://doi.org/10.5281/zenodo.21509581 | 3.69897 | 504 | TRUE | FABEST: clasificacion previa no validada para inclusion | 3.69897 | 2.832924
FAB010_1E+4 | FABEST | 42CrMo4+QT | FAB010 | Axial | Unnotched hourglass bar | -3 | 674.5015 | -337.2507 | 127 | 10000 | 0 |  |  | evento ambiguo: sin grieta | https://doi.org/10.5281/zenodo.21509581 | 4 | 505 | TRUE | FABEST: clasificacion previa no validada para inclusion | 4 | 2.828983
FAB010_2E+4 | FABEST | 42CrMo4+QT | FAB010 | Axial | Unnotched hourglass bar | -3 | 663.3593 | -331.6796 | 127 | 20000 | 0 |  |  | evento ambiguo: sin grieta | https://doi.org/10.5281/zenodo.21509581 | 4.30103 | 506 | TRUE | FABEST: clasificacion previa no validada para inclusion | 4.30103 | 2.821749
FAB010_5E+4 | FABEST | 42CrMo4+QT | FAB010 | Axial | Unnotched hourglass bar | -3 | 636.9725 | -318.4862 | 127 | 50000 | 0 |  |  | evento ambiguo: sin grieta | https://doi.org/10.5281/zenodo.21509581 | 4.69897 | 507 | TRUE | FABEST: clasificacion previa no validada para inclusion | 4.69897 | 2.804121
FAB010_1E+5 | FABEST | 42CrMo4+QT | FAB010 | Axial | Unnotched hourglass bar | -3 | 607.6322 | -303.8161 | 127 | 100000 | 0 |  |  | evento ambiguo: sin grieta | https://doi.org/10.5281/zenodo.21509581 | 5 | 508 | TRUE | FABEST: clasificacion previa no validada para inclusion | 5 | 2.783641
FAB010_2E+5 | FABEST | 42CrMo4+QT | FAB010 | Axial | Unnotched hourglass bar | -3 | 574.7667 | -287.3833 | 127 | 200000 | 0 |  |  | evento ambiguo: sin grieta | https://doi.org/10.5281/zenodo.21509581 | 5.30103 | 509 | TRUE | FABEST: clasificacion previa no validada para inclusion | 5.30103 | 2.759492
FAB010_5E+5 | FABEST | 42CrMo4+QT | FAB010 | Axial | Unnotched hourglass bar | -3 | 537.6264 | -268.8132 | 127 | 500000 | 0 |  |  | evento ambiguo: sin grieta | https://doi.org/10.5281/zenodo.21509581 | 5.69897 | 510 | TRUE | FABEST: clasificacion previa no validada para inclusion | 5.69897 | 2.730481
FAB010_1E+6 | FABEST | 42CrMo4+QT | FAB010 | Axial | Unnotched hourglass bar | -3 | 519.0699 | -259.535 | 127 | 1000000 | 0 |  |  | evento ambiguo: sin grieta | https://doi.org/10.5281/zenodo.21509581 | 6 | 511 | TRUE | FABEST: clasificacion previa no validada para inclusion | 6 | 2.715226
FAB010_2E+6 | FABEST | 42CrMo4+QT | FAB010 | Axial | Unnotched hourglass bar | -3 | 507.9328 | -253.9664 | 127 | 2000000 | 0 |  |  | evento ambiguo: sin grieta | https://doi.org/10.5281/zenodo.21509581 | 6.30103 | 512 | TRUE | FABEST: clasificacion previa no validada para inclusion | 6.30103 | 2.705806
FAB010_5E+6 | FABEST | 42CrMo4+QT | FAB010 | Axial | Unnotched hourglass bar | -3 | 500.5047 | -250.2524 | 127 | 5000000 | 0 |  |  | evento ambiguo: sin grieta | https://doi.org/10.5281/zenodo.21509581 | 6.69897 | 513 | TRUE | FABEST: clasificacion previa no validada para inclusion | 6.69897 | 2.699408
FAB010_1E+7 | FABEST | 42CrMo4+QT | FAB010 | Axial | Unnotched hourglass bar | -3 | 497.8884 | -248.9442 | 127 | 10000000 | 0 |  |  | evento ambiguo: sin grieta | https://doi.org/10.5281/zenodo.21509581 | 7 | 514 | TRUE | FABEST: clasificacion previa no validada para inclusion | 7 | 2.697132
FAB010_2E+7 | FABEST | 42CrMo4+QT | FAB010 | Axial | Unnotched hourglass bar | -3 | 496.5522 | -248.2761 | 127 | 20000000 | 0 |  |  | evento ambiguo: sin grieta | https://doi.org/10.5281/zenodo.21509581 | 7.30103 | 515 | TRUE | FABEST: clasificacion previa no validada para inclusion | 7.30103 | 2.695965
FAB010_5E+7 | FABEST | 42CrMo4+QT | FAB010 | Axial | Unnotched hourglass bar | -3 | 495.7413 | -247.8706 | 127 | 50000000 | 0 |  |  | evento ambiguo: sin grieta | https://doi.org/10.5281/zenodo.21509581 | 7.69897 | 516 | TRUE | FABEST: clasificacion previa no validada para inclusion | 7.69897 | 2.695255
FAB010_1E+8 | FABEST | 42CrMo4+QT | FAB010 | Axial | Unnotched hourglass bar | -3 | 495.4694 | -247.7347 | 127 | 100000000 | 0 |  |  | evento ambiguo: sin grieta | https://doi.org/10.5281/zenodo.21509581 | 8 | 517 | TRUE | FABEST: clasificacion previa no validada para inclusion | 8 | 2.695017
FAB010_1E+3 | FABEST | 42CrMo4+QT | FAB010 | Axial | Unnotched hourglass bar | -3 | 808.1277 | -404.0638 | 127 | 1000 | 0 |  |  | evento ambiguo: sin grieta | https://doi.org/10.5281/zenodo.21509581 | 3 | 518 | TRUE | FABEST: clasificacion previa no validada para inclusion | 3 | 2.90748
FAB010_2E+3 | FABEST | 42CrMo4+QT | FAB010 | Axial | Unnotched hourglass bar | -3 | 777.1317 | -388.5659 | 127 | 2000 | 0 |  |  | evento ambiguo: sin grieta | https://doi.org/10.5281/zenodo.21509581 | 3.30103 | 519 | TRUE | FABEST: clasificacion previa no validada para inclusion | 3.30103 | 2.890495
FAB010_5E+3 | FABEST | 42CrMo4+QT | FAB010 | Axial | Unnotched hourglass bar | -3 | 736.1574 | -368.0787 | 127 | 5000 | 0 |  |  | evento ambiguo: sin grieta | https://doi.org/10.5281/zenodo.21509581 | 3.69897 | 520 | TRUE | FABEST: clasificacion previa no validada para inclusion | 3.69897 | 2.866971
FAB010_1E+4 | FABEST | 42CrMo4+QT | FAB010 | Axial | Unnotched hourglass bar | -3 | 705.1614 | -352.5807 | 127 | 10000 | 0 |  |  | evento ambiguo: sin grieta | https://doi.org/10.5281/zenodo.21509581 | 4 | 521 | TRUE | FABEST: clasificacion previa no validada para inclusion | 4 | 2.848289
FAB010_2E+4 | FABEST | 42CrMo4+QT | FAB010 | Axial | Unnotched hourglass bar | -3 | 674.1655 | -337.0827 | 127 | 20000 | 0 |  |  | evento ambiguo: sin grieta | https://doi.org/10.5281/zenodo.21509581 | 4.30103 | 522 | TRUE | FABEST: clasificacion previa no validada para inclusion | 4.30103 | 2.828767
FAB010_5E+4 | FABEST | 42CrMo4+QT | FAB010 | Axial | Unnotched hourglass bar | -3 | 633.1911 | -316.5955 | 127 | 50000 | 0 |  |  | evento ambiguo: sin grieta | https://doi.org/10.5281/zenodo.21509581 | 4.69897 | 523 | TRUE | FABEST: clasificacion previa no validada para inclusion | 4.69897 | 2.801535
FAB010_1E+5 | FABEST | 42CrMo4+QT | FAB010 | Axial | Unnotched hourglass bar | -3 | 602.1952 | -301.0976 | 127 | 100000 | 0 |  |  | evento ambiguo: sin grieta | https://doi.org/10.5281/zenodo.21509581 | 5 | 524 | TRUE | FABEST: clasificacion previa no validada para inclusion | 5 | 2.779737
FAB010_2E+5 | FABEST | 42CrMo4+QT | FAB010 | Axial | Unnotched hourglass bar | -3 | 571.1992 | -285.5996 | 127 | 200000 | 0 |  |  | evento ambiguo: sin grieta | https://doi.org/10.5281/zenodo.21509581 | 5.30103 | 525 | TRUE | FABEST: clasificacion previa no validada para inclusion | 5.30103 | 2.756788
FAB010_5E+5 | FABEST | 42CrMo4+QT | FAB010 | Axial | Unnotched hourglass bar | -3 | 530.2248 | -265.1124 | 127 | 500000 | 0 |  |  | evento ambiguo: sin grieta | https://doi.org/10.5281/zenodo.21509581 | 5.69897 | 526 | TRUE | FABEST: clasificacion previa no validada para inclusion | 5.69897 | 2.72446
FAB010_1E+6 | FABEST | 42CrMo4+QT | FAB010 | Axial | Unnotched hourglass bar | -3 | 499.2289 | -249.6145 | 127 | 1000000 | 0 |  |  | evento ambiguo: sin grieta | https://doi.org/10.5281/zenodo.21509581 | 6 | 527 | TRUE | FABEST: clasificacion previa no validada para inclusion | 6 | 2.6983
FAB010_2E+6 | FABEST | 42CrMo4+QT | FAB010 | Axial | Unnotched hourglass bar | -3 | 468.233 | -234.1165 | 127 | 2000000 | 0 |  |  | evento ambiguo: sin grieta | https://doi.org/10.5281/zenodo.21509581 | 6.30103 | 528 | TRUE | FABEST: clasificacion previa no validada para inclusion | 6.30103 | 2.670462
FAB010_5E+6 | FABEST | 42CrMo4+QT | FAB010 | Axial | Unnotched hourglass bar | -3 | 427.2586 | -213.6293 | 127 | 5000000 | 0 |  |  | evento ambiguo: sin grieta | https://doi.org/10.5281/zenodo.21509581 | 6.69897 | 529 | TRUE | FABEST: clasificacion previa no validada para inclusion | 6.69897 | 2.630691
FAB010_1E+7 | FABEST | 42CrMo4+QT | FAB010 | Axial | Unnotched hourglass bar | -3 | 396.2627 | -198.1313 | 127 | 10000000 | 0 |  |  | evento ambiguo: sin grieta | https://doi.org/10.5281/zenodo.21509581 | 7 | 530 | TRUE | FABEST: clasificacion previa no validada para inclusion | 7 | 2.597983
FAB010_2E+7 | FABEST | 42CrMo4+QT | FAB010 | Axial | Unnotched hourglass bar | -3 | 365.2667 | -182.6334 | 127 | 20000000 | 0 |  |  | evento ambiguo: sin grieta | https://doi.org/10.5281/zenodo.21509581 | 7.30103 | 531 | TRUE | FABEST: clasificacion previa no validada para inclusion | 7.30103 | 2.56261
FAB010_5E+7 | FABEST | 42CrMo4+QT | FAB010 | Axial | Unnotched hourglass bar | -3 | 324.2923 | -162.1462 | 127 | 50000000 | 0 |  |  | evento ambiguo: sin grieta | https://doi.org/10.5281/zenodo.21509581 | 7.69897 | 532 | TRUE | FABEST: clasificacion previa no validada para inclusion | 7.69897 | 2.510937
FAB010_1E+8 | FABEST | 42CrMo4+QT | FAB010 | Axial | Unnotched hourglass bar | -3 | 293.2964 | -146.6482 | 127 | 100000000 | 0 |  |  | evento ambiguo: sin grieta | https://doi.org/10.5281/zenodo.21509581 | 8 | 533 | TRUE | FABEST: clasificacion previa no validada para inclusion | 8 | 2.467307
FAB014_8B | FABEST | 42CrMo4+QT | FAB014 | Axial | Unnotched hourglass bar | -1 | 760 | 0 | 125 | 3165 | 1 | finished |  | INCLUIR | https://doi.org/10.5281/zenodo.21509581 | 3.5003737 | 534 | TRUE | Evento ambiguo; revisar fuente FABEST | 3.500374 | 2.880814
FAB014_5B | FABEST | 42CrMo4+QT | FAB014 | Axial | Unnotched hourglass bar | -1 | 820 | 0 | 125 | 3595 | 1 | finished |  | INCLUIR | https://doi.org/10.5281/zenodo.21509581 | 3.5556989 | 535 | TRUE | Evento ambiguo; revisar fuente FABEST | 3.555699 | 2.913814
FAB014_10B | FABEST | 42CrMo4+QT | FAB014 | Axial | Unnotched hourglass bar | -1 | 750 | 0 | 125 | 5122 | 1 | finished |  | INCLUIR | https://doi.org/10.5281/zenodo.21509581 | 3.7094396 | 536 | TRUE | Evento ambiguo; revisar fuente FABEST | 3.70944 | 2.875061
FAB014_7B | FABEST | 42CrMo4+QT | FAB014 | Axial | Unnotched hourglass bar | -1 | 700 | 0 | 125 | 18247 | 1 | finished |  | INCLUIR | https://doi.org/10.5281/zenodo.21509581 | 4.2611915 | 537 | TRUE | Evento ambiguo; revisar fuente FABEST | 4.261191 | 2.845098
FAB014_4 | FABEST | 42CrMo4+QT | FAB014 | Axial | Unnotched hourglass bar | -1 | 650 | 0 | 125 | 40287 | 1 | finished |  | INCLUIR | https://doi.org/10.5281/zenodo.21509581 | 4.6051649 | 538 | TRUE | Evento ambiguo; revisar fuente FABEST | 4.605165 | 2.812913
FAB014_6 | FABEST | 42CrMo4+QT | FAB014 | Axial | Unnotched hourglass bar | -1 | 600 | 0 | 125 | 138351 | 1 | finished |  | INCLUIR | https://doi.org/10.5281/zenodo.21509581 | 5.1409823 | 539 | TRUE | Evento ambiguo; revisar fuente FABEST | 5.140982 | 2.778151
FAB014_1 | FABEST | 42CrMo4+QT | FAB014 | Axial | Unnotched hourglass bar | -1 | 565 | 0 | 125 | 249280 | 1 | finished |  | INCLUIR | https://doi.org/10.5281/zenodo.21509581 | 5.3966874 | 540 | TRUE | Evento ambiguo; revisar fuente FABEST | 5.396687 | 2.752048
FAB014_9 | FABEST | 42CrMo4+QT | FAB014 | Axial | Unnotched hourglass bar | -1 | 538 | 0 | 125 | 337642 | 1 | finished |  | INCLUIR | https://doi.org/10.5281/zenodo.21509581 | 5.5284565 | 541 | TRUE | Evento ambiguo; revisar fuente FABEST | 5.528456 | 2.730782
FAB014_2 | FABEST | 42CrMo4+QT | FAB014 | Axial | Unnotched hourglass bar | -1 | 543 | 0 | 125 | 750578 | 1 | finished |  | INCLUIR | https://doi.org/10.5281/zenodo.21509581 | 5.8753958 | 542 | TRUE | Evento ambiguo; revisar fuente FABEST | 5.875396 | 2.7348
FAB014_1E+3 | FABEST | 42CrMo4+QT | FAB014 | Axial | Unnotched hourglass bar | -1 | 866.081 | 0 | 125 | 1000 | 0 |  |  | evento ambiguo: sin grieta | https://doi.org/10.5281/zenodo.21509581 | 3 | 547 | TRUE | FABEST: clasificacion previa no validada para inclusion | 3 | 2.937559
FAB014_2E+3 | FABEST | 42CrMo4+QT | FAB014 | Axial | Unnotched hourglass bar | -1 | 821.3652 | 0 | 125 | 2000 | 0 |  |  | evento ambiguo: sin grieta | https://doi.org/10.5281/zenodo.21509581 | 3.30103 | 548 | TRUE | FABEST: clasificacion previa no validada para inclusion | 3.30103 | 2.914536
FAB014_5E+3 | FABEST | 42CrMo4+QT | FAB014 | Axial | Unnotched hourglass bar | -1 | 765.7776 | 0 | 125 | 5000 | 0 |  |  | evento ambiguo: sin grieta | https://doi.org/10.5281/zenodo.21509581 | 3.69897 | 549 | TRUE | FABEST: clasificacion previa no validada para inclusion | 3.69897 | 2.884103
FAB014_1E+4 | FABEST | 42CrMo4+QT | FAB014 | Axial | Unnotched hourglass bar | -1 | 726.2405 | 0 | 125 | 10000 | 0 |  |  | evento ambiguo: sin grieta | https://doi.org/10.5281/zenodo.21509581 | 4 | 550 | TRUE | FABEST: clasificacion previa no validada para inclusion | 4 | 2.86108
FAB014_2E+4 | FABEST | 42CrMo4+QT | FAB014 | Axial | Unnotched hourglass bar | -1 | 688.7447 | 0 | 125 | 20000 | 0 |  |  | evento ambiguo: sin grieta | https://doi.org/10.5281/zenodo.21509581 | 4.30103 | 551 | TRUE | FABEST: clasificacion previa no validada para inclusion | 4.30103 | 2.838058
FAB014_5E+4 | FABEST | 42CrMo4+QT | FAB014 | Axial | Unnotched hourglass bar | -1 | 642.1324 | 0 | 125 | 50000 | 0 |  |  | evento ambiguo: sin grieta | https://doi.org/10.5281/zenodo.21509581 | 4.69897 | 552 | TRUE | FABEST: clasificacion previa no validada para inclusion | 4.69897 | 2.807625
FAB014_1E+5 | FABEST | 42CrMo4+QT | FAB014 | Axial | Unnotched hourglass bar | -1 | 608.9791 | 0 | 125 | 100000 | 0 |  |  | evento ambiguo: sin grieta | https://doi.org/10.5281/zenodo.21509581 | 5 | 553 | TRUE | FABEST: clasificacion previa no validada para inclusion | 5 | 2.784602
FAB014_2E+5 | FABEST | 42CrMo4+QT | FAB014 | Axial | Unnotched hourglass bar | -1 | 577.5375 | 0 | 125 | 200000 | 0 |  |  | evento ambiguo: sin grieta | https://doi.org/10.5281/zenodo.21509581 | 5.30103 | 554 | TRUE | FABEST: clasificacion previa no validada para inclusion | 5.30103 | 2.76158
FAB014_5E+5 | FABEST | 42CrMo4+QT | FAB014 | Axial | Unnotched hourglass bar | -1 | 538.4514 | 0 | 125 | 500000 | 0 |  |  | evento ambiguo: sin grieta | https://doi.org/10.5281/zenodo.21509581 | 5.69897 | 555 | TRUE | FABEST: clasificacion previa no validada para inclusion | 5.69897 | 2.731147
FAB014_1E+6 | FABEST | 42CrMo4+QT | FAB014 | Axial | Unnotched hourglass bar | -1 | 510.6512 | 0 | 125 | 1000000 | 0 |  |  | evento ambiguo: sin grieta | https://doi.org/10.5281/zenodo.21509581 | 6 | 556 | TRUE | FABEST: clasificacion previa no validada para inclusion | 6 | 2.708124
FAB014_2E+6 | FABEST | 42CrMo4+QT | FAB014 | Axial | Unnotched hourglass bar | -1 | 484.2862 | 0 | 125 | 2000000 | 0 |  |  | evento ambiguo: sin grieta | https://doi.org/10.5281/zenodo.21509581 | 6.30103 | 557 | TRUE | FABEST: clasificacion previa no validada para inclusion | 6.30103 | 2.685102
FAB014_5E+6 | FABEST | 42CrMo4+QT | FAB014 | Axial | Unnotched hourglass bar | -1 | 451.5111 | 0 | 125 | 5000000 | 0 |  |  | evento ambiguo: sin grieta | https://doi.org/10.5281/zenodo.21509581 | 6.69897 | 558 | TRUE | FABEST: clasificacion previa no validada para inclusion | 6.69897 | 2.654668
FAB014_1E+7 | FABEST | 42CrMo4+QT | FAB014 | Axial | Unnotched hourglass bar | -1 | 428.1996 | 0 | 125 | 10000000 | 0 |  |  | evento ambiguo: sin grieta | https://doi.org/10.5281/zenodo.21509581 | 7 | 559 | TRUE | FABEST: clasificacion previa no validada para inclusion | 7 | 2.631646
FAB014_2E+7 | FABEST | 42CrMo4+QT | FAB014 | Axial | Unnotched hourglass bar | -1 | 406.0917 | 0 | 125 | 20000000 | 0 |  |  | evento ambiguo: sin grieta | https://doi.org/10.5281/zenodo.21509581 | 7.30103 | 560 | TRUE | FABEST: clasificacion previa no validada para inclusion | 7.30103 | 2.608624
FAB014_5E+7 | FABEST | 42CrMo4+QT | FAB014 | Axial | Unnotched hourglass bar | -1 | 378.6085 | 0 | 125 | 50000000 | 0 |  |  | evento ambiguo: sin grieta | https://doi.org/10.5281/zenodo.21509581 | 7.69897 | 561 | TRUE | FABEST: clasificacion previa no validada para inclusion | 7.69897 | 2.57819
FAB014_1E+8 | FABEST | 42CrMo4+QT | FAB014 | Axial | Unnotched hourglass bar | -1 | 359.061 | 0 | 125 | 100000000 | 0 |  |  | evento ambiguo: sin grieta | https://doi.org/10.5281/zenodo.21509581 | 8 | 562 | TRUE | FABEST: clasificacion previa no validada para inclusion | 8 | 2.555168
FAB014_1E+3 | FABEST | 42CrMo4+QT | FAB014 | Axial | Unnotched hourglass bar | -1 | 816.2846 | 0 | 125 | 1000 | 0 |  |  | evento ambiguo: sin grieta | https://doi.org/10.5281/zenodo.21509581 | 3 | 563 | TRUE | FABEST: clasificacion previa no validada para inclusion | 3 | 2.911842
FAB014_2E+3 | FABEST | 42CrMo4+QT | FAB014 | Axial | Unnotched hourglass bar | -1 | 800.4546 | 0 | 125 | 2000 | 0 |  |  | evento ambiguo: sin grieta | https://doi.org/10.5281/zenodo.21509581 | 3.30103 | 564 | TRUE | FABEST: clasificacion previa no validada para inclusion | 3.30103 | 2.903337
FAB014_5E+3 | FABEST | 42CrMo4+QT | FAB014 | Axial | Unnotched hourglass bar | -1 | 766.6994 | 0 | 125 | 5000 | 0 |  |  | evento ambiguo: sin grieta | https://doi.org/10.5281/zenodo.21509581 | 3.69897 | 565 | TRUE | FABEST: clasificacion previa no validada para inclusion | 3.69897 | 2.884625
FAB014_1E+4 | FABEST | 42CrMo4+QT | FAB014 | Axial | Unnotched hourglass bar | -1 | 732.0794 | 0 | 125 | 10000 | 0 |  |  | evento ambiguo: sin grieta | https://doi.org/10.5281/zenodo.21509581 | 4 | 566 | TRUE | FABEST: clasificacion previa no validada para inclusion | 4 | 2.864558
FAB014_2E+4 | FABEST | 42CrMo4+QT | FAB014 | Axial | Unnotched hourglass bar | -1 | 692.8232 | 0 | 125 | 20000 | 0 |  |  | evento ambiguo: sin grieta | https://doi.org/10.5281/zenodo.21509581 | 4.30103 | 567 | TRUE | FABEST: clasificacion previa no validada para inclusion | 4.30103 | 2.840622
FAB014_5E+4 | FABEST | 42CrMo4+QT | FAB014 | Axial | Unnotched hourglass bar | -1 | 640.1631 | 0 | 125 | 50000 | 0 |  |  | evento ambiguo: sin grieta | https://doi.org/10.5281/zenodo.21509581 | 4.69897 | 568 | TRUE | FABEST: clasificacion previa no validada para inclusion | 4.69897 | 2.806291
FAB014_1E+5 | FABEST | 42CrMo4+QT | FAB014 | Axial | Unnotched hourglass bar | -1 | 603.8725 | 0 | 125 | 100000 | 0 |  |  | evento ambiguo: sin grieta | https://doi.org/10.5281/zenodo.21509581 | 5 | 569 | TRUE | FABEST: clasificacion previa no validada para inclusion | 5 | 2.780945
FAB014_2E+5 | FABEST | 42CrMo4+QT | FAB014 | Axial | Unnotched hourglass bar | -1 | 573.3187 | 0 | 125 | 200000 | 0 |  |  | evento ambiguo: sin grieta | https://doi.org/10.5281/zenodo.21509581 | 5.30103 | 570 | TRUE | FABEST: clasificacion previa no validada para inclusion | 5.30103 | 2.758396
FAB014_5E+5 | FABEST | 42CrMo4+QT | FAB014 | Axial | Unnotched hourglass bar | -1 | 544.0391 | 0 | 125 | 500000 | 0 |  |  | evento ambiguo: sin grieta | https://doi.org/10.5281/zenodo.21509581 | 5.69897 | 571 | TRUE | FABEST: clasificacion previa no validada para inclusion | 5.69897 | 2.73563
FAB014_1E+6 | FABEST | 42CrMo4+QT | FAB014 | Axial | Unnotched hourglass bar | -1 | 530.1696 | 0 | 125 | 1000000 | 0 |  |  | evento ambiguo: sin grieta | https://doi.org/10.5281/zenodo.21509581 | 6 | 572 | TRUE | FABEST: clasificacion previa no validada para inclusion | 6 | 2.724415
FAB014_2E+6 | FABEST | 42CrMo4+QT | FAB014 | Axial | Unnotched hourglass bar | -1 | 521.8493 | 0 | 125 | 2000000 | 0 |  |  | evento ambiguo: sin grieta | https://doi.org/10.5281/zenodo.21509581 | 6.30103 | 573 | TRUE | FABEST: clasificacion previa no validada para inclusion | 6.30103 | 2.717545
FAB014_5E+6 | FABEST | 42CrMo4+QT | FAB014 | Axial | Unnotched hourglass bar | -1 | 516.2469 | 0 | 125 | 5000000 | 0 |  |  | evento ambiguo: sin grieta | https://doi.org/10.5281/zenodo.21509581 | 6.69897 | 574 | TRUE | FABEST: clasificacion previa no validada para inclusion | 6.69897 | 2.712857
FAB014_1E+7 | FABEST | 42CrMo4+QT | FAB014 | Axial | Unnotched hourglass bar | -1 | 514.2571 | 0 | 125 | 10000000 | 0 |  |  | evento ambiguo: sin grieta | https://doi.org/10.5281/zenodo.21509581 | 7 | 575 | TRUE | FABEST: clasificacion previa no validada para inclusion | 7 | 2.71118
FAB014_2E+7 | FABEST | 42CrMo4+QT | FAB014 | Axial | Unnotched hourglass bar | -1 | 513.2368 | 0 | 125 | 20000000 | 0 |  |  | evento ambiguo: sin grieta | https://doi.org/10.5281/zenodo.21509581 | 7.30103 | 576 | TRUE | FABEST: clasificacion previa no validada para inclusion | 7.30103 | 2.710318
FAB014_5E+7 | FABEST | 42CrMo4+QT | FAB014 | Axial | Unnotched hourglass bar | -1 | 512.6162 | 0 | 125 | 50000000 | 0 |  |  | evento ambiguo: sin grieta | https://doi.org/10.5281/zenodo.21509581 | 7.69897 | 577 | TRUE | FABEST: clasificacion previa no validada para inclusion | 7.69897 | 2.709792
FAB014_1E+8 | FABEST | 42CrMo4+QT | FAB014 | Axial | Unnotched hourglass bar | -1 | 512.4079 | 0 | 125 | 100000000 | 0 |  |  | evento ambiguo: sin grieta | https://doi.org/10.5281/zenodo.21509581 | 8 | 578 | TRUE | FABEST: clasificacion previa no validada para inclusion | 8 | 2.709616
FAB014_1E+3 | FABEST | 42CrMo4+QT | FAB014 | Axial | Unnotched hourglass bar | -1 | 847.5905 | 0 | 125 | 1000 | 0 |  |  | evento ambiguo: sin grieta | https://doi.org/10.5281/zenodo.21509581 | 3 | 579 | TRUE | FABEST: clasificacion previa no validada para inclusion | 3 | 2.928186
FAB014_2E+3 | FABEST | 42CrMo4+QT | FAB014 | Axial | Unnotched hourglass bar | -1 | 812.4272 | 0 | 125 | 2000 | 0 |  |  | evento ambiguo: sin grieta | https://doi.org/10.5281/zenodo.21509581 | 3.30103 | 580 | TRUE | FABEST: clasificacion previa no validada para inclusion | 3.30103 | 2.909784
FAB014_5E+3 | FABEST | 42CrMo4+QT | FAB014 | Axial | Unnotched hourglass bar | -1 | 765.944 | 0 | 125 | 5000 | 0 |  |  | evento ambiguo: sin grieta | https://doi.org/10.5281/zenodo.21509581 | 3.69897 | 581 | TRUE | FABEST: clasificacion previa no validada para inclusion | 3.69897 | 2.884197
FAB014_1E+4 | FABEST | 42CrMo4+QT | FAB014 | Axial | Unnotched hourglass bar | -1 | 730.7807 | 0 | 125 | 10000 | 0 |  |  | evento ambiguo: sin grieta | https://doi.org/10.5281/zenodo.21509581 | 4 | 582 | TRUE | FABEST: clasificacion previa no validada para inclusion | 4 | 2.863787
FAB014_2E+4 | FABEST | 42CrMo4+QT | FAB014 | Axial | Unnotched hourglass bar | -1 | 695.6175 | 0 | 125 | 20000 | 0 |  |  | evento ambiguo: sin grieta | https://doi.org/10.5281/zenodo.21509581 | 4.30103 | 583 | TRUE | FABEST: clasificacion previa no validada para inclusion | 4.30103 | 2.84237
FAB014_5E+4 | FABEST | 42CrMo4+QT | FAB014 | Axial | Unnotched hourglass bar | -1 | 649.1342 | 0 | 125 | 50000 | 0 |  |  | evento ambiguo: sin grieta | https://doi.org/10.5281/zenodo.21509581 | 4.69897 | 584 | TRUE | FABEST: clasificacion previa no validada para inclusion | 4.69897 | 2.812334
FAB014_1E+5 | FABEST | 42CrMo4+QT | FAB014 | Axial | Unnotched hourglass bar | -1 | 613.9709 | 0 | 125 | 100000 | 0 |  |  | evento ambiguo: sin grieta | https://doi.org/10.5281/zenodo.21509581 | 5 | 585 | TRUE | FABEST: clasificacion previa no validada para inclusion | 5 | 2.788148
FAB014_2E+5 | FABEST | 42CrMo4+QT | FAB014 | Axial | Unnotched hourglass bar | -1 | 578.8077 | 0 | 125 | 200000 | 0 |  |  | evento ambiguo: sin grieta | https://doi.org/10.5281/zenodo.21509581 | 5.30103 | 586 | TRUE | FABEST: clasificacion previa no validada para inclusion | 5.30103 | 2.762534
FAB014_5E+5 | FABEST | 42CrMo4+QT | FAB014 | Axial | Unnotched hourglass bar | -1 | 532.3244 | 0 | 125 | 500000 | 0 |  |  | evento ambiguo: sin grieta | https://doi.org/10.5281/zenodo.21509581 | 5.69897 | 587 | TRUE | FABEST: clasificacion previa no validada para inclusion | 5.69897 | 2.726176
FAB014_1E+6 | FABEST | 42CrMo4+QT | FAB014 | Axial | Unnotched hourglass bar | -1 | 497.1612 | 0 | 125 | 1000000 | 0 |  |  | evento ambiguo: sin grieta | https://doi.org/10.5281/zenodo.21509581 | 6 | 588 | TRUE | FABEST: clasificacion previa no validada para inclusion | 6 | 2.696497
FAB014_2E+6 | FABEST | 42CrMo4+QT | FAB014 | Axial | Unnotched hourglass bar | -1 | 461.9979 | 0 | 125 | 2000000 | 0 |  |  | evento ambiguo: sin grieta | https://doi.org/10.5281/zenodo.21509581 | 6.30103 | 589 | TRUE | FABEST: clasificacion previa no validada para inclusion | 6.30103 | 2.66464
FAB014_5E+6 | FABEST | 42CrMo4+QT | FAB014 | Axial | Unnotched hourglass bar | -1 | 415.5146 | 0 | 125 | 5000000 | 0 |  |  | evento ambiguo: sin grieta | https://doi.org/10.5281/zenodo.21509581 | 6.69897 | 590 | TRUE | FABEST: clasificacion previa no validada para inclusion | 6.69897 | 2.618586
FAB014_1E+7 | FABEST | 42CrMo4+QT | FAB014 | Axial | Unnotched hourglass bar | -1 | 380.3514 | 0 | 125 | 10000000 | 0 |  |  | evento ambiguo: sin grieta | https://doi.org/10.5281/zenodo.21509581 | 7 | 591 | TRUE | FABEST: clasificacion previa no validada para inclusion | 7 | 2.580185
FAB014_2E+7 | FABEST | 42CrMo4+QT | FAB014 | Axial | Unnotched hourglass bar | -1 | 345.1882 | 0 | 125 | 20000000 | 0 |  |  | evento ambiguo: sin grieta | https://doi.org/10.5281/zenodo.21509581 | 7.30103 | 592 | TRUE | FABEST: clasificacion previa no validada para inclusion | 7.30103 | 2.538056
FAB014_5E+7 | FABEST | 42CrMo4+QT | FAB014 | Axial | Unnotched hourglass bar | -1 | 298.7049 | 0 | 125 | 50000000 | 0 |  |  | evento ambiguo: sin grieta | https://doi.org/10.5281/zenodo.21509581 | 7.69897 | 593 | TRUE | FABEST: clasificacion previa no validada para inclusion | 7.69897 | 2.475242
FAB014_1E+8 | FABEST | 42CrMo4+QT | FAB014 | Axial | Unnotched hourglass bar | -1 | 263.5416 | 0 | 125 | 100000000 | 0 |  |  | evento ambiguo: sin grieta | https://doi.org/10.5281/zenodo.21509581 | 8 | 594 | TRUE | FABEST: clasificacion previa no validada para inclusion | 8 | 2.420849
FAB016_8B | FABEST | 42CrMo4+QT | FAB016 | Axial | Unnotched hourglass hollow | -1 | 750 | 0 | 130 | 3648 | 1 | finished |  | INCLUIR | https://doi.org/10.5281/zenodo.21509581 | 3.5620548 | 595 | TRUE | Evento ambiguo; revisar fuente FABEST | 3.562055 | 2.875061
FAB016_6 | FABEST | 42CrMo4+QT | FAB016 | Axial | Unnotched hourglass hollow | -1 | 700 | 0 | 130 | 6932 | 1 | finished |  | INCLUIR | https://doi.org/10.5281/zenodo.21509581 | 3.8408586 | 596 | TRUE | Evento ambiguo; revisar fuente FABEST | 3.840859 | 2.845098
FAB016_2 | FABEST | 42CrMo4+QT | FAB016 | Axial | Unnotched hourglass hollow | -1 | 650 | 0 | 130 | 35776 | 1 | finished |  | INCLUIR | https://doi.org/10.5281/zenodo.21509581 | 4.5535918 | 597 | TRUE | Evento ambiguo; revisar fuente FABEST | 4.553592 | 2.812913
FAB016_4 | FABEST | 42CrMo4+QT | FAB016 | Axial | Unnotched hourglass hollow | -1 | 600 | 0 | 130 | 54037 | 1 | finished |  | INCLUIR | https://doi.org/10.5281/zenodo.21509581 | 4.7326912 | 598 | TRUE | Evento ambiguo; revisar fuente FABEST | 4.732691 | 2.778151
FAB016_9 | FABEST | 42CrMo4+QT | FAB016 | Axial | Unnotched hourglass hollow | -1 | 497.5 | 0 | 130 | 128226 | 1 | finished |  | INCLUIR | https://doi.org/10.5281/zenodo.21509581 | 5.1079761 | 599 | TRUE | Evento ambiguo; revisar fuente FABEST | 5.107976 | 2.696793
FAB016_3 | FABEST | 42CrMo4+QT | FAB016 | Axial | Unnotched hourglass hollow | -1 | 550 | 0 | 130 | 148454 | 1 | finished |  | INCLUIR | https://doi.org/10.5281/zenodo.21509581 | 5.1715919 | 600 | TRUE | Evento ambiguo; revisar fuente FABEST | 5.171592 | 2.740363
FAB016_7 | FABEST | 42CrMo4+QT | FAB016 | Axial | Unnotched hourglass hollow | -1 | 505 | 0 | 130 | 172877 | 1 | finished |  | INCLUIR | https://doi.org/10.5281/zenodo.21509581 | 5.2377372 | 601 | TRUE | Evento ambiguo; revisar fuente FABEST | 5.237737 | 2.703291
FAB016_5 | FABEST | 42CrMo4+QT | FAB016 | Axial | Unnotched hourglass hollow | -1 | 520 | 0 | 130 | 187013 | 1 | finished |  | INCLUIR | https://doi.org/10.5281/zenodo.21509581 | 5.2718718 | 602 | TRUE | Evento ambiguo; revisar fuente FABEST | 5.271872 | 2.716003
FAB016_1 | FABEST | 42CrMo4+QT | FAB016 | Axial | Unnotched hourglass hollow | -1 | 505 | 0 | 130 | 205221 | 1 | finished |  | INCLUIR | https://doi.org/10.5281/zenodo.21509581 | 5.3122218 | 603 | TRUE | Evento ambiguo; revisar fuente FABEST | 5.312222 | 2.703291
FAB016_10 | FABEST | 42CrMo4+QT | FAB016 | Axial | Unnotched hourglass hollow | -1 | 490 | 0 | 130 | 226630 | 1 | finished |  | INCLUIR | https://doi.org/10.5281/zenodo.21509581 | 5.3553174 | 604 | TRUE | Evento ambiguo; revisar fuente FABEST | 5.355317 | 2.690196
FAB016_8 | FABEST | 42CrMo4+QT | FAB016 | Axial | Unnotched hourglass hollow | -1 | 490 | 0 | 130 | 10895975 | 1 | finished |  | INCLUIR | https://doi.org/10.5281/zenodo.21509581 | 7.0372661 | 605 | TRUE | Evento ambiguo; revisar fuente FABEST | 7.037266 | 2.690196
FAB016_1E+3 | FABEST | 42CrMo4+QT | FAB016 | Axial | Unnotched hourglass hollow | -1 | 898.187 | 0 | 130 | 1000 | 0 |  |  | evento ambiguo: sin grieta | https://doi.org/10.5281/zenodo.21509581 | 3 | 606 | TRUE | FABEST: clasificacion previa no validada para inclusion | 3 | 2.953367
FAB016_2E+3 | FABEST | 42CrMo4+QT | FAB016 | Axial | Unnotched hourglass hollow | -1 | 832.9982 | 0 | 130 | 2000 | 0 |  |  | evento ambiguo: sin grieta | https://doi.org/10.5281/zenodo.21509581 | 3.30103 | 607 | TRUE | FABEST: clasificacion previa no validada para inclusion | 3.30103 | 2.920644
FAB016_5E+3 | FABEST | 42CrMo4+QT | FAB016 | Axial | Unnotched hourglass hollow | -1 | 754.0271 | 0 | 130 | 5000 | 0 |  |  | evento ambiguo: sin grieta | https://doi.org/10.5281/zenodo.21509581 | 3.69897 | 608 | TRUE | FABEST: clasificacion previa no validada para inclusion | 3.69897 | 2.877387
FAB016_1E+4 | FABEST | 42CrMo4+QT | FAB016 | Axial | Unnotched hourglass hollow | -1 | 699.3012 | 0 | 130 | 10000 | 0 |  |  | evento ambiguo: sin grieta | https://doi.org/10.5281/zenodo.21509581 | 4 | 609 | TRUE | FABEST: clasificacion previa no validada para inclusion | 4 | 2.844664
FAB016_2E+4 | FABEST | 42CrMo4+QT | FAB016 | Axial | Unnotched hourglass hollow | -1 | 648.5472 | 0 | 130 | 20000 | 0 |  |  | evento ambiguo: sin grieta | https://doi.org/10.5281/zenodo.21509581 | 4.30103 | 610 | TRUE | FABEST: clasificacion previa no validada para inclusion | 4.30103 | 2.811942
FAB016_5E+4 | FABEST | 42CrMo4+QT | FAB016 | Axial | Unnotched hourglass hollow | -1 | 587.0627 | 0 | 130 | 50000 | 0 |  |  | evento ambiguo: sin grieta | https://doi.org/10.5281/zenodo.21509581 | 4.69897 | 611 | TRUE | FABEST: clasificacion previa no validada para inclusion | 4.69897 | 2.768685
FAB016_1E+5 | FABEST | 42CrMo4+QT | FAB016 | Axial | Unnotched hourglass hollow | -1 | 544.4548 | 0 | 130 | 100000 | 0 |  |  | evento ambiguo: sin grieta | https://doi.org/10.5281/zenodo.21509581 | 5 | 612 | TRUE | FABEST: clasificacion previa no validada para inclusion | 5 | 2.735962
FAB016_2E+5 | FABEST | 42CrMo4+QT | FAB016 | Axial | Unnotched hourglass hollow | -1 | 504.9392 | 0 | 130 | 200000 | 0 |  |  | evento ambiguo: sin grieta | https://doi.org/10.5281/zenodo.21509581 | 5.30103 | 613 | TRUE | FABEST: clasificacion previa no validada para inclusion | 5.30103 | 2.703239
FAB016_5E+5 | FABEST | 42CrMo4+QT | FAB016 | Axial | Unnotched hourglass hollow | -1 | 457.0693 | 0 | 130 | 500000 | 0 |  |  | evento ambiguo: sin grieta | https://doi.org/10.5281/zenodo.21509581 | 5.69897 | 614 | TRUE | FABEST: clasificacion previa no validada para inclusion | 5.69897 | 2.659982
FAB016_1E+6 | FABEST | 42CrMo4+QT | FAB016 | Axial | Unnotched hourglass hollow | -1 | 423.896 | 0 | 130 | 1000000 | 0 |  |  | evento ambiguo: sin grieta | https://doi.org/10.5281/zenodo.21509581 | 6 | 615 | TRUE | FABEST: clasificacion previa no validada para inclusion | 6 | 2.627259
FAB016_2E+6 | FABEST | 42CrMo4+QT | FAB016 | Axial | Unnotched hourglass hollow | -1 | 393.1304 | 0 | 130 | 2000000 | 0 |  |  | evento ambiguo: sin grieta | https://doi.org/10.5281/zenodo.21509581 | 6.30103 | 616 | TRUE | FABEST: clasificacion previa no validada para inclusion | 6.30103 | 2.594537
FAB016_5E+6 | FABEST | 42CrMo4+QT | FAB016 | Axial | Unnotched hourglass hollow | -1 | 355.8603 | 0 | 130 | 5000000 | 0 |  |  | evento ambiguo: sin grieta | https://doi.org/10.5281/zenodo.21509581 | 6.69897 | 617 | TRUE | FABEST: clasificacion previa no validada para inclusion | 6.69897 | 2.55128
FAB016_1E+7 | FABEST | 42CrMo4+QT | FAB016 | Axial | Unnotched hourglass hollow | -1 | 330.0326 | 0 | 130 | 10000000 | 0 |  |  | evento ambiguo: sin grieta | https://doi.org/10.5281/zenodo.21509581 | 7 | 618 | TRUE | FABEST: clasificacion previa no validada para inclusion | 7 | 2.518557
FAB016_2E+7 | FABEST | 42CrMo4+QT | FAB016 | Axial | Unnotched hourglass hollow | -1 | 306.0794 | 0 | 130 | 20000000 | 0 |  |  | evento ambiguo: sin grieta | https://doi.org/10.5281/zenodo.21509581 | 7.30103 | 619 | TRUE | FABEST: clasificacion previa no validada para inclusion | 7.30103 | 2.485834
FAB016_5E+7 | FABEST | 42CrMo4+QT | FAB016 | Axial | Unnotched hourglass hollow | -1 | 277.0621 | 0 | 130 | 50000000 | 0 |  |  | evento ambiguo: sin grieta | https://doi.org/10.5281/zenodo.21509581 | 7.69897 | 620 | TRUE | FABEST: clasificacion previa no validada para inclusion | 7.69897 | 2.442577
FAB016_1E+8 | FABEST | 42CrMo4+QT | FAB016 | Axial | Unnotched hourglass hollow | -1 | 256.9534 | 0 | 130 | 100000000 | 0 |  |  | evento ambiguo: sin grieta | https://doi.org/10.5281/zenodo.21509581 | 8 | 621 | TRUE | FABEST: clasificacion previa no validada para inclusion | 8 | 2.409854
FAB016_1E+3 | FABEST | 42CrMo4+QT | FAB016 | Axial | Unnotched hourglass hollow | -1 | 759.8247 | 0 | 130 | 1000 | 0 |  |  | evento ambiguo: sin grieta | https://doi.org/10.5281/zenodo.21509581 | 3 | 622 | TRUE | FABEST: clasificacion previa no validada para inclusion | 3 | 2.880713
FAB016_2E+3 | FABEST | 42CrMo4+QT | FAB016 | Axial | Unnotched hourglass hollow | -1 | 752.4412 | 0 | 130 | 2000 | 0 |  |  | evento ambiguo: sin grieta | https://doi.org/10.5281/zenodo.21509581 | 3.30103 | 623 | TRUE | FABEST: clasificacion previa no validada para inclusion | 3.30103 | 2.876473
FAB016_5E+3 | FABEST | 42CrMo4+QT | FAB016 | Axial | Unnotched hourglass hollow | -1 | 732.3659 | 0 | 130 | 5000 | 0 |  |  | evento ambiguo: sin grieta | https://doi.org/10.5281/zenodo.21509581 | 3.69897 | 624 | TRUE | FABEST: clasificacion previa no validada para inclusion | 3.69897 | 2.864728
FAB016_1E+4 | FABEST | 42CrMo4+QT | FAB016 | Axial | Unnotched hourglass hollow | -1 | 704.5145 | 0 | 130 | 10000 | 0 |  |  | evento ambiguo: sin grieta | https://doi.org/10.5281/zenodo.21509581 | 4 | 625 | TRUE | FABEST: clasificacion previa no validada para inclusion | 4 | 2.84789
FAB016_2E+4 | FABEST | 42CrMo4+QT | FAB016 | Axial | Unnotched hourglass hollow | -1 | 663.2668 | 0 | 130 | 20000 | 0 |  |  | evento ambiguo: sin grieta | https://doi.org/10.5281/zenodo.21509581 | 4.30103 | 626 | TRUE | FABEST: clasificacion previa no validada para inclusion | 4.30103 | 2.821688
FAB016_5E+4 | FABEST | 42CrMo4+QT | FAB016 | Axial | Unnotched hourglass hollow | -1 | 595.8215 | 0 | 130 | 50000 | 0 |  |  | evento ambiguo: sin grieta | https://doi.org/10.5281/zenodo.21509581 | 4.69897 | 627 | TRUE | FABEST: clasificacion previa no validada para inclusion | 4.69897 | 2.775116
FAB016_1E+5 | FABEST | 42CrMo4+QT | FAB016 | Axial | Unnotched hourglass hollow | -1 | 548.5414 | 0 | 130 | 100000 | 0 |  |  | evento ambiguo: sin grieta | https://doi.org/10.5281/zenodo.21509581 | 5 | 628 | TRUE | FABEST: clasificacion previa no validada para inclusion | 5 | 2.739209
FAB016_2E+5 | FABEST | 42CrMo4+QT | FAB016 | Axial | Unnotched hourglass hollow | -1 | 513.515 | 0 | 130 | 200000 | 0 |  |  | evento ambiguo: sin grieta | https://doi.org/10.5281/zenodo.21509581 | 5.30103 | 629 | TRUE | FABEST: clasificacion previa no validada para inclusion | 5.30103 | 2.710553
FAB016_5E+5 | FABEST | 42CrMo4+QT | FAB016 | Axial | Unnotched hourglass hollow | -1 | 486.5033 | 0 | 130 | 500000 | 0 |  |  | evento ambiguo: sin grieta | https://doi.org/10.5281/zenodo.21509581 | 5.69897 | 630 | TRUE | FABEST: clasificacion previa no validada para inclusion | 5.69897 | 2.687086
FAB016_1E+6 | FABEST | 42CrMo4+QT | FAB016 | Axial | Unnotched hourglass hollow | -1 | 476.1637 | 0 | 130 | 1000000 | 0 |  |  | evento ambiguo: sin grieta | https://doi.org/10.5281/zenodo.21509581 | 6 | 631 | TRUE | FABEST: clasificacion previa no validada para inclusion | 6 | 2.677756
FAB016_2E+6 | FABEST | 42CrMo4+QT | FAB016 | Axial | Unnotched hourglass hollow | -1 | 470.7004 | 0 | 130 | 2000000 | 0 |  |  | evento ambiguo: sin grieta | https://doi.org/10.5281/zenodo.21509581 | 6.30103 | 632 | TRUE | FABEST: clasificacion previa no validada para inclusion | 6.30103 | 2.672745
FAB016_5E+6 | FABEST | 42CrMo4+QT | FAB016 | Axial | Unnotched hourglass hollow | -1 | 467.3219 | 0 | 130 | 5000000 | 0 |  |  | evento ambiguo: sin grieta | https://doi.org/10.5281/zenodo.21509581 | 6.69897 | 633 | TRUE | FABEST: clasificacion previa no validada para inclusion | 6.69897 | 2.669616
FAB016_1E+7 | FABEST | 42CrMo4+QT | FAB016 | Axial | Unnotched hourglass hollow | -1 | 466.1784 | 0 | 130 | 10000000 | 0 |  |  | evento ambiguo: sin grieta | https://doi.org/10.5281/zenodo.21509581 | 7 | 634 | TRUE | FABEST: clasificacion previa no validada para inclusion | 7 | 2.668552
FAB016_2E+7 | FABEST | 42CrMo4+QT | FAB016 | Axial | Unnotched hourglass hollow | -1 | 465.6034 | 0 | 130 | 20000000 | 0 |  |  | evento ambiguo: sin grieta | https://doi.org/10.5281/zenodo.21509581 | 7.30103 | 635 | TRUE | FABEST: clasificacion previa no validada para inclusion | 7.30103 | 2.668016
FAB016_5E+7 | FABEST | 42CrMo4+QT | FAB016 | Axial | Unnotched hourglass hollow | -1 | 465.2573 | 0 | 130 | 50000000 | 0 |  |  | evento ambiguo: sin grieta | https://doi.org/10.5281/zenodo.21509581 | 7.69897 | 636 | TRUE | FABEST: clasificacion previa no validada para inclusion | 7.69897 | 2.667693
FAB016_1E+8 | FABEST | 42CrMo4+QT | FAB016 | Axial | Unnotched hourglass hollow | -1 | 465.1417 | 0 | 130 | 100000000 | 0 |  |  | evento ambiguo: sin grieta | https://doi.org/10.5281/zenodo.21509581 | 8 | 637 | TRUE | FABEST: clasificacion previa no validada para inclusion | 8 | 2.667585
FAB016_1E+3 | FABEST | 42CrMo4+QT | FAB016 | Axial | Unnotched hourglass hollow | -1 | 847.8644 | 0 | 130 | 1000 | 0 |  |  | evento ambiguo: sin grieta | https://doi.org/10.5281/zenodo.21509581 | 3 | 638 | TRUE | FABEST: clasificacion previa no validada para inclusion | 3 | 2.928326
FAB016_2E+3 | FABEST | 42CrMo4+QT | FAB016 | Axial | Unnotched hourglass hollow | -1 | 802.8881 | 0 | 130 | 2000 | 0 |  |  | evento ambiguo: sin grieta | https://doi.org/10.5281/zenodo.21509581 | 3.30103 | 639 | TRUE | FABEST: clasificacion previa no validada para inclusion | 3.30103 | 2.904655
FAB016_5E+3 | FABEST | 42CrMo4+QT | FAB016 | Axial | Unnotched hourglass hollow | -1 | 743.4327 | 0 | 130 | 5000 | 0 |  |  | evento ambiguo: sin grieta | https://doi.org/10.5281/zenodo.21509581 | 3.69897 | 640 | TRUE | FABEST: clasificacion previa no validada para inclusion | 3.69897 | 2.871242
FAB016_1E+4 | FABEST | 42CrMo4+QT | FAB016 | Axial | Unnotched hourglass hollow | -1 | 698.4564 | 0 | 130 | 10000 | 0 |  |  | evento ambiguo: sin grieta | https://doi.org/10.5281/zenodo.21509581 | 4 | 641 | TRUE | FABEST: clasificacion previa no validada para inclusion | 4 | 2.844139
FAB016_2E+4 | FABEST | 42CrMo4+QT | FAB016 | Axial | Unnotched hourglass hollow | -1 | 653.4801 | 0 | 130 | 20000 | 0 |  |  | evento ambiguo: sin grieta | https://doi.org/10.5281/zenodo.21509581 | 4.30103 | 642 | TRUE | FABEST: clasificacion previa no validada para inclusion | 4.30103 | 2.815232
FAB016_5E+4 | FABEST | 42CrMo4+QT | FAB016 | Axial | Unnotched hourglass hollow | -1 | 594.0247 | 0 | 130 | 50000 | 0 |  |  | evento ambiguo: sin grieta | https://doi.org/10.5281/zenodo.21509581 | 4.69897 | 643 | TRUE | FABEST: clasificacion previa no validada para inclusion | 4.69897 | 2.773805
FAB016_1E+5 | FABEST | 42CrMo4+QT | FAB016 | Axial | Unnotched hourglass hollow | -1 | 549.0485 | 0 | 130 | 100000 | 0 |  |  | evento ambiguo: sin grieta | https://doi.org/10.5281/zenodo.21509581 | 5 | 644 | TRUE | FABEST: clasificacion previa no validada para inclusion | 5 | 2.739611
FAB016_2E+5 | FABEST | 42CrMo4+QT | FAB016 | Axial | Unnotched hourglass hollow | -1 | 504.0722 | 0 | 130 | 200000 | 0 |  |  | evento ambiguo: sin grieta | https://doi.org/10.5281/zenodo.21509581 | 5.30103 | 645 | TRUE | FABEST: clasificacion previa no validada para inclusion | 5.30103 | 2.702493
FAB016_5E+5 | FABEST | 42CrMo4+QT | FAB016 | Axial | Unnotched hourglass hollow | -1 | 444.6168 | 0 | 130 | 500000 | 0 |  |  | evento ambiguo: sin grieta | https://doi.org/10.5281/zenodo.21509581 | 5.69897 | 646 | TRUE | FABEST: clasificacion previa no validada para inclusion | 5.69897 | 2.647986
FAB016_1E+6 | FABEST | 42CrMo4+QT | FAB016 | Axial | Unnotched hourglass hollow | -1 | 399.6405 | 0 | 130 | 1000000 | 0 |  |  | evento ambiguo: sin grieta | https://doi.org/10.5281/zenodo.21509581 | 6 | 647 | TRUE | FABEST: clasificacion previa no validada para inclusion | 6 | 2.601669
FAB016_2E+6 | FABEST | 42CrMo4+QT | FAB016 | Axial | Unnotched hourglass hollow | -1 | 354.6642 | 0 | 130 | 2000000 | 0 |  |  | evento ambiguo: sin grieta | https://doi.org/10.5281/zenodo.21509581 | 6.30103 | 648 | TRUE | FABEST: clasificacion previa no validada para inclusion | 6.30103 | 2.549817
FAB016_5E+6 | FABEST | 42CrMo4+QT | FAB016 | Axial | Unnotched hourglass hollow | -1 | 295.2088 | 0 | 130 | 5000000 | 0 |  |  | evento ambiguo: sin grieta | https://doi.org/10.5281/zenodo.21509581 | 6.69897 | 649 | TRUE | FABEST: clasificacion previa no validada para inclusion | 6.69897 | 2.470129
FAB016_1E+7 | FABEST | 42CrMo4+QT | FAB016 | Axial | Unnotched hourglass hollow | -1 | 250.2325 | 0 | 130 | 10000000 | 0 |  |  | evento ambiguo: sin grieta | https://doi.org/10.5281/zenodo.21509581 | 7 | 650 | TRUE | FABEST: clasificacion previa no validada para inclusion | 7 | 2.398344
FAB016_2E+7 | FABEST | 42CrMo4+QT | FAB016 | Axial | Unnotched hourglass hollow | -1 | 205.2563 | 0 | 130 | 20000000 | 0 |  |  | evento ambiguo: sin grieta | https://doi.org/10.5281/zenodo.21509581 | 7.30103 | 651 | TRUE | FABEST: clasificacion previa no validada para inclusion | 7.30103 | 2.312296
FAB016_5E+7 | FABEST | 42CrMo4+QT | FAB016 | Axial | Unnotched hourglass hollow | -1 | 145.8009 | 0 | 130 | 50000000 | 0 |  |  | evento ambiguo: sin grieta | https://doi.org/10.5281/zenodo.21509581 | 7.69897 | 652 | TRUE | FABEST: clasificacion previa no validada para inclusion | 7.69897 | 2.16376
FAB016_1E+8 | FABEST | 42CrMo4+QT | FAB016 | Axial | Unnotched hourglass hollow | -1 | 100.8246 | 0 | 130 | 100000000 | 0 |  |  | evento ambiguo: sin grieta | https://doi.org/10.5281/zenodo.21509581 | 8 | 653 | TRUE | FABEST: clasificacion previa no validada para inclusion | 8 | 2.003566
FAB017_7B | FABEST | 42CrMo4+QT | FAB017 | Torsion | Unnotched hourglass hollow | -1 | 442.7 | 0 | 25 | 5890 | 1 | finished |  | tipo de carga Torsion | https://doi.org/10.5281/zenodo.21509581 | 3.7701153 | 654 | TRUE | FABEST: clasificacion previa no validada para inclusion | 3.770115 | 2.64611
FAB017_2 | FABEST | 42CrMo4+QT | FAB017 | Torsion | Unnotched hourglass hollow | -1 | 406.6 | 0 | 25 | 39587 | 1 | finished |  | tipo de carga Torsion | https://doi.org/10.5281/zenodo.21509581 | 4.5975526 | 655 | TRUE | FABEST: clasificacion previa no validada para inclusion | 4.597553 | 2.609167
FAB017_1 | FABEST | 42CrMo4+QT | FAB017 | Torsion | Unnotched hourglass hollow | -1 | 392.8 | 0 | 25 | 60775 | 1 | finished |  | tipo de carga Torsion | https://doi.org/10.5281/zenodo.21509581 | 4.783725 | 656 | TRUE | FABEST: clasificacion previa no validada para inclusion | 4.783725 | 2.594171
FAB017_5 | FABEST | 42CrMo4+QT | FAB017 | Torsion | Unnotched hourglass hollow | -1 | 377.2 | 0 | 25 | 270052 | 1 | finished |  | tipo de carga Torsion | https://doi.org/10.5281/zenodo.21509581 | 5.4314474 | 657 | TRUE | FABEST: clasificacion previa no validada para inclusion | 5.431447 | 2.576572
FAB017_4 | FABEST | 42CrMo4+QT | FAB017 | Torsion | Unnotched hourglass hollow | -1 | 386.2 | 0 | 25 | 305430 | 1 | finished |  | tipo de carga Torsion | https://doi.org/10.5281/zenodo.21509581 | 5.4849117 | 658 | TRUE | FABEST: clasificacion previa no validada para inclusion | 5.484912 | 2.586812
FAB017_6 | FABEST | 42CrMo4+QT | FAB017 | Torsion | Unnotched hourglass hollow | -1 | 372.7 | 0 | 25 | 1924448 | 1 | finished |  | tipo de carga Torsion | https://doi.org/10.5281/zenodo.21509581 | 6.2843062 | 659 | TRUE | FABEST: clasificacion previa no validada para inclusion | 6.284306 | 2.571359
FAB017_3 | FABEST | 42CrMo4+QT | FAB017 | Torsion | Unnotched hourglass hollow | -1 | 361.4 | 0 | 25 | 2744253 | 1 | finished |  | tipo de carga Torsion | https://doi.org/10.5281/zenodo.21509581 | 6.4384241 | 660 | TRUE | FABEST: clasificacion previa no validada para inclusion | 6.438424 | 2.557988
FAB017_8 | FABEST | 42CrMo4+QT | FAB017 | Torsion | Unnotched hourglass hollow | -1 | 350.1 | 0 | 25 | 2807444 | 1 | finished |  | tipo de carga Torsion | https://doi.org/10.5281/zenodo.21509581 | 6.4483111 | 661 | TRUE | FABEST: clasificacion previa no validada para inclusion | 6.448311 | 2.544192
FAB017_7 | FABEST | 42CrMo4+QT | FAB017 | Torsion | Unnotched hourglass hollow | -1 | 340.2 | 0 | 25 | 10083200 | 0 | interrupted |  | tipo de carga Torsion | https://doi.org/10.5281/zenodo.21509581 | 7.0035984 | 662 | TRUE | FABEST: clasificacion previa no validada para inclusion | 7.003598 | 2.531734
FAB017_1E+3 | FABEST | 42CrMo4+QT | FAB017 | Torsion | Unnotched hourglass hollow | -1 | 465.0126 | 0 | 25 | 1000 | 0 |  |  | evento ambiguo: sin grieta | https://doi.org/10.5281/zenodo.21509581 | 3 | 663 | TRUE | FABEST: clasificacion previa no validada para inclusion | 3 | 2.667465
FAB017_2E+3 | FABEST | 42CrMo4+QT | FAB017 | Torsion | Unnotched hourglass hollow | -1 | 454.1945 | 0 | 25 | 2000 | 0 |  |  | evento ambiguo: sin grieta | https://doi.org/10.5281/zenodo.21509581 | 3.30103 | 664 | TRUE | FABEST: clasificacion previa no validada para inclusion | 3.30103 | 2.657242
FAB017_5E+3 | FABEST | 42CrMo4+QT | FAB017 | Torsion | Unnotched hourglass hollow | -1 | 440.2789 | 0 | 25 | 5000 | 0 |  |  | evento ambiguo: sin grieta | https://doi.org/10.5281/zenodo.21509581 | 3.69897 | 665 | TRUE | FABEST: clasificacion previa no validada para inclusion | 3.69897 | 2.643728
FAB017_1E+4 | FABEST | 42CrMo4+QT | FAB017 | Torsion | Unnotched hourglass hollow | -1 | 430.0361 | 0 | 25 | 10000 | 0 |  |  | evento ambiguo: sin grieta | https://doi.org/10.5281/zenodo.21509581 | 4 | 666 | TRUE | FABEST: clasificacion previa no validada para inclusion | 4 | 2.633505
FAB017_2E+4 | FABEST | 42CrMo4+QT | FAB017 | Torsion | Unnotched hourglass hollow | -1 | 420.0316 | 0 | 25 | 20000 | 0 |  |  | evento ambiguo: sin grieta | https://doi.org/10.5281/zenodo.21509581 | 4.30103 | 667 | TRUE | FABEST: clasificacion previa no validada para inclusion | 4.30103 | 2.623282
FAB017_5E+4 | FABEST | 42CrMo4+QT | FAB017 | Torsion | Unnotched hourglass hollow | -1 | 407.1627 | 0 | 25 | 50000 | 0 |  |  | evento ambiguo: sin grieta | https://doi.org/10.5281/zenodo.21509581 | 4.69897 | 668 | TRUE | FABEST: clasificacion previa no validada para inclusion | 4.69897 | 2.609768
FAB017_1E+5 | FABEST | 42CrMo4+QT | FAB017 | Torsion | Unnotched hourglass hollow | -1 | 397.6904 | 0 | 25 | 100000 | 0 |  |  | evento ambiguo: sin grieta | https://doi.org/10.5281/zenodo.21509581 | 5 | 669 | TRUE | FABEST: clasificacion previa no validada para inclusion | 5 | 2.599545
FAB017_2E+5 | FABEST | 42CrMo4+QT | FAB017 | Torsion | Unnotched hourglass hollow | -1 | 388.4384 | 0 | 25 | 200000 | 0 |  |  | evento ambiguo: sin grieta | https://doi.org/10.5281/zenodo.21509581 | 5.30103 | 670 | TRUE | FABEST: clasificacion previa no validada para inclusion | 5.30103 | 2.589322
FAB017_5E+5 | FABEST | 42CrMo4+QT | FAB017 | Torsion | Unnotched hourglass hollow | -1 | 376.5375 | 0 | 25 | 500000 | 0 |  |  | evento ambiguo: sin grieta | https://doi.org/10.5281/zenodo.21509581 | 5.69897 | 671 | TRUE | FABEST: clasificacion previa no validada para inclusion | 5.69897 | 2.575808
FAB017_1E+6 | FABEST | 42CrMo4+QT | FAB017 | Torsion | Unnotched hourglass hollow | -1 | 367.7776 | 0 | 25 | 1000000 | 0 |  |  | evento ambiguo: sin grieta | https://doi.org/10.5281/zenodo.21509581 | 6 | 672 | TRUE | FABEST: clasificacion previa no validada para inclusion | 6 | 2.565585
FAB017_2E+6 | FABEST | 42CrMo4+QT | FAB017 | Torsion | Unnotched hourglass hollow | -1 | 359.2215 | 0 | 25 | 2000000 | 0 |  |  | evento ambiguo: sin grieta | https://doi.org/10.5281/zenodo.21509581 | 6.30103 | 673 | TRUE | FABEST: clasificacion previa no validada para inclusion | 6.30103 | 2.555362
FAB017_5E+6 | FABEST | 42CrMo4+QT | FAB017 | Torsion | Unnotched hourglass hollow | -1 | 348.2157 | 0 | 25 | 5000000 | 0 |  |  | evento ambiguo: sin grieta | https://doi.org/10.5281/zenodo.21509581 | 6.69897 | 674 | TRUE | FABEST: clasificacion previa no validada para inclusion | 6.69897 | 2.541848
FAB017_1E+7 | FABEST | 42CrMo4+QT | FAB017 | Torsion | Unnotched hourglass hollow | -1 | 340.1147 | 0 | 25 | 10000000 | 0 |  |  | evento ambiguo: sin grieta | https://doi.org/10.5281/zenodo.21509581 | 7 | 675 | TRUE | FABEST: clasificacion previa no validada para inclusion | 7 | 2.531625
FAB017_2E+7 | FABEST | 42CrMo4+QT | FAB017 | Torsion | Unnotched hourglass hollow | -1 | 332.2022 | 0 | 25 | 20000000 | 0 |  |  | evento ambiguo: sin grieta | https://doi.org/10.5281/zenodo.21509581 | 7.30103 | 676 | TRUE | FABEST: clasificacion previa no validada para inclusion | 7.30103 | 2.521403
FAB017_5E+7 | FABEST | 42CrMo4+QT | FAB017 | Torsion | Unnotched hourglass hollow | -1 | 322.0242 | 0 | 25 | 50000000 | 0 |  |  | evento ambiguo: sin grieta | https://doi.org/10.5281/zenodo.21509581 | 7.69897 | 677 | TRUE | FABEST: clasificacion previa no validada para inclusion | 7.69897 | 2.507889
FAB017_1E+8 | FABEST | 42CrMo4+QT | FAB017 | Torsion | Unnotched hourglass hollow | -1 | 314.5326 | 0 | 25 | 100000000 | 0 |  |  | evento ambiguo: sin grieta | https://doi.org/10.5281/zenodo.21509581 | 8 | 678 | TRUE | FABEST: clasificacion previa no validada para inclusion | 8 | 2.497666
FAB017_1E+3 | FABEST | 42CrMo4+QT | FAB017 | Torsion | Unnotched hourglass hollow | -1 | 459.5041 | 0 | 25 | 1000 | 0 |  |  | evento ambiguo: sin grieta | https://doi.org/10.5281/zenodo.21509581 | 3 | 679 | TRUE | FABEST: clasificacion previa no validada para inclusion | 3 | 2.662289
FAB017_2E+3 | FABEST | 42CrMo4+QT | FAB017 | Torsion | Unnotched hourglass hollow | -1 | 449.4955 | 0 | 25 | 2000 | 0 |  |  | evento ambiguo: sin grieta | https://doi.org/10.5281/zenodo.21509581 | 3.30103 | 680 | TRUE | FABEST: clasificacion previa no validada para inclusion | 3.30103 | 2.652725
FAB017_5E+3 | FABEST | 42CrMo4+QT | FAB017 | Torsion | Unnotched hourglass hollow | -1 | 436.5936 | 0 | 25 | 5000 | 0 |  |  | evento ambiguo: sin grieta | https://doi.org/10.5281/zenodo.21509581 | 3.69897 | 681 | TRUE | FABEST: clasificacion previa no validada para inclusion | 3.69897 | 2.640077
FAB017_1E+4 | FABEST | 42CrMo4+QT | FAB017 | Torsion | Unnotched hourglass hollow | -1 | 427.0785 | 0 | 25 | 10000 | 0 |  |  | evento ambiguo: sin grieta | https://doi.org/10.5281/zenodo.21509581 | 4 | 682 | TRUE | FABEST: clasificacion previa no validada para inclusion | 4 | 2.630508
FAB017_2E+4 | FABEST | 42CrMo4+QT | FAB017 | Torsion | Unnotched hourglass hollow | -1 | 417.7702 | 0 | 25 | 20000 | 0 |  |  | evento ambiguo: sin grieta | https://doi.org/10.5281/zenodo.21509581 | 4.30103 | 683 | TRUE | FABEST: clasificacion previa no validada para inclusion | 4.30103 | 2.620937
FAB017_5E+4 | FABEST | 42CrMo4+QT | FAB017 | Torsion | Unnotched hourglass hollow | -1 | 405.7754 | 0 | 25 | 50000 | 0 |  |  | evento ambiguo: sin grieta | https://doi.org/10.5281/zenodo.21509581 | 4.69897 | 684 | TRUE | FABEST: clasificacion previa no validada para inclusion | 4.69897 | 2.608286
FAB017_1E+5 | FABEST | 42CrMo4+QT | FAB017 | Torsion | Unnotched hourglass hollow | -1 | 396.9308 | 0 | 25 | 100000 | 0 |  |  | evento ambiguo: sin grieta | https://doi.org/10.5281/zenodo.21509581 | 5 | 685 | TRUE | FABEST: clasificacion previa no validada para inclusion | 5 | 2.598715
FAB017_2E+5 | FABEST | 42CrMo4+QT | FAB017 | Torsion | Unnotched hourglass hollow | -1 | 388.279 | 0 | 25 | 200000 | 0 |  |  | evento ambiguo: sin grieta | https://doi.org/10.5281/zenodo.21509581 | 5.30103 | 686 | TRUE | FABEST: clasificacion previa no validada para inclusion | 5.30103 | 2.589144
FAB017_5E+5 | FABEST | 42CrMo4+QT | FAB017 | Torsion | Unnotched hourglass hollow | -1 | 377.1306 | 0 | 25 | 500000 | 0 |  |  | evento ambiguo: sin grieta | https://doi.org/10.5281/zenodo.21509581 | 5.69897 | 687 | TRUE | FABEST: clasificacion previa no validada para inclusion | 5.69897 | 2.576492
FAB017_1E+6 | FABEST | 42CrMo4+QT | FAB017 | Torsion | Unnotched hourglass hollow | -1 | 368.9103 | 0 | 25 | 1000000 | 0 |  |  | evento ambiguo: sin grieta | https://doi.org/10.5281/zenodo.21509581 | 6 | 688 | TRUE | FABEST: clasificacion previa no validada para inclusion | 6 | 2.566921
FAB017_2E+6 | FABEST | 42CrMo4+QT | FAB017 | Torsion | Unnotched hourglass hollow | -1 | 360.8692 | 0 | 25 | 2000000 | 0 |  |  | evento ambiguo: sin grieta | https://doi.org/10.5281/zenodo.21509581 | 6.30103 | 689 | TRUE | FABEST: clasificacion previa no validada para inclusion | 6.30103 | 2.55735
FAB017_5E+6 | FABEST | 42CrMo4+QT | FAB017 | Torsion | Unnotched hourglass hollow | -1 | 350.5078 | 0 | 25 | 5000000 | 0 |  |  | evento ambiguo: sin grieta | https://doi.org/10.5281/zenodo.21509581 | 6.69897 | 690 | TRUE | FABEST: clasificacion previa no validada para inclusion | 6.69897 | 2.544698
FAB017_1E+7 | FABEST | 42CrMo4+QT | FAB017 | Torsion | Unnotched hourglass hollow | -1 | 342.8678 | 0 | 25 | 10000000 | 0 |  |  | evento ambiguo: sin grieta | https://doi.org/10.5281/zenodo.21509581 | 7 | 691 | TRUE | FABEST: clasificacion previa no validada para inclusion | 7 | 2.535127
FAB017_2E+7 | FABEST | 42CrMo4+QT | FAB017 | Torsion | Unnotched hourglass hollow | -1 | 335.3943 | 0 | 25 | 20000000 | 0 |  |  | evento ambiguo: sin grieta | https://doi.org/10.5281/zenodo.21509581 | 7.30103 | 692 | TRUE | FABEST: clasificacion previa no validada para inclusion | 7.30103 | 2.525556
FAB017_5E+7 | FABEST | 42CrMo4+QT | FAB017 | Torsion | Unnotched hourglass hollow | -1 | 325.7644 | 0 | 25 | 50000000 | 0 |  |  | evento ambiguo: sin grieta | https://doi.org/10.5281/zenodo.21509581 | 7.69897 | 693 | TRUE | FABEST: clasificacion previa no validada para inclusion | 7.69897 | 2.512904
FAB017_1E+8 | FABEST | 42CrMo4+QT | FAB017 | Torsion | Unnotched hourglass hollow | -1 | 318.6637 | 0 | 25 | 100000000 | 0 |  |  | evento ambiguo: sin grieta | https://doi.org/10.5281/zenodo.21509581 | 8 | 694 | TRUE | FABEST: clasificacion previa no validada para inclusion | 8 | 2.503333
FAB017_1E+3 | FABEST | 42CrMo4+QT | FAB017 | Torsion | Unnotched hourglass hollow | -1 | 460.6963 | 0 | 25 | 1000 | 0 |  |  | evento ambiguo: sin grieta | https://doi.org/10.5281/zenodo.21509581 | 3 | 695 | TRUE | FABEST: clasificacion previa no validada para inclusion | 3 | 2.663415
FAB017_2E+3 | FABEST | 42CrMo4+QT | FAB017 | Torsion | Unnotched hourglass hollow | -1 | 451.3727 | 0 | 25 | 2000 | 0 |  |  | evento ambiguo: sin grieta | https://doi.org/10.5281/zenodo.21509581 | 3.30103 | 696 | TRUE | FABEST: clasificacion previa no validada para inclusion | 3.30103 | 2.654535
FAB017_5E+3 | FABEST | 42CrMo4+QT | FAB017 | Torsion | Unnotched hourglass hollow | -1 | 439.0476 | 0 | 25 | 5000 | 0 |  |  | evento ambiguo: sin grieta | https://doi.org/10.5281/zenodo.21509581 | 3.69897 | 697 | TRUE | FABEST: clasificacion previa no validada para inclusion | 3.69897 | 2.642512
FAB017_1E+4 | FABEST | 42CrMo4+QT | FAB017 | Torsion | Unnotched hourglass hollow | -1 | 429.724 | 0 | 25 | 10000 | 0 |  |  | evento ambiguo: sin grieta | https://doi.org/10.5281/zenodo.21509581 | 4 | 698 | TRUE | FABEST: clasificacion previa no validada para inclusion | 4 | 2.63319
FAB017_2E+4 | FABEST | 42CrMo4+QT | FAB017 | Torsion | Unnotched hourglass hollow | -1 | 420.4004 | 0 | 25 | 20000 | 0 |  |  | evento ambiguo: sin grieta | https://doi.org/10.5281/zenodo.21509581 | 4.30103 | 699 | TRUE | FABEST: clasificacion previa no validada para inclusion | 4.30103 | 2.623663
FAB017_5E+4 | FABEST | 42CrMo4+QT | FAB017 | Torsion | Unnotched hourglass hollow | -1 | 408.0752 | 0 | 25 | 50000 | 0 |  |  | evento ambiguo: sin grieta | https://doi.org/10.5281/zenodo.21509581 | 4.69897 | 700 | TRUE | FABEST: clasificacion previa no validada para inclusion | 4.69897 | 2.61074
FAB017_1E+5 | FABEST | 42CrMo4+QT | FAB017 | Torsion | Unnotched hourglass hollow | -1 | 398.7516 | 0 | 25 | 100000 | 0 |  |  | evento ambiguo: sin grieta | https://doi.org/10.5281/zenodo.21509581 | 5 | 701 | TRUE | FABEST: clasificacion previa no validada para inclusion | 5 | 2.600702
FAB017_2E+5 | FABEST | 42CrMo4+QT | FAB017 | Torsion | Unnotched hourglass hollow | -1 | 389.428 | 0 | 25 | 200000 | 0 |  |  | evento ambiguo: sin grieta | https://doi.org/10.5281/zenodo.21509581 | 5.30103 | 702 | TRUE | FABEST: clasificacion previa no validada para inclusion | 5.30103 | 2.590427
FAB017_5E+5 | FABEST | 42CrMo4+QT | FAB017 | Torsion | Unnotched hourglass hollow | -1 | 377.1029 | 0 | 25 | 500000 | 0 |  |  | evento ambiguo: sin grieta | https://doi.org/10.5281/zenodo.21509581 | 5.69897 | 703 | TRUE | FABEST: clasificacion previa no validada para inclusion | 5.69897 | 2.57646
FAB017_1E+6 | FABEST | 42CrMo4+QT | FAB017 | Torsion | Unnotched hourglass hollow | -1 | 367.7793 | 0 | 25 | 1000000 | 0 |  |  | evento ambiguo: sin grieta | https://doi.org/10.5281/zenodo.21509581 | 6 | 704 | TRUE | FABEST: clasificacion previa no validada para inclusion | 6 | 2.565587
FAB017_2E+6 | FABEST | 42CrMo4+QT | FAB017 | Torsion | Unnotched hourglass hollow | -1 | 358.4557 | 0 | 25 | 2000000 | 0 |  |  | evento ambiguo: sin grieta | https://doi.org/10.5281/zenodo.21509581 | 6.30103 | 705 | TRUE | FABEST: clasificacion previa no validada para inclusion | 6.30103 | 2.554435
FAB017_5E+6 | FABEST | 42CrMo4+QT | FAB017 | Torsion | Unnotched hourglass hollow | -1 | 346.1305 | 0 | 25 | 5000000 | 0 |  |  | evento ambiguo: sin grieta | https://doi.org/10.5281/zenodo.21509581 | 6.69897 | 706 | TRUE | FABEST: clasificacion previa no validada para inclusion | 6.69897 | 2.53924
FAB017_1E+7 | FABEST | 42CrMo4+QT | FAB017 | Torsion | Unnotched hourglass hollow | -1 | 336.8069 | 0 | 25 | 10000000 | 0 |  |  | evento ambiguo: sin grieta | https://doi.org/10.5281/zenodo.21509581 | 7 | 707 | TRUE | FABEST: clasificacion previa no validada para inclusion | 7 | 2.527381
FAB017_2E+7 | FABEST | 42CrMo4+QT | FAB017 | Torsion | Unnotched hourglass hollow | -1 | 327.4833 | 0 | 25 | 20000000 | 0 |  |  | evento ambiguo: sin grieta | https://doi.org/10.5281/zenodo.21509581 | 7.30103 | 708 | TRUE | FABEST: clasificacion previa no validada para inclusion | 7.30103 | 2.515189
FAB017_5E+7 | FABEST | 42CrMo4+QT | FAB017 | Torsion | Unnotched hourglass hollow | -1 | 315.1582 | 0 | 25 | 50000000 | 0 |  |  | evento ambiguo: sin grieta | https://doi.org/10.5281/zenodo.21509581 | 7.69897 | 709 | TRUE | FABEST: clasificacion previa no validada para inclusion | 7.69897 | 2.498529
FAB017_1E+8 | FABEST | 42CrMo4+QT | FAB017 | Torsion | Unnotched hourglass hollow | -1 | 305.8346 | 0 | 25 | 100000000 | 0 |  |  | evento ambiguo: sin grieta | https://doi.org/10.5281/zenodo.21509581 | 8 | 710 | TRUE | FABEST: clasificacion previa no validada para inclusion | 8 | 2.485487
FAB021_S2 | FABEST | 42CrMo4+QT | FAB021 | Axial | Unnotched dog-bone bar | -1 | 869.4 | 0 | 10 | 1062 | 1 | finished |  | INCLUIR | https://doi.org/10.5281/zenodo.21509581 | 3.0261245 | 711 | TRUE | Evento ambiguo; revisar fuente FABEST | 3.026125 | 2.93922
FAB021_S6 | FABEST | 42CrMo4+QT | FAB021 | Axial | Unnotched dog-bone bar | -1 | 780.2 | 0 | 10 | 7043 | 1 | finished |  | INCLUIR | https://doi.org/10.5281/zenodo.21509581 | 3.8477577 | 712 | TRUE | Evento ambiguo; revisar fuente FABEST | 3.847758 | 2.892206
FAB021_S3 | FABEST | 42CrMo4+QT | FAB021 | Axial | Unnotched dog-bone bar | -1 | 719.9 | 0 | 10 | 33330 | 1 | finished |  | INCLUIR | https://doi.org/10.5281/zenodo.21509581 | 4.5228353 | 713 | TRUE | Evento ambiguo; revisar fuente FABEST | 4.522835 | 2.857272
FAB021_S7 | FABEST | 42CrMo4+QT | FAB021 | Axial | Unnotched dog-bone bar | -1 | 680.7 | 0 | 10 | 55273 | 1 | finished |  | INCLUIR | https://doi.org/10.5281/zenodo.21509581 | 4.742513 | 714 | TRUE | Evento ambiguo; revisar fuente FABEST | 4.742513 | 2.832956
FAB021_S1 | FABEST | 42CrMo4+QT | FAB021 | Axial | Unnotched dog-bone bar | -1 | 650.4 | 0 | 10 | 171909 | 1 | finished |  | INCLUIR | https://doi.org/10.5281/zenodo.21509581 | 5.2352986 | 715 | TRUE | Evento ambiguo; revisar fuente FABEST | 5.235299 | 2.813181
FAB021_S4 | FABEST | 42CrMo4+QT | FAB021 | Axial | Unnotched dog-bone bar | -1 | 600.8 | 0 | 10 | 201298 | 1 | finished |  | INCLUIR | https://doi.org/10.5281/zenodo.21509581 | 5.3038395 | 716 | TRUE | Evento ambiguo; revisar fuente FABEST | 5.303839 | 2.77873
FAB021_S8 | FABEST | 42CrMo4+QT | FAB021 | Axial | Unnotched dog-bone bar | -1 | 600.5 | 0 | 10 | 506820 | 1 | finished |  | INCLUIR | https://doi.org/10.5281/zenodo.21509581 | 5.7048537 | 717 | TRUE | Evento ambiguo; revisar fuente FABEST | 5.704854 | 2.778513
FAB021_1E+3 | FABEST | 42CrMo4+QT | FAB021 | Axial | Unnotched dog-bone bar | -1 | 885.4704 | 0 | 10 | 1000 | 0 |  |  | evento ambiguo: sin grieta | https://doi.org/10.5281/zenodo.21509581 | 3 | 718 | TRUE | FABEST: clasificacion previa no validada para inclusion | 3 | 2.947174
FAB021_2E+3 | FABEST | 42CrMo4+QT | FAB021 | Axial | Unnotched dog-bone bar | -1 | 846.5524 | 0 | 10 | 2000 | 0 |  |  | evento ambiguo: sin grieta | https://doi.org/10.5281/zenodo.21509581 | 3.30103 | 719 | TRUE | FABEST: clasificacion previa no validada para inclusion | 3.30103 | 2.927654
FAB021_5E+3 | FABEST | 42CrMo4+QT | FAB021 | Axial | Unnotched dog-bone bar | -1 | 797.7183 | 0 | 10 | 5000 | 0 |  |  | evento ambiguo: sin grieta | https://doi.org/10.5281/zenodo.21509581 | 3.69897 | 720 | TRUE | FABEST: clasificacion previa no validada para inclusion | 3.69897 | 2.90185
FAB021_1E+4 | FABEST | 42CrMo4+QT | FAB021 | Axial | Unnotched dog-bone bar | -1 | 762.6572 | 0 | 10 | 10000 | 0 |  |  | evento ambiguo: sin grieta | https://doi.org/10.5281/zenodo.21509581 | 4 | 721 | TRUE | FABEST: clasificacion previa no validada para inclusion | 4 | 2.882329
FAB021_2E+4 | FABEST | 42CrMo4+QT | FAB021 | Axial | Unnotched dog-bone bar | -1 | 729.1371 | 0 | 10 | 20000 | 0 |  |  | evento ambiguo: sin grieta | https://doi.org/10.5281/zenodo.21509581 | 4.30103 | 722 | TRUE | FABEST: clasificacion previa no validada para inclusion | 4.30103 | 2.862809
FAB021_5E+4 | FABEST | 42CrMo4+QT | FAB021 | Axial | Unnotched dog-bone bar | -1 | 687.0762 | 0 | 10 | 50000 | 0 |  |  | evento ambiguo: sin grieta | https://doi.org/10.5281/zenodo.21509581 | 4.69897 | 723 | TRUE | FABEST: clasificacion previa no validada para inclusion | 4.69897 | 2.837005
FAB021_1E+5 | FABEST | 42CrMo4+QT | FAB021 | Axial | Unnotched dog-bone bar | -1 | 656.878 | 0 | 10 | 100000 | 0 |  |  | evento ambiguo: sin grieta | https://doi.org/10.5281/zenodo.21509581 | 5 | 724 | TRUE | FABEST: clasificacion previa no validada para inclusion | 5 | 2.817485
FAB021_2E+5 | FABEST | 42CrMo4+QT | FAB021 | Axial | Unnotched dog-bone bar | -1 | 628.007 | 0 | 10 | 200000 | 0 |  |  | evento ambiguo: sin grieta | https://doi.org/10.5281/zenodo.21509581 | 5.30103 | 725 | TRUE | FABEST: clasificacion previa no validada para inclusion | 5.30103 | 2.797965
FAB021_5E+5 | FABEST | 42CrMo4+QT | FAB021 | Axial | Unnotched dog-bone bar | -1 | 591.7799 | 0 | 10 | 500000 | 0 |  |  | evento ambiguo: sin grieta | https://doi.org/10.5281/zenodo.21509581 | 5.69897 | 726 | TRUE | FABEST: clasificacion previa no validada para inclusion | 5.69897 | 2.77216
FAB021_1E+6 | FABEST | 42CrMo4+QT | FAB021 | Axial | Unnotched dog-bone bar | -1 | 565.7701 | 0 | 10 | 1000000 | 0 |  |  | evento ambiguo: sin grieta | https://doi.org/10.5281/zenodo.21509581 | 6 | 727 | TRUE | FABEST: clasificacion previa no validada para inclusion | 6 | 2.75264
FAB021_2E+6 | FABEST | 42CrMo4+QT | FAB021 | Axial | Unnotched dog-bone bar | -1 | 540.9036 | 0 | 10 | 2000000 | 0 |  |  | evento ambiguo: sin grieta | https://doi.org/10.5281/zenodo.21509581 | 6.30103 | 728 | TRUE | FABEST: clasificacion previa no validada para inclusion | 6.30103 | 2.73312
FAB021_5E+6 | FABEST | 42CrMo4+QT | FAB021 | Axial | Unnotched dog-bone bar | -1 | 509.7011 | 0 | 10 | 5000000 | 0 |  |  | evento ambiguo: sin grieta | https://doi.org/10.5281/zenodo.21509581 | 6.69897 | 729 | TRUE | FABEST: clasificacion previa no validada para inclusion | 6.69897 | 2.707316
FAB021_1E+7 | FABEST | 42CrMo4+QT | FAB021 | Axial | Unnotched dog-bone bar | -1 | 487.2988 | 0 | 10 | 10000000 | 0 |  |  | evento ambiguo: sin grieta | https://doi.org/10.5281/zenodo.21509581 | 7 | 730 | TRUE | FABEST: clasificacion previa no validada para inclusion | 7 | 2.687795
FAB021_2E+7 | FABEST | 42CrMo4+QT | FAB021 | Axial | Unnotched dog-bone bar | -1 | 465.8812 | 0 | 10 | 20000000 | 0 |  |  | evento ambiguo: sin grieta | https://doi.org/10.5281/zenodo.21509581 | 7.30103 | 731 | TRUE | FABEST: clasificacion previa no validada para inclusion | 7.30103 | 2.668275
FAB021_5E+7 | FABEST | 42CrMo4+QT | FAB021 | Axial | Unnotched dog-bone bar | -1 | 439.0064 | 0 | 10 | 50000000 | 0 |  |  | evento ambiguo: sin grieta | https://doi.org/10.5281/zenodo.21509581 | 7.69897 | 732 | TRUE | FABEST: clasificacion previa no validada para inclusion | 7.69897 | 2.642471
FAB021_1E+8 | FABEST | 42CrMo4+QT | FAB021 | Axial | Unnotched dog-bone bar | -1 | 419.7113 | 0 | 10 | 100000000 | 0 |  |  | evento ambiguo: sin grieta | https://doi.org/10.5281/zenodo.21509581 | 8 | 733 | TRUE | FABEST: clasificacion previa no validada para inclusion | 8 | 2.622951
FAB021_1E+3 | FABEST | 42CrMo4+QT | FAB021 | Axial | Unnotched dog-bone bar | -1 | 870.3714 | 0 | 10 | 1000 | 0 |  |  | evento ambiguo: sin grieta | https://doi.org/10.5281/zenodo.21509581 | 3 | 734 | TRUE | FABEST: clasificacion previa no validada para inclusion | 3 | 2.939705
FAB021_2E+3 | FABEST | 42CrMo4+QT | FAB021 | Axial | Unnotched dog-bone bar | -1 | 845.0838 | 0 | 10 | 2000 | 0 |  |  | evento ambiguo: sin grieta | https://doi.org/10.5281/zenodo.21509581 | 3.30103 | 735 | TRUE | FABEST: clasificacion previa no validada para inclusion | 3.30103 | 2.9269
FAB021_5E+3 | FABEST | 42CrMo4+QT | FAB021 | Axial | Unnotched dog-bone bar | -1 | 803.3746 | 0 | 10 | 5000 | 0 |  |  | evento ambiguo: sin grieta | https://doi.org/10.5281/zenodo.21509581 | 3.69897 | 736 | TRUE | FABEST: clasificacion previa no validada para inclusion | 3.69897 | 2.904918
FAB021_1E+4 | FABEST | 42CrMo4+QT | FAB021 | Axial | Unnotched dog-bone bar | -1 | 768.5775 | 0 | 10 | 10000 | 0 |  |  | evento ambiguo: sin grieta | https://doi.org/10.5281/zenodo.21509581 | 4 | 737 | TRUE | FABEST: clasificacion previa no validada para inclusion | 4 | 2.885688
FAB021_2E+4 | FABEST | 42CrMo4+QT | FAB021 | Axial | Unnotched dog-bone bar | -1 | 733.2724 | 0 | 10 | 20000 | 0 |  |  | evento ambiguo: sin grieta | https://doi.org/10.5281/zenodo.21509581 | 4.30103 | 738 | TRUE | FABEST: clasificacion previa no validada para inclusion | 4.30103 | 2.865265
FAB021_5E+4 | FABEST | 42CrMo4+QT | FAB021 | Axial | Unnotched dog-bone bar | -1 | 688.1197 | 0 | 10 | 50000 | 0 |  |  | evento ambiguo: sin grieta | https://doi.org/10.5281/zenodo.21509581 | 4.69897 | 739 | TRUE | FABEST: clasificacion previa no validada para inclusion | 4.69897 | 2.837664
FAB021_1E+5 | FABEST | 42CrMo4+QT | FAB021 | Axial | Unnotched dog-bone bar | -1 | 656.3173 | 0 | 10 | 100000 | 0 |  |  | evento ambiguo: sin grieta | https://doi.org/10.5281/zenodo.21509581 | 5 | 740 | TRUE | FABEST: clasificacion previa no validada para inclusion | 5 | 2.817114
FAB021_2E+5 | FABEST | 42CrMo4+QT | FAB021 | Axial | Unnotched dog-bone bar | -1 | 627.4993 | 0 | 10 | 200000 | 0 |  |  | evento ambiguo: sin grieta | https://doi.org/10.5281/zenodo.21509581 | 5.30103 | 741 | TRUE | FABEST: clasificacion previa no validada para inclusion | 5.30103 | 2.797613
FAB021_5E+5 | FABEST | 42CrMo4+QT | FAB021 | Axial | Unnotched dog-bone bar | -1 | 595.6669 | 0 | 10 | 500000 | 0 |  |  | evento ambiguo: sin grieta | https://doi.org/10.5281/zenodo.21509581 | 5.69897 | 742 | TRUE | FABEST: clasificacion previa no validada para inclusion | 5.69897 | 2.775003
FAB021_1E+6 | FABEST | 42CrMo4+QT | FAB021 | Axial | Unnotched dog-bone bar | -1 | 577.5075 | 0 | 10 | 1000000 | 0 |  |  | evento ambiguo: sin grieta | https://doi.org/10.5281/zenodo.21509581 | 6 | 743 | TRUE | FABEST: clasificacion previa no validada para inclusion | 6 | 2.761558
FAB021_2E+6 | FABEST | 42CrMo4+QT | FAB021 | Axial | Unnotched dog-bone bar | -1 | 564.7679 | 0 | 10 | 2000000 | 0 |  |  | evento ambiguo: sin grieta | https://doi.org/10.5281/zenodo.21509581 | 6.30103 | 744 | TRUE | FABEST: clasificacion previa no validada para inclusion | 6.30103 | 2.75187
FAB021_5E+6 | FABEST | 42CrMo4+QT | FAB021 | Axial | Unnotched dog-bone bar | -1 | 554.9336 | 0 | 10 | 5000000 | 0 |  |  | evento ambiguo: sin grieta | https://doi.org/10.5281/zenodo.21509581 | 6.69897 | 745 | TRUE | FABEST: clasificacion previa no validada para inclusion | 6.69897 | 2.744241
FAB021_1E+7 | FABEST | 42CrMo4+QT | FAB021 | Axial | Unnotched dog-bone bar | -1 | 551.1028 | 0 | 10 | 10000000 | 0 |  |  | evento ambiguo: sin grieta | https://doi.org/10.5281/zenodo.21509581 | 7 | 746 | TRUE | FABEST: clasificacion previa no validada para inclusion | 7 | 2.741233
FAB021_2E+7 | FABEST | 42CrMo4+QT | FAB021 | Axial | Unnotched dog-bone bar | -1 | 549.0545 | 0 | 10 | 20000000 | 0 |  |  | evento ambiguo: sin grieta | https://doi.org/10.5281/zenodo.21509581 | 7.30103 | 747 | TRUE | FABEST: clasificacion previa no validada para inclusion | 7.30103 | 2.739615
FAB021_5E+7 | FABEST | 42CrMo4+QT | FAB021 | Axial | Unnotched dog-bone bar | -1 | 547.7778 | 0 | 10 | 50000000 | 0 |  |  | evento ambiguo: sin grieta | https://doi.org/10.5281/zenodo.21509581 | 7.69897 | 748 | TRUE | FABEST: clasificacion previa no validada para inclusion | 7.69897 | 2.738604
FAB021_1E+8 | FABEST | 42CrMo4+QT | FAB021 | Axial | Unnotched dog-bone bar | -1 | 547.3438 | 0 | 10 | 100000000 | 0 |  |  | evento ambiguo: sin grieta | https://doi.org/10.5281/zenodo.21509581 | 8 | 749 | TRUE | FABEST: clasificacion previa no validada para inclusion | 8 | 2.73826
FAB021_1E+3 | FABEST | 42CrMo4+QT | FAB021 | Axial | Unnotched dog-bone bar | -1 | 874.4074 | 0 | 10 | 1000 | 0 |  |  | evento ambiguo: sin grieta | https://doi.org/10.5281/zenodo.21509581 | 3 | 750 | TRUE | FABEST: clasificacion previa no validada para inclusion | 3 | 2.941714
FAB021_2E+3 | FABEST | 42CrMo4+QT | FAB021 | Axial | Unnotched dog-bone bar | -1 | 842.1722 | 0 | 10 | 2000 | 0 |  |  | evento ambiguo: sin grieta | https://doi.org/10.5281/zenodo.21509581 | 3.30103 | 751 | TRUE | FABEST: clasificacion previa no validada para inclusion | 3.30103 | 2.925401
FAB021_5E+3 | FABEST | 42CrMo4+QT | FAB021 | Axial | Unnotched dog-bone bar | -1 | 799.5595 | 0 | 10 | 5000 | 0 |  |  | evento ambiguo: sin grieta | https://doi.org/10.5281/zenodo.21509581 | 3.69897 | 752 | TRUE | FABEST: clasificacion previa no validada para inclusion | 3.69897 | 2.902851
FAB021_1E+4 | FABEST | 42CrMo4+QT | FAB021 | Axial | Unnotched dog-bone bar | -1 | 767.3242 | 0 | 10 | 10000 | 0 |  |  | evento ambiguo: sin grieta | https://doi.org/10.5281/zenodo.21509581 | 4 | 753 | TRUE | FABEST: clasificacion previa no validada para inclusion | 4 | 2.884979
FAB021_2E+4 | FABEST | 42CrMo4+QT | FAB021 | Axial | Unnotched dog-bone bar | -1 | 735.089 | 0 | 10 | 20000 | 0 |  |  | evento ambiguo: sin grieta | https://doi.org/10.5281/zenodo.21509581 | 4.30103 | 754 | TRUE | FABEST: clasificacion previa no validada para inclusion | 4.30103 | 2.86634
FAB021_5E+4 | FABEST | 42CrMo4+QT | FAB021 | Axial | Unnotched dog-bone bar | -1 | 692.4763 | 0 | 10 | 50000 | 0 |  |  | evento ambiguo: sin grieta | https://doi.org/10.5281/zenodo.21509581 | 4.69897 | 755 | TRUE | FABEST: clasificacion previa no validada para inclusion | 4.69897 | 2.840405
FAB021_1E+5 | FABEST | 42CrMo4+QT | FAB021 | Axial | Unnotched dog-bone bar | -1 | 660.241 | 0 | 10 | 100000 | 0 |  |  | evento ambiguo: sin grieta | https://doi.org/10.5281/zenodo.21509581 | 5 | 756 | TRUE | FABEST: clasificacion previa no validada para inclusion | 5 | 2.819702
FAB021_2E+5 | FABEST | 42CrMo4+QT | FAB021 | Axial | Unnotched dog-bone bar | -1 | 628.0058 | 0 | 10 | 200000 | 0 |  |  | evento ambiguo: sin grieta | https://doi.org/10.5281/zenodo.21509581 | 5.30103 | 757 | TRUE | FABEST: clasificacion previa no validada para inclusion | 5.30103 | 2.797964
FAB021_5E+5 | FABEST | 42CrMo4+QT | FAB021 | Axial | Unnotched dog-bone bar | -1 | 585.3931 | 0 | 10 | 500000 | 0 |  |  | evento ambiguo: sin grieta | https://doi.org/10.5281/zenodo.21509581 | 5.69897 | 758 | TRUE | FABEST: clasificacion previa no validada para inclusion | 5.69897 | 2.767448
FAB021_1E+6 | FABEST | 42CrMo4+QT | FAB021 | Axial | Unnotched dog-bone bar | -1 | 553.1578 | 0 | 10 | 1000000 | 0 |  |  | evento ambiguo: sin grieta | https://doi.org/10.5281/zenodo.21509581 | 6 | 759 | TRUE | FABEST: clasificacion previa no validada para inclusion | 6 | 2.742849
FAB021_2E+6 | FABEST | 42CrMo4+QT | FAB021 | Axial | Unnotched dog-bone bar | -1 | 520.9225 | 0 | 10 | 2000000 | 0 |  |  | evento ambiguo: sin grieta | https://doi.org/10.5281/zenodo.21509581 | 6.30103 | 760 | TRUE | FABEST: clasificacion previa no validada para inclusion | 6.30103 | 2.716773
FAB021_5E+6 | FABEST | 42CrMo4+QT | FAB021 | Axial | Unnotched dog-bone bar | -1 | 478.3099 | 0 | 10 | 5000000 | 0 |  |  | evento ambiguo: sin grieta | https://doi.org/10.5281/zenodo.21509581 | 6.69897 | 761 | TRUE | FABEST: clasificacion previa no validada para inclusion | 6.69897 | 2.679709
FAB021_1E+7 | FABEST | 42CrMo4+QT | FAB021 | Axial | Unnotched dog-bone bar | -1 | 446.0746 | 0 | 10 | 10000000 | 0 |  |  | evento ambiguo: sin grieta | https://doi.org/10.5281/zenodo.21509581 | 7 | 762 | TRUE | FABEST: clasificacion previa no validada para inclusion | 7 | 2.649407
FAB021_2E+7 | FABEST | 42CrMo4+QT | FAB021 | Axial | Unnotched dog-bone bar | -1 | 413.8393 | 0 | 10 | 20000000 | 0 |  |  | evento ambiguo: sin grieta | https://doi.org/10.5281/zenodo.21509581 | 7.30103 | 763 | TRUE | FABEST: clasificacion previa no validada para inclusion | 7.30103 | 2.616832
FAB021_5E+7 | FABEST | 42CrMo4+QT | FAB021 | Axial | Unnotched dog-bone bar | -1 | 371.2267 | 0 | 10 | 50000000 | 0 |  |  | evento ambiguo: sin grieta | https://doi.org/10.5281/zenodo.21509581 | 7.69897 | 764 | TRUE | FABEST: clasificacion previa no validada para inclusion | 7.69897 | 2.569639
FAB021_1E+8 | FABEST | 42CrMo4+QT | FAB021 | Axial | Unnotched dog-bone bar | -1 | 338.9914 | 0 | 10 | 100000000 | 0 |  |  | evento ambiguo: sin grieta | https://doi.org/10.5281/zenodo.21509581 | 8 | 765 | TRUE | FABEST: clasificacion previa no validada para inclusion | 8 | 2.530189
FAB022_C6 | FABEST | 42CrMo4+QT | FAB022 | Axial | Unnotched dog-bone bar | -1 | 748.1 | 0 | 10 | 3672 | 1 | finished |  | INCLUIR | https://doi.org/10.5281/zenodo.21509581 | 3.5649027 | 766 | TRUE | Evento ambiguo; revisar fuente FABEST | 3.564903 | 2.87396
FAB022_C2 | FABEST | 42CrMo4+QT | FAB022 | Axial | Unnotched dog-bone bar | -1 | 700.5 | 0 | 10 | 10613 | 1 | finished |  | INCLUIR | https://doi.org/10.5281/zenodo.21509581 | 4.0258382 | 767 | TRUE | Evento ambiguo; revisar fuente FABEST | 4.025838 | 2.845408
FAB022_C1 | FABEST | 42CrMo4+QT | FAB022 | Axial | Unnotched dog-bone bar | -1 | 650.3 | 0 | 10 | 39098 | 1 | finished |  | INCLUIR | https://doi.org/10.5281/zenodo.21509581 | 4.5921545 | 769 | TRUE | Evento ambiguo; revisar fuente FABEST | 4.592155 | 2.813114
FAB022_C4 | FABEST | 42CrMo4+QT | FAB022 | Axial | Unnotched dog-bone bar | -1 | 625.7 | 0 | 10 | 82983 | 1 | finished |  | INCLUIR | https://doi.org/10.5281/zenodo.21509581 | 4.9189891 | 770 | TRUE | Evento ambiguo; revisar fuente FABEST | 4.918989 | 2.796366
FAB022_C3 | FABEST | 42CrMo4+QT | FAB022 | Axial | Unnotched dog-bone bar | -1 | 609.9 | 0 | 10 | 96948 | 1 | finished |  | INCLUIR | https://doi.org/10.5281/zenodo.21509581 | 4.9865389 | 771 | TRUE | Evento ambiguo; revisar fuente FABEST | 4.986539 | 2.785259
FAB022_1E+3 | FABEST | 42CrMo4+QT | FAB022 | Axial | Unnotched dog-bone bar | -1 | 808.9758 | 0 | 10 | 1000 | 0 |  |  | evento ambiguo: sin grieta | https://doi.org/10.5281/zenodo.21509581 | 3 | 773 | TRUE | FABEST: clasificacion previa no validada para inclusion | 3 | 2.907936
FAB022_2E+3 | FABEST | 42CrMo4+QT | FAB022 | Axial | Unnotched dog-bone bar | -1 | 776.0012 | 0 | 10 | 2000 | 0 |  |  | evento ambiguo: sin grieta | https://doi.org/10.5281/zenodo.21509581 | 3.30103 | 774 | TRUE | FABEST: clasificacion previa no validada para inclusion | 3.30103 | 2.889862
FAB022_5E+3 | FABEST | 42CrMo4+QT | FAB022 | Axial | Unnotched dog-bone bar | -1 | 734.465 | 0 | 10 | 5000 | 0 |  |  | evento ambiguo: sin grieta | https://doi.org/10.5281/zenodo.21509581 | 3.69897 | 775 | TRUE | FABEST: clasificacion previa no validada para inclusion | 3.69897 | 2.865971
FAB022_1E+4 | FABEST | 42CrMo4+QT | FAB022 | Axial | Unnotched dog-bone bar | -1 | 704.5276 | 0 | 10 | 10000 | 0 |  |  | evento ambiguo: sin grieta | https://doi.org/10.5281/zenodo.21509581 | 4 | 776 | TRUE | FABEST: clasificacion previa no validada para inclusion | 4 | 2.847898
FAB022_2E+4 | FABEST | 42CrMo4+QT | FAB022 | Axial | Unnotched dog-bone bar | -1 | 675.8105 | 0 | 10 | 20000 | 0 |  |  | evento ambiguo: sin grieta | https://doi.org/10.5281/zenodo.21509581 | 4.30103 | 777 | TRUE | FABEST: clasificacion previa no validada para inclusion | 4.30103 | 2.829825
FAB022_5E+4 | FABEST | 42CrMo4+QT | FAB022 | Axial | Unnotched dog-bone bar | -1 | 639.637 | 0 | 10 | 50000 | 0 |  |  | evento ambiguo: sin grieta | https://doi.org/10.5281/zenodo.21509581 | 4.69897 | 778 | TRUE | FABEST: clasificacion previa no validada para inclusion | 4.69897 | 2.805934
FAB022_1E+5 | FABEST | 42CrMo4+QT | FAB022 | Axial | Unnotched dog-bone bar | -1 | 613.5649 | 0 | 10 | 100000 | 0 |  |  | evento ambiguo: sin grieta | https://doi.org/10.5281/zenodo.21509581 | 5 | 779 | TRUE | FABEST: clasificacion previa no validada para inclusion | 5 | 2.787861
FAB022_2E+5 | FABEST | 42CrMo4+QT | FAB022 | Axial | Unnotched dog-bone bar | -1 | 588.5555 | 0 | 10 | 200000 | 0 |  |  | evento ambiguo: sin grieta | https://doi.org/10.5281/zenodo.21509581 | 5.30103 | 780 | TRUE | FABEST: clasificacion previa no validada para inclusion | 5.30103 | 2.769787
FAB022_5E+5 | FABEST | 42CrMo4+QT | FAB022 | Axial | Unnotched dog-bone bar | -1 | 557.0525 | 0 | 10 | 500000 | 0 |  |  | evento ambiguo: sin grieta | https://doi.org/10.5281/zenodo.21509581 | 5.69897 | 781 | TRUE | FABEST: clasificacion previa no validada para inclusion | 5.69897 | 2.745896
FAB022_1E+6 | FABEST | 42CrMo4+QT | FAB022 | Axial | Unnotched dog-bone bar | -1 | 534.3466 | 0 | 10 | 1000000 | 0 |  |  | evento ambiguo: sin grieta | https://doi.org/10.5281/zenodo.21509581 | 6 | 782 | TRUE | FABEST: clasificacion previa no validada para inclusion | 6 | 2.727823
FAB022_2E+6 | FABEST | 42CrMo4+QT | FAB022 | Axial | Unnotched dog-bone bar | -1 | 512.5662 | 0 | 10 | 2000000 | 0 |  |  | evento ambiguo: sin grieta | https://doi.org/10.5281/zenodo.21509581 | 6.30103 | 783 | TRUE | FABEST: clasificacion previa no validada para inclusion | 6.30103 | 2.70975
FAB022_5E+6 | FABEST | 42CrMo4+QT | FAB022 | Axial | Unnotched dog-bone bar | -1 | 485.1305 | 0 | 10 | 5000000 | 0 |  |  | evento ambiguo: sin grieta | https://doi.org/10.5281/zenodo.21509581 | 6.69897 | 784 | TRUE | FABEST: clasificacion previa no validada para inclusion | 6.69897 | 2.685859
FAB022_1E+7 | FABEST | 42CrMo4+QT | FAB022 | Axial | Unnotched dog-bone bar | -1 | 465.3562 | 0 | 10 | 10000000 | 0 |  |  | evento ambiguo: sin grieta | https://doi.org/10.5281/zenodo.21509581 | 7 | 785 | TRUE | FABEST: clasificacion previa no validada para inclusion | 7 | 2.667786
FAB022_2E+7 | FABEST | 42CrMo4+QT | FAB022 | Axial | Unnotched dog-bone bar | -1 | 446.3879 | 0 | 10 | 20000000 | 0 |  |  | evento ambiguo: sin grieta | https://doi.org/10.5281/zenodo.21509581 | 7.30103 | 786 | TRUE | FABEST: clasificacion previa no validada para inclusion | 7.30103 | 2.649712
FAB022_5E+7 | FABEST | 42CrMo4+QT | FAB022 | Axial | Unnotched dog-bone bar | -1 | 422.4946 | 0 | 10 | 50000000 | 0 |  |  | evento ambiguo: sin grieta | https://doi.org/10.5281/zenodo.21509581 | 7.69897 | 787 | TRUE | FABEST: clasificacion previa no validada para inclusion | 7.69897 | 2.625821
FAB022_1E+8 | FABEST | 42CrMo4+QT | FAB022 | Axial | Unnotched dog-bone bar | -1 | 405.2733 | 0 | 10 | 100000000 | 0 |  |  | evento ambiguo: sin grieta | https://doi.org/10.5281/zenodo.21509581 | 8 | 788 | TRUE | FABEST: clasificacion previa no validada para inclusion | 8 | 2.607748
FAB022_1E+3 | FABEST | 42CrMo4+QT | FAB022 | Axial | Unnotched dog-bone bar | -1 | 808.0578 | 0 | 10 | 1000 | 0 |  |  | evento ambiguo: sin grieta | https://doi.org/10.5281/zenodo.21509581 | 3 | 789 | TRUE | FABEST: clasificacion previa no validada para inclusion | 3 | 2.907442
FAB022_2E+3 | FABEST | 42CrMo4+QT | FAB022 | Axial | Unnotched dog-bone bar | -1 | 775.3245 | 0 | 10 | 2000 | 0 |  |  | evento ambiguo: sin grieta | https://doi.org/10.5281/zenodo.21509581 | 3.30103 | 790 | TRUE | FABEST: clasificacion previa no validada para inclusion | 3.30103 | 2.889484
FAB022_5E+3 | FABEST | 42CrMo4+QT | FAB022 | Axial | Unnotched dog-bone bar | -1 | 734.0637 | 0 | 10 | 5000 | 0 |  |  | evento ambiguo: sin grieta | https://doi.org/10.5281/zenodo.21509581 | 3.69897 | 791 | TRUE | FABEST: clasificacion previa no validada para inclusion | 3.69897 | 2.865734
FAB022_1E+4 | FABEST | 42CrMo4+QT | FAB022 | Axial | Unnotched dog-bone bar | -1 | 704.311 | 0 | 10 | 10000 | 0 |  |  | evento ambiguo: sin grieta | https://doi.org/10.5281/zenodo.21509581 | 4 | 792 | TRUE | FABEST: clasificacion previa no validada para inclusion | 4 | 2.847764
FAB022_2E+4 | FABEST | 42CrMo4+QT | FAB022 | Axial | Unnotched dog-bone bar | -1 | 675.7622 | 0 | 10 | 20000 | 0 |  |  | evento ambiguo: sin grieta | https://doi.org/10.5281/zenodo.21509581 | 4.30103 | 793 | TRUE | FABEST: clasificacion previa no validada para inclusion | 4.30103 | 2.829794
FAB022_5E+4 | FABEST | 42CrMo4+QT | FAB022 | Axial | Unnotched dog-bone bar | -1 | 639.7896 | 0 | 10 | 50000 | 0 |  |  | evento ambiguo: sin grieta | https://doi.org/10.5281/zenodo.21509581 | 4.69897 | 794 | TRUE | FABEST: clasificacion previa no validada para inclusion | 4.69897 | 2.806037
FAB022_1E+5 | FABEST | 42CrMo4+QT | FAB022 | Axial | Unnotched dog-bone bar | -1 | 613.8547 | 0 | 10 | 100000 | 0 |  |  | evento ambiguo: sin grieta | https://doi.org/10.5281/zenodo.21509581 | 5 | 795 | TRUE | FABEST: clasificacion previa no validada para inclusion | 5 | 2.788066
FAB022_2E+5 | FABEST | 42CrMo4+QT | FAB022 | Axial | Unnotched dog-bone bar | -1 | 588.9709 | 0 | 10 | 200000 | 0 |  |  | evento ambiguo: sin grieta | https://doi.org/10.5281/zenodo.21509581 | 5.30103 | 796 | TRUE | FABEST: clasificacion previa no validada para inclusion | 5.30103 | 2.770094
FAB022_5E+5 | FABEST | 42CrMo4+QT | FAB022 | Axial | Unnotched dog-bone bar | -1 | 557.6175 | 0 | 10 | 500000 | 0 |  |  | evento ambiguo: sin grieta | https://doi.org/10.5281/zenodo.21509581 | 5.69897 | 797 | TRUE | FABEST: clasificacion previa no validada para inclusion | 5.69897 | 2.746336
FAB022_1E+6 | FABEST | 42CrMo4+QT | FAB022 | Axial | Unnotched dog-bone bar | -1 | 535.0133 | 0 | 10 | 1000000 | 0 |  |  | evento ambiguo: sin grieta | https://doi.org/10.5281/zenodo.21509581 | 6 | 798 | TRUE | FABEST: clasificacion previa no validada para inclusion | 6 | 2.728365
FAB022_2E+6 | FABEST | 42CrMo4+QT | FAB022 | Axial | Unnotched dog-bone bar | -1 | 513.3254 | 0 | 10 | 2000000 | 0 |  |  | evento ambiguo: sin grieta | https://doi.org/10.5281/zenodo.21509581 | 6.30103 | 799 | TRUE | FABEST: clasificacion previa no validada para inclusion | 6.30103 | 2.710393
FAB022_5E+6 | FABEST | 42CrMo4+QT | FAB022 | Axial | Unnotched dog-bone bar | -1 | 485.9988 | 0 | 10 | 5000000 | 0 |  |  | evento ambiguo: sin grieta | https://doi.org/10.5281/zenodo.21509581 | 6.69897 | 800 | TRUE | FABEST: clasificacion previa no validada para inclusion | 6.69897 | 2.686635
FAB022_1E+7 | FABEST | 42CrMo4+QT | FAB022 | Axial | Unnotched dog-bone bar | -1 | 466.2978 | 0 | 10 | 10000000 | 0 |  |  | evento ambiguo: sin grieta | https://doi.org/10.5281/zenodo.21509581 | 7 | 801 | TRUE | FABEST: clasificacion previa no validada para inclusion | 7 | 2.668663
FAB022_2E+7 | FABEST | 42CrMo4+QT | FAB022 | Axial | Unnotched dog-bone bar | -1 | 447.3954 | 0 | 10 | 20000000 | 0 |  |  | evento ambiguo: sin grieta | https://doi.org/10.5281/zenodo.21509581 | 7.30103 | 802 | TRUE | FABEST: clasificacion previa no validada para inclusion | 7.30103 | 2.650692
FAB022_5E+7 | FABEST | 42CrMo4+QT | FAB022 | Axial | Unnotched dog-bone bar | -1 | 423.5787 | 0 | 10 | 50000000 | 0 |  |  | evento ambiguo: sin grieta | https://doi.org/10.5281/zenodo.21509581 | 7.69897 | 803 | TRUE | FABEST: clasificacion previa no validada para inclusion | 7.69897 | 2.626934
FAB022_1E+8 | FABEST | 42CrMo4+QT | FAB022 | Axial | Unnotched dog-bone bar | -1 | 406.4082 | 0 | 10 | 100000000 | 0 |  |  | evento ambiguo: sin grieta | https://doi.org/10.5281/zenodo.21509581 | 8 | 804 | TRUE | FABEST: clasificacion previa no validada para inclusion | 8 | 2.608962
FAB022_1E+3 | FABEST | 42CrMo4+QT | FAB022 | Axial | Unnotched dog-bone bar | -1 | 799.5074 | 0 | 10 | 1000 | 0 |  |  | evento ambiguo: sin grieta | https://doi.org/10.5281/zenodo.21509581 | 3 | 805 | TRUE | FABEST: clasificacion previa no validada para inclusion | 3 | 2.902822
FAB022_2E+3 | FABEST | 42CrMo4+QT | FAB022 | Axial | Unnotched dog-bone bar | -1 | 771.3496 | 0 | 10 | 2000 | 0 |  |  | evento ambiguo: sin grieta | https://doi.org/10.5281/zenodo.21509581 | 3.30103 | 806 | TRUE | FABEST: clasificacion previa no validada para inclusion | 3.30103 | 2.887251
FAB022_5E+3 | FABEST | 42CrMo4+QT | FAB022 | Axial | Unnotched dog-bone bar | -1 | 734.1271 | 0 | 10 | 5000 | 0 |  |  | evento ambiguo: sin grieta | https://doi.org/10.5281/zenodo.21509581 | 3.69897 | 807 | TRUE | FABEST: clasificacion previa no validada para inclusion | 3.69897 | 2.865771
FAB022_1E+4 | FABEST | 42CrMo4+QT | FAB022 | Axial | Unnotched dog-bone bar | -1 | 705.9694 | 0 | 10 | 10000 | 0 |  |  | evento ambiguo: sin grieta | https://doi.org/10.5281/zenodo.21509581 | 4 | 808 | TRUE | FABEST: clasificacion previa no validada para inclusion | 4 | 2.848786
FAB022_2E+4 | FABEST | 42CrMo4+QT | FAB022 | Axial | Unnotched dog-bone bar | -1 | 677.8116 | 0 | 10 | 20000 | 0 |  |  | evento ambiguo: sin grieta | https://doi.org/10.5281/zenodo.21509581 | 4.30103 | 809 | TRUE | FABEST: clasificacion previa no validada para inclusion | 4.30103 | 2.831109
FAB022_5E+4 | FABEST | 42CrMo4+QT | FAB022 | Axial | Unnotched dog-bone bar | -1 | 640.5891 | 0 | 10 | 50000 | 0 |  |  | evento ambiguo: sin grieta | https://doi.org/10.5281/zenodo.21509581 | 4.69897 | 810 | TRUE | FABEST: clasificacion previa no validada para inclusion | 4.69897 | 2.80658
FAB022_1E+5 | FABEST | 42CrMo4+QT | FAB022 | Axial | Unnotched dog-bone bar | -1 | 612.4314 | 0 | 10 | 100000 | 0 |  |  | evento ambiguo: sin grieta | https://doi.org/10.5281/zenodo.21509581 | 5 | 811 | TRUE | FABEST: clasificacion previa no validada para inclusion | 5 | 2.787057
FAB022_2E+5 | FABEST | 42CrMo4+QT | FAB022 | Axial | Unnotched dog-bone bar | -1 | 584.2737 | 0 | 10 | 200000 | 0 |  |  | evento ambiguo: sin grieta | https://doi.org/10.5281/zenodo.21509581 | 5.30103 | 812 | TRUE | FABEST: clasificacion previa no validada para inclusion | 5.30103 | 2.766616
FAB022_5E+5 | FABEST | 42CrMo4+QT | FAB022 | Axial | Unnotched dog-bone bar | -1 | 547.0512 | 0 | 10 | 500000 | 0 |  |  | evento ambiguo: sin grieta | https://doi.org/10.5281/zenodo.21509581 | 5.69897 | 813 | TRUE | FABEST: clasificacion previa no validada para inclusion | 5.69897 | 2.738028
FAB022_1E+6 | FABEST | 42CrMo4+QT | FAB022 | Axial | Unnotched dog-bone bar | -1 | 518.8934 | 0 | 10 | 1000000 | 0 |  |  | evento ambiguo: sin grieta | https://doi.org/10.5281/zenodo.21509581 | 6 | 814 | TRUE | FABEST: clasificacion previa no validada para inclusion | 6 | 2.715078
FAB022_2E+6 | FABEST | 42CrMo4+QT | FAB022 | Axial | Unnotched dog-bone bar | -1 | 490.7357 | 0 | 10 | 2000000 | 0 |  |  | evento ambiguo: sin grieta | https://doi.org/10.5281/zenodo.21509581 | 6.30103 | 815 | TRUE | FABEST: clasificacion previa no validada para inclusion | 6.30103 | 2.690848
FAB022_5E+6 | FABEST | 42CrMo4+QT | FAB022 | Axial | Unnotched dog-bone bar | -1 | 453.5132 | 0 | 10 | 5000000 | 0 |  |  | evento ambiguo: sin grieta | https://doi.org/10.5281/zenodo.21509581 | 6.69897 | 816 | TRUE | FABEST: clasificacion previa no validada para inclusion | 6.69897 | 2.65659
FAB022_1E+7 | FABEST | 42CrMo4+QT | FAB022 | Axial | Unnotched dog-bone bar | -1 | 425.3554 | 0 | 10 | 10000000 | 0 |  |  | evento ambiguo: sin grieta | https://doi.org/10.5281/zenodo.21509581 | 7 | 817 | TRUE | FABEST: clasificacion previa no validada para inclusion | 7 | 2.628752
FAB022_2E+7 | FABEST | 42CrMo4+QT | FAB022 | Axial | Unnotched dog-bone bar | -1 | 397.1977 | 0 | 10 | 20000000 | 0 |  |  | evento ambiguo: sin grieta | https://doi.org/10.5281/zenodo.21509581 | 7.30103 | 818 | TRUE | FABEST: clasificacion previa no validada para inclusion | 7.30103 | 2.599007
FAB022_5E+7 | FABEST | 42CrMo4+QT | FAB022 | Axial | Unnotched dog-bone bar | -1 | 359.9752 | 0 | 10 | 50000000 | 0 |  |  | evento ambiguo: sin grieta | https://doi.org/10.5281/zenodo.21509581 | 7.69897 | 819 | TRUE | FABEST: clasificacion previa no validada para inclusion | 7.69897 | 2.556273
FAB022_1E+8 | FABEST | 42CrMo4+QT | FAB022 | Axial | Unnotched dog-bone bar | -1 | 331.8175 | 0 | 10 | 100000000 | 0 |  |  | evento ambiguo: sin grieta | https://doi.org/10.5281/zenodo.21509581 | 8 | 820 | TRUE | FABEST: clasificacion previa no validada para inclusion | 8 | 2.520899
FAB025_9 | FABEST | 42CrMo4+QT | FAB025 | Axial | Unnotched hourglass bar | -1 | 625 | 0 | 152 | 24971 | 1 | finished |  | INCLUIR | https://doi.org/10.5281/zenodo.21509581 | 4.3974359 | 821 | TRUE | Evento ambiguo; revisar fuente FABEST | 4.397436 | 2.79588
FAB025_5 | FABEST | 42CrMo4+QT | FAB025 | Axial | Unnotched hourglass bar | -1 | 575 | 0 | 152 | 53701 | 1 | finished |  | INCLUIR | https://doi.org/10.5281/zenodo.21509581 | 4.7299824 | 822 | TRUE | Evento ambiguo; revisar fuente FABEST | 4.729982 | 2.759668
FAB025_6 | FABEST | 42CrMo4+QT | FAB025 | Axial | Unnotched hourglass bar | -1 | 525 | 0 | 152 | 104702 | 1 | finished |  | INCLUIR | https://doi.org/10.5281/zenodo.21509581 | 5.019955 | 823 | TRUE | Evento ambiguo; revisar fuente FABEST | 5.019955 | 2.720159
FAB025_10 | FABEST | 42CrMo4+QT | FAB025 | Axial | Unnotched hourglass bar | -1 | 450 | 0 | 152 | 211643 | 1 | finished |  | INCLUIR | https://doi.org/10.5281/zenodo.21509581 | 5.3256039 | 824 | TRUE | Evento ambiguo; revisar fuente FABEST | 5.325604 | 2.653213
FAB025_4 | FABEST | 42CrMo4+QT | FAB025 | Axial | Unnotched hourglass bar | -1 | 425 | 0 | 152 | 246675 | 1 | finished |  | INCLUIR | https://doi.org/10.5281/zenodo.21509581 | 5.3921251 | 825 | TRUE | Evento ambiguo; revisar fuente FABEST | 5.392125 | 2.628389
FAB025_7 | FABEST | 42CrMo4+QT | FAB025 | Axial | Unnotched hourglass bar | -1 | 500 | 0 | 152 | 259739 | 1 | finished |  | INCLUIR | https://doi.org/10.5281/zenodo.21509581 | 5.4145372 | 826 | TRUE | Evento ambiguo; revisar fuente FABEST | 5.414537 | 2.69897
FAB025_8 | FABEST | 42CrMo4+QT | FAB025 | Axial | Unnotched hourglass bar | -1 | 475 | 0 | 152 | 301200 | 1 | finished |  | INCLUIR | https://doi.org/10.5281/zenodo.21509581 | 5.478855 | 827 | TRUE | Evento ambiguo; revisar fuente FABEST | 5.478855 | 2.676694
FAB025_3 | FABEST | 42CrMo4+QT | FAB025 | Axial | Unnotched hourglass bar | -1 | 400 | 0 | 152 | 1537475 | 1 | finished |  | INCLUIR | https://doi.org/10.5281/zenodo.21509581 | 6.1868081 | 828 | TRUE | Evento ambiguo; revisar fuente FABEST | 6.186808 | 2.60206
FAB025_1 | FABEST | 42CrMo4+QT | FAB025 | Axial | Unnotched hourglass bar | -1 | 350 | 0 | 152 | 1800014 | 1 | finished |  | INCLUIR | https://doi.org/10.5281/zenodo.21509581 | 6.2552759 | 829 | TRUE | Evento ambiguo; revisar fuente FABEST | 6.255276 | 2.544068
FAB025_2 | FABEST | 42CrMo4+QT | FAB025 | Axial | Unnotched hourglass bar | -1 | 375 | 0 | 152 | 1949021 | 1 | finished |  | INCLUIR | https://doi.org/10.5281/zenodo.21509581 | 6.2898165 | 830 | TRUE | Evento ambiguo; revisar fuente FABEST | 6.289817 | 2.574031
FAB025_1E+3 | FABEST | 42CrMo4+QT | FAB025 | Axial | Unnotched hourglass bar | -1 | 970.9976 | 0 | 152 | 1000 | 0 |  |  | evento ambiguo: sin grieta | https://doi.org/10.5281/zenodo.21509581 | 3 | 831 | TRUE | FABEST: clasificacion previa no validada para inclusion | 3 | 2.987218
FAB025_2E+3 | FABEST | 42CrMo4+QT | FAB025 | Axial | Unnotched hourglass bar | -1 | 886.4421 | 0 | 152 | 2000 | 0 |  |  | evento ambiguo: sin grieta | https://doi.org/10.5281/zenodo.21509581 | 3.30103 | 832 | TRUE | FABEST: clasificacion previa no validada para inclusion | 3.30103 | 2.94765
FAB025_5E+3 | FABEST | 42CrMo4+QT | FAB025 | Axial | Unnotched hourglass bar | -1 | 785.8589 | 0 | 152 | 5000 | 0 |  |  | evento ambiguo: sin grieta | https://doi.org/10.5281/zenodo.21509581 | 3.69897 | 833 | TRUE | FABEST: clasificacion previa no validada para inclusion | 3.69897 | 2.895345
FAB025_1E+4 | FABEST | 42CrMo4+QT | FAB025 | Axial | Unnotched hourglass bar | -1 | 717.4255 | 0 | 152 | 10000 | 0 |  |  | evento ambiguo: sin grieta | https://doi.org/10.5281/zenodo.21509581 | 4 | 834 | TRUE | FABEST: clasificacion previa no validada para inclusion | 4 | 2.855777
FAB025_2E+4 | FABEST | 42CrMo4+QT | FAB025 | Axial | Unnotched hourglass bar | -1 | 654.9513 | 0 | 152 | 20000 | 0 |  |  | evento ambiguo: sin grieta | https://doi.org/10.5281/zenodo.21509581 | 4.30103 | 835 | TRUE | FABEST: clasificacion previa no validada para inclusion | 4.30103 | 2.816209
FAB025_5E+4 | FABEST | 42CrMo4+QT | FAB025 | Axial | Unnotched hourglass bar | -1 | 580.6351 | 0 | 152 | 50000 | 0 |  |  | evento ambiguo: sin grieta | https://doi.org/10.5281/zenodo.21509581 | 4.69897 | 836 | TRUE | FABEST: clasificacion previa no validada para inclusion | 4.69897 | 2.763903
FAB025_1E+5 | FABEST | 42CrMo4+QT | FAB025 | Axial | Unnotched hourglass bar | -1 | 530.0728 | 0 | 152 | 100000 | 0 |  |  | evento ambiguo: sin grieta | https://doi.org/10.5281/zenodo.21509581 | 5 | 837 | TRUE | FABEST: clasificacion previa no validada para inclusion | 5 | 2.724335
FAB025_2E+5 | FABEST | 42CrMo4+QT | FAB025 | Axial | Unnotched hourglass bar | -1 | 483.9135 | 0 | 152 | 200000 | 0 |  |  | evento ambiguo: sin grieta | https://doi.org/10.5281/zenodo.21509581 | 5.30103 | 838 | TRUE | FABEST: clasificacion previa no validada para inclusion | 5.30103 | 2.684768
FAB025_5E+5 | FABEST | 42CrMo4+QT | FAB025 | Axial | Unnotched hourglass bar | -1 | 429.0046 | 0 | 152 | 500000 | 0 |  |  | evento ambiguo: sin grieta | https://doi.org/10.5281/zenodo.21509581 | 5.69897 | 839 | TRUE | FABEST: clasificacion previa no validada para inclusion | 5.69897 | 2.632462
FAB025_1E+6 | FABEST | 42CrMo4+QT | FAB025 | Axial | Unnotched hourglass bar | -1 | 391.6464 | 0 | 152 | 1000000 | 0 |  |  | evento ambiguo: sin grieta | https://doi.org/10.5281/zenodo.21509581 | 6 | 840 | TRUE | FABEST: clasificacion previa no validada para inclusion | 6 | 2.592894
FAB025_2E+6 | FABEST | 42CrMo4+QT | FAB025 | Axial | Unnotched hourglass bar | -1 | 357.5414 | 0 | 152 | 2000000 | 0 |  |  | evento ambiguo: sin grieta | https://doi.org/10.5281/zenodo.21509581 | 6.30103 | 841 | TRUE | FABEST: clasificacion previa no validada para inclusion | 6.30103 | 2.553326
FAB025_5E+6 | FABEST | 42CrMo4+QT | FAB025 | Axial | Unnotched hourglass bar | -1 | 316.9718 | 0 | 152 | 5000000 | 0 |  |  | evento ambiguo: sin grieta | https://doi.org/10.5281/zenodo.21509581 | 6.69897 | 842 | TRUE | FABEST: clasificacion previa no validada para inclusion | 6.69897 | 2.501021
FAB025_1E+7 | FABEST | 42CrMo4+QT | FAB025 | Axial | Unnotched hourglass bar | -1 | 289.3696 | 0 | 152 | 10000000 | 0 |  |  | evento ambiguo: sin grieta | https://doi.org/10.5281/zenodo.21509581 | 7 | 843 | TRUE | FABEST: clasificacion previa no validada para inclusion | 7 | 2.461453
FAB025_2E+7 | FABEST | 42CrMo4+QT | FAB025 | Axial | Unnotched hourglass bar | -1 | 264.171 | 0 | 152 | 20000000 | 0 |  |  | evento ambiguo: sin grieta | https://doi.org/10.5281/zenodo.21509581 | 7.30103 | 844 | TRUE | FABEST: clasificacion previa no validada para inclusion | 7.30103 | 2.421885
FAB025_5E+7 | FABEST | 42CrMo4+QT | FAB025 | Axial | Unnotched hourglass bar | -1 | 234.1959 | 0 | 152 | 50000000 | 0 |  |  | evento ambiguo: sin grieta | https://doi.org/10.5281/zenodo.21509581 | 7.69897 | 845 | TRUE | FABEST: clasificacion previa no validada para inclusion | 7.69897 | 2.369579
FAB025_1E+8 | FABEST | 42CrMo4+QT | FAB025 | Axial | Unnotched hourglass bar | -1 | 213.8019 | 0 | 152 | 100000000 | 0 |  |  | evento ambiguo: sin grieta | https://doi.org/10.5281/zenodo.21509581 | 8 | 846 | TRUE | FABEST: clasificacion previa no validada para inclusion | 8 | 2.330012
FAB025_1E+3 | FABEST | 42CrMo4+QT | FAB025 | Axial | Unnotched hourglass bar | -1 | 865.0548 | 0 | 152 | 1000 | 0 |  |  | evento ambiguo: sin grieta | https://doi.org/10.5281/zenodo.21509581 | 3 | 847 | TRUE | FABEST: clasificacion previa no validada para inclusion | 3 | 2.937044
FAB025_2E+3 | FABEST | 42CrMo4+QT | FAB025 | Axial | Unnotched hourglass bar | -1 | 826.0645 | 0 | 152 | 2000 | 0 |  |  | evento ambiguo: sin grieta | https://doi.org/10.5281/zenodo.21509581 | 3.30103 | 848 | TRUE | FABEST: clasificacion previa no validada para inclusion | 3.30103 | 2.917014
FAB025_5E+3 | FABEST | 42CrMo4+QT | FAB025 | Axial | Unnotched hourglass bar | -1 | 759.0783 | 0 | 152 | 5000 | 0 |  |  | evento ambiguo: sin grieta | https://doi.org/10.5281/zenodo.21509581 | 3.69897 | 849 | TRUE | FABEST: clasificacion previa no validada para inclusion | 3.69897 | 2.880287
FAB025_1E+4 | FABEST | 42CrMo4+QT | FAB025 | Axial | Unnotched hourglass bar | -1 | 702.3385 | 0 | 152 | 10000 | 0 |  |  | evento ambiguo: sin grieta | https://doi.org/10.5281/zenodo.21509581 | 4 | 850 | TRUE | FABEST: clasificacion previa no validada para inclusion | 4 | 2.846546
FAB025_2E+4 | FABEST | 42CrMo4+QT | FAB025 | Axial | Unnotched hourglass bar | -1 | 645.1563 | 0 | 152 | 20000 | 0 |  |  | evento ambiguo: sin grieta | https://doi.org/10.5281/zenodo.21509581 | 4.30103 | 851 | TRUE | FABEST: clasificacion previa no validada para inclusion | 4.30103 | 2.809665
FAB025_5E+4 | FABEST | 42CrMo4+QT | FAB025 | Axial | Unnotched hourglass bar | -1 | 573.4399 | 0 | 152 | 50000 | 0 |  |  | evento ambiguo: sin grieta | https://doi.org/10.5281/zenodo.21509581 | 4.69897 | 852 | TRUE | FABEST: clasificacion previa no validada para inclusion | 4.69897 | 2.758488
FAB025_1E+5 | FABEST | 42CrMo4+QT | FAB025 | Axial | Unnotched hourglass bar | -1 | 523.8436 | 0 | 152 | 100000 | 0 |  |  | evento ambiguo: sin grieta | https://doi.org/10.5281/zenodo.21509581 | 5 | 853 | TRUE | FABEST: clasificacion previa no validada para inclusion | 5 | 2.719202
FAB025_2E+5 | FABEST | 42CrMo4+QT | FAB025 | Axial | Unnotched hourglass bar | -1 | 478.9667 | 0 | 152 | 200000 | 0 |  |  | evento ambiguo: sin grieta | https://doi.org/10.5281/zenodo.21509581 | 5.30103 | 854 | TRUE | FABEST: clasificacion previa no validada para inclusion | 5.30103 | 2.680305
FAB025_5E+5 | FABEST | 42CrMo4+QT | FAB025 | Axial | Unnotched hourglass bar | -1 | 427.6627 | 0 | 152 | 500000 | 0 |  |  | evento ambiguo: sin grieta | https://doi.org/10.5281/zenodo.21509581 | 5.69897 | 855 | TRUE | FABEST: clasificacion previa no validada para inclusion | 5.69897 | 2.631101
FAB025_1E+6 | FABEST | 42CrMo4+QT | FAB025 | Axial | Unnotched hourglass bar | -1 | 395.6535 | 0 | 152 | 1000000 | 0 |  |  | evento ambiguo: sin grieta | https://doi.org/10.5281/zenodo.21509581 | 6 | 856 | TRUE | FABEST: clasificacion previa no validada para inclusion | 6 | 2.597315
FAB025_2E+6 | FABEST | 42CrMo4+QT | FAB025 | Axial | Unnotched hourglass bar | -1 | 370.2156 | 0 | 152 | 2000000 | 0 |  |  | evento ambiguo: sin grieta | https://doi.org/10.5281/zenodo.21509581 | 6.30103 | 857 | TRUE | FABEST: clasificacion previa no validada para inclusion | 6.30103 | 2.568455
FAB025_5E+6 | FABEST | 42CrMo4+QT | FAB025 | Axial | Unnotched hourglass bar | -1 | 347.0439 | 0 | 152 | 5000000 | 0 |  |  | evento ambiguo: sin grieta | https://doi.org/10.5281/zenodo.21509581 | 6.69897 | 858 | TRUE | FABEST: clasificacion previa no validada para inclusion | 6.69897 | 2.540384
FAB025_1E+7 | FABEST | 42CrMo4+QT | FAB025 | Axial | Unnotched hourglass bar | -1 | 336.5076 | 0 | 152 | 10000000 | 0 |  |  | evento ambiguo: sin grieta | https://doi.org/10.5281/zenodo.21509581 | 7 | 859 | TRUE | FABEST: clasificacion previa no validada para inclusion | 7 | 2.526995
FAB025_2E+7 | FABEST | 42CrMo4+QT | FAB025 | Axial | Unnotched hourglass bar | -1 | 330.3373 | 0 | 152 | 20000000 | 0 |  |  | evento ambiguo: sin grieta | https://doi.org/10.5281/zenodo.21509581 | 7.30103 | 860 | TRUE | FABEST: clasificacion previa no validada para inclusion | 7.30103 | 2.518958
FAB025_5E+7 | FABEST | 42CrMo4+QT | FAB025 | Axial | Unnotched hourglass bar | -1 | 326.2511 | 0 | 152 | 50000000 | 0 |  |  | evento ambiguo: sin grieta | https://doi.org/10.5281/zenodo.21509581 | 7.69897 | 861 | TRUE | FABEST: clasificacion previa no validada para inclusion | 7.69897 | 2.513552
FAB025_1E+8 | FABEST | 42CrMo4+QT | FAB025 | Axial | Unnotched hourglass bar | -1 | 324.8136 | 0 | 152 | 100000000 | 0 |  |  | evento ambiguo: sin grieta | https://doi.org/10.5281/zenodo.21509581 | 8 | 862 | TRUE | FABEST: clasificacion previa no validada para inclusion | 8 | 2.511634
FAB025_1E+3 | FABEST | 42CrMo4+QT | FAB025 | Axial | Unnotched hourglass bar | -1 | 821.3225 | 0 | 152 | 1000 | 0 |  |  | evento ambiguo: sin grieta | https://doi.org/10.5281/zenodo.21509581 | 3 | 863 | TRUE | FABEST: clasificacion previa no validada para inclusion | 3 | 2.914514
FAB025_2E+3 | FABEST | 42CrMo4+QT | FAB025 | Axial | Unnotched hourglass bar | -1 | 778.1388 | 0 | 152 | 2000 | 0 |  |  | evento ambiguo: sin grieta | https://doi.org/10.5281/zenodo.21509581 | 3.30103 | 864 | TRUE | FABEST: clasificacion previa no validada para inclusion | 3.30103 | 2.891057
FAB025_5E+3 | FABEST | 42CrMo4+QT | FAB025 | Axial | Unnotched hourglass bar | -1 | 721.0531 | 0 | 152 | 5000 | 0 |  |  | evento ambiguo: sin grieta | https://doi.org/10.5281/zenodo.21509581 | 3.69897 | 865 | TRUE | FABEST: clasificacion previa no validada para inclusion | 3.69897 | 2.857967
FAB025_1E+4 | FABEST | 42CrMo4+QT | FAB025 | Axial | Unnotched hourglass bar | -1 | 677.8693 | 0 | 152 | 10000 | 0 |  |  | evento ambiguo: sin grieta | https://doi.org/10.5281/zenodo.21509581 | 4 | 866 | TRUE | FABEST: clasificacion previa no validada para inclusion | 4 | 2.831146
FAB025_2E+4 | FABEST | 42CrMo4+QT | FAB025 | Axial | Unnotched hourglass bar | -1 | 634.6856 | 0 | 152 | 20000 | 0 |  |  | evento ambiguo: sin grieta | https://doi.org/10.5281/zenodo.21509581 | 4.30103 | 867 | TRUE | FABEST: clasificacion previa no validada para inclusion | 4.30103 | 2.802559
FAB025_5E+4 | FABEST | 42CrMo4+QT | FAB025 | Axial | Unnotched hourglass bar | -1 | 577.5999 | 0 | 152 | 50000 | 0 |  |  | evento ambiguo: sin grieta | https://doi.org/10.5281/zenodo.21509581 | 4.69897 | 868 | TRUE | FABEST: clasificacion previa no validada para inclusion | 4.69897 | 2.761627
FAB025_1E+5 | FABEST | 42CrMo4+QT | FAB025 | Axial | Unnotched hourglass bar | -1 | 534.4161 | 0 | 152 | 100000 | 0 |  |  | evento ambiguo: sin grieta | https://doi.org/10.5281/zenodo.21509581 | 5 | 869 | TRUE | FABEST: clasificacion previa no validada para inclusion | 5 | 2.72788
FAB025_2E+5 | FABEST | 42CrMo4+QT | FAB025 | Axial | Unnotched hourglass bar | -1 | 491.2324 | 0 | 152 | 200000 | 0 |  |  | evento ambiguo: sin grieta | https://doi.org/10.5281/zenodo.21509581 | 5.30103 | 870 | TRUE | FABEST: clasificacion previa no validada para inclusion | 5.30103 | 2.691287
FAB025_5E+5 | FABEST | 42CrMo4+QT | FAB025 | Axial | Unnotched hourglass bar | -1 | 434.1467 | 0 | 152 | 500000 | 0 |  |  | evento ambiguo: sin grieta | https://doi.org/10.5281/zenodo.21509581 | 5.69897 | 871 | TRUE | FABEST: clasificacion previa no validada para inclusion | 5.69897 | 2.637636
FAB025_1E+6 | FABEST | 42CrMo4+QT | FAB025 | Axial | Unnotched hourglass bar | -1 | 390.963 | 0 | 152 | 1000000 | 0 |  |  | evento ambiguo: sin grieta | https://doi.org/10.5281/zenodo.21509581 | 6 | 872 | TRUE | FABEST: clasificacion previa no validada para inclusion | 6 | 2.592136
FAB025_2E+6 | FABEST | 42CrMo4+QT | FAB025 | Axial | Unnotched hourglass bar | -1 | 347.7792 | 0 | 152 | 2000000 | 0 |  |  | evento ambiguo: sin grieta | https://doi.org/10.5281/zenodo.21509581 | 6.30103 | 873 | TRUE | FABEST: clasificacion previa no validada para inclusion | 6.30103 | 2.541304
FAB025_5E+6 | FABEST | 42CrMo4+QT | FAB025 | Axial | Unnotched hourglass bar | -1 | 290.6935 | 0 | 152 | 5000000 | 0 |  |  | evento ambiguo: sin grieta | https://doi.org/10.5281/zenodo.21509581 | 6.69897 | 874 | TRUE | FABEST: clasificacion previa no validada para inclusion | 6.69897 | 2.463435
FAB025_1E+7 | FABEST | 42CrMo4+QT | FAB025 | Axial | Unnotched hourglass bar | -1 | 247.5098 | 0 | 152 | 10000000 | 0 |  |  | evento ambiguo: sin grieta | https://doi.org/10.5281/zenodo.21509581 | 7 | 875 | TRUE | FABEST: clasificacion previa no validada para inclusion | 7 | 2.393592
FAB025_2E+7 | FABEST | 42CrMo4+QT | FAB025 | Axial | Unnotched hourglass bar | -1 | 204.3261 | 0 | 152 | 20000000 | 0 |  |  | evento ambiguo: sin grieta | https://doi.org/10.5281/zenodo.21509581 | 7.30103 | 876 | TRUE | FABEST: clasificacion previa no validada para inclusion | 7.30103 | 2.310324
FAB025_5E+7 | FABEST | 42CrMo4+QT | FAB025 | Axial | Unnotched hourglass bar | -1 | 147.2403 | 0 | 152 | 50000000 | 0 |  |  | evento ambiguo: sin grieta | https://doi.org/10.5281/zenodo.21509581 | 7.69897 | 877 | TRUE | FABEST: clasificacion previa no validada para inclusion | 7.69897 | 2.168027
FAB025_1E+8 | FABEST | 42CrMo4+QT | FAB025 | Axial | Unnotched hourglass bar | -1 | 104.0566 | 0 | 152 | 100000000 | 0 |  |  | evento ambiguo: sin grieta | https://doi.org/10.5281/zenodo.21509581 | 8 | 878 | TRUE | FABEST: clasificacion previa no validada para inclusion | 8 | 2.01727
FAB026_7 | FABEST | 42CrMo4+QT | FAB026 | Axial | Unnotched hourglass bar | -1 | 625 | 0 | 152 | 27711 | 1 | finished |  | INCLUIR | https://doi.org/10.5281/zenodo.21509581 | 4.4426522 | 879 | TRUE | Evento ambiguo; revisar fuente FABEST | 4.442652 | 2.79588
FAB026_4 | FABEST | 42CrMo4+QT | FAB026 | Axial | Unnotched hourglass bar | -1 | 525 | 0 | 152 | 49443 | 1 | finished |  | INCLUIR | https://doi.org/10.5281/zenodo.21509581 | 4.6941048 | 880 | TRUE | Evento ambiguo; revisar fuente FABEST | 4.694105 | 2.720159
FAB026_3 | FABEST | 42CrMo4+QT | FAB026 | Axial | Unnotched hourglass bar | -1 | 575 | 0 | 152 | 50401 | 1 | finished |  | INCLUIR | https://doi.org/10.5281/zenodo.21509581 | 4.7024392 | 881 | TRUE | Evento ambiguo; revisar fuente FABEST | 4.702439 | 2.759668
FAB026_5 | FABEST | 42CrMo4+QT | FAB026 | Axial | Unnotched hourglass bar | -1 | 500 | 0 | 152 | 83524 | 1 | finished |  | INCLUIR | https://doi.org/10.5281/zenodo.21509581 | 4.9218113 | 882 | TRUE | Evento ambiguo; revisar fuente FABEST | 4.921811 | 2.69897
FAB026_8 | FABEST | 42CrMo4+QT | FAB026 | Axial | Unnotched hourglass bar | -1 | 450 | 0 | 152 | 127183 | 1 | finished |  | INCLUIR | https://doi.org/10.5281/zenodo.21509581 | 5.1044291 | 883 | TRUE | Evento ambiguo; revisar fuente FABEST | 5.104429 | 2.653213
FAB026_6 | FABEST | 42CrMo4+QT | FAB026 | Axial | Unnotched hourglass bar | -1 | 475 | 0 | 152 | 202523 | 1 | finished |  | INCLUIR | https://doi.org/10.5281/zenodo.21509581 | 5.3064744 | 884 | TRUE | Evento ambiguo; revisar fuente FABEST | 5.306474 | 2.676694
FAB026_9 | FABEST | 42CrMo4+QT | FAB026 | Axial | Unnotched hourglass bar | -1 | 425 | 0 | 152 | 282078 | 1 | finished |  | INCLUIR | https://doi.org/10.5281/zenodo.21509581 | 5.4503692 | 885 | TRUE | Evento ambiguo; revisar fuente FABEST | 5.450369 | 2.628389
FAB026_1 | FABEST | 42CrMo4+QT | FAB026 | Axial | Unnotched hourglass bar | -1 | 350 | 0 | 152 | 2022310 | 1 | finished |  | INCLUIR | https://doi.org/10.5281/zenodo.21509581 | 6.3058477 | 886 | TRUE | Evento ambiguo; revisar fuente FABEST | 6.305848 | 2.544068
FAB026_2 | FABEST | 42CrMo4+QT | FAB026 | Axial | Unnotched hourglass bar | -1 | 375 | 0 | 152 | 1447487 | 1 | finished |  | INCLUIR | https://doi.org/10.5281/zenodo.21509581 | 6.1606147 | 887 | TRUE | Evento ambiguo; revisar fuente FABEST | 6.160615 | 2.574031
FAB026_10 | FABEST | 42CrMo4+QT | FAB026 | Axial | Unnotched hourglass bar | -1 | 400 | 0 | 152 | 2702896 | 1 | finished |  | INCLUIR | https://doi.org/10.5281/zenodo.21509581 | 6.4318293 | 888 | TRUE | Evento ambiguo; revisar fuente FABEST | 6.431829 | 2.60206
FAB026_1E+3 | FABEST | 42CrMo4+QT | FAB026 | Axial | Unnotched hourglass bar | -1 | 1105.887 | 0 | 152 | 1000 | 0 |  |  | evento ambiguo: sin grieta | https://doi.org/10.5281/zenodo.21509581 | 3 | 889 | TRUE | FABEST: clasificacion previa no validada para inclusion | 3 | 3.043711
FAB026_2E+3 | FABEST | 42CrMo4+QT | FAB026 | Axial | Unnotched hourglass bar | -1 | 980.1023 | 0 | 152 | 2000 | 0 |  |  | evento ambiguo: sin grieta | https://doi.org/10.5281/zenodo.21509581 | 3.30103 | 890 | TRUE | FABEST: clasificacion previa no validada para inclusion | 3.30103 | 2.991271
FAB026_5E+3 | FABEST | 42CrMo4+QT | FAB026 | Axial | Unnotched hourglass bar | -1 | 835.5072 | 0 | 152 | 5000 | 0 |  |  | evento ambiguo: sin grieta | https://doi.org/10.5281/zenodo.21509581 | 3.69897 | 891 | TRUE | FABEST: clasificacion previa no validada para inclusion | 3.69897 | 2.92195
FAB026_1E+4 | FABEST | 42CrMo4+QT | FAB026 | Axial | Unnotched hourglass bar | -1 | 740.4755 | 0 | 152 | 10000 | 0 |  |  | evento ambiguo: sin grieta | https://doi.org/10.5281/zenodo.21509581 | 4 | 892 | TRUE | FABEST: clasificacion previa no validada para inclusion | 4 | 2.869511
FAB026_2E+4 | FABEST | 42CrMo4+QT | FAB026 | Axial | Unnotched hourglass bar | -1 | 656.2528 | 0 | 152 | 20000 | 0 |  |  | evento ambiguo: sin grieta | https://doi.org/10.5281/zenodo.21509581 | 4.30103 | 893 | TRUE | FABEST: clasificacion previa no validada para inclusion | 4.30103 | 2.817071
FAB026_5E+4 | FABEST | 42CrMo4+QT | FAB026 | Axial | Unnotched hourglass bar | -1 | 559.4354 | 0 | 152 | 50000 | 0 |  |  | evento ambiguo: sin grieta | https://doi.org/10.5281/zenodo.21509581 | 4.69897 | 894 | TRUE | FABEST: clasificacion previa no validada para inclusion | 4.69897 | 2.74775
FAB026_1E+5 | FABEST | 42CrMo4+QT | FAB026 | Axial | Unnotched hourglass bar | -1 | 495.8045 | 0 | 152 | 100000 | 0 |  |  | evento ambiguo: sin grieta | https://doi.org/10.5281/zenodo.21509581 | 5 | 895 | TRUE | FABEST: clasificacion previa no validada para inclusion | 5 | 2.69531
FAB026_2E+5 | FABEST | 42CrMo4+QT | FAB026 | Axial | Unnotched hourglass bar | -1 | 439.4111 | 0 | 152 | 200000 | 0 |  |  | evento ambiguo: sin grieta | https://doi.org/10.5281/zenodo.21509581 | 5.30103 | 896 | TRUE | FABEST: clasificacion previa no validada para inclusion | 5.30103 | 2.642871
FAB026_5E+5 | FABEST | 42CrMo4+QT | FAB026 | Axial | Unnotched hourglass bar | -1 | 374.5845 | 0 | 152 | 500000 | 0 |  |  | evento ambiguo: sin grieta | https://doi.org/10.5281/zenodo.21509581 | 5.69897 | 897 | TRUE | FABEST: clasificacion previa no validada para inclusion | 5.69897 | 2.57355
FAB026_1E+6 | FABEST | 42CrMo4+QT | FAB026 | Axial | Unnotched hourglass bar | -1 | 331.9787 | 0 | 152 | 1000000 | 0 |  |  | evento ambiguo: sin grieta | https://doi.org/10.5281/zenodo.21509581 | 6 | 898 | TRUE | FABEST: clasificacion previa no validada para inclusion | 6 | 2.52111
FAB026_2E+6 | FABEST | 42CrMo4+QT | FAB026 | Axial | Unnotched hourglass bar | -1 | 294.219 | 0 | 152 | 2000000 | 0 |  |  | evento ambiguo: sin grieta | https://doi.org/10.5281/zenodo.21509581 | 6.30103 | 899 | TRUE | FABEST: clasificacion previa no validada para inclusion | 6.30103 | 2.468671
FAB026_5E+6 | FABEST | 42CrMo4+QT | FAB026 | Axial | Unnotched hourglass bar | -1 | 250.8127 | 0 | 152 | 5000000 | 0 |  |  | evento ambiguo: sin grieta | https://doi.org/10.5281/zenodo.21509581 | 6.69897 | 900 | TRUE | FABEST: clasificacion previa no validada para inclusion | 6.69897 | 2.39935
FAB026_1E+7 | FABEST | 42CrMo4+QT | FAB026 | Axial | Unnotched hourglass bar | -1 | 222.285 | 0 | 152 | 10000000 | 0 |  |  | evento ambiguo: sin grieta | https://doi.org/10.5281/zenodo.21509581 | 7 | 901 | TRUE | FABEST: clasificacion previa no validada para inclusion | 7 | 2.34691
FAB026_2E+7 | FABEST | 42CrMo4+QT | FAB026 | Axial | Unnotched hourglass bar | -1 | 197.002 | 0 | 152 | 20000000 | 0 |  |  | evento ambiguo: sin grieta | https://doi.org/10.5281/zenodo.21509581 | 7.30103 | 902 | TRUE | FABEST: clasificacion previa no validada para inclusion | 7.30103 | 2.294471
FAB026_5E+7 | FABEST | 42CrMo4+QT | FAB026 | Axial | Unnotched hourglass bar | -1 | 167.9381 | 0 | 152 | 50000000 | 0 |  |  | evento ambiguo: sin grieta | https://doi.org/10.5281/zenodo.21509581 | 7.69897 | 903 | TRUE | FABEST: clasificacion previa no validada para inclusion | 7.69897 | 2.225149
FAB026_1E+8 | FABEST | 42CrMo4+QT | FAB026 | Axial | Unnotched hourglass bar | -1 | 148.8366 | 0 | 152 | 100000000 | 0 |  |  | evento ambiguo: sin grieta | https://doi.org/10.5281/zenodo.21509581 | 8 | 904 | TRUE | FABEST: clasificacion previa no validada para inclusion | 8 | 2.17271
FAB026_1E+3 | FABEST | 42CrMo4+QT | FAB026 | Axial | Unnotched hourglass bar | -1 | 1271.078 | 0 | 152 | 1000 | 0 |  |  | evento ambiguo: sin grieta | https://doi.org/10.5281/zenodo.21509581 | 3 | 905 | TRUE | FABEST: clasificacion previa no validada para inclusion | 3 | 3.104172
FAB026_2E+3 | FABEST | 42CrMo4+QT | FAB026 | Axial | Unnotched hourglass bar | -1 | 1090.172 | 0 | 152 | 2000 | 0 |  |  | evento ambiguo: sin grieta | https://doi.org/10.5281/zenodo.21509581 | 3.30103 | 906 | TRUE | FABEST: clasificacion previa no validada para inclusion | 3.30103 | 3.037495
FAB026_5E+3 | FABEST | 42CrMo4+QT | FAB026 | Axial | Unnotched hourglass bar | -1 | 891.0996 | 0 | 152 | 5000 | 0 |  |  | evento ambiguo: sin grieta | https://doi.org/10.5281/zenodo.21509581 | 3.69897 | 907 | TRUE | FABEST: clasificacion previa no validada para inclusion | 3.69897 | 2.949926
FAB026_1E+4 | FABEST | 42CrMo4+QT | FAB026 | Axial | Unnotched hourglass bar | -1 | 766.7251 | 0 | 152 | 10000 | 0 |  |  | evento ambiguo: sin grieta | https://doi.org/10.5281/zenodo.21509581 | 4 | 908 | TRUE | FABEST: clasificacion previa no validada para inclusion | 4 | 2.88464
FAB026_2E+4 | FABEST | 42CrMo4+QT | FAB026 | Axial | Unnotched hourglass bar | -1 | 662.2897 | 0 | 152 | 20000 | 0 |  |  | evento ambiguo: sin grieta | https://doi.org/10.5281/zenodo.21509581 | 4.30103 | 909 | TRUE | FABEST: clasificacion previa no validada para inclusion | 4.30103 | 2.821048
FAB026_5E+4 | FABEST | 42CrMo4+QT | FAB026 | Axial | Unnotched hourglass bar | -1 | 552.2666 | 0 | 152 | 50000 | 0 |  |  | evento ambiguo: sin grieta | https://doi.org/10.5281/zenodo.21509581 | 4.69897 | 910 | TRUE | FABEST: clasificacion previa no validada para inclusion | 4.69897 | 2.742149
FAB026_1E+5 | FABEST | 42CrMo4+QT | FAB026 | Axial | Unnotched hourglass bar | -1 | 489.1593 | 0 | 152 | 100000 | 0 |  |  | evento ambiguo: sin grieta | https://doi.org/10.5281/zenodo.21509581 | 5 | 911 | TRUE | FABEST: clasificacion previa no validada para inclusion | 5 | 2.68945
FAB026_2E+5 | FABEST | 42CrMo4+QT | FAB026 | Axial | Unnotched hourglass bar | -1 | 442.5639 | 0 | 152 | 200000 | 0 |  |  | evento ambiguo: sin grieta | https://doi.org/10.5281/zenodo.21509581 | 5.30103 | 912 | TRUE | FABEST: clasificacion previa no validada para inclusion | 5.30103 | 2.645976
FAB026_5E+5 | FABEST | 42CrMo4+QT | FAB026 | Axial | Unnotched hourglass bar | -1 | 403.3943 | 0 | 152 | 500000 | 0 |  |  | evento ambiguo: sin grieta | https://doi.org/10.5281/zenodo.21509581 | 5.69897 | 913 | TRUE | FABEST: clasificacion previa no validada para inclusion | 5.69897 | 2.60573
FAB026_1E+6 | FABEST | 42CrMo4+QT | FAB026 | Axial | Unnotched hourglass bar | -1 | 386.7919 | 0 | 152 | 1000000 | 0 |  |  | evento ambiguo: sin grieta | https://doi.org/10.5281/zenodo.21509581 | 6 | 914 | TRUE | FABEST: clasificacion previa no validada para inclusion | 6 | 2.587477
FAB026_2E+6 | FABEST | 42CrMo4+QT | FAB026 | Axial | Unnotched hourglass bar | -1 | 377.4625 | 0 | 152 | 2000000 | 0 |  |  | evento ambiguo: sin grieta | https://doi.org/10.5281/zenodo.21509581 | 6.30103 | 915 | TRUE | FABEST: clasificacion previa no validada para inclusion | 6.30103 | 2.576874
FAB026_5E+6 | FABEST | 42CrMo4+QT | FAB026 | Axial | Unnotched hourglass bar | -1 | 371.4541 | 0 | 152 | 5000000 | 0 |  |  | evento ambiguo: sin grieta | https://doi.org/10.5281/zenodo.21509581 | 6.69897 | 916 | TRUE | FABEST: clasificacion previa no validada para inclusion | 6.69897 | 2.569905
FAB026_1E+7 | FABEST | 42CrMo4+QT | FAB026 | Axial | Unnotched hourglass bar | -1 | 369.3739 | 0 | 152 | 10000000 | 0 |  |  | evento ambiguo: sin grieta | https://doi.org/10.5281/zenodo.21509581 | 7 | 917 | TRUE | FABEST: clasificacion previa no validada para inclusion | 7 | 2.567466
FAB026_2E+7 | FABEST | 42CrMo4+QT | FAB026 | Axial | Unnotched hourglass bar | -1 | 368.3182 | 0 | 152 | 20000000 | 0 |  |  | evento ambiguo: sin grieta | https://doi.org/10.5281/zenodo.21509581 | 7.30103 | 918 | TRUE | FABEST: clasificacion previa no validada para inclusion | 7.30103 | 2.566223
FAB026_5E+7 | FABEST | 42CrMo4+QT | FAB026 | Axial | Unnotched hourglass bar | -1 | 367.6798 | 0 | 152 | 50000000 | 0 |  |  | evento ambiguo: sin grieta | https://doi.org/10.5281/zenodo.21509581 | 7.69897 | 919 | TRUE | FABEST: clasificacion previa no validada para inclusion | 7.69897 | 2.56547
FAB026_1E+8 | FABEST | 42CrMo4+QT | FAB026 | Axial | Unnotched hourglass bar | -1 | 367.4661 | 0 | 152 | 100000000 | 0 |  |  | evento ambiguo: sin grieta | https://doi.org/10.5281/zenodo.21509581 | 8 | 920 | TRUE | FABEST: clasificacion previa no validada para inclusion | 8 | 2.565217
FAB026_1E+3 | FABEST | 42CrMo4+QT | FAB026 | Axial | Unnotched hourglass bar | -1 | 918.6928 | 0 | 152 | 1000 | 0 |  |  | evento ambiguo: sin grieta | https://doi.org/10.5281/zenodo.21509581 | 3 | 921 | TRUE | FABEST: clasificacion previa no validada para inclusion | 3 | 2.96317
FAB026_2E+3 | FABEST | 42CrMo4+QT | FAB026 | Axial | Unnotched hourglass bar | -1 | 855.5832 | 0 | 152 | 2000 | 0 |  |  | evento ambiguo: sin grieta | https://doi.org/10.5281/zenodo.21509581 | 3.30103 | 922 | TRUE | FABEST: clasificacion previa no validada para inclusion | 3.30103 | 2.932262
FAB026_5E+3 | FABEST | 42CrMo4+QT | FAB026 | Axial | Unnotched hourglass bar | -1 | 772.1569 | 0 | 152 | 5000 | 0 |  |  | evento ambiguo: sin grieta | https://doi.org/10.5281/zenodo.21509581 | 3.69897 | 923 | TRUE | FABEST: clasificacion previa no validada para inclusion | 3.69897 | 2.887706
FAB026_1E+4 | FABEST | 42CrMo4+QT | FAB026 | Axial | Unnotched hourglass bar | -1 | 709.0473 | 0 | 152 | 10000 | 0 |  |  | evento ambiguo: sin grieta | https://doi.org/10.5281/zenodo.21509581 | 4 | 924 | TRUE | FABEST: clasificacion previa no validada para inclusion | 4 | 2.850675
FAB026_2E+4 | FABEST | 42CrMo4+QT | FAB026 | Axial | Unnotched hourglass bar | -1 | 645.9377 | 0 | 152 | 20000 | 0 |  |  | evento ambiguo: sin grieta | https://doi.org/10.5281/zenodo.21509581 | 4.30103 | 925 | TRUE | FABEST: clasificacion previa no validada para inclusion | 4.30103 | 2.810191
FAB026_5E+4 | FABEST | 42CrMo4+QT | FAB026 | Axial | Unnotched hourglass bar | -1 | 562.5114 | 0 | 152 | 50000 | 0 |  |  | evento ambiguo: sin grieta | https://doi.org/10.5281/zenodo.21509581 | 4.69897 | 926 | TRUE | FABEST: clasificacion previa no validada para inclusion | 4.69897 | 2.750131
FAB026_1E+5 | FABEST | 42CrMo4+QT | FAB026 | Axial | Unnotched hourglass bar | -1 | 499.4018 | 0 | 152 | 100000 | 0 |  |  | evento ambiguo: sin grieta | https://doi.org/10.5281/zenodo.21509581 | 5 | 927 | TRUE | FABEST: clasificacion previa no validada para inclusion | 5 | 2.69845
FAB026_2E+5 | FABEST | 42CrMo4+QT | FAB026 | Axial | Unnotched hourglass bar | -1 | 436.2922 | 0 | 152 | 200000 | 0 |  |  | evento ambiguo: sin grieta | https://doi.org/10.5281/zenodo.21509581 | 5.30103 | 928 | TRUE | FABEST: clasificacion previa no validada para inclusion | 5.30103 | 2.639777
FAB026_5E+5 | FABEST | 42CrMo4+QT | FAB026 | Axial | Unnotched hourglass bar | -1 | 352.8659 | 0 | 152 | 500000 | 0 |  |  | evento ambiguo: sin grieta | https://doi.org/10.5281/zenodo.21509581 | 5.69897 | 929 | TRUE | FABEST: clasificacion previa no validada para inclusion | 5.69897 | 2.54761
FAB026_1E+6 | FABEST | 42CrMo4+QT | FAB026 | Axial | Unnotched hourglass bar | -1 | 289.7563 | 0 | 152 | 1000000 | 0 |  |  | evento ambiguo: sin grieta | https://doi.org/10.5281/zenodo.21509581 | 6 | 930 | TRUE | FABEST: clasificacion previa no validada para inclusion | 6 | 2.462033
FAB026_2E+6 | FABEST | 42CrMo4+QT | FAB026 | Axial | Unnotched hourglass bar | -1 | 226.6467 | 0 | 152 | 2000000 | 0 |  |  | evento ambiguo: sin grieta | https://doi.org/10.5281/zenodo.21509581 | 6.30103 | 931 | TRUE | FABEST: clasificacion previa no validada para inclusion | 6.30103 | 2.355349
FAB026_5E+6 | FABEST | 42CrMo4+QT | FAB026 | Axial | Unnotched hourglass bar | -1 | 143.2204 | 0 | 152 | 5000000 | 0 |  |  | evento ambiguo: sin grieta | https://doi.org/10.5281/zenodo.21509581 | 6.69897 | 932 | TRUE | FABEST: clasificacion previa no validada para inclusion | 6.69897 | 2.156005
FAB026_1E+7 | FABEST | 42CrMo4+QT | FAB026 | Axial | Unnotched hourglass bar | -1 | 80.1108 | 0 | 152 | 10000000 | 0 |  |  | evento ambiguo: sin grieta | https://doi.org/10.5281/zenodo.21509581 | 7 | 933 | TRUE | FABEST: clasificacion previa no validada para inclusion | 7 | 1.903691
FAB026_2E+7 | FABEST | 42CrMo4+QT | FAB026 | Axial | Unnotched hourglass bar | -1 | 17.00121 | 0 | 152 | 20000000 | 0 |  |  | evento ambiguo: sin grieta | https://doi.org/10.5281/zenodo.21509581 | 7.30103 | 934 | TRUE | FABEST: clasificacion previa no validada para inclusion | 7.30103 | 1.23048
FAB027_7 | FABEST | 42CrMo4+QT | FAB027 | Axial | Unnotched hourglass bar | -1 | 625 | 0 | 152 | 32309 | 1 | finished |  | INCLUIR | https://doi.org/10.5281/zenodo.21509581 | 4.5093235 | 935 | TRUE | Evento ambiguo; revisar fuente FABEST | 4.509324 | 2.79588
FAB027_3 | FABEST | 42CrMo4+QT | FAB027 | Axial | Unnotched hourglass bar | -1 | 575 | 0 | 152 | 54115 | 1 | finished |  | INCLUIR | https://doi.org/10.5281/zenodo.21509581 | 4.7333177 | 936 | TRUE | Evento ambiguo; revisar fuente FABEST | 4.733318 | 2.759668
FAB027_4 | FABEST | 42CrMo4+QT | FAB027 | Axial | Unnotched hourglass bar | -1 | 525 | 0 | 152 | 127151 | 1 | finished |  | INCLUIR | https://doi.org/10.5281/zenodo.21509581 | 5.1043198 | 937 | TRUE | Evento ambiguo; revisar fuente FABEST | 5.10432 | 2.720159
FAB027_5 | FABEST | 42CrMo4+QT | FAB027 | Axial | Unnotched hourglass bar | -1 | 500 | 0 | 152 | 184348 | 1 | finished |  | INCLUIR | https://doi.org/10.5281/zenodo.21509581 | 5.2656384 | 938 | TRUE | Evento ambiguo; revisar fuente FABEST | 5.265638 | 2.69897
FAB027_6 | FABEST | 42CrMo4+QT | FAB027 | Axial | Unnotched hourglass bar | -1 | 475 | 0 | 152 | 198333 | 1 | finished |  | INCLUIR | https://doi.org/10.5281/zenodo.21509581 | 5.297395 | 939 | TRUE | Evento ambiguo; revisar fuente FABEST | 5.297395 | 2.676694
FAB027_8 | FABEST | 42CrMo4+QT | FAB027 | Axial | Unnotched hourglass bar | -1 | 450 | 0 | 152 | 307081 | 1 | finished |  | INCLUIR | https://doi.org/10.5281/zenodo.21509581 | 5.4872529 | 940 | TRUE | Evento ambiguo; revisar fuente FABEST | 5.487253 | 2.653213
FAB027_10 | FABEST | 42CrMo4+QT | FAB027 | Axial | Unnotched hourglass bar | -1 | 437.5 | 0 | 152 | 343820 | 1 | finished |  | INCLUIR | https://doi.org/10.5281/zenodo.21509581 | 5.5363311 | 941 | TRUE | Evento ambiguo; revisar fuente FABEST | 5.536331 | 2.640978
FAB027_2 | FABEST | 42CrMo4+QT | FAB027 | Axial | Unnotched hourglass bar | -1 | 412.5 | 0 | 152 | 719809 | 1 | finished |  | INCLUIR | https://doi.org/10.5281/zenodo.21509581 | 5.8572173 | 942 | TRUE | Evento ambiguo; revisar fuente FABEST | 5.857217 | 2.615424
FAB027_9 | FABEST | 42CrMo4+QT | FAB027 | Axial | Unnotched hourglass bar | -1 | 425 | 0 | 152 | 1278066 | 1 | finished |  | INCLUIR | https://doi.org/10.5281/zenodo.21509581 | 6.1065533 | 943 | TRUE | Evento ambiguo; revisar fuente FABEST | 6.106553 | 2.628389
FAB027_1E+3 | FABEST | 42CrMo4+QT | FAB027 | Axial | Unnotched hourglass bar | -1 | 1054.524 | 0 | 152 | 1000 | 0 |  |  | evento ambiguo: sin grieta | https://doi.org/10.5281/zenodo.21509581 | 3 | 945 | TRUE | FABEST: clasificacion previa no validada para inclusion | 3 | 3.023056
FAB027_2E+3 | FABEST | 42CrMo4+QT | FAB027 | Axial | Unnotched hourglass bar | -1 | 951.4583 | 0 | 152 | 2000 | 0 |  |  | evento ambiguo: sin grieta | https://doi.org/10.5281/zenodo.21509581 | 3.30103 | 946 | TRUE | FABEST: clasificacion previa no validada para inclusion | 3.30103 | 2.97839
FAB027_5E+3 | FABEST | 42CrMo4+QT | FAB027 | Axial | Unnotched hourglass bar | -1 | 830.5078 | 0 | 152 | 5000 | 0 |  |  | evento ambiguo: sin grieta | https://doi.org/10.5281/zenodo.21509581 | 3.69897 | 947 | TRUE | FABEST: clasificacion previa no validada para inclusion | 3.69897 | 2.919344
FAB027_1E+4 | FABEST | 42CrMo4+QT | FAB027 | Axial | Unnotched hourglass bar | -1 | 749.3369 | 0 | 152 | 10000 | 0 |  |  | evento ambiguo: sin grieta | https://doi.org/10.5281/zenodo.21509581 | 4 | 948 | TRUE | FABEST: clasificacion previa no validada para inclusion | 4 | 2.874677
FAB027_2E+4 | FABEST | 42CrMo4+QT | FAB027 | Axial | Unnotched hourglass bar | -1 | 676.0993 | 0 | 152 | 20000 | 0 |  |  | evento ambiguo: sin grieta | https://doi.org/10.5281/zenodo.21509581 | 4.30103 | 949 | TRUE | FABEST: clasificacion previa no validada para inclusion | 4.30103 | 2.830011
FAB027_5E+4 | FABEST | 42CrMo4+QT | FAB027 | Axial | Unnotched hourglass bar | -1 | 590.1528 | 0 | 152 | 50000 | 0 |  |  | evento ambiguo: sin grieta | https://doi.org/10.5281/zenodo.21509581 | 4.69897 | 950 | TRUE | FABEST: clasificacion previa no validada para inclusion | 4.69897 | 2.770964
FAB027_1E+5 | FABEST | 42CrMo4+QT | FAB027 | Axial | Unnotched hourglass bar | -1 | 532.4733 | 0 | 152 | 100000 | 0 |  |  | evento ambiguo: sin grieta | https://doi.org/10.5281/zenodo.21509581 | 5 | 951 | TRUE | FABEST: clasificacion previa no validada para inclusion | 5 | 2.726298
FAB027_2E+5 | FABEST | 42CrMo4+QT | FAB027 | Axial | Unnotched hourglass bar | -1 | 480.4313 | 0 | 152 | 200000 | 0 |  |  | evento ambiguo: sin grieta | https://doi.org/10.5281/zenodo.21509581 | 5.30103 | 952 | TRUE | FABEST: clasificacion previa no validada para inclusion | 5.30103 | 2.681631
FAB027_5E+5 | FABEST | 42CrMo4+QT | FAB027 | Axial | Unnotched hourglass bar | -1 | 419.3583 | 0 | 152 | 500000 | 0 |  |  | evento ambiguo: sin grieta | https://doi.org/10.5281/zenodo.21509581 | 5.69897 | 953 | TRUE | FABEST: clasificacion previa no validada para inclusion | 5.69897 | 2.622585
FAB027_1E+6 | FABEST | 42CrMo4+QT | FAB027 | Axial | Unnotched hourglass bar | -1 | 378.3717 | 0 | 152 | 1000000 | 0 |  |  | evento ambiguo: sin grieta | https://doi.org/10.5281/zenodo.21509581 | 6 | 954 | TRUE | FABEST: clasificacion previa no validada para inclusion | 6 | 2.577919
FAB027_2E+6 | FABEST | 42CrMo4+QT | FAB027 | Axial | Unnotched hourglass bar | -1 | 341.3909 | 0 | 152 | 2000000 | 0 |  |  | evento ambiguo: sin grieta | https://doi.org/10.5281/zenodo.21509581 | 6.30103 | 955 | TRUE | FABEST: clasificacion previa no validada para inclusion | 6.30103 | 2.533252
FAB027_5E+6 | FABEST | 42CrMo4+QT | FAB027 | Axial | Unnotched hourglass bar | -1 | 297.9929 | 0 | 152 | 5000000 | 0 |  |  | evento ambiguo: sin grieta | https://doi.org/10.5281/zenodo.21509581 | 6.69897 | 956 | TRUE | FABEST: clasificacion previa no validada para inclusion | 6.69897 | 2.474206
FAB027_1E+7 | FABEST | 42CrMo4+QT | FAB027 | Axial | Unnotched hourglass bar | -1 | 268.8681 | 0 | 152 | 10000000 | 0 |  |  | evento ambiguo: sin grieta | https://doi.org/10.5281/zenodo.21509581 | 7 | 957 | TRUE | FABEST: clasificacion previa no validada para inclusion | 7 | 2.429539
FAB027_2E+7 | FABEST | 42CrMo4+QT | FAB027 | Axial | Unnotched hourglass bar | -1 | 242.5899 | 0 | 152 | 20000000 | 0 |  |  | evento ambiguo: sin grieta | https://doi.org/10.5281/zenodo.21509581 | 7.30103 | 958 | TRUE | FABEST: clasificacion previa no validada para inclusion | 7.30103 | 2.384873
FAB027_5E+7 | FABEST | 42CrMo4+QT | FAB027 | Axial | Unnotched hourglass bar | -1 | 211.7516 | 0 | 152 | 50000000 | 0 |  |  | evento ambiguo: sin grieta | https://doi.org/10.5281/zenodo.21509581 | 7.69897 | 959 | TRUE | FABEST: clasificacion previa no validada para inclusion | 7.69897 | 2.325827
FAB027_1E+8 | FABEST | 42CrMo4+QT | FAB027 | Axial | Unnotched hourglass bar | -1 | 191.0557 | 0 | 152 | 100000000 | 0 |  |  | evento ambiguo: sin grieta | https://doi.org/10.5281/zenodo.21509581 | 8 | 960 | TRUE | FABEST: clasificacion previa no validada para inclusion | 8 | 2.28116
FAB027_1E+3 | FABEST | 42CrMo4+QT | FAB027 | Axial | Unnotched hourglass bar | -1 | 728.6949 | 0 | 152 | 1000 | 0 |  |  | evento ambiguo: sin grieta | https://doi.org/10.5281/zenodo.21509581 | 3 | 961 | TRUE | FABEST: clasificacion previa no validada para inclusion | 3 | 2.862546
FAB027_2E+3 | FABEST | 42CrMo4+QT | FAB027 | Axial | Unnotched hourglass bar | -1 | 723.8198 | 0 | 152 | 2000 | 0 |  |  | evento ambiguo: sin grieta | https://doi.org/10.5281/zenodo.21509581 | 3.30103 | 962 | TRUE | FABEST: clasificacion previa no validada para inclusion | 3.30103 | 2.85963
FAB027_5E+3 | FABEST | 42CrMo4+QT | FAB027 | Axial | Unnotched hourglass bar | -1 | 710.0276 | 0 | 152 | 5000 | 0 |  |  | evento ambiguo: sin grieta | https://doi.org/10.5281/zenodo.21509581 | 3.69897 | 963 | TRUE | FABEST: clasificacion previa no validada para inclusion | 3.69897 | 2.851275
FAB027_1E+4 | FABEST | 42CrMo4+QT | FAB027 | Axial | Unnotched hourglass bar | -1 | 689.4813 | 0 | 152 | 10000 | 0 |  |  | evento ambiguo: sin grieta | https://doi.org/10.5281/zenodo.21509581 | 4 | 964 | TRUE | FABEST: clasificacion previa no validada para inclusion | 4 | 2.838522
FAB027_2E+4 | FABEST | 42CrMo4+QT | FAB027 | Axial | Unnotched hourglass bar | -1 | 655.5923 | 0 | 152 | 20000 | 0 |  |  | evento ambiguo: sin grieta | https://doi.org/10.5281/zenodo.21509581 | 4.30103 | 965 | TRUE | FABEST: clasificacion previa no validada para inclusion | 4.30103 | 2.816634
FAB027_5E+4 | FABEST | 42CrMo4+QT | FAB027 | Axial | Unnotched hourglass bar | -1 | 588.9835 | 0 | 152 | 50000 | 0 |  |  | evento ambiguo: sin grieta | https://doi.org/10.5281/zenodo.21509581 | 4.69897 | 966 | TRUE | FABEST: clasificacion previa no validada para inclusion | 4.69897 | 2.770103
FAB027_1E+5 | FABEST | 42CrMo4+QT | FAB027 | Axial | Unnotched hourglass bar | -1 | 531.2582 | 0 | 152 | 100000 | 0 |  |  | evento ambiguo: sin grieta | https://doi.org/10.5281/zenodo.21509581 | 5 | 967 | TRUE | FABEST: clasificacion previa no validada para inclusion | 5 | 2.725306
FAB027_2E+5 | FABEST | 42CrMo4+QT | FAB027 | Axial | Unnotched hourglass bar | -1 | 480.5352 | 0 | 152 | 200000 | 0 |  |  | evento ambiguo: sin grieta | https://doi.org/10.5281/zenodo.21509581 | 5.30103 | 968 | TRUE | FABEST: clasificacion previa no validada para inclusion | 5.30103 | 2.681725
FAB027_5E+5 | FABEST | 42CrMo4+QT | FAB027 | Axial | Unnotched hourglass bar | -1 | 435.4313 | 0 | 152 | 500000 | 0 |  |  | evento ambiguo: sin grieta | https://doi.org/10.5281/zenodo.21509581 | 5.69897 | 969 | TRUE | FABEST: clasificacion previa no validada para inclusion | 5.69897 | 2.63892
FAB027_1E+6 | FABEST | 42CrMo4+QT | FAB027 | Axial | Unnotched hourglass bar | -1 | 416.4952 | 0 | 152 | 1000000 | 0 |  |  | evento ambiguo: sin grieta | https://doi.org/10.5281/zenodo.21509581 | 6 | 970 | TRUE | FABEST: clasificacion previa no validada para inclusion | 6 | 2.61961
FAB027_2E+6 | FABEST | 42CrMo4+QT | FAB027 | Axial | Unnotched hourglass bar | -1 | 406.0664 | 0 | 152 | 2000000 | 0 |  |  | evento ambiguo: sin grieta | https://doi.org/10.5281/zenodo.21509581 | 6.30103 | 971 | TRUE | FABEST: clasificacion previa no validada para inclusion | 6.30103 | 2.608597
FAB027_5E+6 | FABEST | 42CrMo4+QT | FAB027 | Axial | Unnotched hourglass bar | -1 | 399.4617 | 0 | 152 | 5000000 | 0 |  |  | evento ambiguo: sin grieta | https://doi.org/10.5281/zenodo.21509581 | 6.69897 | 972 | TRUE | FABEST: clasificacion previa no validada para inclusion | 6.69897 | 2.601475
FAB027_1E+7 | FABEST | 42CrMo4+QT | FAB027 | Axial | Unnotched hourglass bar | -1 | 397.1985 | 0 | 152 | 10000000 | 0 |  |  | evento ambiguo: sin grieta | https://doi.org/10.5281/zenodo.21509581 | 7 | 973 | TRUE | FABEST: clasificacion previa no validada para inclusion | 7 | 2.599008
FAB027_2E+7 | FABEST | 42CrMo4+QT | FAB027 | Axial | Unnotched hourglass bar | -1 | 396.0549 | 0 | 152 | 20000000 | 0 |  |  | evento ambiguo: sin grieta | https://doi.org/10.5281/zenodo.21509581 | 7.30103 | 974 | TRUE | FABEST: clasificacion previa no validada para inclusion | 7.30103 | 2.597755
FAB027_5E+7 | FABEST | 42CrMo4+QT | FAB027 | Axial | Unnotched hourglass bar | -1 | 395.3649 | 0 | 152 | 50000000 | 0 |  |  | evento ambiguo: sin grieta | https://doi.org/10.5281/zenodo.21509581 | 7.69897 | 975 | TRUE | FABEST: clasificacion previa no validada para inclusion | 7.69897 | 2.596998
FAB027_1E+8 | FABEST | 42CrMo4+QT | FAB027 | Axial | Unnotched hourglass bar | -1 | 395.1342 | 0 | 152 | 100000000 | 0 |  |  | evento ambiguo: sin grieta | https://doi.org/10.5281/zenodo.21509581 | 8 | 976 | TRUE | FABEST: clasificacion previa no validada para inclusion | 8 | 2.596745
FAB027_1E+3 | FABEST | 42CrMo4+QT | FAB027 | Axial | Unnotched hourglass bar | -1 | 893.5426 | 0 | 152 | 1000 | 0 |  |  | evento ambiguo: sin grieta | https://doi.org/10.5281/zenodo.21509581 | 3 | 977 | TRUE | FABEST: clasificacion previa no validada para inclusion | 3 | 2.951115
FAB027_2E+3 | FABEST | 42CrMo4+QT | FAB027 | Axial | Unnotched hourglass bar | -1 | 839.7754 | 0 | 152 | 2000 | 0 |  |  | evento ambiguo: sin grieta | https://doi.org/10.5281/zenodo.21509581 | 3.30103 | 978 | TRUE | FABEST: clasificacion previa no validada para inclusion | 3.30103 | 2.924163
FAB027_5E+3 | FABEST | 42CrMo4+QT | FAB027 | Axial | Unnotched hourglass bar | -1 | 768.699 | 0 | 152 | 5000 | 0 |  |  | evento ambiguo: sin grieta | https://doi.org/10.5281/zenodo.21509581 | 3.69897 | 979 | TRUE | FABEST: clasificacion previa no validada para inclusion | 3.69897 | 2.885756
FAB027_1E+4 | FABEST | 42CrMo4+QT | FAB027 | Axial | Unnotched hourglass bar | -1 | 714.9318 | 0 | 152 | 10000 | 0 |  |  | evento ambiguo: sin grieta | https://doi.org/10.5281/zenodo.21509581 | 4 | 980 | TRUE | FABEST: clasificacion previa no validada para inclusion | 4 | 2.854265
FAB027_2E+4 | FABEST | 42CrMo4+QT | FAB027 | Axial | Unnotched hourglass bar | -1 | 661.1646 | 0 | 152 | 20000 | 0 |  |  | evento ambiguo: sin grieta | https://doi.org/10.5281/zenodo.21509581 | 4.30103 | 981 | TRUE | FABEST: clasificacion previa no validada para inclusion | 4.30103 | 2.82031
FAB027_5E+4 | FABEST | 42CrMo4+QT | FAB027 | Axial | Unnotched hourglass bar | -1 | 590.0882 | 0 | 152 | 50000 | 0 |  |  | evento ambiguo: sin grieta | https://doi.org/10.5281/zenodo.21509581 | 4.69897 | 982 | TRUE | FABEST: clasificacion previa no validada para inclusion | 4.69897 | 2.770917
FAB027_1E+5 | FABEST | 42CrMo4+QT | FAB027 | Axial | Unnotched hourglass bar | -1 | 536.321 | 0 | 152 | 100000 | 0 |  |  | evento ambiguo: sin grieta | https://doi.org/10.5281/zenodo.21509581 | 5 | 983 | TRUE | FABEST: clasificacion previa no validada para inclusion | 5 | 2.729425
FAB027_2E+5 | FABEST | 42CrMo4+QT | FAB027 | Axial | Unnotched hourglass bar | -1 | 482.5538 | 0 | 152 | 200000 | 0 |  |  | evento ambiguo: sin grieta | https://doi.org/10.5281/zenodo.21509581 | 5.30103 | 984 | TRUE | FABEST: clasificacion previa no validada para inclusion | 5.30103 | 2.683546
FAB027_5E+5 | FABEST | 42CrMo4+QT | FAB027 | Axial | Unnotched hourglass bar | -1 | 411.4775 | 0 | 152 | 500000 | 0 |  |  | evento ambiguo: sin grieta | https://doi.org/10.5281/zenodo.21509581 | 5.69897 | 985 | TRUE | FABEST: clasificacion previa no validada para inclusion | 5.69897 | 2.614346
FAB027_1E+6 | FABEST | 42CrMo4+QT | FAB027 | Axial | Unnotched hourglass bar | -1 | 357.7102 | 0 | 152 | 1000000 | 0 |  |  | evento ambiguo: sin grieta | https://doi.org/10.5281/zenodo.21509581 | 6 | 986 | TRUE | FABEST: clasificacion previa no validada para inclusion | 6 | 2.553531
FAB027_2E+6 | FABEST | 42CrMo4+QT | FAB027 | Axial | Unnotched hourglass bar | -1 | 303.943 | 0 | 152 | 2000000 | 0 |  |  | evento ambiguo: sin grieta | https://doi.org/10.5281/zenodo.21509581 | 6.30103 | 987 | TRUE | FABEST: clasificacion previa no validada para inclusion | 6.30103 | 2.482792
FAB027_5E+6 | FABEST | 42CrMo4+QT | FAB027 | Axial | Unnotched hourglass bar | -1 | 232.8667 | 0 | 152 | 5000000 | 0 |  |  | evento ambiguo: sin grieta | https://doi.org/10.5281/zenodo.21509581 | 6.69897 | 988 | TRUE | FABEST: clasificacion previa no validada para inclusion | 6.69897 | 2.367107
FAB027_1E+7 | FABEST | 42CrMo4+QT | FAB027 | Axial | Unnotched hourglass bar | -1 | 179.0995 | 0 | 152 | 10000000 | 0 |  |  | evento ambiguo: sin grieta | https://doi.org/10.5281/zenodo.21509581 | 7 | 989 | TRUE | FABEST: clasificacion previa no validada para inclusion | 7 | 2.253094
FAB027_2E+7 | FABEST | 42CrMo4+QT | FAB027 | Axial | Unnotched hourglass bar | -1 | 125.3323 | 0 | 152 | 20000000 | 0 |  |  | evento ambiguo: sin grieta | https://doi.org/10.5281/zenodo.21509581 | 7.30103 | 990 | TRUE | FABEST: clasificacion previa no validada para inclusion | 7.30103 | 2.098063
FAB027_5E+7 | FABEST | 42CrMo4+QT | FAB027 | Axial | Unnotched hourglass bar | -1 | 54.2559 | 0 | 152 | 50000000 | 0 |  |  | evento ambiguo: sin grieta | https://doi.org/10.5281/zenodo.21509581 | 7.69897 | 991 | TRUE | FABEST: clasificacion previa no validada para inclusion | 7.69897 | 1.734447
FAB027_1E+8 | FABEST | 42CrMo4+QT | FAB027 | Axial | Unnotched hourglass bar | -1 | 0.4886999 | 0 | 152 | 100000000 | 0 |  |  | evento ambiguo: sin grieta | https://doi.org/10.5281/zenodo.21509581 | 8 | 992 | TRUE | FABEST: clasificacion previa no validada para inclusion | 8 | -0.3109578
FAB028_7 | FABEST | 42CrMo4+QT | FAB028 | Axial | Unnotched hourglass bar | -1 | 625 | 0 | 152 | 23480 | 1 | finished |  | INCLUIR | https://doi.org/10.5281/zenodo.21509581 | 4.3706981 | 993 | TRUE | Evento ambiguo; revisar fuente FABEST | 4.370698 | 2.79588
FAB028_3 | FABEST | 42CrMo4+QT | FAB028 | Axial | Unnotched hourglass bar | -1 | 575 | 0 | 152 | 43118 | 1 | finished |  | INCLUIR | https://doi.org/10.5281/zenodo.21509581 | 4.6346586 | 994 | TRUE | Evento ambiguo; revisar fuente FABEST | 4.634659 | 2.759668
FAB028_4 | FABEST | 42CrMo4+QT | FAB028 | Axial | Unnotched hourglass bar | -1 | 525 | 0 | 152 | 72708 | 1 | finished |  | INCLUIR | https://doi.org/10.5281/zenodo.21509581 | 4.8615822 | 995 | TRUE | Evento ambiguo; revisar fuente FABEST | 4.861582 | 2.720159
FAB028_6 | FABEST | 42CrMo4+QT | FAB028 | Axial | Unnotched hourglass bar | -1 | 475 | 0 | 152 | 79494 | 1 | finished |  | INCLUIR | https://doi.org/10.5281/zenodo.21509581 | 4.9003344 | 996 | TRUE | Evento ambiguo; revisar fuente FABEST | 4.900334 | 2.676694
FAB028_8 | FABEST | 42CrMo4+QT | FAB028 | Axial | Unnotched hourglass bar | -1 | 450 | 0 | 152 | 93518 | 1 | finished |  | INCLUIR | https://doi.org/10.5281/zenodo.21509581 | 4.9708952 | 997 | TRUE | Evento ambiguo; revisar fuente FABEST | 4.970895 | 2.653213
FAB028_5 | FABEST | 42CrMo4+QT | FAB028 | Axial | Unnotched hourglass bar | -1 | 500 | 0 | 152 | 102391 | 1 | finished |  | INCLUIR | https://doi.org/10.5281/zenodo.21509581 | 5.0102618 | 998 | TRUE | Evento ambiguo; revisar fuente FABEST | 5.010262 | 2.69897
FAB028_9 | FABEST | 42CrMo4+QT | FAB028 | Axial | Unnotched hourglass bar | -1 | 425 | 0 | 152 | 223844 | 1 | finished |  | INCLUIR | https://doi.org/10.5281/zenodo.21509581 | 5.3499455 | 999 | TRUE | Evento ambiguo; revisar fuente FABEST | 5.349945 | 2.628389
FAB028_10 | FABEST | 42CrMo4+QT | FAB028 | Axial | Unnotched hourglass bar | -1 | 400 | 0 | 152 | 235894 | 1 | finished |  | INCLUIR | https://doi.org/10.5281/zenodo.21509581 | 5.3727169 | 1000 | TRUE | Evento ambiguo; revisar fuente FABEST | 5.372717 | 2.60206
FAB028_2 | FABEST | 42CrMo4+QT | FAB028 | Axial | Unnotched hourglass bar | -1 | 375 | 0 | 152 | 363429 | 1 | finished |  | INCLUIR | https://doi.org/10.5281/zenodo.21509581 | 5.5604196 | 1001 | TRUE | Evento ambiguo; revisar fuente FABEST | 5.56042 | 2.574031
FAB028_1 | FABEST | 42CrMo4+QT | FAB028 | Axial | Unnotched hourglass bar | -1 | 350 | 0 | 152 | 3672974 | 1 | finished |  | INCLUIR | https://doi.org/10.5281/zenodo.21509581 | 6.5650179 | 1002 | TRUE | Evento ambiguo; revisar fuente FABEST | 6.565018 | 2.544068
FAB028_1E+3 | FABEST | 42CrMo4+QT | FAB028 | Axial | Unnotched hourglass bar | -1 | 1197.77 | 0 | 152 | 1000 | 0 |  |  | evento ambiguo: sin grieta | https://doi.org/10.5281/zenodo.21509581 | 3 | 1003 | TRUE | FABEST: clasificacion previa no validada para inclusion | 3 | 3.078374
FAB028_2E+3 | FABEST | 42CrMo4+QT | FAB028 | Axial | Unnotched hourglass bar | -1 | 1043.121 | 0 | 152 | 2000 | 0 |  |  | evento ambiguo: sin grieta | https://doi.org/10.5281/zenodo.21509581 | 3.30103 | 1004 | TRUE | FABEST: clasificacion previa no validada para inclusion | 3.30103 | 3.018335
FAB028_5E+3 | FABEST | 42CrMo4+QT | FAB028 | Axial | Unnotched hourglass bar | -1 | 868.8951 | 0 | 152 | 5000 | 0 |  |  | evento ambiguo: sin grieta | https://doi.org/10.5281/zenodo.21509581 | 3.69897 | 1005 | TRUE | FABEST: clasificacion previa no validada para inclusion | 3.69897 | 2.938967
FAB028_1E+4 | FABEST | 42CrMo4+QT | FAB028 | Axial | Unnotched hourglass bar | -1 | 756.7081 | 0 | 152 | 10000 | 0 |  |  | evento ambiguo: sin grieta | https://doi.org/10.5281/zenodo.21509581 | 4 | 1006 | TRUE | FABEST: clasificacion previa no validada para inclusion | 4 | 2.878928
FAB028_2E+4 | FABEST | 42CrMo4+QT | FAB028 | Axial | Unnotched hourglass bar | -1 | 659.006 | 0 | 152 | 20000 | 0 |  |  | evento ambiguo: sin grieta | https://doi.org/10.5281/zenodo.21509581 | 4.30103 | 1007 | TRUE | FABEST: clasificacion previa no validada para inclusion | 4.30103 | 2.818889
FAB028_5E+4 | FABEST | 42CrMo4+QT | FAB028 | Axial | Unnotched hourglass bar | -1 | 548.9366 | 0 | 152 | 50000 | 0 |  |  | evento ambiguo: sin grieta | https://doi.org/10.5281/zenodo.21509581 | 4.69897 | 1008 | TRUE | FABEST: clasificacion previa no validada para inclusion | 4.69897 | 2.739522
FAB028_1E+5 | FABEST | 42CrMo4+QT | FAB028 | Axial | Unnotched hourglass bar | -1 | 478.0608 | 0 | 152 | 100000 | 0 |  |  | evento ambiguo: sin grieta | https://doi.org/10.5281/zenodo.21509581 | 5 | 1009 | TRUE | FABEST: clasificacion previa no validada para inclusion | 5 | 2.679483
FAB028_2E+5 | FABEST | 42CrMo4+QT | FAB028 | Axial | Unnotched hourglass bar | -1 | 416.3362 | 0 | 152 | 200000 | 0 |  |  | evento ambiguo: sin grieta | https://doi.org/10.5281/zenodo.21509581 | 5.30103 | 1010 | TRUE | FABEST: clasificacion previa no validada para inclusion | 5.30103 | 2.619444
FAB028_5E+5 | FABEST | 42CrMo4+QT | FAB028 | Axial | Unnotched hourglass bar | -1 | 346.7983 | 0 | 152 | 500000 | 0 |  |  | evento ambiguo: sin grieta | https://doi.org/10.5281/zenodo.21509581 | 5.69897 | 1011 | TRUE | FABEST: clasificacion previa no validada para inclusion | 5.69897 | 2.540077
FAB028_1E+6 | FABEST | 42CrMo4+QT | FAB028 | Axial | Unnotched hourglass bar | -1 | 302.0216 | 0 | 152 | 1000000 | 0 |  |  | evento ambiguo: sin grieta | https://doi.org/10.5281/zenodo.21509581 | 6 | 1012 | TRUE | FABEST: clasificacion previa no validada para inclusion | 6 | 2.480038
FAB028_2E+6 | FABEST | 42CrMo4+QT | FAB028 | Axial | Unnotched hourglass bar | -1 | 263.0262 | 0 | 152 | 2000000 | 0 |  |  | evento ambiguo: sin grieta | https://doi.org/10.5281/zenodo.21509581 | 6.30103 | 1013 | TRUE | FABEST: clasificacion previa no validada para inclusion | 6.30103 | 2.419999
FAB028_5E+6 | FABEST | 42CrMo4+QT | FAB028 | Axial | Unnotched hourglass bar | -1 | 219.0946 | 0 | 152 | 5000000 | 0 |  |  | evento ambiguo: sin grieta | https://doi.org/10.5281/zenodo.21509581 | 6.69897 | 1014 | TRUE | FABEST: clasificacion previa no validada para inclusion | 6.69897 | 2.340632
FAB028_1E+7 | FABEST | 42CrMo4+QT | FAB028 | Axial | Unnotched hourglass bar | -1 | 190.8063 | 0 | 152 | 10000000 | 0 |  |  | evento ambiguo: sin grieta | https://doi.org/10.5281/zenodo.21509581 | 7 | 1015 | TRUE | FABEST: clasificacion previa no validada para inclusion | 7 | 2.280593
FAB028_2E+7 | FABEST | 42CrMo4+QT | FAB028 | Axial | Unnotched hourglass bar | -1 | 166.1704 | 0 | 152 | 20000000 | 0 |  |  | evento ambiguo: sin grieta | https://doi.org/10.5281/zenodo.21509581 | 7.30103 | 1016 | TRUE | FABEST: clasificacion previa no validada para inclusion | 7.30103 | 2.220554
FAB028_5E+7 | FABEST | 42CrMo4+QT | FAB028 | Axial | Unnotched hourglass bar | -1 | 138.4161 | 0 | 152 | 50000000 | 0 |  |  | evento ambiguo: sin grieta | https://doi.org/10.5281/zenodo.21509581 | 7.69897 | 1017 | TRUE | FABEST: clasificacion previa no validada para inclusion | 7.69897 | 2.141187
FAB028_1E+8 | FABEST | 42CrMo4+QT | FAB028 | Axial | Unnotched hourglass bar | -1 | 120.5445 | 0 | 152 | 100000000 | 0 |  |  | evento ambiguo: sin grieta | https://doi.org/10.5281/zenodo.21509581 | 8 | 1018 | TRUE | FABEST: clasificacion previa no validada para inclusion | 8 | 2.081148
FAB028_1E+3 | FABEST | 42CrMo4+QT | FAB028 | Axial | Unnotched hourglass bar | -1 | 781.2201 | 0 | 152 | 1000 | 0 |  |  | evento ambiguo: sin grieta | https://doi.org/10.5281/zenodo.21509581 | 3 | 1019 | TRUE | FABEST: clasificacion previa no validada para inclusion | 3 | 2.892773
FAB028_2E+3 | FABEST | 42CrMo4+QT | FAB028 | Axial | Unnotched hourglass bar | -1 | 771.2049 | 0 | 152 | 2000 | 0 |  |  | evento ambiguo: sin grieta | https://doi.org/10.5281/zenodo.21509581 | 3.30103 | 1020 | TRUE | FABEST: clasificacion previa no validada para inclusion | 3.30103 | 2.88717
FAB028_5E+3 | FABEST | 42CrMo4+QT | FAB028 | Axial | Unnotched hourglass bar | -1 | 743.7363 | 0 | 152 | 5000 | 0 |  |  | evento ambiguo: sin grieta | https://doi.org/10.5281/zenodo.21509581 | 3.69897 | 1021 | TRUE | FABEST: clasificacion previa no validada para inclusion | 3.69897 | 2.871419
FAB028_1E+4 | FABEST | 42CrMo4+QT | FAB028 | Axial | Unnotched hourglass bar | -1 | 705.038 | 0 | 152 | 10000 | 0 |  |  | evento ambiguo: sin grieta | https://doi.org/10.5281/zenodo.21509581 | 4 | 1022 | TRUE | FABEST: clasificacion previa no validada para inclusion | 4 | 2.848213
FAB028_2E+4 | FABEST | 42CrMo4+QT | FAB028 | Axial | Unnotched hourglass bar | -1 | 646.414 | 0 | 152 | 20000 | 0 |  |  | evento ambiguo: sin grieta | https://doi.org/10.5281/zenodo.21509581 | 4.30103 | 1023 | TRUE | FABEST: clasificacion previa no validada para inclusion | 4.30103 | 2.810511
FAB028_5E+4 | FABEST | 42CrMo4+QT | FAB028 | Axial | Unnotched hourglass bar | -1 | 546.9335 | 0 | 152 | 50000 | 0 |  |  | evento ambiguo: sin grieta | https://doi.org/10.5281/zenodo.21509581 | 4.69897 | 1024 | TRUE | FABEST: clasificacion previa no validada para inclusion | 4.69897 | 2.737934
FAB028_1E+5 | FABEST | 42CrMo4+QT | FAB028 | Axial | Unnotched hourglass bar | -1 | 474.2433 | 0 | 152 | 100000 | 0 |  |  | evento ambiguo: sin grieta | https://doi.org/10.5281/zenodo.21509581 | 5 | 1025 | TRUE | FABEST: clasificacion previa no validada para inclusion | 5 | 2.676001
FAB028_2E+5 | FABEST | 42CrMo4+QT | FAB028 | Axial | Unnotched hourglass bar | -1 | 418.6311 | 0 | 152 | 200000 | 0 |  |  | evento ambiguo: sin grieta | https://doi.org/10.5281/zenodo.21509581 | 5.30103 | 1026 | TRUE | FABEST: clasificacion previa no validada para inclusion | 5.30103 | 2.621831
FAB028_5E+5 | FABEST | 42CrMo4+QT | FAB028 | Axial | Unnotched hourglass bar | -1 | 374.6041 | 0 | 152 | 500000 | 0 |  |  | evento ambiguo: sin grieta | https://doi.org/10.5281/zenodo.21509581 | 5.69897 | 1027 | TRUE | FABEST: clasificacion previa no validada para inclusion | 5.69897 | 2.573572
FAB028_1E+6 | FABEST | 42CrMo4+QT | FAB028 | Axial | Unnotched hourglass bar | -1 | 357.4652 | 0 | 152 | 1000000 | 0 |  |  | evento ambiguo: sin grieta | https://doi.org/10.5281/zenodo.21509581 | 6 | 1028 | TRUE | FABEST: clasificacion previa no validada para inclusion | 6 | 2.553234
FAB028_2E+6 | FABEST | 42CrMo4+QT | FAB028 | Axial | Unnotched hourglass bar | -1 | 348.3414 | 0 | 152 | 2000000 | 0 |  |  | evento ambiguo: sin grieta | https://doi.org/10.5281/zenodo.21509581 | 6.30103 | 1029 | TRUE | FABEST: clasificacion previa no validada para inclusion | 6.30103 | 2.542005
FAB028_5E+6 | FABEST | 42CrMo4+QT | FAB028 | Axial | Unnotched hourglass bar | -1 | 342.6751 | 0 | 152 | 5000000 | 0 |  |  | evento ambiguo: sin grieta | https://doi.org/10.5281/zenodo.21509581 | 6.69897 | 1030 | TRUE | FABEST: clasificacion previa no validada para inclusion | 6.69897 | 2.534883
FAB028_1E+7 | FABEST | 42CrMo4+QT | FAB028 | Axial | Unnotched hourglass bar | -1 | 340.753 | 0 | 152 | 10000000 | 0 |  |  | evento ambiguo: sin grieta | https://doi.org/10.5281/zenodo.21509581 | 7 | 1031 | TRUE | FABEST: clasificacion previa no validada para inclusion | 7 | 2.53244
FAB028_2E+7 | FABEST | 42CrMo4+QT | FAB028 | Axial | Unnotched hourglass bar | -1 | 339.7856 | 0 | 152 | 20000000 | 0 |  |  | evento ambiguo: sin grieta | https://doi.org/10.5281/zenodo.21509581 | 7.30103 | 1032 | TRUE | FABEST: clasificacion previa no validada para inclusion | 7.30103 | 2.531205
FAB028_5E+7 | FABEST | 42CrMo4+QT | FAB028 | Axial | Unnotched hourglass bar | -1 | 339.2031 | 0 | 152 | 50000000 | 0 |  |  | evento ambiguo: sin grieta | https://doi.org/10.5281/zenodo.21509581 | 7.69897 | 1033 | TRUE | FABEST: clasificacion previa no validada para inclusion | 7.69897 | 2.53046
FAB028_1E+8 | FABEST | 42CrMo4+QT | FAB028 | Axial | Unnotched hourglass bar | -1 | 339.0086 | 0 | 152 | 100000000 | 0 |  |  | evento ambiguo: sin grieta | https://doi.org/10.5281/zenodo.21509581 | 8 | 1034 | TRUE | FABEST: clasificacion previa no validada para inclusion | 8 | 2.530211
FAB028_1E+3 | FABEST | 42CrMo4+QT | FAB028 | Axial | Unnotched hourglass bar | -1 | 934.6258 | 0 | 152 | 1000 | 0 |  |  | evento ambiguo: sin grieta | https://doi.org/10.5281/zenodo.21509581 | 3 | 1035 | TRUE | FABEST: clasificacion previa no validada para inclusion | 3 | 2.970638
FAB028_2E+3 | FABEST | 42CrMo4+QT | FAB028 | Axial | Unnotched hourglass bar | -1 | 866.8182 | 0 | 152 | 2000 | 0 |  |  | evento ambiguo: sin grieta | https://doi.org/10.5281/zenodo.21509581 | 3.30103 | 1036 | TRUE | FABEST: clasificacion previa no validada para inclusion | 3.30103 | 2.937928
FAB028_5E+3 | FABEST | 42CrMo4+QT | FAB028 | Axial | Unnotched hourglass bar | -1 | 777.1815 | 0 | 152 | 5000 | 0 |  |  | evento ambiguo: sin grieta | https://doi.org/10.5281/zenodo.21509581 | 3.69897 | 1037 | TRUE | FABEST: clasificacion previa no validada para inclusion | 3.69897 | 2.890522
FAB028_1E+4 | FABEST | 42CrMo4+QT | FAB028 | Axial | Unnotched hourglass bar | -1 | 709.3739 | 0 | 152 | 10000 | 0 |  |  | evento ambiguo: sin grieta | https://doi.org/10.5281/zenodo.21509581 | 4 | 1038 | TRUE | FABEST: clasificacion previa no validada para inclusion | 4 | 2.850875
FAB028_2E+4 | FABEST | 42CrMo4+QT | FAB028 | Axial | Unnotched hourglass bar | -1 | 641.5663 | 0 | 152 | 20000 | 0 |  |  | evento ambiguo: sin grieta | https://doi.org/10.5281/zenodo.21509581 | 4.30103 | 1039 | TRUE | FABEST: clasificacion previa no validada para inclusion | 4.30103 | 2.807242
FAB028_5E+4 | FABEST | 42CrMo4+QT | FAB028 | Axial | Unnotched hourglass bar | -1 | 551.9296 | 0 | 152 | 50000 | 0 |  |  | evento ambiguo: sin grieta | https://doi.org/10.5281/zenodo.21509581 | 4.69897 | 1040 | TRUE | FABEST: clasificacion previa no validada para inclusion | 4.69897 | 2.741884
FAB028_1E+5 | FABEST | 42CrMo4+QT | FAB028 | Axial | Unnotched hourglass bar | -1 | 484.122 | 0 | 152 | 100000 | 0 |  |  | evento ambiguo: sin grieta | https://doi.org/10.5281/zenodo.21509581 | 5 | 1041 | TRUE | FABEST: clasificacion previa no validada para inclusion | 5 | 2.684955
FAB028_2E+5 | FABEST | 42CrMo4+QT | FAB028 | Axial | Unnotched hourglass bar | -1 | 416.3144 | 0 | 152 | 200000 | 0 |  |  | evento ambiguo: sin grieta | https://doi.org/10.5281/zenodo.21509581 | 5.30103 | 1042 | TRUE | FABEST: clasificacion previa no validada para inclusion | 5.30103 | 2.619421
FAB028_5E+5 | FABEST | 42CrMo4+QT | FAB028 | Axial | Unnotched hourglass bar | -1 | 326.6777 | 0 | 152 | 500000 | 0 |  |  | evento ambiguo: sin grieta | https://doi.org/10.5281/zenodo.21509581 | 5.69897 | 1043 | TRUE | FABEST: clasificacion previa no validada para inclusion | 5.69897 | 2.514119
FAB028_1E+6 | FABEST | 42CrMo4+QT | FAB028 | Axial | Unnotched hourglass bar | -1 | 258.8701 | 0 | 152 | 1000000 | 0 |  |  | evento ambiguo: sin grieta | https://doi.org/10.5281/zenodo.21509581 | 6 | 1044 | TRUE | FABEST: clasificacion previa no validada para inclusion | 6 | 2.413082
FAB028_2E+6 | FABEST | 42CrMo4+QT | FAB028 | Axial | Unnotched hourglass bar | -1 | 191.0626 | 0 | 152 | 2000000 | 0 |  |  | evento ambiguo: sin grieta | https://doi.org/10.5281/zenodo.21509581 | 6.30103 | 1045 | TRUE | FABEST: clasificacion previa no validada para inclusion | 6.30103 | 2.281176
FAB028_5E+6 | FABEST | 42CrMo4+QT | FAB028 | Axial | Unnotched hourglass bar | -1 | 101.4258 | 0 | 152 | 5000000 | 0 |  |  | evento ambiguo: sin grieta | https://doi.org/10.5281/zenodo.21509581 | 6.69897 | 1046 | TRUE | FABEST: clasificacion previa no validada para inclusion | 6.69897 | 2.006149
FAB028_1E+7 | FABEST | 42CrMo4+QT | FAB028 | Axial | Unnotched hourglass bar | -1 | 33.61824 | 0 | 152 | 10000000 | 0 |  |  | evento ambiguo: sin grieta | https://doi.org/10.5281/zenodo.21509581 | 7 | 1047 | TRUE | FABEST: clasificacion previa no validada para inclusion | 7 | 1.526575
FAB029_1 | FABEST | 42CrMo4+QT | FAB029 | Axial | Unnotched hourglass bar | -1 | 675 | 0 | 152 | 6775 | 1 | finished |  | INCLUIR | https://doi.org/10.5281/zenodo.21509581 | 3.8309093 | 1048 | TRUE | Evento ambiguo; revisar fuente FABEST | 3.830909 | 2.829304
FAB029_2B | FABEST | 42CrMo4+QT | FAB029 | Axial | Unnotched hourglass bar | -1 | 650 | 0 | 152 | 15166 | 1 | finished |  | INCLUIR | https://doi.org/10.5281/zenodo.21509581 | 4.1808711 | 1049 | TRUE | Evento ambiguo; revisar fuente FABEST | 4.180871 | 2.812913
FAB029_9 | FABEST | 42CrMo4+QT | FAB029 | Axial | Unnotched hourglass bar | -1 | 625 | 0 | 152 | 34667 | 1 | finished |  | INCLUIR | https://doi.org/10.5281/zenodo.21509581 | 4.5399163 | 1050 | TRUE | Evento ambiguo; revisar fuente FABEST | 4.539916 | 2.79588
FAB029_5 | FABEST | 42CrMo4+QT | FAB029 | Axial | Unnotched hourglass bar | -1 | 575 | 0 | 152 | 53318 | 1 | finished |  | INCLUIR | https://doi.org/10.5281/zenodo.21509581 | 4.7268739 | 1051 | TRUE | Evento ambiguo; revisar fuente FABEST | 4.726874 | 2.759668
FAB029_7 | FABEST | 42CrMo4+QT | FAB029 | Axial | Unnotched hourglass bar | -1 | 500 | 0 | 152 | 95831 | 1 | finished |  | INCLUIR | https://doi.org/10.5281/zenodo.21509581 | 4.981506 | 1052 | TRUE | Evento ambiguo; revisar fuente FABEST | 4.981506 | 2.69897
FAB029_6 | FABEST | 42CrMo4+QT | FAB029 | Axial | Unnotched hourglass bar | -1 | 525 | 0 | 152 | 102666 | 1 | finished |  | INCLUIR | https://doi.org/10.5281/zenodo.21509581 | 5.0114266 | 1053 | TRUE | Evento ambiguo; revisar fuente FABEST | 5.011427 | 2.720159
FAB029_8 | FABEST | 42CrMo4+QT | FAB029 | Axial | Unnotched hourglass bar | -1 | 475 | 0 | 152 | 136602 | 1 | finished |  | INCLUIR | https://doi.org/10.5281/zenodo.21509581 | 5.1354571 | 1054 | TRUE | Evento ambiguo; revisar fuente FABEST | 5.135457 | 2.676694
FAB029_4 | FABEST | 42CrMo4+QT | FAB029 | Axial | Unnotched hourglass bar | -1 | 462.5 | 0 | 152 | 148213 | 1 | finished |  | INCLUIR | https://doi.org/10.5281/zenodo.21509581 | 5.1708863 | 1055 | TRUE | Evento ambiguo; revisar fuente FABEST | 5.170886 | 2.665112
FAB029_3 | FABEST | 42CrMo4+QT | FAB029 | Axial | Unnotched hourglass bar | -1 | 450 | 0 | 152 | 201089 | 1 | finished |  | INCLUIR | https://doi.org/10.5281/zenodo.21509581 | 5.3033883 | 1056 | TRUE | Evento ambiguo; revisar fuente FABEST | 5.303388 | 2.653213
FAB029_19 | FABEST | 42CrMo4+QT | FAB029 | Axial | Unnotched hourglass bar | -1 | 400 | 0 | 152 | 438028 | 1 | finished |  | INCLUIR | https://doi.org/10.5281/zenodo.21509581 | 5.6415019 | 1057 | TRUE | Evento ambiguo; revisar fuente FABEST | 5.641502 | 2.60206
FAB029_17 | FABEST | 42CrMo4+QT | FAB029 | Axial | Unnotched hourglass bar | -1 | 425 | 0 | 152 | 908932 | 1 | finished |  | INCLUIR | https://doi.org/10.5281/zenodo.21509581 | 5.9585314 | 1058 | TRUE | Evento ambiguo; revisar fuente FABEST | 5.958531 | 2.628389
FAB029_18 | FABEST | 42CrMo4+QT | FAB029 | Axial | Unnotched hourglass bar | -1 | 425 | 0 | 152 | 1188874 | 1 | finished |  | INCLUIR | https://doi.org/10.5281/zenodo.21509581 | 6.0751358 | 1059 | TRUE | Evento ambiguo; revisar fuente FABEST | 6.075136 | 2.628389
FAB029_12 | FABEST | 42CrMo4+QT | FAB029 | Axial | Unnotched hourglass bar | -1 | 400 | 0 | 152 | 1469859 | 1 | finished |  | INCLUIR | https://doi.org/10.5281/zenodo.21509581 | 6.1672757 | 1060 | TRUE | Evento ambiguo; revisar fuente FABEST | 6.167276 | 2.60206
FAB029_10 | FABEST | 42CrMo4+QT | FAB029 | Axial | Unnotched hourglass bar | -1 | 450 | 0 | 152 | 1873724 | 1 | finished |  | INCLUIR | https://doi.org/10.5281/zenodo.21509581 | 6.2727056 | 1061 | TRUE | Evento ambiguo; revisar fuente FABEST | 6.272706 | 2.653213
FAB029_13 | FABEST | 42CrMo4+QT | FAB029 | Axial | Unnotched hourglass bar | -1 | 375 | 0 | 152 | 3911774 | 1 | finished |  | INCLUIR | https://doi.org/10.5281/zenodo.21509581 | 6.5923738 | 1062 | TRUE | Evento ambiguo; revisar fuente FABEST | 6.592374 | 2.574031
FAB029_14 | FABEST | 42CrMo4+QT | FAB029 | Axial | Unnotched hourglass bar | -1 | 375 | 0 | 152 | 4667019 | 1 | finished |  | INCLUIR | https://doi.org/10.5281/zenodo.21509581 | 6.6690396 | 1063 | TRUE | Evento ambiguo; revisar fuente FABEST | 6.66904 | 2.574031
FAB029_1E+3 | FABEST | 42CrMo4+QT | FAB029 | Axial | Unnotched hourglass bar | -1 | 1275.785 | 0 | 152 | 1000 | 0 |  |  | evento ambiguo: sin grieta | https://doi.org/10.5281/zenodo.21509581 | 3 | 1065 | TRUE | FABEST: clasificacion previa no validada para inclusion | 3 | 3.105777
FAB029_2E+3 | FABEST | 42CrMo4+QT | FAB029 | Axial | Unnotched hourglass bar | -1 | 1110.81 | 0 | 152 | 2000 | 0 |  |  | evento ambiguo: sin grieta | https://doi.org/10.5281/zenodo.21509581 | 3.30103 | 1066 | TRUE | FABEST: clasificacion previa no validada para inclusion | 3.30103 | 3.04564
FAB029_5E+3 | FABEST | 42CrMo4+QT | FAB029 | Axial | Unnotched hourglass bar | -1 | 925.0004 | 0 | 152 | 5000 | 0 |  |  | evento ambiguo: sin grieta | https://doi.org/10.5281/zenodo.21509581 | 3.69897 | 1067 | TRUE | FABEST: clasificacion previa no validada para inclusion | 3.69897 | 2.966142
FAB029_1E+4 | FABEST | 42CrMo4+QT | FAB029 | Axial | Unnotched hourglass bar | -1 | 805.3861 | 0 | 152 | 10000 | 0 |  |  | evento ambiguo: sin grieta | https://doi.org/10.5281/zenodo.21509581 | 4 | 1068 | TRUE | FABEST: clasificacion previa no validada para inclusion | 4 | 2.906004
FAB029_2E+4 | FABEST | 42CrMo4+QT | FAB029 | Axial | Unnotched hourglass bar | -1 | 701.2395 | 0 | 152 | 20000 | 0 |  |  | evento ambiguo: sin grieta | https://doi.org/10.5281/zenodo.21509581 | 4.30103 | 1069 | TRUE | FABEST: clasificacion previa no validada para inclusion | 4.30103 | 2.845866
FAB029_5E+4 | FABEST | 42CrMo4+QT | FAB029 | Axial | Unnotched hourglass bar | -1 | 583.9404 | 0 | 152 | 50000 | 0 |  |  | evento ambiguo: sin grieta | https://doi.org/10.5281/zenodo.21509581 | 4.69897 | 1070 | TRUE | FABEST: clasificacion previa no validada para inclusion | 4.69897 | 2.766369
FAB029_1E+5 | FABEST | 42CrMo4+QT | FAB029 | Axial | Unnotched hourglass bar | -1 | 508.4296 | 0 | 152 | 100000 | 0 |  |  | evento ambiguo: sin grieta | https://doi.org/10.5281/zenodo.21509581 | 5 | 1071 | TRUE | FABEST: clasificacion previa no validada para inclusion | 5 | 2.706231
FAB029_2E+5 | FABEST | 42CrMo4+QT | FAB029 | Axial | Unnotched hourglass bar | -1 | 442.6832 | 0 | 152 | 200000 | 0 |  |  | evento ambiguo: sin grieta | https://doi.org/10.5281/zenodo.21509581 | 5.30103 | 1072 | TRUE | FABEST: clasificacion previa no validada para inclusion | 5.30103 | 2.646093
FAB029_5E+5 | FABEST | 42CrMo4+QT | FAB029 | Axial | Unnotched hourglass bar | -1 | 368.6338 | 0 | 152 | 500000 | 0 |  |  | evento ambiguo: sin grieta | https://doi.org/10.5281/zenodo.21509581 | 5.69897 | 1073 | TRUE | FABEST: clasificacion previa no validada para inclusion | 5.69897 | 2.566595
FAB029_1E+6 | FABEST | 42CrMo4+QT | FAB029 | Axial | Unnotched hourglass bar | -1 | 320.9648 | 0 | 152 | 1000000 | 0 |  |  | evento ambiguo: sin grieta | https://doi.org/10.5281/zenodo.21509581 | 6 | 1074 | TRUE | FABEST: clasificacion previa no validada para inclusion | 6 | 2.506457
FAB029_2E+6 | FABEST | 42CrMo4+QT | FAB029 | Axial | Unnotched hourglass bar | -1 | 279.46 | 0 | 152 | 2000000 | 0 |  |  | evento ambiguo: sin grieta | https://doi.org/10.5281/zenodo.21509581 | 6.30103 | 1075 | TRUE | FABEST: clasificacion previa no validada para inclusion | 6.30103 | 2.44632
FAB029_5E+6 | FABEST | 42CrMo4+QT | FAB029 | Axial | Unnotched hourglass bar | -1 | 232.7137 | 0 | 152 | 5000000 | 0 |  |  | evento ambiguo: sin grieta | https://doi.org/10.5281/zenodo.21509581 | 6.69897 | 1076 | TRUE | FABEST: clasificacion previa no validada para inclusion | 6.69897 | 2.366822
FAB029_1E+7 | FABEST | 42CrMo4+QT | FAB029 | Axial | Unnotched hourglass bar | -1 | 202.6208 | 0 | 152 | 10000000 | 0 |  |  | evento ambiguo: sin grieta | https://doi.org/10.5281/zenodo.21509581 | 7 | 1077 | TRUE | FABEST: clasificacion previa no validada para inclusion | 7 | 2.306684
FAB029_2E+7 | FABEST | 42CrMo4+QT | FAB029 | Axial | Unnotched hourglass bar | -1 | 176.4194 | 0 | 152 | 20000000 | 0 |  |  | evento ambiguo: sin grieta | https://doi.org/10.5281/zenodo.21509581 | 7.30103 | 1078 | TRUE | FABEST: clasificacion previa no validada para inclusion | 7.30103 | 2.246546
FAB029_5E+7 | FABEST | 42CrMo4+QT | FAB029 | Axial | Unnotched hourglass bar | -1 | 146.909 | 0 | 152 | 50000000 | 0 |  |  | evento ambiguo: sin grieta | https://doi.org/10.5281/zenodo.21509581 | 7.69897 | 1079 | TRUE | FABEST: clasificacion previa no validada para inclusion | 7.69897 | 2.167049
FAB029_1E+8 | FABEST | 42CrMo4+QT | FAB029 | Axial | Unnotched hourglass bar | -1 | 127.9118 | 0 | 152 | 100000000 | 0 |  |  | evento ambiguo: sin grieta | https://doi.org/10.5281/zenodo.21509581 | 8 | 1080 | TRUE | FABEST: clasificacion previa no validada para inclusion | 8 | 2.106911
FAB029_1E+3 | FABEST | 42CrMo4+QT | FAB029 | Axial | Unnotched hourglass bar | -1 | 717.4014 | 0 | 152 | 1000 | 0 |  |  | evento ambiguo: sin grieta | https://doi.org/10.5281/zenodo.21509581 | 3 | 1081 | TRUE | FABEST: clasificacion previa no validada para inclusion | 3 | 2.855762
FAB029_2E+3 | FABEST | 42CrMo4+QT | FAB029 | Axial | Unnotched hourglass bar | -1 | 711.7615 | 0 | 152 | 2000 | 0 |  |  | evento ambiguo: sin grieta | https://doi.org/10.5281/zenodo.21509581 | 3.30103 | 1082 | TRUE | FABEST: clasificacion previa no validada para inclusion | 3.30103 | 2.852334
FAB029_5E+3 | FABEST | 42CrMo4+QT | FAB029 | Axial | Unnotched hourglass bar | -1 | 695.9623 | 0 | 152 | 5000 | 0 |  |  | evento ambiguo: sin grieta | https://doi.org/10.5281/zenodo.21509581 | 3.69897 | 1083 | TRUE | FABEST: clasificacion previa no validada para inclusion | 3.69897 | 2.842586
FAB029_1E+4 | FABEST | 42CrMo4+QT | FAB029 | Axial | Unnotched hourglass bar | -1 | 672.848 | 0 | 152 | 10000 | 0 |  |  | evento ambiguo: sin grieta | https://doi.org/10.5281/zenodo.21509581 | 4 | 1084 | TRUE | FABEST: clasificacion previa no validada para inclusion | 4 | 2.827917
FAB029_2E+4 | FABEST | 42CrMo4+QT | FAB029 | Axial | Unnotched hourglass bar | -1 | 635.7922 | 0 | 152 | 20000 | 0 |  |  | evento ambiguo: sin grieta | https://doi.org/10.5281/zenodo.21509581 | 4.30103 | 1085 | TRUE | FABEST: clasificacion previa no validada para inclusion | 4.30103 | 2.803315
FAB029_5E+4 | FABEST | 42CrMo4+QT | FAB029 | Axial | Unnotched hourglass bar | -1 | 566.6359 | 0 | 152 | 50000 | 0 |  |  | evento ambiguo: sin grieta | https://doi.org/10.5281/zenodo.21509581 | 4.69897 | 1086 | TRUE | FABEST: clasificacion previa no validada para inclusion | 4.69897 | 2.753304
FAB029_1E+5 | FABEST | 42CrMo4+QT | FAB029 | Axial | Unnotched hourglass bar | -1 | 510.4028 | 0 | 152 | 100000 | 0 |  |  | evento ambiguo: sin grieta | https://doi.org/10.5281/zenodo.21509581 | 5 | 1087 | TRUE | FABEST: clasificacion previa no validada para inclusion | 5 | 2.707913
FAB029_2E+5 | FABEST | 42CrMo4+QT | FAB029 | Axial | Unnotched hourglass bar | -1 | 463.6588 | 0 | 152 | 200000 | 0 |  |  | evento ambiguo: sin grieta | https://doi.org/10.5281/zenodo.21509581 | 5.30103 | 1088 | TRUE | FABEST: clasificacion previa no validada para inclusion | 5.30103 | 2.666199
FAB029_5E+5 | FABEST | 42CrMo4+QT | FAB029 | Axial | Unnotched hourglass bar | -1 | 424.1019 | 0 | 152 | 500000 | 0 |  |  | evento ambiguo: sin grieta | https://doi.org/10.5281/zenodo.21509581 | 5.69897 | 1089 | TRUE | FABEST: clasificacion previa no validada para inclusion | 5.69897 | 2.62747
FAB029_1E+6 | FABEST | 42CrMo4+QT | FAB029 | Axial | Unnotched hourglass bar | -1 | 408.0448 | 0 | 152 | 1000000 | 0 |  |  | evento ambiguo: sin grieta | https://doi.org/10.5281/zenodo.21509581 | 6 | 1090 | TRUE | FABEST: clasificacion previa no validada para inclusion | 6 | 2.610708
FAB029_2E+6 | FABEST | 42CrMo4+QT | FAB029 | Axial | Unnotched hourglass bar | -1 | 399.3389 | 0 | 152 | 2000000 | 0 |  |  | evento ambiguo: sin grieta | https://doi.org/10.5281/zenodo.21509581 | 6.30103 | 1091 | TRUE | FABEST: clasificacion previa no validada para inclusion | 6.30103 | 2.601342
FAB029_5E+6 | FABEST | 42CrMo4+QT | FAB029 | Axial | Unnotched hourglass bar | -1 | 393.8758 | 0 | 152 | 5000000 | 0 |  |  | evento ambiguo: sin grieta | https://doi.org/10.5281/zenodo.21509581 | 6.69897 | 1092 | TRUE | FABEST: clasificacion previa no validada para inclusion | 6.69897 | 2.595359
FAB029_1E+7 | FABEST | 42CrMo4+QT | FAB029 | Axial | Unnotched hourglass bar | -1 | 392.0126 | 0 | 152 | 10000000 | 0 |  |  | evento ambiguo: sin grieta | https://doi.org/10.5281/zenodo.21509581 | 7 | 1093 | TRUE | FABEST: clasificacion previa no validada para inclusion | 7 | 2.5933
FAB029_2E+7 | FABEST | 42CrMo4+QT | FAB029 | Axial | Unnotched hourglass bar | -1 | 391.0729 | 0 | 152 | 20000000 | 0 |  |  | evento ambiguo: sin grieta | https://doi.org/10.5281/zenodo.21509581 | 7.30103 | 1094 | TRUE | FABEST: clasificacion previa no validada para inclusion | 7.30103 | 2.592258
FAB029_5E+7 | FABEST | 42CrMo4+QT | FAB029 | Axial | Unnotched hourglass bar | -1 | 390.5065 | 0 | 152 | 50000000 | 0 |  |  | evento ambiguo: sin grieta | https://doi.org/10.5281/zenodo.21509581 | 7.69897 | 1095 | TRUE | FABEST: clasificacion previa no validada para inclusion | 7.69897 | 2.591628
FAB029_1E+8 | FABEST | 42CrMo4+QT | FAB029 | Axial | Unnotched hourglass bar | -1 | 390.3173 | 0 | 152 | 100000000 | 0 |  |  | evento ambiguo: sin grieta | https://doi.org/10.5281/zenodo.21509581 | 8 | 1096 | TRUE | FABEST: clasificacion previa no validada para inclusion | 8 | 2.591418
FAB029_1E+3 | FABEST | 42CrMo4+QT | FAB029 | Axial | Unnotched hourglass bar | -1 | 1000.661 | 0 | 152 | 1000 | 0 |  |  | evento ambiguo: sin grieta | https://doi.org/10.5281/zenodo.21509581 | 3 | 1097 | TRUE | FABEST: clasificacion previa no validada para inclusion | 3 | 3.000287
FAB029_2E+3 | FABEST | 42CrMo4+QT | FAB029 | Axial | Unnotched hourglass bar | -1 | 927.0361 | 0 | 152 | 2000 | 0 |  |  | evento ambiguo: sin grieta | https://doi.org/10.5281/zenodo.21509581 | 3.30103 | 1098 | TRUE | FABEST: clasificacion previa no validada para inclusion | 3.30103 | 2.967097
FAB029_5E+3 | FABEST | 42CrMo4+QT | FAB029 | Axial | Unnotched hourglass bar | -1 | 829.7098 | 0 | 152 | 5000 | 0 |  |  | evento ambiguo: sin grieta | https://doi.org/10.5281/zenodo.21509581 | 3.69897 | 1099 | TRUE | FABEST: clasificacion previa no validada para inclusion | 3.69897 | 2.918926
FAB029_1E+4 | FABEST | 42CrMo4+QT | FAB029 | Axial | Unnotched hourglass bar | -1 | 756.0854 | 0 | 152 | 10000 | 0 |  |  | evento ambiguo: sin grieta | https://doi.org/10.5281/zenodo.21509581 | 4 | 1100 | TRUE | FABEST: clasificacion previa no validada para inclusion | 4 | 2.878571
FAB029_2E+4 | FABEST | 42CrMo4+QT | FAB029 | Axial | Unnotched hourglass bar | -1 | 682.4609 | 0 | 152 | 20000 | 0 |  |  | evento ambiguo: sin grieta | https://doi.org/10.5281/zenodo.21509581 | 4.30103 | 1101 | TRUE | FABEST: clasificacion previa no validada para inclusion | 4.30103 | 2.834078
FAB029_5E+4 | FABEST | 42CrMo4+QT | FAB029 | Axial | Unnotched hourglass bar | -1 | 585.1347 | 0 | 152 | 50000 | 0 |  |  | evento ambiguo: sin grieta | https://doi.org/10.5281/zenodo.21509581 | 4.69897 | 1102 | TRUE | FABEST: clasificacion previa no validada para inclusion | 4.69897 | 2.767256
FAB029_1E+5 | FABEST | 42CrMo4+QT | FAB029 | Axial | Unnotched hourglass bar | -1 | 511.5103 | 0 | 152 | 100000 | 0 |  |  | evento ambiguo: sin grieta | https://doi.org/10.5281/zenodo.21509581 | 5 | 1103 | TRUE | FABEST: clasificacion previa no validada para inclusion | 5 | 2.708854
FAB029_2E+5 | FABEST | 42CrMo4+QT | FAB029 | Axial | Unnotched hourglass bar | -1 | 437.8858 | 0 | 152 | 200000 | 0 |  |  | evento ambiguo: sin grieta | https://doi.org/10.5281/zenodo.21509581 | 5.30103 | 1104 | TRUE | FABEST: clasificacion previa no validada para inclusion | 5.30103 | 2.641361
FAB029_5E+5 | FABEST | 42CrMo4+QT | FAB029 | Axial | Unnotched hourglass bar | -1 | 340.5596 | 0 | 152 | 500000 | 0 |  |  | evento ambiguo: sin grieta | https://doi.org/10.5281/zenodo.21509581 | 5.69897 | 1105 | TRUE | FABEST: clasificacion previa no validada para inclusion | 5.69897 | 2.532193
FAB029_1E+6 | FABEST | 42CrMo4+QT | FAB029 | Axial | Unnotched hourglass bar | -1 | 266.9351 | 0 | 152 | 1000000 | 0 |  |  | evento ambiguo: sin grieta | https://doi.org/10.5281/zenodo.21509581 | 6 | 1106 | TRUE | FABEST: clasificacion previa no validada para inclusion | 6 | 2.426406
FAB029_2E+6 | FABEST | 42CrMo4+QT | FAB029 | Axial | Unnotched hourglass bar | -1 | 193.3107 | 0 | 152 | 2000000 | 0 |  |  | evento ambiguo: sin grieta | https://doi.org/10.5281/zenodo.21509581 | 6.30103 | 1107 | TRUE | FABEST: clasificacion previa no validada para inclusion | 6.30103 | 2.286256
FAB029_5E+6 | FABEST | 42CrMo4+QT | FAB029 | Axial | Unnotched hourglass bar | -1 | 95.98444 | 0 | 152 | 5000000 | 0 |  |  | evento ambiguo: sin grieta | https://doi.org/10.5281/zenodo.21509581 | 6.69897 | 1108 | TRUE | FABEST: clasificacion previa no validada para inclusion | 6.69897 | 1.982201
FAB029_1E+7 | FABEST | 42CrMo4+QT | FAB029 | Axial | Unnotched hourglass bar | -1 | 22.35999 | 0 | 152 | 10000000 | 0 |  |  | evento ambiguo: sin grieta | https://doi.org/10.5281/zenodo.21509581 | 7 | 1109 | TRUE | FABEST: clasificacion previa no validada para inclusion | 7 | 1.349472
FAB035_1E+3 | FABEST | 42CrMo4+QT | FAB035 | Axial | Unnotched hourglass bar | -1 | 727.4785 | 0 | 152 | 1000 | 0 |  |  | evento ambiguo: sin grieta | https://doi.org/10.5281/zenodo.21509581 | 3 | 1119 | TRUE | FABEST: clasificacion previa no validada para inclusion | 3 | 2.86182
FAB035_2E+3 | FABEST | 42CrMo4+QT | FAB035 | Axial | Unnotched hourglass bar | -1 | 702.8637 | 0 | 152 | 2000 | 0 |  |  | evento ambiguo: sin grieta | https://doi.org/10.5281/zenodo.21509581 | 3.30103 | 1120 | TRUE | FABEST: clasificacion previa no validada para inclusion | 3.30103 | 2.846871
FAB035_5E+3 | FABEST | 42CrMo4+QT | FAB035 | Axial | Unnotched hourglass bar | -1 | 671.5981 | 0 | 152 | 5000 | 0 |  |  | evento ambiguo: sin grieta | https://doi.org/10.5281/zenodo.21509581 | 3.69897 | 1121 | TRUE | FABEST: clasificacion previa no validada para inclusion | 3.69897 | 2.827109
FAB035_1E+4 | FABEST | 42CrMo4+QT | FAB035 | Axial | Unnotched hourglass bar | -1 | 648.874 | 0 | 152 | 10000 | 0 |  |  | evento ambiguo: sin grieta | https://doi.org/10.5281/zenodo.21509581 | 4 | 1122 | TRUE | FABEST: clasificacion previa no validada para inclusion | 4 | 2.81216
FAB035_2E+4 | FABEST | 42CrMo4+QT | FAB035 | Axial | Unnotched hourglass bar | -1 | 626.9188 | 0 | 152 | 20000 | 0 |  |  | evento ambiguo: sin grieta | https://doi.org/10.5281/zenodo.21509581 | 4.30103 | 1123 | TRUE | FABEST: clasificacion previa no validada para inclusion | 4.30103 | 2.797211
FAB035_5E+4 | FABEST | 42CrMo4+QT | FAB035 | Axial | Unnotched hourglass bar | -1 | 599.0315 | 0 | 152 | 50000 | 0 |  |  | evento ambiguo: sin grieta | https://doi.org/10.5281/zenodo.21509581 | 4.69897 | 1124 | TRUE | FABEST: clasificacion previa no validada para inclusion | 4.69897 | 2.77745
FAB035_1E+5 | FABEST | 42CrMo4+QT | FAB035 | Axial | Unnotched hourglass bar | -1 | 578.7627 | 0 | 152 | 100000 | 0 |  |  | evento ambiguo: sin grieta | https://doi.org/10.5281/zenodo.21509581 | 5 | 1125 | TRUE | FABEST: clasificacion previa no validada para inclusion | 5 | 2.762501
FAB035_2E+5 | FABEST | 42CrMo4+QT | FAB035 | Axial | Unnotched hourglass bar | -1 | 559.1798 | 0 | 152 | 200000 | 0 |  |  | evento ambiguo: sin grieta | https://doi.org/10.5281/zenodo.21509581 | 5.30103 | 1126 | TRUE | FABEST: clasificacion previa no validada para inclusion | 5.30103 | 2.747551
FAB035_5E+5 | FABEST | 42CrMo4+QT | FAB035 | Axial | Unnotched hourglass bar | -1 | 534.3057 | 0 | 152 | 500000 | 0 |  |  | evento ambiguo: sin grieta | https://doi.org/10.5281/zenodo.21509581 | 5.69897 | 1127 | TRUE | FABEST: clasificacion previa no validada para inclusion | 5.69897 | 2.72779
FAB035_1E+6 | FABEST | 42CrMo4+QT | FAB035 | Axial | Unnotched hourglass bar | -1 | 516.227 | 0 | 152 | 1000000 | 0 |  |  | evento ambiguo: sin grieta | https://doi.org/10.5281/zenodo.21509581 | 6 | 1128 | TRUE | FABEST: clasificacion previa no validada para inclusion | 6 | 2.712841
FAB035_2E+6 | FABEST | 42CrMo4+QT | FAB035 | Axial | Unnotched hourglass bar | -1 | 498.76 | 0 | 152 | 2000000 | 0 |  |  | evento ambiguo: sin grieta | https://doi.org/10.5281/zenodo.21509581 | 6.30103 | 1129 | TRUE | FABEST: clasificacion previa no validada para inclusion | 6.30103 | 2.697892
FAB035_5E+6 | FABEST | 42CrMo4+QT | FAB035 | Axial | Unnotched hourglass bar | -1 | 476.5736 | 0 | 152 | 5000000 | 0 |  |  | evento ambiguo: sin grieta | https://doi.org/10.5281/zenodo.21509581 | 6.69897 | 1130 | TRUE | FABEST: clasificacion previa no validada para inclusion | 6.69897 | 2.67813
FAB035_1E+7 | FABEST | 42CrMo4+QT | FAB035 | Axial | Unnotched hourglass bar | -1 | 460.4483 | 0 | 152 | 10000000 | 0 |  |  | evento ambiguo: sin grieta | https://doi.org/10.5281/zenodo.21509581 | 7 | 1131 | TRUE | FABEST: clasificacion previa no validada para inclusion | 7 | 2.663181
FAB035_2E+7 | FABEST | 42CrMo4+QT | FAB035 | Axial | Unnotched hourglass bar | -1 | 444.8687 | 0 | 152 | 20000000 | 0 |  |  | evento ambiguo: sin grieta | https://doi.org/10.5281/zenodo.21509581 | 7.30103 | 1132 | TRUE | FABEST: clasificacion previa no validada para inclusion | 7.30103 | 2.648232
FAB035_5E+7 | FABEST | 42CrMo4+QT | FAB035 | Axial | Unnotched hourglass bar | -1 | 425.0795 | 0 | 152 | 50000000 | 0 |  |  | evento ambiguo: sin grieta | https://doi.org/10.5281/zenodo.21509581 | 7.69897 | 1133 | TRUE | FABEST: clasificacion previa no validada para inclusion | 7.69897 | 2.62847
FAB035_1E+8 | FABEST | 42CrMo4+QT | FAB035 | Axial | Unnotched hourglass bar | -1 | 410.6966 | 0 | 152 | 100000000 | 0 |  |  | evento ambiguo: sin grieta | https://doi.org/10.5281/zenodo.21509581 | 8 | 1134 | TRUE | FABEST: clasificacion previa no validada para inclusion | 8 | 2.613521
FAB035_1E+3 | FABEST | 42CrMo4+QT | FAB035 | Axial | Unnotched hourglass bar | -1 | 626.6328 | 0 | 152 | 1000 | 0 |  |  | evento ambiguo: sin grieta | https://doi.org/10.5281/zenodo.21509581 | 3 | 1135 | TRUE | FABEST: clasificacion previa no validada para inclusion | 3 | 2.797013
FAB035_2E+3 | FABEST | 42CrMo4+QT | FAB035 | Axial | Unnotched hourglass bar | -1 | 625.8935 | 0 | 152 | 2000 | 0 |  |  | evento ambiguo: sin grieta | https://doi.org/10.5281/zenodo.21509581 | 3.30103 | 1136 | TRUE | FABEST: clasificacion previa no validada para inclusion | 3.30103 | 2.7965
FAB035_5E+3 | FABEST | 42CrMo4+QT | FAB035 | Axial | Unnotched hourglass bar | -1 | 623.7504 | 0 | 152 | 5000 | 0 |  |  | evento ambiguo: sin grieta | https://doi.org/10.5281/zenodo.21509581 | 3.69897 | 1137 | TRUE | FABEST: clasificacion previa no validada para inclusion | 3.69897 | 2.795011
FAB035_1E+4 | FABEST | 42CrMo4+QT | FAB035 | Axial | Unnotched hourglass bar | -1 | 620.4055 | 0 | 152 | 10000 | 0 |  |  | evento ambiguo: sin grieta | https://doi.org/10.5281/zenodo.21509581 | 4 | 1138 | TRUE | FABEST: clasificacion previa no validada para inclusion | 4 | 2.792676
FAB035_2E+4 | FABEST | 42CrMo4+QT | FAB035 | Axial | Unnotched hourglass bar | -1 | 614.4275 | 0 | 152 | 20000 | 0 |  |  | evento ambiguo: sin grieta | https://doi.org/10.5281/zenodo.21509581 | 4.30103 | 1139 | TRUE | FABEST: clasificacion previa no validada para inclusion | 4.30103 | 2.788471
FAB035_5E+4 | FABEST | 42CrMo4+QT | FAB035 | Axial | Unnotched hourglass bar | -1 | 600.4184 | 0 | 152 | 50000 | 0 |  |  | evento ambiguo: sin grieta | https://doi.org/10.5281/zenodo.21509581 | 4.69897 | 1140 | TRUE | FABEST: clasificacion previa no validada para inclusion | 4.69897 | 2.778454
FAB035_1E+5 | FABEST | 42CrMo4+QT | FAB035 | Axial | Unnotched hourglass bar | -1 | 584.3652 | 0 | 152 | 100000 | 0 |  |  | evento ambiguo: sin grieta | https://doi.org/10.5281/zenodo.21509581 | 5 | 1141 | TRUE | FABEST: clasificacion previa no validada para inclusion | 5 | 2.766684
FAB035_2E+5 | FABEST | 42CrMo4+QT | FAB035 | Axial | Unnotched hourglass bar | -1 | 564.2237 | 0 | 152 | 200000 | 0 |  |  | evento ambiguo: sin grieta | https://doi.org/10.5281/zenodo.21509581 | 5.30103 | 1142 | TRUE | FABEST: clasificacion previa no validada para inclusion | 5.30103 | 2.751451
FAB035_5E+5 | FABEST | 42CrMo4+QT | FAB035 | Axial | Unnotched hourglass bar | -1 | 533.8289 | 0 | 152 | 500000 | 0 |  |  | evento ambiguo: sin grieta | https://doi.org/10.5281/zenodo.21509581 | 5.69897 | 1143 | TRUE | FABEST: clasificacion previa no validada para inclusion | 5.69897 | 2.727402
FAB035_1E+6 | FABEST | 42CrMo4+QT | FAB035 | Axial | Unnotched hourglass bar | -1 | 509.8162 | 0 | 152 | 1000000 | 0 |  |  | evento ambiguo: sin grieta | https://doi.org/10.5281/zenodo.21509581 | 6 | 1144 | TRUE | FABEST: clasificacion previa no validada para inclusion | 6 | 2.707414
FAB035_2E+6 | FABEST | 42CrMo4+QT | FAB035 | Axial | Unnotched hourglass bar | -1 | 485.966 | 0 | 152 | 2000000 | 0 |  |  | evento ambiguo: sin grieta | https://doi.org/10.5281/zenodo.21509581 | 6.30103 | 1145 | TRUE | FABEST: clasificacion previa no validada para inclusion | 6.30103 | 2.686606
FAB035_5E+6 | FABEST | 42CrMo4+QT | FAB035 | Axial | Unnotched hourglass bar | -1 | 455.4798 | 0 | 152 | 5000000 | 0 |  |  | evento ambiguo: sin grieta | https://doi.org/10.5281/zenodo.21509581 | 6.69897 | 1146 | TRUE | FABEST: clasificacion previa no validada para inclusion | 6.69897 | 2.658469
FAB035_1E+7 | FABEST | 42CrMo4+QT | FAB035 | Axial | Unnotched hourglass bar | -1 | 433.4683 | 0 | 152 | 10000000 | 0 |  |  | evento ambiguo: sin grieta | https://doi.org/10.5281/zenodo.21509581 | 7 | 1147 | TRUE | FABEST: clasificacion previa no validada para inclusion | 7 | 2.636957
FAB035_2E+7 | FABEST | 42CrMo4+QT | FAB035 | Axial | Unnotched hourglass bar | -1 | 412.4375 | 0 | 152 | 20000000 | 0 |  |  | evento ambiguo: sin grieta | https://doi.org/10.5281/zenodo.21509581 | 7.30103 | 1148 | TRUE | FABEST: clasificacion previa no validada para inclusion | 7.30103 | 2.615358
FAB035_5E+7 | FABEST | 42CrMo4+QT | FAB035 | Axial | Unnotched hourglass bar | -1 | 386.1486 | 0 | 152 | 50000000 | 0 |  |  | evento ambiguo: sin grieta | https://doi.org/10.5281/zenodo.21509581 | 7.69897 | 1149 | TRUE | FABEST: clasificacion previa no validada para inclusion | 7.69897 | 2.586754
FAB035_1E+8 | FABEST | 42CrMo4+QT | FAB035 | Axial | Unnotched hourglass bar | -1 | 367.3825 | 0 | 152 | 100000000 | 0 |  |  | evento ambiguo: sin grieta | https://doi.org/10.5281/zenodo.21509581 | 8 | 1150 | TRUE | FABEST: clasificacion previa no validada para inclusion | 8 | 2.565118
FAB035_1E+3 | FABEST | 42CrMo4+QT | FAB035 | Axial | Unnotched hourglass bar | -1 | 711.1622 | 0 | 152 | 1000 | 0 |  |  | evento ambiguo: sin grieta | https://doi.org/10.5281/zenodo.21509581 | 3 | 1151 | TRUE | FABEST: clasificacion previa no validada para inclusion | 3 | 2.851969
FAB035_2E+3 | FABEST | 42CrMo4+QT | FAB035 | Axial | Unnotched hourglass bar | -1 | 691.3125 | 0 | 152 | 2000 | 0 |  |  | evento ambiguo: sin grieta | https://doi.org/10.5281/zenodo.21509581 | 3.30103 | 1152 | TRUE | FABEST: clasificacion previa no validada para inclusion | 3.30103 | 2.839674
FAB035_5E+3 | FABEST | 42CrMo4+QT | FAB035 | Axial | Unnotched hourglass bar | -1 | 665.0726 | 0 | 152 | 5000 | 0 |  |  | evento ambiguo: sin grieta | https://doi.org/10.5281/zenodo.21509581 | 3.69897 | 1153 | TRUE | FABEST: clasificacion previa no validada para inclusion | 3.69897 | 2.822869
FAB035_1E+4 | FABEST | 42CrMo4+QT | FAB035 | Axial | Unnotched hourglass bar | -1 | 645.2228 | 0 | 152 | 10000 | 0 |  |  | evento ambiguo: sin grieta | https://doi.org/10.5281/zenodo.21509581 | 4 | 1154 | TRUE | FABEST: clasificacion previa no validada para inclusion | 4 | 2.80971
FAB035_2E+4 | FABEST | 42CrMo4+QT | FAB035 | Axial | Unnotched hourglass bar | -1 | 625.3731 | 0 | 152 | 20000 | 0 |  |  | evento ambiguo: sin grieta | https://doi.org/10.5281/zenodo.21509581 | 4.30103 | 1155 | TRUE | FABEST: clasificacion previa no validada para inclusion | 4.30103 | 2.796139
FAB035_5E+4 | FABEST | 42CrMo4+QT | FAB035 | Axial | Unnotched hourglass bar | -1 | 599.1332 | 0 | 152 | 50000 | 0 |  |  | evento ambiguo: sin grieta | https://doi.org/10.5281/zenodo.21509581 | 4.69897 | 1156 | TRUE | FABEST: clasificacion previa no validada para inclusion | 4.69897 | 2.777523
FAB035_1E+5 | FABEST | 42CrMo4+QT | FAB035 | Axial | Unnotched hourglass bar | -1 | 579.2835 | 0 | 152 | 100000 | 0 |  |  | evento ambiguo: sin grieta | https://doi.org/10.5281/zenodo.21509581 | 5 | 1157 | TRUE | FABEST: clasificacion previa no validada para inclusion | 5 | 2.762891
FAB035_2E+5 | FABEST | 42CrMo4+QT | FAB035 | Axial | Unnotched hourglass bar | -1 | 559.4338 | 0 | 152 | 200000 | 0 |  |  | evento ambiguo: sin grieta | https://doi.org/10.5281/zenodo.21509581 | 5.30103 | 1158 | TRUE | FABEST: clasificacion previa no validada para inclusion | 5.30103 | 2.747749
FAB035_5E+5 | FABEST | 42CrMo4+QT | FAB035 | Axial | Unnotched hourglass bar | -1 | 533.1938 | 0 | 152 | 500000 | 0 |  |  | evento ambiguo: sin grieta | https://doi.org/10.5281/zenodo.21509581 | 5.69897 | 1159 | TRUE | FABEST: clasificacion previa no validada para inclusion | 5.69897 | 2.726885
FAB035_1E+6 | FABEST | 42CrMo4+QT | FAB035 | Axial | Unnotched hourglass bar | -1 | 513.3441 | 0 | 152 | 1000000 | 0 |  |  | evento ambiguo: sin grieta | https://doi.org/10.5281/zenodo.21509581 | 6 | 1160 | TRUE | FABEST: clasificacion previa no validada para inclusion | 6 | 2.710409
FAB035_2E+6 | FABEST | 42CrMo4+QT | FAB035 | Axial | Unnotched hourglass bar | -1 | 493.4944 | 0 | 152 | 2000000 | 0 |  |  | evento ambiguo: sin grieta | https://doi.org/10.5281/zenodo.21509581 | 6.30103 | 1161 | TRUE | FABEST: clasificacion previa no validada para inclusion | 6.30103 | 2.693282
FAB035_5E+6 | FABEST | 42CrMo4+QT | FAB035 | Axial | Unnotched hourglass bar | -1 | 467.2545 | 0 | 152 | 5000000 | 0 |  |  | evento ambiguo: sin grieta | https://doi.org/10.5281/zenodo.21509581 | 6.69897 | 1162 | TRUE | FABEST: clasificacion previa no validada para inclusion | 6.69897 | 2.669553
FAB035_1E+7 | FABEST | 42CrMo4+QT | FAB035 | Axial | Unnotched hourglass bar | -1 | 447.4047 | 0 | 152 | 10000000 | 0 |  |  | evento ambiguo: sin grieta | https://doi.org/10.5281/zenodo.21509581 | 7 | 1163 | TRUE | FABEST: clasificacion previa no validada para inclusion | 7 | 2.650701
FAB035_2E+7 | FABEST | 42CrMo4+QT | FAB035 | Axial | Unnotched hourglass bar | -1 | 427.555 | 0 | 152 | 20000000 | 0 |  |  | evento ambiguo: sin grieta | https://doi.org/10.5281/zenodo.21509581 | 7.30103 | 1164 | TRUE | FABEST: clasificacion previa no validada para inclusion | 7.30103 | 2.630992
FAB035_5E+7 | FABEST | 42CrMo4+QT | FAB035 | Axial | Unnotched hourglass bar | -1 | 401.3151 | 0 | 152 | 50000000 | 0 |  |  | evento ambiguo: sin grieta | https://doi.org/10.5281/zenodo.21509581 | 7.69897 | 1165 | TRUE | FABEST: clasificacion previa no validada para inclusion | 7.69897 | 2.603486
FAB035_1E+8 | FABEST | 42CrMo4+QT | FAB035 | Axial | Unnotched hourglass bar | -1 | 381.4654 | 0 | 152 | 100000000 | 0 |  |  | evento ambiguo: sin grieta | https://doi.org/10.5281/zenodo.21509581 | 8 | 1166 | TRUE | FABEST: clasificacion previa no validada para inclusion | 8 | 2.581455
FAB036_9 | FABEST | 42CrMo4+QT | FAB036 | Axial | Unnotched hourglass bar | -1 | 415 | 0 | 152 | 1868255 | 1 | finished |  | INCLUIR | https://doi.org/10.5281/zenodo.21509581 | 6.2714362 | 1174 | TRUE | Evento ambiguo; revisar fuente FABEST | 6.271436 | 2.618048
FAB036_1E+3 | FABEST | 42CrMo4+QT | FAB036 | Axial | Unnotched hourglass bar | -1 | 966.856 | 0 | 152 | 1000 | 0 |  |  | evento ambiguo: sin grieta | https://doi.org/10.5281/zenodo.21509581 | 3 | 1176 | TRUE | FABEST: clasificacion previa no validada para inclusion | 3 | 2.985362
FAB036_2E+3 | FABEST | 42CrMo4+QT | FAB036 | Axial | Unnotched hourglass bar | -1 | 894.6013 | 0 | 152 | 2000 | 0 |  |  | evento ambiguo: sin grieta | https://doi.org/10.5281/zenodo.21509581 | 3.30103 | 1177 | TRUE | FABEST: clasificacion previa no validada para inclusion | 3.30103 | 2.95163
FAB036_5E+3 | FABEST | 42CrMo4+QT | FAB036 | Axial | Unnotched hourglass bar | -1 | 807.3054 | 0 | 152 | 5000 | 0 |  |  | evento ambiguo: sin grieta | https://doi.org/10.5281/zenodo.21509581 | 3.69897 | 1178 | TRUE | FABEST: clasificacion previa no validada para inclusion | 3.69897 | 2.907038
FAB036_1E+4 | FABEST | 42CrMo4+QT | FAB036 | Axial | Unnotched hourglass bar | -1 | 746.9742 | 0 | 152 | 10000 | 0 |  |  | evento ambiguo: sin grieta | https://doi.org/10.5281/zenodo.21509581 | 4 | 1179 | TRUE | FABEST: clasificacion previa no validada para inclusion | 4 | 2.873306
FAB036_2E+4 | FABEST | 42CrMo4+QT | FAB036 | Axial | Unnotched hourglass bar | -1 | 691.1516 | 0 | 152 | 20000 | 0 |  |  | evento ambiguo: sin grieta | https://doi.org/10.5281/zenodo.21509581 | 4.30103 | 1180 | TRUE | FABEST: clasificacion previa no validada para inclusion | 4.30103 | 2.839573
FAB036_5E+4 | FABEST | 42CrMo4+QT | FAB036 | Axial | Unnotched hourglass bar | -1 | 623.7085 | 0 | 152 | 50000 | 0 |  |  | evento ambiguo: sin grieta | https://doi.org/10.5281/zenodo.21509581 | 4.69897 | 1181 | TRUE | FABEST: clasificacion previa no validada para inclusion | 4.69897 | 2.794982
FAB036_1E+5 | FABEST | 42CrMo4+QT | FAB036 | Axial | Unnotched hourglass bar | -1 | 577.0977 | 0 | 152 | 100000 | 0 |  |  | evento ambiguo: sin grieta | https://doi.org/10.5281/zenodo.21509581 | 5 | 1182 | TRUE | FABEST: clasificacion previa no validada para inclusion | 5 | 2.761249
FAB036_2E+5 | FABEST | 42CrMo4+QT | FAB036 | Axial | Unnotched hourglass bar | -1 | 533.9703 | 0 | 152 | 200000 | 0 |  |  | evento ambiguo: sin grieta | https://doi.org/10.5281/zenodo.21509581 | 5.30103 | 1183 | TRUE | FABEST: clasificacion previa no validada para inclusion | 5.30103 | 2.727517
FAB036_5E+5 | FABEST | 42CrMo4+QT | FAB036 | Axial | Unnotched hourglass bar | -1 | 481.8651 | 0 | 152 | 500000 | 0 |  |  | evento ambiguo: sin grieta | https://doi.org/10.5281/zenodo.21509581 | 5.69897 | 1184 | TRUE | FABEST: clasificacion previa no validada para inclusion | 5.69897 | 2.682925
FAB036_1E+6 | FABEST | 42CrMo4+QT | FAB036 | Axial | Unnotched hourglass bar | -1 | 445.8545 | 0 | 152 | 1000000 | 0 |  |  | evento ambiguo: sin grieta | https://doi.org/10.5281/zenodo.21509581 | 6 | 1185 | TRUE | FABEST: clasificacion previa no validada para inclusion | 6 | 2.649193
FAB036_2E+6 | FABEST | 42CrMo4+QT | FAB036 | Axial | Unnotched hourglass bar | -1 | 412.5351 | 0 | 152 | 2000000 | 0 |  |  | evento ambiguo: sin grieta | https://doi.org/10.5281/zenodo.21509581 | 6.30103 | 1186 | TRUE | FABEST: clasificacion previa no validada para inclusion | 6.30103 | 2.615461
FAB036_5E+6 | FABEST | 42CrMo4+QT | FAB036 | Axial | Unnotched hourglass bar | -1 | 372.2796 | 0 | 152 | 5000000 | 0 |  |  | evento ambiguo: sin grieta | https://doi.org/10.5281/zenodo.21509581 | 6.69897 | 1187 | TRUE | FABEST: clasificacion previa no validada para inclusion | 6.69897 | 2.570869
FAB036_1E+7 | FABEST | 42CrMo4+QT | FAB036 | Axial | Unnotched hourglass bar | -1 | 344.4585 | 0 | 152 | 10000000 | 0 |  |  | evento ambiguo: sin grieta | https://doi.org/10.5281/zenodo.21509581 | 7 | 1188 | TRUE | FABEST: clasificacion previa no validada para inclusion | 7 | 2.537137
FAB036_2E+7 | FABEST | 42CrMo4+QT | FAB036 | Axial | Unnotched hourglass bar | -1 | 318.7166 | 0 | 152 | 20000000 | 0 |  |  | evento ambiguo: sin grieta | https://doi.org/10.5281/zenodo.21509581 | 7.30103 | 1189 | TRUE | FABEST: clasificacion previa no validada para inclusion | 7.30103 | 2.503405
FAB036_5E+7 | FABEST | 42CrMo4+QT | FAB036 | Axial | Unnotched hourglass bar | -1 | 287.616 | 0 | 152 | 50000000 | 0 |  |  | evento ambiguo: sin grieta | https://doi.org/10.5281/zenodo.21509581 | 7.69897 | 1190 | TRUE | FABEST: clasificacion previa no validada para inclusion | 7.69897 | 2.458813
FAB036_1E+8 | FABEST | 42CrMo4+QT | FAB036 | Axial | Unnotched hourglass bar | -1 | 266.122 | 0 | 152 | 100000000 | 0 |  |  | evento ambiguo: sin grieta | https://doi.org/10.5281/zenodo.21509581 | 8 | 1191 | TRUE | FABEST: clasificacion previa no validada para inclusion | 8 | 2.425081
FAB036_1E+3 | FABEST | 42CrMo4+QT | FAB036 | Axial | Unnotched hourglass bar | -1 | 644.604 | 0 | 152 | 1000 | 0 |  |  | evento ambiguo: sin grieta | https://doi.org/10.5281/zenodo.21509581 | 3 | 1192 | TRUE | FABEST: clasificacion previa no validada para inclusion | 3 | 2.809293
FAB036_2E+3 | FABEST | 42CrMo4+QT | FAB036 | Axial | Unnotched hourglass bar | -1 | 643.5645 | 0 | 152 | 2000 | 0 |  |  | evento ambiguo: sin grieta | https://doi.org/10.5281/zenodo.21509581 | 3.30103 | 1193 | TRUE | FABEST: clasificacion previa no validada para inclusion | 3.30103 | 2.808592
FAB036_5E+3 | FABEST | 42CrMo4+QT | FAB036 | Axial | Unnotched hourglass bar | -1 | 640.504 | 0 | 152 | 5000 | 0 |  |  | evento ambiguo: sin grieta | https://doi.org/10.5281/zenodo.21509581 | 3.69897 | 1194 | TRUE | FABEST: clasificacion previa no validada para inclusion | 3.69897 | 2.806522
FAB036_1E+4 | FABEST | 42CrMo4+QT | FAB036 | Axial | Unnotched hourglass bar | -1 | 635.5883 | 0 | 152 | 10000 | 0 |  |  | evento ambiguo: sin grieta | https://doi.org/10.5281/zenodo.21509581 | 4 | 1195 | TRUE | FABEST: clasificacion previa no validada para inclusion | 4 | 2.803176
FAB036_2E+4 | FABEST | 42CrMo4+QT | FAB036 | Axial | Unnotched hourglass bar | -1 | 626.3963 | 0 | 152 | 20000 | 0 |  |  | evento ambiguo: sin grieta | https://doi.org/10.5281/zenodo.21509581 | 4.30103 | 1196 | TRUE | FABEST: clasificacion previa no validada para inclusion | 4.30103 | 2.796849
FAB036_5E+4 | FABEST | 42CrMo4+QT | FAB036 | Axial | Unnotched hourglass bar | -1 | 603.0438 | 0 | 152 | 50000 | 0 |  |  | evento ambiguo: sin grieta | https://doi.org/10.5281/zenodo.21509581 | 4.69897 | 1197 | TRUE | FABEST: clasificacion previa no validada para inclusion | 4.69897 | 2.780349
FAB036_1E+5 | FABEST | 42CrMo4+QT | FAB036 | Axial | Unnotched hourglass bar | -1 | 574.0995 | 0 | 152 | 100000 | 0 |  |  | evento ambiguo: sin grieta | https://doi.org/10.5281/zenodo.21509581 | 5 | 1198 | TRUE | FABEST: clasificacion previa no validada para inclusion | 5 | 2.758987
FAB036_2E+5 | FABEST | 42CrMo4+QT | FAB036 | Axial | Unnotched hourglass bar | -1 | 537.2063 | 0 | 152 | 200000 | 0 |  |  | evento ambiguo: sin grieta | https://doi.org/10.5281/zenodo.21509581 | 5.30103 | 1199 | TRUE | FABEST: clasificacion previa no validada para inclusion | 5.30103 | 2.730141
FAB036_5E+5 | FABEST | 42CrMo4+QT | FAB036 | Axial | Unnotched hourglass bar | -1 | 488.38 | 0 | 152 | 500000 | 0 |  |  | evento ambiguo: sin grieta | https://doi.org/10.5281/zenodo.21509581 | 5.69897 | 1200 | TRUE | FABEST: clasificacion previa no validada para inclusion | 5.69897 | 2.688758
FAB036_1E+6 | FABEST | 42CrMo4+QT | FAB036 | Axial | Unnotched hourglass bar | -1 | 460.4417 | 0 | 152 | 1000000 | 0 |  |  | evento ambiguo: sin grieta | https://doi.org/10.5281/zenodo.21509581 | 6 | 1201 | TRUE | FABEST: clasificacion previa no validada para inclusion | 6 | 2.663175
FAB036_2E+6 | FABEST | 42CrMo4+QT | FAB036 | Axial | Unnotched hourglass bar | -1 | 442.3086 | 0 | 152 | 2000000 | 0 |  |  | evento ambiguo: sin grieta | https://doi.org/10.5281/zenodo.21509581 | 6.30103 | 1202 | TRUE | FABEST: clasificacion previa no validada para inclusion | 6.30103 | 2.645725
FAB036_5E+6 | FABEST | 42CrMo4+QT | FAB036 | Axial | Unnotched hourglass bar | -1 | 429.5762 | 0 | 152 | 5000000 | 0 |  |  | evento ambiguo: sin grieta | https://doi.org/10.5281/zenodo.21509581 | 6.69897 | 1203 | TRUE | FABEST: clasificacion previa no validada para inclusion | 6.69897 | 2.63304
FAB036_1E+7 | FABEST | 42CrMo4+QT | FAB036 | Axial | Unnotched hourglass bar | -1 | 424.9611 | 0 | 152 | 10000000 | 0 |  |  | evento ambiguo: sin grieta | https://doi.org/10.5281/zenodo.21509581 | 7 | 1204 | TRUE | FABEST: clasificacion previa no validada para inclusion | 7 | 2.628349
FAB036_2E+7 | FABEST | 42CrMo4+QT | FAB036 | Axial | Unnotched hourglass bar | -1 | 422.5769 | 0 | 152 | 20000000 | 0 |  |  | evento ambiguo: sin grieta | https://doi.org/10.5281/zenodo.21509581 | 7.30103 | 1205 | TRUE | FABEST: clasificacion previa no validada para inclusion | 7.30103 | 2.625906
FAB036_5E+7 | FABEST | 42CrMo4+QT | FAB036 | Axial | Unnotched hourglass bar | -1 | 421.1208 | 0 | 152 | 50000000 | 0 |  |  | evento ambiguo: sin grieta | https://doi.org/10.5281/zenodo.21509581 | 7.69897 | 1206 | TRUE | FABEST: clasificacion previa no validada para inclusion | 7.69897 | 2.624407
FAB036_1E+8 | FABEST | 42CrMo4+QT | FAB036 | Axial | Unnotched hourglass bar | -1 | 420.6311 | 0 | 152 | 100000000 | 0 |  |  | evento ambiguo: sin grieta | https://doi.org/10.5281/zenodo.21509581 | 8 | 1207 | TRUE | FABEST: clasificacion previa no validada para inclusion | 8 | 2.623901
FAB036_1E+3 | FABEST | 42CrMo4+QT | FAB036 | Axial | Unnotched hourglass bar | -1 | 834.8952 | 0 | 152 | 1000 | 0 |  |  | evento ambiguo: sin grieta | https://doi.org/10.5281/zenodo.21509581 | 3 | 1208 | TRUE | FABEST: clasificacion previa no validada para inclusion | 3 | 2.921632
FAB036_2E+3 | FABEST | 42CrMo4+QT | FAB036 | Axial | Unnotched hourglass bar | -1 | 795.9574 | 0 | 152 | 2000 | 0 |  |  | evento ambiguo: sin grieta | https://doi.org/10.5281/zenodo.21509581 | 3.30103 | 1209 | TRUE | FABEST: clasificacion previa no validada para inclusion | 3.30103 | 2.90089
FAB036_5E+3 | FABEST | 42CrMo4+QT | FAB036 | Axial | Unnotched hourglass bar | -1 | 744.4846 | 0 | 152 | 5000 | 0 |  |  | evento ambiguo: sin grieta | https://doi.org/10.5281/zenodo.21509581 | 3.69897 | 1210 | TRUE | FABEST: clasificacion previa no validada para inclusion | 3.69897 | 2.871856
FAB036_1E+4 | FABEST | 42CrMo4+QT | FAB036 | Axial | Unnotched hourglass bar | -1 | 705.5469 | 0 | 152 | 10000 | 0 |  |  | evento ambiguo: sin grieta | https://doi.org/10.5281/zenodo.21509581 | 4 | 1211 | TRUE | FABEST: clasificacion previa no validada para inclusion | 4 | 2.848526
FAB036_2E+4 | FABEST | 42CrMo4+QT | FAB036 | Axial | Unnotched hourglass bar | -1 | 666.6091 | 0 | 152 | 20000 | 0 |  |  | evento ambiguo: sin grieta | https://doi.org/10.5281/zenodo.21509581 | 4.30103 | 1212 | TRUE | FABEST: clasificacion previa no validada para inclusion | 4.30103 | 2.823871
FAB036_5E+4 | FABEST | 42CrMo4+QT | FAB036 | Axial | Unnotched hourglass bar | -1 | 615.1363 | 0 | 152 | 50000 | 0 |  |  | evento ambiguo: sin grieta | https://doi.org/10.5281/zenodo.21509581 | 4.69897 | 1213 | TRUE | FABEST: clasificacion previa no validada para inclusion | 4.69897 | 2.788971
FAB036_1E+5 | FABEST | 42CrMo4+QT | FAB036 | Axial | Unnotched hourglass bar | -1 | 576.1985 | 0 | 152 | 100000 | 0 |  |  | evento ambiguo: sin grieta | https://doi.org/10.5281/zenodo.21509581 | 5 | 1214 | TRUE | FABEST: clasificacion previa no validada para inclusion | 5 | 2.760572
FAB036_2E+5 | FABEST | 42CrMo4+QT | FAB036 | Axial | Unnotched hourglass bar | -1 | 537.2608 | 0 | 152 | 200000 | 0 |  |  | evento ambiguo: sin grieta | https://doi.org/10.5281/zenodo.21509581 | 5.30103 | 1215 | TRUE | FABEST: clasificacion previa no validada para inclusion | 5.30103 | 2.730185
FAB036_5E+5 | FABEST | 42CrMo4+QT | FAB036 | Axial | Unnotched hourglass bar | -1 | 485.788 | 0 | 152 | 500000 | 0 |  |  | evento ambiguo: sin grieta | https://doi.org/10.5281/zenodo.21509581 | 5.69897 | 1216 | TRUE | FABEST: clasificacion previa no validada para inclusion | 5.69897 | 2.686447
FAB036_1E+6 | FABEST | 42CrMo4+QT | FAB036 | Axial | Unnotched hourglass bar | -1 | 446.8502 | 0 | 152 | 1000000 | 0 |  |  | evento ambiguo: sin grieta | https://doi.org/10.5281/zenodo.21509581 | 6 | 1217 | TRUE | FABEST: clasificacion previa no validada para inclusion | 6 | 2.650162
FAB036_2E+6 | FABEST | 42CrMo4+QT | FAB036 | Axial | Unnotched hourglass bar | -1 | 407.9125 | 0 | 152 | 2000000 | 0 |  |  | evento ambiguo: sin grieta | https://doi.org/10.5281/zenodo.21509581 | 6.30103 | 1218 | TRUE | FABEST: clasificacion previa no validada para inclusion | 6.30103 | 2.610567
FAB036_5E+6 | FABEST | 42CrMo4+QT | FAB036 | Axial | Unnotched hourglass bar | -1 | 356.4396 | 0 | 152 | 5000000 | 0 |  |  | evento ambiguo: sin grieta | https://doi.org/10.5281/zenodo.21509581 | 6.69897 | 1219 | TRUE | FABEST: clasificacion previa no validada para inclusion | 6.69897 | 2.551986
FAB036_1E+7 | FABEST | 42CrMo4+QT | FAB036 | Axial | Unnotched hourglass bar | -1 | 317.5019 | 0 | 152 | 10000000 | 0 |  |  | evento ambiguo: sin grieta | https://doi.org/10.5281/zenodo.21509581 | 7 | 1220 | TRUE | FABEST: clasificacion previa no validada para inclusion | 7 | 2.501746
FAB036_2E+7 | FABEST | 42CrMo4+QT | FAB036 | Axial | Unnotched hourglass bar | -1 | 278.5642 | 0 | 152 | 20000000 | 0 |  |  | evento ambiguo: sin grieta | https://doi.org/10.5281/zenodo.21509581 | 7.30103 | 1221 | TRUE | FABEST: clasificacion previa no validada para inclusion | 7.30103 | 2.444925
FAB036_5E+7 | FABEST | 42CrMo4+QT | FAB036 | Axial | Unnotched hourglass bar | -1 | 227.0913 | 0 | 152 | 50000000 | 0 |  |  | evento ambiguo: sin grieta | https://doi.org/10.5281/zenodo.21509581 | 7.69897 | 1222 | TRUE | FABEST: clasificacion previa no validada para inclusion | 7.69897 | 2.356201
FAB036_1E+8 | FABEST | 42CrMo4+QT | FAB036 | Axial | Unnotched hourglass bar | -1 | 188.1536 | 0 | 152 | 100000000 | 0 |  |  | evento ambiguo: sin grieta | https://doi.org/10.5281/zenodo.21509581 | 8 | 1223 | TRUE | FABEST: clasificacion previa no validada para inclusion | 8 | 2.274513
FAB037_8 | FABEST | 42CrMo4+QT | FAB037 | Axial | Unnotched hourglass bar | -1 | 400 | 0 | 152 | 9397210 | 1 | finished |  | INCLUIR | https://doi.org/10.5281/zenodo.21509581 | 6.9729989 | 1233 | TRUE | Evento ambiguo; revisar fuente FABEST | 6.972999 | 2.60206
FAB037_1E+3 | FABEST | 42CrMo4+QT | FAB037 | Axial | Unnotched hourglass bar | -1 | 1133.694 | 0 | 152 | 1000 | 0 |  |  | evento ambiguo: sin grieta | https://doi.org/10.5281/zenodo.21509581 | 3 | 1234 | TRUE | FABEST: clasificacion previa no validada para inclusion | 3 | 3.054496
FAB037_2E+3 | FABEST | 42CrMo4+QT | FAB037 | Axial | Unnotched hourglass bar | -1 | 1021.839 | 0 | 152 | 2000 | 0 |  |  | evento ambiguo: sin grieta | https://doi.org/10.5281/zenodo.21509581 | 3.30103 | 1235 | TRUE | FABEST: clasificacion previa no validada para inclusion | 3.30103 | 3.009383
FAB037_5E+3 | FABEST | 42CrMo4+QT | FAB037 | Axial | Unnotched hourglass bar | -1 | 890.7295 | 0 | 152 | 5000 | 0 |  |  | evento ambiguo: sin grieta | https://doi.org/10.5281/zenodo.21509581 | 3.69897 | 1236 | TRUE | FABEST: clasificacion previa no validada para inclusion | 3.69897 | 2.949746
FAB037_1E+4 | FABEST | 42CrMo4+QT | FAB037 | Axial | Unnotched hourglass bar | -1 | 802.8463 | 0 | 152 | 10000 | 0 |  |  | evento ambiguo: sin grieta | https://doi.org/10.5281/zenodo.21509581 | 4 | 1237 | TRUE | FABEST: clasificacion previa no validada para inclusion | 4 | 2.904632
FAB037_2E+4 | FABEST | 42CrMo4+QT | FAB037 | Axial | Unnotched hourglass bar | -1 | 723.6341 | 0 | 152 | 20000 | 0 |  |  | evento ambiguo: sin grieta | https://doi.org/10.5281/zenodo.21509581 | 4.30103 | 1238 | TRUE | FABEST: clasificacion previa no validada para inclusion | 4.30103 | 2.859519
FAB037_5E+4 | FABEST | 42CrMo4+QT | FAB037 | Axial | Unnotched hourglass bar | -1 | 630.7864 | 0 | 152 | 50000 | 0 |  |  | evento ambiguo: sin grieta | https://doi.org/10.5281/zenodo.21509581 | 4.69897 | 1239 | TRUE | FABEST: clasificacion previa no validada para inclusion | 4.69897 | 2.799882
FAB037_1E+5 | FABEST | 42CrMo4+QT | FAB037 | Axial | Unnotched hourglass bar | -1 | 568.5503 | 0 | 152 | 100000 | 0 |  |  | evento ambiguo: sin grieta | https://doi.org/10.5281/zenodo.21509581 | 5 | 1240 | TRUE | FABEST: clasificacion previa no validada para inclusion | 5 | 2.754769
FAB037_2E+5 | FABEST | 42CrMo4+QT | FAB037 | Axial | Unnotched hourglass bar | -1 | 512.4547 | 0 | 152 | 200000 | 0 |  |  | evento ambiguo: sin grieta | https://doi.org/10.5281/zenodo.21509581 | 5.30103 | 1241 | TRUE | FABEST: clasificacion previa no validada para inclusion | 5.30103 | 2.709655
FAB037_5E+5 | FABEST | 42CrMo4+QT | FAB037 | Axial | Unnotched hourglass bar | -1 | 446.7029 | 0 | 152 | 500000 | 0 |  |  | evento ambiguo: sin grieta | https://doi.org/10.5281/zenodo.21509581 | 5.69897 | 1242 | TRUE | FABEST: clasificacion previa no validada para inclusion | 5.69897 | 2.650019
FAB037_1E+6 | FABEST | 42CrMo4+QT | FAB037 | Axial | Unnotched hourglass bar | -1 | 402.6292 | 0 | 152 | 1000000 | 0 |  |  | evento ambiguo: sin grieta | https://doi.org/10.5281/zenodo.21509581 | 6 | 1243 | TRUE | FABEST: clasificacion previa no validada para inclusion | 6 | 2.604905
FAB037_2E+6 | FABEST | 42CrMo4+QT | FAB037 | Axial | Unnotched hourglass bar | -1 | 362.9041 | 0 | 152 | 2000000 | 0 |  |  | evento ambiguo: sin grieta | https://doi.org/10.5281/zenodo.21509581 | 6.30103 | 1244 | TRUE | FABEST: clasificacion previa no validada para inclusion | 6.30103 | 2.559792
FAB037_5E+6 | FABEST | 42CrMo4+QT | FAB037 | Axial | Unnotched hourglass bar | -1 | 316.3408 | 0 | 152 | 5000000 | 0 |  |  | evento ambiguo: sin grieta | https://doi.org/10.5281/zenodo.21509581 | 6.69897 | 1245 | TRUE | FABEST: clasificacion previa no validada para inclusion | 6.69897 | 2.500155
FAB037_1E+7 | FABEST | 42CrMo4+QT | FAB037 | Axial | Unnotched hourglass bar | -1 | 285.1292 | 0 | 152 | 10000000 | 0 |  |  | evento ambiguo: sin grieta | https://doi.org/10.5281/zenodo.21509581 | 7 | 1246 | TRUE | FABEST: clasificacion previa no validada para inclusion | 7 | 2.455042
FAB037_2E+7 | FABEST | 42CrMo4+QT | FAB037 | Axial | Unnotched hourglass bar | -1 | 256.9972 | 0 | 152 | 20000000 | 0 |  |  | evento ambiguo: sin grieta | https://doi.org/10.5281/zenodo.21509581 | 7.30103 | 1247 | TRUE | FABEST: clasificacion previa no validada para inclusion | 7.30103 | 2.409928
FAB037_5E+7 | FABEST | 42CrMo4+QT | FAB037 | Axial | Unnotched hourglass bar | -1 | 224.0225 | 0 | 152 | 50000000 | 0 |  |  | evento ambiguo: sin grieta | https://doi.org/10.5281/zenodo.21509581 | 7.69897 | 1248 | TRUE | FABEST: clasificacion previa no validada para inclusion | 7.69897 | 2.350292
FAB037_1E+8 | FABEST | 42CrMo4+QT | FAB037 | Axial | Unnotched hourglass bar | -1 | 201.9195 | 0 | 152 | 100000000 | 0 |  |  | evento ambiguo: sin grieta | https://doi.org/10.5281/zenodo.21509581 | 8 | 1249 | TRUE | FABEST: clasificacion previa no validada para inclusion | 8 | 2.305178
FAB037_1E+3 | FABEST | 42CrMo4+QT | FAB037 | Axial | Unnotched hourglass bar | -1 | 685.1373 | 0 | 152 | 1000 | 0 |  |  | evento ambiguo: sin grieta | https://doi.org/10.5281/zenodo.21509581 | 3 | 1250 | TRUE | FABEST: clasificacion previa no validada para inclusion | 3 | 2.835778
FAB037_2E+3 | FABEST | 42CrMo4+QT | FAB037 | Axial | Unnotched hourglass bar | -1 | 683.2132 | 0 | 152 | 2000 | 0 |  |  | evento ambiguo: sin grieta | https://doi.org/10.5281/zenodo.21509581 | 3.30103 | 1251 | TRUE | FABEST: clasificacion previa no validada para inclusion | 3.30103 | 2.834556
FAB037_5E+3 | FABEST | 42CrMo4+QT | FAB037 | Axial | Unnotched hourglass bar | -1 | 677.5874 | 0 | 152 | 5000 | 0 |  |  | evento ambiguo: sin grieta | https://doi.org/10.5281/zenodo.21509581 | 3.69897 | 1252 | TRUE | FABEST: clasificacion previa no validada para inclusion | 3.69897 | 2.830965
FAB037_1E+4 | FABEST | 42CrMo4+QT | FAB037 | Axial | Unnotched hourglass bar | -1 | 668.673 | 0 | 152 | 10000 | 0 |  |  | evento ambiguo: sin grieta | https://doi.org/10.5281/zenodo.21509581 | 4 | 1253 | TRUE | FABEST: clasificacion previa no validada para inclusion | 4 | 2.825214
FAB037_2E+4 | FABEST | 42CrMo4+QT | FAB037 | Axial | Unnotched hourglass bar | -1 | 652.3961 | 0 | 152 | 20000 | 0 |  |  | evento ambiguo: sin grieta | https://doi.org/10.5281/zenodo.21509581 | 4.30103 | 1254 | TRUE | FABEST: clasificacion previa no validada para inclusion | 4.30103 | 2.814511
FAB037_5E+4 | FABEST | 42CrMo4+QT | FAB037 | Axial | Unnotched hourglass bar | -1 | 613.2271 | 0 | 152 | 50000 | 0 |  |  | evento ambiguo: sin grieta | https://doi.org/10.5281/zenodo.21509581 | 4.69897 | 1255 | TRUE | FABEST: clasificacion previa no validada para inclusion | 4.69897 | 2.787621
FAB037_1E+5 | FABEST | 42CrMo4+QT | FAB037 | Axial | Unnotched hourglass bar | -1 | 568.6779 | 0 | 152 | 100000 | 0 |  |  | evento ambiguo: sin grieta | https://doi.org/10.5281/zenodo.21509581 | 5 | 1256 | TRUE | FABEST: clasificacion previa no validada para inclusion | 5 | 2.754866
FAB037_2E+5 | FABEST | 42CrMo4+QT | FAB037 | Axial | Unnotched hourglass bar | -1 | 517.602 | 0 | 152 | 200000 | 0 |  |  | evento ambiguo: sin grieta | https://doi.org/10.5281/zenodo.21509581 | 5.30103 | 1257 | TRUE | FABEST: clasificacion previa no validada para inclusion | 5.30103 | 2.713996
FAB037_5E+5 | FABEST | 42CrMo4+QT | FAB037 | Axial | Unnotched hourglass bar | -1 | 458.5308 | 0 | 152 | 500000 | 0 |  |  | evento ambiguo: sin grieta | https://doi.org/10.5281/zenodo.21509581 | 5.69897 | 1258 | TRUE | FABEST: clasificacion previa no validada para inclusion | 5.69897 | 2.661369
FAB037_1E+6 | FABEST | 42CrMo4+QT | FAB037 | Axial | Unnotched hourglass bar | -1 | 428.546 | 0 | 152 | 1000000 | 0 |  |  | evento ambiguo: sin grieta | https://doi.org/10.5281/zenodo.21509581 | 6 | 1259 | TRUE | FABEST: clasificacion previa no validada para inclusion | 6 | 2.631997
FAB037_2E+6 | FABEST | 42CrMo4+QT | FAB037 | Axial | Unnotched hourglass bar | -1 | 410.4191 | 0 | 152 | 2000000 | 0 |  |  | evento ambiguo: sin grieta | https://doi.org/10.5281/zenodo.21509581 | 6.30103 | 1260 | TRUE | FABEST: clasificacion previa no validada para inclusion | 6.30103 | 2.613228
FAB037_5E+6 | FABEST | 42CrMo4+QT | FAB037 | Axial | Unnotched hourglass bar | -1 | 398.2801 | 0 | 152 | 5000000 | 0 |  |  | evento ambiguo: sin grieta | https://doi.org/10.5281/zenodo.21509581 | 6.69897 | 1261 | TRUE | FABEST: clasificacion previa no validada para inclusion | 6.69897 | 2.600189
FAB037_1E+7 | FABEST | 42CrMo4+QT | FAB037 | Axial | Unnotched hourglass bar | -1 | 393.9957 | 0 | 152 | 10000000 | 0 |  |  | evento ambiguo: sin grieta | https://doi.org/10.5281/zenodo.21509581 | 7 | 1262 | TRUE | FABEST: clasificacion previa no validada para inclusion | 7 | 2.595491
FAB037_2E+7 | FABEST | 42CrMo4+QT | FAB037 | Axial | Unnotched hourglass bar | -1 | 391.8059 | 0 | 152 | 20000000 | 0 |  |  | evento ambiguo: sin grieta | https://doi.org/10.5281/zenodo.21509581 | 7.30103 | 1263 | TRUE | FABEST: clasificacion previa no validada para inclusion | 7.30103 | 2.593071
FAB037_5E+7 | FABEST | 42CrMo4+QT | FAB037 | Axial | Unnotched hourglass bar | -1 | 390.4765 | 0 | 152 | 50000000 | 0 |  |  | evento ambiguo: sin grieta | https://doi.org/10.5281/zenodo.21509581 | 7.69897 | 1264 | TRUE | FABEST: clasificacion previa no validada para inclusion | 7.69897 | 2.591595
FAB037_1E+8 | FABEST | 42CrMo4+QT | FAB037 | Axial | Unnotched hourglass bar | -1 | 390.0307 | 0 | 152 | 100000000 | 0 |  |  | evento ambiguo: sin grieta | https://doi.org/10.5281/zenodo.21509581 | 8 | 1265 | TRUE | FABEST: clasificacion previa no validada para inclusion | 8 | 2.591099
FAB037_1E+3 | FABEST | 42CrMo4+QT | FAB037 | Axial | Unnotched hourglass bar | -1 | 932.4834 | 0 | 152 | 1000 | 0 |  |  | evento ambiguo: sin grieta | https://doi.org/10.5281/zenodo.21509581 | 3 | 1266 | TRUE | FABEST: clasificacion previa no validada para inclusion | 3 | 2.969641
FAB037_2E+3 | FABEST | 42CrMo4+QT | FAB037 | Axial | Unnotched hourglass bar | -1 | 877.8622 | 0 | 152 | 2000 | 0 |  |  | evento ambiguo: sin grieta | https://doi.org/10.5281/zenodo.21509581 | 3.30103 | 1267 | TRUE | FABEST: clasificacion previa no validada para inclusion | 3.30103 | 2.943426
FAB037_5E+3 | FABEST | 42CrMo4+QT | FAB037 | Axial | Unnotched hourglass bar | -1 | 805.657 | 0 | 152 | 5000 | 0 |  |  | evento ambiguo: sin grieta | https://doi.org/10.5281/zenodo.21509581 | 3.69897 | 1268 | TRUE | FABEST: clasificacion previa no validada para inclusion | 3.69897 | 2.90615
FAB037_1E+4 | FABEST | 42CrMo4+QT | FAB037 | Axial | Unnotched hourglass bar | -1 | 751.0358 | 0 | 152 | 10000 | 0 |  |  | evento ambiguo: sin grieta | https://doi.org/10.5281/zenodo.21509581 | 4 | 1269 | TRUE | FABEST: clasificacion previa no validada para inclusion | 4 | 2.875661
FAB037_2E+4 | FABEST | 42CrMo4+QT | FAB037 | Axial | Unnotched hourglass bar | -1 | 696.4146 | 0 | 152 | 20000 | 0 |  |  | evento ambiguo: sin grieta | https://doi.org/10.5281/zenodo.21509581 | 4.30103 | 1270 | TRUE | FABEST: clasificacion previa no validada para inclusion | 4.30103 | 2.842868
FAB037_5E+4 | FABEST | 42CrMo4+QT | FAB037 | Axial | Unnotched hourglass bar | -1 | 624.2093 | 0 | 152 | 50000 | 0 |  |  | evento ambiguo: sin grieta | https://doi.org/10.5281/zenodo.21509581 | 4.69897 | 1271 | TRUE | FABEST: clasificacion previa no validada para inclusion | 4.69897 | 2.79533
FAB037_1E+5 | FABEST | 42CrMo4+QT | FAB037 | Axial | Unnotched hourglass bar | -1 | 569.5881 | 0 | 152 | 100000 | 0 |  |  | evento ambiguo: sin grieta | https://doi.org/10.5281/zenodo.21509581 | 5 | 1272 | TRUE | FABEST: clasificacion previa no validada para inclusion | 5 | 2.755561
FAB037_2E+5 | FABEST | 42CrMo4+QT | FAB037 | Axial | Unnotched hourglass bar | -1 | 514.967 | 0 | 152 | 200000 | 0 |  |  | evento ambiguo: sin grieta | https://doi.org/10.5281/zenodo.21509581 | 5.30103 | 1273 | TRUE | FABEST: clasificacion previa no validada para inclusion | 5.30103 | 2.711779
FAB037_5E+5 | FABEST | 42CrMo4+QT | FAB037 | Axial | Unnotched hourglass bar | -1 | 442.7617 | 0 | 152 | 500000 | 0 |  |  | evento ambiguo: sin grieta | https://doi.org/10.5281/zenodo.21509581 | 5.69897 | 1274 | TRUE | FABEST: clasificacion previa no validada para inclusion | 5.69897 | 2.64617
FAB037_1E+6 | FABEST | 42CrMo4+QT | FAB037 | Axial | Unnotched hourglass bar | -1 | 388.1405 | 0 | 152 | 1000000 | 0 |  |  | evento ambiguo: sin grieta | https://doi.org/10.5281/zenodo.21509581 | 6 | 1275 | TRUE | FABEST: clasificacion previa no validada para inclusion | 6 | 2.588989
FAB037_2E+6 | FABEST | 42CrMo4+QT | FAB037 | Axial | Unnotched hourglass bar | -1 | 333.5193 | 0 | 152 | 2000000 | 0 |  |  | evento ambiguo: sin grieta | https://doi.org/10.5281/zenodo.21509581 | 6.30103 | 1276 | TRUE | FABEST: clasificacion previa no validada para inclusion | 6.30103 | 2.523121
FAB037_5E+6 | FABEST | 42CrMo4+QT | FAB037 | Axial | Unnotched hourglass bar | -1 | 261.314 | 0 | 152 | 5000000 | 0 |  |  | evento ambiguo: sin grieta | https://doi.org/10.5281/zenodo.21509581 | 6.69897 | 1277 | TRUE | FABEST: clasificacion previa no validada para inclusion | 6.69897 | 2.417163
FAB037_1E+7 | FABEST | 42CrMo4+QT | FAB037 | Axial | Unnotched hourglass bar | -1 | 206.6928 | 0 | 152 | 10000000 | 0 |  |  | evento ambiguo: sin grieta | https://doi.org/10.5281/zenodo.21509581 | 7 | 1278 | TRUE | FABEST: clasificacion previa no validada para inclusion | 7 | 2.315325
FAB037_2E+7 | FABEST | 42CrMo4+QT | FAB037 | Axial | Unnotched hourglass bar | -1 | 152.0717 | 0 | 152 | 20000000 | 0 |  |  | evento ambiguo: sin grieta | https://doi.org/10.5281/zenodo.21509581 | 7.30103 | 1279 | TRUE | FABEST: clasificacion previa no validada para inclusion | 7.30103 | 2.182048
FAB037_5E+7 | FABEST | 42CrMo4+QT | FAB037 | Axial | Unnotched hourglass bar | -1 | 79.86638 | 0 | 152 | 50000000 | 0 |  |  | evento ambiguo: sin grieta | https://doi.org/10.5281/zenodo.21509581 | 7.69897 | 1280 | TRUE | FABEST: clasificacion previa no validada para inclusion | 7.69897 | 1.902364
FAB037_1E+8 | FABEST | 42CrMo4+QT | FAB037 | Axial | Unnotched hourglass bar | -1 | 25.24519 | 0 | 152 | 100000000 | 0 |  |  | evento ambiguo: sin grieta | https://doi.org/10.5281/zenodo.21509581 | 8 | 1281 | TRUE | FABEST: clasificacion previa no validada para inclusion | 8 | 1.402179
FAB038_10 | FABEST | 42CrMo4+QT | FAB038 | Axial | Unnotched hourglass bar | -1 | 660 | 0 | 153 | 9681 | 0 | finished | no crack | evento ambiguo: sin grieta | https://doi.org/10.5281/zenodo.21509581 | 3.9859202 | 1282 | TRUE | FABEST: clasificacion previa no validada para inclusion | 3.98592 | 2.819544
FAB038_6 | FABEST | 42CrMo4+QT | FAB038 | Axial | Unnotched hourglass bar | -1 | 630 | 0 | 153 | 25679 | 0 | finished | no crack | evento ambiguo: sin grieta | https://doi.org/10.5281/zenodo.21509581 | 4.4095781 | 1283 | TRUE | FABEST: clasificacion previa no validada para inclusion | 4.409578 | 2.799341
FAB038_4 | FABEST | 42CrMo4+QT | FAB038 | Axial | Unnotched hourglass bar | -1 | 600 | 0 | 153 | 59601 | 0 | finished | no crack | evento ambiguo: sin grieta | https://doi.org/10.5281/zenodo.21509581 | 4.7752535 | 1284 | TRUE | FABEST: clasificacion previa no validada para inclusion | 4.775254 | 2.778151
FAB038_1 | FABEST | 42CrMo4+QT | FAB038 | Axial | Unnotched hourglass bar | -1 | 575 | 0 | 153 | 63151 | 0 | finished | no crack | evento ambiguo: sin grieta | https://doi.org/10.5281/zenodo.21509581 | 4.8003802 | 1285 | TRUE | FABEST: clasificacion previa no validada para inclusion | 4.80038 | 2.759668
FAB038_8 | FABEST | 42CrMo4+QT | FAB038 | Axial | Unnotched hourglass bar | -1 | 550 | 0 | 153 | 130446 | 1 | finished |  | INCLUIR | https://doi.org/10.5281/zenodo.21509581 | 5.1154308 | 1286 | TRUE | Evento ambiguo; revisar fuente FABEST | 5.115431 | 2.740363
FAB038_12 | FABEST | 42CrMo4+QT | FAB038 | Axial | Unnotched hourglass bar | -1 | 500 | 0 | 153 | 200536 | 0 | finished | no crack | evento ambiguo: sin grieta | https://doi.org/10.5281/zenodo.21509581 | 5.3021923 | 1287 | TRUE | FABEST: clasificacion previa no validada para inclusion | 5.302192 | 2.69897
FAB038_15 | FABEST | 42CrMo4+QT | FAB038 | Axial | Unnotched hourglass bar | -1 | 475 | 0 | 153 | 276553 | 1 | finished |  | INCLUIR | https://doi.org/10.5281/zenodo.21509581 | 5.4417784 | 1288 | TRUE | Evento ambiguo; revisar fuente FABEST | 5.441778 | 2.676694
FAB038_9 | FABEST | 42CrMo4+QT | FAB038 | Axial | Unnotched hourglass bar | -1 | 525 | 0 | 153 | 330885 | 1 | finished |  | INCLUIR | https://doi.org/10.5281/zenodo.21509581 | 5.5196771 | 1289 | TRUE | Evento ambiguo; revisar fuente FABEST | 5.519677 | 2.720159
FAB038_14 | FABEST | 42CrMo4+QT | FAB038 | Axial | Unnotched hourglass bar | -1 | 487.5 | 0 | 153 | 1213159 | 1 | finished |  | INCLUIR | https://doi.org/10.5281/zenodo.21509581 | 6.0839177 | 1290 | TRUE | Evento ambiguo; revisar fuente FABEST | 6.083918 | 2.687975
FAB038_13 | FABEST | 42CrMo4+QT | FAB038 | Axial | Unnotched hourglass bar | -1 | 500 | 0 | 153 | 9773035 | 0 | finished | no crack | evento ambiguo: sin grieta | https://doi.org/10.5281/zenodo.21509581 | 6.9900295 | 1291 | TRUE | FABEST: clasificacion previa no validada para inclusion | 6.990029 | 2.69897
FAB038_1E+3 | FABEST | 42CrMo4+QT | FAB038 | Axial | Unnotched hourglass bar | -1 | 830.7877 | 0 | 153 | 1000 | 0 |  |  | evento ambiguo: sin grieta | https://doi.org/10.5281/zenodo.21509581 | 3 | 1292 | TRUE | FABEST: clasificacion previa no validada para inclusion | 3 | 2.91949
FAB038_2E+3 | FABEST | 42CrMo4+QT | FAB038 | Axial | Unnotched hourglass bar | -1 | 782.44 | 0 | 153 | 2000 | 0 |  |  | evento ambiguo: sin grieta | https://doi.org/10.5281/zenodo.21509581 | 3.30103 | 1293 | TRUE | FABEST: clasificacion previa no validada para inclusion | 3.30103 | 2.893451
FAB038_5E+3 | FABEST | 42CrMo4+QT | FAB038 | Axial | Unnotched hourglass bar | -1 | 722.8186 | 0 | 153 | 5000 | 0 |  |  | evento ambiguo: sin grieta | https://doi.org/10.5281/zenodo.21509581 | 3.69897 | 1294 | TRUE | FABEST: clasificacion previa no validada para inclusion | 3.69897 | 2.859029
FAB038_1E+4 | FABEST | 42CrMo4+QT | FAB038 | Axial | Unnotched hourglass bar | -1 | 680.7542 | 0 | 153 | 10000 | 0 |  |  | evento ambiguo: sin grieta | https://doi.org/10.5281/zenodo.21509581 | 4 | 1295 | TRUE | FABEST: clasificacion previa no validada para inclusion | 4 | 2.83299
FAB038_2E+4 | FABEST | 42CrMo4+QT | FAB038 | Axial | Unnotched hourglass bar | -1 | 641.1377 | 0 | 153 | 20000 | 0 |  |  | evento ambiguo: sin grieta | https://doi.org/10.5281/zenodo.21509581 | 4.30103 | 1296 | TRUE | FABEST: clasificacion previa no validada para inclusion | 4.30103 | 2.806951
FAB038_5E+4 | FABEST | 42CrMo4+QT | FAB038 | Axial | Unnotched hourglass bar | -1 | 592.2835 | 0 | 153 | 50000 | 0 |  |  | evento ambiguo: sin grieta | https://doi.org/10.5281/zenodo.21509581 | 4.69897 | 1297 | TRUE | FABEST: clasificacion previa no validada para inclusion | 4.69897 | 2.77253
FAB038_1E+5 | FABEST | 42CrMo4+QT | FAB038 | Axial | Unnotched hourglass bar | -1 | 557.8156 | 0 | 153 | 100000 | 0 |  |  | evento ambiguo: sin grieta | https://doi.org/10.5281/zenodo.21509581 | 5 | 1298 | TRUE | FABEST: clasificacion previa no validada para inclusion | 5 | 2.746491
FAB038_2E+5 | FABEST | 42CrMo4+QT | FAB038 | Axial | Unnotched hourglass bar | -1 | 525.3535 | 0 | 153 | 200000 | 0 |  |  | evento ambiguo: sin grieta | https://doi.org/10.5281/zenodo.21509581 | 5.30103 | 1299 | TRUE | FABEST: clasificacion previa no validada para inclusion | 5.30103 | 2.720452
FAB038_5E+5 | FABEST | 42CrMo4+QT | FAB038 | Axial | Unnotched hourglass bar | -1 | 485.322 | 0 | 153 | 500000 | 0 |  |  | evento ambiguo: sin grieta | https://doi.org/10.5281/zenodo.21509581 | 5.69897 | 1300 | TRUE | FABEST: clasificacion previa no validada para inclusion | 5.69897 | 2.68603
FAB038_1E+6 | FABEST | 42CrMo4+QT | FAB038 | Axial | Unnotched hourglass bar | -1 | 457.0787 | 0 | 153 | 1000000 | 0 |  |  | evento ambiguo: sin grieta | https://doi.org/10.5281/zenodo.21509581 | 6 | 1301 | TRUE | FABEST: clasificacion previa no validada para inclusion | 6 | 2.659991
FAB038_2E+6 | FABEST | 42CrMo4+QT | FAB038 | Axial | Unnotched hourglass bar | -1 | 430.479 | 0 | 153 | 2000000 | 0 |  |  | evento ambiguo: sin grieta | https://doi.org/10.5281/zenodo.21509581 | 6.30103 | 1302 | TRUE | FABEST: clasificacion previa no validada para inclusion | 6.30103 | 2.633952
FAB038_5E+6 | FABEST | 42CrMo4+QT | FAB038 | Axial | Unnotched hourglass bar | -1 | 397.6768 | 0 | 153 | 5000000 | 0 |  |  | evento ambiguo: sin grieta | https://doi.org/10.5281/zenodo.21509581 | 6.69897 | 1303 | TRUE | FABEST: clasificacion previa no validada para inclusion | 6.69897 | 2.59953
FAB038_1E+7 | FABEST | 42CrMo4+QT | FAB038 | Axial | Unnotched hourglass bar | -1 | 374.534 | 0 | 153 | 10000000 | 0 |  |  | evento ambiguo: sin grieta | https://doi.org/10.5281/zenodo.21509581 | 7 | 1304 | TRUE | FABEST: clasificacion previa no validada para inclusion | 7 | 2.573491
FAB038_2E+7 | FABEST | 42CrMo4+QT | FAB038 | Axial | Unnotched hourglass bar | -1 | 352.738 | 0 | 153 | 20000000 | 0 |  |  | evento ambiguo: sin grieta | https://doi.org/10.5281/zenodo.21509581 | 7.30103 | 1305 | TRUE | FABEST: clasificacion previa no validada para inclusion | 7.30103 | 2.547452
FAB038_5E+7 | FABEST | 42CrMo4+QT | FAB038 | Axial | Unnotched hourglass bar | -1 | 325.8596 | 0 | 153 | 50000000 | 0 |  |  | evento ambiguo: sin grieta | https://doi.org/10.5281/zenodo.21509581 | 7.69897 | 1306 | TRUE | FABEST: clasificacion previa no validada para inclusion | 7.69897 | 2.513031
FAB038_1E+8 | FABEST | 42CrMo4+QT | FAB038 | Axial | Unnotched hourglass bar | -1 | 306.8962 | 0 | 153 | 100000000 | 0 |  |  | evento ambiguo: sin grieta | https://doi.org/10.5281/zenodo.21509581 | 8 | 1307 | TRUE | FABEST: clasificacion previa no validada para inclusion | 8 | 2.486992
FAB038_1E+3 | FABEST | 42CrMo4+QT | FAB038 | Axial | Unnotched hourglass bar | -1 | 700.1642 | 0 | 153 | 1000 | 0 |  |  | evento ambiguo: sin grieta | https://doi.org/10.5281/zenodo.21509581 | 3 | 1308 | TRUE | FABEST: clasificacion previa no validada para inclusion | 3 | 2.8452
FAB038_2E+3 | FABEST | 42CrMo4+QT | FAB038 | Axial | Unnotched hourglass bar | -1 | 695.7091 | 0 | 153 | 2000 | 0 |  |  | evento ambiguo: sin grieta | https://doi.org/10.5281/zenodo.21509581 | 3.30103 | 1309 | TRUE | FABEST: clasificacion previa no validada para inclusion | 3.30103 | 2.842428
FAB038_5E+3 | FABEST | 42CrMo4+QT | FAB038 | Axial | Unnotched hourglass bar | -1 | 683.3725 | 0 | 153 | 5000 | 0 |  |  | evento ambiguo: sin grieta | https://doi.org/10.5281/zenodo.21509581 | 3.69897 | 1310 | TRUE | FABEST: clasificacion previa no validada para inclusion | 3.69897 | 2.834658
FAB038_1E+4 | FABEST | 42CrMo4+QT | FAB038 | Axial | Unnotched hourglass bar | -1 | 665.6945 | 0 | 153 | 10000 | 0 |  |  | evento ambiguo: sin grieta | https://doi.org/10.5281/zenodo.21509581 | 4 | 1311 | TRUE | FABEST: clasificacion previa no validada para inclusion | 4 | 2.823275
FAB038_2E+4 | FABEST | 42CrMo4+QT | FAB038 | Axial | Unnotched hourglass bar | -1 | 638.2317 | 0 | 153 | 20000 | 0 |  |  | evento ambiguo: sin grieta | https://doi.org/10.5281/zenodo.21509581 | 4.30103 | 1312 | TRUE | FABEST: clasificacion previa no validada para inclusion | 4.30103 | 2.804978
FAB038_5E+4 | FABEST | 42CrMo4+QT | FAB038 | Axial | Unnotched hourglass bar | -1 | 589.6691 | 0 | 153 | 50000 | 0 |  |  | evento ambiguo: sin grieta | https://doi.org/10.5281/zenodo.21509581 | 4.69897 | 1313 | TRUE | FABEST: clasificacion previa no validada para inclusion | 4.69897 | 2.770608
FAB038_1E+5 | FABEST | 42CrMo4+QT | FAB038 | Axial | Unnotched hourglass bar | -1 | 552.5557 | 0 | 153 | 100000 | 0 |  |  | evento ambiguo: sin grieta | https://doi.org/10.5281/zenodo.21509581 | 5 | 1314 | TRUE | FABEST: clasificacion previa no validada para inclusion | 5 | 2.742376
FAB038_2E+5 | FABEST | 42CrMo4+QT | FAB038 | Axial | Unnotched hourglass bar | -1 | 523.2022 | 0 | 153 | 200000 | 0 |  |  | evento ambiguo: sin grieta | https://doi.org/10.5281/zenodo.21509581 | 5.30103 | 1315 | TRUE | FABEST: clasificacion previa no validada para inclusion | 5.30103 | 2.71867
FAB038_5E+5 | FABEST | 42CrMo4+QT | FAB038 | Axial | Unnotched hourglass bar | -1 | 499.3662 | 0 | 153 | 500000 | 0 |  |  | evento ambiguo: sin grieta | https://doi.org/10.5281/zenodo.21509581 | 5.69897 | 1316 | TRUE | FABEST: clasificacion previa no validada para inclusion | 5.69897 | 2.698419
FAB038_1E+6 | FABEST | 42CrMo4+QT | FAB038 | Axial | Unnotched hourglass bar | -1 | 489.9447 | 0 | 153 | 1000000 | 0 |  |  | evento ambiguo: sin grieta | https://doi.org/10.5281/zenodo.21509581 | 6 | 1317 | TRUE | FABEST: clasificacion previa no validada para inclusion | 6 | 2.690147
FAB038_2E+6 | FABEST | 42CrMo4+QT | FAB038 | Axial | Unnotched hourglass bar | -1 | 484.8969 | 0 | 153 | 2000000 | 0 |  |  | evento ambiguo: sin grieta | https://doi.org/10.5281/zenodo.21509581 | 6.30103 | 1318 | TRUE | FABEST: clasificacion previa no validada para inclusion | 6.30103 | 2.685649
FAB038_5E+6 | FABEST | 42CrMo4+QT | FAB038 | Axial | Unnotched hourglass bar | -1 | 481.7507 | 0 | 153 | 5000000 | 0 |  |  | evento ambiguo: sin grieta | https://doi.org/10.5281/zenodo.21509581 | 6.69897 | 1319 | TRUE | FABEST: clasificacion previa no validada para inclusion | 6.69897 | 2.682822
FAB038_1E+7 | FABEST | 42CrMo4+QT | FAB038 | Axial | Unnotched hourglass bar | -1 | 480.6815 | 0 | 153 | 10000000 | 0 |  |  | evento ambiguo: sin grieta | https://doi.org/10.5281/zenodo.21509581 | 7 | 1320 | TRUE | FABEST: clasificacion previa no validada para inclusion | 7 | 2.681857
FAB038_2E+7 | FABEST | 42CrMo4+QT | FAB038 | Axial | Unnotched hourglass bar | -1 | 480.143 | 0 | 153 | 20000000 | 0 |  |  | evento ambiguo: sin grieta | https://doi.org/10.5281/zenodo.21509581 | 7.30103 | 1321 | TRUE | FABEST: clasificacion previa no validada para inclusion | 7.30103 | 2.681371
FAB038_5E+7 | FABEST | 42CrMo4+QT | FAB038 | Axial | Unnotched hourglass bar | -1 | 479.8187 | 0 | 153 | 50000000 | 0 |  |  | evento ambiguo: sin grieta | https://doi.org/10.5281/zenodo.21509581 | 7.69897 | 1322 | TRUE | FABEST: clasificacion previa no validada para inclusion | 7.69897 | 2.681077
FAB038_1E+8 | FABEST | 42CrMo4+QT | FAB038 | Axial | Unnotched hourglass bar | -1 | 479.7103 | 0 | 153 | 100000000 | 0 |  |  | evento ambiguo: sin grieta | https://doi.org/10.5281/zenodo.21509581 | 8 | 1323 | TRUE | FABEST: clasificacion previa no validada para inclusion | 8 | 2.680979
FAB038_1E+3 | FABEST | 42CrMo4+QT | FAB038 | Axial | Unnotched hourglass bar | -1 | 782.8601 | 0 | 153 | 1000 | 0 |  |  | evento ambiguo: sin grieta | https://doi.org/10.5281/zenodo.21509581 | 3 | 1324 | TRUE | FABEST: clasificacion previa no validada para inclusion | 3 | 2.893684
FAB038_2E+3 | FABEST | 42CrMo4+QT | FAB038 | Axial | Unnotched hourglass bar | -1 | 749.4939 | 0 | 153 | 2000 | 0 |  |  | evento ambiguo: sin grieta | https://doi.org/10.5281/zenodo.21509581 | 3.30103 | 1325 | TRUE | FABEST: clasificacion previa no validada para inclusion | 3.30103 | 2.874768
FAB038_5E+3 | FABEST | 42CrMo4+QT | FAB038 | Axial | Unnotched hourglass bar | -1 | 705.3862 | 0 | 153 | 5000 | 0 |  |  | evento ambiguo: sin grieta | https://doi.org/10.5281/zenodo.21509581 | 3.69897 | 1326 | TRUE | FABEST: clasificacion previa no validada para inclusion | 3.69897 | 2.848427
FAB038_1E+4 | FABEST | 42CrMo4+QT | FAB038 | Axial | Unnotched hourglass bar | -1 | 672.02 | 0 | 153 | 10000 | 0 |  |  | evento ambiguo: sin grieta | https://doi.org/10.5281/zenodo.21509581 | 4 | 1327 | TRUE | FABEST: clasificacion previa no validada para inclusion | 4 | 2.827382
FAB038_2E+4 | FABEST | 42CrMo4+QT | FAB038 | Axial | Unnotched hourglass bar | -1 | 638.6538 | 0 | 153 | 20000 | 0 |  |  | evento ambiguo: sin grieta | https://doi.org/10.5281/zenodo.21509581 | 4.30103 | 1328 | TRUE | FABEST: clasificacion previa no validada para inclusion | 4.30103 | 2.805266
FAB038_5E+4 | FABEST | 42CrMo4+QT | FAB038 | Axial | Unnotched hourglass bar | -1 | 594.5461 | 0 | 153 | 50000 | 0 |  |  | evento ambiguo: sin grieta | https://doi.org/10.5281/zenodo.21509581 | 4.69897 | 1329 | TRUE | FABEST: clasificacion previa no validada para inclusion | 4.69897 | 2.774186
FAB038_1E+5 | FABEST | 42CrMo4+QT | FAB038 | Axial | Unnotched hourglass bar | -1 | 561.1799 | 0 | 153 | 100000 | 0 |  |  | evento ambiguo: sin grieta | https://doi.org/10.5281/zenodo.21509581 | 5 | 1330 | TRUE | FABEST: clasificacion previa no validada para inclusion | 5 | 2.749102
FAB038_2E+5 | FABEST | 42CrMo4+QT | FAB038 | Axial | Unnotched hourglass bar | -1 | 527.8137 | 0 | 153 | 200000 | 0 |  |  | evento ambiguo: sin grieta | https://doi.org/10.5281/zenodo.21509581 | 5.30103 | 1331 | TRUE | FABEST: clasificacion previa no validada para inclusion | 5.30103 | 2.722481
FAB038_5E+5 | FABEST | 42CrMo4+QT | FAB038 | Axial | Unnotched hourglass bar | -1 | 483.7059 | 0 | 153 | 500000 | 0 |  |  | evento ambiguo: sin grieta | https://doi.org/10.5281/zenodo.21509581 | 5.69897 | 1332 | TRUE | FABEST: clasificacion previa no validada para inclusion | 5.69897 | 2.684581
FAB038_1E+6 | FABEST | 42CrMo4+QT | FAB038 | Axial | Unnotched hourglass bar | -1 | 450.3397 | 0 | 153 | 1000000 | 0 |  |  | evento ambiguo: sin grieta | https://doi.org/10.5281/zenodo.21509581 | 6 | 1333 | TRUE | FABEST: clasificacion previa no validada para inclusion | 6 | 2.65354
FAB038_2E+6 | FABEST | 42CrMo4+QT | FAB038 | Axial | Unnotched hourglass bar | -1 | 416.9735 | 0 | 153 | 2000000 | 0 |  |  | evento ambiguo: sin grieta | https://doi.org/10.5281/zenodo.21509581 | 6.30103 | 1334 | TRUE | FABEST: clasificacion previa no validada para inclusion | 6.30103 | 2.620108
FAB038_5E+6 | FABEST | 42CrMo4+QT | FAB038 | Axial | Unnotched hourglass bar | -1 | 372.8658 | 0 | 153 | 5000000 | 0 |  |  | evento ambiguo: sin grieta | https://doi.org/10.5281/zenodo.21509581 | 6.69897 | 1335 | TRUE | FABEST: clasificacion previa no validada para inclusion | 6.69897 | 2.571553
FAB038_1E+7 | FABEST | 42CrMo4+QT | FAB038 | Axial | Unnotched hourglass bar | -1 | 339.4996 | 0 | 153 | 10000000 | 0 |  |  | evento ambiguo: sin grieta | https://doi.org/10.5281/zenodo.21509581 | 7 | 1336 | TRUE | FABEST: clasificacion previa no validada para inclusion | 7 | 2.530839
FAB038_2E+7 | FABEST | 42CrMo4+QT | FAB038 | Axial | Unnotched hourglass bar | -1 | 306.1334 | 0 | 153 | 20000000 | 0 |  |  | evento ambiguo: sin grieta | https://doi.org/10.5281/zenodo.21509581 | 7.30103 | 1337 | TRUE | FABEST: clasificacion previa no validada para inclusion | 7.30103 | 2.485911
FAB038_5E+7 | FABEST | 42CrMo4+QT | FAB038 | Axial | Unnotched hourglass bar | -1 | 262.0257 | 0 | 153 | 50000000 | 0 |  |  | evento ambiguo: sin grieta | https://doi.org/10.5281/zenodo.21509581 | 7.69897 | 1338 | TRUE | FABEST: clasificacion previa no validada para inclusion | 7.69897 | 2.418344
FAB038_1E+8 | FABEST | 42CrMo4+QT | FAB038 | Axial | Unnotched hourglass bar | -1 | 228.6595 | 0 | 153 | 100000000 | 0 |  |  | evento ambiguo: sin grieta | https://doi.org/10.5281/zenodo.21509581 | 8 | 1339 | TRUE | FABEST: clasificacion previa no validada para inclusion | 8 | 2.359189
FAB045_8 | FABEST | 42CrMo4+QT | FAB045 | Axial | Unnotched hourglass hollow | -1 | 700 | 0 | 78 | 24965 | 1 | finished |  | INCLUIR | https://doi.org/10.5281/zenodo.21509581 | 4.3973316 | 1340 | TRUE | Evento ambiguo; revisar fuente FABEST | 4.397332 | 2.845098
FAB045_6 | FABEST | 42CrMo4+QT | FAB045 | Axial | Unnotched hourglass hollow | -1 | 650 | 0 | 78 | 57700 | 1 | finished |  | INCLUIR | https://doi.org/10.5281/zenodo.21509581 | 4.7611758 | 1341 | TRUE | Evento ambiguo; revisar fuente FABEST | 4.761176 | 2.812913
FAB045_1 | FABEST | 42CrMo4+QT | FAB045 | Axial | Unnotched hourglass hollow | -1 | 600 | 0 | 78 | 95288 | 1 | finished |  | INCLUIR | https://doi.org/10.5281/zenodo.21509581 | 4.9790382 | 1342 | TRUE | Evento ambiguo; revisar fuente FABEST | 4.979038 | 2.778151
FAB045_4 | FABEST | 42CrMo4+QT | FAB045 | Axial | Unnotched hourglass hollow | -1 | 560.2 | 0 | 78 | 196098 | 1 | finished |  | INCLUIR | https://doi.org/10.5281/zenodo.21509581 | 5.2924732 | 1343 | TRUE | Evento ambiguo; revisar fuente FABEST | 5.292473 | 2.748343
FAB045_3 | FABEST | 42CrMo4+QT | FAB045 | Axial | Unnotched hourglass hollow | -1 | 535.9 | 0 | 78 | 246664 | 1 | finished |  | INCLUIR | https://doi.org/10.5281/zenodo.21509581 | 5.3921058 | 1344 | TRUE | Evento ambiguo; revisar fuente FABEST | 5.392106 | 2.729084
FAB045_7 | FABEST | 42CrMo4+QT | FAB045 | Axial | Unnotched hourglass hollow | -1 | 520 | 0 | 78 | 3856533 | 1 | finished |  | INCLUIR | https://doi.org/10.5281/zenodo.21509581 | 6.5861971 | 1345 | TRUE | Evento ambiguo; revisar fuente FABEST | 6.586197 | 2.716003
FAB045_2 | FABEST | 42CrMo4+QT | FAB045 | Axial | Unnotched hourglass hollow | -1 | 499.8 | 0 | 78 | 12616755 | 1 | finished |  | INCLUIR | https://doi.org/10.5281/zenodo.21509581 | 7.1009477 | 1347 | TRUE | Evento ambiguo; revisar fuente FABEST | 7.100948 | 2.698796
FAB045_1E+3 | FABEST | 42CrMo4+QT | FAB045 | Axial | Unnotched hourglass hollow | -1 | 1030.207 | 0 | 78 | 1000 | 0 |  |  | evento ambiguo: sin grieta | https://doi.org/10.5281/zenodo.21509581 | 3 | 1348 | TRUE | FABEST: clasificacion previa no validada para inclusion | 3 | 3.012924
FAB045_2E+3 | FABEST | 42CrMo4+QT | FAB045 | Axial | Unnotched hourglass hollow | -1 | 949.8333 | 0 | 78 | 2000 | 0 |  |  | evento ambiguo: sin grieta | https://doi.org/10.5281/zenodo.21509581 | 3.30103 | 1349 | TRUE | FABEST: clasificacion previa no validada para inclusion | 3.30103 | 2.977647
FAB045_5E+3 | FABEST | 42CrMo4+QT | FAB045 | Axial | Unnotched hourglass hollow | -1 | 853.127 | 0 | 78 | 5000 | 0 |  |  | evento ambiguo: sin grieta | https://doi.org/10.5281/zenodo.21509581 | 3.69897 | 1350 | TRUE | FABEST: clasificacion previa no validada para inclusion | 3.69897 | 2.931014
FAB045_1E+4 | FABEST | 42CrMo4+QT | FAB045 | Axial | Unnotched hourglass hollow | -1 | 786.5687 | 0 | 78 | 10000 | 0 |  |  | evento ambiguo: sin grieta | https://doi.org/10.5281/zenodo.21509581 | 4 | 1351 | TRUE | FABEST: clasificacion previa no validada para inclusion | 4 | 2.895737
FAB045_2E+4 | FABEST | 42CrMo4+QT | FAB045 | Axial | Unnotched hourglass hollow | -1 | 725.2031 | 0 | 78 | 20000 | 0 |  |  | evento ambiguo: sin grieta | https://doi.org/10.5281/zenodo.21509581 | 4.30103 | 1352 | TRUE | FABEST: clasificacion previa no validada para inclusion | 4.30103 | 2.86046
FAB045_5E+4 | FABEST | 42CrMo4+QT | FAB045 | Axial | Unnotched hourglass hollow | -1 | 651.3673 | 0 | 78 | 50000 | 0 |  |  | evento ambiguo: sin grieta | https://doi.org/10.5281/zenodo.21509581 | 4.69897 | 1353 | TRUE | FABEST: clasificacion previa no validada para inclusion | 4.69897 | 2.813826
FAB045_1E+5 | FABEST | 42CrMo4+QT | FAB045 | Axial | Unnotched hourglass hollow | -1 | 600.5497 | 0 | 78 | 100000 | 0 |  |  | evento ambiguo: sin grieta | https://doi.org/10.5281/zenodo.21509581 | 5 | 1354 | TRUE | FABEST: clasificacion previa no validada para inclusion | 5 | 2.778549
FAB045_2E+5 | FABEST | 42CrMo4+QT | FAB045 | Axial | Unnotched hourglass hollow | -1 | 553.6967 | 0 | 78 | 200000 | 0 |  |  | evento ambiguo: sin grieta | https://doi.org/10.5281/zenodo.21509581 | 5.30103 | 1355 | TRUE | FABEST: clasificacion previa no validada para inclusion | 5.30103 | 2.743272
FAB045_5E+5 | FABEST | 42CrMo4+QT | FAB045 | Axial | Unnotched hourglass hollow | -1 | 497.3226 | 0 | 78 | 500000 | 0 |  |  | evento ambiguo: sin grieta | https://doi.org/10.5281/zenodo.21509581 | 5.69897 | 1356 | TRUE | FABEST: clasificacion previa no validada para inclusion | 5.69897 | 2.696638
FAB045_1E+6 | FABEST | 42CrMo4+QT | FAB045 | Axial | Unnotched hourglass hollow | -1 | 458.5231 | 0 | 78 | 1000000 | 0 |  |  | evento ambiguo: sin grieta | https://doi.org/10.5281/zenodo.21509581 | 6 | 1357 | TRUE | FABEST: clasificacion previa no validada para inclusion | 6 | 2.661361
FAB045_2E+6 | FABEST | 42CrMo4+QT | FAB045 | Axial | Unnotched hourglass hollow | -1 | 422.7505 | 0 | 78 | 2000000 | 0 |  |  | evento ambiguo: sin grieta | https://doi.org/10.5281/zenodo.21509581 | 6.30103 | 1358 | TRUE | FABEST: clasificacion previa no validada para inclusion | 6.30103 | 2.626084
FAB045_5E+6 | FABEST | 42CrMo4+QT | FAB045 | Axial | Unnotched hourglass hollow | -1 | 379.7086 | 0 | 78 | 5000000 | 0 |  |  | evento ambiguo: sin grieta | https://doi.org/10.5281/zenodo.21509581 | 6.69897 | 1359 | TRUE | FABEST: clasificacion previa no validada para inclusion | 6.69897 | 2.57945
FAB045_1E+7 | FABEST | 42CrMo4+QT | FAB045 | Axial | Unnotched hourglass hollow | -1 | 350.0849 | 0 | 78 | 10000000 | 0 |  |  | evento ambiguo: sin grieta | https://doi.org/10.5281/zenodo.21509581 | 7 | 1360 | TRUE | FABEST: clasificacion previa no validada para inclusion | 7 | 2.544173
FAB045_2E+7 | FABEST | 42CrMo4+QT | FAB045 | Axial | Unnotched hourglass hollow | -1 | 322.7724 | 0 | 78 | 20000000 | 0 |  |  | evento ambiguo: sin grieta | https://doi.org/10.5281/zenodo.21509581 | 7.30103 | 1361 | TRUE | FABEST: clasificacion previa no validada para inclusion | 7.30103 | 2.508896
FAB045_5E+7 | FABEST | 42CrMo4+QT | FAB045 | Axial | Unnotched hourglass hollow | -1 | 289.9097 | 0 | 78 | 50000000 | 0 |  |  | evento ambiguo: sin grieta | https://doi.org/10.5281/zenodo.21509581 | 7.69897 | 1362 | TRUE | FABEST: clasificacion previa no validada para inclusion | 7.69897 | 2.462263
FAB045_1E+8 | FABEST | 42CrMo4+QT | FAB045 | Axial | Unnotched hourglass hollow | -1 | 267.2918 | 0 | 78 | 100000000 | 0 |  |  | evento ambiguo: sin grieta | https://doi.org/10.5281/zenodo.21509581 | 8 | 1363 | TRUE | FABEST: clasificacion previa no validada para inclusion | 8 | 2.426986
FAB045_1E+3 | FABEST | 42CrMo4+QT | FAB045 | Axial | Unnotched hourglass hollow | -1 | 820.8485 | 0 | 78 | 1000 | 0 |  |  | evento ambiguo: sin grieta | https://doi.org/10.5281/zenodo.21509581 | 3 | 1364 | TRUE | FABEST: clasificacion previa no validada para inclusion | 3 | 2.914263
FAB045_2E+3 | FABEST | 42CrMo4+QT | FAB045 | Axial | Unnotched hourglass hollow | -1 | 813.2351 | 0 | 78 | 2000 | 0 |  |  | evento ambiguo: sin grieta | https://doi.org/10.5281/zenodo.21509581 | 3.30103 | 1365 | TRUE | FABEST: clasificacion previa no validada para inclusion | 3.30103 | 2.910216
FAB045_5E+3 | FABEST | 42CrMo4+QT | FAB045 | Axial | Unnotched hourglass hollow | -1 | 792.5038 | 0 | 78 | 5000 | 0 |  |  | evento ambiguo: sin grieta | https://doi.org/10.5281/zenodo.21509581 | 3.69897 | 1366 | TRUE | FABEST: clasificacion previa no validada para inclusion | 3.69897 | 2.899001
FAB045_1E+4 | FABEST | 42CrMo4+QT | FAB045 | Axial | Unnotched hourglass hollow | -1 | 763.6474 | 0 | 78 | 10000 | 0 |  |  | evento ambiguo: sin grieta | https://doi.org/10.5281/zenodo.21509581 | 4 | 1367 | TRUE | FABEST: clasificacion previa no validada para inclusion | 4 | 2.882893
FAB045_2E+4 | FABEST | 42CrMo4+QT | FAB045 | Axial | Unnotched hourglass hollow | -1 | 720.6311 | 0 | 78 | 20000 | 0 |  |  | evento ambiguo: sin grieta | https://doi.org/10.5281/zenodo.21509581 | 4.30103 | 1368 | TRUE | FABEST: clasificacion previa no validada para inclusion | 4.30103 | 2.857713
FAB045_5E+4 | FABEST | 42CrMo4+QT | FAB045 | Axial | Unnotched hourglass hollow | -1 | 649.2153 | 0 | 78 | 50000 | 0 |  |  | evento ambiguo: sin grieta | https://doi.org/10.5281/zenodo.21509581 | 4.69897 | 1369 | TRUE | FABEST: clasificacion previa no validada para inclusion | 4.69897 | 2.812389
FAB045_1E+5 | FABEST | 42CrMo4+QT | FAB045 | Axial | Unnotched hourglass hollow | -1 | 597.9784 | 0 | 78 | 100000 | 0 |  |  | evento ambiguo: sin grieta | https://doi.org/10.5281/zenodo.21509581 | 5 | 1370 | TRUE | FABEST: clasificacion previa no validada para inclusion | 5 | 2.776685
FAB045_2E+5 | FABEST | 42CrMo4+QT | FAB045 | Axial | Unnotched hourglass hollow | -1 | 559.1491 | 0 | 78 | 200000 | 0 |  |  | evento ambiguo: sin grieta | https://doi.org/10.5281/zenodo.21509581 | 5.30103 | 1371 | TRUE | FABEST: clasificacion previa no validada para inclusion | 5.30103 | 2.747528
FAB045_5E+5 | FABEST | 42CrMo4+QT | FAB045 | Axial | Unnotched hourglass hollow | -1 | 528.5598 | 0 | 78 | 500000 | 0 |  |  | evento ambiguo: sin grieta | https://doi.org/10.5281/zenodo.21509581 | 5.69897 | 1372 | TRUE | FABEST: clasificacion previa no validada para inclusion | 5.69897 | 2.723094
FAB045_1E+6 | FABEST | 42CrMo4+QT | FAB045 | Axial | Unnotched hourglass hollow | -1 | 516.6762 | 0 | 78 | 1000000 | 0 |  |  | evento ambiguo: sin grieta | https://doi.org/10.5281/zenodo.21509581 | 6 | 1373 | TRUE | FABEST: clasificacion previa no validada para inclusion | 6 | 2.713218
FAB045_2E+6 | FABEST | 42CrMo4+QT | FAB045 | Axial | Unnotched hourglass hollow | -1 | 510.3539 | 0 | 78 | 2000000 | 0 |  |  | evento ambiguo: sin grieta | https://doi.org/10.5281/zenodo.21509581 | 6.30103 | 1374 | TRUE | FABEST: clasificacion previa no validada para inclusion | 6.30103 | 2.707871
FAB045_5E+6 | FABEST | 42CrMo4+QT | FAB045 | Axial | Unnotched hourglass hollow | -1 | 506.4287 | 0 | 78 | 5000000 | 0 |  |  | evento ambiguo: sin grieta | https://doi.org/10.5281/zenodo.21509581 | 6.69897 | 1375 | TRUE | FABEST: clasificacion previa no validada para inclusion | 6.69897 | 2.704518
FAB045_1E+7 | FABEST | 42CrMo4+QT | FAB045 | Axial | Unnotched hourglass hollow | -1 | 505.0974 | 0 | 78 | 10000000 | 0 |  |  | evento ambiguo: sin grieta | https://doi.org/10.5281/zenodo.21509581 | 7 | 1376 | TRUE | FABEST: clasificacion previa no validada para inclusion | 7 | 2.703375
FAB045_2E+7 | FABEST | 42CrMo4+QT | FAB045 | Axial | Unnotched hourglass hollow | -1 | 504.4274 | 0 | 78 | 20000000 | 0 |  |  | evento ambiguo: sin grieta | https://doi.org/10.5281/zenodo.21509581 | 7.30103 | 1377 | TRUE | FABEST: clasificacion previa no validada para inclusion | 7.30103 | 2.702799
FAB045_5E+7 | FABEST | 42CrMo4+QT | FAB045 | Axial | Unnotched hourglass hollow | -1 | 504.024 | 0 | 78 | 50000000 | 0 |  |  | evento ambiguo: sin grieta | https://doi.org/10.5281/zenodo.21509581 | 7.69897 | 1378 | TRUE | FABEST: clasificacion previa no validada para inclusion | 7.69897 | 2.702451
FAB045_1E+8 | FABEST | 42CrMo4+QT | FAB045 | Axial | Unnotched hourglass hollow | -1 | 503.8893 | 0 | 78 | 100000000 | 0 |  |  | evento ambiguo: sin grieta | https://doi.org/10.5281/zenodo.21509581 | 8 | 1379 | TRUE | FABEST: clasificacion previa no validada para inclusion | 8 | 2.702335
FAB045_1E+3 | FABEST | 42CrMo4+QT | FAB045 | Axial | Unnotched hourglass hollow | -1 | 934.3805 | 0 | 78 | 1000 | 0 |  |  | evento ambiguo: sin grieta | https://doi.org/10.5281/zenodo.21509581 | 3 | 1380 | TRUE | FABEST: clasificacion previa no validada para inclusion | 3 | 2.970524
FAB045_2E+3 | FABEST | 42CrMo4+QT | FAB045 | Axial | Unnotched hourglass hollow | -1 | 884.5526 | 0 | 78 | 2000 | 0 |  |  | evento ambiguo: sin grieta | https://doi.org/10.5281/zenodo.21509581 | 3.30103 | 1381 | TRUE | FABEST: clasificacion previa no validada para inclusion | 3.30103 | 2.946724
FAB045_5E+3 | FABEST | 42CrMo4+QT | FAB045 | Axial | Unnotched hourglass hollow | -1 | 818.6838 | 0 | 78 | 5000 | 0 |  |  | evento ambiguo: sin grieta | https://doi.org/10.5281/zenodo.21509581 | 3.69897 | 1382 | TRUE | FABEST: clasificacion previa no validada para inclusion | 3.69897 | 2.913116
FAB045_1E+4 | FABEST | 42CrMo4+QT | FAB045 | Axial | Unnotched hourglass hollow | -1 | 768.856 | 0 | 78 | 10000 | 0 |  |  | evento ambiguo: sin grieta | https://doi.org/10.5281/zenodo.21509581 | 4 | 1383 | TRUE | FABEST: clasificacion previa no validada para inclusion | 4 | 2.885845
FAB045_2E+4 | FABEST | 42CrMo4+QT | FAB045 | Axial | Unnotched hourglass hollow | -1 | 719.0281 | 0 | 78 | 20000 | 0 |  |  | evento ambiguo: sin grieta | https://doi.org/10.5281/zenodo.21509581 | 4.30103 | 1384 | TRUE | FABEST: clasificacion previa no validada para inclusion | 4.30103 | 2.856746
FAB045_5E+4 | FABEST | 42CrMo4+QT | FAB045 | Axial | Unnotched hourglass hollow | -1 | 653.1593 | 0 | 78 | 50000 | 0 |  |  | evento ambiguo: sin grieta | https://doi.org/10.5281/zenodo.21509581 | 4.69897 | 1385 | TRUE | FABEST: clasificacion previa no validada para inclusion | 4.69897 | 2.815019
FAB045_1E+5 | FABEST | 42CrMo4+QT | FAB045 | Axial | Unnotched hourglass hollow | -1 | 603.3314 | 0 | 78 | 100000 | 0 |  |  | evento ambiguo: sin grieta | https://doi.org/10.5281/zenodo.21509581 | 5 | 1386 | TRUE | FABEST: clasificacion previa no validada para inclusion | 5 | 2.780556
FAB045_2E+5 | FABEST | 42CrMo4+QT | FAB045 | Axial | Unnotched hourglass hollow | -1 | 553.5036 | 0 | 78 | 200000 | 0 |  |  | evento ambiguo: sin grieta | https://doi.org/10.5281/zenodo.21509581 | 5.30103 | 1387 | TRUE | FABEST: clasificacion previa no validada para inclusion | 5.30103 | 2.74312
FAB045_5E+5 | FABEST | 42CrMo4+QT | FAB045 | Axial | Unnotched hourglass hollow | -1 | 487.6348 | 0 | 78 | 500000 | 0 |  |  | evento ambiguo: sin grieta | https://doi.org/10.5281/zenodo.21509581 | 5.69897 | 1388 | TRUE | FABEST: clasificacion previa no validada para inclusion | 5.69897 | 2.688095
FAB045_1E+6 | FABEST | 42CrMo4+QT | FAB045 | Axial | Unnotched hourglass hollow | -1 | 437.8069 | 0 | 78 | 1000000 | 0 |  |  | evento ambiguo: sin grieta | https://doi.org/10.5281/zenodo.21509581 | 6 | 1389 | TRUE | FABEST: clasificacion previa no validada para inclusion | 6 | 2.641283
FAB045_2E+6 | FABEST | 42CrMo4+QT | FAB045 | Axial | Unnotched hourglass hollow | -1 | 387.9791 | 0 | 78 | 2000000 | 0 |  |  | evento ambiguo: sin grieta | https://doi.org/10.5281/zenodo.21509581 | 6.30103 | 1390 | TRUE | FABEST: clasificacion previa no validada para inclusion | 6.30103 | 2.588808
FAB045_5E+6 | FABEST | 42CrMo4+QT | FAB045 | Axial | Unnotched hourglass hollow | -1 | 322.1103 | 0 | 78 | 5000000 | 0 |  |  | evento ambiguo: sin grieta | https://doi.org/10.5281/zenodo.21509581 | 6.69897 | 1391 | TRUE | FABEST: clasificacion previa no validada para inclusion | 6.69897 | 2.508005
FAB045_1E+7 | FABEST | 42CrMo4+QT | FAB045 | Axial | Unnotched hourglass hollow | -1 | 272.2824 | 0 | 78 | 10000000 | 0 |  |  | evento ambiguo: sin grieta | https://doi.org/10.5281/zenodo.21509581 | 7 | 1392 | TRUE | FABEST: clasificacion previa no validada para inclusion | 7 | 2.43502
FAB045_2E+7 | FABEST | 42CrMo4+QT | FAB045 | Axial | Unnotched hourglass hollow | -1 | 222.4546 | 0 | 78 | 20000000 | 0 |  |  | evento ambiguo: sin grieta | https://doi.org/10.5281/zenodo.21509581 | 7.30103 | 1393 | TRUE | FABEST: clasificacion previa no validada para inclusion | 7.30103 | 2.347241
FAB045_5E+7 | FABEST | 42CrMo4+QT | FAB045 | Axial | Unnotched hourglass hollow | -1 | 156.5857 | 0 | 78 | 50000000 | 0 |  |  | evento ambiguo: sin grieta | https://doi.org/10.5281/zenodo.21509581 | 7.69897 | 1394 | TRUE | FABEST: clasificacion previa no validada para inclusion | 7.69897 | 2.194752
FAB045_1E+8 | FABEST | 42CrMo4+QT | FAB045 | Axial | Unnotched hourglass hollow | -1 | 106.7579 | 0 | 78 | 100000000 | 0 |  |  | evento ambiguo: sin grieta | https://doi.org/10.5281/zenodo.21509581 | 8 | 1395 | TRUE | FABEST: clasificacion previa no validada para inclusion | 8 | 2.0284
FAB046_6 | FABEST | 42CrMo4+QT | FAB046 | Axial | Unnotched hourglass hollow | -1 | 750 | 0 | 78 | 14614 | 1 | finished |  | INCLUIR | https://doi.org/10.5281/zenodo.21509581 | 4.1647691 | 1396 | TRUE | Evento ambiguo; revisar fuente FABEST | 4.164769 | 2.875061
FAB046_3 | FABEST | 42CrMo4+QT | FAB046 | Axial | Unnotched hourglass hollow | -1 | 700 | 0 | 78 | 39810 | 1 | finished |  | INCLUIR | https://doi.org/10.5281/zenodo.21509581 | 4.5999922 | 1397 | TRUE | Evento ambiguo; revisar fuente FABEST | 4.599992 | 2.845098
FAB046_4 | FABEST | 42CrMo4+QT | FAB046 | Axial | Unnotched hourglass hollow | -1 | 650 | 0 | 78 | 172382 | 1 | finished |  | INCLUIR | https://doi.org/10.5281/zenodo.21509581 | 5.2364919 | 1398 | TRUE | Evento ambiguo; revisar fuente FABEST | 5.236492 | 2.812913
FAB046_8 | FABEST | 42CrMo4+QT | FAB046 | Axial | Unnotched hourglass hollow | -1 | 605 | 0 | 78 | 193360 | 1 | finished |  | INCLUIR | https://doi.org/10.5281/zenodo.21509581 | 5.2863666 | 1399 | TRUE | Evento ambiguo; revisar fuente FABEST | 5.286367 | 2.781755
FAB046_7 | FABEST | 42CrMo4+QT | FAB046 | Axial | Unnotched hourglass hollow | -1 | 615 | 0 | 78 | 199032 | 1 | finished |  | INCLUIR | https://doi.org/10.5281/zenodo.21509581 | 5.2989229 | 1400 | TRUE | Evento ambiguo; revisar fuente FABEST | 5.298923 | 2.788875
FAB046_9 | FABEST | 42CrMo4+QT | FAB046 | Axial | Unnotched hourglass hollow | -1 | 580 | 0 | 78 | 256120 | 1 | finished |  | INCLUIR | https://doi.org/10.5281/zenodo.21509581 | 5.4084435 | 1401 | TRUE | Evento ambiguo; revisar fuente FABEST | 5.408443 | 2.763428
FAB046_5 | FABEST | 42CrMo4+QT | FAB046 | Axial | Unnotched hourglass hollow | -1 | 630 | 0 | 78 | 506360 | 1 | finished |  | INCLUIR | https://doi.org/10.5281/zenodo.21509581 | 5.7044594 | 1402 | TRUE | Evento ambiguo; revisar fuente FABEST | 5.704459 | 2.799341
FAB046_1E+3 | FABEST | 42CrMo4+QT | FAB046 | Axial | Unnotched hourglass hollow | -1 | 963.8548 | 0 | 78 | 1000 | 0 |  |  | evento ambiguo: sin grieta | https://doi.org/10.5281/zenodo.21509581 | 3 | 1406 | TRUE | FABEST: clasificacion previa no validada para inclusion | 3 | 2.984012
FAB046_2E+3 | FABEST | 42CrMo4+QT | FAB046 | Axial | Unnotched hourglass hollow | -1 | 909.9012 | 0 | 78 | 2000 | 0 |  |  | evento ambiguo: sin grieta | https://doi.org/10.5281/zenodo.21509581 | 3.30103 | 1407 | TRUE | FABEST: clasificacion previa no validada para inclusion | 3.30103 | 2.958994
FAB046_5E+3 | FABEST | 42CrMo4+QT | FAB046 | Axial | Unnotched hourglass hollow | -1 | 843.1855 | 0 | 78 | 5000 | 0 |  |  | evento ambiguo: sin grieta | https://doi.org/10.5281/zenodo.21509581 | 3.69897 | 1408 | TRUE | FABEST: clasificacion previa no validada para inclusion | 3.69897 | 2.925923
FAB046_1E+4 | FABEST | 42CrMo4+QT | FAB046 | Axial | Unnotched hourglass hollow | -1 | 795.9866 | 0 | 78 | 10000 | 0 |  |  | evento ambiguo: sin grieta | https://doi.org/10.5281/zenodo.21509581 | 4 | 1409 | TRUE | FABEST: clasificacion previa no validada para inclusion | 4 | 2.900906
FAB046_2E+4 | FABEST | 42CrMo4+QT | FAB046 | Axial | Unnotched hourglass hollow | -1 | 751.4298 | 0 | 78 | 20000 | 0 |  |  | evento ambiguo: sin grieta | https://doi.org/10.5281/zenodo.21509581 | 4.30103 | 1410 | TRUE | FABEST: clasificacion previa no validada para inclusion | 4.30103 | 2.875888
FAB046_5E+4 | FABEST | 42CrMo4+QT | FAB046 | Axial | Unnotched hourglass hollow | -1 | 696.3335 | 0 | 78 | 50000 | 0 |  |  | evento ambiguo: sin grieta | https://doi.org/10.5281/zenodo.21509581 | 4.69897 | 1411 | TRUE | FABEST: clasificacion previa no validada para inclusion | 4.69897 | 2.842817
FAB046_1E+5 | FABEST | 42CrMo4+QT | FAB046 | Axial | Unnotched hourglass hollow | -1 | 657.355 | 0 | 78 | 100000 | 0 |  |  | evento ambiguo: sin grieta | https://doi.org/10.5281/zenodo.21509581 | 5 | 1412 | TRUE | FABEST: clasificacion previa no validada para inclusion | 5 | 2.8178
FAB046_2E+5 | FABEST | 42CrMo4+QT | FAB046 | Axial | Unnotched hourglass hollow | -1 | 620.5583 | 0 | 78 | 200000 | 0 |  |  | evento ambiguo: sin grieta | https://doi.org/10.5281/zenodo.21509581 | 5.30103 | 1413 | TRUE | FABEST: clasificacion previa no validada para inclusion | 5.30103 | 2.792783
FAB046_5E+5 | FABEST | 42CrMo4+QT | FAB046 | Axial | Unnotched hourglass hollow | -1 | 575.0578 | 0 | 78 | 500000 | 0 |  |  | evento ambiguo: sin grieta | https://doi.org/10.5281/zenodo.21509581 | 5.69897 | 1414 | TRUE | FABEST: clasificacion previa no validada para inclusion | 5.69897 | 2.759711
FAB046_1E+6 | FABEST | 42CrMo4+QT | FAB046 | Axial | Unnotched hourglass hollow | -1 | 542.8679 | 0 | 78 | 1000000 | 0 |  |  | evento ambiguo: sin grieta | https://doi.org/10.5281/zenodo.21509581 | 6 | 1415 | TRUE | FABEST: clasificacion previa no validada para inclusion | 6 | 2.734694
FAB046_2E+6 | FABEST | 42CrMo4+QT | FAB046 | Axial | Unnotched hourglass hollow | -1 | 512.4798 | 0 | 78 | 2000000 | 0 |  |  | evento ambiguo: sin grieta | https://doi.org/10.5281/zenodo.21509581 | 6.30103 | 1416 | TRUE | FABEST: clasificacion previa no validada para inclusion | 6.30103 | 2.709677
FAB046_5E+6 | FABEST | 42CrMo4+QT | FAB046 | Axial | Unnotched hourglass hollow | -1 | 474.9038 | 0 | 78 | 5000000 | 0 |  |  | evento ambiguo: sin grieta | https://doi.org/10.5281/zenodo.21509581 | 6.69897 | 1417 | TRUE | FABEST: clasificacion previa no validada para inclusion | 6.69897 | 2.676606
FAB046_1E+7 | FABEST | 42CrMo4+QT | FAB046 | Axial | Unnotched hourglass hollow | -1 | 448.3202 | 0 | 78 | 10000000 | 0 |  |  | evento ambiguo: sin grieta | https://doi.org/10.5281/zenodo.21509581 | 7 | 1418 | TRUE | FABEST: clasificacion previa no validada para inclusion | 7 | 2.651588
FAB046_2E+7 | FABEST | 42CrMo4+QT | FAB046 | Axial | Unnotched hourglass hollow | -1 | 423.2247 | 0 | 78 | 20000000 | 0 |  |  | evento ambiguo: sin grieta | https://doi.org/10.5281/zenodo.21509581 | 7.30103 | 1419 | TRUE | FABEST: clasificacion previa no validada para inclusion | 7.30103 | 2.626571
FAB046_5E+7 | FABEST | 42CrMo4+QT | FAB046 | Axial | Unnotched hourglass hollow | -1 | 392.193 | 0 | 78 | 50000000 | 0 |  |  | evento ambiguo: sin grieta | https://doi.org/10.5281/zenodo.21509581 | 7.69897 | 1420 | TRUE | FABEST: clasificacion previa no validada para inclusion | 7.69897 | 2.5935
FAB046_1E+8 | FABEST | 42CrMo4+QT | FAB046 | Axial | Unnotched hourglass hollow | -1 | 370.2393 | 0 | 78 | 100000000 | 0 |  |  | evento ambiguo: sin grieta | https://doi.org/10.5281/zenodo.21509581 | 8 | 1421 | TRUE | FABEST: clasificacion previa no validada para inclusion | 8 | 2.568483
FAB046_1E+3 | FABEST | 42CrMo4+QT | FAB046 | Axial | Unnotched hourglass hollow | -1 | 843.4018 | 0 | 78 | 1000 | 0 |  |  | evento ambiguo: sin grieta | https://doi.org/10.5281/zenodo.21509581 | 3 | 1422 | TRUE | FABEST: clasificacion previa no validada para inclusion | 3 | 2.926035
FAB046_2E+3 | FABEST | 42CrMo4+QT | FAB046 | Axial | Unnotched hourglass hollow | -1 | 833.2742 | 0 | 78 | 2000 | 0 |  |  | evento ambiguo: sin grieta | https://doi.org/10.5281/zenodo.21509581 | 3.30103 | 1423 | TRUE | FABEST: clasificacion previa no validada para inclusion | 3.30103 | 2.920788
FAB046_5E+3 | FABEST | 42CrMo4+QT | FAB046 | Axial | Unnotched hourglass hollow | -1 | 807.4383 | 0 | 78 | 5000 | 0 |  |  | evento ambiguo: sin grieta | https://doi.org/10.5281/zenodo.21509581 | 3.69897 | 1424 | TRUE | FABEST: clasificacion previa no validada para inclusion | 3.69897 | 2.907109
FAB046_1E+4 | FABEST | 42CrMo4+QT | FAB046 | Axial | Unnotched hourglass hollow | -1 | 775.1527 | 0 | 78 | 10000 | 0 |  |  | evento ambiguo: sin grieta | https://doi.org/10.5281/zenodo.21509581 | 4 | 1425 | TRUE | FABEST: clasificacion previa no validada para inclusion | 4 | 2.889387
FAB046_2E+4 | FABEST | 42CrMo4+QT | FAB046 | Axial | Unnotched hourglass hollow | -1 | 733.4447 | 0 | 78 | 20000 | 0 |  |  | evento ambiguo: sin grieta | https://doi.org/10.5281/zenodo.21509581 | 4.30103 | 1426 | TRUE | FABEST: clasificacion previa no validada para inclusion | 4.30103 | 2.865367
FAB046_5E+4 | FABEST | 42CrMo4+QT | FAB046 | Axial | Unnotched hourglass hollow | -1 | 676.9316 | 0 | 78 | 50000 | 0 |  |  | evento ambiguo: sin grieta | https://doi.org/10.5281/zenodo.21509581 | 4.69897 | 1427 | TRUE | FABEST: clasificacion previa no validada para inclusion | 4.69897 | 2.830545
FAB046_1E+5 | FABEST | 42CrMo4+QT | FAB046 | Axial | Unnotched hourglass hollow | -1 | 643.6948 | 0 | 78 | 100000 | 0 |  |  | evento ambiguo: sin grieta | https://doi.org/10.5281/zenodo.21509581 | 5 | 1428 | TRUE | FABEST: clasificacion previa no validada para inclusion | 5 | 2.80868
FAB046_2E+5 | FABEST | 42CrMo4+QT | FAB046 | Axial | Unnotched hourglass hollow | -1 | 621.6794 | 0 | 78 | 200000 | 0 |  |  | evento ambiguo: sin grieta | https://doi.org/10.5281/zenodo.21509581 | 5.30103 | 1429 | TRUE | FABEST: clasificacion previa no validada para inclusion | 5.30103 | 2.793566
FAB046_5E+5 | FABEST | 42CrMo4+QT | FAB046 | Axial | Unnotched hourglass hollow | -1 | 605.9788 | 0 | 78 | 500000 | 0 |  |  | evento ambiguo: sin grieta | https://doi.org/10.5281/zenodo.21509581 | 5.69897 | 1430 | TRUE | FABEST: clasificacion previa no validada para inclusion | 5.69897 | 2.782457
FAB046_1E+6 | FABEST | 42CrMo4+QT | FAB046 | Axial | Unnotched hourglass hollow | -1 | 600.2338 | 0 | 78 | 1000000 | 0 |  |  | evento ambiguo: sin grieta | https://doi.org/10.5281/zenodo.21509581 | 6 | 1431 | TRUE | FABEST: clasificacion previa no validada para inclusion | 6 | 2.77832
FAB046_2E+6 | FABEST | 42CrMo4+QT | FAB046 | Axial | Unnotched hourglass hollow | -1 | 597.2539 | 0 | 78 | 2000000 | 0 |  |  | evento ambiguo: sin grieta | https://doi.org/10.5281/zenodo.21509581 | 6.30103 | 1432 | TRUE | FABEST: clasificacion previa no validada para inclusion | 6.30103 | 2.776159
FAB046_5E+6 | FABEST | 42CrMo4+QT | FAB046 | Axial | Unnotched hourglass hollow | -1 | 595.43 | 0 | 78 | 5000000 | 0 |  |  | evento ambiguo: sin grieta | https://doi.org/10.5281/zenodo.21509581 | 6.69897 | 1433 | TRUE | FABEST: clasificacion previa no validada para inclusion | 6.69897 | 2.774831
FAB046_1E+7 | FABEST | 42CrMo4+QT | FAB046 | Axial | Unnotched hourglass hollow | -1 | 594.8159 | 0 | 78 | 10000000 | 0 |  |  | evento ambiguo: sin grieta | https://doi.org/10.5281/zenodo.21509581 | 7 | 1434 | TRUE | FABEST: clasificacion previa no validada para inclusion | 7 | 2.774383
FAB046_2E+7 | FABEST | 42CrMo4+QT | FAB046 | Axial | Unnotched hourglass hollow | -1 | 594.5077 | 0 | 78 | 20000000 | 0 |  |  | evento ambiguo: sin grieta | https://doi.org/10.5281/zenodo.21509581 | 7.30103 | 1435 | TRUE | FABEST: clasificacion previa no validada para inclusion | 7.30103 | 2.774157
FAB046_5E+7 | FABEST | 42CrMo4+QT | FAB046 | Axial | Unnotched hourglass hollow | -1 | 594.3224 | 0 | 78 | 50000000 | 0 |  |  | evento ambiguo: sin grieta | https://doi.org/10.5281/zenodo.21509581 | 7.69897 | 1436 | TRUE | FABEST: clasificacion previa no validada para inclusion | 7.69897 | 2.774022
FAB046_1E+8 | FABEST | 42CrMo4+QT | FAB046 | Axial | Unnotched hourglass hollow | -1 | 594.2606 | 0 | 78 | 100000000 | 0 |  |  | evento ambiguo: sin grieta | https://doi.org/10.5281/zenodo.21509581 | 8 | 1437 | TRUE | FABEST: clasificacion previa no validada para inclusion | 8 | 2.773977
FAB046_1E+3 | FABEST | 42CrMo4+QT | FAB046 | Axial | Unnotched hourglass hollow | -1 | 910.242 | 0 | 78 | 1000 | 0 |  |  | evento ambiguo: sin grieta | https://doi.org/10.5281/zenodo.21509581 | 3 | 1438 | TRUE | FABEST: clasificacion previa no validada para inclusion | 3 | 2.959157
FAB046_2E+3 | FABEST | 42CrMo4+QT | FAB046 | Axial | Unnotched hourglass hollow | -1 | 872.5259 | 0 | 78 | 2000 | 0 |  |  | evento ambiguo: sin grieta | https://doi.org/10.5281/zenodo.21509581 | 3.30103 | 1439 | TRUE | FABEST: clasificacion previa no validada para inclusion | 3.30103 | 2.940778
FAB046_5E+3 | FABEST | 42CrMo4+QT | FAB046 | Axial | Unnotched hourglass hollow | -1 | 822.668 | 0 | 78 | 5000 | 0 |  |  | evento ambiguo: sin grieta | https://doi.org/10.5281/zenodo.21509581 | 3.69897 | 1440 | TRUE | FABEST: clasificacion previa no validada para inclusion | 3.69897 | 2.915225
FAB046_1E+4 | FABEST | 42CrMo4+QT | FAB046 | Axial | Unnotched hourglass hollow | -1 | 784.952 | 0 | 78 | 10000 | 0 |  |  | evento ambiguo: sin grieta | https://doi.org/10.5281/zenodo.21509581 | 4 | 1441 | TRUE | FABEST: clasificacion previa no validada para inclusion | 4 | 2.894843
FAB046_2E+4 | FABEST | 42CrMo4+QT | FAB046 | Axial | Unnotched hourglass hollow | -1 | 747.2359 | 0 | 78 | 20000 | 0 |  |  | evento ambiguo: sin grieta | https://doi.org/10.5281/zenodo.21509581 | 4.30103 | 1442 | TRUE | FABEST: clasificacion previa no validada para inclusion | 4.30103 | 2.873458
FAB046_5E+4 | FABEST | 42CrMo4+QT | FAB046 | Axial | Unnotched hourglass hollow | -1 | 697.378 | 0 | 78 | 50000 | 0 |  |  | evento ambiguo: sin grieta | https://doi.org/10.5281/zenodo.21509581 | 4.69897 | 1443 | TRUE | FABEST: clasificacion previa no validada para inclusion | 4.69897 | 2.843468
FAB046_1E+5 | FABEST | 42CrMo4+QT | FAB046 | Axial | Unnotched hourglass hollow | -1 | 659.6619 | 0 | 78 | 100000 | 0 |  |  | evento ambiguo: sin grieta | https://doi.org/10.5281/zenodo.21509581 | 5 | 1444 | TRUE | FABEST: clasificacion previa no validada para inclusion | 5 | 2.819321
FAB046_2E+5 | FABEST | 42CrMo4+QT | FAB046 | Axial | Unnotched hourglass hollow | -1 | 621.9459 | 0 | 78 | 200000 | 0 |  |  | evento ambiguo: sin grieta | https://doi.org/10.5281/zenodo.21509581 | 5.30103 | 1445 | TRUE | FABEST: clasificacion previa no validada para inclusion | 5.30103 | 2.793753
FAB046_5E+5 | FABEST | 42CrMo4+QT | FAB046 | Axial | Unnotched hourglass hollow | -1 | 572.088 | 0 | 78 | 500000 | 0 |  |  | evento ambiguo: sin grieta | https://doi.org/10.5281/zenodo.21509581 | 5.69897 | 1446 | TRUE | FABEST: clasificacion previa no validada para inclusion | 5.69897 | 2.757463
FAB046_1E+6 | FABEST | 42CrMo4+QT | FAB046 | Axial | Unnotched hourglass hollow | -1 | 534.3719 | 0 | 78 | 1000000 | 0 |  |  | evento ambiguo: sin grieta | https://doi.org/10.5281/zenodo.21509581 | 6 | 1447 | TRUE | FABEST: clasificacion previa no validada para inclusion | 6 | 2.727844
FAB046_2E+6 | FABEST | 42CrMo4+QT | FAB046 | Axial | Unnotched hourglass hollow | -1 | 496.6559 | 0 | 78 | 2000000 | 0 |  |  | evento ambiguo: sin grieta | https://doi.org/10.5281/zenodo.21509581 | 6.30103 | 1448 | TRUE | FABEST: clasificacion previa no validada para inclusion | 6.30103 | 2.696056
FAB046_5E+6 | FABEST | 42CrMo4+QT | FAB046 | Axial | Unnotched hourglass hollow | -1 | 446.7979 | 0 | 78 | 5000000 | 0 |  |  | evento ambiguo: sin grieta | https://doi.org/10.5281/zenodo.21509581 | 6.69897 | 1449 | TRUE | FABEST: clasificacion previa no validada para inclusion | 6.69897 | 2.650111
FAB046_1E+7 | FABEST | 42CrMo4+QT | FAB046 | Axial | Unnotched hourglass hollow | -1 | 409.0819 | 0 | 78 | 10000000 | 0 |  |  | evento ambiguo: sin grieta | https://doi.org/10.5281/zenodo.21509581 | 7 | 1450 | TRUE | FABEST: clasificacion previa no validada para inclusion | 7 | 2.61181
FAB046_2E+7 | FABEST | 42CrMo4+QT | FAB046 | Axial | Unnotched hourglass hollow | -1 | 371.3658 | 0 | 78 | 20000000 | 0 |  |  | evento ambiguo: sin grieta | https://doi.org/10.5281/zenodo.21509581 | 7.30103 | 1451 | TRUE | FABEST: clasificacion previa no validada para inclusion | 7.30103 | 2.569802
FAB046_5E+7 | FABEST | 42CrMo4+QT | FAB046 | Axial | Unnotched hourglass hollow | -1 | 321.5079 | 0 | 78 | 50000000 | 0 |  |  | evento ambiguo: sin grieta | https://doi.org/10.5281/zenodo.21509581 | 7.69897 | 1452 | TRUE | FABEST: clasificacion previa no validada para inclusion | 7.69897 | 2.507192
FAB046_1E+8 | FABEST | 42CrMo4+QT | FAB046 | Axial | Unnotched hourglass hollow | -1 | 283.7919 | 0 | 78 | 100000000 | 0 |  |  | evento ambiguo: sin grieta | https://doi.org/10.5281/zenodo.21509581 | 8 | 1453 | TRUE | FABEST: clasificacion previa no validada para inclusion | 8 | 2.453
FAB047_1 | FABEST | 42CrMo4+QT | FAB047 | Axial | Unnotched hourglass hollow | -1 | 650 | 0 | 78 | 84315 | 1 | finished |  | INCLUIR | https://doi.org/10.5281/zenodo.21509581 | 4.9259048 | 1454 | TRUE | Evento ambiguo; revisar fuente FABEST | 4.925905 | 2.812913
FAB047_5 | FABEST | 42CrMo4+QT | FAB047 | Axial | Unnotched hourglass hollow | -1 | 600 | 0 | 78 | 89807 | 1 | finished |  | INCLUIR | https://doi.org/10.5281/zenodo.21509581 | 4.9533102 | 1455 | TRUE | Evento ambiguo; revisar fuente FABEST | 4.95331 | 2.778151
FAB047_6 | FABEST | 42CrMo4+QT | FAB047 | Axial | Unnotched hourglass hollow | -1 | 560 | 0 | 78 | 123469 | 1 | finished |  | INCLUIR | https://doi.org/10.5281/zenodo.21509581 | 5.0915579 | 1456 | TRUE | Evento ambiguo; revisar fuente FABEST | 5.091558 | 2.748188
FAB047_2 | FABEST | 42CrMo4+QT | FAB047 | Axial | Unnotched hourglass hollow | -1 | 620 | 0 | 78 | 132327 | 1 | finished |  | INCLUIR | https://doi.org/10.5281/zenodo.21509581 | 5.1216485 | 1457 | TRUE | Evento ambiguo; revisar fuente FABEST | 5.121648 | 2.792392
FAB047_8 | FABEST | 42CrMo4+QT | FAB047 | Axial | Unnotched hourglass hollow | -1 | 490 | 0 | 78 | 455586 | 1 | finished |  | INCLUIR | https://doi.org/10.5281/zenodo.21509581 | 5.6585704 | 1458 | TRUE | Evento ambiguo; revisar fuente FABEST | 5.65857 | 2.690196
FAB047_7 | FABEST | 42CrMo4+QT | FAB047 | Axial | Unnotched hourglass hollow | -1 | 510 | 0 | 78 | 553002 | 1 | finished |  | INCLUIR | https://doi.org/10.5281/zenodo.21509581 | 5.7427267 | 1459 | TRUE | Evento ambiguo; revisar fuente FABEST | 5.742727 | 2.70757
FAB047_3 | FABEST | 42CrMo4+QT | FAB047 | Axial | Unnotched hourglass hollow | -1 | 530 | 0 | 78 | 829717 | 1 | finished |  | INCLUIR | https://doi.org/10.5281/zenodo.21509581 | 5.91893 | 1460 | TRUE | Evento ambiguo; revisar fuente FABEST | 5.91893 | 2.724276
FAB047_1E+3 | FABEST | 42CrMo4+QT | FAB047 | Axial | Unnotched hourglass hollow | -1 | 1136.161 | 0 | 78 | 1000 | 0 |  |  | evento ambiguo: sin grieta | https://doi.org/10.5281/zenodo.21509581 | 3 | 1464 | TRUE | FABEST: clasificacion previa no validada para inclusion | 3 | 3.05544
FAB047_2E+3 | FABEST | 42CrMo4+QT | FAB047 | Axial | Unnotched hourglass hollow | -1 | 1038.227 | 0 | 78 | 2000 | 0 |  |  | evento ambiguo: sin grieta | https://doi.org/10.5281/zenodo.21509581 | 3.30103 | 1465 | TRUE | FABEST: clasificacion previa no validada para inclusion | 3.30103 | 3.016292
FAB047_5E+3 | FABEST | 42CrMo4+QT | FAB047 | Axial | Unnotched hourglass hollow | -1 | 921.5987 | 0 | 78 | 5000 | 0 |  |  | evento ambiguo: sin grieta | https://doi.org/10.5281/zenodo.21509581 | 3.69897 | 1466 | TRUE | FABEST: clasificacion previa no validada para inclusion | 3.69897 | 2.964542
FAB047_1E+4 | FABEST | 42CrMo4+QT | FAB047 | Axial | Unnotched hourglass hollow | -1 | 842.1592 | 0 | 78 | 10000 | 0 |  |  | evento ambiguo: sin grieta | https://doi.org/10.5281/zenodo.21509581 | 4 | 1467 | TRUE | FABEST: clasificacion previa no validada para inclusion | 4 | 2.925394
FAB047_2E+4 | FABEST | 42CrMo4+QT | FAB047 | Axial | Unnotched hourglass hollow | -1 | 769.5673 | 0 | 78 | 20000 | 0 |  |  | evento ambiguo: sin grieta | https://doi.org/10.5281/zenodo.21509581 | 4.30103 | 1468 | TRUE | FABEST: clasificacion previa no validada para inclusion | 4.30103 | 2.886247
FAB047_5E+4 | FABEST | 42CrMo4+QT | FAB047 | Axial | Unnotched hourglass hollow | -1 | 683.1189 | 0 | 78 | 50000 | 0 |  |  | evento ambiguo: sin grieta | https://doi.org/10.5281/zenodo.21509581 | 4.69897 | 1469 | TRUE | FABEST: clasificacion previa no validada para inclusion | 4.69897 | 2.834496
FAB047_1E+5 | FABEST | 42CrMo4+QT | FAB047 | Axial | Unnotched hourglass hollow | -1 | 624.2358 | 0 | 78 | 100000 | 0 |  |  | evento ambiguo: sin grieta | https://doi.org/10.5281/zenodo.21509581 | 5 | 1470 | TRUE | FABEST: clasificacion previa no validada para inclusion | 5 | 2.795349
FAB047_2E+5 | FABEST | 42CrMo4+QT | FAB047 | Axial | Unnotched hourglass hollow | -1 | 570.4283 | 0 | 78 | 200000 | 0 |  |  | evento ambiguo: sin grieta | https://doi.org/10.5281/zenodo.21509581 | 5.30103 | 1471 | TRUE | FABEST: clasificacion previa no validada para inclusion | 5.30103 | 2.756201
FAB047_5E+5 | FABEST | 42CrMo4+QT | FAB047 | Axial | Unnotched hourglass hollow | -1 | 506.3499 | 0 | 78 | 500000 | 0 |  |  | evento ambiguo: sin grieta | https://doi.org/10.5281/zenodo.21509581 | 5.69897 | 1472 | TRUE | FABEST: clasificacion previa no validada para inclusion | 5.69897 | 2.704451
FAB047_1E+6 | FABEST | 42CrMo4+QT | FAB047 | Axial | Unnotched hourglass hollow | -1 | 462.7038 | 0 | 78 | 1000000 | 0 |  |  | evento ambiguo: sin grieta | https://doi.org/10.5281/zenodo.21509581 | 6 | 1473 | TRUE | FABEST: clasificacion previa no validada para inclusion | 6 | 2.665303
FAB047_2E+6 | FABEST | 42CrMo4+QT | FAB047 | Axial | Unnotched hourglass hollow | -1 | 422.82 | 0 | 78 | 2000000 | 0 |  |  | evento ambiguo: sin grieta | https://doi.org/10.5281/zenodo.21509581 | 6.30103 | 1474 | TRUE | FABEST: clasificacion previa no validada para inclusion | 6.30103 | 2.626155
FAB047_5E+6 | FABEST | 42CrMo4+QT | FAB047 | Axial | Unnotched hourglass hollow | -1 | 375.323 | 0 | 78 | 5000000 | 0 |  |  | evento ambiguo: sin grieta | https://doi.org/10.5281/zenodo.21509581 | 6.69897 | 1475 | TRUE | FABEST: clasificacion previa no validada para inclusion | 6.69897 | 2.574405
FAB047_1E+7 | FABEST | 42CrMo4+QT | FAB047 | Axial | Unnotched hourglass hollow | -1 | 342.9711 | 0 | 78 | 10000000 | 0 |  |  | evento ambiguo: sin grieta | https://doi.org/10.5281/zenodo.21509581 | 7 | 1476 | TRUE | FABEST: clasificacion previa no validada para inclusion | 7 | 2.535258
FAB047_2E+7 | FABEST | 42CrMo4+QT | FAB047 | Axial | Unnotched hourglass hollow | -1 | 313.4079 | 0 | 78 | 20000000 | 0 |  |  | evento ambiguo: sin grieta | https://doi.org/10.5281/zenodo.21509581 | 7.30103 | 1477 | TRUE | FABEST: clasificacion previa no validada para inclusion | 7.30103 | 2.49611
FAB047_5E+7 | FABEST | 42CrMo4+QT | FAB047 | Axial | Unnotched hourglass hollow | -1 | 278.2016 | 0 | 78 | 50000000 | 0 |  |  | evento ambiguo: sin grieta | https://doi.org/10.5281/zenodo.21509581 | 7.69897 | 1478 | TRUE | FABEST: clasificacion previa no validada para inclusion | 7.69897 | 2.44436
FAB047_1E+8 | FABEST | 42CrMo4+QT | FAB047 | Axial | Unnotched hourglass hollow | -1 | 254.2213 | 0 | 78 | 100000000 | 0 |  |  | evento ambiguo: sin grieta | https://doi.org/10.5281/zenodo.21509581 | 8 | 1479 | TRUE | FABEST: clasificacion previa no validada para inclusion | 8 | 2.405212
FAB047_1E+3 | FABEST | 42CrMo4+QT | FAB047 | Axial | Unnotched hourglass hollow | -1 | 9214.21 | 0 | 78 | 1000 | 0 |  |  | evento ambiguo: sin grieta | https://doi.org/10.5281/zenodo.21509581 | 3 | 1480 | TRUE | FABEST: clasificacion previa no validada para inclusion | 3 | 3.964458
FAB047_2E+3 | FABEST | 42CrMo4+QT | FAB047 | Axial | Unnotched hourglass hollow | -1 | 5031.355 | 0 | 78 | 2000 | 0 |  |  | evento ambiguo: sin grieta | https://doi.org/10.5281/zenodo.21509581 | 3.30103 | 1481 | TRUE | FABEST: clasificacion previa no validada para inclusion | 3.30103 | 3.701685
FAB047_5E+3 | FABEST | 42CrMo4+QT | FAB047 | Axial | Unnotched hourglass hollow | -1 | 2396.521 | 0 | 78 | 5000 | 0 |  |  | evento ambiguo: sin grieta | https://doi.org/10.5281/zenodo.21509581 | 3.69897 | 1482 | TRUE | FABEST: clasificacion previa no validada para inclusion | 3.69897 | 3.379581
FAB047_1E+4 | FABEST | 42CrMo4+QT | FAB047 | Axial | Unnotched hourglass hollow | -1 | 1476.039 | 0 | 78 | 10000 | 0 |  |  | evento ambiguo: sin grieta | https://doi.org/10.5281/zenodo.21509581 | 4 | 1483 | TRUE | FABEST: clasificacion previa no validada para inclusion | 4 | 3.169098
FAB047_2E+4 | FABEST | 42CrMo4+QT | FAB047 | Axial | Unnotched hourglass hollow | -1 | 1000.635 | 0 | 78 | 20000 | 0 |  |  | evento ambiguo: sin grieta | https://doi.org/10.5281/zenodo.21509581 | 4.30103 | 1484 | TRUE | FABEST: clasificacion previa no validada para inclusion | 4.30103 | 3.000276
FAB047_5E+4 | FABEST | 42CrMo4+QT | FAB047 | Axial | Unnotched hourglass hollow | -1 | 707.5879 | 0 | 78 | 50000 | 0 |  |  | evento ambiguo: sin grieta | https://doi.org/10.5281/zenodo.21509581 | 4.69897 | 1485 | TRUE | FABEST: clasificacion previa no validada para inclusion | 4.69897 | 2.84978
FAB047_1E+5 | FABEST | 42CrMo4+QT | FAB047 | Axial | Unnotched hourglass hollow | -1 | 608.0569 | 0 | 78 | 100000 | 0 |  |  | evento ambiguo: sin grieta | https://doi.org/10.5281/zenodo.21509581 | 5 | 1486 | TRUE | FABEST: clasificacion previa no validada para inclusion | 5 | 2.783944
FAB047_2E+5 | FABEST | 42CrMo4+QT | FAB047 | Axial | Unnotched hourglass hollow | -1 | 557.8539 | 0 | 78 | 200000 | 0 |  |  | evento ambiguo: sin grieta | https://doi.org/10.5281/zenodo.21509581 | 5.30103 | 1487 | TRUE | FABEST: clasificacion previa no validada para inclusion | 5.30103 | 2.746521
FAB047_5E+5 | FABEST | 42CrMo4+QT | FAB047 | Axial | Unnotched hourglass hollow | -1 | 527.5753 | 0 | 78 | 500000 | 0 |  |  | evento ambiguo: sin grieta | https://doi.org/10.5281/zenodo.21509581 | 5.69897 | 1488 | TRUE | FABEST: clasificacion previa no validada para inclusion | 5.69897 | 2.722284
FAB047_1E+6 | FABEST | 42CrMo4+QT | FAB047 | Axial | Unnotched hourglass hollow | -1 | 517.4546 | 0 | 78 | 1000000 | 0 |  |  | evento ambiguo: sin grieta | https://doi.org/10.5281/zenodo.21509581 | 6 | 1489 | TRUE | FABEST: clasificacion previa no validada para inclusion | 6 | 2.713872
FAB047_2E+6 | FABEST | 42CrMo4+QT | FAB047 | Axial | Unnotched hourglass hollow | -1 | 512.3889 | 0 | 78 | 2000000 | 0 |  |  | evento ambiguo: sin grieta | https://doi.org/10.5281/zenodo.21509581 | 6.30103 | 1490 | TRUE | FABEST: clasificacion previa no validada para inclusion | 6.30103 | 2.7096
FAB047_5E+6 | FABEST | 42CrMo4+QT | FAB047 | Axial | Unnotched hourglass hollow | -1 | 509.3477 | 0 | 78 | 5000000 | 0 |  |  | evento ambiguo: sin grieta | https://doi.org/10.5281/zenodo.21509581 | 6.69897 | 1491 | TRUE | FABEST: clasificacion previa no validada para inclusion | 6.69897 | 2.707014
FAB047_1E+7 | FABEST | 42CrMo4+QT | FAB047 | Axial | Unnotched hourglass hollow | -1 | 508.3337 | 0 | 78 | 10000000 | 0 |  |  | evento ambiguo: sin grieta | https://doi.org/10.5281/zenodo.21509581 | 7 | 1492 | TRUE | FABEST: clasificacion previa no validada para inclusion | 7 | 2.706149
FAB047_2E+7 | FABEST | 42CrMo4+QT | FAB047 | Axial | Unnotched hourglass hollow | -1 | 507.8266 | 0 | 78 | 20000000 | 0 |  |  | evento ambiguo: sin grieta | https://doi.org/10.5281/zenodo.21509581 | 7.30103 | 1493 | TRUE | FABEST: clasificacion previa no validada para inclusion | 7.30103 | 2.705715
FAB047_5E+7 | FABEST | 42CrMo4+QT | FAB047 | Axial | Unnotched hourglass hollow | -1 | 507.5223 | 0 | 78 | 50000000 | 0 |  |  | evento ambiguo: sin grieta | https://doi.org/10.5281/zenodo.21509581 | 7.69897 | 1494 | TRUE | FABEST: clasificacion previa no validada para inclusion | 7.69897 | 2.705455
FAB047_1E+8 | FABEST | 42CrMo4+QT | FAB047 | Axial | Unnotched hourglass hollow | -1 | 507.4209 | 0 | 78 | 100000000 | 0 |  |  | evento ambiguo: sin grieta | https://doi.org/10.5281/zenodo.21509581 | 8 | 1495 | TRUE | FABEST: clasificacion previa no validada para inclusion | 8 | 2.705368
FAB047_1E+3 | FABEST | 42CrMo4+QT | FAB047 | Axial | Unnotched hourglass hollow | -1 | 963.947 | 0 | 78 | 1000 | 0 |  |  | evento ambiguo: sin grieta | https://doi.org/10.5281/zenodo.21509581 | 3 | 1496 | TRUE | FABEST: clasificacion previa no validada para inclusion | 3 | 2.984053
FAB047_2E+3 | FABEST | 42CrMo4+QT | FAB047 | Axial | Unnotched hourglass hollow | -1 | 912.8182 | 0 | 78 | 2000 | 0 |  |  | evento ambiguo: sin grieta | https://doi.org/10.5281/zenodo.21509581 | 3.30103 | 1497 | TRUE | FABEST: clasificacion previa no validada para inclusion | 3.30103 | 2.960384
FAB047_5E+3 | FABEST | 42CrMo4+QT | FAB047 | Axial | Unnotched hourglass hollow | -1 | 845.2295 | 0 | 78 | 5000 | 0 |  |  | evento ambiguo: sin grieta | https://doi.org/10.5281/zenodo.21509581 | 3.69897 | 1498 | TRUE | FABEST: clasificacion previa no validada para inclusion | 3.69897 | 2.926975
FAB047_1E+4 | FABEST | 42CrMo4+QT | FAB047 | Axial | Unnotched hourglass hollow | -1 | 794.1006 | 0 | 78 | 10000 | 0 |  |  | evento ambiguo: sin grieta | https://doi.org/10.5281/zenodo.21509581 | 4 | 1499 | TRUE | FABEST: clasificacion previa no validada para inclusion | 4 | 2.899876
FAB047_2E+4 | FABEST | 42CrMo4+QT | FAB047 | Axial | Unnotched hourglass hollow | -1 | 742.9718 | 0 | 78 | 20000 | 0 |  |  | evento ambiguo: sin grieta | https://doi.org/10.5281/zenodo.21509581 | 4.30103 | 1500 | TRUE | FABEST: clasificacion previa no validada para inclusion | 4.30103 | 2.870972
FAB047_5E+4 | FABEST | 42CrMo4+QT | FAB047 | Axial | Unnotched hourglass hollow | -1 | 675.3831 | 0 | 78 | 50000 | 0 |  |  | evento ambiguo: sin grieta | https://doi.org/10.5281/zenodo.21509581 | 4.69897 | 1501 | TRUE | FABEST: clasificacion previa no validada para inclusion | 4.69897 | 2.82955
FAB047_1E+5 | FABEST | 42CrMo4+QT | FAB047 | Axial | Unnotched hourglass hollow | -1 | 624.2542 | 0 | 78 | 100000 | 0 |  |  | evento ambiguo: sin grieta | https://doi.org/10.5281/zenodo.21509581 | 5 | 1502 | TRUE | FABEST: clasificacion previa no validada para inclusion | 5 | 2.795361
FAB047_2E+5 | FABEST | 42CrMo4+QT | FAB047 | Axial | Unnotched hourglass hollow | -1 | 573.1254 | 0 | 78 | 200000 | 0 |  |  | evento ambiguo: sin grieta | https://doi.org/10.5281/zenodo.21509581 | 5.30103 | 1503 | TRUE | FABEST: clasificacion previa no validada para inclusion | 5.30103 | 2.75825
FAB047_5E+5 | FABEST | 42CrMo4+QT | FAB047 | Axial | Unnotched hourglass hollow | -1 | 505.5367 | 0 | 78 | 500000 | 0 |  |  | evento ambiguo: sin grieta | https://doi.org/10.5281/zenodo.21509581 | 5.69897 | 1504 | TRUE | FABEST: clasificacion previa no validada para inclusion | 5.69897 | 2.703753
FAB047_1E+6 | FABEST | 42CrMo4+QT | FAB047 | Axial | Unnotched hourglass hollow | -1 | 454.4078 | 0 | 78 | 1000000 | 0 |  |  | evento ambiguo: sin grieta | https://doi.org/10.5281/zenodo.21509581 | 6 | 1505 | TRUE | FABEST: clasificacion previa no validada para inclusion | 6 | 2.657446
FAB047_2E+6 | FABEST | 42CrMo4+QT | FAB047 | Axial | Unnotched hourglass hollow | -1 | 403.279 | 0 | 78 | 2000000 | 0 |  |  | evento ambiguo: sin grieta | https://doi.org/10.5281/zenodo.21509581 | 6.30103 | 1506 | TRUE | FABEST: clasificacion previa no validada para inclusion | 6.30103 | 2.605606
FAB047_5E+6 | FABEST | 42CrMo4+QT | FAB047 | Axial | Unnotched hourglass hollow | -1 | 335.6903 | 0 | 78 | 5000000 | 0 |  |  | evento ambiguo: sin grieta | https://doi.org/10.5281/zenodo.21509581 | 6.69897 | 1507 | TRUE | FABEST: clasificacion previa no validada para inclusion | 6.69897 | 2.525939
FAB047_1E+7 | FABEST | 42CrMo4+QT | FAB047 | Axial | Unnotched hourglass hollow | -1 | 284.5614 | 0 | 78 | 10000000 | 0 |  |  | evento ambiguo: sin grieta | https://doi.org/10.5281/zenodo.21509581 | 7 | 1508 | TRUE | FABEST: clasificacion previa no validada para inclusion | 7 | 2.454176
FAB047_2E+7 | FABEST | 42CrMo4+QT | FAB047 | Axial | Unnotched hourglass hollow | -1 | 233.4326 | 0 | 78 | 20000000 | 0 |  |  | evento ambiguo: sin grieta | https://doi.org/10.5281/zenodo.21509581 | 7.30103 | 1509 | TRUE | FABEST: clasificacion previa no validada para inclusion | 7.30103 | 2.368161
FAB047_5E+7 | FABEST | 42CrMo4+QT | FAB047 | Axial | Unnotched hourglass hollow | -1 | 165.8439 | 0 | 78 | 50000000 | 0 |  |  | evento ambiguo: sin grieta | https://doi.org/10.5281/zenodo.21509581 | 7.69897 | 1510 | TRUE | FABEST: clasificacion previa no validada para inclusion | 7.69897 | 2.219699
FAB047_1E+8 | FABEST | 42CrMo4+QT | FAB047 | Axial | Unnotched hourglass hollow | -1 | 114.715 | 0 | 78 | 100000000 | 0 |  |  | evento ambiguo: sin grieta | https://doi.org/10.5281/zenodo.21509581 | 8 | 1511 | TRUE | FABEST: clasificacion previa no validada para inclusion | 8 | 2.05962
FAB050_3B | FABEST | 42CrMo4+QT | FAB050 | Axial | Transversal hole D=2 mm | -1 | 533 | 0 | 167 | 2222 | 1 | finished |  | geometría entallada/no homogénea | https://doi.org/10.5281/zenodo.21509581 | 3.3467441 | 1512 | TRUE | FABEST: clasificacion previa no validada para inclusion | 3.346744 | 2.726727
FAB050_2B | FABEST | 42CrMo4+QT | FAB050 | Axial | Transversal hole D=2 mm | -1 | 522.8 | 0 | 167 | 6225 | 1 | finished |  | geometría entallada/no homogénea | https://doi.org/10.5281/zenodo.21509581 | 3.7941394 | 1513 | TRUE | FABEST: clasificacion previa no validada para inclusion | 3.794139 | 2.718336
FAB050_7 | FABEST | 42CrMo4+QT | FAB050 | Axial | Transversal hole D=2 mm | -1 | 510.6 | 0 | 167 | 8375 | 1 | finished |  | geometría entallada/no homogénea | https://doi.org/10.5281/zenodo.21509581 | 3.9229848 | 1514 | TRUE | FABEST: clasificacion previa no validada para inclusion | 3.922985 | 2.708081
FAB050_1B | FABEST | 42CrMo4+QT | FAB050 | Axial | Transversal hole D=2 mm | -1 | 465.8 | 0 | 167 | 14010 | 1 | finished |  | geometría entallada/no homogénea | https://doi.org/10.5281/zenodo.21509581 | 4.1464381 | 1515 | TRUE | FABEST: clasificacion previa no validada para inclusion | 4.146438 | 2.668199
FAB050_5 | FABEST | 42CrMo4+QT | FAB050 | Axial | Transversal hole D=2 mm | -1 | 420.7 | 0 | 167 | 25858 | 1 | finished |  | geometría entallada/no homogénea | https://doi.org/10.5281/zenodo.21509581 | 4.4125949 | 1516 | TRUE | FABEST: clasificacion previa no validada para inclusion | 4.412595 | 2.623973
FAB050_4 | FABEST | 42CrMo4+QT | FAB050 | Axial | Transversal hole D=2 mm | -1 | 364.1 | 0 | 167 | 64569 | 1 | finished |  | geometría entallada/no homogénea | https://doi.org/10.5281/zenodo.21509581 | 4.8100241 | 1517 | TRUE | FABEST: clasificacion previa no validada para inclusion | 4.810024 | 2.561221
FAB050_6 | FABEST | 42CrMo4+QT | FAB050 | Axial | Transversal hole D=2 mm | -1 | 317.9 | 0 | 167 | 127644 | 1 | finished |  | geometría entallada/no homogénea | https://doi.org/10.5281/zenodo.21509581 | 5.1060004 | 1518 | TRUE | FABEST: clasificacion previa no validada para inclusion | 5.106 | 2.502291
FAB050_8 | FABEST | 42CrMo4+QT | FAB050 | Axial | Transversal hole D=2 mm | -1 | 267.9 | 0 | 167 | 235681 | 1 | finished |  | geometría entallada/no homogénea | https://doi.org/10.5281/zenodo.21509581 | 5.3723246 | 1519 | TRUE | FABEST: clasificacion previa no validada para inclusion | 5.372325 | 2.427973
FAB050_9 | FABEST | 42CrMo4+QT | FAB050 | Axial | Transversal hole D=2 mm | -1 | 226.5 | 0 | 167 | 450719 | 1 | finished |  | geometría entallada/no homogénea | https://doi.org/10.5281/zenodo.21509581 | 5.6539059 | 1520 | TRUE | FABEST: clasificacion previa no validada para inclusion | 5.653906 | 2.355068
FAB050_10 | FABEST | 42CrMo4+QT | FAB050 | Axial | Transversal hole D=2 mm | -1 | 193.4 | 0 | 167 | 594032 | 1 | finished |  | geometría entallada/no homogénea | https://doi.org/10.5281/zenodo.21509581 | 5.7738098 | 1521 | TRUE | FABEST: clasificacion previa no validada para inclusion | 5.77381 | 2.286456
FAB050_1 | FABEST | 42CrMo4+QT | FAB050 | Axial | Transversal hole D=2 mm | -1 | 181.8 | 0 | 167 | 12012955 | 0 | interrupted |  | geometría entallada/no homogénea | https://doi.org/10.5281/zenodo.21509581 | 7.0796499 | 1522 | TRUE | FABEST: clasificacion previa no validada para inclusion | 7.07965 | 2.259594
FAB050_2 | FABEST | 42CrMo4+QT | FAB050 | Axial | Transversal hole D=2 mm | -1 | 193.2 | 0 | 167 | 12541400 | 0 | interrupted |  | geometría entallada/no homogénea | https://doi.org/10.5281/zenodo.21509581 | 7.098346 | 1523 | TRUE | FABEST: clasificacion previa no validada para inclusion | 7.098346 | 2.286007
FAB050_3 | FABEST | 42CrMo4+QT | FAB050 | Axial | Transversal hole D=2 mm | -1 | 158.8 | 0 | 167 | 51618116 | 0 | interrupted |  | geometría entallada/no homogénea | https://doi.org/10.5281/zenodo.21509581 | 7.7128021 | 1524 | TRUE | FABEST: clasificacion previa no validada para inclusion | 7.712802 | 2.20085
FAB050_1E+3 | FABEST | 42CrMo4+QT | FAB050 | Axial | Transversal hole D=2 mm | -1 | 826.062 | 0 | 167 | 1000 | 0 |  |  | evento ambiguo: sin grieta | https://doi.org/10.5281/zenodo.21509581 | 3 | 1525 | TRUE | FABEST: clasificacion previa no validada para inclusion | 3 | 2.917013
FAB050_2E+3 | FABEST | 42CrMo4+QT | FAB050 | Axial | Transversal hole D=2 mm | -1 | 712.8269 | 0 | 167 | 2000 | 0 |  |  | evento ambiguo: sin grieta | https://doi.org/10.5281/zenodo.21509581 | 3.30103 | 1526 | TRUE | FABEST: clasificacion previa no validada para inclusion | 3.30103 | 2.852984
FAB050_5E+3 | FABEST | 42CrMo4+QT | FAB050 | Axial | Transversal hole D=2 mm | -1 | 586.6012 | 0 | 167 | 5000 | 0 |  |  | evento ambiguo: sin grieta | https://doi.org/10.5281/zenodo.21509581 | 3.69897 | 1527 | TRUE | FABEST: clasificacion previa no validada para inclusion | 3.69897 | 2.768343
FAB050_1E+4 | FABEST | 42CrMo4+QT | FAB050 | Axial | Transversal hole D=2 mm | -1 | 506.191 | 0 | 167 | 10000 | 0 |  |  | evento ambiguo: sin grieta | https://doi.org/10.5281/zenodo.21509581 | 4 | 1528 | TRUE | FABEST: clasificacion previa no validada para inclusion | 4 | 2.704314
FAB050_2E+4 | FABEST | 42CrMo4+QT | FAB050 | Axial | Transversal hole D=2 mm | -1 | 436.8033 | 0 | 167 | 20000 | 0 |  |  | evento ambiguo: sin grieta | https://doi.org/10.5281/zenodo.21509581 | 4.30103 | 1529 | TRUE | FABEST: clasificacion previa no validada para inclusion | 4.30103 | 2.640286
FAB050_5E+4 | FABEST | 42CrMo4+QT | FAB050 | Axial | Transversal hole D=2 mm | -1 | 359.4552 | 0 | 167 | 50000 | 0 |  |  | evento ambiguo: sin grieta | https://doi.org/10.5281/zenodo.21509581 | 4.69897 | 1530 | TRUE | FABEST: clasificacion previa no validada para inclusion | 4.69897 | 2.555645
FAB050_1E+5 | FABEST | 42CrMo4+QT | FAB050 | Axial | Transversal hole D=2 mm | -1 | 310.1818 | 0 | 167 | 100000 | 0 |  |  | evento ambiguo: sin grieta | https://doi.org/10.5281/zenodo.21509581 | 5 | 1531 | TRUE | FABEST: clasificacion previa no validada para inclusion | 5 | 2.491616
FAB050_2E+5 | FABEST | 42CrMo4+QT | FAB050 | Axial | Transversal hole D=2 mm | -1 | 267.6626 | 0 | 167 | 200000 | 0 |  |  | evento ambiguo: sin grieta | https://doi.org/10.5281/zenodo.21509581 | 5.30103 | 1532 | TRUE | FABEST: clasificacion previa no validada para inclusion | 5.30103 | 2.427588
FAB050_5E+5 | FABEST | 42CrMo4+QT | FAB050 | Axial | Transversal hole D=2 mm | -1 | 220.2656 | 0 | 167 | 500000 | 0 |  |  | evento ambiguo: sin grieta | https://doi.org/10.5281/zenodo.21509581 | 5.69897 | 1533 | TRUE | FABEST: clasificacion previa no validada para inclusion | 5.69897 | 2.342947
FAB050_1E+6 | FABEST | 42CrMo4+QT | FAB050 | Axial | Transversal hole D=2 mm | -1 | 190.072 | 0 | 167 | 1000000 | 0 |  |  | evento ambiguo: sin grieta | https://doi.org/10.5281/zenodo.21509581 | 6 | 1534 | TRUE | FABEST: clasificacion previa no validada para inclusion | 6 | 2.278918
FAB050_2E+6 | FABEST | 42CrMo4+QT | FAB050 | Axial | Transversal hole D=2 mm | -1 | 164.0172 | 0 | 167 | 2000000 | 0 |  |  | evento ambiguo: sin grieta | https://doi.org/10.5281/zenodo.21509581 | 6.30103 | 1535 | TRUE | FABEST: clasificacion previa no validada para inclusion | 6.30103 | 2.21489
FAB050_5E+6 | FABEST | 42CrMo4+QT | FAB050 | Axial | Transversal hole D=2 mm | -1 | 134.9735 | 0 | 167 | 5000000 | 0 |  |  | evento ambiguo: sin grieta | https://doi.org/10.5281/zenodo.21509581 | 6.69897 | 1536 | TRUE | FABEST: clasificacion previa no validada para inclusion | 6.69897 | 2.130248
FAB050_1E+7 | FABEST | 42CrMo4+QT | FAB050 | Axial | Transversal hole D=2 mm | -1 | 116.4716 | 0 | 167 | 10000000 | 0 |  |  | evento ambiguo: sin grieta | https://doi.org/10.5281/zenodo.21509581 | 7 | 1537 | TRUE | FABEST: clasificacion previa no validada para inclusion | 7 | 2.06622
FAB050_2E+7 | FABEST | 42CrMo4+QT | FAB050 | Axial | Transversal hole D=2 mm | -1 | 100.5058 | 0 | 167 | 20000000 | 0 |  |  | evento ambiguo: sin grieta | https://doi.org/10.5281/zenodo.21509581 | 7.30103 | 1538 | TRUE | FABEST: clasificacion previa no validada para inclusion | 7.30103 | 2.002191
FAB050_5E+7 | FABEST | 42CrMo4+QT | FAB050 | Axial | Transversal hole D=2 mm | -1 | 82.70851 | 0 | 167 | 50000000 | 0 |  |  | evento ambiguo: sin grieta | https://doi.org/10.5281/zenodo.21509581 | 7.69897 | 1539 | TRUE | FABEST: clasificacion previa no validada para inclusion | 7.69897 | 1.91755
FAB050_1E+8 | FABEST | 42CrMo4+QT | FAB050 | Axial | Transversal hole D=2 mm | -1 | 71.37098 | 0 | 167 | 100000000 | 0 |  |  | evento ambiguo: sin grieta | https://doi.org/10.5281/zenodo.21509581 | 8 | 1540 | TRUE | FABEST: clasificacion previa no validada para inclusion | 8 | 1.853522
FAB050_1E+3 | FABEST | 42CrMo4+QT | FAB050 | Axial | Transversal hole D=2 mm | -1 | 545.8409 | 0 | 167 | 1000 | 0 |  |  | evento ambiguo: sin grieta | https://doi.org/10.5281/zenodo.21509581 | 3 | 1541 | TRUE | FABEST: clasificacion previa no validada para inclusion | 3 | 2.737066
FAB050_2E+3 | FABEST | 42CrMo4+QT | FAB050 | Axial | Transversal hole D=2 mm | -1 | 539.0423 | 0 | 167 | 2000 | 0 |  |  | evento ambiguo: sin grieta | https://doi.org/10.5281/zenodo.21509581 | 3.30103 | 1542 | TRUE | FABEST: clasificacion previa no validada para inclusion | 3.30103 | 2.731623
FAB050_5E+3 | FABEST | 42CrMo4+QT | FAB050 | Axial | Transversal hole D=2 mm | -1 | 520.3573 | 0 | 167 | 5000 | 0 |  |  | evento ambiguo: sin grieta | https://doi.org/10.5281/zenodo.21509581 | 3.69897 | 1543 | TRUE | FABEST: clasificacion previa no validada para inclusion | 3.69897 | 2.716302
FAB050_1E+4 | FABEST | 42CrMo4+QT | FAB050 | Axial | Transversal hole D=2 mm | -1 | 493.8698 | 0 | 167 | 10000 | 0 |  |  | evento ambiguo: sin grieta | https://doi.org/10.5281/zenodo.21509581 | 4 | 1544 | TRUE | FABEST: clasificacion previa no validada para inclusion | 4 | 2.693612
FAB050_2E+4 | FABEST | 42CrMo4+QT | FAB050 | Axial | Transversal hole D=2 mm | -1 | 453.096 | 0 | 167 | 20000 | 0 |  |  | evento ambiguo: sin grieta | https://doi.org/10.5281/zenodo.21509581 | 4.30103 | 1545 | TRUE | FABEST: clasificacion previa no validada para inclusion | 4.30103 | 2.65619
FAB050_5E+4 | FABEST | 42CrMo4+QT | FAB050 | Axial | Transversal hole D=2 mm | -1 | 380.4556 | 0 | 167 | 50000 | 0 |  |  | evento ambiguo: sin grieta | https://doi.org/10.5281/zenodo.21509581 | 4.69897 | 1546 | TRUE | FABEST: clasificacion previa no validada para inclusion | 4.69897 | 2.580304
FAB050_1E+5 | FABEST | 42CrMo4+QT | FAB050 | Axial | Transversal hole D=2 mm | -1 | 322.1235 | 0 | 167 | 100000 | 0 |  |  | evento ambiguo: sin grieta | https://doi.org/10.5281/zenodo.21509581 | 5 | 1547 | TRUE | FABEST: clasificacion previa no validada para inclusion | 5 | 2.508022
FAB050_2E+5 | FABEST | 42CrMo4+QT | FAB050 | Axial | Transversal hole D=2 mm | -1 | 271.7331 | 0 | 167 | 200000 | 0 |  |  | evento ambiguo: sin grieta | https://doi.org/10.5281/zenodo.21509581 | 5.30103 | 1548 | TRUE | FABEST: clasificacion previa no validada para inclusion | 5.30103 | 2.434143
FAB050_5E+5 | FABEST | 42CrMo4+QT | FAB050 | Axial | Transversal hole D=2 mm | -1 | 225.2664 | 0 | 167 | 500000 | 0 |  |  | evento ambiguo: sin grieta | https://doi.org/10.5281/zenodo.21509581 | 5.69897 | 1549 | TRUE | FABEST: clasificacion previa no validada para inclusion | 5.69897 | 2.352696
FAB050_1E+6 | FABEST | 42CrMo4+QT | FAB050 | Axial | Transversal hole D=2 mm | -1 | 204.5043 | 0 | 167 | 1000000 | 0 |  |  | evento ambiguo: sin grieta | https://doi.org/10.5281/zenodo.21509581 | 6 | 1550 | TRUE | FABEST: clasificacion previa no validada para inclusion | 6 | 2.310703
FAB050_2E+6 | FABEST | 42CrMo4+QT | FAB050 | Axial | Transversal hole D=2 mm | -1 | 192.5353 | 0 | 167 | 2000000 | 0 |  |  | evento ambiguo: sin grieta | https://doi.org/10.5281/zenodo.21509581 | 6.30103 | 1551 | TRUE | FABEST: clasificacion previa no validada para inclusion | 6.30103 | 2.28451
FAB050_5E+6 | FABEST | 42CrMo4+QT | FAB050 | Axial | Transversal hole D=2 mm | -1 | 184.6986 | 0 | 167 | 5000000 | 0 |  |  | evento ambiguo: sin grieta | https://doi.org/10.5281/zenodo.21509581 | 6.69897 | 1552 | TRUE | FABEST: clasificacion previa no validada para inclusion | 6.69897 | 2.266464
FAB050_1E+7 | FABEST | 42CrMo4+QT | FAB050 | Axial | Transversal hole D=2 mm | -1 | 181.9599 | 0 | 167 | 10000000 | 0 |  |  | evento ambiguo: sin grieta | https://doi.org/10.5281/zenodo.21509581 | 7 | 1553 | TRUE | FABEST: clasificacion previa no validada para inclusion | 7 | 2.259976
FAB050_2E+7 | FABEST | 42CrMo4+QT | FAB050 | Axial | Transversal hole D=2 mm | -1 | 180.5649 | 0 | 167 | 20000000 | 0 |  |  | evento ambiguo: sin grieta | https://doi.org/10.5281/zenodo.21509581 | 7.30103 | 1554 | TRUE | FABEST: clasificacion previa no validada para inclusion | 7.30103 | 2.256633
FAB050_5E+7 | FABEST | 42CrMo4+QT | FAB050 | Axial | Transversal hole D=2 mm | -1 | 179.7194 | 0 | 167 | 50000000 | 0 |  |  | evento ambiguo: sin grieta | https://doi.org/10.5281/zenodo.21509581 | 7.69897 | 1555 | TRUE | FABEST: clasificacion previa no validada para inclusion | 7.69897 | 2.254595
FAB050_1E+8 | FABEST | 42CrMo4+QT | FAB050 | Axial | Transversal hole D=2 mm | -1 | 179.4362 | 0 | 167 | 100000000 | 0 |  |  | evento ambiguo: sin grieta | https://doi.org/10.5281/zenodo.21509581 | 8 | 1556 | TRUE | FABEST: clasificacion previa no validada para inclusion | 8 | 2.25391
FAB050_1E+3 | FABEST | 42CrMo4+QT | FAB050 | Axial | Transversal hole D=2 mm | -1 | 657.0809 | 0 | 167 | 1000 | 0 |  |  | evento ambiguo: sin grieta | https://doi.org/10.5281/zenodo.21509581 | 3 | 1557 | TRUE | FABEST: clasificacion previa no validada para inclusion | 3 | 2.817619
FAB050_2E+3 | FABEST | 42CrMo4+QT | FAB050 | Axial | Transversal hole D=2 mm | -1 | 607.6875 | 0 | 167 | 2000 | 0 |  |  | evento ambiguo: sin grieta | https://doi.org/10.5281/zenodo.21509581 | 3.30103 | 1558 | TRUE | FABEST: clasificacion previa no validada para inclusion | 3.30103 | 2.78368
FAB050_5E+3 | FABEST | 42CrMo4+QT | FAB050 | Axial | Transversal hole D=2 mm | -1 | 542.3929 | 0 | 167 | 5000 | 0 |  |  | evento ambiguo: sin grieta | https://doi.org/10.5281/zenodo.21509581 | 3.69897 | 1559 | TRUE | FABEST: clasificacion previa no validada para inclusion | 3.69897 | 2.734314
FAB050_1E+4 | FABEST | 42CrMo4+QT | FAB050 | Axial | Transversal hole D=2 mm | -1 | 492.9994 | 0 | 167 | 10000 | 0 |  |  | evento ambiguo: sin grieta | https://doi.org/10.5281/zenodo.21509581 | 4 | 1560 | TRUE | FABEST: clasificacion previa no validada para inclusion | 4 | 2.692846
FAB050_2E+4 | FABEST | 42CrMo4+QT | FAB050 | Axial | Transversal hole D=2 mm | -1 | 443.6059 | 0 | 167 | 20000 | 0 |  |  | evento ambiguo: sin grieta | https://doi.org/10.5281/zenodo.21509581 | 4.30103 | 1561 | TRUE | FABEST: clasificacion previa no validada para inclusion | 4.30103 | 2.646997
FAB050_5E+4 | FABEST | 42CrMo4+QT | FAB050 | Axial | Transversal hole D=2 mm | -1 | 378.3113 | 0 | 167 | 50000 | 0 |  |  | evento ambiguo: sin grieta | https://doi.org/10.5281/zenodo.21509581 | 4.69897 | 1562 | TRUE | FABEST: clasificacion previa no validada para inclusion | 4.69897 | 2.577849
FAB050_1E+5 | FABEST | 42CrMo4+QT | FAB050 | Axial | Transversal hole D=2 mm | -1 | 328.9179 | 0 | 167 | 100000 | 0 |  |  | evento ambiguo: sin grieta | https://doi.org/10.5281/zenodo.21509581 | 5 | 1563 | TRUE | FABEST: clasificacion previa no validada para inclusion | 5 | 2.517087
FAB050_2E+5 | FABEST | 42CrMo4+QT | FAB050 | Axial | Transversal hole D=2 mm | -1 | 279.5244 | 0 | 167 | 200000 | 0 |  |  | evento ambiguo: sin grieta | https://doi.org/10.5281/zenodo.21509581 | 5.30103 | 1564 | TRUE | FABEST: clasificacion previa no validada para inclusion | 5.30103 | 2.44642
FAB050_5E+5 | FABEST | 42CrMo4+QT | FAB050 | Axial | Transversal hole D=2 mm | -1 | 214.2298 | 0 | 167 | 500000 | 0 |  |  | evento ambiguo: sin grieta | https://doi.org/10.5281/zenodo.21509581 | 5.69897 | 1565 | TRUE | FABEST: clasificacion previa no validada para inclusion | 5.69897 | 2.33088
FAB050_1E+6 | FABEST | 42CrMo4+QT | FAB050 | Axial | Transversal hole D=2 mm | -1 | 164.8363 | 0 | 167 | 1000000 | 0 |  |  | evento ambiguo: sin grieta | https://doi.org/10.5281/zenodo.21509581 | 6 | 1566 | TRUE | FABEST: clasificacion previa no validada para inclusion | 6 | 2.217053
FAB050_2E+6 | FABEST | 42CrMo4+QT | FAB050 | Axial | Transversal hole D=2 mm | -1 | 115.4428 | 0 | 167 | 2000000 | 0 |  |  | evento ambiguo: sin grieta | https://doi.org/10.5281/zenodo.21509581 | 6.30103 | 1567 | TRUE | FABEST: clasificacion previa no validada para inclusion | 6.30103 | 2.062367
FAB050_5E+6 | FABEST | 42CrMo4+QT | FAB050 | Axial | Transversal hole D=2 mm | -1 | 50.14824 | 0 | 167 | 5000000 | 0 |  |  | evento ambiguo: sin grieta | https://doi.org/10.5281/zenodo.21509581 | 6.69897 | 1568 | TRUE | FABEST: clasificacion previa no validada para inclusion | 6.69897 | 1.700256
FAB050_1E+7 | FABEST | 42CrMo4+QT | FAB050 | Axial | Transversal hole D=2 mm | -1 | 0.7547722 | 0 | 167 | 10000000 | 0 |  |  | evento ambiguo: sin grieta | https://doi.org/10.5281/zenodo.21509581 | 7 | 1569 | TRUE | FABEST: clasificacion previa no validada para inclusion | 7 | -0.1221841
FAB051_2B | FABEST | 42CrMo4+QT | FAB051 | Axial | Circumferential V-notch R=0.5 mm | -1 | 608.3 | 0 | 184 | 629 | 1 | finished |  | geometría entallada/no homogénea | https://doi.org/10.5281/zenodo.21509581 | 2.7986506 | 1570 | TRUE | FABEST: clasificacion previa no validada para inclusion | 2.798651 | 2.784118
FAB051_5 | FABEST | 42CrMo4+QT | FAB051 | Axial | Circumferential V-notch R=0.5 mm | -1 | 553.2 | 0 | 184 | 1732 | 1 | finished |  | geometría entallada/no homogénea | https://doi.org/10.5281/zenodo.21509581 | 3.2385479 | 1571 | TRUE | FABEST: clasificacion previa no validada para inclusion | 3.238548 | 2.742882
FAB051_9B | FABEST | 42CrMo4+QT | FAB051 | Axial | Circumferential V-notch R=0.5 mm | -1 | 454.4 | 0 | 184 | 5227 | 1 | finished |  | geometría entallada/no homogénea | https://doi.org/10.5281/zenodo.21509581 | 3.7182525 | 1572 | TRUE | FABEST: clasificacion previa no validada para inclusion | 3.718253 | 2.657438
FAB051_10 | FABEST | 42CrMo4+QT | FAB051 | Axial | Circumferential V-notch R=0.5 mm | -1 | 365.3 | 0 | 184 | 15137 | 1 | finished |  | geometría entallada/no homogénea | https://doi.org/10.5281/zenodo.21509581 | 4.1800398 | 1573 | TRUE | FABEST: clasificacion previa no validada para inclusion | 4.18004 | 2.56265
FAB051_8 | FABEST | 42CrMo4+QT | FAB051 | Axial | Circumferential V-notch R=0.5 mm | -1 | 304 | 0 | 184 | 34867 | 1 | finished |  | geometría entallada/no homogénea | https://doi.org/10.5281/zenodo.21509581 | 4.5424146 | 1574 | TRUE | FABEST: clasificacion previa no validada para inclusion | 4.542415 | 2.482874
FAB051_3 | FABEST | 42CrMo4+QT | FAB051 | Axial | Circumferential V-notch R=0.5 mm | -1 | 251.8 | 0 | 184 | 78435 | 1 | finished |  | geometría entallada/no homogénea | https://doi.org/10.5281/zenodo.21509581 | 4.8945099 | 1575 | TRUE | FABEST: clasificacion previa no validada para inclusion | 4.89451 | 2.401056
FAB051_7 | FABEST | 42CrMo4+QT | FAB051 | Axial | Circumferential V-notch R=0.5 mm | -1 | 201.7 | 0 | 184 | 173482 | 1 | finished |  | geometría entallada/no homogénea | https://doi.org/10.5281/zenodo.21509581 | 5.2392544 | 1576 | TRUE | FABEST: clasificacion previa no validada para inclusion | 5.239254 | 2.304706
FAB051_4 | FABEST | 42CrMo4+QT | FAB051 | Axial | Circumferential V-notch R=0.5 mm | -1 | 214.4 | 0 | 184 | 258440 | 1 | finished |  | geometría entallada/no homogénea | https://doi.org/10.5281/zenodo.21509581 | 5.4123597 | 1577 | TRUE | FABEST: clasificacion previa no validada para inclusion | 5.41236 | 2.331225
FAB051_1 | FABEST | 42CrMo4+QT | FAB051 | Axial | Circumferential V-notch R=0.5 mm | -1 | 201.8 | 0 | 184 | 447210 | 1 | finished |  | geometría entallada/no homogénea | https://doi.org/10.5281/zenodo.21509581 | 5.6505115 | 1578 | TRUE | FABEST: clasificacion previa no validada para inclusion | 5.650512 | 2.304921
FAB051_6 | FABEST | 42CrMo4+QT | FAB051 | Axial | Circumferential V-notch R=0.5 mm | -1 | 189.2 | 0 | 184 | 2169391 | 1 | finished |  | geometría entallada/no homogénea | https://doi.org/10.5281/zenodo.21509581 | 6.3363378 | 1579 | TRUE | FABEST: clasificacion previa no validada para inclusion | 6.336338 | 2.276921
FAB051_2 | FABEST | 42CrMo4+QT | FAB051 | Axial | Circumferential V-notch R=0.5 mm | -1 | 183.8 | 0 | 184 | 10248826 | 0 | interrupted |  | geometría entallada/no homogénea | https://doi.org/10.5281/zenodo.21509581 | 7.0106741 | 1580 | TRUE | FABEST: clasificacion previa no validada para inclusion | 7.010674 | 2.264346
FAB051_9 | FABEST | 42CrMo4+QT | FAB051 | Axial | Circumferential V-notch R=0.5 mm | -1 | 176.7 | 0 | 184 | 100000000 | 0 | interrupted |  | geometría entallada/no homogénea | https://doi.org/10.5281/zenodo.21509581 | 8 | 1581 | TRUE | FABEST: clasificacion previa no validada para inclusion | 8 | 2.247237
FAB051_1E+3 | FABEST | 42CrMo4+QT | FAB051 | Axial | Circumferential V-notch R=0.5 mm | -1 | 596.0839 | 0 | 184 | 1000 | 0 |  |  | evento ambiguo: sin grieta | https://doi.org/10.5281/zenodo.21509581 | 3 | 1582 | TRUE | FABEST: clasificacion previa no validada para inclusion | 3 | 2.775307
FAB051_2E+3 | FABEST | 42CrMo4+QT | FAB051 | Axial | Circumferential V-notch R=0.5 mm | -1 | 522.5953 | 0 | 184 | 2000 | 0 |  |  | evento ambiguo: sin grieta | https://doi.org/10.5281/zenodo.21509581 | 3.30103 | 1583 | TRUE | FABEST: clasificacion previa no validada para inclusion | 3.30103 | 2.718165
FAB051_5E+3 | FABEST | 42CrMo4+QT | FAB051 | Axial | Circumferential V-notch R=0.5 mm | -1 | 439.1653 | 0 | 184 | 5000 | 0 |  |  | evento ambiguo: sin grieta | https://doi.org/10.5281/zenodo.21509581 | 3.69897 | 1584 | TRUE | FABEST: clasificacion previa no validada para inclusion | 3.69897 | 2.642628
FAB051_1E+4 | FABEST | 42CrMo4+QT | FAB051 | Axial | Circumferential V-notch R=0.5 mm | -1 | 385.0225 | 0 | 184 | 10000 | 0 |  |  | evento ambiguo: sin grieta | https://doi.org/10.5281/zenodo.21509581 | 4 | 1585 | TRUE | FABEST: clasificacion previa no validada para inclusion | 4 | 2.585486
FAB051_2E+4 | FABEST | 42CrMo4+QT | FAB051 | Axial | Circumferential V-notch R=0.5 mm | -1 | 337.5548 | 0 | 184 | 20000 | 0 |  |  | evento ambiguo: sin grieta | https://doi.org/10.5281/zenodo.21509581 | 4.30103 | 1586 | TRUE | FABEST: clasificacion previa no validada para inclusion | 4.30103 | 2.528344
FAB051_5E+4 | FABEST | 42CrMo4+QT | FAB051 | Axial | Circumferential V-notch R=0.5 mm | -1 | 283.6657 | 0 | 184 | 50000 | 0 |  |  | evento ambiguo: sin grieta | https://doi.org/10.5281/zenodo.21509581 | 4.69897 | 1587 | TRUE | FABEST: clasificacion previa no validada para inclusion | 4.69897 | 2.452807
FAB051_1E+5 | FABEST | 42CrMo4+QT | FAB051 | Axial | Circumferential V-notch R=0.5 mm | -1 | 248.6937 | 0 | 184 | 100000 | 0 |  |  | evento ambiguo: sin grieta | https://doi.org/10.5281/zenodo.21509581 | 5 | 1588 | TRUE | FABEST: clasificacion previa no validada para inclusion | 5 | 2.395665
FAB051_2E+5 | FABEST | 42CrMo4+QT | FAB051 | Axial | Circumferential V-notch R=0.5 mm | -1 | 218.0334 | 0 | 184 | 200000 | 0 |  |  | evento ambiguo: sin grieta | https://doi.org/10.5281/zenodo.21509581 | 5.30103 | 1589 | TRUE | FABEST: clasificacion previa no validada para inclusion | 5.30103 | 2.338523
FAB051_5E+5 | FABEST | 42CrMo4+QT | FAB051 | Axial | Circumferential V-notch R=0.5 mm | -1 | 183.2253 | 0 | 184 | 500000 | 0 |  |  | evento ambiguo: sin grieta | https://doi.org/10.5281/zenodo.21509581 | 5.69897 | 1590 | TRUE | FABEST: clasificacion previa no validada para inclusion | 5.69897 | 2.262985
FAB051_1E+6 | FABEST | 42CrMo4+QT | FAB051 | Axial | Circumferential V-notch R=0.5 mm | -1 | 160.6363 | 0 | 184 | 1000000 | 0 |  |  | evento ambiguo: sin grieta | https://doi.org/10.5281/zenodo.21509581 | 6 | 1591 | TRUE | FABEST: clasificacion previa no validada para inclusion | 6 | 2.205844
FAB051_2E+6 | FABEST | 42CrMo4+QT | FAB051 | Axial | Circumferential V-notch R=0.5 mm | -1 | 140.8321 | 0 | 184 | 2000000 | 0 |  |  | evento ambiguo: sin grieta | https://doi.org/10.5281/zenodo.21509581 | 6.30103 | 1592 | TRUE | FABEST: clasificacion previa no validada para inclusion | 6.30103 | 2.148702
FAB051_5E+6 | FABEST | 42CrMo4+QT | FAB051 | Axial | Circumferential V-notch R=0.5 mm | -1 | 118.3489 | 0 | 184 | 5000000 | 0 |  |  | evento ambiguo: sin grieta | https://doi.org/10.5281/zenodo.21509581 | 6.69897 | 1593 | TRUE | FABEST: clasificacion previa no validada para inclusion | 6.69897 | 2.073164
FAB051_1E+7 | FABEST | 42CrMo4+QT | FAB051 | Axial | Circumferential V-notch R=0.5 mm | -1 | 103.7582 | 0 | 184 | 10000000 | 0 |  |  | evento ambiguo: sin grieta | https://doi.org/10.5281/zenodo.21509581 | 7 | 1594 | TRUE | FABEST: clasificacion previa no validada para inclusion | 7 | 2.016022
FAB051_2E+7 | FABEST | 42CrMo4+QT | FAB051 | Axial | Circumferential V-notch R=0.5 mm | -1 | 90.96628 | 0 | 184 | 20000000 | 0 |  |  | evento ambiguo: sin grieta | https://doi.org/10.5281/zenodo.21509581 | 7.30103 | 1595 | TRUE | FABEST: clasificacion previa no validada para inclusion | 7.30103 | 1.95888
FAB051_5E+7 | FABEST | 42CrMo4+QT | FAB051 | Axial | Circumferential V-notch R=0.5 mm | -1 | 76.44392 | 0 | 184 | 50000000 | 0 |  |  | evento ambiguo: sin grieta | https://doi.org/10.5281/zenodo.21509581 | 7.69897 | 1596 | TRUE | FABEST: clasificacion previa no validada para inclusion | 7.69897 | 1.883343
FAB051_1E+8 | FABEST | 42CrMo4+QT | FAB051 | Axial | Circumferential V-notch R=0.5 mm | -1 | 67.01948 | 0 | 184 | 100000000 | 0 |  |  | evento ambiguo: sin grieta | https://doi.org/10.5281/zenodo.21509581 | 8 | 1597 | TRUE | FABEST: clasificacion previa no validada para inclusion | 8 | 1.826201
FAB051_1E+3 | FABEST | 42CrMo4+QT | FAB051 | Axial | Circumferential V-notch R=0.5 mm | -1 | 586.4831 | 0 | 184 | 1000 | 0 |  |  | evento ambiguo: sin grieta | https://doi.org/10.5281/zenodo.21509581 | 3 | 1598 | TRUE | FABEST: clasificacion previa no validada para inclusion | 3 | 2.768255
FAB051_2E+3 | FABEST | 42CrMo4+QT | FAB051 | Axial | Circumferential V-notch R=0.5 mm | -1 | 541.638 | 0 | 184 | 2000 | 0 |  |  | evento ambiguo: sin grieta | https://doi.org/10.5281/zenodo.21509581 | 3.30103 | 1599 | TRUE | FABEST: clasificacion previa no validada para inclusion | 3.30103 | 2.733709
FAB051_5E+3 | FABEST | 42CrMo4+QT | FAB051 | Axial | Circumferential V-notch R=0.5 mm | -1 | 463.3002 | 0 | 184 | 5000 | 0 |  |  | evento ambiguo: sin grieta | https://doi.org/10.5281/zenodo.21509581 | 3.69897 | 1600 | TRUE | FABEST: clasificacion previa no validada para inclusion | 3.69897 | 2.665862
FAB051_1E+4 | FABEST | 42CrMo4+QT | FAB051 | Axial | Circumferential V-notch R=0.5 mm | -1 | 398.9671 | 0 | 184 | 10000 | 0 |  |  | evento ambiguo: sin grieta | https://doi.org/10.5281/zenodo.21509581 | 4 | 1601 | TRUE | FABEST: clasificacion previa no validada para inclusion | 4 | 2.600937
FAB051_2E+4 | FABEST | 42CrMo4+QT | FAB051 | Axial | Circumferential V-notch R=0.5 mm | -1 | 339.0681 | 0 | 184 | 20000 | 0 |  |  | evento ambiguo: sin grieta | https://doi.org/10.5281/zenodo.21509581 | 4.30103 | 1602 | TRUE | FABEST: clasificacion previa no validada para inclusion | 4.30103 | 2.530287
FAB051_5E+4 | FABEST | 42CrMo4+QT | FAB051 | Axial | Circumferential V-notch R=0.5 mm | -1 | 274.851 | 0 | 184 | 50000 | 0 |  |  | evento ambiguo: sin grieta | https://doi.org/10.5281/zenodo.21509581 | 4.69897 | 1603 | TRUE | FABEST: clasificacion previa no validada para inclusion | 4.69897 | 2.439097
FAB051_1E+5 | FABEST | 42CrMo4+QT | FAB051 | Axial | Circumferential V-notch R=0.5 mm | -1 | 239.7735 | 0 | 184 | 100000 | 0 |  |  | evento ambiguo: sin grieta | https://doi.org/10.5281/zenodo.21509581 | 5 | 1604 | TRUE | FABEST: clasificacion previa no validada para inclusion | 5 | 2.379801
FAB051_2E+5 | FABEST | 42CrMo4+QT | FAB051 | Axial | Circumferential V-notch R=0.5 mm | -1 | 215.7412 | 0 | 184 | 200000 | 0 |  |  | evento ambiguo: sin grieta | https://doi.org/10.5281/zenodo.21509581 | 5.30103 | 1605 | TRUE | FABEST: clasificacion previa no validada para inclusion | 5.30103 | 2.333933
FAB051_5E+5 | FABEST | 42CrMo4+QT | FAB051 | Axial | Circumferential V-notch R=0.5 mm | -1 | 197.3448 | 0 | 184 | 500000 | 0 |  |  | evento ambiguo: sin grieta | https://doi.org/10.5281/zenodo.21509581 | 5.69897 | 1606 | TRUE | FABEST: clasificacion previa no validada para inclusion | 5.69897 | 2.295226
FAB051_1E+6 | FABEST | 42CrMo4+QT | FAB051 | Axial | Circumferential V-notch R=0.5 mm | -1 | 190.1695 | 0 | 184 | 1000000 | 0 |  |  | evento ambiguo: sin grieta | https://doi.org/10.5281/zenodo.21509581 | 6 | 1607 | TRUE | FABEST: clasificacion previa no validada para inclusion | 6 | 2.279141
FAB051_2E+6 | FABEST | 42CrMo4+QT | FAB051 | Axial | Circumferential V-notch R=0.5 mm | -1 | 186.3215 | 0 | 184 | 2000000 | 0 |  |  | evento ambiguo: sin grieta | https://doi.org/10.5281/zenodo.21509581 | 6.30103 | 1608 | TRUE | FABEST: clasificacion previa no validada para inclusion | 6.30103 | 2.270263
FAB051_5E+6 | FABEST | 42CrMo4+QT | FAB051 | Axial | Circumferential V-notch R=0.5 mm | -1 | 183.9175 | 0 | 184 | 5000000 | 0 |  |  | evento ambiguo: sin grieta | https://doi.org/10.5281/zenodo.21509581 | 6.69897 | 1609 | TRUE | FABEST: clasificacion previa no validada para inclusion | 6.69897 | 2.264623
FAB051_1E+7 | FABEST | 42CrMo4+QT | FAB051 | Axial | Circumferential V-notch R=0.5 mm | -1 | 183.099 | 0 | 184 | 10000000 | 0 |  |  | evento ambiguo: sin grieta | https://doi.org/10.5281/zenodo.21509581 | 7 | 1610 | TRUE | FABEST: clasificacion previa no validada para inclusion | 7 | 2.262686
FAB051_2E+7 | FABEST | 42CrMo4+QT | FAB051 | Axial | Circumferential V-notch R=0.5 mm | -1 | 182.6865 | 0 | 184 | 20000000 | 0 |  |  | evento ambiguo: sin grieta | https://doi.org/10.5281/zenodo.21509581 | 7.30103 | 1611 | TRUE | FABEST: clasificacion previa no validada para inclusion | 7.30103 | 2.261706
FAB051_5E+7 | FABEST | 42CrMo4+QT | FAB051 | Axial | Circumferential V-notch R=0.5 mm | -1 | 182.4379 | 0 | 184 | 50000000 | 0 |  |  | evento ambiguo: sin grieta | https://doi.org/10.5281/zenodo.21509581 | 7.69897 | 1612 | TRUE | FABEST: clasificacion previa no validada para inclusion | 7.69897 | 2.261115
FAB051_1E+8 | FABEST | 42CrMo4+QT | FAB051 | Axial | Circumferential V-notch R=0.5 mm | -1 | 182.3548 | 0 | 184 | 100000000 | 0 |  |  | evento ambiguo: sin grieta | https://doi.org/10.5281/zenodo.21509581 | 8 | 1613 | TRUE | FABEST: clasificacion previa no validada para inclusion | 8 | 2.260917
FAB051_1E+3 | FABEST | 42CrMo4+QT | FAB051 | Axial | Circumferential V-notch R=0.5 mm | -1 | 572.4477 | 0 | 184 | 1000 | 0 |  |  | evento ambiguo: sin grieta | https://doi.org/10.5281/zenodo.21509581 | 3 | 1614 | TRUE | FABEST: clasificacion previa no validada para inclusion | 3 | 2.757736
FAB051_2E+3 | FABEST | 42CrMo4+QT | FAB051 | Axial | Circumferential V-notch R=0.5 mm | -1 | 525.0144 | 0 | 184 | 2000 | 0 |  |  | evento ambiguo: sin grieta | https://doi.org/10.5281/zenodo.21509581 | 3.30103 | 1615 | TRUE | FABEST: clasificacion previa no validada para inclusion | 3.30103 | 2.720171
FAB051_5E+3 | FABEST | 42CrMo4+QT | FAB051 | Axial | Circumferential V-notch R=0.5 mm | -1 | 462.3109 | 0 | 184 | 5000 | 0 |  |  | evento ambiguo: sin grieta | https://doi.org/10.5281/zenodo.21509581 | 3.69897 | 1616 | TRUE | FABEST: clasificacion previa no validada para inclusion | 3.69897 | 2.664934
FAB051_1E+4 | FABEST | 42CrMo4+QT | FAB051 | Axial | Circumferential V-notch R=0.5 mm | -1 | 414.8776 | 0 | 184 | 10000 | 0 |  |  | evento ambiguo: sin grieta | https://doi.org/10.5281/zenodo.21509581 | 4 | 1617 | TRUE | FABEST: clasificacion previa no validada para inclusion | 4 | 2.61792
FAB051_2E+4 | FABEST | 42CrMo4+QT | FAB051 | Axial | Circumferential V-notch R=0.5 mm | -1 | 367.4442 | 0 | 184 | 20000 | 0 |  |  | evento ambiguo: sin grieta | https://doi.org/10.5281/zenodo.21509581 | 4.30103 | 1618 | TRUE | FABEST: clasificacion previa no validada para inclusion | 4.30103 | 2.565191
FAB051_5E+4 | FABEST | 42CrMo4+QT | FAB051 | Axial | Circumferential V-notch R=0.5 mm | -1 | 304.7407 | 0 | 184 | 50000 | 0 |  |  | evento ambiguo: sin grieta | https://doi.org/10.5281/zenodo.21509581 | 4.69897 | 1619 | TRUE | FABEST: clasificacion previa no validada para inclusion | 4.69897 | 2.483931
FAB051_1E+5 | FABEST | 42CrMo4+QT | FAB051 | Axial | Circumferential V-notch R=0.5 mm | -1 | 257.3074 | 0 | 184 | 100000 | 0 |  |  | evento ambiguo: sin grieta | https://doi.org/10.5281/zenodo.21509581 | 5 | 1620 | TRUE | FABEST: clasificacion previa no validada para inclusion | 5 | 2.410452
FAB051_2E+5 | FABEST | 42CrMo4+QT | FAB051 | Axial | Circumferential V-notch R=0.5 mm | -1 | 209.8741 | 0 | 184 | 200000 | 0 |  |  | evento ambiguo: sin grieta | https://doi.org/10.5281/zenodo.21509581 | 5.30103 | 1621 | TRUE | FABEST: clasificacion previa no validada para inclusion | 5.30103 | 2.321959
FAB051_5E+5 | FABEST | 42CrMo4+QT | FAB051 | Axial | Circumferential V-notch R=0.5 mm | -1 | 147.1706 | 0 | 184 | 500000 | 0 |  |  | evento ambiguo: sin grieta | https://doi.org/10.5281/zenodo.21509581 | 5.69897 | 1622 | TRUE | FABEST: clasificacion previa no validada para inclusion | 5.69897 | 2.167821
FAB051_1E+6 | FABEST | 42CrMo4+QT | FAB051 | Axial | Circumferential V-notch R=0.5 mm | -1 | 99.73725 | 0 | 184 | 1000000 | 0 |  |  | evento ambiguo: sin grieta | https://doi.org/10.5281/zenodo.21509581 | 6 | 1623 | TRUE | FABEST: clasificacion previa no validada para inclusion | 6 | 1.998857
FAB051_2E+6 | FABEST | 42CrMo4+QT | FAB051 | Axial | Circumferential V-notch R=0.5 mm | -1 | 52.30391 | 0 | 184 | 2000000 | 0 |  |  | evento ambiguo: sin grieta | https://doi.org/10.5281/zenodo.21509581 | 6.30103 | 1624 | TRUE | FABEST: clasificacion previa no validada para inclusion | 6.30103 | 1.718534
FAB052_10B | FABEST | 42CrMo4+QT | FAB052 | Axial | Circumferential V-notch R=2 mm | -1 | 608.7 | 0 | 184 | 992 | 1 | finished |  | geometría entallada/no homogénea | https://doi.org/10.5281/zenodo.21509581 | 2.9965117 | 1625 | TRUE | FABEST: clasificacion previa no validada para inclusion | 2.996512 | 2.784403
FAB052_1B | FABEST | 42CrMo4+QT | FAB052 | Axial | Circumferential V-notch R=2 mm | -1 | 576.4 | 0 | 184 | 4124 | 1 | finished |  | geometría entallada/no homogénea | https://doi.org/10.5281/zenodo.21509581 | 3.6153187 | 1626 | TRUE | FABEST: clasificacion previa no validada para inclusion | 3.615319 | 2.760724
FAB052_2B | FABEST | 42CrMo4+QT | FAB052 | Axial | Circumferential V-notch R=2 mm | -1 | 548.6 | 0 | 184 | 8806 | 1 | finished |  | geometría entallada/no homogénea | https://doi.org/10.5281/zenodo.21509581 | 3.9447787 | 1627 | TRUE | FABEST: clasificacion previa no validada para inclusion | 3.944779 | 2.739256
FAB052_8B | FABEST | 42CrMo4+QT | FAB052 | Axial | Circumferential V-notch R=2 mm | -1 | 519.9 | 0 | 184 | 11458 | 1 | finished |  | geometría entallada/no homogénea | https://doi.org/10.5281/zenodo.21509581 | 4.0591088 | 1628 | TRUE | FABEST: clasificacion previa no validada para inclusion | 4.059109 | 2.71592
FAB052_5 | FABEST | 42CrMo4+QT | FAB052 | Axial | Circumferential V-notch R=2 mm | -1 | 457.5 | 0 | 184 | 18571 | 1 | finished |  | geometría entallada/no homogénea | https://doi.org/10.5281/zenodo.21509581 | 4.2688353 | 1629 | TRUE | FABEST: clasificacion previa no validada para inclusion | 4.268835 | 2.660391
FAB052_3 | FABEST | 42CrMo4+QT | FAB052 | Axial | Circumferential V-notch R=2 mm | -1 | 407.4 | 0 | 184 | 44054 | 1 | finished |  | geometría entallada/no homogénea | https://doi.org/10.5281/zenodo.21509581 | 4.6439853 | 1630 | TRUE | FABEST: clasificacion previa no validada para inclusion | 4.643985 | 2.610021
FAB052_4 | FABEST | 42CrMo4+QT | FAB052 | Axial | Circumferential V-notch R=2 mm | -1 | 356.7 | 0 | 184 | 62956 | 1 | finished |  | geometría entallada/no homogénea | https://doi.org/10.5281/zenodo.21509581 | 4.7990371 | 1631 | TRUE | FABEST: clasificacion previa no validada para inclusion | 4.799037 | 2.552303
FAB052_9 | FABEST | 42CrMo4+QT | FAB052 | Axial | Circumferential V-notch R=2 mm | -1 | 253.1 | 0 | 184 | 325894 | 1 | finished |  | geometría entallada/no homogénea | https://doi.org/10.5281/zenodo.21509581 | 5.5130764 | 1632 | TRUE | FABEST: clasificacion previa no validada para inclusion | 5.513076 | 2.403292
FAB052_6 | FABEST | 42CrMo4+QT | FAB052 | Axial | Circumferential V-notch R=2 mm | -1 | 304.4 | 0 | 184 | 376654 | 1 | finished |  | geometría entallada/no homogénea | https://doi.org/10.5281/zenodo.21509581 | 5.5759426 | 1633 | TRUE | FABEST: clasificacion previa no validada para inclusion | 5.575943 | 2.483445
FAB052_7 | FABEST | 42CrMo4+QT | FAB052 | Axial | Circumferential V-notch R=2 mm | -1 | 254 | 0 | 184 | 394885 | 1 | finished |  | geometría entallada/no homogénea | https://doi.org/10.5281/zenodo.21509581 | 5.5964706 | 1634 | TRUE | FABEST: clasificacion previa no validada para inclusion | 5.596471 | 2.404834
FAB052_10 | FABEST | 42CrMo4+QT | FAB052 | Axial | Circumferential V-notch R=2 mm | -1 | 234.6 | 0 | 184 | 10000000 | 0 | interrupted |  | geometría entallada/no homogénea | https://doi.org/10.5281/zenodo.21509581 | 7 | 1635 | TRUE | FABEST: clasificacion previa no validada para inclusion | 7 | 2.370328
FAB052_8 | FABEST | 42CrMo4+QT | FAB052 | Axial | Circumferential V-notch R=2 mm | -1 | 215.6 | 0 | 184 | 10000000 | 0 | interrupted |  | geometría entallada/no homogénea | https://doi.org/10.5281/zenodo.21509581 | 7 | 1636 | TRUE | FABEST: clasificacion previa no validada para inclusion | 7 | 2.333649
FAB052_2 | FABEST | 42CrMo4+QT | FAB052 | Axial | Circumferential V-notch R=2 mm | -1 | 306.2 | 0 | 184 | 10031491 | 0 | interrupted |  | geometría entallada/no homogénea | https://doi.org/10.5281/zenodo.21509581 | 7.0013655 | 1637 | TRUE | FABEST: clasificacion previa no validada para inclusion | 7.001365 | 2.486005
FAB052_1 | FABEST | 42CrMo4+QT | FAB052 | Axial | Circumferential V-notch R=2 mm | -1 | 246.6 | 0 | 184 | 12453336 | 0 | interrupted |  | geometría entallada/no homogénea | https://doi.org/10.5281/zenodo.21509581 | 7.0952857 | 1638 | TRUE | FABEST: clasificacion previa no validada para inclusion | 7.095286 | 2.391993
FAB052_1E+3 | FABEST | 42CrMo4+QT | FAB052 | Axial | Circumferential V-notch R=2 mm | -1 | 803.5126 | 0 | 184 | 1000 | 0 |  |  | evento ambiguo: sin grieta | https://doi.org/10.5281/zenodo.21509581 | 3 | 1639 | TRUE | FABEST: clasificacion previa no validada para inclusion | 3 | 2.904993
FAB052_2E+3 | FABEST | 42CrMo4+QT | FAB052 | Axial | Circumferential V-notch R=2 mm | -1 | 705.6132 | 0 | 184 | 2000 | 0 |  |  | evento ambiguo: sin grieta | https://doi.org/10.5281/zenodo.21509581 | 3.30103 | 1640 | TRUE | FABEST: clasificacion previa no validada para inclusion | 3.30103 | 2.848567
FAB052_5E+3 | FABEST | 42CrMo4+QT | FAB052 | Axial | Circumferential V-notch R=2 mm | -1 | 594.2588 | 0 | 184 | 5000 | 0 |  |  | evento ambiguo: sin grieta | https://doi.org/10.5281/zenodo.21509581 | 3.69897 | 1641 | TRUE | FABEST: clasificacion previa no validada para inclusion | 3.69897 | 2.773976
FAB052_1E+4 | FABEST | 42CrMo4+QT | FAB052 | Axial | Circumferential V-notch R=2 mm | -1 | 521.8547 | 0 | 184 | 10000 | 0 |  |  | evento ambiguo: sin grieta | https://doi.org/10.5281/zenodo.21509581 | 4 | 1642 | TRUE | FABEST: clasificacion previa no validada para inclusion | 4 | 2.71755
FAB052_2E+4 | FABEST | 42CrMo4+QT | FAB052 | Axial | Circumferential V-notch R=2 mm | -1 | 458.2723 | 0 | 184 | 20000 | 0 |  |  | evento ambiguo: sin grieta | https://doi.org/10.5281/zenodo.21509581 | 4.30103 | 1643 | TRUE | FABEST: clasificacion previa no validada para inclusion | 4.30103 | 2.661124
FAB052_5E+4 | FABEST | 42CrMo4+QT | FAB052 | Axial | Circumferential V-notch R=2 mm | -1 | 385.9513 | 0 | 184 | 50000 | 0 |  |  | evento ambiguo: sin grieta | https://doi.org/10.5281/zenodo.21509581 | 4.69897 | 1644 | TRUE | FABEST: clasificacion previa no validada para inclusion | 4.69897 | 2.586533
FAB052_1E+5 | FABEST | 42CrMo4+QT | FAB052 | Axial | Circumferential V-notch R=2 mm | -1 | 338.9273 | 0 | 184 | 100000 | 0 |  |  | evento ambiguo: sin grieta | https://doi.org/10.5281/zenodo.21509581 | 5 | 1645 | TRUE | FABEST: clasificacion previa no validada para inclusion | 5 | 2.530107
FAB052_2E+5 | FABEST | 42CrMo4+QT | FAB052 | Axial | Circumferential V-notch R=2 mm | -1 | 297.6326 | 0 | 184 | 200000 | 0 |  |  | evento ambiguo: sin grieta | https://doi.org/10.5281/zenodo.21509581 | 5.30103 | 1646 | TRUE | FABEST: clasificacion previa no validada para inclusion | 5.30103 | 2.473681
FAB052_5E+5 | FABEST | 42CrMo4+QT | FAB052 | Axial | Circumferential V-notch R=2 mm | -1 | 250.6625 | 0 | 184 | 500000 | 0 |  |  | evento ambiguo: sin grieta | https://doi.org/10.5281/zenodo.21509581 | 5.69897 | 1647 | TRUE | FABEST: clasificacion previa no validada para inclusion | 5.69897 | 2.399089
FAB052_1E+6 | FABEST | 42CrMo4+QT | FAB052 | Axial | Circumferential V-notch R=2 mm | -1 | 220.122 | 0 | 184 | 1000000 | 0 |  |  | evento ambiguo: sin grieta | https://doi.org/10.5281/zenodo.21509581 | 6 | 1648 | TRUE | FABEST: clasificacion previa no validada para inclusion | 6 | 2.342663
FAB052_2E+6 | FABEST | 42CrMo4+QT | FAB052 | Axial | Circumferential V-notch R=2 mm | -1 | 193.3025 | 0 | 184 | 2000000 | 0 |  |  | evento ambiguo: sin grieta | https://doi.org/10.5281/zenodo.21509581 | 6.30103 | 1649 | TRUE | FABEST: clasificacion previa no validada para inclusion | 6.30103 | 2.286237
FAB052_5E+6 | FABEST | 42CrMo4+QT | FAB052 | Axial | Circumferential V-notch R=2 mm | -1 | 162.797 | 0 | 184 | 5000000 | 0 |  |  | evento ambiguo: sin grieta | https://doi.org/10.5281/zenodo.21509581 | 6.69897 | 1650 | TRUE | FABEST: clasificacion previa no validada para inclusion | 6.69897 | 2.211646
FAB052_1E+7 | FABEST | 42CrMo4+QT | FAB052 | Axial | Circumferential V-notch R=2 mm | -1 | 142.9619 | 0 | 184 | 10000000 | 0 |  |  | evento ambiguo: sin grieta | https://doi.org/10.5281/zenodo.21509581 | 7 | 1651 | TRUE | FABEST: clasificacion previa no validada para inclusion | 7 | 2.15522
FAB052_2E+7 | FABEST | 42CrMo4+QT | FAB052 | Axial | Circumferential V-notch R=2 mm | -1 | 125.5435 | 0 | 184 | 20000000 | 0 |  |  | evento ambiguo: sin grieta | https://doi.org/10.5281/zenodo.21509581 | 7.30103 | 1652 | TRUE | FABEST: clasificacion previa no validada para inclusion | 7.30103 | 2.098794
FAB052_5E+7 | FABEST | 42CrMo4+QT | FAB052 | Axial | Circumferential V-notch R=2 mm | -1 | 105.7312 | 0 | 184 | 50000000 | 0 |  |  | evento ambiguo: sin grieta | https://doi.org/10.5281/zenodo.21509581 | 7.69897 | 1653 | TRUE | FABEST: clasificacion previa no validada para inclusion | 7.69897 | 2.024203
FAB052_1E+8 | FABEST | 42CrMo4+QT | FAB052 | Axial | Circumferential V-notch R=2 mm | -1 | 92.84901 | 0 | 184 | 100000000 | 0 |  |  | evento ambiguo: sin grieta | https://doi.org/10.5281/zenodo.21509581 | 8 | 1654 | TRUE | FABEST: clasificacion previa no validada para inclusion | 8 | 1.967777
FAB052_1E+3 | FABEST | 42CrMo4+QT | FAB052 | Axial | Circumferential V-notch R=2 mm | -1 | 616.2261 | 0 | 184 | 1000 | 0 |  |  | evento ambiguo: sin grieta | https://doi.org/10.5281/zenodo.21509581 | 3 | 1655 | TRUE | FABEST: clasificacion previa no validada para inclusion | 3 | 2.78974
FAB052_2E+3 | FABEST | 42CrMo4+QT | FAB052 | Axial | Circumferential V-notch R=2 mm | -1 | 602.8959 | 0 | 184 | 2000 | 0 |  |  | evento ambiguo: sin grieta | https://doi.org/10.5281/zenodo.21509581 | 3.30103 | 1656 | TRUE | FABEST: clasificacion previa no validada para inclusion | 3.30103 | 2.780242
FAB052_5E+3 | FABEST | 42CrMo4+QT | FAB052 | Axial | Circumferential V-notch R=2 mm | -1 | 568.2786 | 0 | 184 | 5000 | 0 |  |  | evento ambiguo: sin grieta | https://doi.org/10.5281/zenodo.21509581 | 3.69897 | 1657 | TRUE | FABEST: clasificacion previa no validada para inclusion | 3.69897 | 2.754561
FAB052_1E+4 | FABEST | 42CrMo4+QT | FAB052 | Axial | Circumferential V-notch R=2 mm | -1 | 523.8587 | 0 | 184 | 10000 | 0 |  |  | evento ambiguo: sin grieta | https://doi.org/10.5281/zenodo.21509581 | 4 | 1658 | TRUE | FABEST: clasificacion previa no validada para inclusion | 4 | 2.719214
FAB052_2E+4 | FABEST | 42CrMo4+QT | FAB052 | Axial | Circumferential V-notch R=2 mm | -1 | 464.7886 | 0 | 184 | 20000 | 0 |  |  | evento ambiguo: sin grieta | https://doi.org/10.5281/zenodo.21509581 | 4.30103 | 1659 | TRUE | FABEST: clasificacion previa no validada para inclusion | 4.30103 | 2.667255
FAB052_5E+4 | FABEST | 42CrMo4+QT | FAB052 | Axial | Circumferential V-notch R=2 mm | -1 | 382.3983 | 0 | 184 | 50000 | 0 |  |  | evento ambiguo: sin grieta | https://doi.org/10.5281/zenodo.21509581 | 4.69897 | 1660 | TRUE | FABEST: clasificacion previa no validada para inclusion | 4.69897 | 2.582516
FAB052_1E+5 | FABEST | 42CrMo4+QT | FAB052 | Axial | Circumferential V-notch R=2 mm | -1 | 333.1423 | 0 | 184 | 100000 | 0 |  |  | evento ambiguo: sin grieta | https://doi.org/10.5281/zenodo.21509581 | 5 | 1661 | TRUE | FABEST: clasificacion previa no validada para inclusion | 5 | 2.52263
FAB052_2E+5 | FABEST | 42CrMo4+QT | FAB052 | Axial | Circumferential V-notch R=2 mm | -1 | 300.382 | 0 | 184 | 200000 | 0 |  |  | evento ambiguo: sin grieta | https://doi.org/10.5281/zenodo.21509581 | 5.30103 | 1662 | TRUE | FABEST: clasificacion previa no validada para inclusion | 5.30103 | 2.477674
FAB052_5E+5 | FABEST | 42CrMo4+QT | FAB052 | Axial | Circumferential V-notch R=2 mm | -1 | 277.0207 | 0 | 184 | 500000 | 0 |  |  | evento ambiguo: sin grieta | https://doi.org/10.5281/zenodo.21509581 | 5.69897 | 1663 | TRUE | FABEST: clasificacion previa no validada para inclusion | 5.69897 | 2.442512
FAB052_1E+6 | FABEST | 42CrMo4+QT | FAB052 | Axial | Circumferential V-notch R=2 mm | -1 | 268.4821 | 0 | 184 | 1000000 | 0 |  |  | evento ambiguo: sin grieta | https://doi.org/10.5281/zenodo.21509581 | 6 | 1664 | TRUE | FABEST: clasificacion previa no validada para inclusion | 6 | 2.428915
FAB052_2E+6 | FABEST | 42CrMo4+QT | FAB052 | Axial | Circumferential V-notch R=2 mm | -1 | 264.0565 | 0 | 184 | 2000000 | 0 |  |  | evento ambiguo: sin grieta | https://doi.org/10.5281/zenodo.21509581 | 6.30103 | 1665 | TRUE | FABEST: clasificacion previa no validada para inclusion | 6.30103 | 2.421697
FAB052_5E+6 | FABEST | 42CrMo4+QT | FAB052 | Axial | Circumferential V-notch R=2 mm | -1 | 261.3488 | 0 | 184 | 5000000 | 0 |  |  | evento ambiguo: sin grieta | https://doi.org/10.5281/zenodo.21509581 | 6.69897 | 1666 | TRUE | FABEST: clasificacion previa no validada para inclusion | 6.69897 | 2.417221
FAB052_1E+7 | FABEST | 42CrMo4+QT | FAB052 | Axial | Circumferential V-notch R=2 mm | -1 | 260.4374 | 0 | 184 | 10000000 | 0 |  |  | evento ambiguo: sin grieta | https://doi.org/10.5281/zenodo.21509581 | 7 | 1667 | TRUE | FABEST: clasificacion previa no validada para inclusion | 7 | 2.415703
FAB052_2E+7 | FABEST | 42CrMo4+QT | FAB052 | Axial | Circumferential V-notch R=2 mm | -1 | 259.98 | 0 | 184 | 20000000 | 0 |  |  | evento ambiguo: sin grieta | https://doi.org/10.5281/zenodo.21509581 | 7.30103 | 1668 | TRUE | FABEST: clasificacion previa no validada para inclusion | 7.30103 | 2.41494
FAB052_5E+7 | FABEST | 42CrMo4+QT | FAB052 | Axial | Circumferential V-notch R=2 mm | -1 | 259.705 | 0 | 184 | 50000000 | 0 |  |  | evento ambiguo: sin grieta | https://doi.org/10.5281/zenodo.21509581 | 7.69897 | 1669 | TRUE | FABEST: clasificacion previa no validada para inclusion | 7.69897 | 2.41448
FAB052_1E+8 | FABEST | 42CrMo4+QT | FAB052 | Axial | Circumferential V-notch R=2 mm | -1 | 259.6133 | 0 | 184 | 100000000 | 0 |  |  | evento ambiguo: sin grieta | https://doi.org/10.5281/zenodo.21509581 | 8 | 1670 | TRUE | FABEST: clasificacion previa no validada para inclusion | 8 | 2.414327
FAB052_1E+3 | FABEST | 42CrMo4+QT | FAB052 | Axial | Circumferential V-notch R=2 mm | -1 | 688.0667 | 0 | 184 | 1000 | 0 |  |  | evento ambiguo: sin grieta | https://doi.org/10.5281/zenodo.21509581 | 3 | 1671 | TRUE | FABEST: clasificacion previa no validada para inclusion | 3 | 2.837631
FAB052_2E+3 | FABEST | 42CrMo4+QT | FAB052 | Axial | Circumferential V-notch R=2 mm | -1 | 637.6576 | 0 | 184 | 2000 | 0 |  |  | evento ambiguo: sin grieta | https://doi.org/10.5281/zenodo.21509581 | 3.30103 | 1672 | TRUE | FABEST: clasificacion previa no validada para inclusion | 3.30103 | 2.804588
FAB052_5E+3 | FABEST | 42CrMo4+QT | FAB052 | Axial | Circumferential V-notch R=2 mm | -1 | 571.0205 | 0 | 184 | 5000 | 0 |  |  | evento ambiguo: sin grieta | https://doi.org/10.5281/zenodo.21509581 | 3.69897 | 1673 | TRUE | FABEST: clasificacion previa no validada para inclusion | 3.69897 | 2.756652
FAB052_1E+4 | FABEST | 42CrMo4+QT | FAB052 | Axial | Circumferential V-notch R=2 mm | -1 | 520.6115 | 0 | 184 | 10000 | 0 |  |  | evento ambiguo: sin grieta | https://doi.org/10.5281/zenodo.21509581 | 4 | 1674 | TRUE | FABEST: clasificacion previa no validada para inclusion | 4 | 2.716514
FAB052_2E+4 | FABEST | 42CrMo4+QT | FAB052 | Axial | Circumferential V-notch R=2 mm | -1 | 470.2024 | 0 | 184 | 20000 | 0 |  |  | evento ambiguo: sin grieta | https://doi.org/10.5281/zenodo.21509581 | 4.30103 | 1675 | TRUE | FABEST: clasificacion previa no validada para inclusion | 4.30103 | 2.672285
FAB052_5E+4 | FABEST | 42CrMo4+QT | FAB052 | Axial | Circumferential V-notch R=2 mm | -1 | 403.5653 | 0 | 184 | 50000 | 0 |  |  | evento ambiguo: sin grieta | https://doi.org/10.5281/zenodo.21509581 | 4.69897 | 1676 | TRUE | FABEST: clasificacion previa no validada para inclusion | 4.69897 | 2.605914
FAB052_1E+5 | FABEST | 42CrMo4+QT | FAB052 | Axial | Circumferential V-notch R=2 mm | -1 | 353.1563 | 0 | 184 | 100000 | 0 |  |  | evento ambiguo: sin grieta | https://doi.org/10.5281/zenodo.21509581 | 5 | 1677 | TRUE | FABEST: clasificacion previa no validada para inclusion | 5 | 2.547967
FAB052_2E+5 | FABEST | 42CrMo4+QT | FAB052 | Axial | Circumferential V-notch R=2 mm | -1 | 302.7472 | 0 | 184 | 200000 | 0 |  |  | evento ambiguo: sin grieta | https://doi.org/10.5281/zenodo.21509581 | 5.30103 | 1678 | TRUE | FABEST: clasificacion previa no validada para inclusion | 5.30103 | 2.48108
FAB052_5E+5 | FABEST | 42CrMo4+QT | FAB052 | Axial | Circumferential V-notch R=2 mm | -1 | 236.1101 | 0 | 184 | 500000 | 0 |  |  | evento ambiguo: sin grieta | https://doi.org/10.5281/zenodo.21509581 | 5.69897 | 1679 | TRUE | FABEST: clasificacion previa no validada para inclusion | 5.69897 | 2.373115
FAB052_1E+6 | FABEST | 42CrMo4+QT | FAB052 | Axial | Circumferential V-notch R=2 mm | -1 | 185.7011 | 0 | 184 | 1000000 | 0 |  |  | evento ambiguo: sin grieta | https://doi.org/10.5281/zenodo.21509581 | 6 | 1680 | TRUE | FABEST: clasificacion previa no validada para inclusion | 6 | 2.268814
FAB052_2E+6 | FABEST | 42CrMo4+QT | FAB052 | Axial | Circumferential V-notch R=2 mm | -1 | 135.292 | 0 | 184 | 2000000 | 0 |  |  | evento ambiguo: sin grieta | https://doi.org/10.5281/zenodo.21509581 | 6.30103 | 1681 | TRUE | FABEST: clasificacion previa no validada para inclusion | 6.30103 | 2.131272
FAB052_5E+6 | FABEST | 42CrMo4+QT | FAB052 | Axial | Circumferential V-notch R=2 mm | -1 | 68.65488 | 0 | 184 | 5000000 | 0 |  |  | evento ambiguo: sin grieta | https://doi.org/10.5281/zenodo.21509581 | 6.69897 | 1682 | TRUE | FABEST: clasificacion previa no validada para inclusion | 6.69897 | 1.836671
FAB052_1E+7 | FABEST | 42CrMo4+QT | FAB052 | Axial | Circumferential V-notch R=2 mm | -1 | 18.24584 | 0 | 184 | 10000000 | 0 |  |  | evento ambiguo: sin grieta | https://doi.org/10.5281/zenodo.21509581 | 7 | 1683 | TRUE | FABEST: clasificacion previa no validada para inclusion | 7 | 1.261164
FAB053_7 | FABEST | 42CrMo4+QT | FAB053 | Torsion | Transversal hole D=2 mm | -1 | 394.9 | 0 | 25 | 6130 | 1 | finished |  | tipo de carga Torsion | https://doi.org/10.5281/zenodo.21509581 | 3.7874605 | 1684 | TRUE | FABEST: clasificacion previa no validada para inclusion | 3.78746 | 2.596487
FAB053_8B | FABEST | 42CrMo4+QT | FAB053 | Torsion | Transversal hole D=2 mm | -1 | 349.9 | 0 | 25 | 17904 | 1 | finished |  | tipo de carga Torsion | https://doi.org/10.5281/zenodo.21509581 | 4.2529501 | 1685 | TRUE | FABEST: clasificacion previa no validada para inclusion | 4.25295 | 2.543944
FAB053_6 | FABEST | 42CrMo4+QT | FAB053 | Torsion | Transversal hole D=2 mm | -1 | 302.8 | 0 | 25 | 47513 | 1 | finished |  | tipo de carga Torsion | https://doi.org/10.5281/zenodo.21509581 | 4.6768125 | 1686 | TRUE | FABEST: clasificacion previa no validada para inclusion | 4.676812 | 2.481156
FAB053_5 | FABEST | 42CrMo4+QT | FAB053 | Torsion | Transversal hole D=2 mm | -1 | 258.1 | 0 | 25 | 91421 | 1 | finished |  | tipo de carga Torsion | https://doi.org/10.5281/zenodo.21509581 | 4.961046 | 1687 | TRUE | FABEST: clasificacion previa no validada para inclusion | 4.961046 | 2.411788
FAB053_4 | FABEST | 42CrMo4+QT | FAB053 | Torsion | Transversal hole D=2 mm | -1 | 228.7 | 0 | 25 | 120000 | 1 | finished |  | tipo de carga Torsion | https://doi.org/10.5281/zenodo.21509581 | 5.0791812 | 1688 | TRUE | FABEST: clasificacion previa no validada para inclusion | 5.079181 | 2.359266
FAB053_3 | FABEST | 42CrMo4+QT | FAB053 | Torsion | Transversal hole D=2 mm | -1 | 199.4 | 0 | 25 | 239696 | 1 | finished |  | tipo de carga Torsion | https://doi.org/10.5281/zenodo.21509581 | 5.3796608 | 1689 | TRUE | FABEST: clasificacion previa no validada para inclusion | 5.379661 | 2.299725
FAB053_2 | FABEST | 42CrMo4+QT | FAB053 | Torsion | Transversal hole D=2 mm | -1 | 170.9 | 0 | 25 | 697896 | 1 | finished |  | tipo de carga Torsion | https://doi.org/10.5281/zenodo.21509581 | 5.8437907 | 1690 | TRUE | FABEST: clasificacion previa no validada para inclusion | 5.843791 | 2.232742
FAB053_1 | FABEST | 42CrMo4+QT | FAB053 | Torsion | Transversal hole D=2 mm | -1 | 155.4 | 0 | 25 | 1150056 | 1 | finished |  | tipo de carga Torsion | https://doi.org/10.5281/zenodo.21509581 | 6.060719 | 1691 | TRUE | FABEST: clasificacion previa no validada para inclusion | 6.060719 | 2.191451
FAB053_8 | FABEST | 42CrMo4+QT | FAB053 | Torsion | Transversal hole D=2 mm | -1 | 144.1 | 0 | 25 | 10017400 | 0 | interrupted |  | tipo de carga Torsion | https://doi.org/10.5281/zenodo.21509581 | 7.000755 | 1692 | TRUE | FABEST: clasificacion previa no validada para inclusion | 7.000755 | 2.158664
FAB053_1E+3 | FABEST | 42CrMo4+QT | FAB053 | Torsion | Transversal hole D=2 mm | -1 | 593.0725 | 0 | 25 | 1000 | 0 |  |  | evento ambiguo: sin grieta | https://doi.org/10.5281/zenodo.21509581 | 3 | 1693 | TRUE | FABEST: clasificacion previa no validada para inclusion | 3 | 2.773108
FAB053_2E+3 | FABEST | 42CrMo4+QT | FAB053 | Torsion | Transversal hole D=2 mm | -1 | 519.4328 | 0 | 25 | 2000 | 0 |  |  | evento ambiguo: sin grieta | https://doi.org/10.5281/zenodo.21509581 | 3.30103 | 1694 | TRUE | FABEST: clasificacion previa no validada para inclusion | 3.30103 | 2.715529
FAB053_5E+3 | FABEST | 42CrMo4+QT | FAB053 | Torsion | Transversal hole D=2 mm | -1 | 435.9281 | 0 | 25 | 5000 | 0 |  |  | evento ambiguo: sin grieta | https://doi.org/10.5281/zenodo.21509581 | 3.69897 | 1695 | TRUE | FABEST: clasificacion previa no validada para inclusion | 3.69897 | 2.639415
FAB053_1E+4 | FABEST | 42CrMo4+QT | FAB053 | Torsion | Transversal hole D=2 mm | -1 | 381.8004 | 0 | 25 | 10000 | 0 |  |  | evento ambiguo: sin grieta | https://doi.org/10.5281/zenodo.21509581 | 4 | 1696 | TRUE | FABEST: clasificacion previa no validada para inclusion | 4 | 2.581836
FAB053_2E+4 | FABEST | 42CrMo4+QT | FAB053 | Torsion | Transversal hole D=2 mm | -1 | 334.3936 | 0 | 25 | 20000 | 0 |  |  | evento ambiguo: sin grieta | https://doi.org/10.5281/zenodo.21509581 | 4.30103 | 1697 | TRUE | FABEST: clasificacion previa no validada para inclusion | 4.30103 | 2.524258
FAB053_5E+4 | FABEST | 42CrMo4+QT | FAB053 | Torsion | Transversal hole D=2 mm | -1 | 280.636 | 0 | 25 | 50000 | 0 |  |  | evento ambiguo: sin grieta | https://doi.org/10.5281/zenodo.21509581 | 4.69897 | 1698 | TRUE | FABEST: clasificacion previa no validada para inclusion | 4.69897 | 2.448143
FAB053_1E+5 | FABEST | 42CrMo4+QT | FAB053 | Torsion | Transversal hole D=2 mm | -1 | 245.7905 | 0 | 25 | 100000 | 0 |  |  | evento ambiguo: sin grieta | https://doi.org/10.5281/zenodo.21509581 | 5 | 1699 | TRUE | FABEST: clasificacion previa no validada para inclusion | 5 | 2.390565
FAB053_2E+5 | FABEST | 42CrMo4+QT | FAB053 | Torsion | Transversal hole D=2 mm | -1 | 215.2715 | 0 | 25 | 200000 | 0 |  |  | evento ambiguo: sin grieta | https://doi.org/10.5281/zenodo.21509581 | 5.30103 | 1700 | TRUE | FABEST: clasificacion previa no validada para inclusion | 5.30103 | 2.332987
FAB053_5E+5 | FABEST | 42CrMo4+QT | FAB053 | Torsion | Transversal hole D=2 mm | -1 | 180.6642 | 0 | 25 | 500000 | 0 |  |  | evento ambiguo: sin grieta | https://doi.org/10.5281/zenodo.21509581 | 5.69897 | 1701 | TRUE | FABEST: clasificacion previa no validada para inclusion | 5.69897 | 2.256872
FAB053_1E+6 | FABEST | 42CrMo4+QT | FAB053 | Torsion | Transversal hole D=2 mm | -1 | 158.2318 | 0 | 25 | 1000000 | 0 |  |  | evento ambiguo: sin grieta | https://doi.org/10.5281/zenodo.21509581 | 6 | 1702 | TRUE | FABEST: clasificacion previa no validada para inclusion | 6 | 2.199294
FAB053_2E+6 | FABEST | 42CrMo4+QT | FAB053 | Torsion | Transversal hole D=2 mm | -1 | 138.5847 | 0 | 25 | 2000000 | 0 |  |  | evento ambiguo: sin grieta | https://doi.org/10.5281/zenodo.21509581 | 6.30103 | 1703 | TRUE | FABEST: clasificacion previa no validada para inclusion | 6.30103 | 2.141715
FAB053_5E+6 | FABEST | 42CrMo4+QT | FAB053 | Torsion | Transversal hole D=2 mm | -1 | 116.3056 | 0 | 25 | 5000000 | 0 |  |  | evento ambiguo: sin grieta | https://doi.org/10.5281/zenodo.21509581 | 6.69897 | 1704 | TRUE | FABEST: clasificacion previa no validada para inclusion | 6.69897 | 2.065601
FAB053_1E+7 | FABEST | 42CrMo4+QT | FAB053 | Torsion | Transversal hole D=2 mm | -1 | 101.8644 | 0 | 25 | 10000000 | 0 |  |  | evento ambiguo: sin grieta | https://doi.org/10.5281/zenodo.21509581 | 7 | 1705 | TRUE | FABEST: clasificacion previa no validada para inclusion | 7 | 2.008022
FAB053_2E+7 | FABEST | 42CrMo4+QT | FAB053 | Torsion | Transversal hole D=2 mm | -1 | 89.21623 | 0 | 25 | 20000000 | 0 |  |  | evento ambiguo: sin grieta | https://doi.org/10.5281/zenodo.21509581 | 7.30103 | 1706 | TRUE | FABEST: clasificacion previa no validada para inclusion | 7.30103 | 1.950444
FAB053_5E+7 | FABEST | 42CrMo4+QT | FAB053 | Torsion | Transversal hole D=2 mm | -1 | 74.8737 | 0 | 25 | 50000000 | 0 |  |  | evento ambiguo: sin grieta | https://doi.org/10.5281/zenodo.21509581 | 7.69897 | 1707 | TRUE | FABEST: clasificacion previa no validada para inclusion | 7.69897 | 1.874329
FAB053_1E+8 | FABEST | 42CrMo4+QT | FAB053 | Torsion | Transversal hole D=2 mm | -1 | 65.5769 | 0 | 25 | 100000000 | 0 |  |  | evento ambiguo: sin grieta | https://doi.org/10.5281/zenodo.21509581 | 8 | 1708 | TRUE | FABEST: clasificacion previa no validada para inclusion | 8 | 1.816751
FAB053_1E+3 | FABEST | 42CrMo4+QT | FAB053 | Torsion | Transversal hole D=2 mm | -1 | 414.3629 | 0 | 25 | 1000 | 0 |  |  | evento ambiguo: sin grieta | https://doi.org/10.5281/zenodo.21509581 | 3 | 1709 | TRUE | FABEST: clasificacion previa no validada para inclusion | 3 | 2.617381
FAB053_2E+3 | FABEST | 42CrMo4+QT | FAB053 | Torsion | Transversal hole D=2 mm | -1 | 409.9038 | 0 | 25 | 2000 | 0 |  |  | evento ambiguo: sin grieta | https://doi.org/10.5281/zenodo.21509581 | 3.30103 | 1710 | TRUE | FABEST: clasificacion previa no validada para inclusion | 3.30103 | 2.612682
FAB053_5E+3 | FABEST | 42CrMo4+QT | FAB053 | Torsion | Transversal hole D=2 mm | -1 | 397.401 | 0 | 25 | 5000 | 0 |  |  | evento ambiguo: sin grieta | https://doi.org/10.5281/zenodo.21509581 | 3.69897 | 1711 | TRUE | FABEST: clasificacion previa no validada para inclusion | 3.69897 | 2.599229
FAB053_1E+4 | FABEST | 42CrMo4+QT | FAB053 | Torsion | Transversal hole D=2 mm | -1 | 379.0736 | 0 | 25 | 10000 | 0 |  |  | evento ambiguo: sin grieta | https://doi.org/10.5281/zenodo.21509581 | 4 | 1712 | TRUE | FABEST: clasificacion previa no validada para inclusion | 4 | 2.578724
FAB053_2E+4 | FABEST | 42CrMo4+QT | FAB053 | Torsion | Transversal hole D=2 mm | -1 | 349.5752 | 0 | 25 | 20000 | 0 |  |  | evento ambiguo: sin grieta | https://doi.org/10.5281/zenodo.21509581 | 4.30103 | 1713 | TRUE | FABEST: clasificacion previa no validada para inclusion | 4.30103 | 2.543541
FAB053_5E+4 | FABEST | 42CrMo4+QT | FAB053 | Torsion | Transversal hole D=2 mm | -1 | 293.9441 | 0 | 25 | 50000 | 0 |  |  | evento ambiguo: sin grieta | https://doi.org/10.5281/zenodo.21509581 | 4.69897 | 1714 | TRUE | FABEST: clasificacion previa no validada para inclusion | 4.69897 | 2.468265
FAB053_1E+5 | FABEST | 42CrMo4+QT | FAB053 | Torsion | Transversal hole D=2 mm | -1 | 247.8301 | 0 | 25 | 100000 | 0 |  |  | evento ambiguo: sin grieta | https://doi.org/10.5281/zenodo.21509581 | 5 | 1715 | TRUE | FABEST: clasificacion previa no validada para inclusion | 5 | 2.394154
FAB053_2E+5 | FABEST | 42CrMo4+QT | FAB053 | Torsion | Transversal hole D=2 mm | -1 | 208.543 | 0 | 25 | 200000 | 0 |  |  | evento ambiguo: sin grieta | https://doi.org/10.5281/zenodo.21509581 | 5.30103 | 1716 | TRUE | FABEST: clasificacion previa no validada para inclusion | 5.30103 | 2.319196
FAB053_5E+5 | FABEST | 42CrMo4+QT | FAB053 | Torsion | Transversal hole D=2 mm | -1 | 174.2736 | 0 | 25 | 500000 | 0 |  |  | evento ambiguo: sin grieta | https://doi.org/10.5281/zenodo.21509581 | 5.69897 | 1717 | TRUE | FABEST: clasificacion previa no validada para inclusion | 5.69897 | 2.241231
FAB053_1E+6 | FABEST | 42CrMo4+QT | FAB053 | Torsion | Transversal hole D=2 mm | -1 | 159.993 | 0 | 25 | 1000000 | 0 |  |  | evento ambiguo: sin grieta | https://doi.org/10.5281/zenodo.21509581 | 6 | 1718 | TRUE | FABEST: clasificacion previa no validada para inclusion | 6 | 2.204101
FAB053_2E+6 | FABEST | 42CrMo4+QT | FAB053 | Torsion | Transversal hole D=2 mm | -1 | 152.1387 | 0 | 25 | 2000000 | 0 |  |  | evento ambiguo: sin grieta | https://doi.org/10.5281/zenodo.21509581 | 6.30103 | 1719 | TRUE | FABEST: clasificacion previa no validada para inclusion | 6.30103 | 2.18224
FAB053_5E+6 | FABEST | 42CrMo4+QT | FAB053 | Torsion | Transversal hole D=2 mm | -1 | 147.1647 | 0 | 25 | 5000000 | 0 |  |  | evento ambiguo: sin grieta | https://doi.org/10.5281/zenodo.21509581 | 6.69897 | 1720 | TRUE | FABEST: clasificacion previa no validada para inclusion | 6.69897 | 2.167804
FAB053_1E+7 | FABEST | 42CrMo4+QT | FAB053 | Torsion | Transversal hole D=2 mm | -1 | 145.46 | 0 | 25 | 10000000 | 0 |  |  | evento ambiguo: sin grieta | https://doi.org/10.5281/zenodo.21509581 | 7 | 1721 | TRUE | FABEST: clasificacion previa no validada para inclusion | 7 | 2.162744
FAB053_2E+7 | FABEST | 42CrMo4+QT | FAB053 | Torsion | Transversal hole D=2 mm | -1 | 144.5985 | 0 | 25 | 20000000 | 0 |  |  | evento ambiguo: sin grieta | https://doi.org/10.5281/zenodo.21509581 | 7.30103 | 1722 | TRUE | FABEST: clasificacion previa no validada para inclusion | 7.30103 | 2.160164
FAB053_5E+7 | FABEST | 42CrMo4+QT | FAB053 | Torsion | Transversal hole D=2 mm | -1 | 144.0786 | 0 | 25 | 50000000 | 0 |  |  | evento ambiguo: sin grieta | https://doi.org/10.5281/zenodo.21509581 | 7.69897 | 1723 | TRUE | FABEST: clasificacion previa no validada para inclusion | 7.69897 | 2.1586
FAB053_1E+8 | FABEST | 42CrMo4+QT | FAB053 | Torsion | Transversal hole D=2 mm | -1 | 143.9049 | 0 | 25 | 100000000 | 0 |  |  | evento ambiguo: sin grieta | https://doi.org/10.5281/zenodo.21509581 | 8 | 1724 | TRUE | FABEST: clasificacion previa no validada para inclusion | 8 | 2.158075
FAB053_1E+3 | FABEST | 42CrMo4+QT | FAB053 | Torsion | Transversal hole D=2 mm | -1 | 484.4057 | 0 | 25 | 1000 | 0 |  |  | evento ambiguo: sin grieta | https://doi.org/10.5281/zenodo.21509581 | 3 | 1725 | TRUE | FABEST: clasificacion previa no validada para inclusion | 3 | 2.685209
FAB053_2E+3 | FABEST | 42CrMo4+QT | FAB053 | Torsion | Transversal hole D=2 mm | -1 | 450.3434 | 0 | 25 | 2000 | 0 |  |  | evento ambiguo: sin grieta | https://doi.org/10.5281/zenodo.21509581 | 3.30103 | 1726 | TRUE | FABEST: clasificacion previa no validada para inclusion | 3.30103 | 2.653544
FAB053_5E+3 | FABEST | 42CrMo4+QT | FAB053 | Torsion | Transversal hole D=2 mm | -1 | 405.3156 | 0 | 25 | 5000 | 0 |  |  | evento ambiguo: sin grieta | https://doi.org/10.5281/zenodo.21509581 | 3.69897 | 1727 | TRUE | FABEST: clasificacion previa no validada para inclusion | 3.69897 | 2.607793
FAB053_1E+4 | FABEST | 42CrMo4+QT | FAB053 | Torsion | Transversal hole D=2 mm | -1 | 371.2534 | 0 | 25 | 10000 | 0 |  |  | evento ambiguo: sin grieta | https://doi.org/10.5281/zenodo.21509581 | 4 | 1728 | TRUE | FABEST: clasificacion previa no validada para inclusion | 4 | 2.56967
FAB053_2E+4 | FABEST | 42CrMo4+QT | FAB053 | Torsion | Transversal hole D=2 mm | -1 | 337.1912 | 0 | 25 | 20000 | 0 |  |  | evento ambiguo: sin grieta | https://doi.org/10.5281/zenodo.21509581 | 4.30103 | 1729 | TRUE | FABEST: clasificacion previa no validada para inclusion | 4.30103 | 2.527876
FAB053_5E+4 | FABEST | 42CrMo4+QT | FAB053 | Torsion | Transversal hole D=2 mm | -1 | 292.1634 | 0 | 25 | 50000 | 0 |  |  | evento ambiguo: sin grieta | https://doi.org/10.5281/zenodo.21509581 | 4.69897 | 1730 | TRUE | FABEST: clasificacion previa no validada para inclusion | 4.69897 | 2.465626
FAB053_1E+5 | FABEST | 42CrMo4+QT | FAB053 | Torsion | Transversal hole D=2 mm | -1 | 258.1012 | 0 | 25 | 100000 | 0 |  |  | evento ambiguo: sin grieta | https://doi.org/10.5281/zenodo.21509581 | 5 | 1731 | TRUE | FABEST: clasificacion previa no validada para inclusion | 5 | 2.41179
FAB053_2E+5 | FABEST | 42CrMo4+QT | FAB053 | Torsion | Transversal hole D=2 mm | -1 | 224.039 | 0 | 25 | 200000 | 0 |  |  | evento ambiguo: sin grieta | https://doi.org/10.5281/zenodo.21509581 | 5.30103 | 1732 | TRUE | FABEST: clasificacion previa no validada para inclusion | 5.30103 | 2.350324
FAB053_5E+5 | FABEST | 42CrMo4+QT | FAB053 | Torsion | Transversal hole D=2 mm | -1 | 179.0112 | 0 | 25 | 500000 | 0 |  |  | evento ambiguo: sin grieta | https://doi.org/10.5281/zenodo.21509581 | 5.69897 | 1733 | TRUE | FABEST: clasificacion previa no validada para inclusion | 5.69897 | 2.25288
FAB053_1E+6 | FABEST | 42CrMo4+QT | FAB053 | Torsion | Transversal hole D=2 mm | -1 | 144.9489 | 0 | 25 | 1000000 | 0 |  |  | evento ambiguo: sin grieta | https://doi.org/10.5281/zenodo.21509581 | 6 | 1734 | TRUE | FABEST: clasificacion previa no validada para inclusion | 6 | 2.161215
FAB053_2E+6 | FABEST | 42CrMo4+QT | FAB053 | Torsion | Transversal hole D=2 mm | -1 | 110.8867 | 0 | 25 | 2000000 | 0 |  |  | evento ambiguo: sin grieta | https://doi.org/10.5281/zenodo.21509581 | 6.30103 | 1735 | TRUE | FABEST: clasificacion previa no validada para inclusion | 6.30103 | 2.04488
FAB053_5E+6 | FABEST | 42CrMo4+QT | FAB053 | Torsion | Transversal hole D=2 mm | -1 | 65.85893 | 0 | 25 | 5000000 | 0 |  |  | evento ambiguo: sin grieta | https://doi.org/10.5281/zenodo.21509581 | 6.69897 | 1736 | TRUE | FABEST: clasificacion previa no validada para inclusion | 6.69897 | 1.818615
FAB053_1E+7 | FABEST | 42CrMo4+QT | FAB053 | Torsion | Transversal hole D=2 mm | -1 | 31.79671 | 0 | 25 | 10000000 | 0 |  |  | evento ambiguo: sin grieta | https://doi.org/10.5281/zenodo.21509581 | 7 | 1737 | TRUE | FABEST: clasificacion previa no validada para inclusion | 7 | 1.502382
FAB054_7 | FABEST | 42CrMo4+QT | FAB054 | Torsion | Circumferential V-notch R=0.5 mm | -1 | 398.7 | 0 | 25 | 4750 | 1 | finished |  | tipo de carga Torsion | https://doi.org/10.5281/zenodo.21509581 | 3.6766936 | 1738 | TRUE | FABEST: clasificacion previa no validada para inclusion | 3.676694 | 2.600646
FAB054_4B | FABEST | 42CrMo4+QT | FAB054 | Torsion | Circumferential V-notch R=0.5 mm | -1 | 335.7 | 0 | 25 | 20799 | 1 | finished |  | tipo de carga Torsion | https://doi.org/10.5281/zenodo.21509581 | 4.3180425 | 1739 | TRUE | FABEST: clasificacion previa no validada para inclusion | 4.318042 | 2.525951
FAB054_5 | FABEST | 42CrMo4+QT | FAB054 | Torsion | Circumferential V-notch R=0.5 mm | -1 | 282.7 | 0 | 25 | 54240 | 1 | finished |  | tipo de carga Torsion | https://doi.org/10.5281/zenodo.21509581 | 4.7343197 | 1740 | TRUE | FABEST: clasificacion previa no validada para inclusion | 4.73432 | 2.451326
FAB054_1 | FABEST | 42CrMo4+QT | FAB054 | Torsion | Circumferential V-notch R=0.5 mm | -1 | 292.7 | 0 | 25 | 56169 | 1 | finished |  | tipo de carga Torsion | https://doi.org/10.5281/zenodo.21509581 | 4.7494967 | 1741 | TRUE | FABEST: clasificacion previa no validada para inclusion | 4.749497 | 2.466423
FAB054_2 | FABEST | 42CrMo4+QT | FAB054 | Torsion | Circumferential V-notch R=0.5 mm | -1 | 267.5 | 0 | 25 | 424736 | 1 | finished |  | tipo de carga Torsion | https://doi.org/10.5281/zenodo.21509581 | 5.6281191 | 1742 | TRUE | FABEST: clasificacion previa no validada para inclusion | 5.628119 | 2.427324
FAB054_6 | FABEST | 42CrMo4+QT | FAB054 | Torsion | Circumferential V-notch R=0.5 mm | -1 | 257.4 | 0 | 25 | 809217 | 1 | finished |  | tipo de carga Torsion | https://doi.org/10.5281/zenodo.21509581 | 5.908065 | 1743 | TRUE | FABEST: clasificacion previa no validada para inclusion | 5.908065 | 2.410609
FAB054_8 | FABEST | 42CrMo4+QT | FAB054 | Torsion | Circumferential V-notch R=0.5 mm | -1 | 237.2 | 0 | 25 | 1211455 | 1 | finished |  | tipo de carga Torsion | https://doi.org/10.5281/zenodo.21509581 | 6.0833073 | 1744 | TRUE | FABEST: clasificacion previa no validada para inclusion | 6.083307 | 2.375115
FAB054_3 | FABEST | 42CrMo4+QT | FAB054 | Torsion | Circumferential V-notch R=0.5 mm | -1 | 247.3 | 0 | 25 | 1715104 | 1 | finished |  | tipo de carga Torsion | https://doi.org/10.5281/zenodo.21509581 | 6.2342905 | 1745 | TRUE | FABEST: clasificacion previa no validada para inclusion | 6.23429 | 2.393224
FAB054_4 | FABEST | 42CrMo4+QT | FAB054 | Torsion | Circumferential V-notch R=0.5 mm | -1 | 227.1 | 0 | 25 | 10164200 | 0 | interrupted |  | tipo de carga Torsion | https://doi.org/10.5281/zenodo.21509581 | 7.0070732 | 1746 | TRUE | FABEST: clasificacion previa no validada para inclusion | 7.007073 | 2.356217
FAB054_1E+3 | FABEST | 42CrMo4+QT | FAB054 | Torsion | Circumferential V-notch R=0.5 mm | -1 | 435.8991 | 0 | 25 | 1000 | 0 |  |  | evento ambiguo: sin grieta | https://doi.org/10.5281/zenodo.21509581 | 3 | 1747 | TRUE | FABEST: clasificacion previa no validada para inclusion | 3 | 2.639386
FAB054_2E+3 | FABEST | 42CrMo4+QT | FAB054 | Torsion | Circumferential V-notch R=0.5 mm | -1 | 411.1033 | 0 | 25 | 2000 | 0 |  |  | evento ambiguo: sin grieta | https://doi.org/10.5281/zenodo.21509581 | 3.30103 | 1748 | TRUE | FABEST: clasificacion previa no validada para inclusion | 3.30103 | 2.613951
FAB054_5E+3 | FABEST | 42CrMo4+QT | FAB054 | Torsion | Circumferential V-notch R=0.5 mm | -1 | 380.4762 | 0 | 25 | 5000 | 0 |  |  | evento ambiguo: sin grieta | https://doi.org/10.5281/zenodo.21509581 | 3.69897 | 1749 | TRUE | FABEST: clasificacion previa no validada para inclusion | 3.69897 | 2.580328
FAB054_1E+4 | FABEST | 42CrMo4+QT | FAB054 | Torsion | Circumferential V-notch R=0.5 mm | -1 | 358.8331 | 0 | 25 | 10000 | 0 |  |  | evento ambiguo: sin grieta | https://doi.org/10.5281/zenodo.21509581 | 4 | 1750 | TRUE | FABEST: clasificacion previa no validada para inclusion | 4 | 2.554892
FAB054_2E+4 | FABEST | 42CrMo4+QT | FAB054 | Torsion | Circumferential V-notch R=0.5 mm | -1 | 338.421 | 0 | 25 | 20000 | 0 |  |  | evento ambiguo: sin grieta | https://doi.org/10.5281/zenodo.21509581 | 4.30103 | 1751 | TRUE | FABEST: clasificacion previa no validada para inclusion | 4.30103 | 2.529457
FAB054_5E+4 | FABEST | 42CrMo4+QT | FAB054 | Torsion | Circumferential V-notch R=0.5 mm | -1 | 313.2088 | 0 | 25 | 50000 | 0 |  |  | evento ambiguo: sin grieta | https://doi.org/10.5281/zenodo.21509581 | 4.69897 | 1752 | TRUE | FABEST: clasificacion previa no validada para inclusion | 4.69897 | 2.495834
FAB054_1E+5 | FABEST | 42CrMo4+QT | FAB054 | Torsion | Circumferential V-notch R=0.5 mm | -1 | 295.3921 | 0 | 25 | 100000 | 0 |  |  | evento ambiguo: sin grieta | https://doi.org/10.5281/zenodo.21509581 | 5 | 1753 | TRUE | FABEST: clasificacion previa no validada para inclusion | 5 | 2.470399
FAB054_2E+5 | FABEST | 42CrMo4+QT | FAB054 | Torsion | Circumferential V-notch R=0.5 mm | -1 | 278.5889 | 0 | 25 | 200000 | 0 |  |  | evento ambiguo: sin grieta | https://doi.org/10.5281/zenodo.21509581 | 5.30103 | 1754 | TRUE | FABEST: clasificacion previa no validada para inclusion | 5.30103 | 2.444964
FAB054_5E+5 | FABEST | 42CrMo4+QT | FAB054 | Torsion | Circumferential V-notch R=0.5 mm | -1 | 257.8341 | 0 | 25 | 500000 | 0 |  |  | evento ambiguo: sin grieta | https://doi.org/10.5281/zenodo.21509581 | 5.69897 | 1755 | TRUE | FABEST: clasificacion previa no validada para inclusion | 5.69897 | 2.41134
FAB054_1E+6 | FABEST | 42CrMo4+QT | FAB054 | Torsion | Circumferential V-notch R=0.5 mm | -1 | 243.1674 | 0 | 25 | 1000000 | 0 |  |  | evento ambiguo: sin grieta | https://doi.org/10.5281/zenodo.21509581 | 6 | 1756 | TRUE | FABEST: clasificacion previa no validada para inclusion | 6 | 2.385905
FAB054_2E+6 | FABEST | 42CrMo4+QT | FAB054 | Torsion | Circumferential V-notch R=0.5 mm | -1 | 229.3349 | 0 | 25 | 2000000 | 0 |  |  | evento ambiguo: sin grieta | https://doi.org/10.5281/zenodo.21509581 | 6.30103 | 1757 | TRUE | FABEST: clasificacion previa no validada para inclusion | 6.30103 | 2.36047
FAB054_5E+6 | FABEST | 42CrMo4+QT | FAB054 | Torsion | Circumferential V-notch R=0.5 mm | -1 | 212.2496 | 0 | 25 | 5000000 | 0 |  |  | evento ambiguo: sin grieta | https://doi.org/10.5281/zenodo.21509581 | 6.69897 | 1758 | TRUE | FABEST: clasificacion previa no validada para inclusion | 6.69897 | 2.326847
FAB054_1E+7 | FABEST | 42CrMo4+QT | FAB054 | Torsion | Circumferential V-notch R=0.5 mm | -1 | 200.1759 | 0 | 25 | 10000000 | 0 |  |  | evento ambiguo: sin grieta | https://doi.org/10.5281/zenodo.21509581 | 7 | 1759 | TRUE | FABEST: clasificacion previa no validada para inclusion | 7 | 2.301412
FAB054_2E+7 | FABEST | 42CrMo4+QT | FAB054 | Torsion | Circumferential V-notch R=0.5 mm | -1 | 188.789 | 0 | 25 | 20000000 | 0 |  |  | evento ambiguo: sin grieta | https://doi.org/10.5281/zenodo.21509581 | 7.30103 | 1760 | TRUE | FABEST: clasificacion previa no validada para inclusion | 7.30103 | 2.275977
FAB054_5E+7 | FABEST | 42CrMo4+QT | FAB054 | Torsion | Circumferential V-notch R=0.5 mm | -1 | 174.7243 | 0 | 25 | 50000000 | 0 |  |  | evento ambiguo: sin grieta | https://doi.org/10.5281/zenodo.21509581 | 7.69897 | 1761 | TRUE | FABEST: clasificacion previa no validada para inclusion | 7.69897 | 2.242353
FAB054_1E+8 | FABEST | 42CrMo4+QT | FAB054 | Torsion | Circumferential V-notch R=0.5 mm | -1 | 164.7852 | 0 | 25 | 100000000 | 0 |  |  | evento ambiguo: sin grieta | https://doi.org/10.5281/zenodo.21509581 | 8 | 1762 | TRUE | FABEST: clasificacion previa no validada para inclusion | 8 | 2.216918
FAB054_1E+3 | FABEST | 42CrMo4+QT | FAB054 | Torsion | Circumferential V-notch R=0.5 mm | -1 | 434.741 | 0 | 25 | 1000 | 0 |  |  | evento ambiguo: sin grieta | https://doi.org/10.5281/zenodo.21509581 | 3 | 1763 | TRUE | FABEST: clasificacion previa no validada para inclusion | 3 | 2.638231
FAB054_2E+3 | FABEST | 42CrMo4+QT | FAB054 | Torsion | Circumferential V-notch R=0.5 mm | -1 | 423.7279 | 0 | 25 | 2000 | 0 |  |  | evento ambiguo: sin grieta | https://doi.org/10.5281/zenodo.21509581 | 3.30103 | 1764 | TRUE | FABEST: clasificacion previa no validada para inclusion | 3.30103 | 2.627087
FAB054_5E+3 | FABEST | 42CrMo4+QT | FAB054 | Torsion | Circumferential V-notch R=0.5 mm | -1 | 397.4212 | 0 | 25 | 5000 | 0 |  |  | evento ambiguo: sin grieta | https://doi.org/10.5281/zenodo.21509581 | 3.69897 | 1765 | TRUE | FABEST: clasificacion previa no validada para inclusion | 3.69897 | 2.599251
FAB054_1E+4 | FABEST | 42CrMo4+QT | FAB054 | Torsion | Circumferential V-notch R=0.5 mm | -1 | 367.742 | 0 | 25 | 10000 | 0 |  |  | evento ambiguo: sin grieta | https://doi.org/10.5281/zenodo.21509581 | 4 | 1766 | TRUE | FABEST: clasificacion previa no validada para inclusion | 4 | 2.565543
FAB054_2E+4 | FABEST | 42CrMo4+QT | FAB054 | Torsion | Circumferential V-notch R=0.5 mm | -1 | 333.847 | 0 | 25 | 20000 | 0 |  |  | evento ambiguo: sin grieta | https://doi.org/10.5281/zenodo.21509581 | 4.30103 | 1767 | TRUE | FABEST: clasificacion previa no validada para inclusion | 4.30103 | 2.523548
FAB054_5E+4 | FABEST | 42CrMo4+QT | FAB054 | Torsion | Circumferential V-notch R=0.5 mm | -1 | 294.4939 | 0 | 25 | 50000 | 0 |  |  | evento ambiguo: sin grieta | https://doi.org/10.5281/zenodo.21509581 | 4.69897 | 1768 | TRUE | FABEST: clasificacion previa no validada para inclusion | 4.69897 | 2.469076
FAB054_1E+5 | FABEST | 42CrMo4+QT | FAB054 | Torsion | Circumferential V-notch R=0.5 mm | -1 | 274.306 | 0 | 25 | 100000 | 0 |  |  | evento ambiguo: sin grieta | https://doi.org/10.5281/zenodo.21509581 | 5 | 1769 | TRUE | FABEST: clasificacion previa no validada para inclusion | 5 | 2.438235
FAB054_2E+5 | FABEST | 42CrMo4+QT | FAB054 | Torsion | Circumferential V-notch R=0.5 mm | -1 | 261.9862 | 0 | 25 | 200000 | 0 |  |  | evento ambiguo: sin grieta | https://doi.org/10.5281/zenodo.21509581 | 5.30103 | 1770 | TRUE | FABEST: clasificacion previa no validada para inclusion | 5.30103 | 2.418278
FAB054_5E+5 | FABEST | 42CrMo4+QT | FAB054 | Torsion | Circumferential V-notch R=0.5 mm | -1 | 253.6741 | 0 | 25 | 500000 | 0 |  |  | evento ambiguo: sin grieta | https://doi.org/10.5281/zenodo.21509581 | 5.69897 | 1771 | TRUE | FABEST: clasificacion previa no validada para inclusion | 5.69897 | 2.404276
FAB054_1E+6 | FABEST | 42CrMo4+QT | FAB054 | Torsion | Circumferential V-notch R=0.5 mm | -1 | 250.727 | 0 | 25 | 1000000 | 0 |  |  | evento ambiguo: sin grieta | https://doi.org/10.5281/zenodo.21509581 | 6 | 1772 | TRUE | FABEST: clasificacion previa no validada para inclusion | 6 | 2.399201
FAB054_2E+6 | FABEST | 42CrMo4+QT | FAB054 | Torsion | Circumferential V-notch R=0.5 mm | -1 | 249.2178 | 0 | 25 | 2000000 | 0 |  |  | evento ambiguo: sin grieta | https://doi.org/10.5281/zenodo.21509581 | 6.30103 | 1773 | TRUE | FABEST: clasificacion previa no validada para inclusion | 6.30103 | 2.396579
FAB054_5E+6 | FABEST | 42CrMo4+QT | FAB054 | Torsion | Circumferential V-notch R=0.5 mm | -1 | 248.3005 | 0 | 25 | 5000000 | 0 |  |  | evento ambiguo: sin grieta | https://doi.org/10.5281/zenodo.21509581 | 6.69897 | 1774 | TRUE | FABEST: clasificacion previa no validada para inclusion | 6.69897 | 2.394978
FAB054_1E+7 | FABEST | 42CrMo4+QT | FAB054 | Torsion | Circumferential V-notch R=0.5 mm | -1 | 247.9927 | 0 | 25 | 10000000 | 0 |  |  | evento ambiguo: sin grieta | https://doi.org/10.5281/zenodo.21509581 | 7 | 1775 | TRUE | FABEST: clasificacion previa no validada para inclusion | 7 | 2.394439
FAB054_2E+7 | FABEST | 42CrMo4+QT | FAB054 | Torsion | Circumferential V-notch R=0.5 mm | -1 | 247.8385 | 0 | 25 | 20000000 | 0 |  |  | evento ambiguo: sin grieta | https://doi.org/10.5281/zenodo.21509581 | 7.30103 | 1776 | TRUE | FABEST: clasificacion previa no validada para inclusion | 7.30103 | 2.394169
FAB054_5E+7 | FABEST | 42CrMo4+QT | FAB054 | Torsion | Circumferential V-notch R=0.5 mm | -1 | 247.7458 | 0 | 25 | 50000000 | 0 |  |  | evento ambiguo: sin grieta | https://doi.org/10.5281/zenodo.21509581 | 7.69897 | 1777 | TRUE | FABEST: clasificacion previa no validada para inclusion | 7.69897 | 2.394006
FAB054_1E+8 | FABEST | 42CrMo4+QT | FAB054 | Torsion | Circumferential V-notch R=0.5 mm | -1 | 247.7149 | 0 | 25 | 100000000 | 0 |  |  | evento ambiguo: sin grieta | https://doi.org/10.5281/zenodo.21509581 | 8 | 1778 | TRUE | FABEST: clasificacion previa no validada para inclusion | 8 | 2.393952
FAB054_1E+3 | FABEST | 42CrMo4+QT | FAB054 | Torsion | Circumferential V-notch R=0.5 mm | -1 | 423.2674 | 0 | 25 | 1000 | 0 |  |  | evento ambiguo: sin grieta | https://doi.org/10.5281/zenodo.21509581 | 3 | 1779 | TRUE | FABEST: clasificacion previa no validada para inclusion | 3 | 2.626615
FAB054_2E+3 | FABEST | 42CrMo4+QT | FAB054 | Torsion | Circumferential V-notch R=0.5 mm | -1 | 404.7366 | 0 | 25 | 2000 | 0 |  |  | evento ambiguo: sin grieta | https://doi.org/10.5281/zenodo.21509581 | 3.30103 | 1780 | TRUE | FABEST: clasificacion previa no validada para inclusion | 3.30103 | 2.607173
FAB054_5E+3 | FABEST | 42CrMo4+QT | FAB054 | Torsion | Circumferential V-notch R=0.5 mm | -1 | 380.2404 | 0 | 25 | 5000 | 0 |  |  | evento ambiguo: sin grieta | https://doi.org/10.5281/zenodo.21509581 | 3.69897 | 1781 | TRUE | FABEST: clasificacion previa no validada para inclusion | 3.69897 | 2.580058
FAB054_1E+4 | FABEST | 42CrMo4+QT | FAB054 | Torsion | Circumferential V-notch R=0.5 mm | -1 | 361.7096 | 0 | 25 | 10000 | 0 |  |  | evento ambiguo: sin grieta | https://doi.org/10.5281/zenodo.21509581 | 4 | 1782 | TRUE | FABEST: clasificacion previa no validada para inclusion | 4 | 2.55836
FAB054_2E+4 | FABEST | 42CrMo4+QT | FAB054 | Torsion | Circumferential V-notch R=0.5 mm | -1 | 343.1789 | 0 | 25 | 20000 | 0 |  |  | evento ambiguo: sin grieta | https://doi.org/10.5281/zenodo.21509581 | 4.30103 | 1783 | TRUE | FABEST: clasificacion previa no validada para inclusion | 4.30103 | 2.535521
FAB054_5E+4 | FABEST | 42CrMo4+QT | FAB054 | Torsion | Circumferential V-notch R=0.5 mm | -1 | 318.6826 | 0 | 25 | 50000 | 0 |  |  | evento ambiguo: sin grieta | https://doi.org/10.5281/zenodo.21509581 | 4.69897 | 1784 | TRUE | FABEST: clasificacion previa no validada para inclusion | 4.69897 | 2.503358
FAB054_1E+5 | FABEST | 42CrMo4+QT | FAB054 | Torsion | Circumferential V-notch R=0.5 mm | -1 | 300.1519 | 0 | 25 | 100000 | 0 |  |  | evento ambiguo: sin grieta | https://doi.org/10.5281/zenodo.21509581 | 5 | 1785 | TRUE | FABEST: clasificacion previa no validada para inclusion | 5 | 2.477341
FAB054_2E+5 | FABEST | 42CrMo4+QT | FAB054 | Torsion | Circumferential V-notch R=0.5 mm | -1 | 281.6212 | 0 | 25 | 200000 | 0 |  |  | evento ambiguo: sin grieta | https://doi.org/10.5281/zenodo.21509581 | 5.30103 | 1786 | TRUE | FABEST: clasificacion previa no validada para inclusion | 5.30103 | 2.449665
FAB054_5E+5 | FABEST | 42CrMo4+QT | FAB054 | Torsion | Circumferential V-notch R=0.5 mm | -1 | 257.1249 | 0 | 25 | 500000 | 0 |  |  | evento ambiguo: sin grieta | https://doi.org/10.5281/zenodo.21509581 | 5.69897 | 1787 | TRUE | FABEST: clasificacion previa no validada para inclusion | 5.69897 | 2.410144
FAB054_1E+6 | FABEST | 42CrMo4+QT | FAB054 | Torsion | Circumferential V-notch R=0.5 mm | -1 | 238.5942 | 0 | 25 | 1000000 | 0 |  |  | evento ambiguo: sin grieta | https://doi.org/10.5281/zenodo.21509581 | 6 | 1788 | TRUE | FABEST: clasificacion previa no validada para inclusion | 6 | 2.37766
FAB054_2E+6 | FABEST | 42CrMo4+QT | FAB054 | Torsion | Circumferential V-notch R=0.5 mm | -1 | 220.0635 | 0 | 25 | 2000000 | 0 |  |  | evento ambiguo: sin grieta | https://doi.org/10.5281/zenodo.21509581 | 6.30103 | 1789 | TRUE | FABEST: clasificacion previa no validada para inclusion | 6.30103 | 2.342548
FAB054_5E+6 | FABEST | 42CrMo4+QT | FAB054 | Torsion | Circumferential V-notch R=0.5 mm | -1 | 195.5672 | 0 | 25 | 5000000 | 0 |  |  | evento ambiguo: sin grieta | https://doi.org/10.5281/zenodo.21509581 | 6.69897 | 1790 | TRUE | FABEST: clasificacion previa no validada para inclusion | 6.69897 | 2.291296
FAB054_1E+7 | FABEST | 42CrMo4+QT | FAB054 | Torsion | Circumferential V-notch R=0.5 mm | -1 | 177.0365 | 0 | 25 | 10000000 | 0 |  |  | evento ambiguo: sin grieta | https://doi.org/10.5281/zenodo.21509581 | 7 | 1791 | TRUE | FABEST: clasificacion previa no validada para inclusion | 7 | 2.248063
FAB054_2E+7 | FABEST | 42CrMo4+QT | FAB054 | Torsion | Circumferential V-notch R=0.5 mm | -1 | 158.5058 | 0 | 25 | 20000000 | 0 |  |  | evento ambiguo: sin grieta | https://doi.org/10.5281/zenodo.21509581 | 7.30103 | 1792 | TRUE | FABEST: clasificacion previa no validada para inclusion | 7.30103 | 2.200045
FAB054_5E+7 | FABEST | 42CrMo4+QT | FAB054 | Torsion | Circumferential V-notch R=0.5 mm | -1 | 134.0095 | 0 | 25 | 50000000 | 0 |  |  | evento ambiguo: sin grieta | https://doi.org/10.5281/zenodo.21509581 | 7.69897 | 1793 | TRUE | FABEST: clasificacion previa no validada para inclusion | 7.69897 | 2.127136
FAB054_1E+8 | FABEST | 42CrMo4+QT | FAB054 | Torsion | Circumferential V-notch R=0.5 mm | -1 | 115.4788 | 0 | 25 | 100000000 | 0 |  |  | evento ambiguo: sin grieta | https://doi.org/10.5281/zenodo.21509581 | 8 | 1794 | TRUE | FABEST: clasificacion previa no validada para inclusion | 8 | 2.062502
FAB055_8B | FABEST | 42CrMo4+QT | FAB055 | Axial | Circumferential V-notch R=0.375 mm | -1 | 480 | 0 | 150 | 7980 | 1 | finished |  | geometría entallada/no homogénea | https://doi.org/10.5281/zenodo.21509581 | 3.9020029 | 1795 | TRUE | FABEST: clasificacion previa no validada para inclusion | 3.902003 | 2.681241
FAB055_6 | FABEST | 42CrMo4+QT | FAB055 | Axial | Circumferential V-notch R=0.375 mm | -1 | 410 | 0 | 150 | 14273 | 1 | finished |  | geometría entallada/no homogénea | https://doi.org/10.5281/zenodo.21509581 | 4.1545153 | 1796 | TRUE | FABEST: clasificacion previa no validada para inclusion | 4.154515 | 2.612784
FAB055_1 | FABEST | 42CrMo4+QT | FAB055 | Axial | Circumferential V-notch R=0.375 mm | -1 | 350 | 0 | 150 | 21557 | 1 | finished |  | geometría entallada/no homogénea | https://doi.org/10.5281/zenodo.21509581 | 4.3335883 | 1797 | TRUE | FABEST: clasificacion previa no validada para inclusion | 4.333588 | 2.544068
FAB055_2 | FABEST | 42CrMo4+QT | FAB055 | Axial | Circumferential V-notch R=0.375 mm | -1 | 300 | 0 | 150 | 56469 | 1 | finished |  | geometría entallada/no homogénea | https://doi.org/10.5281/zenodo.21509581 | 4.7518101 | 1798 | TRUE | FABEST: clasificacion previa no validada para inclusion | 4.75181 | 2.477121
FAB055_3 | FABEST | 42CrMo4+QT | FAB055 | Axial | Circumferential V-notch R=0.375 mm | -1 | 250 | 0 | 150 | 80040 | 1 | finished |  | geometría entallada/no homogénea | https://doi.org/10.5281/zenodo.21509581 | 4.9033071 | 1799 | TRUE | FABEST: clasificacion previa no validada para inclusion | 4.903307 | 2.39794
FAB055_4 | FABEST | 42CrMo4+QT | FAB055 | Axial | Circumferential V-notch R=0.375 mm | -1 | 210 | 0 | 150 | 166004 | 1 | finished |  | geometría entallada/no homogénea | https://doi.org/10.5281/zenodo.21509581 | 5.2201186 | 1800 | TRUE | FABEST: clasificacion previa no validada para inclusion | 5.220119 | 2.322219
FAB055_5 | FABEST | 42CrMo4+QT | FAB055 | Axial | Circumferential V-notch R=0.375 mm | -1 | 180 | 0 | 150 | 185171 | 1 | finished |  | geometría entallada/no homogénea | https://doi.org/10.5281/zenodo.21509581 | 5.267573 | 1801 | TRUE | FABEST: clasificacion previa no validada para inclusion | 5.267573 | 2.255273
FAB055_9 | FABEST | 42CrMo4+QT | FAB055 | Axial | Circumferential V-notch R=0.375 mm | -1 | 142.5 | 0 | 150 | 437911 | 1 | finished |  | geometría entallada/no homogénea | https://doi.org/10.5281/zenodo.21509581 | 5.6413859 | 1802 | TRUE | FABEST: clasificacion previa no validada para inclusion | 5.641386 | 2.153815
FAB055_10 | FABEST | 42CrMo4+QT | FAB055 | Axial | Circumferential V-notch R=0.375 mm | -1 | 142.5 | 0 | 150 | 701507 | 1 | finished |  | geometría entallada/no homogénea | https://doi.org/10.5281/zenodo.21509581 | 5.846032 | 1803 | TRUE | FABEST: clasificacion previa no validada para inclusion | 5.846032 | 2.153815
FAB055_7 | FABEST | 42CrMo4+QT | FAB055 | Axial | Circumferential V-notch R=0.375 mm | -1 | 150 | 0 | 150 | 726269 | 1 | finished |  | geometría entallada/no homogénea | https://doi.org/10.5281/zenodo.21509581 | 5.8610975 | 1804 | TRUE | FABEST: clasificacion previa no validada para inclusion | 5.861098 | 2.176091
FAB055_8 | FABEST | 42CrMo4+QT | FAB055 | Axial | Circumferential V-notch R=0.375 mm | -1 | 135 | 0 | 150 | 11814038 | 0 | interrupted |  | geometría entallada/no homogénea | https://doi.org/10.5281/zenodo.21509581 | 7.0723984 | 1805 | TRUE | FABEST: clasificacion previa no validada para inclusion | 7.072398 | 2.130334
FAB055_1E+3 | FABEST | 42CrMo4+QT | FAB055 | Axial | Circumferential V-notch R=0.375 mm | -1 | 867.0384 | 0 | 150 | 1000 | 0 |  |  | evento ambiguo: sin grieta | https://doi.org/10.5281/zenodo.21509581 | 3 | 1806 | TRUE | FABEST: clasificacion previa no validada para inclusion | 3 | 2.938038
FAB055_2E+3 | FABEST | 42CrMo4+QT | FAB055 | Axial | Circumferential V-notch R=0.375 mm | -1 | 713.1094 | 0 | 150 | 2000 | 0 |  |  | evento ambiguo: sin grieta | https://doi.org/10.5281/zenodo.21509581 | 3.30103 | 1807 | TRUE | FABEST: clasificacion previa no validada para inclusion | 3.30103 | 2.853156
FAB055_5E+3 | FABEST | 42CrMo4+QT | FAB055 | Axial | Circumferential V-notch R=0.375 mm | -1 | 550.7418 | 0 | 150 | 5000 | 0 |  |  | evento ambiguo: sin grieta | https://doi.org/10.5281/zenodo.21509581 | 3.69897 | 1808 | TRUE | FABEST: clasificacion previa no validada para inclusion | 3.69897 | 2.740948
FAB055_1E+4 | FABEST | 42CrMo4+QT | FAB055 | Axial | Circumferential V-notch R=0.375 mm | -1 | 452.9663 | 0 | 150 | 10000 | 0 |  |  | evento ambiguo: sin grieta | https://doi.org/10.5281/zenodo.21509581 | 4 | 1809 | TRUE | FABEST: clasificacion previa no validada para inclusion | 4 | 2.656066
FAB055_2E+4 | FABEST | 42CrMo4+QT | FAB055 | Axial | Circumferential V-notch R=0.375 mm | -1 | 372.5492 | 0 | 150 | 20000 | 0 |  |  | evento ambiguo: sin grieta | https://doi.org/10.5281/zenodo.21509581 | 4.30103 | 1810 | TRUE | FABEST: clasificacion previa no validada para inclusion | 4.30103 | 2.571184
FAB055_5E+4 | FABEST | 42CrMo4+QT | FAB055 | Axial | Circumferential V-notch R=0.375 mm | -1 | 287.7236 | 0 | 150 | 50000 | 0 |  |  | evento ambiguo: sin grieta | https://doi.org/10.5281/zenodo.21509581 | 4.69897 | 1811 | TRUE | FABEST: clasificacion previa no validada para inclusion | 4.69897 | 2.458976
FAB055_1E+5 | FABEST | 42CrMo4+QT | FAB055 | Axial | Circumferential V-notch R=0.375 mm | -1 | 236.6428 | 0 | 150 | 100000 | 0 |  |  | evento ambiguo: sin grieta | https://doi.org/10.5281/zenodo.21509581 | 5 | 1812 | TRUE | FABEST: clasificacion previa no validada para inclusion | 5 | 2.374093
FAB055_2E+5 | FABEST | 42CrMo4+QT | FAB055 | Axial | Circumferential V-notch R=0.375 mm | -1 | 194.6306 | 0 | 150 | 200000 | 0 |  |  | evento ambiguo: sin grieta | https://doi.org/10.5281/zenodo.21509581 | 5.30103 | 1813 | TRUE | FABEST: clasificacion previa no validada para inclusion | 5.30103 | 2.289211
FAB055_5E+5 | FABEST | 42CrMo4+QT | FAB055 | Axial | Circumferential V-notch R=0.375 mm | -1 | 150.3153 | 0 | 150 | 500000 | 0 |  |  | evento ambiguo: sin grieta | https://doi.org/10.5281/zenodo.21509581 | 5.69897 | 1814 | TRUE | FABEST: clasificacion previa no validada para inclusion | 5.69897 | 2.177003
FAB055_1E+6 | FABEST | 42CrMo4+QT | FAB055 | Axial | Circumferential V-notch R=0.375 mm | -1 | 123.6292 | 0 | 150 | 1000000 | 0 |  |  | evento ambiguo: sin grieta | https://doi.org/10.5281/zenodo.21509581 | 6 | 1815 | TRUE | FABEST: clasificacion previa no validada para inclusion | 6 | 2.092121
FAB055_2E+6 | FABEST | 42CrMo4+QT | FAB055 | Axial | Circumferential V-notch R=0.375 mm | -1 | 101.6807 | 0 | 150 | 2000000 | 0 |  |  | evento ambiguo: sin grieta | https://doi.org/10.5281/zenodo.21509581 | 6.30103 | 1816 | TRUE | FABEST: clasificacion previa no validada para inclusion | 6.30103 | 2.007239
FAB055_5E+6 | FABEST | 42CrMo4+QT | FAB055 | Axial | Circumferential V-notch R=0.375 mm | -1 | 78.5291 | 0 | 150 | 5000000 | 0 |  |  | evento ambiguo: sin grieta | https://doi.org/10.5281/zenodo.21509581 | 6.69897 | 1817 | TRUE | FABEST: clasificacion previa no validada para inclusion | 6.69897 | 1.895031
FAB055_1E+7 | FABEST | 42CrMo4+QT | FAB055 | Axial | Circumferential V-notch R=0.375 mm | -1 | 64.58749 | 0 | 150 | 10000000 | 0 |  |  | evento ambiguo: sin grieta | https://doi.org/10.5281/zenodo.21509581 | 7 | 1818 | TRUE | FABEST: clasificacion previa no validada para inclusion | 7 | 1.810148
FAB055_2E+7 | FABEST | 42CrMo4+QT | FAB055 | Axial | Circumferential V-notch R=0.375 mm | -1 | 53.121 | 0 | 150 | 20000000 | 0 |  |  | evento ambiguo: sin grieta | https://doi.org/10.5281/zenodo.21509581 | 7.30103 | 1819 | TRUE | FABEST: clasificacion previa no validada para inclusion | 7.30103 | 1.725266
FAB055_5E+7 | FABEST | 42CrMo4+QT | FAB055 | Axial | Circumferential V-notch R=0.375 mm | -1 | 41.0259 | 0 | 150 | 50000000 | 0 |  |  | evento ambiguo: sin grieta | https://doi.org/10.5281/zenodo.21509581 | 7.69897 | 1820 | TRUE | FABEST: clasificacion previa no validada para inclusion | 7.69897 | 1.613058
FAB055_1E+8 | FABEST | 42CrMo4+QT | FAB055 | Axial | Circumferential V-notch R=0.375 mm | -1 | 33.7424 | 0 | 150 | 100000000 | 0 |  |  | evento ambiguo: sin grieta | https://doi.org/10.5281/zenodo.21509581 | 8 | 1821 | TRUE | FABEST: clasificacion previa no validada para inclusion | 8 | 1.528176
FAB055_1E+3 | FABEST | 42CrMo4+QT | FAB055 | Axial | Circumferential V-notch R=0.375 mm | -1 | 627.4838 | 0 | 150 | 1000 | 0 |  |  | evento ambiguo: sin grieta | https://doi.org/10.5281/zenodo.21509581 | 3 | 1822 | TRUE | FABEST: clasificacion previa no validada para inclusion | 3 | 2.797603
FAB055_2E+3 | FABEST | 42CrMo4+QT | FAB055 | Axial | Circumferential V-notch R=0.375 mm | -1 | 593.8245 | 0 | 150 | 2000 | 0 |  |  | evento ambiguo: sin grieta | https://doi.org/10.5281/zenodo.21509581 | 3.30103 | 1823 | TRUE | FABEST: clasificacion previa no validada para inclusion | 3.30103 | 2.773658
FAB055_5E+3 | FABEST | 42CrMo4+QT | FAB055 | Axial | Circumferential V-notch R=0.375 mm | -1 | 522.2448 | 0 | 150 | 5000 | 0 |  |  | evento ambiguo: sin grieta | https://doi.org/10.5281/zenodo.21509581 | 3.69897 | 1824 | TRUE | FABEST: clasificacion previa no validada para inclusion | 3.69897 | 2.717874
FAB055_1E+4 | FABEST | 42CrMo4+QT | FAB055 | Axial | Circumferential V-notch R=0.375 mm | -1 | 451.0387 | 0 | 150 | 10000 | 0 |  |  | evento ambiguo: sin grieta | https://doi.org/10.5281/zenodo.21509581 | 4 | 1825 | TRUE | FABEST: clasificacion previa no validada para inclusion | 4 | 2.654214
FAB055_2E+4 | FABEST | 42CrMo4+QT | FAB055 | Axial | Circumferential V-notch R=0.375 mm | -1 | 375.3705 | 0 | 150 | 20000 | 0 |  |  | evento ambiguo: sin grieta | https://doi.org/10.5281/zenodo.21509581 | 4.30103 | 1826 | TRUE | FABEST: clasificacion previa no validada para inclusion | 4.30103 | 2.57446
FAB055_5E+4 | FABEST | 42CrMo4+QT | FAB055 | Axial | Circumferential V-notch R=0.375 mm | -1 | 285.1098 | 0 | 150 | 50000 | 0 |  |  | evento ambiguo: sin grieta | https://doi.org/10.5281/zenodo.21509581 | 4.69897 | 1827 | TRUE | FABEST: clasificacion previa no validada para inclusion | 4.69897 | 2.455012
FAB055_1E+5 | FABEST | 42CrMo4+QT | FAB055 | Axial | Circumferential V-notch R=0.375 mm | -1 | 231.1326 | 0 | 150 | 100000 | 0 |  |  | evento ambiguo: sin grieta | https://doi.org/10.5281/zenodo.21509581 | 5 | 1828 | TRUE | FABEST: clasificacion previa no validada para inclusion | 5 | 2.363861
FAB055_2E+5 | FABEST | 42CrMo4+QT | FAB055 | Axial | Circumferential V-notch R=0.375 mm | -1 | 190.7988 | 0 | 150 | 200000 | 0 |  |  | evento ambiguo: sin grieta | https://doi.org/10.5281/zenodo.21509581 | 5.30103 | 1829 | TRUE | FABEST: clasificacion previa no validada para inclusion | 5.30103 | 2.280576
FAB055_5E+5 | FABEST | 42CrMo4+QT | FAB055 | Axial | Circumferential V-notch R=0.375 mm | -1 | 156.1947 | 0 | 150 | 500000 | 0 |  |  | evento ambiguo: sin grieta | https://doi.org/10.5281/zenodo.21509581 | 5.69897 | 1830 | TRUE | FABEST: clasificacion previa no validada para inclusion | 5.69897 | 2.193666
FAB055_1E+6 | FABEST | 42CrMo4+QT | FAB055 | Axial | Circumferential V-notch R=0.375 mm | -1 | 141.0446 | 0 | 150 | 1000000 | 0 |  |  | evento ambiguo: sin grieta | https://doi.org/10.5281/zenodo.21509581 | 6 | 1831 | TRUE | FABEST: clasificacion previa no validada para inclusion | 6 | 2.149357
FAB055_2E+6 | FABEST | 42CrMo4+QT | FAB055 | Axial | Circumferential V-notch R=0.375 mm | -1 | 132.298 | 0 | 150 | 2000000 | 0 |  |  | evento ambiguo: sin grieta | https://doi.org/10.5281/zenodo.21509581 | 6.30103 | 1832 | TRUE | FABEST: clasificacion previa no validada para inclusion | 6.30103 | 2.121553
FAB055_5E+6 | FABEST | 42CrMo4+QT | FAB055 | Axial | Circumferential V-notch R=0.375 mm | -1 | 126.5411 | 0 | 150 | 5000000 | 0 |  |  | evento ambiguo: sin grieta | https://doi.org/10.5281/zenodo.21509581 | 6.69897 | 1833 | TRUE | FABEST: clasificacion previa no validada para inclusion | 6.69897 | 2.102232
FAB055_1E+7 | FABEST | 42CrMo4+QT | FAB055 | Axial | Circumferential V-notch R=0.375 mm | -1 | 124.5206 | 0 | 150 | 10000000 | 0 |  |  | evento ambiguo: sin grieta | https://doi.org/10.5281/zenodo.21509581 | 7 | 1834 | TRUE | FABEST: clasificacion previa no validada para inclusion | 7 | 2.095241
FAB055_2E+7 | FABEST | 42CrMo4+QT | FAB055 | Axial | Circumferential V-notch R=0.375 mm | -1 | 123.4893 | 0 | 150 | 20000000 | 0 |  |  | evento ambiguo: sin grieta | https://doi.org/10.5281/zenodo.21509581 | 7.30103 | 1835 | TRUE | FABEST: clasificacion previa no validada para inclusion | 7.30103 | 2.091629
FAB055_5E+7 | FABEST | 42CrMo4+QT | FAB055 | Axial | Circumferential V-notch R=0.375 mm | -1 | 122.8635 | 0 | 150 | 50000000 | 0 |  |  | evento ambiguo: sin grieta | https://doi.org/10.5281/zenodo.21509581 | 7.69897 | 1836 | TRUE | FABEST: clasificacion previa no validada para inclusion | 7.69897 | 2.089423
FAB055_1E+8 | FABEST | 42CrMo4+QT | FAB055 | Axial | Circumferential V-notch R=0.375 mm | -1 | 122.6537 | 0 | 150 | 100000000 | 0 |  |  | evento ambiguo: sin grieta | https://doi.org/10.5281/zenodo.21509581 | 8 | 1837 | TRUE | FABEST: clasificacion previa no validada para inclusion | 8 | 2.088681
FAB055_1E+3 | FABEST | 42CrMo4+QT | FAB055 | Axial | Circumferential V-notch R=0.375 mm | -1 | 609.3092 | 0 | 150 | 1000 | 0 |  |  | evento ambiguo: sin grieta | https://doi.org/10.5281/zenodo.21509581 | 3 | 1838 | TRUE | FABEST: clasificacion previa no validada para inclusion | 3 | 2.784838
FAB055_2E+3 | FABEST | 42CrMo4+QT | FAB055 | Axial | Circumferential V-notch R=0.375 mm | -1 | 556.6465 | 0 | 150 | 2000 | 0 |  |  | evento ambiguo: sin grieta | https://doi.org/10.5281/zenodo.21509581 | 3.30103 | 1839 | TRUE | FABEST: clasificacion previa no validada para inclusion | 3.30103 | 2.745579
FAB055_5E+3 | FABEST | 42CrMo4+QT | FAB055 | Axial | Circumferential V-notch R=0.375 mm | -1 | 487.0302 | 0 | 150 | 5000 | 0 |  |  | evento ambiguo: sin grieta | https://doi.org/10.5281/zenodo.21509581 | 3.69897 | 1840 | TRUE | FABEST: clasificacion previa no validada para inclusion | 3.69897 | 2.687556
FAB055_1E+4 | FABEST | 42CrMo4+QT | FAB055 | Axial | Circumferential V-notch R=0.375 mm | -1 | 434.3675 | 0 | 150 | 10000 | 0 |  |  | evento ambiguo: sin grieta | https://doi.org/10.5281/zenodo.21509581 | 4 | 1841 | TRUE | FABEST: clasificacion previa no validada para inclusion | 4 | 2.637857
FAB055_2E+4 | FABEST | 42CrMo4+QT | FAB055 | Axial | Circumferential V-notch R=0.375 mm | -1 | 381.7048 | 0 | 150 | 20000 | 0 |  |  | evento ambiguo: sin grieta | https://doi.org/10.5281/zenodo.21509581 | 4.30103 | 1842 | TRUE | FABEST: clasificacion previa no validada para inclusion | 4.30103 | 2.581728
FAB055_5E+4 | FABEST | 42CrMo4+QT | FAB055 | Axial | Circumferential V-notch R=0.375 mm | -1 | 312.0884 | 0 | 150 | 50000 | 0 |  |  | evento ambiguo: sin grieta | https://doi.org/10.5281/zenodo.21509581 | 4.69897 | 1843 | TRUE | FABEST: clasificacion previa no validada para inclusion | 4.69897 | 2.494278
FAB055_1E+5 | FABEST | 42CrMo4+QT | FAB055 | Axial | Circumferential V-notch R=0.375 mm | -1 | 259.4257 | 0 | 150 | 100000 | 0 |  |  | evento ambiguo: sin grieta | https://doi.org/10.5281/zenodo.21509581 | 5 | 1844 | TRUE | FABEST: clasificacion previa no validada para inclusion | 5 | 2.414013
FAB055_2E+5 | FABEST | 42CrMo4+QT | FAB055 | Axial | Circumferential V-notch R=0.375 mm | -1 | 206.763 | 0 | 150 | 200000 | 0 |  |  | evento ambiguo: sin grieta | https://doi.org/10.5281/zenodo.21509581 | 5.30103 | 1845 | TRUE | FABEST: clasificacion previa no validada para inclusion | 5.30103 | 2.315473
FAB055_5E+5 | FABEST | 42CrMo4+QT | FAB055 | Axial | Circumferential V-notch R=0.375 mm | -1 | 137.1467 | 0 | 150 | 500000 | 0 |  |  | evento ambiguo: sin grieta | https://doi.org/10.5281/zenodo.21509581 | 5.69897 | 1846 | TRUE | FABEST: clasificacion previa no validada para inclusion | 5.69897 | 2.137185
FAB055_1E+6 | FABEST | 42CrMo4+QT | FAB055 | Axial | Circumferential V-notch R=0.375 mm | -1 | 84.48398 | 0 | 150 | 1000000 | 0 |  |  | evento ambiguo: sin grieta | https://doi.org/10.5281/zenodo.21509581 | 6 | 1847 | TRUE | FABEST: clasificacion previa no validada para inclusion | 6 | 1.926774
FAB055_2E+6 | FABEST | 42CrMo4+QT | FAB055 | Axial | Circumferential V-notch R=0.375 mm | -1 | 31.82127 | 0 | 150 | 2000000 | 0 |  |  | evento ambiguo: sin grieta | https://doi.org/10.5281/zenodo.21509581 | 6.30103 | 1848 | TRUE | FABEST: clasificacion previa no validada para inclusion | 6.30103 | 1.502718
FAB056_2B | FABEST | 42CrMo4+QT | FAB056 | Axial | Circumferential V-notch R=1.2 mm | -1 | 700 | 0 | 150 | 2272 | 1 | finished |  | geometría entallada/no homogénea | https://doi.org/10.5281/zenodo.21509581 | 3.3564083 | 1849 | TRUE | FABEST: clasificacion previa no validada para inclusion | 3.356408 | 2.845098
FAB056_10B | FABEST | 42CrMo4+QT | FAB056 | Axial | Circumferential V-notch R=1.2 mm | -1 | 650 | 0 | 150 | 3498 | 1 | finished |  | geometría entallada/no homogénea | https://doi.org/10.5281/zenodo.21509581 | 3.5438198 | 1850 | TRUE | FABEST: clasificacion previa no validada para inclusion | 3.54382 | 2.812913
FAB056_9B | FABEST | 42CrMo4+QT | FAB056 | Axial | Circumferential V-notch R=1.2 mm | -1 | 575 | 0 | 150 | 7659 | 1 | finished |  | geometría entallada/no homogénea | https://doi.org/10.5281/zenodo.21509581 | 3.8841721 | 1851 | TRUE | FABEST: clasificacion previa no validada para inclusion | 3.884172 | 2.759668
FAB056_5B | FABEST | 42CrMo4+QT | FAB056 | Axial | Circumferential V-notch R=1.2 mm | -1 | 500 | 0 | 150 | 15403 | 1 | finished |  | geometría entallada/no homogénea | https://doi.org/10.5281/zenodo.21509581 | 4.1876053 | 1852 | TRUE | FABEST: clasificacion previa no validada para inclusion | 4.187605 | 2.69897
FAB056_3 | FABEST | 42CrMo4+QT | FAB056 | Axial | Circumferential V-notch R=1.2 mm | -1 | 450 | 0 | 150 | 20201 | 1 | finished |  | geometría entallada/no homogénea | https://doi.org/10.5281/zenodo.21509581 | 4.3053729 | 1853 | TRUE | FABEST: clasificacion previa no validada para inclusion | 4.305373 | 2.653213
FAB056_4 | FABEST | 42CrMo4+QT | FAB056 | Axial | Circumferential V-notch R=1.2 mm | -1 | 400 | 0 | 150 | 44759 | 1 | finished |  | geometría entallada/no homogénea | https://doi.org/10.5281/zenodo.21509581 | 4.6508804 | 1854 | TRUE | FABEST: clasificacion previa no validada para inclusion | 4.65088 | 2.60206
FAB056_8 | FABEST | 42CrMo4+QT | FAB056 | Axial | Circumferential V-notch R=1.2 mm | -1 | 350 | 0 | 150 | 54097 | 1 | finished |  | geometría entallada/no homogénea | https://doi.org/10.5281/zenodo.21509581 | 4.7331732 | 1855 | TRUE | FABEST: clasificacion previa no validada para inclusion | 4.733173 | 2.544068
FAB056_6 | FABEST | 42CrMo4+QT | FAB056 | Axial | Circumferential V-notch R=1.2 mm | -1 | 300 | 0 | 150 | 184960 | 1 | finished |  | geometría entallada/no homogénea | https://doi.org/10.5281/zenodo.21509581 | 5.2670778 | 1856 | TRUE | FABEST: clasificacion previa no validada para inclusion | 5.267078 | 2.477121
FAB056_7 | FABEST | 42CrMo4+QT | FAB056 | Axial | Circumferential V-notch R=1.2 mm | -1 | 275 | 0 | 150 | 253722 | 1 | finished |  | geometría entallada/no homogénea | https://doi.org/10.5281/zenodo.21509581 | 5.4043581 | 1857 | TRUE | FABEST: clasificacion previa no validada para inclusion | 5.404358 | 2.439333
FAB056_1 | FABEST | 42CrMo4+QT | FAB056 | Axial | Circumferential V-notch R=1.2 mm | -1 | 275 | 0 | 150 | 374270 | 1 | finished |  | geometría entallada/no homogénea | https://doi.org/10.5281/zenodo.21509581 | 5.573185 | 1858 | TRUE | FABEST: clasificacion previa no validada para inclusion | 5.573185 | 2.439333
FAB056_9 | FABEST | 42CrMo4+QT | FAB056 | Axial | Circumferential V-notch R=1.2 mm | -1 | 250 | 0 | 150 | 11447257 | 0 | interrupted |  | geometría entallada/no homogénea | https://doi.org/10.5281/zenodo.21509581 | 7.0587014 | 1859 | TRUE | FABEST: clasificacion previa no validada para inclusion | 7.058701 | 2.39794
FAB056_5 | FABEST | 42CrMo4+QT | FAB056 | Axial | Circumferential V-notch R=1.2 mm | -1 | 250 | 0 | 150 | 11567634 | 0 | interrupted |  | geometría entallada/no homogénea | https://doi.org/10.5281/zenodo.21509581 | 7.0632445 | 1860 | TRUE | FABEST: clasificacion previa no validada para inclusion | 7.063245 | 2.39794
FAB056_10 | FABEST | 42CrMo4+QT | FAB056 | Axial | Circumferential V-notch R=1.2 mm | -1 | 262.5 | 0 | 150 | 50102264 | 0 | interrupted |  | geometría entallada/no homogénea | https://doi.org/10.5281/zenodo.21509581 | 7.6998574 | 1861 | TRUE | FABEST: clasificacion previa no validada para inclusion | 7.699857 | 2.419129
FAB056_2 | FABEST | 42CrMo4+QT | FAB056 | Axial | Circumferential V-notch R=1.2 mm | -1 | 262.5 | 0 | 150 | 64767620 | 0 | interrupted |  | geometría entallada/no homogénea | https://doi.org/10.5281/zenodo.21509581 | 7.8113579 | 1862 | TRUE | FABEST: clasificacion previa no validada para inclusion | 7.811358 | 2.419129
FAB056_1E+3 | FABEST | 42CrMo4+QT | FAB056 | Axial | Circumferential V-notch R=1.2 mm | -1 | 833.3711 | 0 | 150 | 1000 | 0 |  |  | evento ambiguo: sin grieta | https://doi.org/10.5281/zenodo.21509581 | 3 | 1863 | TRUE | FABEST: clasificacion previa no validada para inclusion | 3 | 2.920838
FAB056_2E+3 | FABEST | 42CrMo4+QT | FAB056 | Axial | Circumferential V-notch R=1.2 mm | -1 | 726.998 | 0 | 150 | 2000 | 0 |  |  | evento ambiguo: sin grieta | https://doi.org/10.5281/zenodo.21509581 | 3.30103 | 1864 | TRUE | FABEST: clasificacion previa no validada para inclusion | 3.30103 | 2.861533
FAB056_5E+3 | FABEST | 42CrMo4+QT | FAB056 | Axial | Circumferential V-notch R=1.2 mm | -1 | 606.9263 | 0 | 150 | 5000 | 0 |  |  | evento ambiguo: sin grieta | https://doi.org/10.5281/zenodo.21509581 | 3.69897 | 1865 | TRUE | FABEST: clasificacion previa no validada para inclusion | 3.69897 | 2.783136
FAB056_1E+4 | FABEST | 42CrMo4+QT | FAB056 | Axial | Circumferential V-notch R=1.2 mm | -1 | 529.457 | 0 | 150 | 10000 | 0 |  |  | evento ambiguo: sin grieta | https://doi.org/10.5281/zenodo.21509581 | 4 | 1866 | TRUE | FABEST: clasificacion previa no validada para inclusion | 4 | 2.723831
FAB056_2E+4 | FABEST | 42CrMo4+QT | FAB056 | Axial | Circumferential V-notch R=1.2 mm | -1 | 461.8761 | 0 | 150 | 20000 | 0 |  |  | evento ambiguo: sin grieta | https://doi.org/10.5281/zenodo.21509581 | 4.30103 | 1867 | TRUE | FABEST: clasificacion previa no validada para inclusion | 4.30103 | 2.664525
FAB056_5E+4 | FABEST | 42CrMo4+QT | FAB056 | Axial | Circumferential V-notch R=1.2 mm | -1 | 385.5921 | 0 | 150 | 50000 | 0 |  |  | evento ambiguo: sin grieta | https://doi.org/10.5281/zenodo.21509581 | 4.69897 | 1868 | TRUE | FABEST: clasificacion previa no validada para inclusion | 4.69897 | 2.586128
FAB056_1E+5 | FABEST | 42CrMo4+QT | FAB056 | Axial | Circumferential V-notch R=1.2 mm | -1 | 336.3744 | 0 | 150 | 100000 | 0 |  |  | evento ambiguo: sin grieta | https://doi.org/10.5281/zenodo.21509581 | 5 | 1869 | TRUE | FABEST: clasificacion previa no validada para inclusion | 5 | 2.526823
FAB056_2E+5 | FABEST | 42CrMo4+QT | FAB056 | Axial | Circumferential V-notch R=1.2 mm | -1 | 293.4389 | 0 | 150 | 200000 | 0 |  |  | evento ambiguo: sin grieta | https://doi.org/10.5281/zenodo.21509581 | 5.30103 | 1870 | TRUE | FABEST: clasificacion previa no validada para inclusion | 5.30103 | 2.467518
FAB056_5E+5 | FABEST | 42CrMo4+QT | FAB056 | Axial | Circumferential V-notch R=1.2 mm | -1 | 244.9742 | 0 | 150 | 500000 | 0 |  |  | evento ambiguo: sin grieta | https://doi.org/10.5281/zenodo.21509581 | 5.69897 | 1871 | TRUE | FABEST: clasificacion previa no validada para inclusion | 5.69897 | 2.38912
FAB056_1E+6 | FABEST | 42CrMo4+QT | FAB056 | Axial | Circumferential V-notch R=1.2 mm | -1 | 213.7052 | 0 | 150 | 1000000 | 0 |  |  | evento ambiguo: sin grieta | https://doi.org/10.5281/zenodo.21509581 | 6 | 1872 | TRUE | FABEST: clasificacion previa no validada para inclusion | 6 | 2.329815
FAB056_2E+6 | FABEST | 42CrMo4+QT | FAB056 | Axial | Circumferential V-notch R=1.2 mm | -1 | 186.4275 | 0 | 150 | 2000000 | 0 |  |  | evento ambiguo: sin grieta | https://doi.org/10.5281/zenodo.21509581 | 6.30103 | 1873 | TRUE | FABEST: clasificacion previa no validada para inclusion | 6.30103 | 2.27051
FAB056_5E+6 | FABEST | 42CrMo4+QT | FAB056 | Axial | Circumferential V-notch R=1.2 mm | -1 | 155.6369 | 0 | 150 | 5000000 | 0 |  |  | evento ambiguo: sin grieta | https://doi.org/10.5281/zenodo.21509581 | 6.69897 | 1874 | TRUE | FABEST: clasificacion previa no validada para inclusion | 6.69897 | 2.192113
FAB056_1E+7 | FABEST | 42CrMo4+QT | FAB056 | Axial | Circumferential V-notch R=1.2 mm | -1 | 135.7711 | 0 | 150 | 10000000 | 0 |  |  | evento ambiguo: sin grieta | https://doi.org/10.5281/zenodo.21509581 | 7 | 1875 | TRUE | FABEST: clasificacion previa no validada para inclusion | 7 | 2.132807
FAB056_2E+7 | FABEST | 42CrMo4+QT | FAB056 | Axial | Circumferential V-notch R=1.2 mm | -1 | 118.441 | 0 | 150 | 20000000 | 0 |  |  | evento ambiguo: sin grieta | https://doi.org/10.5281/zenodo.21509581 | 7.30103 | 1876 | TRUE | FABEST: clasificacion previa no validada para inclusion | 7.30103 | 2.073502
FAB056_5E+7 | FABEST | 42CrMo4+QT | FAB056 | Axial | Circumferential V-notch R=1.2 mm | -1 | 98.87919 | 0 | 150 | 50000000 | 0 |  |  | evento ambiguo: sin grieta | https://doi.org/10.5281/zenodo.21509581 | 7.69897 | 1877 | TRUE | FABEST: clasificacion previa no validada para inclusion | 7.69897 | 1.995105
FAB056_1E+8 | FABEST | 42CrMo4+QT | FAB056 | Axial | Circumferential V-notch R=1.2 mm | -1 | 86.25805 | 0 | 150 | 100000000 | 0 |  |  | evento ambiguo: sin grieta | https://doi.org/10.5281/zenodo.21509581 | 8 | 1878 | TRUE | FABEST: clasificacion previa no validada para inclusion | 8 | 1.9358
FAB056_1E+3 | FABEST | 42CrMo4+QT | FAB056 | Axial | Circumferential V-notch R=1.2 mm | -1 | 739.718 | 0 | 150 | 1000 | 0 |  |  | evento ambiguo: sin grieta | https://doi.org/10.5281/zenodo.21509581 | 3 | 1879 | TRUE | FABEST: clasificacion previa no validada para inclusion | 3 | 2.869066
FAB056_2E+3 | FABEST | 42CrMo4+QT | FAB056 | Axial | Circumferential V-notch R=1.2 mm | -1 | 702.8301 | 0 | 150 | 2000 | 0 |  |  | evento ambiguo: sin grieta | https://doi.org/10.5281/zenodo.21509581 | 3.30103 | 1880 | TRUE | FABEST: clasificacion previa no validada para inclusion | 3.30103 | 2.84685
FAB056_5E+3 | FABEST | 42CrMo4+QT | FAB056 | Axial | Circumferential V-notch R=1.2 mm | -1 | 623.1155 | 0 | 150 | 5000 | 0 |  |  | evento ambiguo: sin grieta | https://doi.org/10.5281/zenodo.21509581 | 3.69897 | 1881 | TRUE | FABEST: clasificacion previa no validada para inclusion | 3.69897 | 2.794569
FAB056_1E+4 | FABEST | 42CrMo4+QT | FAB056 | Axial | Circumferential V-notch R=1.2 mm | -1 | 543.4597 | 0 | 150 | 10000 | 0 |  |  | evento ambiguo: sin grieta | https://doi.org/10.5281/zenodo.21509581 | 4 | 1882 | TRUE | FABEST: clasificacion previa no validada para inclusion | 4 | 2.735167
FAB056_2E+4 | FABEST | 42CrMo4+QT | FAB056 | Axial | Circumferential V-notch R=1.2 mm | -1 | 460.8405 | 0 | 150 | 20000 | 0 |  |  | evento ambiguo: sin grieta | https://doi.org/10.5281/zenodo.21509581 | 4.30103 | 1883 | TRUE | FABEST: clasificacion previa no validada para inclusion | 4.30103 | 2.663551
FAB056_5E+4 | FABEST | 42CrMo4+QT | FAB056 | Axial | Circumferential V-notch R=1.2 mm | -1 | 370.0896 | 0 | 150 | 50000 | 0 |  |  | evento ambiguo: sin grieta | https://doi.org/10.5281/zenodo.21509581 | 4.69897 | 1884 | TRUE | FABEST: clasificacion previa no validada para inclusion | 4.69897 | 2.568307
FAB056_1E+5 | FABEST | 42CrMo4+QT | FAB056 | Axial | Circumferential V-notch R=1.2 mm | -1 | 323.3376 | 0 | 150 | 100000 | 0 |  |  | evento ambiguo: sin grieta | https://doi.org/10.5281/zenodo.21509581 | 5 | 1885 | TRUE | FABEST: clasificacion previa no validada para inclusion | 5 | 2.509656
FAB056_2E+5 | FABEST | 42CrMo4+QT | FAB056 | Axial | Circumferential V-notch R=1.2 mm | -1 | 293.92 | 0 | 150 | 200000 | 0 |  |  | evento ambiguo: sin grieta | https://doi.org/10.5281/zenodo.21509581 | 5.30103 | 1886 | TRUE | FABEST: clasificacion previa no validada para inclusion | 5.30103 | 2.468229
FAB056_5E+5 | FABEST | 42CrMo4+QT | FAB056 | Axial | Circumferential V-notch R=1.2 mm | -1 | 273.3843 | 0 | 150 | 500000 | 0 |  |  | evento ambiguo: sin grieta | https://doi.org/10.5281/zenodo.21509581 | 5.69897 | 1887 | TRUE | FABEST: clasificacion previa no validada para inclusion | 5.69897 | 2.436774
FAB056_1E+6 | FABEST | 42CrMo4+QT | FAB056 | Axial | Circumferential V-notch R=1.2 mm | -1 | 265.9219 | 0 | 150 | 1000000 | 0 |  |  | evento ambiguo: sin grieta | https://doi.org/10.5281/zenodo.21509581 | 6 | 1888 | TRUE | FABEST: clasificacion previa no validada para inclusion | 6 | 2.424754
FAB056_2E+6 | FABEST | 42CrMo4+QT | FAB056 | Axial | Circumferential V-notch R=1.2 mm | -1 | 262.0572 | 0 | 150 | 2000000 | 0 |  |  | evento ambiguo: sin grieta | https://doi.org/10.5281/zenodo.21509581 | 6.30103 | 1889 | TRUE | FABEST: clasificacion previa no validada para inclusion | 6.30103 | 2.418396
FAB056_5E+6 | FABEST | 42CrMo4+QT | FAB056 | Axial | Circumferential V-notch R=1.2 mm | -1 | 259.6928 | 0 | 150 | 5000000 | 0 |  |  | evento ambiguo: sin grieta | https://doi.org/10.5281/zenodo.21509581 | 6.69897 | 1890 | TRUE | FABEST: clasificacion previa no validada para inclusion | 6.69897 | 2.41446
FAB056_1E+7 | FABEST | 42CrMo4+QT | FAB056 | Axial | Circumferential V-notch R=1.2 mm | -1 | 258.8968 | 0 | 150 | 10000000 | 0 |  |  | evento ambiguo: sin grieta | https://doi.org/10.5281/zenodo.21509581 | 7 | 1891 | TRUE | FABEST: clasificacion previa no validada para inclusion | 7 | 2.413127
FAB056_2E+7 | FABEST | 42CrMo4+QT | FAB056 | Axial | Circumferential V-notch R=1.2 mm | -1 | 258.4974 | 0 | 150 | 20000000 | 0 |  |  | evento ambiguo: sin grieta | https://doi.org/10.5281/zenodo.21509581 | 7.30103 | 1892 | TRUE | FABEST: clasificacion previa no validada para inclusion | 7.30103 | 2.412456
FAB056_5E+7 | FABEST | 42CrMo4+QT | FAB056 | Axial | Circumferential V-notch R=1.2 mm | -1 | 258.2572 | 0 | 150 | 50000000 | 0 |  |  | evento ambiguo: sin grieta | https://doi.org/10.5281/zenodo.21509581 | 7.69897 | 1893 | TRUE | FABEST: clasificacion previa no validada para inclusion | 7.69897 | 2.412052
FAB056_1E+8 | FABEST | 42CrMo4+QT | FAB056 | Axial | Circumferential V-notch R=1.2 mm | -1 | 258.1771 | 0 | 150 | 100000000 | 0 |  |  | evento ambiguo: sin grieta | https://doi.org/10.5281/zenodo.21509581 | 8 | 1894 | TRUE | FABEST: clasificacion previa no validada para inclusion | 8 | 2.411918
FAB056_1E+3 | FABEST | 42CrMo4+QT | FAB056 | Axial | Circumferential V-notch R=1.2 mm | -1 | 751.8258 | 0 | 150 | 1000 | 0 |  |  | evento ambiguo: sin grieta | https://doi.org/10.5281/zenodo.21509581 | 3 | 1895 | TRUE | FABEST: clasificacion previa no validada para inclusion | 3 | 2.876117
FAB056_2E+3 | FABEST | 42CrMo4+QT | FAB056 | Axial | Circumferential V-notch R=1.2 mm | -1 | 690.3667 | 0 | 150 | 2000 | 0 |  |  | evento ambiguo: sin grieta | https://doi.org/10.5281/zenodo.21509581 | 3.30103 | 1896 | TRUE | FABEST: clasificacion previa no validada para inclusion | 3.30103 | 2.83908
FAB056_5E+3 | FABEST | 42CrMo4+QT | FAB056 | Axial | Circumferential V-notch R=1.2 mm | -1 | 609.1223 | 0 | 150 | 5000 | 0 |  |  | evento ambiguo: sin grieta | https://doi.org/10.5281/zenodo.21509581 | 3.69897 | 1897 | TRUE | FABEST: clasificacion previa no validada para inclusion | 3.69897 | 2.784704
FAB056_1E+4 | FABEST | 42CrMo4+QT | FAB056 | Axial | Circumferential V-notch R=1.2 mm | -1 | 547.6632 | 0 | 150 | 10000 | 0 |  |  | evento ambiguo: sin grieta | https://doi.org/10.5281/zenodo.21509581 | 4 | 1898 | TRUE | FABEST: clasificacion previa no validada para inclusion | 4 | 2.738514
FAB056_2E+4 | FABEST | 42CrMo4+QT | FAB056 | Axial | Circumferential V-notch R=1.2 mm | -1 | 486.2042 | 0 | 150 | 20000 | 0 |  |  | evento ambiguo: sin grieta | https://doi.org/10.5281/zenodo.21509581 | 4.30103 | 1899 | TRUE | FABEST: clasificacion previa no validada para inclusion | 4.30103 | 2.686819
FAB056_5E+4 | FABEST | 42CrMo4+QT | FAB056 | Axial | Circumferential V-notch R=1.2 mm | -1 | 404.9597 | 0 | 150 | 50000 | 0 |  |  | evento ambiguo: sin grieta | https://doi.org/10.5281/zenodo.21509581 | 4.69897 | 1900 | TRUE | FABEST: clasificacion previa no validada para inclusion | 4.69897 | 2.607412
FAB056_1E+5 | FABEST | 42CrMo4+QT | FAB056 | Axial | Circumferential V-notch R=1.2 mm | -1 | 343.5007 | 0 | 150 | 100000 | 0 |  |  | evento ambiguo: sin grieta | https://doi.org/10.5281/zenodo.21509581 | 5 | 1901 | TRUE | FABEST: clasificacion previa no validada para inclusion | 5 | 2.535928
FAB056_2E+5 | FABEST | 42CrMo4+QT | FAB056 | Axial | Circumferential V-notch R=1.2 mm | -1 | 282.0416 | 0 | 150 | 200000 | 0 |  |  | evento ambiguo: sin grieta | https://doi.org/10.5281/zenodo.21509581 | 5.30103 | 1902 | TRUE | FABEST: clasificacion previa no validada para inclusion | 5.30103 | 2.450313
FAB056_5E+5 | FABEST | 42CrMo4+QT | FAB056 | Axial | Circumferential V-notch R=1.2 mm | -1 | 200.7972 | 0 | 150 | 500000 | 0 |  |  | evento ambiguo: sin grieta | https://doi.org/10.5281/zenodo.21509581 | 5.69897 | 1903 | TRUE | FABEST: clasificacion previa no validada para inclusion | 5.69897 | 2.302758
FAB056_1E+6 | FABEST | 42CrMo4+QT | FAB056 | Axial | Circumferential V-notch R=1.2 mm | -1 | 139.3381 | 0 | 150 | 1000000 | 0 |  |  | evento ambiguo: sin grieta | https://doi.org/10.5281/zenodo.21509581 | 6 | 1904 | TRUE | FABEST: clasificacion previa no validada para inclusion | 6 | 2.14407
FAB056_2E+6 | FABEST | 42CrMo4+QT | FAB056 | Axial | Circumferential V-notch R=1.2 mm | -1 | 77.87905 | 0 | 150 | 2000000 | 0 |  |  | evento ambiguo: sin grieta | https://doi.org/10.5281/zenodo.21509581 | 6.30103 | 1905 | TRUE | FABEST: clasificacion previa no validada para inclusion | 6.30103 | 1.891421
FAB060_A37-02B | FABEST | 42CrMo4+QT | FAB060 | Axial | Unnotched hourglass hollow | -1 | 800 | 0 | 10 | 11893 | 1 | finished |  | INCLUIR | https://doi.org/10.5281/zenodo.21509581 | 4.0752914 | 1906 | TRUE | Evento ambiguo; revisar fuente FABEST | 4.075291 | 2.90309
FAB060_A37-10B | FABEST | 42CrMo4+QT | FAB060 | Axial | Unnotched hourglass hollow | -1 | 750 | 0 | 10 | 24023 | 1 | finished |  | INCLUIR | https://doi.org/10.5281/zenodo.21509581 | 4.3806272 | 1907 | TRUE | Evento ambiguo; revisar fuente FABEST | 4.380627 | 2.875061
FAB060_A37-08 | FABEST | 42CrMo4+QT | FAB060 | Axial | Unnotched hourglass hollow | -1 | 700 | 0 | 20 | 29508 | 1 | finished |  | INCLUIR | https://doi.org/10.5281/zenodo.21509581 | 4.4699398 | 1908 | TRUE | Evento ambiguo; revisar fuente FABEST | 4.46994 | 2.845098
FAB060_A37-09 | FABEST | 42CrMo4+QT | FAB060 | Axial | Unnotched hourglass hollow | -1 | 680 | 0 | 20 | 72234 | 1 | finished |  | INCLUIR | https://doi.org/10.5281/zenodo.21509581 | 4.8587417 | 1909 | TRUE | Evento ambiguo; revisar fuente FABEST | 4.858742 | 2.832509
FAB060_A37-01 | FABEST | 42CrMo4+QT | FAB060 | Axial | Unnotched hourglass hollow | -1 | 650 | 0 | 20 | 79684 | 1 | finished |  | INCLUIR | https://doi.org/10.5281/zenodo.21509581 | 4.9013711 | 1910 | TRUE | Evento ambiguo; revisar fuente FABEST | 4.901371 | 2.812913
FAB060_A37-04 | FABEST | 42CrMo4+QT | FAB060 | Axial | Unnotched hourglass hollow | -1 | 630 | 0 | 30 | 117765 | 1 | finished |  | INCLUIR | https://doi.org/10.5281/zenodo.21509581 | 5.0710162 | 1911 | TRUE | Evento ambiguo; revisar fuente FABEST | 5.071016 | 2.799341
FAB060_A37-05 | FABEST | 42CrMo4+QT | FAB060 | Axial | Unnotched hourglass hollow | -1 | 620 | 0 | 31 | 123052 | 1 | finished |  | INCLUIR | https://doi.org/10.5281/zenodo.21509581 | 5.0900887 | 1912 | TRUE | Evento ambiguo; revisar fuente FABEST | 5.090089 | 2.792392
FAB060_A37-03 | FABEST | 42CrMo4+QT | FAB060 | Axial | Unnotched hourglass hollow | -1 | 640 | 0 | 20 | 128799 | 1 | finished |  | INCLUIR | https://doi.org/10.5281/zenodo.21509581 | 5.1099125 | 1913 | TRUE | Evento ambiguo; revisar fuente FABEST | 5.109912 | 2.80618
FAB060_A37-07 | FABEST | 42CrMo4+QT | FAB060 | Axial | Unnotched hourglass hollow | -1 | 660 | 0 | 20 | 134001 | 1 | finished |  | INCLUIR | https://doi.org/10.5281/zenodo.21509581 | 5.127108 | 1914 | TRUE | Evento ambiguo; revisar fuente FABEST | 5.127108 | 2.819544
FAB060_A37-06 | FABEST | 42CrMo4+QT | FAB060 | Axial | Unnotched hourglass hollow | -1 | 610 | 0 | 31 | 195976 | 1 | finished |  | INCLUIR | https://doi.org/10.5281/zenodo.21509581 | 5.2922029 | 1915 | TRUE | Evento ambiguo; revisar fuente FABEST | 5.292203 | 2.78533
FAB060_1E+3 | FABEST | 42CrMo4+QT | FAB060 | Axial | Unnotched hourglass hollow | -1 | 1022.325 | 0 | 25 | 1000 | 0 |  |  | evento ambiguo: sin grieta | https://doi.org/10.5281/zenodo.21509581 | 3 | 1918 | TRUE | FABEST: clasificacion previa no validada para inclusion | 3 | 3.009589
FAB060_2E+3 | FABEST | 42CrMo4+QT | FAB060 | Axial | Unnotched hourglass hollow | -1 | 954.3378 | 0 | 25 | 2000 | 0 |  |  | evento ambiguo: sin grieta | https://doi.org/10.5281/zenodo.21509581 | 3.30103 | 1919 | TRUE | FABEST: clasificacion previa no validada para inclusion | 3.30103 | 2.979702
FAB060_5E+3 | FABEST | 42CrMo4+QT | FAB060 | Axial | Unnotched hourglass hollow | -1 | 871.3526 | 0 | 25 | 5000 | 0 |  |  | evento ambiguo: sin grieta | https://doi.org/10.5281/zenodo.21509581 | 3.69897 | 1920 | TRUE | FABEST: clasificacion previa no validada para inclusion | 3.69897 | 2.940194
FAB060_1E+4 | FABEST | 42CrMo4+QT | FAB060 | Axial | Unnotched hourglass hollow | -1 | 813.4056 | 0 | 25 | 10000 | 0 |  |  | evento ambiguo: sin grieta | https://doi.org/10.5281/zenodo.21509581 | 4 | 1921 | TRUE | FABEST: clasificacion previa no validada para inclusion | 4 | 2.910307
FAB060_2E+4 | FABEST | 42CrMo4+QT | FAB060 | Axial | Unnotched hourglass hollow | -1 | 759.3121 | 0 | 25 | 20000 | 0 |  |  | evento ambiguo: sin grieta | https://doi.org/10.5281/zenodo.21509581 | 4.30103 | 1922 | TRUE | FABEST: clasificacion previa no validada para inclusion | 4.30103 | 2.88042
FAB060_5E+4 | FABEST | 42CrMo4+QT | FAB060 | Axial | Unnotched hourglass hollow | -1 | 693.2856 | 0 | 25 | 50000 | 0 |  |  | evento ambiguo: sin grieta | https://doi.org/10.5281/zenodo.21509581 | 4.69897 | 1923 | TRUE | FABEST: clasificacion previa no validada para inclusion | 4.69897 | 2.840912
FAB060_1E+5 | FABEST | 42CrMo4+QT | FAB060 | Axial | Unnotched hourglass hollow | -1 | 647.1804 | 0 | 25 | 100000 | 0 |  |  | evento ambiguo: sin grieta | https://doi.org/10.5281/zenodo.21509581 | 5 | 1924 | TRUE | FABEST: clasificacion previa no validada para inclusion | 5 | 2.811025
FAB060_2E+5 | FABEST | 42CrMo4+QT | FAB060 | Axial | Unnotched hourglass hollow | -1 | 604.1414 | 0 | 25 | 200000 | 0 |  |  | evento ambiguo: sin grieta | https://doi.org/10.5281/zenodo.21509581 | 5.30103 | 1925 | TRUE | FABEST: clasificacion previa no validada para inclusion | 5.30103 | 2.781139
FAB060_5E+5 | FABEST | 42CrMo4+QT | FAB060 | Axial | Unnotched hourglass hollow | -1 | 551.6078 | 0 | 25 | 500000 | 0 |  |  | evento ambiguo: sin grieta | https://doi.org/10.5281/zenodo.21509581 | 5.69897 | 1926 | TRUE | FABEST: clasificacion previa no validada para inclusion | 5.69897 | 2.74163
FAB060_1E+6 | FABEST | 42CrMo4+QT | FAB060 | Axial | Unnotched hourglass hollow | -1 | 514.9246 | 0 | 25 | 1000000 | 0 |  |  | evento ambiguo: sin grieta | https://doi.org/10.5281/zenodo.21509581 | 6 | 1927 | TRUE | FABEST: clasificacion previa no validada para inclusion | 6 | 2.711744
FAB060_2E+6 | FABEST | 42CrMo4+QT | FAB060 | Axial | Unnotched hourglass hollow | -1 | 480.6808 | 0 | 25 | 2000000 | 0 |  |  | evento ambiguo: sin grieta | https://doi.org/10.5281/zenodo.21509581 | 6.30103 | 1928 | TRUE | FABEST: clasificacion previa no validada para inclusion | 6.30103 | 2.681857
FAB060_5E+6 | FABEST | 42CrMo4+QT | FAB060 | Axial | Unnotched hourglass hollow | -1 | 438.8829 | 0 | 25 | 5000000 | 0 |  |  | evento ambiguo: sin grieta | https://doi.org/10.5281/zenodo.21509581 | 6.69897 | 1929 | TRUE | FABEST: clasificacion previa no validada para inclusion | 6.69897 | 2.642349
FAB060_1E+7 | FABEST | 42CrMo4+QT | FAB060 | Axial | Unnotched hourglass hollow | -1 | 409.6961 | 0 | 25 | 10000000 | 0 |  |  | evento ambiguo: sin grieta | https://doi.org/10.5281/zenodo.21509581 | 7 | 1930 | TRUE | FABEST: clasificacion previa no validada para inclusion | 7 | 2.612462
FAB060_2E+7 | FABEST | 42CrMo4+QT | FAB060 | Axial | Unnotched hourglass hollow | -1 | 382.4503 | 0 | 25 | 20000000 | 0 |  |  | evento ambiguo: sin grieta | https://doi.org/10.5281/zenodo.21509581 | 7.30103 | 1931 | TRUE | FABEST: clasificacion previa no validada para inclusion | 7.30103 | 2.582575
FAB060_5E+7 | FABEST | 42CrMo4+QT | FAB060 | Axial | Unnotched hourglass hollow | -1 | 349.1941 | 0 | 25 | 50000000 | 0 |  |  | evento ambiguo: sin grieta | https://doi.org/10.5281/zenodo.21509581 | 7.69897 | 1932 | TRUE | FABEST: clasificacion previa no validada para inclusion | 7.69897 | 2.543067
FAB060_1E+8 | FABEST | 42CrMo4+QT | FAB060 | Axial | Unnotched hourglass hollow | -1 | 325.9718 | 0 | 25 | 100000000 | 0 |  |  | evento ambiguo: sin grieta | https://doi.org/10.5281/zenodo.21509581 | 8 | 1933 | TRUE | FABEST: clasificacion previa no validada para inclusion | 8 | 2.51318
FAB060_1E+3 | FABEST | 42CrMo4+QT | FAB060 | Axial | Unnotched hourglass hollow | -1 | 1016.98 | 0 | 25 | 1000 | 0 |  |  | evento ambiguo: sin grieta | https://doi.org/10.5281/zenodo.21509581 | 3 | 1934 | TRUE | FABEST: clasificacion previa no validada para inclusion | 3 | 3.007313
FAB060_2E+3 | FABEST | 42CrMo4+QT | FAB060 | Axial | Unnotched hourglass hollow | -1 | 971.7639 | 0 | 25 | 2000 | 0 |  |  | evento ambiguo: sin grieta | https://doi.org/10.5281/zenodo.21509581 | 3.30103 | 1935 | TRUE | FABEST: clasificacion previa no validada para inclusion | 3.30103 | 2.987561
FAB060_5E+3 | FABEST | 42CrMo4+QT | FAB060 | Axial | Unnotched hourglass hollow | -1 | 889.1803 | 0 | 25 | 5000 | 0 |  |  | evento ambiguo: sin grieta | https://doi.org/10.5281/zenodo.21509581 | 3.69897 | 1936 | TRUE | FABEST: clasificacion previa no validada para inclusion | 3.69897 | 2.94899
FAB060_1E+4 | FABEST | 42CrMo4+QT | FAB060 | Axial | Unnotched hourglass hollow | -1 | 818.53 | 0 | 25 | 10000 | 0 |  |  | evento ambiguo: sin grieta | https://doi.org/10.5281/zenodo.21509581 | 4 | 1937 | TRUE | FABEST: clasificacion previa no validada para inclusion | 4 | 2.913035
FAB060_2E+4 | FABEST | 42CrMo4+QT | FAB060 | Axial | Unnotched hourglass hollow | -1 | 751.6197 | 0 | 25 | 20000 | 0 |  |  | evento ambiguo: sin grieta | https://doi.org/10.5281/zenodo.21509581 | 4.30103 | 1938 | TRUE | FABEST: clasificacion previa no validada para inclusion | 4.30103 | 2.875998
FAB060_5E+4 | FABEST | 42CrMo4+QT | FAB060 | Axial | Unnotched hourglass hollow | -1 | 681.4134 | 0 | 25 | 50000 | 0 |  |  | evento ambiguo: sin grieta | https://doi.org/10.5281/zenodo.21509581 | 4.69897 | 1939 | TRUE | FABEST: clasificacion previa no validada para inclusion | 4.69897 | 2.833411
FAB060_1E+5 | FABEST | 42CrMo4+QT | FAB060 | Axial | Unnotched hourglass hollow | -1 | 645.6874 | 0 | 25 | 100000 | 0 |  |  | evento ambiguo: sin grieta | https://doi.org/10.5281/zenodo.21509581 | 5 | 1940 | TRUE | FABEST: clasificacion previa no validada para inclusion | 5 | 2.810022
FAB060_2E+5 | FABEST | 42CrMo4+QT | FAB060 | Axial | Unnotched hourglass hollow | -1 | 623.2445 | 0 | 25 | 200000 | 0 |  |  | evento ambiguo: sin grieta | https://doi.org/10.5281/zenodo.21509581 | 5.30103 | 1941 | TRUE | FABEST: clasificacion previa no validada para inclusion | 5.30103 | 2.794658
FAB060_5E+5 | FABEST | 42CrMo4+QT | FAB060 | Axial | Unnotched hourglass hollow | -1 | 607.5986 | 0 | 25 | 500000 | 0 |  |  | evento ambiguo: sin grieta | https://doi.org/10.5281/zenodo.21509581 | 5.69897 | 1942 | TRUE | FABEST: clasificacion previa no validada para inclusion | 5.69897 | 2.783617
FAB060_1E+6 | FABEST | 42CrMo4+QT | FAB060 | Axial | Unnotched hourglass hollow | -1 | 601.9216 | 0 | 25 | 1000000 | 0 |  |  | evento ambiguo: sin grieta | https://doi.org/10.5281/zenodo.21509581 | 6 | 1943 | TRUE | FABEST: clasificacion previa no validada para inclusion | 6 | 2.77954
FAB060_2E+6 | FABEST | 42CrMo4+QT | FAB060 | Axial | Unnotched hourglass hollow | -1 | 598.984 | 0 | 25 | 2000000 | 0 |  |  | evento ambiguo: sin grieta | https://doi.org/10.5281/zenodo.21509581 | 6.30103 | 1944 | TRUE | FABEST: clasificacion previa no validada para inclusion | 6.30103 | 2.777415
FAB060_5E+6 | FABEST | 42CrMo4+QT | FAB060 | Axial | Unnotched hourglass hollow | -1 | 597.1879 | 0 | 25 | 5000000 | 0 |  |  | evento ambiguo: sin grieta | https://doi.org/10.5281/zenodo.21509581 | 6.69897 | 1945 | TRUE | FABEST: clasificacion previa no validada para inclusion | 6.69897 | 2.776111
FAB060_1E+7 | FABEST | 42CrMo4+QT | FAB060 | Axial | Unnotched hourglass hollow | -1 | 596.5834 | 0 | 25 | 10000000 | 0 |  |  | evento ambiguo: sin grieta | https://doi.org/10.5281/zenodo.21509581 | 7 | 1946 | TRUE | FABEST: clasificacion previa no validada para inclusion | 7 | 2.775671
FAB060_2E+7 | FABEST | 42CrMo4+QT | FAB060 | Axial | Unnotched hourglass hollow | -1 | 596.28 | 0 | 25 | 20000000 | 0 |  |  | evento ambiguo: sin grieta | https://doi.org/10.5281/zenodo.21509581 | 7.30103 | 1947 | TRUE | FABEST: clasificacion previa no validada para inclusion | 7.30103 | 2.77545
FAB060_5E+7 | FABEST | 42CrMo4+QT | FAB060 | Axial | Unnotched hourglass hollow | -1 | 596.0977 | 0 | 25 | 50000000 | 0 |  |  | evento ambiguo: sin grieta | https://doi.org/10.5281/zenodo.21509581 | 7.69897 | 1948 | TRUE | FABEST: clasificacion previa no validada para inclusion | 7.69897 | 2.775317
FAB060_1E+8 | FABEST | 42CrMo4+QT | FAB060 | Axial | Unnotched hourglass hollow | -1 | 596.0368 | 0 | 25 | 100000000 | 0 |  |  | evento ambiguo: sin grieta | https://doi.org/10.5281/zenodo.21509581 | 8 | 1949 | TRUE | FABEST: clasificacion previa no validada para inclusion | 8 | 2.775273
FAB060_1E+3 | FABEST | 42CrMo4+QT | FAB060 | Axial | Unnotched hourglass hollow | -1 | 967.5903 | 0 | 25 | 1000 | 0 |  |  | evento ambiguo: sin grieta | https://doi.org/10.5281/zenodo.21509581 | 3 | 1950 | TRUE | FABEST: clasificacion previa no validada para inclusion | 3 | 2.985691
FAB060_2E+3 | FABEST | 42CrMo4+QT | FAB060 | Axial | Unnotched hourglass hollow | -1 | 919.496 | 0 | 25 | 2000 | 0 |  |  | evento ambiguo: sin grieta | https://doi.org/10.5281/zenodo.21509581 | 3.30103 | 1951 | TRUE | FABEST: clasificacion previa no validada para inclusion | 3.30103 | 2.96355
FAB060_5E+3 | FABEST | 42CrMo4+QT | FAB060 | Axial | Unnotched hourglass hollow | -1 | 855.9188 | 0 | 25 | 5000 | 0 |  |  | evento ambiguo: sin grieta | https://doi.org/10.5281/zenodo.21509581 | 3.69897 | 1952 | TRUE | FABEST: clasificacion previa no validada para inclusion | 3.69897 | 2.932433
FAB060_1E+4 | FABEST | 42CrMo4+QT | FAB060 | Axial | Unnotched hourglass hollow | -1 | 807.8245 | 0 | 25 | 10000 | 0 |  |  | evento ambiguo: sin grieta | https://doi.org/10.5281/zenodo.21509581 | 4 | 1953 | TRUE | FABEST: clasificacion previa no validada para inclusion | 4 | 2.907317
FAB060_2E+4 | FABEST | 42CrMo4+QT | FAB060 | Axial | Unnotched hourglass hollow | -1 | 759.7303 | 0 | 25 | 20000 | 0 |  |  | evento ambiguo: sin grieta | https://doi.org/10.5281/zenodo.21509581 | 4.30103 | 1954 | TRUE | FABEST: clasificacion previa no validada para inclusion | 4.30103 | 2.880659
FAB060_5E+4 | FABEST | 42CrMo4+QT | FAB060 | Axial | Unnotched hourglass hollow | -1 | 696.1531 | 0 | 25 | 50000 | 0 |  |  | evento ambiguo: sin grieta | https://doi.org/10.5281/zenodo.21509581 | 4.69897 | 1955 | TRUE | FABEST: clasificacion previa no validada para inclusion | 4.69897 | 2.842705
FAB060_1E+5 | FABEST | 42CrMo4+QT | FAB060 | Axial | Unnotched hourglass hollow | -1 | 648.0588 | 0 | 25 | 100000 | 0 |  |  | evento ambiguo: sin grieta | https://doi.org/10.5281/zenodo.21509581 | 5 | 1956 | TRUE | FABEST: clasificacion previa no validada para inclusion | 5 | 2.811614
FAB060_2E+5 | FABEST | 42CrMo4+QT | FAB060 | Axial | Unnotched hourglass hollow | -1 | 599.9646 | 0 | 25 | 200000 | 0 |  |  | evento ambiguo: sin grieta | https://doi.org/10.5281/zenodo.21509581 | 5.30103 | 1957 | TRUE | FABEST: clasificacion previa no validada para inclusion | 5.30103 | 2.778126
FAB060_5E+5 | FABEST | 42CrMo4+QT | FAB060 | Axial | Unnotched hourglass hollow | -1 | 536.3874 | 0 | 25 | 500000 | 0 |  |  | evento ambiguo: sin grieta | https://doi.org/10.5281/zenodo.21509581 | 5.69897 | 1958 | TRUE | FABEST: clasificacion previa no validada para inclusion | 5.69897 | 2.729479
FAB060_1E+6 | FABEST | 42CrMo4+QT | FAB060 | Axial | Unnotched hourglass hollow | -1 | 488.2931 | 0 | 25 | 1000000 | 0 |  |  | evento ambiguo: sin grieta | https://doi.org/10.5281/zenodo.21509581 | 6 | 1959 | TRUE | FABEST: clasificacion previa no validada para inclusion | 6 | 2.688681
FAB060_2E+6 | FABEST | 42CrMo4+QT | FAB060 | Axial | Unnotched hourglass hollow | -1 | 440.1989 | 0 | 25 | 2000000 | 0 |  |  | evento ambiguo: sin grieta | https://doi.org/10.5281/zenodo.21509581 | 6.30103 | 1960 | TRUE | FABEST: clasificacion previa no validada para inclusion | 6.30103 | 2.643649
FAB060_5E+6 | FABEST | 42CrMo4+QT | FAB060 | Axial | Unnotched hourglass hollow | -1 | 376.6217 | 0 | 25 | 5000000 | 0 |  |  | evento ambiguo: sin grieta | https://doi.org/10.5281/zenodo.21509581 | 6.69897 | 1961 | TRUE | FABEST: clasificacion previa no validada para inclusion | 6.69897 | 2.575905
FAB060_1E+7 | FABEST | 42CrMo4+QT | FAB060 | Axial | Unnotched hourglass hollow | -1 | 328.5274 | 0 | 25 | 10000000 | 0 |  |  | evento ambiguo: sin grieta | https://doi.org/10.5281/zenodo.21509581 | 7 | 1962 | TRUE | FABEST: clasificacion previa no validada para inclusion | 7 | 2.516572
FAB060_2E+7 | FABEST | 42CrMo4+QT | FAB060 | Axial | Unnotched hourglass hollow | -1 | 280.4331 | 0 | 25 | 20000000 | 0 |  |  | evento ambiguo: sin grieta | https://doi.org/10.5281/zenodo.21509581 | 7.30103 | 1963 | TRUE | FABEST: clasificacion previa no validada para inclusion | 7.30103 | 2.447829
FAB060_5E+7 | FABEST | 42CrMo4+QT | FAB060 | Axial | Unnotched hourglass hollow | -1 | 216.856 | 0 | 25 | 50000000 | 0 |  |  | evento ambiguo: sin grieta | https://doi.org/10.5281/zenodo.21509581 | 7.69897 | 1964 | TRUE | FABEST: clasificacion previa no validada para inclusion | 7.69897 | 2.336171
FAB060_1E+8 | FABEST | 42CrMo4+QT | FAB060 | Axial | Unnotched hourglass hollow | -1 | 168.7617 | 0 | 25 | 100000000 | 0 |  |  | evento ambiguo: sin grieta | https://doi.org/10.5281/zenodo.21509581 | 8 | 1965 | TRUE | FABEST: clasificacion previa no validada para inclusion | 8 | 2.227274
FAB062_A37-12 | FABEST | 42CrMo4+QT | FAB062 | Torsion | Unnotched hourglass hollow | -1 | 606.2 | 0 | 20 | 650 | 1 | finished |  | tipo de carga Torsion | https://doi.org/10.5281/zenodo.21509581 | 2.8129134 | 1966 | TRUE | FABEST: clasificacion previa no validada para inclusion | 2.812913 | 2.782616
FAB062_A37-13 | FABEST | 42CrMo4+QT | FAB062 | Torsion | Unnotched hourglass hollow | -1 | 490.7 | 0 | 20 | 5077 | 1 | finished |  | tipo de carga Torsion | https://doi.org/10.5281/zenodo.21509581 | 3.7056072 | 1967 | TRUE | FABEST: clasificacion previa no validada para inclusion | 3.705607 | 2.690816
FAB062_A37-14 | FABEST | 42CrMo4+QT | FAB062 | Torsion | Unnotched hourglass hollow | -1 | 461.9 | 0 | 20 | 16283 | 1 | finished |  | tipo de carga Torsion | https://doi.org/10.5281/zenodo.21509581 | 4.2117344 | 1968 | TRUE | FABEST: clasificacion previa no validada para inclusion | 4.211734 | 2.664548
FAB062_A37-19 | FABEST | 42CrMo4+QT | FAB062 | Torsion | Unnotched hourglass hollow | -1 | 455 | 0 | 10 | 16297 | 1 | finished |  | tipo de carga Torsion | https://doi.org/10.5281/zenodo.21509581 | 4.2121077 | 1969 | TRUE | FABEST: clasificacion previa no validada para inclusion | 4.212108 | 2.658011
FAB062_A37-11B | FABEST | 42CrMo4+QT | FAB062 | Torsion | Unnotched hourglass hollow | -1 | 476.3 | 0 | 10 | 19707 | 1 | finished |  | tipo de carga Torsion | https://doi.org/10.5281/zenodo.21509581 | 4.2946205 | 1970 | TRUE | FABEST: clasificacion previa no validada para inclusion | 4.294621 | 2.677881
FAB062_A37-18 | FABEST | 42CrMo4+QT | FAB062 | Torsion | Unnotched hourglass hollow | -1 | 447.4 | 0 | 10 | 54154 | 1 | finished |  | tipo de carga Torsion | https://doi.org/10.5281/zenodo.21509581 | 4.7336305 | 1971 | TRUE | FABEST: clasificacion previa no validada para inclusion | 4.733631 | 2.650696
FAB062_A37-16B | FABEST | 42CrMo4+QT | FAB062 | Torsion | Unnotched hourglass hollow | -1 | 470.5 | 0 | 20 | 54927 | 1 | finished |  | tipo de carga Torsion | https://doi.org/10.5281/zenodo.21509581 | 4.7397859 | 1972 | TRUE | FABEST: clasificacion previa no validada para inclusion | 4.739786 | 2.67256
FAB062_A37-15 | FABEST | 42CrMo4+QT | FAB062 | Torsion | Unnotched hourglass hollow | -1 | 433 | 0 | 10 | 55575 | 1 | finished |  | tipo de carga Torsion | https://doi.org/10.5281/zenodo.21509581 | 4.7448795 | 1973 | TRUE | FABEST: clasificacion previa no validada para inclusion | 4.744879 | 2.636488
FAB062_A37-17 | FABEST | 42CrMo4+QT | FAB062 | Torsion | Unnotched hourglass hollow | -1 | 426.1 | 0 | 10 | 178216 | 1 | finished |  | tipo de carga Torsion | https://doi.org/10.5281/zenodo.21509581 | 5.2509467 | 1974 | TRUE | FABEST: clasificacion previa no validada para inclusion | 5.250947 | 2.629512
FAB062_A37-20 | FABEST | 42CrMo4+QT | FAB062 | Torsion | Unnotched hourglass hollow | -1 | 422.6 | 0 | 10 | 234905 | 1 | finished |  | tipo de carga Torsion | https://doi.org/10.5281/zenodo.21509581 | 5.3708923 | 1975 | TRUE | FABEST: clasificacion previa no validada para inclusion | 5.370892 | 2.625929
FAB062_A37-16 | FABEST | 42CrMo4+QT | FAB062 | Torsion | Unnotched hourglass hollow | -1 | 418.6 | 0 | 10 | 2125397 | 0 | interrupted |  | tipo de carga Torsion | https://doi.org/10.5281/zenodo.21509581 | 6.3274401 | 1976 | TRUE | FABEST: clasificacion previa no validada para inclusion | 6.32744 | 2.621799
FAB062_A37-11 | FABEST | 42CrMo4+QT | FAB062 | Torsion | Unnotched hourglass hollow | -1 | 404.1 | 0 | 20 | 2608366 | 0 | interrupted |  | tipo de carga Torsion | https://doi.org/10.5281/zenodo.21509581 | 6.4163685 | 1977 | TRUE | FABEST: clasificacion previa no validada para inclusion | 6.416369 | 2.606489
FAB062_1E+3 | FABEST | 42CrMo4+QT | FAB062 | Torsion | Unnotched hourglass hollow | -1 | 575.3022 | 0 | 15 | 1000 | 0 |  |  | evento ambiguo: sin grieta | https://doi.org/10.5281/zenodo.21509581 | 3 | 1978 | TRUE | FABEST: clasificacion previa no validada para inclusion | 3 | 2.759896
FAB062_2E+3 | FABEST | 42CrMo4+QT | FAB062 | Torsion | Unnotched hourglass hollow | -1 | 550.0958 | 0 | 15 | 2000 | 0 |  |  | evento ambiguo: sin grieta | https://doi.org/10.5281/zenodo.21509581 | 3.30103 | 1979 | TRUE | FABEST: clasificacion previa no validada para inclusion | 3.30103 | 2.740438
FAB062_5E+3 | FABEST | 42CrMo4+QT | FAB062 | Torsion | Unnotched hourglass hollow | -1 | 518.4617 | 0 | 15 | 5000 | 0 |  |  | evento ambiguo: sin grieta | https://doi.org/10.5281/zenodo.21509581 | 3.69897 | 1980 | TRUE | FABEST: clasificacion previa no validada para inclusion | 3.69897 | 2.714717
FAB062_1E+4 | FABEST | 42CrMo4+QT | FAB062 | Torsion | Unnotched hourglass hollow | -1 | 495.7457 | 0 | 15 | 10000 | 0 |  |  | evento ambiguo: sin grieta | https://doi.org/10.5281/zenodo.21509581 | 4 | 1981 | TRUE | FABEST: clasificacion previa no validada para inclusion | 4 | 2.695259
FAB062_2E+4 | FABEST | 42CrMo4+QT | FAB062 | Torsion | Unnotched hourglass hollow | -1 | 474.025 | 0 | 15 | 20000 | 0 |  |  | evento ambiguo: sin grieta | https://doi.org/10.5281/zenodo.21509581 | 4.30103 | 1982 | TRUE | FABEST: clasificacion previa no validada para inclusion | 4.30103 | 2.675801
FAB062_5E+4 | FABEST | 42CrMo4+QT | FAB062 | Torsion | Unnotched hourglass hollow | -1 | 446.7654 | 0 | 15 | 50000 | 0 |  |  | evento ambiguo: sin grieta | https://doi.org/10.5281/zenodo.21509581 | 4.69897 | 1983 | TRUE | FABEST: clasificacion previa no validada para inclusion | 4.69897 | 2.65008
FAB062_1E+5 | FABEST | 42CrMo4+QT | FAB062 | Torsion | Unnotched hourglass hollow | -1 | 427.1908 | 0 | 15 | 100000 | 0 |  |  | evento ambiguo: sin grieta | https://doi.org/10.5281/zenodo.21509581 | 5 | 1984 | TRUE | FABEST: clasificacion previa no validada para inclusion | 5 | 2.630622
FAB062_2E+5 | FABEST | 42CrMo4+QT | FAB062 | Torsion | Unnotched hourglass hollow | -1 | 408.4738 | 0 | 15 | 200000 | 0 |  |  | evento ambiguo: sin grieta | https://doi.org/10.5281/zenodo.21509581 | 5.30103 | 1985 | TRUE | FABEST: clasificacion previa no validada para inclusion | 5.30103 | 2.611164
FAB062_5E+5 | FABEST | 42CrMo4+QT | FAB062 | Torsion | Unnotched hourglass hollow | -1 | 384.9838 | 0 | 15 | 500000 | 0 |  |  | evento ambiguo: sin grieta | https://doi.org/10.5281/zenodo.21509581 | 5.69897 | 1986 | TRUE | FABEST: clasificacion previa no validada para inclusion | 5.69897 | 2.585442
FAB062_1E+6 | FABEST | 42CrMo4+QT | FAB062 | Torsion | Unnotched hourglass hollow | -1 | 368.1161 | 0 | 15 | 1000000 | 0 |  |  | evento ambiguo: sin grieta | https://doi.org/10.5281/zenodo.21509581 | 6 | 1987 | TRUE | FABEST: clasificacion previa no validada para inclusion | 6 | 2.565985
FAB062_2E+6 | FABEST | 42CrMo4+QT | FAB062 | Torsion | Unnotched hourglass hollow | -1 | 351.9874 | 0 | 15 | 2000000 | 0 |  |  | evento ambiguo: sin grieta | https://doi.org/10.5281/zenodo.21509581 | 6.30103 | 1988 | TRUE | FABEST: clasificacion previa no validada para inclusion | 6.30103 | 2.546527
FAB062_5E+6 | FABEST | 42CrMo4+QT | FAB062 | Torsion | Unnotched hourglass hollow | -1 | 331.7458 | 0 | 15 | 5000000 | 0 |  |  | evento ambiguo: sin grieta | https://doi.org/10.5281/zenodo.21509581 | 6.69897 | 1989 | TRUE | FABEST: clasificacion previa no validada para inclusion | 6.69897 | 2.520805
FAB062_1E+7 | FABEST | 42CrMo4+QT | FAB062 | Torsion | Unnotched hourglass hollow | -1 | 317.2106 | 0 | 15 | 10000000 | 0 |  |  | evento ambiguo: sin grieta | https://doi.org/10.5281/zenodo.21509581 | 7 | 1990 | TRUE | FABEST: clasificacion previa no validada para inclusion | 7 | 2.501348
FAB062_2E+7 | FABEST | 42CrMo4+QT | FAB062 | Torsion | Unnotched hourglass hollow | -1 | 303.3123 | 0 | 15 | 20000000 | 0 |  |  | evento ambiguo: sin grieta | https://doi.org/10.5281/zenodo.21509581 | 7.30103 | 1991 | TRUE | FABEST: clasificacion previa no validada para inclusion | 7.30103 | 2.48189
FAB062_5E+7 | FABEST | 42CrMo4+QT | FAB062 | Torsion | Unnotched hourglass hollow | -1 | 285.8698 | 0 | 15 | 50000000 | 0 |  |  | evento ambiguo: sin grieta | https://doi.org/10.5281/zenodo.21509581 | 7.69897 | 1992 | TRUE | FABEST: clasificacion previa no validada para inclusion | 7.69897 | 2.456168
FAB062_1E+8 | FABEST | 42CrMo4+QT | FAB062 | Torsion | Unnotched hourglass hollow | -1 | 273.3446 | 0 | 15 | 100000000 | 0 |  |  | evento ambiguo: sin grieta | https://doi.org/10.5281/zenodo.21509581 | 8 | 1993 | TRUE | FABEST: clasificacion previa no validada para inclusion | 8 | 2.436711
FAB062_1E+3 | FABEST | 42CrMo4+QT | FAB062 | Torsion | Unnotched hourglass hollow | -1 | 579.4375 | 0 | 15 | 1000 | 0 |  |  | evento ambiguo: sin grieta | https://doi.org/10.5281/zenodo.21509581 | 3 | 1994 | TRUE | FABEST: clasificacion previa no validada para inclusion | 3 | 2.763007
FAB062_2E+3 | FABEST | 42CrMo4+QT | FAB062 | Torsion | Unnotched hourglass hollow | -1 | 544.7973 | 0 | 15 | 2000 | 0 |  |  | evento ambiguo: sin grieta | https://doi.org/10.5281/zenodo.21509581 | 3.30103 | 1995 | TRUE | FABEST: clasificacion previa no validada para inclusion | 3.30103 | 2.736235
FAB062_5E+3 | FABEST | 42CrMo4+QT | FAB062 | Torsion | Unnotched hourglass hollow | -1 | 504.7168 | 0 | 15 | 5000 | 0 |  |  | evento ambiguo: sin grieta | https://doi.org/10.5281/zenodo.21509581 | 3.69897 | 1996 | TRUE | FABEST: clasificacion previa no validada para inclusion | 3.69897 | 2.703048
FAB062_1E+4 | FABEST | 42CrMo4+QT | FAB062 | Torsion | Unnotched hourglass hollow | -1 | 479.6519 | 0 | 15 | 10000 | 0 |  |  | evento ambiguo: sin grieta | https://doi.org/10.5281/zenodo.21509581 | 4 | 1997 | TRUE | FABEST: clasificacion previa no validada para inclusion | 4 | 2.680926
FAB062_2E+4 | FABEST | 42CrMo4+QT | FAB062 | Torsion | Unnotched hourglass hollow | -1 | 459.9682 | 0 | 15 | 20000 | 0 |  |  | evento ambiguo: sin grieta | https://doi.org/10.5281/zenodo.21509581 | 4.30103 | 1998 | TRUE | FABEST: clasificacion previa no validada para inclusion | 4.30103 | 2.662728
FAB062_5E+4 | FABEST | 42CrMo4+QT | FAB062 | Torsion | Unnotched hourglass hollow | -1 | 442.534 | 0 | 15 | 50000 | 0 |  |  | evento ambiguo: sin grieta | https://doi.org/10.5281/zenodo.21509581 | 4.69897 | 1999 | TRUE | FABEST: clasificacion previa no validada para inclusion | 4.69897 | 2.645947
FAB062_1E+5 | FABEST | 42CrMo4+QT | FAB062 | Torsion | Unnotched hourglass hollow | -1 | 434.876 | 0 | 15 | 100000 | 0 |  |  | evento ambiguo: sin grieta | https://doi.org/10.5281/zenodo.21509581 | 5 | 2000 | TRUE | FABEST: clasificacion previa no validada para inclusion | 5 | 2.638365
FAB062_2E+5 | FABEST | 42CrMo4+QT | FAB062 | Torsion | Unnotched hourglass hollow | -1 | 430.4986 | 0 | 15 | 200000 | 0 |  |  | evento ambiguo: sin grieta | https://doi.org/10.5281/zenodo.21509581 | 5.30103 | 2001 | TRUE | FABEST: clasificacion previa no validada para inclusion | 5.30103 | 2.633972
FAB062_5E+5 | FABEST | 42CrMo4+QT | FAB062 | Torsion | Unnotched hourglass hollow | -1 | 427.6506 | 0 | 15 | 500000 | 0 |  |  | evento ambiguo: sin grieta | https://doi.org/10.5281/zenodo.21509581 | 5.69897 | 2002 | TRUE | FABEST: clasificacion previa no validada para inclusion | 5.69897 | 2.631089
FAB062_1E+6 | FABEST | 42CrMo4+QT | FAB062 | Torsion | Unnotched hourglass hollow | -1 | 426.6591 | 0 | 15 | 1000000 | 0 |  |  | evento ambiguo: sin grieta | https://doi.org/10.5281/zenodo.21509581 | 6 | 2003 | TRUE | FABEST: clasificacion previa no validada para inclusion | 6 | 2.630081
FAB062_2E+6 | FABEST | 42CrMo4+QT | FAB062 | Torsion | Unnotched hourglass hollow | -1 | 426.155 | 0 | 15 | 2000000 | 0 |  |  | evento ambiguo: sin grieta | https://doi.org/10.5281/zenodo.21509581 | 6.30103 | 2004 | TRUE | FABEST: clasificacion previa no validada para inclusion | 6.30103 | 2.629568
FAB062_5E+6 | FABEST | 42CrMo4+QT | FAB062 | Torsion | Unnotched hourglass hollow | -1 | 425.8497 | 0 | 15 | 5000000 | 0 |  |  | evento ambiguo: sin grieta | https://doi.org/10.5281/zenodo.21509581 | 6.69897 | 2005 | TRUE | FABEST: clasificacion previa no validada para inclusion | 6.69897 | 2.629256
FAB062_1E+7 | FABEST | 42CrMo4+QT | FAB062 | Torsion | Unnotched hourglass hollow | -1 | 425.7475 | 0 | 15 | 10000000 | 0 |  |  | evento ambiguo: sin grieta | https://doi.org/10.5281/zenodo.21509581 | 7 | 2006 | TRUE | FABEST: clasificacion previa no validada para inclusion | 7 | 2.629152
FAB062_2E+7 | FABEST | 42CrMo4+QT | FAB062 | Torsion | Unnotched hourglass hollow | -1 | 425.6962 | 0 | 15 | 20000000 | 0 |  |  | evento ambiguo: sin grieta | https://doi.org/10.5281/zenodo.21509581 | 7.30103 | 2007 | TRUE | FABEST: clasificacion previa no validada para inclusion | 7.30103 | 2.6291
FAB062_5E+7 | FABEST | 42CrMo4+QT | FAB062 | Torsion | Unnotched hourglass hollow | -1 | 425.6655 | 0 | 15 | 50000000 | 0 |  |  | evento ambiguo: sin grieta | https://doi.org/10.5281/zenodo.21509581 | 7.69897 | 2008 | TRUE | FABEST: clasificacion previa no validada para inclusion | 7.69897 | 2.629068
FAB062_1E+8 | FABEST | 42CrMo4+QT | FAB062 | Torsion | Unnotched hourglass hollow | -1 | 425.6552 | 0 | 15 | 100000000 | 0 |  |  | evento ambiguo: sin grieta | https://doi.org/10.5281/zenodo.21509581 | 8 | 2009 | TRUE | FABEST: clasificacion previa no validada para inclusion | 8 | 2.629058
FAB062_1E+3 | FABEST | 42CrMo4+QT | FAB062 | Torsion | Unnotched hourglass hollow | -1 | 577.026 | 0 | 15 | 1000 | 0 |  |  | evento ambiguo: sin grieta | https://doi.org/10.5281/zenodo.21509581 | 3 | 2010 | TRUE | FABEST: clasificacion previa no validada para inclusion | 3 | 2.761195
FAB062_2E+3 | FABEST | 42CrMo4+QT | FAB062 | Torsion | Unnotched hourglass hollow | -1 | 553.9189 | 0 | 15 | 2000 | 0 |  |  | evento ambiguo: sin grieta | https://doi.org/10.5281/zenodo.21509581 | 3.30103 | 2011 | TRUE | FABEST: clasificacion previa no validada para inclusion | 3.30103 | 2.743446
FAB062_5E+3 | FABEST | 42CrMo4+QT | FAB062 | Torsion | Unnotched hourglass hollow | -1 | 523.3731 | 0 | 15 | 5000 | 0 |  |  | evento ambiguo: sin grieta | https://doi.org/10.5281/zenodo.21509581 | 3.69897 | 2012 | TRUE | FABEST: clasificacion previa no validada para inclusion | 3.69897 | 2.718811
FAB062_1E+4 | FABEST | 42CrMo4+QT | FAB062 | Torsion | Unnotched hourglass hollow | -1 | 500.266 | 0 | 15 | 10000 | 0 |  |  | evento ambiguo: sin grieta | https://doi.org/10.5281/zenodo.21509581 | 4 | 2013 | TRUE | FABEST: clasificacion previa no validada para inclusion | 4 | 2.699201
FAB062_2E+4 | FABEST | 42CrMo4+QT | FAB062 | Torsion | Unnotched hourglass hollow | -1 | 477.1589 | 0 | 15 | 20000 | 0 |  |  | evento ambiguo: sin grieta | https://doi.org/10.5281/zenodo.21509581 | 4.30103 | 2014 | TRUE | FABEST: clasificacion previa no validada para inclusion | 4.30103 | 2.678663
FAB062_5E+4 | FABEST | 42CrMo4+QT | FAB062 | Torsion | Unnotched hourglass hollow | -1 | 446.613 | 0 | 15 | 50000 | 0 |  |  | evento ambiguo: sin grieta | https://doi.org/10.5281/zenodo.21509581 | 4.69897 | 2015 | TRUE | FABEST: clasificacion previa no validada para inclusion | 4.69897 | 2.649931
FAB062_1E+5 | FABEST | 42CrMo4+QT | FAB062 | Torsion | Unnotched hourglass hollow | -1 | 423.5059 | 0 | 15 | 100000 | 0 |  |  | evento ambiguo: sin grieta | https://doi.org/10.5281/zenodo.21509581 | 5 | 2016 | TRUE | FABEST: clasificacion previa no validada para inclusion | 5 | 2.626859
FAB062_2E+5 | FABEST | 42CrMo4+QT | FAB062 | Torsion | Unnotched hourglass hollow | -1 | 400.3989 | 0 | 15 | 200000 | 0 |  |  | evento ambiguo: sin grieta | https://doi.org/10.5281/zenodo.21509581 | 5.30103 | 2017 | TRUE | FABEST: clasificacion previa no validada para inclusion | 5.30103 | 2.602493
FAB062_5E+5 | FABEST | 42CrMo4+QT | FAB062 | Torsion | Unnotched hourglass hollow | -1 | 369.853 | 0 | 15 | 500000 | 0 |  |  | evento ambiguo: sin grieta | https://doi.org/10.5281/zenodo.21509581 | 5.69897 | 2018 | TRUE | FABEST: clasificacion previa no validada para inclusion | 5.69897 | 2.568029
FAB062_1E+6 | FABEST | 42CrMo4+QT | FAB062 | Torsion | Unnotched hourglass hollow | -1 | 346.7459 | 0 | 15 | 1000000 | 0 |  |  | evento ambiguo: sin grieta | https://doi.org/10.5281/zenodo.21509581 | 6 | 2019 | TRUE | FABEST: clasificacion previa no validada para inclusion | 6 | 2.540011
FAB062_2E+6 | FABEST | 42CrMo4+QT | FAB062 | Torsion | Unnotched hourglass hollow | -1 | 323.6388 | 0 | 15 | 2000000 | 0 |  |  | evento ambiguo: sin grieta | https://doi.org/10.5281/zenodo.21509581 | 6.30103 | 2020 | TRUE | FABEST: clasificacion previa no validada para inclusion | 6.30103 | 2.510061
FAB062_5E+6 | FABEST | 42CrMo4+QT | FAB062 | Torsion | Unnotched hourglass hollow | -1 | 293.0929 | 0 | 15 | 5000000 | 0 |  |  | evento ambiguo: sin grieta | https://doi.org/10.5281/zenodo.21509581 | 6.69897 | 2021 | TRUE | FABEST: clasificacion previa no validada para inclusion | 6.69897 | 2.467005
FAB062_1E+7 | FABEST | 42CrMo4+QT | FAB062 | Torsion | Unnotched hourglass hollow | -1 | 269.9858 | 0 | 15 | 10000000 | 0 |  |  | evento ambiguo: sin grieta | https://doi.org/10.5281/zenodo.21509581 | 7 | 2022 | TRUE | FABEST: clasificacion previa no validada para inclusion | 7 | 2.431341
FAB062_2E+7 | FABEST | 42CrMo4+QT | FAB062 | Torsion | Unnotched hourglass hollow | -1 | 246.8788 | 0 | 15 | 20000000 | 0 |  |  | evento ambiguo: sin grieta | https://doi.org/10.5281/zenodo.21509581 | 7.30103 | 2023 | TRUE | FABEST: clasificacion previa no validada para inclusion | 7.30103 | 2.392484
FAB062_5E+7 | FABEST | 42CrMo4+QT | FAB062 | Torsion | Unnotched hourglass hollow | -1 | 216.3329 | 0 | 15 | 50000000 | 0 |  |  | evento ambiguo: sin grieta | https://doi.org/10.5281/zenodo.21509581 | 7.69897 | 2024 | TRUE | FABEST: clasificacion previa no validada para inclusion | 7.69897 | 2.335122
FAB062_1E+8 | FABEST | 42CrMo4+QT | FAB062 | Torsion | Unnotched hourglass hollow | -1 | 193.2258 | 0 | 15 | 100000000 | 0 |  |  | evento ambiguo: sin grieta | https://doi.org/10.5281/zenodo.21509581 | 8 | 2025 | TRUE | FABEST: clasificacion previa no validada para inclusion | 8 | 2.286065
FAB064_A37-27B | FABEST | 42CrMo4+QT | FAB064 | Multiaxial | Unnotched hourglass hollow | -1 | 597.5 | 0 | 10 | 344.7575 | 1 | 10 | 0 | evento ambiguo: sin grieta | https://doi.org/10.5281/zenodo.21509581 | 2.5375137 | 2026 | TRUE | FABEST: clasificacion previa no validada para inclusion | 2.537514 | 2.776338
FAB064_A37-28 | FABEST | 42CrMo4+QT | FAB064 | Multiaxial | Unnotched hourglass hollow | -1 | 583.4 | 0 | 10 | 336.6218 | 1 | 10 | 0 | evento ambiguo: sin grieta | https://doi.org/10.5281/zenodo.21509581 | 2.5271422 | 2027 | TRUE | FABEST: clasificacion previa no validada para inclusion | 2.527142 | 2.765966
FAB064_A37-25 | FABEST | 42CrMo4+QT | FAB064 | Multiaxial | Unnotched hourglass hollow | -1 | 565.7 | 0 | 20 | 326.4089 | 1 | 20 | 0 | evento ambiguo: sin grieta | https://doi.org/10.5281/zenodo.21509581 | 2.513762 | 2028 | TRUE | FABEST: clasificacion previa no validada para inclusion | 2.513762 | 2.752586
FAB064_A37-21 | FABEST | 42CrMo4+QT | FAB064 | Multiaxial | Unnotched hourglass hollow | -1 | 537.4 | 0 | 10 | 310.0798 | 1 | 10 | 0 | evento ambiguo: sin grieta | https://doi.org/10.5281/zenodo.21509581 | 2.4914735 | 2029 | TRUE | FABEST: clasificacion previa no validada para inclusion | 2.491473 | 2.730298
FAB064_A37-22 | FABEST | 42CrMo4+QT | FAB064 | Multiaxial | Unnotched hourglass hollow | -1 | 516.2 | 0 | 10 | 297.8474 | 1 | 10 | 0 | evento ambiguo: sin grieta | https://doi.org/10.5281/zenodo.21509581 | 2.4739938 | 2030 | TRUE | FABEST: clasificacion previa no validada para inclusion | 2.473994 | 2.712818
FAB064_A37-23 | FABEST | 42CrMo4+QT | FAB064 | Multiaxial | Unnotched hourglass hollow | -1 | 495 | 0 | 10 | 285.615 | 1 | 10 | 0 | evento ambiguo: sin grieta | https://doi.org/10.5281/zenodo.21509581 | 2.455781 | 2031 | TRUE | FABEST: clasificacion previa no validada para inclusion | 2.455781 | 2.694605
FAB064_A37-24 | FABEST | 42CrMo4+QT | FAB064 | Multiaxial | Unnotched hourglass hollow | -1 | 473.8 | 0 | 10 | 273.3826 | 1 | 10 | 0 | evento ambiguo: sin grieta | https://doi.org/10.5281/zenodo.21509581 | 2.4367709 | 2032 | TRUE | FABEST: clasificacion previa no validada para inclusion | 2.436771 | 2.675595
FAB064_A37-26 | FABEST | 42CrMo4+QT | FAB064 | Multiaxial | Unnotched hourglass hollow | -1 | 463.1 | 0 | 20 | 267.2087 | 1 | 20 | 0 | evento ambiguo: sin grieta | https://doi.org/10.5281/zenodo.21509581 | 2.4268506 | 2033 | TRUE | FABEST: clasificacion previa no validada para inclusion | 2.426851 | 2.665675
FAB064_A37-27 | FABEST | 42CrMo4+QT | FAB064 | Multiaxial | Unnotched hourglass hollow | -1 | 449 | 0 | 20 | 259.073 | 1 | 20 | 0 | evento ambiguo: sin grieta | https://doi.org/10.5281/zenodo.21509581 | 2.4134222 | 2034 | TRUE | FABEST: clasificacion previa no validada para inclusion | 2.413422 | 2.652246
FAB064_1E+3 | FABEST | 42CrMo4+QT | FAB064 | Multiaxial | Unnotched hourglass hollow | -1 | 661.0391 | 0 | 15 | 381.4196 | 1 | 15 | 0 | evento ambiguo: sin grieta | https://doi.org/10.5281/zenodo.21509581 | 2.581403 | 2035 | TRUE | FABEST: clasificacion previa no validada para inclusion | 2.581403 | 2.820227
FAB064_2E+3 | FABEST | 42CrMo4+QT | FAB064 | Multiaxial | Unnotched hourglass hollow | -1 | 634.222 | 0 | 15 | 365.9461 | 1 | 15 | 0 | evento ambiguo: sin grieta | https://doi.org/10.5281/zenodo.21509581 | 2.5634171 | 2036 | TRUE | FABEST: clasificacion previa no validada para inclusion | 2.563417 | 2.802241
FAB064_5E+3 | FABEST | 42CrMo4+QT | FAB064 | Multiaxial | Unnotched hourglass hollow | -1 | 600.4341 | 0 | 15 | 346.4505 | 1 | 15 | 0 | evento ambiguo: sin grieta | https://doi.org/10.5281/zenodo.21509581 | 2.5396411 | 2037 | TRUE | FABEST: clasificacion previa no validada para inclusion | 2.539641 | 2.778465
FAB064_1E+4 | FABEST | 42CrMo4+QT | FAB064 | Multiaxial | Unnotched hourglass hollow | -1 | 576.0756 | 0 | 15 | 332.3956 | 1 | 15 | 0 | evento ambiguo: sin grieta | https://doi.org/10.5281/zenodo.21509581 | 2.5216553 | 2038 | TRUE | FABEST: clasificacion previa no validada para inclusion | 2.521655 | 2.760479
FAB064_2E+4 | FABEST | 42CrMo4+QT | FAB064 | Multiaxial | Unnotched hourglass hollow | -1 | 552.7053 | 0 | 15 | 318.911 | 1 | 15 | 0 | evento ambiguo: sin grieta | https://doi.org/10.5281/zenodo.21509581 | 2.5036694 | 2039 | TRUE | FABEST: clasificacion previa no validada para inclusion | 2.503669 | 2.742494
FAB064_5E+4 | FABEST | 42CrMo4+QT | FAB064 | Multiaxial | Unnotched hourglass hollow | -1 | 523.2601 | 0 | 15 | 301.9211 | 1 | 15 | 0 | evento ambiguo: sin grieta | https://doi.org/10.5281/zenodo.21509581 | 2.4798934 | 2040 | TRUE | FABEST: clasificacion previa no validada para inclusion | 2.479893 | 2.718718
FAB064_1E+5 | FABEST | 42CrMo4+QT | FAB064 | Multiaxial | Unnotched hourglass hollow | -1 | 502.0324 | 0 | 15 | 289.6727 | 1 | 15 | 0 | evento ambiguo: sin grieta | https://doi.org/10.5281/zenodo.21509581 | 2.4619076 | 2041 | TRUE | FABEST: clasificacion previa no validada para inclusion | 2.461908 | 2.700732
FAB064_2E+5 | FABEST | 42CrMo4+QT | FAB064 | Multiaxial | Unnotched hourglass hollow | -1 | 481.6659 | 0 | 15 | 277.9212 | 1 | 15 | 0 | evento ambiguo: sin grieta | https://doi.org/10.5281/zenodo.21509581 | 2.4439217 | 2042 | TRUE | FABEST: clasificacion previa no validada para inclusion | 2.443922 | 2.682746
FAB064_5E+5 | FABEST | 42CrMo4+QT | FAB064 | Multiaxial | Unnotched hourglass hollow | -1 | 456.0053 | 0 | 15 | 263.1151 | 1 | 15 | 0 | evento ambiguo: sin grieta | https://doi.org/10.5281/zenodo.21509581 | 2.4201457 | 2043 | TRUE | FABEST: clasificacion previa no validada para inclusion | 2.420146 | 2.65897
FAB064_1E+6 | FABEST | 42CrMo4+QT | FAB064 | Multiaxial | Unnotched hourglass hollow | -1 | 437.5061 | 0 | 15 | 252.441 | 1 | 15 | 0 | evento ambiguo: sin grieta | https://doi.org/10.5281/zenodo.21509581 | 2.4021599 | 2044 | TRUE | FABEST: clasificacion previa no validada para inclusion | 2.40216 | 2.640984
FAB064_2E+6 | FABEST | 42CrMo4+QT | FAB064 | Multiaxial | Unnotched hourglass hollow | -1 | 419.7573 | 0 | 15 | 242.1999 | 1 | 15 | 0 | evento ambiguo: sin grieta | https://doi.org/10.5281/zenodo.21509581 | 2.384174 | 2045 | TRUE | FABEST: clasificacion previa no validada para inclusion | 2.384174 | 2.622998
FAB064_5E+6 | FABEST | 42CrMo4+QT | FAB064 | Multiaxial | Unnotched hourglass hollow | -1 | 397.3948 | 0 | 15 | 229.2968 | 1 | 15 | 0 | evento ambiguo: sin grieta | https://doi.org/10.5281/zenodo.21509581 | 2.360398 | 2046 | TRUE | FABEST: clasificacion previa no validada para inclusion | 2.360398 | 2.599222
FAB064_1E+7 | FABEST | 42CrMo4+QT | FAB064 | Multiaxial | Unnotched hourglass hollow | -1 | 381.2733 | 0 | 15 | 219.9947 | 1 | 15 | 0 | evento ambiguo: sin grieta | https://doi.org/10.5281/zenodo.21509581 | 2.3424122 | 2047 | TRUE | FABEST: clasificacion previa no validada para inclusion | 2.342412 | 2.581236
FAB064_2E+7 | FABEST | 42CrMo4+QT | FAB064 | Multiaxial | Unnotched hourglass hollow | -1 | 365.8057 | 0 | 15 | 211.0699 | 1 | 15 | 0 | evento ambiguo: sin grieta | https://doi.org/10.5281/zenodo.21509581 | 2.3244263 | 2048 | TRUE | FABEST: clasificacion previa no validada para inclusion | 2.324426 | 2.563251
FAB064_5E+7 | FABEST | 42CrMo4+QT | FAB064 | Multiaxial | Unnotched hourglass hollow | -1 | 346.3176 | 0 | 15 | 199.8252 | 1 | 15 | 0 | evento ambiguo: sin grieta | https://doi.org/10.5281/zenodo.21509581 | 2.3006503 | 2049 | TRUE | FABEST: clasificacion previa no validada para inclusion | 2.30065 | 2.539475
FAB064_1E+8 | FABEST | 42CrMo4+QT | FAB064 | Multiaxial | Unnotched hourglass hollow | -1 | 332.2681 | 0 | 15 | 191.7187 | 1 | 15 | 0 | evento ambiguo: sin grieta | https://doi.org/10.5281/zenodo.21509581 | 2.2826645 | 2050 | TRUE | FABEST: clasificacion previa no validada para inclusion | 2.282664 | 2.521489
FAB064_1E+3 | FABEST | 42CrMo4+QT | FAB064 | Multiaxial | Unnotched hourglass hollow | -1 | 629.8371 | 0 | 15 | 363.416 | 1 | 15 | 0 | evento ambiguo: sin grieta | https://doi.org/10.5281/zenodo.21509581 | 2.5604041 | 2051 | TRUE | FABEST: clasificacion previa no validada para inclusion | 2.560404 | 2.799228
FAB064_2E+3 | FABEST | 42CrMo4+QT | FAB064 | Multiaxial | Unnotched hourglass hollow | -1 | 620.6329 | 0 | 15 | 358.1052 | 1 | 15 | 0 | evento ambiguo: sin grieta | https://doi.org/10.5281/zenodo.21509581 | 2.5540106 | 2052 | TRUE | FABEST: clasificacion previa no validada para inclusion | 2.554011 | 2.792835
FAB064_5E+3 | FABEST | 42CrMo4+QT | FAB064 | Multiaxial | Unnotched hourglass hollow | -1 | 600.1611 | 0 | 15 | 346.293 | 1 | 15 | 0 | evento ambiguo: sin grieta | https://doi.org/10.5281/zenodo.21509581 | 2.5394437 | 2053 | TRUE | FABEST: clasificacion previa no validada para inclusion | 2.539444 | 2.778268
FAB064_1E+4 | FABEST | 42CrMo4+QT | FAB064 | Multiaxial | Unnotched hourglass hollow | -1 | 578.2742 | 0 | 15 | 333.6642 | 1 | 15 | 0 | evento ambiguo: sin grieta | https://doi.org/10.5281/zenodo.21509581 | 2.5233096 | 2054 | TRUE | FABEST: clasificacion previa no validada para inclusion | 2.52331 | 2.762134
FAB064_2E+4 | FABEST | 42CrMo4+QT | FAB064 | Multiaxial | Unnotched hourglass hollow | -1 | 552.8626 | 0 | 15 | 319.0017 | 1 | 15 | 0 | evento ambiguo: sin grieta | https://doi.org/10.5281/zenodo.21509581 | 2.503793 | 2055 | TRUE | FABEST: clasificacion previa no validada para inclusion | 2.503793 | 2.742617
FAB064_5E+4 | FABEST | 42CrMo4+QT | FAB064 | Multiaxial | Unnotched hourglass hollow | -1 | 518.8732 | 0 | 15 | 299.3899 | 1 | 15 | 0 | evento ambiguo: sin grieta | https://doi.org/10.5281/zenodo.21509581 | 2.4762371 | 2056 | TRUE | FABEST: clasificacion previa no validada para inclusion | 2.476237 | 2.715061
FAB064_1E+5 | FABEST | 42CrMo4+QT | FAB064 | Multiaxial | Unnotched hourglass hollow | -1 | 496.4367 | 0 | 15 | 286.444 | 1 | 15 | 0 | evento ambiguo: sin grieta | https://doi.org/10.5281/zenodo.21509581 | 2.4570397 | 2057 | TRUE | FABEST: clasificacion previa no validada para inclusion | 2.45704 | 2.695864
FAB064_2E+5 | FABEST | 42CrMo4+QT | FAB064 | Multiaxial | Unnotched hourglass hollow | -1 | 478.8915 | 0 | 15 | 276.3204 | 1 | 15 | 0 | evento ambiguo: sin grieta | https://doi.org/10.5281/zenodo.21509581 | 2.4414129 | 2058 | TRUE | FABEST: clasificacion previa no validada para inclusion | 2.441413 | 2.680237
FAB064_5E+5 | FABEST | 42CrMo4+QT | FAB064 | Multiaxial | Unnotched hourglass hollow | -1 | 463.8463 | 0 | 15 | 267.6393 | 1 | 15 | 0 | evento ambiguo: sin grieta | https://doi.org/10.5281/zenodo.21509581 | 2.4275499 | 2059 | TRUE | FABEST: clasificacion previa no validada para inclusion | 2.42755 | 2.666374
FAB064_1E+6 | FABEST | 42CrMo4+QT | FAB064 | Multiaxial | Unnotched hourglass hollow | -1 | 457.4899 | 0 | 15 | 263.9716 | 1 | 15 | 0 | evento ambiguo: sin grieta | https://doi.org/10.5281/zenodo.21509581 | 2.4215573 | 2060 | TRUE | FABEST: clasificacion previa no validada para inclusion | 2.421557 | 2.660381
FAB064_2E+6 | FABEST | 42CrMo4+QT | FAB064 | Multiaxial | Unnotched hourglass hollow | -1 | 453.9459 | 0 | 15 | 261.9268 | 1 | 15 | 0 | evento ambiguo: sin grieta | https://doi.org/10.5281/zenodo.21509581 | 2.4181799 | 2061 | TRUE | FABEST: clasificacion previa no validada para inclusion | 2.41818 | 2.657004
FAB064_5E+6 | FABEST | 42CrMo4+QT | FAB064 | Multiaxial | Unnotched hourglass hollow | -1 | 451.6792 | 0 | 15 | 260.6189 | 1 | 15 | 0 | evento ambiguo: sin grieta | https://doi.org/10.5281/zenodo.21509581 | 2.4160059 | 2062 | TRUE | FABEST: clasificacion previa no validada para inclusion | 2.416006 | 2.65483
FAB064_1E+7 | FABEST | 42CrMo4+QT | FAB064 | Multiaxial | Unnotched hourglass hollow | -1 | 450.8978 | 0 | 15 | 260.168 | 1 | 15 | 0 | evento ambiguo: sin grieta | https://doi.org/10.5281/zenodo.21509581 | 2.415254 | 2063 | TRUE | FABEST: clasificacion previa no validada para inclusion | 2.415254 | 2.654078
FAB064_2E+7 | FABEST | 42CrMo4+QT | FAB064 | Multiaxial | Unnotched hourglass hollow | -1 | 450.502 | 0 | 15 | 259.9397 | 1 | 15 | 0 | evento ambiguo: sin grieta | https://doi.org/10.5281/zenodo.21509581 | 2.4148726 | 2064 | TRUE | FABEST: clasificacion previa no validada para inclusion | 2.414873 | 2.653697
FAB064_5E+7 | FABEST | 42CrMo4+QT | FAB064 | Multiaxial | Unnotched hourglass hollow | -1 | 450.2629 | 0 | 15 | 259.8017 | 1 | 15 | 0 | evento ambiguo: sin grieta | https://doi.org/10.5281/zenodo.21509581 | 2.414642 | 2065 | TRUE | FABEST: clasificacion previa no validada para inclusion | 2.414642 | 2.653466
FAB064_1E+8 | FABEST | 42CrMo4+QT | FAB064 | Multiaxial | Unnotched hourglass hollow | -1 | 450.1829 | 0 | 15 | 259.7555 | 1 | 15 | 0 | evento ambiguo: sin grieta | https://doi.org/10.5281/zenodo.21509581 | 2.4145648 | 2066 | TRUE | FABEST: clasificacion previa no validada para inclusion | 2.414565 | 2.653389
FAB064_1E+3 | FABEST | 42CrMo4+QT | FAB064 | Multiaxial | Unnotched hourglass hollow | -1 | 649.024 | 0 | 15 | 374.4869 | 1 | 15 | 0 | evento ambiguo: sin grieta | https://doi.org/10.5281/zenodo.21509581 | 2.5734366 | 2067 | TRUE | FABEST: clasificacion previa no validada para inclusion | 2.573437 | 2.812261
FAB064_2E+3 | FABEST | 42CrMo4+QT | FAB064 | Multiaxial | Unnotched hourglass hollow | -1 | 627.1084 | 0 | 15 | 361.8416 | 1 | 15 | 0 | evento ambiguo: sin grieta | https://doi.org/10.5281/zenodo.21509581 | 2.5585185 | 2068 | TRUE | FABEST: clasificacion previa no validada para inclusion | 2.558518 | 2.797343
FAB064_5E+3 | FABEST | 42CrMo4+QT | FAB064 | Multiaxial | Unnotched hourglass hollow | -1 | 598.1376 | 0 | 15 | 345.1254 | 1 | 15 | 0 | evento ambiguo: sin grieta | https://doi.org/10.5281/zenodo.21509581 | 2.5379769 | 2069 | TRUE | FABEST: clasificacion previa no validada para inclusion | 2.537977 | 2.776801
FAB064_1E+4 | FABEST | 42CrMo4+QT | FAB064 | Multiaxial | Unnotched hourglass hollow | -1 | 576.2221 | 0 | 15 | 332.4801 | 1 | 15 | 0 | evento ambiguo: sin grieta | https://doi.org/10.5281/zenodo.21509581 | 2.5217657 | 2070 | TRUE | FABEST: clasificacion previa no validada para inclusion | 2.521766 | 2.76059
FAB064_2E+4 | FABEST | 42CrMo4+QT | FAB064 | Multiaxial | Unnotched hourglass hollow | -1 | 554.3065 | 0 | 15 | 319.8348 | 1 | 15 | 0 | evento ambiguo: sin grieta | https://doi.org/10.5281/zenodo.21509581 | 2.5049258 | 2071 | TRUE | FABEST: clasificacion previa no validada para inclusion | 2.504926 | 2.74375
FAB064_5E+4 | FABEST | 42CrMo4+QT | FAB064 | Multiaxial | Unnotched hourglass hollow | -1 | 525.3357 | 0 | 15 | 303.1187 | 1 | 15 | 0 | evento ambiguo: sin grieta | https://doi.org/10.5281/zenodo.21509581 | 2.4816127 | 2072 | TRUE | FABEST: clasificacion previa no validada para inclusion | 2.481613 | 2.720437
FAB064_1E+5 | FABEST | 42CrMo4+QT | FAB064 | Multiaxial | Unnotched hourglass hollow | -1 | 503.4201 | 0 | 15 | 290.4734 | 1 | 15 | 0 | evento ambiguo: sin grieta | https://doi.org/10.5281/zenodo.21509581 | 2.4631064 | 2073 | TRUE | FABEST: clasificacion previa no validada para inclusion | 2.463106 | 2.701931
FAB064_2E+5 | FABEST | 42CrMo4+QT | FAB064 | Multiaxial | Unnotched hourglass hollow | -1 | 481.5045 | 0 | 15 | 277.8281 | 1 | 15 | 0 | evento ambiguo: sin grieta | https://doi.org/10.5281/zenodo.21509581 | 2.4437762 | 2074 | TRUE | FABEST: clasificacion previa no validada para inclusion | 2.443776 | 2.6826
FAB064_5E+5 | FABEST | 42CrMo4+QT | FAB064 | Multiaxial | Unnotched hourglass hollow | -1 | 452.5337 | 0 | 15 | 261.112 | 1 | 15 | 0 | evento ambiguo: sin grieta | https://doi.org/10.5281/zenodo.21509581 | 2.4168268 | 2075 | TRUE | FABEST: clasificacion previa no validada para inclusion | 2.416827 | 2.655651
FAB064_1E+6 | FABEST | 42CrMo4+QT | FAB064 | Multiaxial | Unnotched hourglass hollow | -1 | 430.6181 | 0 | 15 | 248.4667 | 1 | 15 | 0 | evento ambiguo: sin grieta | https://doi.org/10.5281/zenodo.21509581 | 2.3952681 | 2076 | TRUE | FABEST: clasificacion previa no validada para inclusion | 2.395268 | 2.634092
FAB064_2E+6 | FABEST | 42CrMo4+QT | FAB064 | Multiaxial | Unnotched hourglass hollow | -1 | 408.7026 | 0 | 15 | 235.8214 | 1 | 15 | 0 | evento ambiguo: sin grieta | https://doi.org/10.5281/zenodo.21509581 | 2.3725832 | 2077 | TRUE | FABEST: clasificacion previa no validada para inclusion | 2.372583 | 2.611407
FAB064_5E+6 | FABEST | 42CrMo4+QT | FAB064 | Multiaxial | Unnotched hourglass hollow | -1 | 379.7318 | 0 | 15 | 219.1052 | 1 | 15 | 0 | evento ambiguo: sin grieta | https://doi.org/10.5281/zenodo.21509581 | 2.3406527 | 2078 | TRUE | FABEST: clasificacion previa no validada para inclusion | 2.340653 | 2.579477
FAB064_1E+7 | FABEST | 42CrMo4+QT | FAB064 | Multiaxial | Unnotched hourglass hollow | -1 | 357.8162 | 0 | 15 | 206.4599 | 1 | 15 | 0 | evento ambiguo: sin grieta | https://doi.org/10.5281/zenodo.21509581 | 2.3148358 | 2079 | TRUE | FABEST: clasificacion previa no validada para inclusion | 2.314836 | 2.55366
FAB064_2E+7 | FABEST | 42CrMo4+QT | FAB064 | Multiaxial | Unnotched hourglass hollow | -1 | 335.9006 | 0 | 15 | 193.8147 | 1 | 15 | 0 | evento ambiguo: sin grieta | https://doi.org/10.5281/zenodo.21509581 | 2.2873866 | 2080 | TRUE | FABEST: clasificacion previa no validada para inclusion | 2.287387 | 2.526211
FAB064_5E+7 | FABEST | 42CrMo4+QT | FAB064 | Multiaxial | Unnotched hourglass hollow | -1 | 306.9298 | 0 | 15 | 177.0985 | 1 | 15 | 0 | evento ambiguo: sin grieta | https://doi.org/10.5281/zenodo.21509581 | 2.2482149 | 2081 | TRUE | FABEST: clasificacion previa no validada para inclusion | 2.248215 | 2.487039
FAB064_1E+8 | FABEST | 42CrMo4+QT | FAB064 | Multiaxial | Unnotched hourglass hollow | -1 | 285.0142 | 0 | 15 | 164.4532 | 1 | 15 | 0 | evento ambiguo: sin grieta | https://doi.org/10.5281/zenodo.21509581 | 2.2160424 | 2082 | TRUE | FABEST: clasificacion previa no validada para inclusion | 2.216042 | 2.454867
FAB065_A37-39 | FABEST | 42CrMo4+QT | FAB065 | Multiaxial | Unnotched hourglass hollow | -1 | 608.1 | 0 | 20 | 350.8737 | 1 | 20 | 90 | evento ambiguo: sin grieta | https://doi.org/10.5281/zenodo.21509581 | 2.5451508 | 2083 | TRUE | FABEST: clasificacion previa no validada para inclusion | 2.545151 | 2.783975
FAB065_A37-30 | FABEST | 42CrMo4+QT | FAB065 | Multiaxial | Unnotched hourglass hollow | -1 | 565.7 | 0 | 20 | 326.4089 | 1 | 20 | 90 | evento ambiguo: sin grieta | https://doi.org/10.5281/zenodo.21509581 | 2.513762 | 2084 | TRUE | FABEST: clasificacion previa no validada para inclusion | 2.513762 | 2.752586
FAB065_A37-33 | FABEST | 42CrMo4+QT | FAB065 | Multiaxial | Unnotched hourglass hollow | -1 | 551.5 | 0 | 20 | 318.2155 | 1 | 20 | 90 | evento ambiguo: sin grieta | https://doi.org/10.5281/zenodo.21509581 | 2.5027213 | 2085 | TRUE | FABEST: clasificacion previa no validada para inclusion | 2.502721 | 2.741546
FAB065_A37-32 | FABEST | 42CrMo4+QT | FAB065 | Multiaxial | Unnotched hourglass hollow | -1 | 594 | 0 | 20 | 342.738 | 1 | 20 | 90 | evento ambiguo: sin grieta | https://doi.org/10.5281/zenodo.21509581 | 2.5349623 | 2086 | TRUE | FABEST: clasificacion previa no validada para inclusion | 2.534962 | 2.773786
FAB065_A37-34 | FABEST | 42CrMo4+QT | FAB065 | Multiaxial | Unnotched hourglass hollow | -1 | 537.4 | 0 | 20 | 310.0798 | 1 | 20 | 90 | evento ambiguo: sin grieta | https://doi.org/10.5281/zenodo.21509581 | 2.4914735 | 2087 | TRUE | FABEST: clasificacion previa no validada para inclusion | 2.491473 | 2.730298
FAB065_A37-35 | FABEST | 42CrMo4+QT | FAB065 | Multiaxial | Unnotched hourglass hollow | -1 | 470.2 | 0 | 20 | 271.3054 | 1 | 20 | 90 | evento ambiguo: sin grieta | https://doi.org/10.5281/zenodo.21509581 | 2.4334584 | 2088 | TRUE | FABEST: clasificacion previa no validada para inclusion | 2.433458 | 2.672283
FAB065_A37-40 | FABEST | 42CrMo4+QT | FAB065 | Multiaxial | Unnotched hourglass hollow | -1 | 459.6 | 0 | 20 | 265.1892 | 1 | 20 | 90 | evento ambiguo: sin grieta | https://doi.org/10.5281/zenodo.21509581 | 2.4235558 | 2089 | TRUE | FABEST: clasificacion previa no validada para inclusion | 2.423556 | 2.66238
FAB065_A37-36 | FABEST | 42CrMo4+QT | FAB065 | Multiaxial | Unnotched hourglass hollow | -1 | 516.2 | 0 | 20 | 297.8474 | 1 | 20 | 90 | evento ambiguo: sin grieta | https://doi.org/10.5281/zenodo.21509581 | 2.4739938 | 2090 | TRUE | FABEST: clasificacion previa no validada para inclusion | 2.473994 | 2.712818
FAB065_A37-38 | FABEST | 42CrMo4+QT | FAB065 | Multiaxial | Unnotched hourglass hollow | -1 | 466.7 | 0 | 20 | 269.2859 | 1 | 20 | 90 | evento ambiguo: sin grieta | https://doi.org/10.5281/zenodo.21509581 | 2.4302136 | 2091 | TRUE | FABEST: clasificacion previa no validada para inclusion | 2.430214 | 2.669038
FAB065_A37-37 | FABEST | 42CrMo4+QT | FAB065 | Multiaxial | Unnotched hourglass hollow | -1 | 480.8 | 0 | 20 | 277.4216 | 1 | 20 | 90 | evento ambiguo: sin grieta | https://doi.org/10.5281/zenodo.21509581 | 2.4431403 | 2092 | TRUE | FABEST: clasificacion previa no validada para inclusion | 2.44314 | 2.681964
FAB065_A37-29 | FABEST | 42CrMo4+QT | FAB065 | Multiaxial | Unnotched hourglass hollow | -1 | 495 | 0 | 20 | 285.615 | 1 | 20 | 90 | evento ambiguo: sin grieta | https://doi.org/10.5281/zenodo.21509581 | 2.455781 | 2093 | TRUE | FABEST: clasificacion previa no validada para inclusion | 2.455781 | 2.694605
FAB065_A37-31 | FABEST | 42CrMo4+QT | FAB065 | Multiaxial | Unnotched hourglass hollow | -1 | 459.6 | 0 | 20 | 265.1892 | 1 | 20 | 90 | evento ambiguo: sin grieta | https://doi.org/10.5281/zenodo.21509581 | 2.4235558 | 2094 | TRUE | FABEST: clasificacion previa no validada para inclusion | 2.423556 | 2.66238
FAB065_1E+3 | FABEST | 42CrMo4+QT | FAB065 | Multiaxial | Unnotched hourglass hollow | -1 | 890.9326 | 0 | 20 | 514.0681 | 1 | 20 | 90 | evento ambiguo: sin grieta | https://doi.org/10.5281/zenodo.21509581 | 2.7110207 | 2095 | TRUE | FABEST: clasificacion previa no validada para inclusion | 2.711021 | 2.949845
FAB065_2E+3 | FABEST | 42CrMo4+QT | FAB065 | Multiaxial | Unnotched hourglass hollow | -1 | 818.1793 | 0 | 20 | 472.0895 | 1 | 20 | 90 | evento ambiguo: sin grieta | https://doi.org/10.5281/zenodo.21509581 | 2.6740243 | 2096 | TRUE | FABEST: clasificacion previa no validada para inclusion | 2.674024 | 2.912848
FAB065_5E+3 | FABEST | 42CrMo4+QT | FAB065 | Multiaxial | Unnotched hourglass hollow | -1 | 731.0414 | 0 | 20 | 421.8109 | 1 | 20 | 90 | evento ambiguo: sin grieta | https://doi.org/10.5281/zenodo.21509581 | 2.6251178 | 2097 | TRUE | FABEST: clasificacion previa no validada para inclusion | 2.625118 | 2.863942
FAB065_1E+4 | FABEST | 42CrMo4+QT | FAB065 | Multiaxial | Unnotched hourglass hollow | -1 | 671.3448 | 0 | 20 | 387.3659 | 1 | 20 | 90 | evento ambiguo: sin grieta | https://doi.org/10.5281/zenodo.21509581 | 2.5881214 | 2098 | TRUE | FABEST: clasificacion previa no validada para inclusion | 2.588121 | 2.826946
FAB065_2E+4 | FABEST | 42CrMo4+QT | FAB065 | Multiaxial | Unnotched hourglass hollow | -1 | 616.523 | 0 | 20 | 355.7337 | 1 | 20 | 90 | evento ambiguo: sin grieta | https://doi.org/10.5281/zenodo.21509581 | 2.5511251 | 2099 | TRUE | FABEST: clasificacion previa no validada para inclusion | 2.551125 | 2.789949
FAB065_5E+4 | FABEST | 42CrMo4+QT | FAB065 | Multiaxial | Unnotched hourglass hollow | -1 | 550.8619 | 0 | 20 | 317.8473 | 1 | 20 | 90 | evento ambiguo: sin grieta | https://doi.org/10.5281/zenodo.21509581 | 2.5022185 | 2100 | TRUE | FABEST: clasificacion previa no validada para inclusion | 2.502219 | 2.741043
FAB065_1E+5 | FABEST | 42CrMo4+QT | FAB065 | Multiaxial | Unnotched hourglass hollow | -1 | 505.8787 | 0 | 20 | 291.892 | 1 | 20 | 90 | evento ambiguo: sin grieta | https://doi.org/10.5281/zenodo.21509581 | 2.4652222 | 2101 | TRUE | FABEST: clasificacion previa no validada para inclusion | 2.465222 | 2.704046
FAB065_2E+5 | FABEST | 42CrMo4+QT | FAB065 | Multiaxial | Unnotched hourglass hollow | -1 | 464.5688 | 0 | 20 | 268.0562 | 1 | 20 | 90 | evento ambiguo: sin grieta | https://doi.org/10.5281/zenodo.21509581 | 2.4282258 | 2102 | TRUE | FABEST: clasificacion previa no validada para inclusion | 2.428226 | 2.66705
FAB065_5E+5 | FABEST | 42CrMo4+QT | FAB065 | Multiaxial | Unnotched hourglass hollow | -1 | 415.0912 | 0 | 20 | 239.5076 | 1 | 20 | 90 | evento ambiguo: sin grieta | https://doi.org/10.5281/zenodo.21509581 | 2.3793193 | 2103 | TRUE | FABEST: clasificacion previa no validada para inclusion | 2.379319 | 2.618144
FAB065_1E+6 | FABEST | 42CrMo4+QT | FAB065 | Multiaxial | Unnotched hourglass hollow | -1 | 381.195 | 0 | 20 | 219.9495 | 1 | 20 | 90 | evento ambiguo: sin grieta | https://doi.org/10.5281/zenodo.21509581 | 2.342323 | 2104 | TRUE | FABEST: clasificacion previa no validada para inclusion | 2.342323 | 2.581147
FAB065_2E+6 | FABEST | 42CrMo4+QT | FAB065 | Multiaxial | Unnotched hourglass hollow | -1 | 350.0667 | 0 | 20 | 201.9885 | 1 | 20 | 90 | evento ambiguo: sin grieta | https://doi.org/10.5281/zenodo.21509581 | 2.3053266 | 2105 | TRUE | FABEST: clasificacion previa no validada para inclusion | 2.305327 | 2.544151
FAB065_5E+6 | FABEST | 42CrMo4+QT | FAB065 | Multiaxial | Unnotched hourglass hollow | -1 | 312.7838 | 0 | 20 | 180.4763 | 1 | 20 | 90 | evento ambiguo: sin grieta | https://doi.org/10.5281/zenodo.21509581 | 2.2564201 | 2106 | TRUE | FABEST: clasificacion previa no validada para inclusion | 2.25642 | 2.495244
FAB065_1E+7 | FABEST | 42CrMo4+QT | FAB065 | Multiaxial | Unnotched hourglass hollow | -1 | 287.242 | 0 | 20 | 165.7386 | 1 | 20 | 90 | evento ambiguo: sin grieta | https://doi.org/10.5281/zenodo.21509581 | 2.2194237 | 2107 | TRUE | FABEST: clasificacion previa no validada para inclusion | 2.219424 | 2.458248
FAB065_2E+7 | FABEST | 42CrMo4+QT | FAB065 | Multiaxial | Unnotched hourglass hollow | -1 | 263.7859 | 0 | 20 | 152.2045 | 1 | 20 | 90 | evento ambiguo: sin grieta | https://doi.org/10.5281/zenodo.21509581 | 2.1824274 | 2108 | TRUE | FABEST: clasificacion previa no validada para inclusion | 2.182427 | 2.421252
FAB065_5E+7 | FABEST | 42CrMo4+QT | FAB065 | Multiaxial | Unnotched hourglass hollow | -1 | 235.6921 | 0 | 20 | 135.9943 | 1 | 20 | 90 | evento ambiguo: sin grieta | https://doi.org/10.5281/zenodo.21509581 | 2.1335209 | 2109 | TRUE | FABEST: clasificacion previa no validada para inclusion | 2.133521 | 2.372345
FAB065_1E+8 | FABEST | 42CrMo4+QT | FAB065 | Multiaxial | Unnotched hourglass hollow | -1 | 216.4456 | 0 | 20 | 124.8891 | 1 | 20 | 90 | evento ambiguo: sin grieta | https://doi.org/10.5281/zenodo.21509581 | 2.0965245 | 2110 | TRUE | FABEST: clasificacion previa no validada para inclusion | 2.096524 | 2.335349
FAB065_1E+3 | FABEST | 42CrMo4+QT | FAB065 | Multiaxial | Unnotched hourglass hollow | -1 | 842.3081 | 0 | 20 | 486.0118 | 1 | 20 | 90 | evento ambiguo: sin grieta | https://doi.org/10.5281/zenodo.21509581 | 2.6866468 | 2111 | TRUE | FABEST: clasificacion previa no validada para inclusion | 2.686647 | 2.925471
FAB065_2E+3 | FABEST | 42CrMo4+QT | FAB065 | Multiaxial | Unnotched hourglass hollow | -1 | 774.3581 | 0 | 20 | 446.8046 | 1 | 20 | 90 | evento ambiguo: sin grieta | https://doi.org/10.5281/zenodo.21509581 | 2.6501176 | 2112 | TRUE | FABEST: clasificacion previa no validada para inclusion | 2.650118 | 2.888942
FAB065_5E+3 | FABEST | 42CrMo4+QT | FAB065 | Multiaxial | Unnotched hourglass hollow | -1 | 693.5782 | 0 | 20 | 400.1946 | 1 | 20 | 90 | evento ambiguo: sin grieta | https://doi.org/10.5281/zenodo.21509581 | 2.6022713 | 2113 | TRUE | FABEST: clasificacion previa no validada para inclusion | 2.602271 | 2.841095
FAB065_1E+4 | FABEST | 42CrMo4+QT | FAB065 | Multiaxial | Unnotched hourglass hollow | -1 | 639.2748 | 0 | 20 | 368.8615 | 1 | 20 | 90 | evento ambiguo: sin grieta | https://doi.org/10.5281/zenodo.21509581 | 2.5668634 | 2114 | TRUE | FABEST: clasificacion previa no validada para inclusion | 2.566863 | 2.805688
FAB065_2E+4 | FABEST | 42CrMo4+QT | FAB065 | Multiaxial | Unnotched hourglass hollow | -1 | 591.1024 | 0 | 20 | 341.0661 | 1 | 20 | 90 | evento ambiguo: sin grieta | https://doi.org/10.5281/zenodo.21509581 | 2.5328385 | 2115 | TRUE | FABEST: clasificacion previa no validada para inclusion | 2.532839 | 2.771663
FAB065_5E+4 | FABEST | 42CrMo4+QT | FAB065 | Multiaxial | Unnotched hourglass hollow | -1 | 537.9148 | 0 | 20 | 310.3768 | 1 | 20 | 90 | evento ambiguo: sin grieta | https://doi.org/10.5281/zenodo.21509581 | 2.4918893 | 2116 | TRUE | FABEST: clasificacion previa no validada para inclusion | 2.491889 | 2.730713
FAB065_1E+5 | FABEST | 42CrMo4+QT | FAB065 | Multiaxial | Unnotched hourglass hollow | -1 | 506.7193 | 0 | 20 | 292.377 | 1 | 20 | 90 | evento ambiguo: sin grieta | https://doi.org/10.5281/zenodo.21509581 | 2.4659433 | 2117 | TRUE | FABEST: clasificacion previa no validada para inclusion | 2.465943 | 2.704767
FAB065_2E+5 | FABEST | 42CrMo4+QT | FAB065 | Multiaxial | Unnotched hourglass hollow | -1 | 483.8537 | 0 | 20 | 279.1836 | 1 | 20 | 90 | evento ambiguo: sin grieta | https://doi.org/10.5281/zenodo.21509581 | 2.4458899 | 2118 | TRUE | FABEST: clasificacion previa no validada para inclusion | 2.44589 | 2.684714
FAB065_5E+5 | FABEST | 42CrMo4+QT | FAB065 | Multiaxial | Unnotched hourglass hollow | -1 | 465.2015 | 0 | 20 | 268.4212 | 1 | 20 | 90 | evento ambiguo: sin grieta | https://doi.org/10.5281/zenodo.21509581 | 2.4288169 | 2119 | TRUE | FABEST: clasificacion previa no validada para inclusion | 2.428817 | 2.667641
FAB065_1E+6 | FABEST | 42CrMo4+QT | FAB065 | Multiaxial | Unnotched hourglass hollow | -1 | 457.5848 | 0 | 20 | 264.0264 | 1 | 20 | 90 | evento ambiguo: sin grieta | https://doi.org/10.5281/zenodo.21509581 | 2.4216474 | 2120 | TRUE | FABEST: clasificacion previa no validada para inclusion | 2.421647 | 2.660472
FAB065_2E+6 | FABEST | 42CrMo4+QT | FAB065 | Multiaxial | Unnotched hourglass hollow | -1 | 453.4083 | 0 | 20 | 261.6166 | 1 | 20 | 90 | evento ambiguo: sin grieta | https://doi.org/10.5281/zenodo.21509581 | 2.4176653 | 2121 | TRUE | FABEST: clasificacion previa no validada para inclusion | 2.417665 | 2.656489
FAB065_5E+6 | FABEST | 42CrMo4+QT | FAB065 | Multiaxial | Unnotched hourglass hollow | -1 | 450.7638 | 0 | 20 | 260.0907 | 1 | 20 | 90 | evento ambiguo: sin grieta | https://doi.org/10.5281/zenodo.21509581 | 2.4151249 | 2122 | TRUE | FABEST: clasificacion previa no validada para inclusion | 2.415125 | 2.653949
FAB065_1E+7 | FABEST | 42CrMo4+QT | FAB065 | Multiaxial | Unnotched hourglass hollow | -1 | 449.8572 | 0 | 20 | 259.5676 | 1 | 20 | 90 | evento ambiguo: sin grieta | https://doi.org/10.5281/zenodo.21509581 | 2.4142504 | 2123 | TRUE | FABEST: clasificacion previa no validada para inclusion | 2.41425 | 2.653075
FAB065_2E+7 | FABEST | 42CrMo4+QT | FAB065 | Multiaxial | Unnotched hourglass hollow | -1 | 449.3989 | 0 | 20 | 259.3031 | 1 | 20 | 90 | evento ambiguo: sin grieta | https://doi.org/10.5281/zenodo.21509581 | 2.4138078 | 2124 | TRUE | FABEST: clasificacion previa no validada para inclusion | 2.413808 | 2.652632
FAB065_5E+7 | FABEST | 42CrMo4+QT | FAB065 | Multiaxial | Unnotched hourglass hollow | -1 | 449.1223 | 0 | 20 | 259.1436 | 1 | 20 | 90 | evento ambiguo: sin grieta | https://doi.org/10.5281/zenodo.21509581 | 2.4135404 | 2125 | TRUE | FABEST: clasificacion previa no validada para inclusion | 2.41354 | 2.652365
FAB065_1E+8 | FABEST | 42CrMo4+QT | FAB065 | Multiaxial | Unnotched hourglass hollow | -1 | 449.0298 | 0 | 20 | 259.0902 | 1 | 20 | 90 | evento ambiguo: sin grieta | https://doi.org/10.5281/zenodo.21509581 | 2.413451 | 2126 | TRUE | FABEST: clasificacion previa no validada para inclusion | 2.413451 | 2.652275
FAB065_1E+3 | FABEST | 42CrMo4+QT | FAB065 | Multiaxial | Unnotched hourglass hollow | -1 | 804.6861 | 0 | 20 | 464.3039 | 1 | 20 | 90 | evento ambiguo: sin grieta | https://doi.org/10.5281/zenodo.21509581 | 2.6668023 | 2127 | TRUE | FABEST: clasificacion previa no validada para inclusion | 2.666802 | 2.905626
FAB065_2E+3 | FABEST | 42CrMo4+QT | FAB065 | Multiaxial | Unnotched hourglass hollow | -1 | 760.0212 | 0 | 20 | 438.5322 | 1 | 20 | 90 | evento ambiguo: sin grieta | https://doi.org/10.5281/zenodo.21509581 | 2.6420015 | 2128 | TRUE | FABEST: clasificacion previa no validada para inclusion | 2.642001 | 2.880826
FAB065_5E+3 | FABEST | 42CrMo4+QT | FAB065 | Multiaxial | Unnotched hourglass hollow | -1 | 700.9773 | 0 | 20 | 404.4639 | 1 | 20 | 90 | evento ambiguo: sin grieta | https://doi.org/10.5281/zenodo.21509581 | 2.6068798 | 2129 | TRUE | FABEST: clasificacion previa no validada para inclusion | 2.60688 | 2.845704
FAB065_1E+4 | FABEST | 42CrMo4+QT | FAB065 | Multiaxial | Unnotched hourglass hollow | -1 | 656.3124 | 0 | 20 | 378.6922 | 1 | 20 | 90 | evento ambiguo: sin grieta | https://doi.org/10.5281/zenodo.21509581 | 2.5782864 | 2130 | TRUE | FABEST: clasificacion previa no validada para inclusion | 2.578286 | 2.817111
FAB065_2E+4 | FABEST | 42CrMo4+QT | FAB065 | Multiaxial | Unnotched hourglass hollow | -1 | 611.6475 | 0 | 20 | 352.9206 | 1 | 20 | 90 | evento ambiguo: sin grieta | https://doi.org/10.5281/zenodo.21509581 | 2.547677 | 2131 | TRUE | FABEST: clasificacion previa no validada para inclusion | 2.547677 | 2.786501
FAB065_5E+4 | FABEST | 42CrMo4+QT | FAB065 | Multiaxial | Unnotched hourglass hollow | -1 | 552.6036 | 0 | 20 | 318.8523 | 1 | 20 | 90 | evento ambiguo: sin grieta | https://doi.org/10.5281/zenodo.21509581 | 2.5035895 | 2132 | TRUE | FABEST: clasificacion previa no validada para inclusion | 2.50359 | 2.742414
FAB065_1E+5 | FABEST | 42CrMo4+QT | FAB065 | Multiaxial | Unnotched hourglass hollow | -1 | 507.9387 | 0 | 20 | 293.0806 | 1 | 20 | 90 | evento ambiguo: sin grieta | https://doi.org/10.5281/zenodo.21509581 | 2.4669871 | 2133 | TRUE | FABEST: clasificacion previa no validada para inclusion | 2.466987 | 2.705811
FAB065_2E+5 | FABEST | 42CrMo4+QT | FAB065 | Multiaxial | Unnotched hourglass hollow | -1 | 463.2738 | 0 | 20 | 267.309 | 1 | 20 | 90 | evento ambiguo: sin grieta | https://doi.org/10.5281/zenodo.21509581 | 2.4270135 | 2134 | TRUE | FABEST: clasificacion previa no validada para inclusion | 2.427014 | 2.665838
FAB065_5E+5 | FABEST | 42CrMo4+QT | FAB065 | Multiaxial | Unnotched hourglass hollow | -1 | 404.2299 | 0 | 20 | 233.2407 | 1 | 20 | 90 | evento ambiguo: sin grieta | https://doi.org/10.5281/zenodo.21509581 | 2.3678043 | 2135 | TRUE | FABEST: clasificacion previa no validada para inclusion | 2.367804 | 2.606628
FAB065_1E+6 | FABEST | 42CrMo4+QT | FAB065 | Multiaxial | Unnotched hourglass hollow | -1 | 359.565 | 0 | 20 | 207.469 | 1 | 20 | 90 | evento ambiguo: sin grieta | https://doi.org/10.5281/zenodo.21509581 | 2.3169532 | 2136 | TRUE | FABEST: clasificacion previa no validada para inclusion | 2.316953 | 2.555777
FAB065_2E+6 | FABEST | 42CrMo4+QT | FAB065 | Multiaxial | Unnotched hourglass hollow | -1 | 314.9001 | 0 | 20 | 181.6973 | 1 | 20 | 90 | evento ambiguo: sin grieta | https://doi.org/10.5281/zenodo.21509581 | 2.2593486 | 2137 | TRUE | FABEST: clasificacion previa no validada para inclusion | 2.259349 | 2.498173
FAB065_5E+6 | FABEST | 42CrMo4+QT | FAB065 | Multiaxial | Unnotched hourglass hollow | -1 | 255.8562 | 0 | 20 | 147.629 | 1 | 20 | 90 | evento ambiguo: sin grieta | https://doi.org/10.5281/zenodo.21509581 | 2.1691718 | 2138 | TRUE | FABEST: clasificacion previa no validada para inclusion | 2.169172 | 2.407996
FAB065_1E+7 | FABEST | 42CrMo4+QT | FAB065 | Multiaxial | Unnotched hourglass hollow | -1 | 211.1913 | 0 | 20 | 121.8574 | 1 | 20 | 90 | evento ambiguo: sin grieta | https://doi.org/10.5281/zenodo.21509581 | 2.0858518 | 2139 | TRUE | FABEST: clasificacion previa no validada para inclusion | 2.085852 | 2.324676
FAB065_2E+7 | FABEST | 42CrMo4+QT | FAB065 | Multiaxial | Unnotched hourglass hollow | -1 | 166.5264 | 0 | 20 | 96.08571 | 1 | 20 | 90 | evento ambiguo: sin grieta | https://doi.org/10.5281/zenodo.21509581 | 1.9826588 | 2140 | TRUE | FABEST: clasificacion previa no validada para inclusion | 1.982659 | 2.221483
FAB065_5E+7 | FABEST | 42CrMo4+QT | FAB065 | Multiaxial | Unnotched hourglass hollow | -1 | 107.4825 | 0 | 20 | 62.01742 | 1 | 20 | 90 | evento ambiguo: sin grieta | https://doi.org/10.5281/zenodo.21509581 | 1.7925137 | 2141 | TRUE | FABEST: clasificacion previa no validada para inclusion | 1.792514 | 2.031338
FAB065_1E+8 | FABEST | 42CrMo4+QT | FAB065 | Multiaxial | Unnotched hourglass hollow | -1 | 62.81759 | 0 | 20 | 36.24575 | 1 | 20 | 90 | evento ambiguo: sin grieta | https://doi.org/10.5281/zenodo.21509581 | 1.5592571 | 2142 | TRUE | FABEST: clasificacion previa no validada para inclusion | 1.559257 | 1.798081
FAB070_A35-02 | FABEST | 42CrMo4+QT | FAB070 | Axial | Unnotched hourglass hollow | -1 | 800 | 0 | 10 | 4339 | 1 | finished |  | INCLUIR | https://doi.org/10.5281/zenodo.21509581 | 3.6373897 | 2143 | TRUE | Evento ambiguo; revisar fuente FABEST | 3.63739 | 2.90309
FAB070_A35-01 | FABEST | 42CrMo4+QT | FAB070 | Axial | Unnotched hourglass hollow | -1 | 750 | 0 | 10 | 13680 | 1 | finished |  | INCLUIR | https://doi.org/10.5281/zenodo.21509581 | 4.1360861 | 2144 | TRUE | Evento ambiguo; revisar fuente FABEST | 4.136086 | 2.875061
FAB070_A35-03 | FABEST | 42CrMo4+QT | FAB070 | Axial | Unnotched hourglass hollow | -1 | 700 | 0 | 20 | 38302 | 1 | finished |  | INCLUIR | https://doi.org/10.5281/zenodo.21509581 | 4.5832215 | 2145 | TRUE | Evento ambiguo; revisar fuente FABEST | 4.583221 | 2.845098
FAB070_A35-04 | FABEST | 42CrMo4+QT | FAB070 | Axial | Unnotched hourglass hollow | -1 | 650 | 0 | 39 | 104282 | 1 | finished |  | INCLUIR | https://doi.org/10.5281/zenodo.21509581 | 5.0182094 | 2146 | TRUE | Evento ambiguo; revisar fuente FABEST | 5.018209 | 2.812913
FAB070_A35-06 | FABEST | 42CrMo4+QT | FAB070 | Axial | Unnotched hourglass hollow | -1 | 615 | 0 | 30 | 131464 | 1 | finished |  | INCLUIR | https://doi.org/10.5281/zenodo.21509581 | 5.1188068 | 2147 | TRUE | Evento ambiguo; revisar fuente FABEST | 5.118807 | 2.788875
FAB070_A35-07 | FABEST | 42CrMo4+QT | FAB070 | Axial | Unnotched hourglass hollow | -1 | 605 | 0 | 30 | 181720 | 1 | finished |  | INCLUIR | https://doi.org/10.5281/zenodo.21509581 | 5.2594027 | 2148 | TRUE | Evento ambiguo; revisar fuente FABEST | 5.259403 | 2.781755
FAB070_A35-05 | FABEST | 42CrMo4+QT | FAB070 | Axial | Unnotched hourglass hollow | -1 | 630 | 0 | 39 | 186481 | 1 | finished |  | INCLUIR | https://doi.org/10.5281/zenodo.21509581 | 5.2706346 | 2149 | TRUE | Evento ambiguo; revisar fuente FABEST | 5.270635 | 2.799341
FAB070_A35-08 | FABEST | 42CrMo4+QT | FAB070 | Axial | Unnotched hourglass hollow | -1 | 590 | 0 | 30 | 252223 | 1 | finished |  | INCLUIR | https://doi.org/10.5281/zenodo.21509581 | 5.4017847 | 2150 | TRUE | Evento ambiguo; revisar fuente FABEST | 5.401785 | 2.770852
FAB070_A35-09 | FABEST | 42CrMo4+QT | FAB070 | Axial | Unnotched hourglass hollow | -1 | 570 | 0 | 33 | 333885 | 1 | finished |  | INCLUIR | https://doi.org/10.5281/zenodo.21509581 | 5.5235969 | 2151 | TRUE | Evento ambiguo; revisar fuente FABEST | 5.523597 | 2.755875
FAB070_A35-10 | FABEST | 42CrMo4+QT | FAB070 | Axial | Unnotched hourglass hollow | -1 | 530 | 0 | 39 | 461347 | 1 | finished |  | INCLUIR | https://doi.org/10.5281/zenodo.21509581 | 5.6640277 | 2152 | TRUE | Evento ambiguo; revisar fuente FABEST | 5.664028 | 2.724276
FAB070_1E+3 | FABEST | 42CrMo4+QT | FAB070 | Axial | Unnotched hourglass hollow | -1 | 945.532 | 0 | 28 | 1000 | 0 |  |  | evento ambiguo: sin grieta | https://doi.org/10.5281/zenodo.21509581 | 3 | 2153 | TRUE | FABEST: clasificacion previa no validada para inclusion | 3 | 2.975676
FAB070_2E+3 | FABEST | 42CrMo4+QT | FAB070 | Axial | Unnotched hourglass hollow | -1 | 890.4095 | 0 | 28 | 2000 | 0 |  |  | evento ambiguo: sin grieta | https://doi.org/10.5281/zenodo.21509581 | 3.30103 | 2154 | TRUE | FABEST: clasificacion previa no validada para inclusion | 3.30103 | 2.94959
FAB070_5E+3 | FABEST | 42CrMo4+QT | FAB070 | Axial | Unnotched hourglass hollow | -1 | 822.442 | 0 | 28 | 5000 | 0 |  |  | evento ambiguo: sin grieta | https://doi.org/10.5281/zenodo.21509581 | 3.69897 | 2155 | TRUE | FABEST: clasificacion previa no validada para inclusion | 3.69897 | 2.915105
FAB070_1E+4 | FABEST | 42CrMo4+QT | FAB070 | Axial | Unnotched hourglass hollow | -1 | 774.4954 | 0 | 28 | 10000 | 0 |  |  | evento ambiguo: sin grieta | https://doi.org/10.5281/zenodo.21509581 | 4 | 2156 | TRUE | FABEST: clasificacion previa no validada para inclusion | 4 | 2.889019
FAB070_2E+4 | FABEST | 42CrMo4+QT | FAB070 | Axial | Unnotched hourglass hollow | -1 | 729.3439 | 0 | 28 | 20000 | 0 |  |  | evento ambiguo: sin grieta | https://doi.org/10.5281/zenodo.21509581 | 4.30103 | 2157 | TRUE | FABEST: clasificacion previa no validada para inclusion | 4.30103 | 2.862932
FAB070_5E+4 | FABEST | 42CrMo4+QT | FAB070 | Axial | Unnotched hourglass hollow | -1 | 673.671 | 0 | 28 | 50000 | 0 |  |  | evento ambiguo: sin grieta | https://doi.org/10.5281/zenodo.21509581 | 4.69897 | 2158 | TRUE | FABEST: clasificacion previa no validada para inclusion | 4.69897 | 2.828448
FAB070_1E+5 | FABEST | 42CrMo4+QT | FAB070 | Axial | Unnotched hourglass hollow | -1 | 634.3974 | 0 | 28 | 100000 | 0 |  |  | evento ambiguo: sin grieta | https://doi.org/10.5281/zenodo.21509581 | 5 | 2159 | TRUE | FABEST: clasificacion previa no validada para inclusion | 5 | 2.802361
FAB070_2E+5 | FABEST | 42CrMo4+QT | FAB070 | Axial | Unnotched hourglass hollow | -1 | 597.4133 | 0 | 28 | 200000 | 0 |  |  | evento ambiguo: sin grieta | https://doi.org/10.5281/zenodo.21509581 | 5.30103 | 2160 | TRUE | FABEST: clasificacion previa no validada para inclusion | 5.30103 | 2.776275
FAB070_5E+5 | FABEST | 42CrMo4+QT | FAB070 | Axial | Unnotched hourglass hollow | -1 | 551.8111 | 0 | 28 | 500000 | 0 |  |  | evento ambiguo: sin grieta | https://doi.org/10.5281/zenodo.21509581 | 5.69897 | 2161 | TRUE | FABEST: clasificacion previa no validada para inclusion | 5.69897 | 2.74179
FAB070_1E+6 | FABEST | 42CrMo4+QT | FAB070 | Axial | Unnotched hourglass hollow | -1 | 519.6417 | 0 | 28 | 1000000 | 0 |  |  | evento ambiguo: sin grieta | https://doi.org/10.5281/zenodo.21509581 | 6 | 2162 | TRUE | FABEST: clasificacion previa no validada para inclusion | 6 | 2.715704
FAB070_2E+6 | FABEST | 42CrMo4+QT | FAB070 | Axial | Unnotched hourglass hollow | -1 | 489.3476 | 0 | 28 | 2000000 | 0 |  |  | evento ambiguo: sin grieta | https://doi.org/10.5281/zenodo.21509581 | 6.30103 | 2163 | TRUE | FABEST: clasificacion previa no validada para inclusion | 6.30103 | 2.689617
FAB070_5E+6 | FABEST | 42CrMo4+QT | FAB070 | Axial | Unnotched hourglass hollow | -1 | 451.9944 | 0 | 28 | 5000000 | 0 |  |  | evento ambiguo: sin grieta | https://doi.org/10.5281/zenodo.21509581 | 6.69897 | 2164 | TRUE | FABEST: clasificacion previa no validada para inclusion | 6.69897 | 2.655133
FAB070_1E+7 | FABEST | 42CrMo4+QT | FAB070 | Axial | Unnotched hourglass hollow | -1 | 425.644 | 0 | 28 | 10000000 | 0 |  |  | evento ambiguo: sin grieta | https://doi.org/10.5281/zenodo.21509581 | 7 | 2165 | TRUE | FABEST: clasificacion previa no validada para inclusion | 7 | 2.629047
FAB070_2E+7 | FABEST | 42CrMo4+QT | FAB070 | Axial | Unnotched hourglass hollow | -1 | 400.8298 | 0 | 28 | 20000000 | 0 |  |  | evento ambiguo: sin grieta | https://doi.org/10.5281/zenodo.21509581 | 7.30103 | 2166 | TRUE | FABEST: clasificacion previa no validada para inclusion | 7.30103 | 2.60296
FAB070_5E+7 | FABEST | 42CrMo4+QT | FAB070 | Axial | Unnotched hourglass hollow | -1 | 370.2334 | 0 | 28 | 50000000 | 0 |  |  | evento ambiguo: sin grieta | https://doi.org/10.5281/zenodo.21509581 | 7.69897 | 2167 | TRUE | FABEST: clasificacion previa no validada para inclusion | 7.69897 | 2.568476
FAB070_1E+8 | FABEST | 42CrMo4+QT | FAB070 | Axial | Unnotched hourglass hollow | -1 | 348.6495 | 0 | 28 | 100000000 | 0 |  |  | evento ambiguo: sin grieta | https://doi.org/10.5281/zenodo.21509581 | 8 | 2168 | TRUE | FABEST: clasificacion previa no validada para inclusion | 8 | 2.542389
FAB070_1E+3 | FABEST | 42CrMo4+QT | FAB070 | Axial | Unnotched hourglass hollow | -1 | 811.704 | 0 | 28 | 1000 | 0 |  |  | evento ambiguo: sin grieta | https://doi.org/10.5281/zenodo.21509581 | 3 | 2169 | TRUE | FABEST: clasificacion previa no validada para inclusion | 3 | 2.909398
FAB070_2E+3 | FABEST | 42CrMo4+QT | FAB070 | Axial | Unnotched hourglass hollow | -1 | 805.9894 | 0 | 28 | 2000 | 0 |  |  | evento ambiguo: sin grieta | https://doi.org/10.5281/zenodo.21509581 | 3.30103 | 2170 | TRUE | FABEST: clasificacion previa no validada para inclusion | 3.30103 | 2.906329
FAB070_5E+3 | FABEST | 42CrMo4+QT | FAB070 | Axial | Unnotched hourglass hollow | -1 | 790.8764 | 0 | 28 | 5000 | 0 |  |  | evento ambiguo: sin grieta | https://doi.org/10.5281/zenodo.21509581 | 3.69897 | 2171 | TRUE | FABEST: clasificacion previa no validada para inclusion | 3.69897 | 2.898109
FAB070_1E+4 | FABEST | 42CrMo4+QT | FAB070 | Axial | Unnotched hourglass hollow | -1 | 770.604 | 0 | 28 | 10000 | 0 |  |  | evento ambiguo: sin grieta | https://doi.org/10.5281/zenodo.21509581 | 4 | 2172 | TRUE | FABEST: clasificacion previa no validada para inclusion | 4 | 2.886831
FAB070_2E+4 | FABEST | 42CrMo4+QT | FAB070 | Axial | Unnotched hourglass hollow | -1 | 741.0431 | 0 | 28 | 20000 | 0 |  |  | evento ambiguo: sin grieta | https://doi.org/10.5281/zenodo.21509581 | 4.30103 | 2173 | TRUE | FABEST: clasificacion previa no validada para inclusion | 4.30103 | 2.869843
FAB070_5E+4 | FABEST | 42CrMo4+QT | FAB070 | Axial | Unnotched hourglass hollow | -1 | 689.6459 | 0 | 28 | 50000 | 0 |  |  | evento ambiguo: sin grieta | https://doi.org/10.5281/zenodo.21509581 | 4.69897 | 2174 | TRUE | FABEST: clasificacion previa no validada para inclusion | 4.69897 | 2.838626
FAB070_1E+5 | FABEST | 42CrMo4+QT | FAB070 | Axial | Unnotched hourglass hollow | -1 | 645.4755 | 0 | 28 | 100000 | 0 |  |  | evento ambiguo: sin grieta | https://doi.org/10.5281/zenodo.21509581 | 5 | 2175 | TRUE | FABEST: clasificacion previa no validada para inclusion | 5 | 2.80988
FAB070_2E+5 | FABEST | 42CrMo4+QT | FAB070 | Axial | Unnotched hourglass hollow | -1 | 600.3016 | 0 | 28 | 200000 | 0 |  |  | evento ambiguo: sin grieta | https://doi.org/10.5281/zenodo.21509581 | 5.30103 | 2176 | TRUE | FABEST: clasificacion previa no validada para inclusion | 5.30103 | 2.778369
FAB070_5E+5 | FABEST | 42CrMo4+QT | FAB070 | Axial | Unnotched hourglass hollow | -1 | 542.4911 | 0 | 28 | 500000 | 0 |  |  | evento ambiguo: sin grieta | https://doi.org/10.5281/zenodo.21509581 | 5.69897 | 2177 | TRUE | FABEST: clasificacion previa no validada para inclusion | 5.69897 | 2.734393
FAB070_1E+6 | FABEST | 42CrMo4+QT | FAB070 | Axial | Unnotched hourglass hollow | -1 | 501.4651 | 0 | 28 | 1000000 | 0 |  |  | evento ambiguo: sin grieta | https://doi.org/10.5281/zenodo.21509581 | 6 | 2178 | TRUE | FABEST: clasificacion previa no validada para inclusion | 6 | 2.700241
FAB070_2E+6 | FABEST | 42CrMo4+QT | FAB070 | Axial | Unnotched hourglass hollow | -1 | 463.1546 | 0 | 28 | 2000000 | 0 |  |  | evento ambiguo: sin grieta | https://doi.org/10.5281/zenodo.21509581 | 6.30103 | 2179 | TRUE | FABEST: clasificacion previa no validada para inclusion | 6.30103 | 2.665726
FAB070_5E+6 | FABEST | 42CrMo4+QT | FAB070 | Axial | Unnotched hourglass hollow | -1 | 416.7095 | 0 | 28 | 5000000 | 0 |  |  | evento ambiguo: sin grieta | https://doi.org/10.5281/zenodo.21509581 | 6.69897 | 2180 | TRUE | FABEST: clasificacion previa no validada para inclusion | 6.69897 | 2.619833
FAB070_1E+7 | FABEST | 42CrMo4+QT | FAB070 | Axial | Unnotched hourglass hollow | -1 | 384.6117 | 0 | 28 | 10000000 | 0 |  |  | evento ambiguo: sin grieta | https://doi.org/10.5281/zenodo.21509581 | 7 | 2181 | TRUE | FABEST: clasificacion previa no validada para inclusion | 7 | 2.585023
FAB070_2E+7 | FABEST | 42CrMo4+QT | FAB070 | Axial | Unnotched hourglass hollow | -1 | 354.9558 | 0 | 28 | 20000000 | 0 |  |  | evento ambiguo: sin grieta | https://doi.org/10.5281/zenodo.21509581 | 7.30103 | 2182 | TRUE | FABEST: clasificacion previa no validada para inclusion | 7.30103 | 2.550174
FAB070_5E+7 | FABEST | 42CrMo4+QT | FAB070 | Axial | Unnotched hourglass hollow | -1 | 319.213 | 0 | 28 | 50000000 | 0 |  |  | evento ambiguo: sin grieta | https://doi.org/10.5281/zenodo.21509581 | 7.69897 | 2183 | TRUE | FABEST: clasificacion previa no validada para inclusion | 7.69897 | 2.504081
FAB070_1E+8 | FABEST | 42CrMo4+QT | FAB070 | Axial | Unnotched hourglass hollow | -1 | 294.5797 | 0 | 28 | 100000000 | 0 |  |  | evento ambiguo: sin grieta | https://doi.org/10.5281/zenodo.21509581 | 8 | 2184 | TRUE | FABEST: clasificacion previa no validada para inclusion | 8 | 2.469203
FAB070_1E+3 | FABEST | 42CrMo4+QT | FAB070 | Axial | Unnotched hourglass hollow | -1 | 899.6952 | 0 | 28 | 1000 | 0 |  |  | evento ambiguo: sin grieta | https://doi.org/10.5281/zenodo.21509581 | 3 | 2185 | TRUE | FABEST: clasificacion previa no validada para inclusion | 3 | 2.954095
FAB070_2E+3 | FABEST | 42CrMo4+QT | FAB070 | Axial | Unnotched hourglass hollow | -1 | 860.4502 | 0 | 28 | 2000 | 0 |  |  | evento ambiguo: sin grieta | https://doi.org/10.5281/zenodo.21509581 | 3.30103 | 2186 | TRUE | FABEST: clasificacion previa no validada para inclusion | 3.30103 | 2.934726
FAB070_5E+3 | FABEST | 42CrMo4+QT | FAB070 | Axial | Unnotched hourglass hollow | -1 | 808.571 | 0 | 28 | 5000 | 0 |  |  | evento ambiguo: sin grieta | https://doi.org/10.5281/zenodo.21509581 | 3.69897 | 2187 | TRUE | FABEST: clasificacion previa no validada para inclusion | 3.69897 | 2.907718
FAB070_1E+4 | FABEST | 42CrMo4+QT | FAB070 | Axial | Unnotched hourglass hollow | -1 | 769.326 | 0 | 28 | 10000 | 0 |  |  | evento ambiguo: sin grieta | https://doi.org/10.5281/zenodo.21509581 | 4 | 2188 | TRUE | FABEST: clasificacion previa no validada para inclusion | 4 | 2.88611
FAB070_2E+4 | FABEST | 42CrMo4+QT | FAB070 | Axial | Unnotched hourglass hollow | -1 | 730.081 | 0 | 28 | 20000 | 0 |  |  | evento ambiguo: sin grieta | https://doi.org/10.5281/zenodo.21509581 | 4.30103 | 2189 | TRUE | FABEST: clasificacion previa no validada para inclusion | 4.30103 | 2.863371
FAB070_5E+4 | FABEST | 42CrMo4+QT | FAB070 | Axial | Unnotched hourglass hollow | -1 | 678.2018 | 0 | 28 | 50000 | 0 |  |  | evento ambiguo: sin grieta | https://doi.org/10.5281/zenodo.21509581 | 4.69897 | 2190 | TRUE | FABEST: clasificacion previa no validada para inclusion | 4.69897 | 2.831359
FAB070_1E+5 | FABEST | 42CrMo4+QT | FAB070 | Axial | Unnotched hourglass hollow | -1 | 638.9568 | 0 | 28 | 100000 | 0 |  |  | evento ambiguo: sin grieta | https://doi.org/10.5281/zenodo.21509581 | 5 | 2191 | TRUE | FABEST: clasificacion previa no validada para inclusion | 5 | 2.805471
FAB070_2E+5 | FABEST | 42CrMo4+QT | FAB070 | Axial | Unnotched hourglass hollow | -1 | 599.7118 | 0 | 28 | 200000 | 0 |  |  | evento ambiguo: sin grieta | https://doi.org/10.5281/zenodo.21509581 | 5.30103 | 2192 | TRUE | FABEST: clasificacion previa no validada para inclusion | 5.30103 | 2.777943
FAB070_5E+5 | FABEST | 42CrMo4+QT | FAB070 | Axial | Unnotched hourglass hollow | -1 | 547.8326 | 0 | 28 | 500000 | 0 |  |  | evento ambiguo: sin grieta | https://doi.org/10.5281/zenodo.21509581 | 5.69897 | 2193 | TRUE | FABEST: clasificacion previa no validada para inclusion | 5.69897 | 2.738648
FAB070_1E+6 | FABEST | 42CrMo4+QT | FAB070 | Axial | Unnotched hourglass hollow | -1 | 508.5876 | 0 | 28 | 1000000 | 0 |  |  | evento ambiguo: sin grieta | https://doi.org/10.5281/zenodo.21509581 | 6 | 2194 | TRUE | FABEST: clasificacion previa no validada para inclusion | 6 | 2.706366
FAB070_2E+6 | FABEST | 42CrMo4+QT | FAB070 | Axial | Unnotched hourglass hollow | -1 | 469.3426 | 0 | 28 | 2000000 | 0 |  |  | evento ambiguo: sin grieta | https://doi.org/10.5281/zenodo.21509581 | 6.30103 | 2195 | TRUE | FABEST: clasificacion previa no validada para inclusion | 6.30103 | 2.67149
FAB070_5E+6 | FABEST | 42CrMo4+QT | FAB070 | Axial | Unnotched hourglass hollow | -1 | 417.4634 | 0 | 28 | 5000000 | 0 |  |  | evento ambiguo: sin grieta | https://doi.org/10.5281/zenodo.21509581 | 6.69897 | 2196 | TRUE | FABEST: clasificacion previa no validada para inclusion | 6.69897 | 2.620618
FAB070_1E+7 | FABEST | 42CrMo4+QT | FAB070 | Axial | Unnotched hourglass hollow | -1 | 378.2184 | 0 | 28 | 10000000 | 0 |  |  | evento ambiguo: sin grieta | https://doi.org/10.5281/zenodo.21509581 | 7 | 2197 | TRUE | FABEST: clasificacion previa no validada para inclusion | 7 | 2.577743
FAB070_2E+7 | FABEST | 42CrMo4+QT | FAB070 | Axial | Unnotched hourglass hollow | -1 | 338.9734 | 0 | 28 | 20000000 | 0 |  |  | evento ambiguo: sin grieta | https://doi.org/10.5281/zenodo.21509581 | 7.30103 | 2198 | TRUE | FABEST: clasificacion previa no validada para inclusion | 7.30103 | 2.530166
FAB070_5E+7 | FABEST | 42CrMo4+QT | FAB070 | Axial | Unnotched hourglass hollow | -1 | 287.0942 | 0 | 28 | 50000000 | 0 |  |  | evento ambiguo: sin grieta | https://doi.org/10.5281/zenodo.21509581 | 7.69897 | 2199 | TRUE | FABEST: clasificacion previa no validada para inclusion | 7.69897 | 2.458024
FAB070_1E+8 | FABEST | 42CrMo4+QT | FAB070 | Axial | Unnotched hourglass hollow | -1 | 247.8492 | 0 | 28 | 100000000 | 0 |  |  | evento ambiguo: sin grieta | https://doi.org/10.5281/zenodo.21509581 | 8 | 2200 | TRUE | FABEST: clasificacion previa no validada para inclusion | 8 | 2.394188
FAB072_A35-20 | FABEST | 42CrMo4+QT | FAB072 | Torsion | Unnotched hourglass hollow | -1 | 470.5 | 0 | 10 | 9484 | 1 | finished |  | tipo de carga Torsion | https://doi.org/10.5281/zenodo.21509581 | 3.9769915 | 2201 | TRUE | FABEST: clasificacion previa no validada para inclusion | 3.976992 | 2.67256
FAB072_A35-12 | FABEST | 42CrMo4+QT | FAB072 | Torsion | Unnotched hourglass hollow | -1 | 461.9 | 0 | 20 | 13726 | 1 | finished |  | tipo de carga Torsion | https://doi.org/10.5281/zenodo.21509581 | 4.137544 | 2202 | TRUE | FABEST: clasificacion previa no validada para inclusion | 4.137544 | 2.664548
FAB072_A35-13 | FABEST | 42CrMo4+QT | FAB072 | Torsion | Unnotched hourglass hollow | -1 | 450.3 | 0 | 10 | 15359 | 1 | finished |  | tipo de carga Torsion | https://doi.org/10.5281/zenodo.21509581 | 4.1863629 | 2203 | TRUE | FABEST: clasificacion previa no validada para inclusion | 4.186363 | 2.653502
FAB072_A35-15B | FABEST | 42CrMo4+QT | FAB072 | Torsion | Unnotched hourglass hollow | -1 | 456.1 | 0 | 20 | 23115 | 1 | finished |  | tipo de carga Torsion | https://doi.org/10.5281/zenodo.21509581 | 4.3638939 | 2204 | TRUE | FABEST: clasificacion previa no validada para inclusion | 4.363894 | 2.65906
FAB072_A35-19 | FABEST | 42CrMo4+QT | FAB072 | Torsion | Unnotched hourglass hollow | -1 | 433 | 0 | 20 | 54323 | 1 | finished |  | tipo de carga Torsion | https://doi.org/10.5281/zenodo.21509581 | 4.7349837 | 2205 | TRUE | FABEST: clasificacion previa no validada para inclusion | 4.734984 | 2.636488
FAB072_A35-17 | FABEST | 42CrMo4+QT | FAB072 | Torsion | Unnotched hourglass hollow | -1 | 409.9 | 0 | 5 | 70791 | 1 | finished |  | tipo de carga Torsion | https://doi.org/10.5281/zenodo.21509581 | 4.849978 | 2206 | TRUE | FABEST: clasificacion previa no validada para inclusion | 4.849978 | 2.612678
FAB072_A35-18B | FABEST | 42CrMo4+QT | FAB072 | Torsion | Unnotched hourglass hollow | -1 | 447.4 | 0 | 20 | 96116 | 1 | finished |  | tipo de carga Torsion | https://doi.org/10.5281/zenodo.21509581 | 4.9827957 | 2207 | TRUE | FABEST: clasificacion previa no validada para inclusion | 4.982796 | 2.650696
FAB072_A35-14 | FABEST | 42CrMo4+QT | FAB072 | Torsion | Unnotched hourglass hollow | -1 | 438.8 | 0 | 32 | 98503 | 1 | finished |  | tipo de carga Torsion | https://doi.org/10.5281/zenodo.21509581 | 4.9934495 | 2208 | TRUE | FABEST: clasificacion previa no validada para inclusion | 4.993449 | 2.642267
FAB072_A35-11 | FABEST | 42CrMo4+QT | FAB072 | Torsion | Unnotched hourglass hollow | -1 | 421.5 | 0 | 10 | 104876 | 1 | finished |  | tipo de carga Torsion | https://doi.org/10.5281/zenodo.21509581 | 5.0206761 | 2209 | TRUE | FABEST: clasificacion previa no validada para inclusion | 5.020676 | 2.624798
FAB072_A35-16 | FABEST | 42CrMo4+QT | FAB072 | Torsion | Unnotched hourglass hollow | -1 | 415.7 | 0 | 20 | 115048 | 1 | finished |  | tipo de carga Torsion | https://doi.org/10.5281/zenodo.21509581 | 5.0608791 | 2210 | TRUE | FABEST: clasificacion previa no validada para inclusion | 5.060879 | 2.61878
FAB072_A35-18 | FABEST | 42CrMo4+QT | FAB072 | Torsion | Unnotched hourglass hollow | -1 | 404.1 | 0 | 32 | 2902278 | 0 | interrupted |  | tipo de carga Torsion | https://doi.org/10.5281/zenodo.21509581 | 6.462739 | 2211 | TRUE | FABEST: clasificacion previa no validada para inclusion | 6.462739 | 2.606489
FAB072_A35-15 | FABEST | 42CrMo4+QT | FAB072 | Torsion | Unnotched hourglass hollow | -1 | 398.4 | 0 | 32 | 3648698 | 0 | interrupted |  | tipo de carga Torsion | https://doi.org/10.5281/zenodo.21509581 | 6.5621379 | 2212 | TRUE | FABEST: clasificacion previa no validada para inclusion | 6.562138 | 2.600319
FAB072_1E+3 | FABEST | 42CrMo4+QT | FAB072 | Torsion | Unnotched hourglass hollow | -1 | 550.1045 | 0 | 20 | 1000 | 0 |  |  | evento ambiguo: sin grieta | https://doi.org/10.5281/zenodo.21509581 | 3 | 2213 | TRUE | FABEST: clasificacion previa no validada para inclusion | 3 | 2.740445
FAB072_2E+3 | FABEST | 42CrMo4+QT | FAB072 | Torsion | Unnotched hourglass hollow | -1 | 527.9059 | 0 | 20 | 2000 | 0 |  |  | evento ambiguo: sin grieta | https://doi.org/10.5281/zenodo.21509581 | 3.30103 | 2214 | TRUE | FABEST: clasificacion previa no validada para inclusion | 3.30103 | 2.722556
FAB072_5E+3 | FABEST | 42CrMo4+QT | FAB072 | Torsion | Unnotched hourglass hollow | -1 | 499.9297 | 0 | 20 | 5000 | 0 |  |  | evento ambiguo: sin grieta | https://doi.org/10.5281/zenodo.21509581 | 3.69897 | 2215 | TRUE | FABEST: clasificacion previa no validada para inclusion | 3.69897 | 2.698909
FAB072_1E+4 | FABEST | 42CrMo4+QT | FAB072 | Torsion | Unnotched hourglass hollow | -1 | 479.7558 | 0 | 20 | 10000 | 0 |  |  | evento ambiguo: sin grieta | https://doi.org/10.5281/zenodo.21509581 | 4 | 2216 | TRUE | FABEST: clasificacion previa no validada para inclusion | 4 | 2.68102
FAB072_2E+4 | FABEST | 42CrMo4+QT | FAB072 | Torsion | Unnotched hourglass hollow | -1 | 460.396 | 0 | 20 | 20000 | 0 |  |  | evento ambiguo: sin grieta | https://doi.org/10.5281/zenodo.21509581 | 4.30103 | 2217 | TRUE | FABEST: clasificacion previa no validada para inclusion | 4.30103 | 2.663131
FAB072_5E+4 | FABEST | 42CrMo4+QT | FAB072 | Torsion | Unnotched hourglass hollow | -1 | 435.9974 | 0 | 20 | 50000 | 0 |  |  | evento ambiguo: sin grieta | https://doi.org/10.5281/zenodo.21509581 | 4.69897 | 2218 | TRUE | FABEST: clasificacion previa no validada para inclusion | 4.69897 | 2.639484
FAB072_1E+5 | FABEST | 42CrMo4+QT | FAB072 | Torsion | Unnotched hourglass hollow | -1 | 418.4034 | 0 | 20 | 100000 | 0 |  |  | evento ambiguo: sin grieta | https://doi.org/10.5281/zenodo.21509581 | 5 | 2219 | TRUE | FABEST: clasificacion previa no validada para inclusion | 5 | 2.621595
FAB072_2E+5 | FABEST | 42CrMo4+QT | FAB072 | Torsion | Unnotched hourglass hollow | -1 | 401.5194 | 0 | 20 | 200000 | 0 |  |  | evento ambiguo: sin grieta | https://doi.org/10.5281/zenodo.21509581 | 5.30103 | 2220 | TRUE | FABEST: clasificacion previa no validada para inclusion | 5.30103 | 2.603706
FAB072_5E+5 | FABEST | 42CrMo4+QT | FAB072 | Torsion | Unnotched hourglass hollow | -1 | 380.241 | 0 | 20 | 500000 | 0 |  |  | evento ambiguo: sin grieta | https://doi.org/10.5281/zenodo.21509581 | 5.69897 | 2221 | TRUE | FABEST: clasificacion previa no validada para inclusion | 5.69897 | 2.580059
FAB072_1E+6 | FABEST | 42CrMo4+QT | FAB072 | Torsion | Unnotched hourglass hollow | -1 | 364.8969 | 0 | 20 | 1000000 | 0 |  |  | evento ambiguo: sin grieta | https://doi.org/10.5281/zenodo.21509581 | 6 | 2222 | TRUE | FABEST: clasificacion previa no validada para inclusion | 6 | 2.56217
FAB072_2E+6 | FABEST | 42CrMo4+QT | FAB072 | Torsion | Unnotched hourglass hollow | -1 | 350.1721 | 0 | 20 | 2000000 | 0 |  |  | evento ambiguo: sin grieta | https://doi.org/10.5281/zenodo.21509581 | 6.30103 | 2223 | TRUE | FABEST: clasificacion previa no validada para inclusion | 6.30103 | 2.544281
FAB072_5E+6 | FABEST | 42CrMo4+QT | FAB072 | Torsion | Unnotched hourglass hollow | -1 | 331.6148 | 0 | 20 | 5000000 | 0 |  |  | evento ambiguo: sin grieta | https://doi.org/10.5281/zenodo.21509581 | 6.69897 | 2224 | TRUE | FABEST: clasificacion previa no validada para inclusion | 6.69897 | 2.520634
FAB072_1E+7 | FABEST | 42CrMo4+QT | FAB072 | Torsion | Unnotched hourglass hollow | -1 | 318.233 | 0 | 20 | 10000000 | 0 |  |  | evento ambiguo: sin grieta | https://doi.org/10.5281/zenodo.21509581 | 7 | 2225 | TRUE | FABEST: clasificacion previa no validada para inclusion | 7 | 2.502745
FAB072_2E+7 | FABEST | 42CrMo4+QT | FAB072 | Torsion | Unnotched hourglass hollow | -1 | 305.3912 | 0 | 20 | 20000000 | 0 |  |  | evento ambiguo: sin grieta | https://doi.org/10.5281/zenodo.21509581 | 7.30103 | 2226 | TRUE | FABEST: clasificacion previa no validada para inclusion | 7.30103 | 2.484856
FAB072_5E+7 | FABEST | 42CrMo4+QT | FAB072 | Torsion | Unnotched hourglass hollow | -1 | 289.2071 | 0 | 20 | 50000000 | 0 |  |  | evento ambiguo: sin grieta | https://doi.org/10.5281/zenodo.21509581 | 7.69897 | 2227 | TRUE | FABEST: clasificacion previa no validada para inclusion | 7.69897 | 2.461209
FAB072_1E+8 | FABEST | 42CrMo4+QT | FAB072 | Torsion | Unnotched hourglass hollow | -1 | 277.5366 | 0 | 20 | 100000000 | 0 |  |  | evento ambiguo: sin grieta | https://doi.org/10.5281/zenodo.21509581 | 8 | 2228 | TRUE | FABEST: clasificacion previa no validada para inclusion | 8 | 2.44332
FAB072_1E+3 | FABEST | 42CrMo4+QT | FAB072 | Torsion | Unnotched hourglass hollow | -1 | 517.2266 | 0 | 20 | 1000 | 0 |  |  | evento ambiguo: sin grieta | https://doi.org/10.5281/zenodo.21509581 | 3 | 2229 | TRUE | FABEST: clasificacion previa no validada para inclusion | 3 | 2.713681
FAB072_2E+3 | FABEST | 42CrMo4+QT | FAB072 | Torsion | Unnotched hourglass hollow | -1 | 507.3454 | 0 | 20 | 2000 | 0 |  |  | evento ambiguo: sin grieta | https://doi.org/10.5281/zenodo.21509581 | 3.30103 | 2230 | TRUE | FABEST: clasificacion previa no validada para inclusion | 3.30103 | 2.705304
FAB072_5E+3 | FABEST | 42CrMo4+QT | FAB072 | Torsion | Unnotched hourglass hollow | -1 | 487.113 | 0 | 20 | 5000 | 0 |  |  | evento ambiguo: sin grieta | https://doi.org/10.5281/zenodo.21509581 | 3.69897 | 2231 | TRUE | FABEST: clasificacion previa no validada para inclusion | 3.69897 | 2.68763
FAB072_1E+4 | FABEST | 42CrMo4+QT | FAB072 | Torsion | Unnotched hourglass hollow | -1 | 468.4757 | 0 | 20 | 10000 | 0 |  |  | evento ambiguo: sin grieta | https://doi.org/10.5281/zenodo.21509581 | 4 | 2232 | TRUE | FABEST: clasificacion previa no validada para inclusion | 4 | 2.670687
FAB072_2E+4 | FABEST | 42CrMo4+QT | FAB072 | Torsion | Unnotched hourglass hollow | -1 | 450.9885 | 0 | 20 | 20000 | 0 |  |  | evento ambiguo: sin grieta | https://doi.org/10.5281/zenodo.21509581 | 4.30103 | 2233 | TRUE | FABEST: clasificacion previa no validada para inclusion | 4.30103 | 2.654165
FAB072_5E+4 | FABEST | 42CrMo4+QT | FAB072 | Torsion | Unnotched hourglass hollow | -1 | 434.3071 | 0 | 20 | 50000 | 0 |  |  | evento ambiguo: sin grieta | https://doi.org/10.5281/zenodo.21509581 | 4.69897 | 2234 | TRUE | FABEST: clasificacion previa no validada para inclusion | 4.69897 | 2.637797
FAB072_1E+5 | FABEST | 42CrMo4+QT | FAB072 | Torsion | Unnotched hourglass hollow | -1 | 426.9124 | 0 | 20 | 100000 | 0 |  |  | evento ambiguo: sin grieta | https://doi.org/10.5281/zenodo.21509581 | 5 | 2235 | TRUE | FABEST: clasificacion previa no validada para inclusion | 5 | 2.630339
FAB072_2E+5 | FABEST | 42CrMo4+QT | FAB072 | Torsion | Unnotched hourglass hollow | -1 | 422.7256 | 0 | 20 | 200000 | 0 |  |  | evento ambiguo: sin grieta | https://doi.org/10.5281/zenodo.21509581 | 5.30103 | 2236 | TRUE | FABEST: clasificacion previa no validada para inclusion | 5.30103 | 2.626059
FAB072_5E+5 | FABEST | 42CrMo4+QT | FAB072 | Torsion | Unnotched hourglass hollow | -1 | 420.0288 | 0 | 20 | 500000 | 0 |  |  | evento ambiguo: sin grieta | https://doi.org/10.5281/zenodo.21509581 | 5.69897 | 2237 | TRUE | FABEST: clasificacion previa no validada para inclusion | 5.69897 | 2.623279
FAB072_1E+6 | FABEST | 42CrMo4+QT | FAB072 | Torsion | Unnotched hourglass hollow | -1 | 419.0962 | 0 | 20 | 1000000 | 0 |  |  | evento ambiguo: sin grieta | https://doi.org/10.5281/zenodo.21509581 | 6 | 2238 | TRUE | FABEST: clasificacion previa no validada para inclusion | 6 | 2.622314
FAB072_2E+6 | FABEST | 42CrMo4+QT | FAB072 | Torsion | Unnotched hourglass hollow | -1 | 418.6234 | 0 | 20 | 2000000 | 0 |  |  | evento ambiguo: sin grieta | https://doi.org/10.5281/zenodo.21509581 | 6.30103 | 2239 | TRUE | FABEST: clasificacion previa no validada para inclusion | 6.30103 | 2.621823
FAB072_5E+6 | FABEST | 42CrMo4+QT | FAB072 | Torsion | Unnotched hourglass hollow | -1 | 418.3375 | 0 | 20 | 5000000 | 0 |  |  | evento ambiguo: sin grieta | https://doi.org/10.5281/zenodo.21509581 | 6.69897 | 2240 | TRUE | FABEST: clasificacion previa no validada para inclusion | 6.69897 | 2.621527
FAB072_1E+7 | FABEST | 42CrMo4+QT | FAB072 | Torsion | Unnotched hourglass hollow | -1 | 418.2418 | 0 | 20 | 10000000 | 0 |  |  | evento ambiguo: sin grieta | https://doi.org/10.5281/zenodo.21509581 | 7 | 2241 | TRUE | FABEST: clasificacion previa no validada para inclusion | 7 | 2.621427
FAB072_2E+7 | FABEST | 42CrMo4+QT | FAB072 | Torsion | Unnotched hourglass hollow | -1 | 418.194 | 0 | 20 | 20000000 | 0 |  |  | evento ambiguo: sin grieta | https://doi.org/10.5281/zenodo.21509581 | 7.30103 | 2242 | TRUE | FABEST: clasificacion previa no validada para inclusion | 7.30103 | 2.621378
FAB072_5E+7 | FABEST | 42CrMo4+QT | FAB072 | Torsion | Unnotched hourglass hollow | -1 | 418.1652 | 0 | 20 | 50000000 | 0 |  |  | evento ambiguo: sin grieta | https://doi.org/10.5281/zenodo.21509581 | 7.69897 | 2243 | TRUE | FABEST: clasificacion previa no validada para inclusion | 7.69897 | 2.621348
FAB072_1E+8 | FABEST | 42CrMo4+QT | FAB072 | Torsion | Unnotched hourglass hollow | -1 | 418.1556 | 0 | 20 | 100000000 | 0 |  |  | evento ambiguo: sin grieta | https://doi.org/10.5281/zenodo.21509581 | 8 | 2244 | TRUE | FABEST: clasificacion previa no validada para inclusion | 8 | 2.621338
FAB072_1E+3 | FABEST | 42CrMo4+QT | FAB072 | Torsion | Unnotched hourglass hollow | -1 | 537.5767 | 0 | 20 | 1000 | 0 |  |  | evento ambiguo: sin grieta | https://doi.org/10.5281/zenodo.21509581 | 3 | 2245 | TRUE | FABEST: clasificacion previa no validada para inclusion | 3 | 2.73044
FAB072_2E+3 | FABEST | 42CrMo4+QT | FAB072 | Torsion | Unnotched hourglass hollow | -1 | 519.6586 | 0 | 20 | 2000 | 0 |  |  | evento ambiguo: sin grieta | https://doi.org/10.5281/zenodo.21509581 | 3.30103 | 2246 | TRUE | FABEST: clasificacion previa no validada para inclusion | 3.30103 | 2.715718
FAB072_5E+3 | FABEST | 42CrMo4+QT | FAB072 | Torsion | Unnotched hourglass hollow | -1 | 495.9722 | 0 | 20 | 5000 | 0 |  |  | evento ambiguo: sin grieta | https://doi.org/10.5281/zenodo.21509581 | 3.69897 | 2247 | TRUE | FABEST: clasificacion previa no validada para inclusion | 3.69897 | 2.695457
FAB072_1E+4 | FABEST | 42CrMo4+QT | FAB072 | Torsion | Unnotched hourglass hollow | -1 | 478.0541 | 0 | 20 | 10000 | 0 |  |  | evento ambiguo: sin grieta | https://doi.org/10.5281/zenodo.21509581 | 4 | 2248 | TRUE | FABEST: clasificacion previa no validada para inclusion | 4 | 2.679477
FAB072_2E+4 | FABEST | 42CrMo4+QT | FAB072 | Torsion | Unnotched hourglass hollow | -1 | 460.1361 | 0 | 20 | 20000 | 0 |  |  | evento ambiguo: sin grieta | https://doi.org/10.5281/zenodo.21509581 | 4.30103 | 2249 | TRUE | FABEST: clasificacion previa no validada para inclusion | 4.30103 | 2.662886
FAB072_5E+4 | FABEST | 42CrMo4+QT | FAB072 | Torsion | Unnotched hourglass hollow | -1 | 436.4497 | 0 | 20 | 50000 | 0 |  |  | evento ambiguo: sin grieta | https://doi.org/10.5281/zenodo.21509581 | 4.69897 | 2250 | TRUE | FABEST: clasificacion previa no validada para inclusion | 4.69897 | 2.639934
FAB072_1E+5 | FABEST | 42CrMo4+QT | FAB072 | Torsion | Unnotched hourglass hollow | -1 | 418.5316 | 0 | 20 | 100000 | 0 |  |  | evento ambiguo: sin grieta | https://doi.org/10.5281/zenodo.21509581 | 5 | 2251 | TRUE | FABEST: clasificacion previa no validada para inclusion | 5 | 2.621728
FAB072_2E+5 | FABEST | 42CrMo4+QT | FAB072 | Torsion | Unnotched hourglass hollow | -1 | 400.6136 | 0 | 20 | 200000 | 0 |  |  | evento ambiguo: sin grieta | https://doi.org/10.5281/zenodo.21509581 | 5.30103 | 2252 | TRUE | FABEST: clasificacion previa no validada para inclusion | 5.30103 | 2.602726
FAB072_5E+5 | FABEST | 42CrMo4+QT | FAB072 | Torsion | Unnotched hourglass hollow | -1 | 376.9272 | 0 | 20 | 500000 | 0 |  |  | evento ambiguo: sin grieta | https://doi.org/10.5281/zenodo.21509581 | 5.69897 | 2253 | TRUE | FABEST: clasificacion previa no validada para inclusion | 5.69897 | 2.576257
FAB072_1E+6 | FABEST | 42CrMo4+QT | FAB072 | Torsion | Unnotched hourglass hollow | -1 | 359.0091 | 0 | 20 | 1000000 | 0 |  |  | evento ambiguo: sin grieta | https://doi.org/10.5281/zenodo.21509581 | 6 | 2254 | TRUE | FABEST: clasificacion previa no validada para inclusion | 6 | 2.555105
FAB072_2E+6 | FABEST | 42CrMo4+QT | FAB072 | Torsion | Unnotched hourglass hollow | -1 | 341.0911 | 0 | 20 | 2000000 | 0 |  |  | evento ambiguo: sin grieta | https://doi.org/10.5281/zenodo.21509581 | 6.30103 | 2255 | TRUE | FABEST: clasificacion previa no validada para inclusion | 6.30103 | 2.53287
FAB072_5E+6 | FABEST | 42CrMo4+QT | FAB072 | Torsion | Unnotched hourglass hollow | -1 | 317.4047 | 0 | 20 | 5000000 | 0 |  |  | evento ambiguo: sin grieta | https://doi.org/10.5281/zenodo.21509581 | 6.69897 | 2256 | TRUE | FABEST: clasificacion previa no validada para inclusion | 6.69897 | 2.501613
FAB072_1E+7 | FABEST | 42CrMo4+QT | FAB072 | Torsion | Unnotched hourglass hollow | -1 | 299.4866 | 0 | 20 | 10000000 | 0 |  |  | evento ambiguo: sin grieta | https://doi.org/10.5281/zenodo.21509581 | 7 | 2257 | TRUE | FABEST: clasificacion previa no validada para inclusion | 7 | 2.476377
FAB072_2E+7 | FABEST | 42CrMo4+QT | FAB072 | Torsion | Unnotched hourglass hollow | -1 | 281.5686 | 0 | 20 | 20000000 | 0 |  |  | evento ambiguo: sin grieta | https://doi.org/10.5281/zenodo.21509581 | 7.30103 | 2258 | TRUE | FABEST: clasificacion previa no validada para inclusion | 7.30103 | 2.449584
FAB072_5E+7 | FABEST | 42CrMo4+QT | FAB072 | Torsion | Unnotched hourglass hollow | -1 | 257.8822 | 0 | 20 | 50000000 | 0 |  |  | evento ambiguo: sin grieta | https://doi.org/10.5281/zenodo.21509581 | 7.69897 | 2259 | TRUE | FABEST: clasificacion previa no validada para inclusion | 7.69897 | 2.411421
FAB072_1E+8 | FABEST | 42CrMo4+QT | FAB072 | Torsion | Unnotched hourglass hollow | -1 | 239.9641 | 0 | 20 | 100000000 | 0 |  |  | evento ambiguo: sin grieta | https://doi.org/10.5281/zenodo.21509581 | 8 | 2260 | TRUE | FABEST: clasificacion previa no validada para inclusion | 8 | 2.380146
FAB074_A35-21 | FABEST | 42CrMo4+QT | FAB074 | Multiaxial | Unnotched hourglass hollow | -1 | 565.7 | 0 | 20 | 326.4089 | 1 | 20 | 0 | evento ambiguo: sin grieta | https://doi.org/10.5281/zenodo.21509581 | 2.513762 | 2261 | TRUE | FABEST: clasificacion previa no validada para inclusion | 2.513762 | 2.752586
FAB074_A35-30B | FABEST | 42CrMo4+QT | FAB074 | Multiaxial | Unnotched hourglass hollow | -1 | 548 | 0 | 20 | 316.196 | 1 | 20 | 0 | evento ambiguo: sin grieta | https://doi.org/10.5281/zenodo.21509581 | 2.4999564 | 2262 | TRUE | FABEST: clasificacion previa no validada para inclusion | 2.499956 | 2.738781
FAB074_A35-22 | FABEST | 42CrMo4+QT | FAB074 | Multiaxial | Unnotched hourglass hollow | -1 | 530.4 | 0 | 20 | 306.0408 | 1 | 20 | 0 | evento ambiguo: sin grieta | https://doi.org/10.5281/zenodo.21509581 | 2.4857793 | 2263 | TRUE | FABEST: clasificacion previa no validada para inclusion | 2.485779 | 2.724604
FAB074_A35-23 | FABEST | 42CrMo4+QT | FAB074 | Multiaxial | Unnotched hourglass hollow | -1 | 495 | 0 | 20 | 285.615 | 1 | 20 | 0 | evento ambiguo: sin grieta | https://doi.org/10.5281/zenodo.21509581 | 2.455781 | 2264 | TRUE | FABEST: clasificacion previa no validada para inclusion | 2.455781 | 2.694605
FAB074_A35-24 | FABEST | 42CrMo4+QT | FAB074 | Multiaxial | Unnotched hourglass hollow | -1 | 477.4 | 0 | 32 | 275.4598 | 1 | 32 | 0 | evento ambiguo: sin grieta | https://doi.org/10.5281/zenodo.21509581 | 2.4400582 | 2265 | TRUE | FABEST: clasificacion previa no validada para inclusion | 2.440058 | 2.678882
FAB074_A35-29 | FABEST | 42CrMo4+QT | FAB074 | Multiaxial | Unnotched hourglass hollow | -1 | 441.8 | 0 | 10 | 254.9186 | 1 | 10 | 0 | evento ambiguo: sin grieta | https://doi.org/10.5281/zenodo.21509581 | 2.4064015 | 2266 | TRUE | FABEST: clasificacion previa no validada para inclusion | 2.406402 | 2.645226
FAB074_A35-28 | FABEST | 42CrMo4+QT | FAB074 | Multiaxial | Unnotched hourglass hollow | -1 | 431.3 | 0 | 32 | 248.8601 | 1 | 32 | 0 | evento ambiguo: sin grieta | https://doi.org/10.5281/zenodo.21509581 | 2.3959553 | 2267 | TRUE | FABEST: clasificacion previa no validada para inclusion | 2.395955 | 2.634779
FAB074_A35-25 | FABEST | 42CrMo4+QT | FAB074 | Multiaxial | Unnotched hourglass hollow | -1 | 459.7 | 0 | 20 | 265.2469 | 1 | 20 | 0 | evento ambiguo: sin grieta | https://doi.org/10.5281/zenodo.21509581 | 2.4236503 | 2268 | TRUE | FABEST: clasificacion previa no validada para inclusion | 2.42365 | 2.662475
FAB074_A35-27 | FABEST | 42CrMo4+QT | FAB074 | Multiaxial | Unnotched hourglass hollow | -1 | 422.8 | 0 | 32 | 243.9556 | 1 | 32 | 0 | evento ambiguo: sin grieta | https://doi.org/10.5281/zenodo.21509581 | 2.3873108 | 2269 | TRUE | FABEST: clasificacion previa no validada para inclusion | 2.387311 | 2.626135
FAB074_A35-26 | FABEST | 42CrMo4+QT | FAB074 | Multiaxial | Unnotched hourglass hollow | -1 | 448.9 | 0 | 32 | 259.0153 | 1 | 32 | 0 | evento ambiguo: sin grieta | https://doi.org/10.5281/zenodo.21509581 | 2.4133254 | 2270 | TRUE | FABEST: clasificacion previa no validada para inclusion | 2.413325 | 2.65215
FAB074_A35-30 | FABEST | 42CrMo4+QT | FAB074 | Multiaxial | Unnotched hourglass hollow | -1 | 413.6 | 0 | 25 | 238.6472 | 1 | 25 | 0 | evento ambiguo: sin grieta | https://doi.org/10.5281/zenodo.21509581 | 2.3777563 | 2271 | TRUE | FABEST: clasificacion previa no validada para inclusion | 2.377756 | 2.616581
FAB074_1E+3 | FABEST | 42CrMo4+QT | FAB074 | Multiaxial | Unnotched hourglass hollow | -1 | 654.8427 | 0 | 25 | 377.8443 | 1 | 25 | 0 | evento ambiguo: sin grieta | https://doi.org/10.5281/zenodo.21509581 | 2.5773128 | 2272 | TRUE | FABEST: clasificacion previa no validada para inclusion | 2.577313 | 2.816137
FAB074_2E+3 | FABEST | 42CrMo4+QT | FAB074 | Multiaxial | Unnotched hourglass hollow | -1 | 626.0721 | 0 | 25 | 361.2436 | 1 | 25 | 0 | evento ambiguo: sin grieta | https://doi.org/10.5281/zenodo.21509581 | 2.5578002 | 2273 | TRUE | FABEST: clasificacion previa no validada para inclusion | 2.5578 | 2.796624
FAB074_5E+3 | FABEST | 42CrMo4+QT | FAB074 | Multiaxial | Unnotched hourglass hollow | -1 | 589.9701 | 0 | 25 | 340.4128 | 1 | 25 | 0 | evento ambiguo: sin grieta | https://doi.org/10.5281/zenodo.21509581 | 2.5320058 | 2274 | TRUE | FABEST: clasificacion previa no validada para inclusion | 2.532006 | 2.77083
FAB074_1E+4 | FABEST | 42CrMo4+QT | FAB074 | Multiaxial | Unnotched hourglass hollow | -1 | 564.0497 | 0 | 25 | 325.4567 | 1 | 25 | 0 | evento ambiguo: sin grieta | https://doi.org/10.5281/zenodo.21509581 | 2.5124932 | 2275 | TRUE | FABEST: clasificacion previa no validada para inclusion | 2.512493 | 2.751317
FAB074_2E+4 | FABEST | 42CrMo4+QT | FAB074 | Multiaxial | Unnotched hourglass hollow | -1 | 539.2681 | 0 | 25 | 311.1577 | 1 | 25 | 0 | evento ambiguo: sin grieta | https://doi.org/10.5281/zenodo.21509581 | 2.4929805 | 2276 | TRUE | FABEST: clasificacion previa no validada para inclusion | 2.492981 | 2.731805
FAB074_5E+4 | FABEST | 42CrMo4+QT | FAB074 | Multiaxial | Unnotched hourglass hollow | -1 | 508.1716 | 0 | 25 | 293.215 | 1 | 25 | 0 | evento ambiguo: sin grieta | https://doi.org/10.5281/zenodo.21509581 | 2.4671862 | 2277 | TRUE | FABEST: clasificacion previa no validada para inclusion | 2.467186 | 2.70601
FAB074_1E+5 | FABEST | 42CrMo4+QT | FAB074 | Multiaxial | Unnotched hourglass hollow | -1 | 485.845 | 0 | 25 | 280.3326 | 1 | 25 | 0 | evento ambiguo: sin grieta | https://doi.org/10.5281/zenodo.21509581 | 2.4476735 | 2278 | TRUE | FABEST: clasificacion previa no validada para inclusion | 2.447674 | 2.686498
FAB074_2E+5 | FABEST | 42CrMo4+QT | FAB074 | Multiaxial | Unnotched hourglass hollow | -1 | 464.4993 | 0 | 25 | 268.0161 | 1 | 25 | 0 | evento ambiguo: sin grieta | https://doi.org/10.5281/zenodo.21509581 | 2.4281609 | 2279 | TRUE | FABEST: clasificacion previa no validada para inclusion | 2.428161 | 2.666985
FAB074_5E+5 | FABEST | 42CrMo4+QT | FAB074 | Multiaxial | Unnotched hourglass hollow | -1 | 437.7143 | 0 | 25 | 252.5612 | 1 | 25 | 0 | evento ambiguo: sin grieta | https://doi.org/10.5281/zenodo.21509581 | 2.4023666 | 2280 | TRUE | FABEST: clasificacion previa no validada para inclusion | 2.402367 | 2.641191
FAB074_1E+6 | FABEST | 42CrMo4+QT | FAB074 | Multiaxial | Unnotched hourglass hollow | -1 | 418.4833 | 0 | 25 | 241.4648 | 1 | 25 | 0 | evento ambiguo: sin grieta | https://doi.org/10.5281/zenodo.21509581 | 2.3828539 | 2281 | TRUE | FABEST: clasificacion previa no validada para inclusion | 2.382854 | 2.621678
FAB074_2E+6 | FABEST | 42CrMo4+QT | FAB074 | Multiaxial | Unnotched hourglass hollow | -1 | 400.0971 | 0 | 25 | 230.856 | 1 | 25 | 0 | evento ambiguo: sin grieta | https://doi.org/10.5281/zenodo.21509581 | 2.3633412 | 2282 | TRUE | FABEST: clasificacion previa no validada para inclusion | 2.363341 | 2.602165
FAB074_5E+6 | FABEST | 42CrMo4+QT | FAB074 | Multiaxial | Unnotched hourglass hollow | -1 | 377.0258 | 0 | 25 | 217.5439 | 1 | 25 | 0 | evento ambiguo: sin grieta | https://doi.org/10.5281/zenodo.21509581 | 2.3375469 | 2283 | TRUE | FABEST: clasificacion previa no validada para inclusion | 2.337547 | 2.576371
FAB074_1E+7 | FABEST | 42CrMo4+QT | FAB074 | Multiaxial | Unnotched hourglass hollow | -1 | 360.4611 | 0 | 25 | 207.9861 | 1 | 25 | 0 | evento ambiguo: sin grieta | https://doi.org/10.5281/zenodo.21509581 | 2.3180343 | 2284 | TRUE | FABEST: clasificacion previa no validada para inclusion | 2.318034 | 2.556858
FAB074_2E+7 | FABEST | 42CrMo4+QT | FAB074 | Multiaxial | Unnotched hourglass hollow | -1 | 344.6242 | 0 | 25 | 198.8482 | 1 | 25 | 0 | evento ambiguo: sin grieta | https://doi.org/10.5281/zenodo.21509581 | 2.2985216 | 2285 | TRUE | FABEST: clasificacion previa no validada para inclusion | 2.298522 | 2.537346
FAB074_5E+7 | FABEST | 42CrMo4+QT | FAB074 | Multiaxial | Unnotched hourglass hollow | -1 | 324.7517 | 0 | 25 | 187.3817 | 1 | 25 | 0 | evento ambiguo: sin grieta | https://doi.org/10.5281/zenodo.21509581 | 2.2727273 | 2286 | TRUE | FABEST: clasificacion previa no validada para inclusion | 2.272727 | 2.511551
FAB074_1E+8 | FABEST | 42CrMo4+QT | FAB074 | Multiaxial | Unnotched hourglass hollow | -1 | 310.4837 | 0 | 25 | 179.1491 | 1 | 25 | 0 | evento ambiguo: sin grieta | https://doi.org/10.5281/zenodo.21509581 | 2.2532146 | 2287 | TRUE | FABEST: clasificacion previa no validada para inclusion | 2.253215 | 2.492039
FAB074_1E+3 | FABEST | 42CrMo4+QT | FAB074 | Multiaxial | Unnotched hourglass hollow | -1 | 571.7853 | 0 | 25 | 329.9201 | 1 | 25 | 0 | evento ambiguo: sin grieta | https://doi.org/10.5281/zenodo.21509581 | 2.5184088 | 2288 | TRUE | FABEST: clasificacion previa no validada para inclusion | 2.518409 | 2.757233
FAB074_2E+3 | FABEST | 42CrMo4+QT | FAB074 | Multiaxial | Unnotched hourglass hollow | -1 | 569.7722 | 0 | 25 | 328.7586 | 1 | 25 | 0 | evento ambiguo: sin grieta | https://doi.org/10.5281/zenodo.21509581 | 2.5168771 | 2289 | TRUE | FABEST: clasificacion previa no validada para inclusion | 2.516877 | 2.755701
FAB074_5E+3 | FABEST | 42CrMo4+QT | FAB074 | Multiaxial | Unnotched hourglass hollow | -1 | 564.0453 | 0 | 25 | 325.4542 | 1 | 25 | 0 | evento ambiguo: sin grieta | https://doi.org/10.5281/zenodo.21509581 | 2.5124898 | 2290 | TRUE | FABEST: clasificacion previa no validada para inclusion | 2.51249 | 2.751314
FAB074_1E+4 | FABEST | 42CrMo4+QT | FAB074 | Multiaxial | Unnotched hourglass hollow | -1 | 555.4267 | 0 | 25 | 320.4812 | 1 | 25 | 0 | evento ambiguo: sin grieta | https://doi.org/10.5281/zenodo.21509581 | 2.5058026 | 2291 | TRUE | FABEST: clasificacion previa no validada para inclusion | 2.505803 | 2.744627
FAB074_2E+4 | FABEST | 42CrMo4+QT | FAB074 | Multiaxial | Unnotched hourglass hollow | -1 | 540.9826 | 0 | 25 | 312.1469 | 1 | 25 | 0 | evento ambiguo: sin grieta | https://doi.org/10.5281/zenodo.21509581 | 2.4943591 | 2292 | TRUE | FABEST: clasificacion previa no validada para inclusion | 2.494359 | 2.733183
FAB074_5E+4 | FABEST | 42CrMo4+QT | FAB074 | Multiaxial | Unnotched hourglass hollow | -1 | 511.7613 | 0 | 25 | 295.2863 | 1 | 25 | 0 | evento ambiguo: sin grieta | https://doi.org/10.5281/zenodo.21509581 | 2.4702433 | 2293 | TRUE | FABEST: clasificacion previa no validada para inclusion | 2.470243 | 2.709067
FAB074_1E+5 | FABEST | 42CrMo4+QT | FAB074 | Multiaxial | Unnotched hourglass hollow | -1 | 485.5537 | 0 | 25 | 280.1645 | 1 | 25 | 0 | evento ambiguo: sin grieta | https://doi.org/10.5281/zenodo.21509581 | 2.4474131 | 2294 | TRUE | FABEST: clasificacion previa no validada para inclusion | 2.447413 | 2.686237
FAB074_2E+5 | FABEST | 42CrMo4+QT | FAB074 | Multiaxial | Unnotched hourglass hollow | -1 | 461.8672 | 0 | 25 | 266.4974 | 1 | 25 | 0 | evento ambiguo: sin grieta | https://doi.org/10.5281/zenodo.21509581 | 2.425693 | 2295 | TRUE | FABEST: clasificacion previa no validada para inclusion | 2.425693 | 2.664517
FAB074_5E+5 | FABEST | 42CrMo4+QT | FAB074 | Multiaxial | Unnotched hourglass hollow | -1 | 440.3141 | 0 | 25 | 254.0612 | 1 | 25 | 0 | evento ambiguo: sin grieta | https://doi.org/10.5281/zenodo.21509581 | 2.4049384 | 2296 | TRUE | FABEST: clasificacion previa no validada para inclusion | 2.404938 | 2.643763
FAB074_1E+6 | FABEST | 42CrMo4+QT | FAB074 | Multiaxial | Unnotched hourglass hollow | -1 | 431.1363 | 0 | 25 | 248.7657 | 1 | 25 | 0 | evento ambiguo: sin grieta | https://doi.org/10.5281/zenodo.21509581 | 2.3957904 | 2297 | TRUE | FABEST: clasificacion previa no validada para inclusion | 2.39579 | 2.634615
FAB074_2E+6 | FABEST | 42CrMo4+QT | FAB074 | Multiaxial | Unnotched hourglass hollow | -1 | 426.0511 | 0 | 25 | 245.8315 | 1 | 25 | 0 | evento ambiguo: sin grieta | https://doi.org/10.5281/zenodo.21509581 | 2.3906375 | 2298 | TRUE | FABEST: clasificacion previa no validada para inclusion | 2.390637 | 2.629462
FAB074_5E+6 | FABEST | 42CrMo4+QT | FAB074 | Multiaxial | Unnotched hourglass hollow | -1 | 422.8196 | 0 | 25 | 243.9669 | 1 | 25 | 0 | evento ambiguo: sin grieta | https://doi.org/10.5281/zenodo.21509581 | 2.387331 | 2299 | TRUE | FABEST: clasificacion previa no validada para inclusion | 2.387331 | 2.626155
FAB074_1E+7 | FABEST | 42CrMo4+QT | FAB074 | Multiaxial | Unnotched hourglass hollow | -1 | 421.7104 | 0 | 25 | 243.3269 | 1 | 25 | 0 | evento ambiguo: sin grieta | https://doi.org/10.5281/zenodo.21509581 | 2.3861901 | 2300 | TRUE | FABEST: clasificacion previa no validada para inclusion | 2.38619 | 2.625014
FAB074_2E+7 | FABEST | 42CrMo4+QT | FAB074 | Multiaxial | Unnotched hourglass hollow | -1 | 421.1496 | 0 | 25 | 243.0033 | 1 | 25 | 0 | evento ambiguo: sin grieta | https://doi.org/10.5281/zenodo.21509581 | 2.3856122 | 2301 | TRUE | FABEST: clasificacion previa no validada para inclusion | 2.385612 | 2.624436
FAB074_5E+7 | FABEST | 42CrMo4+QT | FAB074 | Multiaxial | Unnotched hourglass hollow | -1 | 420.8111 | 0 | 25 | 242.808 | 1 | 25 | 0 | evento ambiguo: sin grieta | https://doi.org/10.5281/zenodo.21509581 | 2.385263 | 2302 | TRUE | FABEST: clasificacion previa no validada para inclusion | 2.385263 | 2.624087
FAB074_1E+8 | FABEST | 42CrMo4+QT | FAB074 | Multiaxial | Unnotched hourglass hollow | -1 | 420.6979 | 0 | 25 | 242.7427 | 1 | 25 | 0 | evento ambiguo: sin grieta | https://doi.org/10.5281/zenodo.21509581 | 2.3851461 | 2303 | TRUE | FABEST: clasificacion previa no validada para inclusion | 2.385146 | 2.62397
FAB074_1E+3 | FABEST | 42CrMo4+QT | FAB074 | Multiaxial | Unnotched hourglass hollow | -1 | 633.4938 | 0 | 25 | 365.5259 | 1 | 25 | 0 | evento ambiguo: sin grieta | https://doi.org/10.5281/zenodo.21509581 | 2.5629182 | 2304 | TRUE | FABEST: clasificacion previa no validada para inclusion | 2.562918 | 2.801742
FAB074_2E+3 | FABEST | 42CrMo4+QT | FAB074 | Multiaxial | Unnotched hourglass hollow | -1 | 611.6302 | 0 | 25 | 352.9106 | 1 | 25 | 0 | evento ambiguo: sin grieta | https://doi.org/10.5281/zenodo.21509581 | 2.5476647 | 2305 | TRUE | FABEST: clasificacion previa no validada para inclusion | 2.547665 | 2.786489
FAB074_5E+3 | FABEST | 42CrMo4+QT | FAB074 | Multiaxial | Unnotched hourglass hollow | -1 | 582.7281 | 0 | 25 | 336.2341 | 1 | 25 | 0 | evento ambiguo: sin grieta | https://doi.org/10.5281/zenodo.21509581 | 2.5266418 | 2306 | TRUE | FABEST: clasificacion previa no validada para inclusion | 2.526642 | 2.765466
FAB074_1E+4 | FABEST | 42CrMo4+QT | FAB074 | Multiaxial | Unnotched hourglass hollow | -1 | 560.8645 | 0 | 25 | 323.6188 | 1 | 25 | 0 | evento ambiguo: sin grieta | https://doi.org/10.5281/zenodo.21509581 | 2.5100338 | 2307 | TRUE | FABEST: clasificacion previa no validada para inclusion | 2.510034 | 2.748858
FAB074_2E+4 | FABEST | 42CrMo4+QT | FAB074 | Multiaxial | Unnotched hourglass hollow | -1 | 539.0009 | 0 | 25 | 311.0035 | 1 | 25 | 0 | evento ambiguo: sin grieta | https://doi.org/10.5281/zenodo.21509581 | 2.4927653 | 2308 | TRUE | FABEST: clasificacion previa no validada para inclusion | 2.492765 | 2.73159
FAB074_5E+4 | FABEST | 42CrMo4+QT | FAB074 | Multiaxial | Unnotched hourglass hollow | -1 | 510.0988 | 0 | 25 | 294.327 | 1 | 25 | 0 | evento ambiguo: sin grieta | https://doi.org/10.5281/zenodo.21509581 | 2.4688301 | 2309 | TRUE | FABEST: clasificacion previa no validada para inclusion | 2.46883 | 2.707654
FAB074_1E+5 | FABEST | 42CrMo4+QT | FAB074 | Multiaxial | Unnotched hourglass hollow | -1 | 488.2352 | 0 | 25 | 281.7117 | 1 | 25 | 0 | evento ambiguo: sin grieta | https://doi.org/10.5281/zenodo.21509581 | 2.4498049 | 2310 | TRUE | FABEST: clasificacion previa no validada para inclusion | 2.449805 | 2.688629
FAB074_2E+5 | FABEST | 42CrMo4+QT | FAB074 | Multiaxial | Unnotched hourglass hollow | -1 | 466.3716 | 0 | 25 | 269.0964 | 1 | 25 | 0 | evento ambiguo: sin grieta | https://doi.org/10.5281/zenodo.21509581 | 2.4299079 | 2311 | TRUE | FABEST: clasificacion previa no validada para inclusion | 2.429908 | 2.668732
FAB074_5E+5 | FABEST | 42CrMo4+QT | FAB074 | Multiaxial | Unnotched hourglass hollow | -1 | 437.4695 | 0 | 25 | 252.4199 | 1 | 25 | 0 | evento ambiguo: sin grieta | https://doi.org/10.5281/zenodo.21509581 | 2.4021236 | 2312 | TRUE | FABEST: clasificacion previa no validada para inclusion | 2.402124 | 2.640948
FAB074_1E+6 | FABEST | 42CrMo4+QT | FAB074 | Multiaxial | Unnotched hourglass hollow | -1 | 415.6059 | 0 | 25 | 239.8046 | 1 | 25 | 0 | evento ambiguo: sin grieta | https://doi.org/10.5281/zenodo.21509581 | 2.3798575 | 2313 | TRUE | FABEST: clasificacion previa no validada para inclusion | 2.379858 | 2.618682
FAB074_2E+6 | FABEST | 42CrMo4+QT | FAB074 | Multiaxial | Unnotched hourglass hollow | -1 | 393.7423 | 0 | 25 | 227.1893 | 1 | 25 | 0 | evento ambiguo: sin grieta | https://doi.org/10.5281/zenodo.21509581 | 2.3563879 | 2314 | TRUE | FABEST: clasificacion previa no validada para inclusion | 2.356388 | 2.595212
FAB074_5E+6 | FABEST | 42CrMo4+QT | FAB074 | Multiaxial | Unnotched hourglass hollow | -1 | 364.8402 | 0 | 25 | 210.5128 | 1 | 25 | 0 | evento ambiguo: sin grieta | https://doi.org/10.5281/zenodo.21509581 | 2.3232785 | 2315 | TRUE | FABEST: clasificacion previa no validada para inclusion | 2.323279 | 2.562103
FAB074_1E+7 | FABEST | 42CrMo4+QT | FAB074 | Multiaxial | Unnotched hourglass hollow | -1 | 342.9766 | 0 | 25 | 197.8975 | 1 | 25 | 0 | evento ambiguo: sin grieta | https://doi.org/10.5281/zenodo.21509581 | 2.2964403 | 2316 | TRUE | FABEST: clasificacion previa no validada para inclusion | 2.29644 | 2.535265
FAB074_2E+7 | FABEST | 42CrMo4+QT | FAB074 | Multiaxial | Unnotched hourglass hollow | -1 | 321.113 | 0 | 25 | 185.2822 | 1 | 25 | 0 | evento ambiguo: sin grieta | https://doi.org/10.5281/zenodo.21509581 | 2.2678337 | 2317 | TRUE | FABEST: clasificacion previa no validada para inclusion | 2.267834 | 2.506658
FAB074_5E+7 | FABEST | 42CrMo4+QT | FAB074 | Multiaxial | Unnotched hourglass hollow | -1 | 292.2109 | 0 | 25 | 168.6057 | 1 | 25 | 0 | evento ambiguo: sin grieta | https://doi.org/10.5281/zenodo.21509581 | 2.2268723 | 2318 | TRUE | FABEST: clasificacion previa no validada para inclusion | 2.226872 | 2.465696
FAB074_1E+8 | FABEST | 42CrMo4+QT | FAB074 | Multiaxial | Unnotched hourglass hollow | -1 | 270.3473 | 0 | 25 | 155.9904 | 1 | 25 | 0 | evento ambiguo: sin grieta | https://doi.org/10.5281/zenodo.21509581 | 2.1930979 | 2319 | TRUE | FABEST: clasificacion previa no validada para inclusion | 2.193098 | 2.431922
FAB075_A35-32 | FABEST | 42CrMo4+QT | FAB075 | Multiaxial | Unnotched hourglass hollow | -1 | 565.7 | 0 | 20 | 326.4089 | 1 | 20 | 90 | evento ambiguo: sin grieta | https://doi.org/10.5281/zenodo.21509581 | 2.513762 | 2320 | TRUE | FABEST: clasificacion previa no validada para inclusion | 2.513762 | 2.752586
FAB075_A35-31 | FABEST | 42CrMo4+QT | FAB075 | Multiaxial | Unnotched hourglass hollow | -1 | 530.4 | 0 | 20 | 306.0408 | 1 | 20 | 90 | evento ambiguo: sin grieta | https://doi.org/10.5281/zenodo.21509581 | 2.4857793 | 2321 | TRUE | FABEST: clasificacion previa no validada para inclusion | 2.485779 | 2.724604
FAB075_A35-38B | FABEST | 42CrMo4+QT | FAB075 | Multiaxial | Unnotched hourglass hollow | -1 | 519.8 | 0 | 20 | 299.9246 | 1 | 20 | 90 | evento ambiguo: sin grieta | https://doi.org/10.5281/zenodo.21509581 | 2.4770121 | 2322 | TRUE | FABEST: clasificacion previa no validada para inclusion | 2.477012 | 2.715836
FAB075_A35-33 | FABEST | 42CrMo4+QT | FAB075 | Multiaxial | Unnotched hourglass hollow | -1 | 495 | 0 | 20 | 285.615 | 1 | 20 | 90 | evento ambiguo: sin grieta | https://doi.org/10.5281/zenodo.21509581 | 2.455781 | 2323 | TRUE | FABEST: clasificacion previa no validada para inclusion | 2.455781 | 2.694605
FAB075_A35-37 | FABEST | 42CrMo4+QT | FAB075 | Multiaxial | Unnotched hourglass hollow | -1 | 442 | 0 | 20 | 255.034 | 1 | 20 | 90 | evento ambiguo: sin grieta | https://doi.org/10.5281/zenodo.21509581 | 2.4065981 | 2324 | TRUE | FABEST: clasificacion previa no validada para inclusion | 2.406598 | 2.645422
FAB075_A35-34 | FABEST | 42CrMo4+QT | FAB075 | Multiaxial | Unnotched hourglass hollow | -1 | 477.4 | 0 | 20 | 275.4598 | 1 | 20 | 90 | evento ambiguo: sin grieta | https://doi.org/10.5281/zenodo.21509581 | 2.4400582 | 2325 | TRUE | FABEST: clasificacion previa no validada para inclusion | 2.440058 | 2.678882
FAB075_A35-36 | FABEST | 42CrMo4+QT | FAB075 | Multiaxial | Unnotched hourglass hollow | -1 | 448.9 | 0 | 10 | 259.0153 | 1 | 10 | 90 | evento ambiguo: sin grieta | https://doi.org/10.5281/zenodo.21509581 | 2.4133254 | 2326 | TRUE | FABEST: clasificacion previa no validada para inclusion | 2.413325 | 2.65215
FAB075_A35-39 | FABEST | 42CrMo4+QT | FAB075 | Multiaxial | Unnotched hourglass hollow | -1 | 438.4 | 0 | 20 | 252.9568 | 1 | 20 | 90 | evento ambiguo: sin grieta | https://doi.org/10.5281/zenodo.21509581 | 2.4030464 | 2327 | TRUE | FABEST: clasificacion previa no validada para inclusion | 2.403046 | 2.641871
FAB075_A35-35 | FABEST | 42CrMo4+QT | FAB075 | Multiaxial | Unnotched hourglass hollow | -1 | 459.7 | 0 | 20 | 265.2469 | 1 | 20 | 90 | evento ambiguo: sin grieta | https://doi.org/10.5281/zenodo.21509581 | 2.4236503 | 2328 | TRUE | FABEST: clasificacion previa no validada para inclusion | 2.42365 | 2.662475
FAB075_A35-40 | FABEST | 42CrMo4+QT | FAB075 | Multiaxial | Unnotched hourglass hollow | -1 | 434.9 | 0 | 20 | 250.9373 | 1 | 20 | 90 | evento ambiguo: sin grieta | https://doi.org/10.5281/zenodo.21509581 | 2.3995652 | 2329 | TRUE | FABEST: clasificacion previa no validada para inclusion | 2.399565 | 2.638389
FAB075_A35-38 | FABEST | 42CrMo4+QT | FAB075 | Multiaxial | Unnotched hourglass hollow | -1 | 431.3 | 0 | 20 | 248.8601 | 1 | 20 | 90 | evento ambiguo: sin grieta | https://doi.org/10.5281/zenodo.21509581 | 2.3959553 | 2330 | TRUE | FABEST: clasificacion previa no validada para inclusion | 2.395955 | 2.634779
FAB075_1E+3 | FABEST | 42CrMo4+QT | FAB075 | Multiaxial | Unnotched hourglass hollow | -1 | 847.6294 | 0 | 20 | 489.0822 | 1 | 20 | 90 | evento ambiguo: sin grieta | https://doi.org/10.5281/zenodo.21509581 | 2.6893818 | 2331 | TRUE | FABEST: clasificacion previa no validada para inclusion | 2.689382 | 2.928206
FAB075_2E+3 | FABEST | 42CrMo4+QT | FAB075 | Multiaxial | Unnotched hourglass hollow | -1 | 779.2559 | 0 | 20 | 449.6307 | 1 | 20 | 90 | evento ambiguo: sin grieta | https://doi.org/10.5281/zenodo.21509581 | 2.6528559 | 2332 | TRUE | FABEST: clasificacion previa no validada para inclusion | 2.652856 | 2.89168
FAB075_5E+3 | FABEST | 42CrMo4+QT | FAB075 | Multiaxial | Unnotched hourglass hollow | -1 | 697.2612 | 0 | 20 | 402.3197 | 1 | 20 | 90 | evento ambiguo: sin grieta | https://doi.org/10.5281/zenodo.21509581 | 2.6045713 | 2333 | TRUE | FABEST: clasificacion previa no validada para inclusion | 2.604571 | 2.843395
FAB075_1E+4 | FABEST | 42CrMo4+QT | FAB075 | Multiaxial | Unnotched hourglass hollow | -1 | 641.017 | 0 | 20 | 369.8668 | 1 | 20 | 90 | evento ambiguo: sin grieta | https://doi.org/10.5281/zenodo.21509581 | 2.5680454 | 2334 | TRUE | FABEST: clasificacion previa no validada para inclusion | 2.568045 | 2.80687
FAB075_2E+4 | FABEST | 42CrMo4+QT | FAB075 | Multiaxial | Unnotched hourglass hollow | -1 | 589.3098 | 0 | 20 | 340.0318 | 1 | 20 | 90 | evento ambiguo: sin grieta | https://doi.org/10.5281/zenodo.21509581 | 2.5315195 | 2335 | TRUE | FABEST: clasificacion previa no validada para inclusion | 2.531519 | 2.770344
FAB075_5E+4 | FABEST | 42CrMo4+QT | FAB075 | Multiaxial | Unnotched hourglass hollow | -1 | 527.3016 | 0 | 20 | 304.253 | 1 | 20 | 90 | evento ambiguo: sin grieta | https://doi.org/10.5281/zenodo.21509581 | 2.4832349 | 2336 | TRUE | FABEST: clasificacion previa no validada para inclusion | 2.483235 | 2.722059
FAB075_1E+5 | FABEST | 42CrMo4+QT | FAB075 | Multiaxial | Unnotched hourglass hollow | -1 | 484.7671 | 0 | 20 | 279.7106 | 1 | 20 | 90 | evento ambiguo: sin grieta | https://doi.org/10.5281/zenodo.21509581 | 2.446709 | 2337 | TRUE | FABEST: clasificacion previa no validada para inclusion | 2.446709 | 2.685533
FAB075_2E+5 | FABEST | 42CrMo4+QT | FAB075 | Multiaxial | Unnotched hourglass hollow | -1 | 445.6637 | 0 | 20 | 257.1479 | 1 | 20 | 90 | evento ambiguo: sin grieta | https://doi.org/10.5281/zenodo.21509581 | 2.4101831 | 2338 | TRUE | FABEST: clasificacion previa no validada para inclusion | 2.410183 | 2.649007
FAB075_5E+5 | FABEST | 42CrMo4+QT | FAB075 | Multiaxial | Unnotched hourglass hollow | -1 | 398.7701 | 0 | 20 | 230.0904 | 1 | 20 | 90 | evento ambiguo: sin grieta | https://doi.org/10.5281/zenodo.21509581 | 2.3618984 | 2339 | TRUE | FABEST: clasificacion previa no validada para inclusion | 2.361898 | 2.600723
FAB075_1E+6 | FABEST | 42CrMo4+QT | FAB075 | Multiaxial | Unnotched hourglass hollow | -1 | 366.6036 | 0 | 20 | 211.5303 | 1 | 20 | 90 | evento ambiguo: sin grieta | https://doi.org/10.5281/zenodo.21509581 | 2.3253725 | 2340 | TRUE | FABEST: clasificacion previa no validada para inclusion | 2.325373 | 2.564197
FAB075_2E+6 | FABEST | 42CrMo4+QT | FAB075 | Multiaxial | Unnotched hourglass hollow | -1 | 337.0318 | 0 | 20 | 194.4673 | 1 | 20 | 90 | evento ambiguo: sin grieta | https://doi.org/10.5281/zenodo.21509581 | 2.2888466 | 2341 | TRUE | FABEST: clasificacion previa no validada para inclusion | 2.288847 | 2.527671
FAB075_5E+6 | FABEST | 42CrMo4+QT | FAB075 | Multiaxial | Unnotched hourglass hollow | -1 | 301.5687 | 0 | 20 | 174.0051 | 1 | 20 | 90 | evento ambiguo: sin grieta | https://doi.org/10.5281/zenodo.21509581 | 2.240562 | 2342 | TRUE | FABEST: clasificacion previa no validada para inclusion | 2.240562 | 2.479386
FAB075_1E+7 | FABEST | 42CrMo4+QT | FAB075 | Multiaxial | Unnotched hourglass hollow | -1 | 277.2428 | 0 | 20 | 159.9691 | 1 | 20 | 90 | evento ambiguo: sin grieta | https://doi.org/10.5281/zenodo.21509581 | 2.2040361 | 2343 | TRUE | FABEST: clasificacion previa no validada para inclusion | 2.204036 | 2.44286
FAB075_2E+7 | FABEST | 42CrMo4+QT | FAB075 | Multiaxial | Unnotched hourglass hollow | -1 | 254.8792 | 0 | 20 | 147.0653 | 1 | 20 | 90 | evento ambiguo: sin grieta | https://doi.org/10.5281/zenodo.21509581 | 2.1675102 | 2344 | TRUE | FABEST: clasificacion previa no validada para inclusion | 2.16751 | 2.406334
FAB075_5E+7 | FABEST | 42CrMo4+QT | FAB075 | Multiaxial | Unnotched hourglass hollow | -1 | 228.0603 | 0 | 20 | 131.5908 | 1 | 20 | 90 | evento ambiguo: sin grieta | https://doi.org/10.5281/zenodo.21509581 | 2.1192256 | 2345 | TRUE | FABEST: clasificacion previa no validada para inclusion | 2.119226 | 2.35805
FAB075_1E+8 | FABEST | 42CrMo4+QT | FAB075 | Multiaxial | Unnotched hourglass hollow | -1 | 209.664 | 0 | 20 | 120.9761 | 1 | 20 | 90 | evento ambiguo: sin grieta | https://doi.org/10.5281/zenodo.21509581 | 2.0826997 | 2346 | TRUE | FABEST: clasificacion previa no validada para inclusion | 2.0827 | 2.321524
FAB075_1E+3 | FABEST | 42CrMo4+QT | FAB075 | Multiaxial | Unnotched hourglass hollow | -1 | 681.2797 | 0 | 20 | 393.0984 | 1 | 20 | 90 | evento ambiguo: sin grieta | https://doi.org/10.5281/zenodo.21509581 | 2.5945013 | 2347 | TRUE | FABEST: clasificacion previa no validada para inclusion | 2.594501 | 2.833325
FAB075_2E+3 | FABEST | 42CrMo4+QT | FAB075 | Multiaxial | Unnotched hourglass hollow | -1 | 671.5274 | 0 | 20 | 387.4713 | 1 | 20 | 90 | evento ambiguo: sin grieta | https://doi.org/10.5281/zenodo.21509581 | 2.5882396 | 2348 | TRUE | FABEST: clasificacion previa no validada para inclusion | 2.58824 | 2.827064
FAB075_5E+3 | FABEST | 42CrMo4+QT | FAB075 | Multiaxial | Unnotched hourglass hollow | -1 | 646.3506 | 0 | 20 | 372.9443 | 1 | 20 | 90 | evento ambiguo: sin grieta | https://doi.org/10.5281/zenodo.21509581 | 2.571644 | 2349 | TRUE | FABEST: clasificacion previa no validada para inclusion | 2.571644 | 2.810468
FAB075_1E+4 | FABEST | 42CrMo4+QT | FAB075 | Multiaxial | Unnotched hourglass hollow | -1 | 614.3383 | 0 | 20 | 354.4732 | 1 | 20 | 90 | evento ambiguo: sin grieta | https://doi.org/10.5281/zenodo.21509581 | 2.5495834 | 2350 | TRUE | FABEST: clasificacion previa no validada para inclusion | 2.549583 | 2.788408
FAB075_2E+4 | FABEST | 42CrMo4+QT | FAB075 | Multiaxial | Unnotched hourglass hollow | -1 | 572.2231 | 0 | 20 | 330.1727 | 1 | 20 | 90 | evento ambiguo: sin grieta | https://doi.org/10.5281/zenodo.21509581 | 2.5187412 | 2351 | TRUE | FABEST: clasificacion previa no validada para inclusion | 2.518741 | 2.757565
FAB075_5E+4 | FABEST | 42CrMo4+QT | FAB075 | Multiaxial | Unnotched hourglass hollow | -1 | 514.1944 | 0 | 20 | 296.6902 | 1 | 20 | 90 | evento ambiguo: sin grieta | https://doi.org/10.5281/zenodo.21509581 | 2.4723031 | 2352 | TRUE | FABEST: clasificacion previa no validada para inclusion | 2.472303 | 2.711127
FAB075_1E+5 | FABEST | 42CrMo4+QT | FAB075 | Multiaxial | Unnotched hourglass hollow | -1 | 479.8032 | 0 | 20 | 276.8465 | 1 | 20 | 90 | evento ambiguo: sin grieta | https://doi.org/10.5281/zenodo.21509581 | 2.442239 | 2353 | TRUE | FABEST: clasificacion previa no validada para inclusion | 2.442239 | 2.681063
FAB075_2E+5 | FABEST | 42CrMo4+QT | FAB075 | Multiaxial | Unnotched hourglass hollow | -1 | 457.0159 | 0 | 20 | 263.6982 | 1 | 20 | 90 | evento ambiguo: sin grieta | https://doi.org/10.5281/zenodo.21509581 | 2.4211072 | 2354 | TRUE | FABEST: clasificacion previa no validada para inclusion | 2.421107 | 2.659931
FAB075_5E+5 | FABEST | 42CrMo4+QT | FAB075 | Multiaxial | Unnotched hourglass hollow | -1 | 440.7952 | 0 | 20 | 254.3388 | 1 | 20 | 90 | evento ambiguo: sin grieta | https://doi.org/10.5281/zenodo.21509581 | 2.4054127 | 2355 | TRUE | FABEST: clasificacion previa no validada para inclusion | 2.405413 | 2.644237
FAB075_1E+6 | FABEST | 42CrMo4+QT | FAB075 | Multiaxial | Unnotched hourglass hollow | -1 | 434.8707 | 0 | 20 | 250.9204 | 1 | 20 | 90 | evento ambiguo: sin grieta | https://doi.org/10.5281/zenodo.21509581 | 2.3995359 | 2356 | TRUE | FABEST: clasificacion previa no validada para inclusion | 2.399536 | 2.63836
FAB075_2E+6 | FABEST | 42CrMo4+QT | FAB075 | Multiaxial | Unnotched hourglass hollow | -1 | 431.8005 | 0 | 20 | 249.1489 | 1 | 20 | 90 | evento ambiguo: sin grieta | https://doi.org/10.5281/zenodo.21509581 | 2.396459 | 2357 | TRUE | FABEST: clasificacion previa no validada para inclusion | 2.396459 | 2.635283
FAB075_5E+6 | FABEST | 42CrMo4+QT | FAB075 | Multiaxial | Unnotched hourglass hollow | -1 | 429.9224 | 0 | 20 | 248.0652 | 1 | 20 | 90 | evento ambiguo: sin grieta | https://doi.org/10.5281/zenodo.21509581 | 2.3945659 | 2358 | TRUE | FABEST: clasificacion previa no validada para inclusion | 2.394566 | 2.63339
FAB075_1E+7 | FABEST | 42CrMo4+QT | FAB075 | Multiaxial | Unnotched hourglass hollow | -1 | 429.2902 | 0 | 20 | 247.7005 | 1 | 20 | 90 | evento ambiguo: sin grieta | https://doi.org/10.5281/zenodo.21509581 | 2.3939268 | 2359 | TRUE | FABEST: clasificacion previa no validada para inclusion | 2.393927 | 2.632751
FAB075_2E+7 | FABEST | 42CrMo4+QT | FAB075 | Multiaxial | Unnotched hourglass hollow | -1 | 428.973 | 0 | 20 | 247.5174 | 1 | 20 | 90 | evento ambiguo: sin grieta | https://doi.org/10.5281/zenodo.21509581 | 2.3936057 | 2360 | TRUE | FABEST: clasificacion previa no validada para inclusion | 2.393606 | 2.63243
FAB075_5E+7 | FABEST | 42CrMo4+QT | FAB075 | Multiaxial | Unnotched hourglass hollow | -1 | 428.7822 | 0 | 20 | 247.4074 | 1 | 20 | 90 | evento ambiguo: sin grieta | https://doi.org/10.5281/zenodo.21509581 | 2.3934126 | 2361 | TRUE | FABEST: clasificacion previa no validada para inclusion | 2.393413 | 2.632237
FAB075_1E+8 | FABEST | 42CrMo4+QT | FAB075 | Multiaxial | Unnotched hourglass hollow | -1 | 428.7186 | 0 | 20 | 247.3706 | 1 | 20 | 90 | evento ambiguo: sin grieta | https://doi.org/10.5281/zenodo.21509581 | 2.3933481 | 2362 | TRUE | FABEST: clasificacion previa no validada para inclusion | 2.393348 | 2.632172
FAB075_1E+3 | FABEST | 42CrMo4+QT | FAB075 | Multiaxial | Unnotched hourglass hollow | -1 | 760.5885 | 0 | 20 | 438.8596 | 1 | 20 | 90 | evento ambiguo: sin grieta | https://doi.org/10.5281/zenodo.21509581 | 2.6423256 | 2363 | TRUE | FABEST: clasificacion previa no validada para inclusion | 2.642326 | 2.88115
FAB075_2E+3 | FABEST | 42CrMo4+QT | FAB075 | Multiaxial | Unnotched hourglass hollow | -1 | 719.3399 | 0 | 20 | 415.0591 | 1 | 20 | 90 | evento ambiguo: sin grieta | https://doi.org/10.5281/zenodo.21509581 | 2.6181099 | 2364 | TRUE | FABEST: clasificacion previa no validada para inclusion | 2.61811 | 2.856934
FAB075_5E+3 | FABEST | 42CrMo4+QT | FAB075 | Multiaxial | Unnotched hourglass hollow | -1 | 664.8121 | 0 | 20 | 383.5966 | 1 | 20 | 90 | evento ambiguo: sin grieta | https://doi.org/10.5281/zenodo.21509581 | 2.5838747 | 2365 | TRUE | FABEST: clasificacion previa no validada para inclusion | 2.583875 | 2.822699
FAB075_1E+4 | FABEST | 42CrMo4+QT | FAB075 | Multiaxial | Unnotched hourglass hollow | -1 | 623.5634 | 0 | 20 | 359.7961 | 1 | 20 | 90 | evento ambiguo: sin grieta | https://doi.org/10.5281/zenodo.21509581 | 2.5560564 | 2366 | TRUE | FABEST: clasificacion previa no validada para inclusion | 2.556056 | 2.794881
FAB075_2E+4 | FABEST | 42CrMo4+QT | FAB075 | Multiaxial | Unnotched hourglass hollow | -1 | 582.3148 | 0 | 20 | 335.9956 | 1 | 20 | 90 | evento ambiguo: sin grieta | https://doi.org/10.5281/zenodo.21509581 | 2.5263336 | 2367 | TRUE | FABEST: clasificacion previa no validada para inclusion | 2.526334 | 2.765158
FAB075_5E+4 | FABEST | 42CrMo4+QT | FAB075 | Multiaxial | Unnotched hourglass hollow | -1 | 527.787 | 0 | 20 | 304.5331 | 1 | 20 | 90 | evento ambiguo: sin grieta | https://doi.org/10.5281/zenodo.21509581 | 2.4836345 | 2368 | TRUE | FABEST: clasificacion previa no validada para inclusion | 2.483634 | 2.722459
FAB075_1E+5 | FABEST | 42CrMo4+QT | FAB075 | Multiaxial | Unnotched hourglass hollow | -1 | 486.5383 | 0 | 20 | 280.7326 | 1 | 20 | 90 | evento ambiguo: sin grieta | https://doi.org/10.5281/zenodo.21509581 | 2.4482928 | 2369 | TRUE | FABEST: clasificacion previa no validada para inclusion | 2.448293 | 2.687117
FAB075_2E+5 | FABEST | 42CrMo4+QT | FAB075 | Multiaxial | Unnotched hourglass hollow | -1 | 445.2896 | 0 | 20 | 256.9321 | 1 | 20 | 90 | evento ambiguo: sin grieta | https://doi.org/10.5281/zenodo.21509581 | 2.4098184 | 2370 | TRUE | FABEST: clasificacion previa no validada para inclusion | 2.409818 | 2.648643
FAB075_5E+5 | FABEST | 42CrMo4+QT | FAB075 | Multiaxial | Unnotched hourglass hollow | -1 | 390.7618 | 0 | 20 | 225.4696 | 1 | 20 | 90 | evento ambiguo: sin grieta | https://doi.org/10.5281/zenodo.21509581 | 2.353088 | 2371 | TRUE | FABEST: clasificacion previa no validada para inclusion | 2.353088 | 2.591912
FAB075_1E+6 | FABEST | 42CrMo4+QT | FAB075 | Multiaxial | Unnotched hourglass hollow | -1 | 349.5132 | 0 | 20 | 201.6691 | 1 | 20 | 90 | evento ambiguo: sin grieta | https://doi.org/10.5281/zenodo.21509581 | 2.3046394 | 2372 | TRUE | FABEST: clasificacion previa no validada para inclusion | 2.304639 | 2.543464
FAB075_2E+6 | FABEST | 42CrMo4+QT | FAB075 | Multiaxial | Unnotched hourglass hollow | -1 | 308.2645 | 0 | 20 | 177.8686 | 1 | 20 | 90 | evento ambiguo: sin grieta | https://doi.org/10.5281/zenodo.21509581 | 2.2500993 | 2373 | TRUE | FABEST: clasificacion previa no validada para inclusion | 2.250099 | 2.488924
FAB075_5E+6 | FABEST | 42CrMo4+QT | FAB075 | Multiaxial | Unnotched hourglass hollow | -1 | 253.7367 | 0 | 20 | 146.4061 | 1 | 20 | 90 | evento ambiguo: sin grieta | https://doi.org/10.5281/zenodo.21509581 | 2.1655591 | 2374 | TRUE | FABEST: clasificacion previa no validada para inclusion | 2.165559 | 2.404383
FAB075_1E+7 | FABEST | 42CrMo4+QT | FAB075 | Multiaxial | Unnotched hourglass hollow | -1 | 212.4881 | 0 | 20 | 122.6056 | 1 | 20 | 90 | evento ambiguo: sin grieta | https://doi.org/10.5281/zenodo.21509581 | 2.0885103 | 2375 | TRUE | FABEST: clasificacion previa no validada para inclusion | 2.08851 | 2.327335
FAB075_2E+7 | FABEST | 42CrMo4+QT | FAB075 | Multiaxial | Unnotched hourglass hollow | -1 | 171.2394 | 0 | 20 | 98.80512 | 1 | 20 | 90 | evento ambiguo: sin grieta | https://doi.org/10.5281/zenodo.21509581 | 1.9947795 | 2376 | TRUE | FABEST: clasificacion previa no validada para inclusion | 1.994779 | 2.233604
FAB075_5E+7 | FABEST | 42CrMo4+QT | FAB075 | Multiaxial | Unnotched hourglass hollow | -1 | 116.7116 | 0 | 20 | 67.34259 | 1 | 20 | 90 | evento ambiguo: sin grieta | https://doi.org/10.5281/zenodo.21509581 | 1.8282898 | 2377 | TRUE | FABEST: clasificacion previa no validada para inclusion | 1.82829 | 2.067114
FAB075_1E+8 | FABEST | 42CrMo4+QT | FAB075 | Multiaxial | Unnotched hourglass hollow | -1 | 75.46293 | 0 | 20 | 43.54211 | 1 | 20 | 90 | evento ambiguo: sin grieta | https://doi.org/10.5281/zenodo.21509581 | 1.6389095 | 2378 | TRUE | FABEST: clasificacion previa no validada para inclusion | 1.638909 | 1.877734
FAB081_7 | FABEST | 42CrMo4+QT | FAB081 | Axial | Unnotched hourglass bar | -1 | 630 | 0 | 119 | 120371 | 1 | finished |  | INCLUIR | https://doi.org/10.5281/zenodo.21509581 | 5.0805219 | 2382 | TRUE | Evento ambiguo; revisar fuente FABEST | 5.080522 | 2.799341
FAB081_3 | FABEST | 42CrMo4+QT | FAB081 | Axial | Unnotched hourglass bar | -1 | 600 | 0 | 119 | 155519 | 1 | finished |  | INCLUIR | https://doi.org/10.5281/zenodo.21509581 | 5.1917835 | 2383 | TRUE | Evento ambiguo; revisar fuente FABEST | 5.191783 | 2.778151
FAB081_9 | FABEST | 42CrMo4+QT | FAB081 | Axial | Unnotched hourglass bar | -1 | 575 | 0 | 119 | 276832 | 1 | finished |  | INCLUIR | https://doi.org/10.5281/zenodo.21509581 | 5.4422163 | 2384 | TRUE | Evento ambiguo; revisar fuente FABEST | 5.442216 | 2.759668
FAB081_5 | FABEST | 42CrMo4+QT | FAB081 | Axial | Unnotched hourglass bar | -1 | 550 | 0 | 119 | 387270 | 1 | finished |  | INCLUIR | https://doi.org/10.5281/zenodo.21509581 | 5.5880139 | 2385 | TRUE | Evento ambiguo; revisar fuente FABEST | 5.588014 | 2.740363
FAB081_4 | FABEST | 42CrMo4+QT | FAB081 | Axial | Unnotched hourglass bar | -1 | 520 | 0 | 119 | 1157707 | 1 | finished |  | INCLUIR | https://doi.org/10.5281/zenodo.21509581 | 6.0635987 | 2386 | TRUE | Evento ambiguo; revisar fuente FABEST | 6.063599 | 2.716003
FAB081_12 | FABEST | 42CrMo4+QT | FAB081 | Axial | Unnotched hourglass bar | -1 | 530 | 0 | 119 | 1349358 | 1 | finished |  | INCLUIR | https://doi.org/10.5281/zenodo.21509581 | 6.1301272 | 2387 | TRUE | Evento ambiguo; revisar fuente FABEST | 6.130127 | 2.724276
FAB081_10 | FABEST | 42CrMo4+QT | FAB081 | Axial | Unnotched hourglass bar | -1 | 535 | 0 | 119 | 1829679 | 1 | finished |  | INCLUIR | https://doi.org/10.5281/zenodo.21509581 | 6.2623749 | 2388 | TRUE | Evento ambiguo; revisar fuente FABEST | 6.262375 | 2.728354
FAB081_1E+3 | FABEST | 42CrMo4+QT | FAB081 | Axial | Unnotched hourglass bar | -1 | 832.874 | 0 | 119 | 1000 | 0 |  |  | evento ambiguo: sin grieta | https://doi.org/10.5281/zenodo.21509581 | 3 | 2391 | TRUE | FABEST: clasificacion previa no validada para inclusion | 3 | 2.920579
FAB081_2E+3 | FABEST | 42CrMo4+QT | FAB081 | Axial | Unnotched hourglass bar | -1 | 796.7005 | 0 | 119 | 2000 | 0 |  |  | evento ambiguo: sin grieta | https://doi.org/10.5281/zenodo.21509581 | 3.30103 | 2392 | TRUE | FABEST: clasificacion previa no validada para inclusion | 3.30103 | 2.901295
FAB081_5E+3 | FABEST | 42CrMo4+QT | FAB081 | Axial | Unnotched hourglass bar | -1 | 751.2816 | 0 | 119 | 5000 | 0 |  |  | evento ambiguo: sin grieta | https://doi.org/10.5281/zenodo.21509581 | 3.69897 | 2393 | TRUE | FABEST: clasificacion previa no validada para inclusion | 3.69897 | 2.875803
FAB081_1E+4 | FABEST | 42CrMo4+QT | FAB081 | Axial | Unnotched hourglass bar | -1 | 718.6518 | 0 | 119 | 10000 | 0 |  |  | evento ambiguo: sin grieta | https://doi.org/10.5281/zenodo.21509581 | 4 | 2394 | TRUE | FABEST: clasificacion previa no validada para inclusion | 4 | 2.856518
FAB081_2E+4 | FABEST | 42CrMo4+QT | FAB081 | Axial | Unnotched hourglass bar | -1 | 687.4392 | 0 | 119 | 20000 | 0 |  |  | evento ambiguo: sin grieta | https://doi.org/10.5281/zenodo.21509581 | 4.30103 | 2395 | TRUE | FABEST: clasificacion previa no validada para inclusion | 4.30103 | 2.837234
FAB081_5E+4 | FABEST | 42CrMo4+QT | FAB081 | Axial | Unnotched hourglass bar | -1 | 648.2491 | 0 | 119 | 50000 | 0 |  |  | evento ambiguo: sin grieta | https://doi.org/10.5281/zenodo.21509581 | 4.69897 | 2396 | TRUE | FABEST: clasificacion previa no validada para inclusion | 4.69897 | 2.811742
FAB081_1E+5 | FABEST | 42CrMo4+QT | FAB081 | Axial | Unnotched hourglass bar | -1 | 620.0942 | 0 | 119 | 100000 | 0 |  |  | evento ambiguo: sin grieta | https://doi.org/10.5281/zenodo.21509581 | 5 | 2397 | TRUE | FABEST: clasificacion previa no validada para inclusion | 5 | 2.792458
FAB081_2E+5 | FABEST | 42CrMo4+QT | FAB081 | Axial | Unnotched hourglass bar | -1 | 593.1622 | 0 | 119 | 200000 | 0 |  |  | evento ambiguo: sin grieta | https://doi.org/10.5281/zenodo.21509581 | 5.30103 | 2398 | TRUE | FABEST: clasificacion previa no validada para inclusion | 5.30103 | 2.773173
FAB081_5E+5 | FABEST | 42CrMo4+QT | FAB081 | Axial | Unnotched hourglass bar | -1 | 559.3467 | 0 | 119 | 500000 | 0 |  |  | evento ambiguo: sin grieta | https://doi.org/10.5281/zenodo.21509581 | 5.69897 | 2399 | TRUE | FABEST: clasificacion previa no validada para inclusion | 5.69897 | 2.747681
FAB081_1E+6 | FABEST | 42CrMo4+QT | FAB081 | Axial | Unnotched hourglass bar | -1 | 535.0531 | 0 | 119 | 1000000 | 0 |  |  | evento ambiguo: sin grieta | https://doi.org/10.5281/zenodo.21509581 | 6 | 2400 | TRUE | FABEST: clasificacion previa no validada para inclusion | 6 | 2.728397
FAB081_2E+6 | FABEST | 42CrMo4+QT | FAB081 | Axial | Unnotched hourglass bar | -1 | 511.8146 | 0 | 119 | 2000000 | 0 |  |  | evento ambiguo: sin grieta | https://doi.org/10.5281/zenodo.21509581 | 6.30103 | 2401 | TRUE | FABEST: clasificacion previa no validada para inclusion | 6.30103 | 2.709113
FAB081_5E+6 | FABEST | 42CrMo4+QT | FAB081 | Axial | Unnotched hourglass bar | -1 | 482.6366 | 0 | 119 | 5000000 | 0 |  |  | evento ambiguo: sin grieta | https://doi.org/10.5281/zenodo.21509581 | 6.69897 | 2402 | TRUE | FABEST: clasificacion previa no validada para inclusion | 6.69897 | 2.68362
FAB081_1E+7 | FABEST | 42CrMo4+QT | FAB081 | Axial | Unnotched hourglass bar | -1 | 461.6747 | 0 | 119 | 10000000 | 0 |  |  | evento ambiguo: sin grieta | https://doi.org/10.5281/zenodo.21509581 | 7 | 2403 | TRUE | FABEST: clasificacion previa no validada para inclusion | 7 | 2.664336
FAB081_2E+7 | FABEST | 42CrMo4+QT | FAB081 | Axial | Unnotched hourglass bar | -1 | 441.6231 | 0 | 119 | 20000000 | 0 |  |  | evento ambiguo: sin grieta | https://doi.org/10.5281/zenodo.21509581 | 7.30103 | 2404 | TRUE | FABEST: clasificacion previa no validada para inclusion | 7.30103 | 2.645052
FAB081_5E+7 | FABEST | 42CrMo4+QT | FAB081 | Axial | Unnotched hourglass bar | -1 | 416.4467 | 0 | 119 | 50000000 | 0 |  |  | evento ambiguo: sin grieta | https://doi.org/10.5281/zenodo.21509581 | 7.69897 | 2405 | TRUE | FABEST: clasificacion previa no validada para inclusion | 7.69897 | 2.619559
FAB081_1E+8 | FABEST | 42CrMo4+QT | FAB081 | Axial | Unnotched hourglass bar | -1 | 398.3595 | 0 | 119 | 100000000 | 0 |  |  | evento ambiguo: sin grieta | https://doi.org/10.5281/zenodo.21509581 | 8 | 2406 | TRUE | FABEST: clasificacion previa no validada para inclusion | 8 | 2.600275
FAB081_1E+3 | FABEST | 42CrMo4+QT | FAB081 | Axial | Unnotched hourglass bar | -1 | 720.1227 | 0 | 119 | 1000 | 0 |  |  | evento ambiguo: sin grieta | https://doi.org/10.5281/zenodo.21509581 | 3 | 2407 | TRUE | FABEST: clasificacion previa no validada para inclusion | 3 | 2.857406
FAB081_2E+3 | FABEST | 42CrMo4+QT | FAB081 | Axial | Unnotched hourglass bar | -1 | 718.3168 | 0 | 119 | 2000 | 0 |  |  | evento ambiguo: sin grieta | https://doi.org/10.5281/zenodo.21509581 | 3.30103 | 2408 | TRUE | FABEST: clasificacion previa no validada para inclusion | 3.30103 | 2.856316
FAB081_5E+3 | FABEST | 42CrMo4+QT | FAB081 | Axial | Unnotched hourglass bar | -1 | 713.088 | 0 | 119 | 5000 | 0 |  |  | evento ambiguo: sin grieta | https://doi.org/10.5281/zenodo.21509581 | 3.69897 | 2409 | TRUE | FABEST: clasificacion previa no validada para inclusion | 3.69897 | 2.853143
FAB081_1E+4 | FABEST | 42CrMo4+QT | FAB081 | Axial | Unnotched hourglass bar | -1 | 704.9548 | 0 | 119 | 10000 | 0 |  |  | evento ambiguo: sin grieta | https://doi.org/10.5281/zenodo.21509581 | 4 | 2410 | TRUE | FABEST: clasificacion previa no validada para inclusion | 4 | 2.848161
FAB081_2E+4 | FABEST | 42CrMo4+QT | FAB081 | Axial | Unnotched hourglass bar | -1 | 690.5618 | 0 | 119 | 20000 | 0 |  |  | evento ambiguo: sin grieta | https://doi.org/10.5281/zenodo.21509581 | 4.30103 | 2411 | TRUE | FABEST: clasificacion previa no validada para inclusion | 4.30103 | 2.839203
FAB081_5E+4 | FABEST | 42CrMo4+QT | FAB081 | Axial | Unnotched hourglass bar | -1 | 658.1161 | 0 | 119 | 50000 | 0 |  |  | evento ambiguo: sin grieta | https://doi.org/10.5281/zenodo.21509581 | 4.69897 | 2412 | TRUE | FABEST: clasificacion previa no validada para inclusion | 4.69897 | 2.818303
FAB081_1E+5 | FABEST | 42CrMo4+QT | FAB081 | Axial | Unnotched hourglass bar | -1 | 624.4475 | 0 | 119 | 100000 | 0 |  |  | evento ambiguo: sin grieta | https://doi.org/10.5281/zenodo.21509581 | 5 | 2413 | TRUE | FABEST: clasificacion previa no validada para inclusion | 5 | 2.795496
FAB081_2E+5 | FABEST | 42CrMo4+QT | FAB081 | Axial | Unnotched hourglass bar | -1 | 589.3308 | 0 | 119 | 200000 | 0 |  |  | evento ambiguo: sin grieta | https://doi.org/10.5281/zenodo.21509581 | 5.30103 | 2414 | TRUE | FABEST: clasificacion previa no validada para inclusion | 5.30103 | 2.770359
FAB081_5E+5 | FABEST | 42CrMo4+QT | FAB081 | Axial | Unnotched hourglass bar | -1 | 552.4731 | 0 | 119 | 500000 | 0 |  |  | evento ambiguo: sin grieta | https://doi.org/10.5281/zenodo.21509581 | 5.69897 | 2415 | TRUE | FABEST: clasificacion previa no validada para inclusion | 5.69897 | 2.742311
FAB081_1E+6 | FABEST | 42CrMo4+QT | FAB081 | Axial | Unnotched hourglass bar | -1 | 535.0422 | 0 | 119 | 1000000 | 0 |  |  | evento ambiguo: sin grieta | https://doi.org/10.5281/zenodo.21509581 | 6 | 2416 | TRUE | FABEST: clasificacion previa no validada para inclusion | 6 | 2.728388
FAB081_2E+6 | FABEST | 42CrMo4+QT | FAB081 | Axial | Unnotched hourglass bar | -1 | 524.867 | 0 | 119 | 2000000 | 0 |  |  | evento ambiguo: sin grieta | https://doi.org/10.5281/zenodo.21509581 | 6.30103 | 2417 | TRUE | FABEST: clasificacion previa no validada para inclusion | 6.30103 | 2.720049
FAB081_5E+6 | FABEST | 42CrMo4+QT | FAB081 | Axial | Unnotched hourglass bar | -1 | 518.1941 | 0 | 119 | 5000000 | 0 |  |  | evento ambiguo: sin grieta | https://doi.org/10.5281/zenodo.21509581 | 6.69897 | 2418 | TRUE | FABEST: clasificacion previa no validada para inclusion | 6.69897 | 2.714493
FAB081_1E+7 | FABEST | 42CrMo4+QT | FAB081 | Axial | Unnotched hourglass bar | -1 | 515.8648 | 0 | 119 | 10000000 | 0 |  |  | evento ambiguo: sin grieta | https://doi.org/10.5281/zenodo.21509581 | 7 | 2419 | TRUE | FABEST: clasificacion previa no validada para inclusion | 7 | 2.712536
FAB081_2E+7 | FABEST | 42CrMo4+QT | FAB081 | Axial | Unnotched hourglass bar | -1 | 514.6794 | 0 | 119 | 20000000 | 0 |  |  | evento ambiguo: sin grieta | https://doi.org/10.5281/zenodo.21509581 | 7.30103 | 2420 | TRUE | FABEST: clasificacion previa no validada para inclusion | 7.30103 | 2.711537
FAB081_5E+7 | FABEST | 42CrMo4+QT | FAB081 | Axial | Unnotched hourglass bar | -1 | 513.9613 | 0 | 119 | 50000000 | 0 |  |  | evento ambiguo: sin grieta | https://doi.org/10.5281/zenodo.21509581 | 7.69897 | 2421 | TRUE | FABEST: clasificacion previa no validada para inclusion | 7.69897 | 2.71093
FAB081_1E+8 | FABEST | 42CrMo4+QT | FAB081 | Axial | Unnotched hourglass bar | -1 | 513.7208 | 0 | 119 | 100000000 | 0 |  |  | evento ambiguo: sin grieta | https://doi.org/10.5281/zenodo.21509581 | 8 | 2422 | TRUE | FABEST: clasificacion previa no validada para inclusion | 8 | 2.710727
FAB081_1E+3 | FABEST | 42CrMo4+QT | FAB081 | Axial | Unnotched hourglass bar | -1 | 802.6279 | 0 | 119 | 1000 | 0 |  |  | evento ambiguo: sin grieta | https://doi.org/10.5281/zenodo.21509581 | 3 | 2423 | TRUE | FABEST: clasificacion previa no validada para inclusion | 3 | 2.904514
FAB081_2E+3 | FABEST | 42CrMo4+QT | FAB081 | Axial | Unnotched hourglass bar | -1 | 775.6776 | 0 | 119 | 2000 | 0 |  |  | evento ambiguo: sin grieta | https://doi.org/10.5281/zenodo.21509581 | 3.30103 | 2424 | TRUE | FABEST: clasificacion previa no validada para inclusion | 3.30103 | 2.889681
FAB081_5E+3 | FABEST | 42CrMo4+QT | FAB081 | Axial | Unnotched hourglass bar | -1 | 740.0512 | 0 | 119 | 5000 | 0 |  |  | evento ambiguo: sin grieta | https://doi.org/10.5281/zenodo.21509581 | 3.69897 | 2425 | TRUE | FABEST: clasificacion previa no validada para inclusion | 3.69897 | 2.869262
FAB081_1E+4 | FABEST | 42CrMo4+QT | FAB081 | Axial | Unnotched hourglass bar | -1 | 713.1009 | 0 | 119 | 10000 | 0 |  |  | evento ambiguo: sin grieta | https://doi.org/10.5281/zenodo.21509581 | 4 | 2426 | TRUE | FABEST: clasificacion previa no validada para inclusion | 4 | 2.853151
FAB081_2E+4 | FABEST | 42CrMo4+QT | FAB081 | Axial | Unnotched hourglass bar | -1 | 686.1505 | 0 | 119 | 20000 | 0 |  |  | evento ambiguo: sin grieta | https://doi.org/10.5281/zenodo.21509581 | 4.30103 | 2427 | TRUE | FABEST: clasificacion previa no validada para inclusion | 4.30103 | 2.836419
FAB081_5E+4 | FABEST | 42CrMo4+QT | FAB081 | Axial | Unnotched hourglass bar | -1 | 650.5241 | 0 | 119 | 50000 | 0 |  |  | evento ambiguo: sin grieta | https://doi.org/10.5281/zenodo.21509581 | 4.69897 | 2428 | TRUE | FABEST: clasificacion previa no validada para inclusion | 4.69897 | 2.813263
FAB081_1E+5 | FABEST | 42CrMo4+QT | FAB081 | Axial | Unnotched hourglass bar | -1 | 623.5738 | 0 | 119 | 100000 | 0 |  |  | evento ambiguo: sin grieta | https://doi.org/10.5281/zenodo.21509581 | 5 | 2429 | TRUE | FABEST: clasificacion previa no validada para inclusion | 5 | 2.794888
FAB081_2E+5 | FABEST | 42CrMo4+QT | FAB081 | Axial | Unnotched hourglass bar | -1 | 596.6234 | 0 | 119 | 200000 | 0 |  |  | evento ambiguo: sin grieta | https://doi.org/10.5281/zenodo.21509581 | 5.30103 | 2430 | TRUE | FABEST: clasificacion previa no validada para inclusion | 5.30103 | 2.7757
FAB081_5E+5 | FABEST | 42CrMo4+QT | FAB081 | Axial | Unnotched hourglass bar | -1 | 560.997 | 0 | 119 | 500000 | 0 |  |  | evento ambiguo: sin grieta | https://doi.org/10.5281/zenodo.21509581 | 5.69897 | 2431 | TRUE | FABEST: clasificacion previa no validada para inclusion | 5.69897 | 2.748961
FAB081_1E+6 | FABEST | 42CrMo4+QT | FAB081 | Axial | Unnotched hourglass bar | -1 | 534.0467 | 0 | 119 | 1000000 | 0 |  |  | evento ambiguo: sin grieta | https://doi.org/10.5281/zenodo.21509581 | 6 | 2432 | TRUE | FABEST: clasificacion previa no validada para inclusion | 6 | 2.727579
FAB081_2E+6 | FABEST | 42CrMo4+QT | FAB081 | Axial | Unnotched hourglass bar | -1 | 507.0964 | 0 | 119 | 2000000 | 0 |  |  | evento ambiguo: sin grieta | https://doi.org/10.5281/zenodo.21509581 | 6.30103 | 2433 | TRUE | FABEST: clasificacion previa no validada para inclusion | 6.30103 | 2.70509
FAB081_5E+6 | FABEST | 42CrMo4+QT | FAB081 | Axial | Unnotched hourglass bar | -1 | 471.47 | 0 | 119 | 5000000 | 0 |  |  | evento ambiguo: sin grieta | https://doi.org/10.5281/zenodo.21509581 | 6.69897 | 2434 | TRUE | FABEST: clasificacion previa no validada para inclusion | 6.69897 | 2.673454
FAB081_1E+7 | FABEST | 42CrMo4+QT | FAB081 | Axial | Unnotched hourglass bar | -1 | 444.5196 | 0 | 119 | 10000000 | 0 |  |  | evento ambiguo: sin grieta | https://doi.org/10.5281/zenodo.21509581 | 7 | 2435 | TRUE | FABEST: clasificacion previa no validada para inclusion | 7 | 2.647891
FAB081_2E+7 | FABEST | 42CrMo4+QT | FAB081 | Axial | Unnotched hourglass bar | -1 | 417.5693 | 0 | 119 | 20000000 | 0 |  |  | evento ambiguo: sin grieta | https://doi.org/10.5281/zenodo.21509581 | 7.30103 | 2436 | TRUE | FABEST: clasificacion previa no validada para inclusion | 7.30103 | 2.620729
FAB081_5E+7 | FABEST | 42CrMo4+QT | FAB081 | Axial | Unnotched hourglass bar | -1 | 381.9429 | 0 | 119 | 50000000 | 0 |  |  | evento ambiguo: sin grieta | https://doi.org/10.5281/zenodo.21509581 | 7.69897 | 2437 | TRUE | FABEST: clasificacion previa no validada para inclusion | 7.69897 | 2.581998
FAB081_1E+8 | FABEST | 42CrMo4+QT | FAB081 | Axial | Unnotched hourglass bar | -1 | 354.9926 | 0 | 119 | 100000000 | 0 |  |  | evento ambiguo: sin grieta | https://doi.org/10.5281/zenodo.21509581 | 8 | 2438 | TRUE | FABEST: clasificacion previa no validada para inclusion | 8 | 2.550219
FAB082_11 | FABEST | 42CrMo4+QT | FAB082 | Axial | Unnotched dog-bone bar | -1 | 600 | 0 | 100 | 76749 | 1 | finished |  | INCLUIR | https://doi.org/10.5281/zenodo.21509581 | 4.8850727 | 2443 | TRUE | Evento ambiguo; revisar fuente FABEST | 4.885073 | 2.778151
FAB082_6 | FABEST | 42CrMo4+QT | FAB082 | Axial | Unnotched dog-bone bar | -1 | 575 | 0 | 100 | 140333 | 1 | finished |  | INCLUIR | https://doi.org/10.5281/zenodo.21509581 | 5.1471598 | 2444 | TRUE | Evento ambiguo; revisar fuente FABEST | 5.14716 | 2.759668
FAB082_8 | FABEST | 42CrMo4+QT | FAB082 | Axial | Unnotched dog-bone bar | -1 | 515 | 0 | 100 | 445994 | 1 | finished |  | INCLUIR | https://doi.org/10.5281/zenodo.21509581 | 5.649329 | 2446 | TRUE | Evento ambiguo; revisar fuente FABEST | 5.649329 | 2.711807
FAB082_12 | FABEST | 42CrMo4+QT | FAB082 | Axial | Unnotched dog-bone bar | -1 | 530 | 0 | 100 | 525076 | 1 | finished |  | INCLUIR | https://doi.org/10.5281/zenodo.21509581 | 5.7202222 | 2447 | TRUE | Evento ambiguo; revisar fuente FABEST | 5.720222 | 2.724276
FAB082_5 | FABEST | 42CrMo4+QT | FAB082 | Axial | Unnotched dog-bone bar | -1 | 530 | 0 | 100 | 552107 | 1 | finished |  | INCLUIR | https://doi.org/10.5281/zenodo.21509581 | 5.7420233 | 2448 | TRUE | Evento ambiguo; revisar fuente FABEST | 5.742023 | 2.724276
FAB082_13 | FABEST | 42CrMo4+QT | FAB082 | Axial | Unnotched dog-bone bar | -1 | 515 | 0 | 100 | 1023419 | 1 | finished |  | INCLUIR | https://doi.org/10.5281/zenodo.21509581 | 6.0100535 | 2449 | TRUE | Evento ambiguo; revisar fuente FABEST | 6.010053 | 2.711807
FAB082_1E+3 | FABEST | 42CrMo4+QT | FAB082 | Axial | Unnotched dog-bone bar | -1 | 769.0097 | 0 | 100 | 1000 | 0 |  |  | evento ambiguo: sin grieta | https://doi.org/10.5281/zenodo.21509581 | 3 | 2452 | TRUE | FABEST: clasificacion previa no validada para inclusion | 3 | 2.885932
FAB082_2E+3 | FABEST | 42CrMo4+QT | FAB082 | Axial | Unnotched dog-bone bar | -1 | 737.3531 | 0 | 100 | 2000 | 0 |  |  | evento ambiguo: sin grieta | https://doi.org/10.5281/zenodo.21509581 | 3.30103 | 2453 | TRUE | FABEST: clasificacion previa no validada para inclusion | 3.30103 | 2.867676
FAB082_5E+3 | FABEST | 42CrMo4+QT | FAB082 | Axial | Unnotched dog-bone bar | -1 | 697.4965 | 0 | 100 | 5000 | 0 |  |  | evento ambiguo: sin grieta | https://doi.org/10.5281/zenodo.21509581 | 3.69897 | 2454 | TRUE | FABEST: clasificacion previa no validada para inclusion | 3.69897 | 2.843542
FAB082_1E+4 | FABEST | 42CrMo4+QT | FAB082 | Axial | Unnotched dog-bone bar | -1 | 668.7838 | 0 | 100 | 10000 | 0 |  |  | evento ambiguo: sin grieta | https://doi.org/10.5281/zenodo.21509581 | 4 | 2455 | TRUE | FABEST: clasificacion previa no validada para inclusion | 4 | 2.825286
FAB082_2E+4 | FABEST | 42CrMo4+QT | FAB082 | Axial | Unnotched dog-bone bar | -1 | 641.253 | 0 | 100 | 20000 | 0 |  |  | evento ambiguo: sin grieta | https://doi.org/10.5281/zenodo.21509581 | 4.30103 | 2456 | TRUE | FABEST: clasificacion previa no validada para inclusion | 4.30103 | 2.807029
FAB082_5E+4 | FABEST | 42CrMo4+QT | FAB082 | Axial | Unnotched dog-bone bar | -1 | 606.591 | 0 | 100 | 50000 | 0 |  |  | evento ambiguo: sin grieta | https://doi.org/10.5281/zenodo.21509581 | 4.69897 | 2457 | TRUE | FABEST: clasificacion previa no validada para inclusion | 4.69897 | 2.782896
FAB082_1E+5 | FABEST | 42CrMo4+QT | FAB082 | Axial | Unnotched dog-bone bar | -1 | 581.6204 | 0 | 100 | 100000 | 0 |  |  | evento ambiguo: sin grieta | https://doi.org/10.5281/zenodo.21509581 | 5 | 2458 | TRUE | FABEST: clasificacion previa no validada para inclusion | 5 | 2.76464
FAB082_2E+5 | FABEST | 42CrMo4+QT | FAB082 | Axial | Unnotched dog-bone bar | -1 | 557.6778 | 0 | 100 | 200000 | 0 |  |  | evento ambiguo: sin grieta | https://doi.org/10.5281/zenodo.21509581 | 5.30103 | 2459 | TRUE | FABEST: clasificacion previa no validada para inclusion | 5.30103 | 2.746383
FAB082_5E+5 | FABEST | 42CrMo4+QT | FAB082 | Axial | Unnotched dog-bone bar | -1 | 527.5333 | 0 | 100 | 500000 | 0 |  |  | evento ambiguo: sin grieta | https://doi.org/10.5281/zenodo.21509581 | 5.69897 | 2460 | TRUE | FABEST: clasificacion previa no validada para inclusion | 5.69897 | 2.72225
FAB082_1E+6 | FABEST | 42CrMo4+QT | FAB082 | Axial | Unnotched dog-bone bar | -1 | 505.8172 | 0 | 100 | 1000000 | 0 |  |  | evento ambiguo: sin grieta | https://doi.org/10.5281/zenodo.21509581 | 6 | 2461 | TRUE | FABEST: clasificacion previa no validada para inclusion | 6 | 2.703994
FAB082_2E+6 | FABEST | 42CrMo4+QT | FAB082 | Axial | Unnotched dog-bone bar | -1 | 484.9951 | 0 | 100 | 2000000 | 0 |  |  | evento ambiguo: sin grieta | https://doi.org/10.5281/zenodo.21509581 | 6.30103 | 2462 | TRUE | FABEST: clasificacion previa no validada para inclusion | 6.30103 | 2.685737
FAB082_5E+6 | FABEST | 42CrMo4+QT | FAB082 | Axial | Unnotched dog-bone bar | -1 | 458.7793 | 0 | 100 | 5000000 | 0 |  |  | evento ambiguo: sin grieta | https://doi.org/10.5281/zenodo.21509581 | 6.69897 | 2463 | TRUE | FABEST: clasificacion previa no validada para inclusion | 6.69897 | 2.661604
FAB082_1E+7 | FABEST | 42CrMo4+QT | FAB082 | Axial | Unnotched dog-bone bar | -1 | 439.8935 | 0 | 100 | 10000000 | 0 |  |  | evento ambiguo: sin grieta | https://doi.org/10.5281/zenodo.21509581 | 7 | 2464 | TRUE | FABEST: clasificacion previa no validada para inclusion | 7 | 2.643348
FAB082_2E+7 | FABEST | 42CrMo4+QT | FAB082 | Axial | Unnotched dog-bone bar | -1 | 421.7851 | 0 | 100 | 20000000 | 0 |  |  | evento ambiguo: sin grieta | https://doi.org/10.5281/zenodo.21509581 | 7.30103 | 2465 | TRUE | FABEST: clasificacion previa no validada para inclusion | 7.30103 | 2.625091
FAB082_5E+7 | FABEST | 42CrMo4+QT | FAB082 | Axial | Unnotched dog-bone bar | -1 | 398.9861 | 0 | 100 | 50000000 | 0 |  |  | evento ambiguo: sin grieta | https://doi.org/10.5281/zenodo.21509581 | 7.69897 | 2466 | TRUE | FABEST: clasificacion previa no validada para inclusion | 7.69897 | 2.600958
FAB082_1E+8 | FABEST | 42CrMo4+QT | FAB082 | Axial | Unnotched dog-bone bar | -1 | 382.5617 | 0 | 100 | 100000000 | 0 |  |  | evento ambiguo: sin grieta | https://doi.org/10.5281/zenodo.21509581 | 8 | 2467 | TRUE | FABEST: clasificacion previa no validada para inclusion | 8 | 2.582701
FAB082_1E+3 | FABEST | 42CrMo4+QT | FAB082 | Axial | Unnotched dog-bone bar | -1 | 671.6514 | 0 | 100 | 1000 | 0 |  |  | evento ambiguo: sin grieta | https://doi.org/10.5281/zenodo.21509581 | 3 | 2468 | TRUE | FABEST: clasificacion previa no validada para inclusion | 3 | 2.827144
FAB082_2E+3 | FABEST | 42CrMo4+QT | FAB082 | Axial | Unnotched dog-bone bar | -1 | 669.6983 | 0 | 100 | 2000 | 0 |  |  | evento ambiguo: sin grieta | https://doi.org/10.5281/zenodo.21509581 | 3.30103 | 2469 | TRUE | FABEST: clasificacion previa no validada para inclusion | 3.30103 | 2.825879
FAB082_5E+3 | FABEST | 42CrMo4+QT | FAB082 | Axial | Unnotched dog-bone bar | -1 | 664.1131 | 0 | 100 | 5000 | 0 |  |  | evento ambiguo: sin grieta | https://doi.org/10.5281/zenodo.21509581 | 3.69897 | 2470 | TRUE | FABEST: clasificacion previa no validada para inclusion | 3.69897 | 2.822242
FAB082_1E+4 | FABEST | 42CrMo4+QT | FAB082 | Axial | Unnotched dog-bone bar | -1 | 655.6243 | 0 | 100 | 10000 | 0 |  |  | evento ambiguo: sin grieta | https://doi.org/10.5281/zenodo.21509581 | 4 | 2471 | TRUE | FABEST: clasificacion previa no validada para inclusion | 4 | 2.816655
FAB082_2E+4 | FABEST | 42CrMo4+QT | FAB082 | Axial | Unnotched dog-bone bar | -1 | 641.1594 | 0 | 100 | 20000 | 0 |  |  | evento ambiguo: sin grieta | https://doi.org/10.5281/zenodo.21509581 | 4.30103 | 2472 | TRUE | FABEST: clasificacion previa no validada para inclusion | 4.30103 | 2.806966
FAB082_5E+4 | FABEST | 42CrMo4+QT | FAB082 | Axial | Unnotched dog-bone bar | -1 | 610.8774 | 0 | 100 | 50000 | 0 |  |  | evento ambiguo: sin grieta | https://doi.org/10.5281/zenodo.21509581 | 4.69897 | 2473 | TRUE | FABEST: clasificacion previa no validada para inclusion | 4.69897 | 2.785954
FAB082_1E+5 | FABEST | 42CrMo4+QT | FAB082 | Axial | Unnotched dog-bone bar | -1 | 582.3619 | 0 | 100 | 100000 | 0 |  |  | evento ambiguo: sin grieta | https://doi.org/10.5281/zenodo.21509581 | 5 | 2474 | TRUE | FABEST: clasificacion previa no validada para inclusion | 5 | 2.765193
FAB082_2E+5 | FABEST | 42CrMo4+QT | FAB082 | Axial | Unnotched dog-bone bar | -1 | 555.2509 | 0 | 100 | 200000 | 0 |  |  | evento ambiguo: sin grieta | https://doi.org/10.5281/zenodo.21509581 | 5.30103 | 2475 | TRUE | FABEST: clasificacion previa no validada para inclusion | 5.30103 | 2.744489
FAB082_5E+5 | FABEST | 42CrMo4+QT | FAB082 | Axial | Unnotched dog-bone bar | -1 | 529.2404 | 0 | 100 | 500000 | 0 |  |  | evento ambiguo: sin grieta | https://doi.org/10.5281/zenodo.21509581 | 5.69897 | 2476 | TRUE | FABEST: clasificacion previa no validada para inclusion | 5.69897 | 2.723653
FAB082_1E+6 | FABEST | 42CrMo4+QT | FAB082 | Axial | Unnotched dog-bone bar | -1 | 517.7085 | 0 | 100 | 1000000 | 0 |  |  | evento ambiguo: sin grieta | https://doi.org/10.5281/zenodo.21509581 | 6 | 2477 | TRUE | FABEST: clasificacion previa no validada para inclusion | 6 | 2.714085
FAB082_2E+6 | FABEST | 42CrMo4+QT | FAB082 | Axial | Unnotched dog-bone bar | -1 | 511.1872 | 0 | 100 | 2000000 | 0 |  |  | evento ambiguo: sin grieta | https://doi.org/10.5281/zenodo.21509581 | 6.30103 | 2478 | TRUE | FABEST: clasificacion previa no validada para inclusion | 6.30103 | 2.70858
FAB082_5E+6 | FABEST | 42CrMo4+QT | FAB082 | Axial | Unnotched dog-bone bar | -1 | 506.9915 | 0 | 100 | 5000000 | 0 |  |  | evento ambiguo: sin grieta | https://doi.org/10.5281/zenodo.21509581 | 6.69897 | 2479 | TRUE | FABEST: clasificacion previa no validada para inclusion | 6.69897 | 2.705001
FAB082_1E+7 | FABEST | 42CrMo4+QT | FAB082 | Axial | Unnotched dog-bone bar | -1 | 505.5417 | 0 | 100 | 10000000 | 0 |  |  | evento ambiguo: sin grieta | https://doi.org/10.5281/zenodo.21509581 | 7 | 2480 | TRUE | FABEST: clasificacion previa no validada para inclusion | 7 | 2.703757
FAB082_2E+7 | FABEST | 42CrMo4+QT | FAB082 | Axial | Unnotched dog-bone bar | -1 | 504.8068 | 0 | 100 | 20000000 | 0 |  |  | evento ambiguo: sin grieta | https://doi.org/10.5281/zenodo.21509581 | 7.30103 | 2481 | TRUE | FABEST: clasificacion previa no validada para inclusion | 7.30103 | 2.703125
FAB082_5E+7 | FABEST | 42CrMo4+QT | FAB082 | Axial | Unnotched dog-bone bar | -1 | 504.3626 | 0 | 100 | 50000000 | 0 |  |  | evento ambiguo: sin grieta | https://doi.org/10.5281/zenodo.21509581 | 7.69897 | 2482 | TRUE | FABEST: clasificacion previa no validada para inclusion | 7.69897 | 2.702743
FAB082_1E+8 | FABEST | 42CrMo4+QT | FAB082 | Axial | Unnotched dog-bone bar | -1 | 504.214 | 0 | 100 | 100000000 | 0 |  |  | evento ambiguo: sin grieta | https://doi.org/10.5281/zenodo.21509581 | 8 | 2483 | TRUE | FABEST: clasificacion previa no validada para inclusion | 8 | 2.702615
FAB082_1E+3 | FABEST | 42CrMo4+QT | FAB082 | Axial | Unnotched dog-bone bar | -1 | 745.1839 | 0 | 100 | 1000 | 0 |  |  | evento ambiguo: sin grieta | https://doi.org/10.5281/zenodo.21509581 | 3 | 2484 | TRUE | FABEST: clasificacion previa no validada para inclusion | 3 | 2.872263
FAB082_2E+3 | FABEST | 42CrMo4+QT | FAB082 | Axial | Unnotched dog-bone bar | -1 | 720.8819 | 0 | 100 | 2000 | 0 |  |  | evento ambiguo: sin grieta | https://doi.org/10.5281/zenodo.21509581 | 3.30103 | 2485 | TRUE | FABEST: clasificacion previa no validada para inclusion | 3.30103 | 2.857864
FAB082_5E+3 | FABEST | 42CrMo4+QT | FAB082 | Axial | Unnotched dog-bone bar | -1 | 688.7564 | 0 | 100 | 5000 | 0 |  |  | evento ambiguo: sin grieta | https://doi.org/10.5281/zenodo.21509581 | 3.69897 | 2486 | TRUE | FABEST: clasificacion previa no validada para inclusion | 3.69897 | 2.838066
FAB082_1E+4 | FABEST | 42CrMo4+QT | FAB082 | Axial | Unnotched dog-bone bar | -1 | 664.4544 | 0 | 100 | 10000 | 0 |  |  | evento ambiguo: sin grieta | https://doi.org/10.5281/zenodo.21509581 | 4 | 2487 | TRUE | FABEST: clasificacion previa no validada para inclusion | 4 | 2.822465
FAB082_2E+4 | FABEST | 42CrMo4+QT | FAB082 | Axial | Unnotched dog-bone bar | -1 | 640.1525 | 0 | 100 | 20000 | 0 |  |  | evento ambiguo: sin grieta | https://doi.org/10.5281/zenodo.21509581 | 4.30103 | 2488 | TRUE | FABEST: clasificacion previa no validada para inclusion | 4.30103 | 2.806283
FAB082_5E+4 | FABEST | 42CrMo4+QT | FAB082 | Axial | Unnotched dog-bone bar | -1 | 608.027 | 0 | 100 | 50000 | 0 |  |  | evento ambiguo: sin grieta | https://doi.org/10.5281/zenodo.21509581 | 4.69897 | 2489 | TRUE | FABEST: clasificacion previa no validada para inclusion | 4.69897 | 2.783923
FAB082_1E+5 | FABEST | 42CrMo4+QT | FAB082 | Axial | Unnotched dog-bone bar | -1 | 583.725 | 0 | 100 | 100000 | 0 |  |  | evento ambiguo: sin grieta | https://doi.org/10.5281/zenodo.21509581 | 5 | 2490 | TRUE | FABEST: clasificacion previa no validada para inclusion | 5 | 2.766208
FAB082_2E+5 | FABEST | 42CrMo4+QT | FAB082 | Axial | Unnotched dog-bone bar | -1 | 559.423 | 0 | 100 | 200000 | 0 |  |  | evento ambiguo: sin grieta | https://doi.org/10.5281/zenodo.21509581 | 5.30103 | 2491 | TRUE | FABEST: clasificacion previa no validada para inclusion | 5.30103 | 2.74774
FAB082_5E+5 | FABEST | 42CrMo4+QT | FAB082 | Axial | Unnotched dog-bone bar | -1 | 527.2975 | 0 | 100 | 500000 | 0 |  |  | evento ambiguo: sin grieta | https://doi.org/10.5281/zenodo.21509581 | 5.69897 | 2492 | TRUE | FABEST: clasificacion previa no validada para inclusion | 5.69897 | 2.722056
FAB082_1E+6 | FABEST | 42CrMo4+QT | FAB082 | Axial | Unnotched dog-bone bar | -1 | 502.9955 | 0 | 100 | 1000000 | 0 |  |  | evento ambiguo: sin grieta | https://doi.org/10.5281/zenodo.21509581 | 6 | 2493 | TRUE | FABEST: clasificacion previa no validada para inclusion | 6 | 2.701564
FAB082_2E+6 | FABEST | 42CrMo4+QT | FAB082 | Axial | Unnotched dog-bone bar | -1 | 478.6935 | 0 | 100 | 2000000 | 0 |  |  | evento ambiguo: sin grieta | https://doi.org/10.5281/zenodo.21509581 | 6.30103 | 2494 | TRUE | FABEST: clasificacion previa no validada para inclusion | 6.30103 | 2.680058
FAB082_5E+6 | FABEST | 42CrMo4+QT | FAB082 | Axial | Unnotched dog-bone bar | -1 | 446.568 | 0 | 100 | 5000000 | 0 |  |  | evento ambiguo: sin grieta | https://doi.org/10.5281/zenodo.21509581 | 6.69897 | 2495 | TRUE | FABEST: clasificacion previa no validada para inclusion | 6.69897 | 2.649888
FAB082_1E+7 | FABEST | 42CrMo4+QT | FAB082 | Axial | Unnotched dog-bone bar | -1 | 422.266 | 0 | 100 | 10000000 | 0 |  |  | evento ambiguo: sin grieta | https://doi.org/10.5281/zenodo.21509581 | 7 | 2496 | TRUE | FABEST: clasificacion previa no validada para inclusion | 7 | 2.625586
FAB082_2E+7 | FABEST | 42CrMo4+QT | FAB082 | Axial | Unnotched dog-bone bar | -1 | 397.9641 | 0 | 100 | 20000000 | 0 |  |  | evento ambiguo: sin grieta | https://doi.org/10.5281/zenodo.21509581 | 7.30103 | 2497 | TRUE | FABEST: clasificacion previa no validada para inclusion | 7.30103 | 2.599844
FAB082_5E+7 | FABEST | 42CrMo4+QT | FAB082 | Axial | Unnotched dog-bone bar | -1 | 365.8386 | 0 | 100 | 50000000 | 0 |  |  | evento ambiguo: sin grieta | https://doi.org/10.5281/zenodo.21509581 | 7.69897 | 2498 | TRUE | FABEST: clasificacion previa no validada para inclusion | 7.69897 | 2.563289
FAB082_1E+8 | FABEST | 42CrMo4+QT | FAB082 | Axial | Unnotched dog-bone bar | -1 | 341.5366 | 0 | 100 | 100000000 | 0 |  |  | evento ambiguo: sin grieta | https://doi.org/10.5281/zenodo.21509581 | 8 | 2499 | TRUE | FABEST: clasificacion previa no validada para inclusion | 8 | 2.533437
FAB090_7 | FABEST | 42CrMo4+QT | FAB090 | Axial | Unnotched dog-bone bar | 0.1 | 427.5 | 522.405 | 90 | 191383 | 1 | finished |  | R diferente de -1 | https://doi.org/10.5281/zenodo.21509581 | 5.2819034 | 2500 | TRUE | FABEST: clasificacion previa no validada para inclusion | 5.281903 | 2.630936
FAB090_3 | FABEST | 42CrMo4+QT | FAB090 | Axial | Unnotched dog-bone bar | 0.1 | 405 | 494.91 | 90 | 236076 | 1 | finished |  | R diferente de -1 | https://doi.org/10.5281/zenodo.21509581 | 5.3730518 | 2501 | TRUE | FABEST: clasificacion previa no validada para inclusion | 5.373052 | 2.607455
FAB090_6 | FABEST | 42CrMo4+QT | FAB090 | Axial | Unnotched dog-bone bar | 0.1 | 405 | 494.91 | 90 | 244063 | 1 | finished |  | R diferente de -1 | https://doi.org/10.5281/zenodo.21509581 | 5.3875019 | 2502 | TRUE | FABEST: clasificacion previa no validada para inclusion | 5.387502 | 2.607455
FAB090_4 | FABEST | 42CrMo4+QT | FAB090 | Axial | Unnotched dog-bone bar | 0.1 | 427.5 | 522.405 | 90 | 307283 | 1 | finished |  | R diferente de -1 | https://doi.org/10.5281/zenodo.21509581 | 5.4875385 | 2503 | TRUE | FABEST: clasificacion previa no validada para inclusion | 5.487539 | 2.630936
FAB090_5 | FABEST | 42CrMo4+QT | FAB090 | Axial | Unnotched dog-bone bar | 0.1 | 416.2 | 508.5964 | 90 | 384179 | 1 | finished |  | R diferente de -1 | https://doi.org/10.5281/zenodo.21509581 | 5.5845336 | 2504 | TRUE | FABEST: clasificacion previa no validada para inclusion | 5.584534 | 2.619302
FAB090_1 | FABEST | 42CrMo4+QT | FAB090 | Axial | Unnotched dog-bone bar | 0.1 | 416.2 | 508.5964 | 90 | 854459 | 1 | finished |  | R diferente de -1 | https://doi.org/10.5281/zenodo.21509581 | 5.9316912 | 2505 | TRUE | FABEST: clasificacion previa no validada para inclusion | 5.931691 | 2.619302
FAB090_8 | FABEST | 42CrMo4+QT | FAB090 | Axial | Unnotched dog-bone bar | 0.1 | 393.8 | 481.2236 | 90 | 5000010 | 0 | interrupted |  | R diferente de -1 | https://doi.org/10.5281/zenodo.21509581 | 6.6989709 | 2506 | TRUE | FABEST: clasificacion previa no validada para inclusion | 6.698971 | 2.595276
FAB090_2 | FABEST | 42CrMo4+QT | FAB090 | Axial | Unnotched dog-bone bar | 0.1 | 393.8 | 481.2236 | 90 | 6300247 | 1 | finished |  | R diferente de -1 | https://doi.org/10.5281/zenodo.21509581 | 6.7993576 | 2507 | TRUE | FABEST: clasificacion previa no validada para inclusion | 6.799358 | 2.595276
FAB090_1E+3 | FABEST | 42CrMo4+QT | FAB090 | Axial | Unnotched dog-bone bar | 0.1 | 527.6469 | 644.7845 | 90 | 1000 | 0 |  |  | evento ambiguo: sin grieta | https://doi.org/10.5281/zenodo.21509581 | 3 | 2508 | TRUE | FABEST: clasificacion previa no validada para inclusion | 3 | 2.722343
FAB090_2E+3 | FABEST | 42CrMo4+QT | FAB090 | Axial | Unnotched dog-bone bar | 0.1 | 513.3709 | 627.3393 | 90 | 2000 | 0 |  |  | evento ambiguo: sin grieta | https://doi.org/10.5281/zenodo.21509581 | 3.30103 | 2509 | TRUE | FABEST: clasificacion previa no validada para inclusion | 3.30103 | 2.710431
FAB090_5E+3 | FABEST | 42CrMo4+QT | FAB090 | Axial | Unnotched dog-bone bar | 0.1 | 495.0902 | 605.0002 | 90 | 5000 | 0 |  |  | evento ambiguo: sin grieta | https://doi.org/10.5281/zenodo.21509581 | 3.69897 | 2510 | TRUE | FABEST: clasificacion previa no validada para inclusion | 3.69897 | 2.694684
FAB090_1E+4 | FABEST | 42CrMo4+QT | FAB090 | Axial | Unnotched dog-bone bar | 0.1 | 481.6951 | 588.6314 | 90 | 10000 | 0 |  |  | evento ambiguo: sin grieta | https://doi.org/10.5281/zenodo.21509581 | 4 | 2511 | TRUE | FABEST: clasificacion previa no validada para inclusion | 4 | 2.682772
FAB090_2E+4 | FABEST | 42CrMo4+QT | FAB090 | Axial | Unnotched dog-bone bar | 0.1 | 468.6624 | 572.7054 | 90 | 20000 | 0 |  |  | evento ambiguo: sin grieta | https://doi.org/10.5281/zenodo.21509581 | 4.30103 | 2512 | TRUE | FABEST: clasificacion previa no validada para inclusion | 4.30103 | 2.67086
FAB090_5E+4 | FABEST | 42CrMo4+QT | FAB090 | Axial | Unnotched dog-bone bar | 0.1 | 451.9737 | 552.3118 | 90 | 50000 | 0 |  |  | evento ambiguo: sin grieta | https://doi.org/10.5281/zenodo.21509581 | 4.69897 | 2513 | TRUE | FABEST: clasificacion previa no validada para inclusion | 4.69897 | 2.655113
FAB090_1E+5 | FABEST | 42CrMo4+QT | FAB090 | Axial | Unnotched dog-bone bar | 0.1 | 439.7451 | 537.3686 | 90 | 100000 | 0 |  |  | evento ambiguo: sin grieta | https://doi.org/10.5281/zenodo.21509581 | 5 | 2514 | TRUE | FABEST: clasificacion previa no validada para inclusion | 5 | 2.643201
FAB090_2E+5 | FABEST | 42CrMo4+QT | FAB090 | Axial | Unnotched dog-bone bar | 0.1 | 427.8474 | 522.8296 | 90 | 200000 | 0 |  |  | evento ambiguo: sin grieta | https://doi.org/10.5281/zenodo.21509581 | 5.30103 | 2515 | TRUE | FABEST: clasificacion previa no validada para inclusion | 5.30103 | 2.631289
FAB090_5E+5 | FABEST | 42CrMo4+QT | FAB090 | Axial | Unnotched dog-bone bar | 0.1 | 412.6121 | 504.212 | 90 | 500000 | 0 |  |  | evento ambiguo: sin grieta | https://doi.org/10.5281/zenodo.21509581 | 5.69897 | 2516 | TRUE | FABEST: clasificacion previa no validada para inclusion | 5.69897 | 2.615542
FAB090_1E+6 | FABEST | 42CrMo4+QT | FAB090 | Axial | Unnotched dog-bone bar | 0.1 | 401.4485 | 490.5701 | 90 | 1000000 | 0 |  |  | evento ambiguo: sin grieta | https://doi.org/10.5281/zenodo.21509581 | 6 | 2517 | TRUE | FABEST: clasificacion previa no validada para inclusion | 6 | 2.60363
FAB090_2E+6 | FABEST | 42CrMo4+QT | FAB090 | Axial | Unnotched dog-bone bar | 0.1 | 390.587 | 477.2973 | 90 | 2000000 | 0 |  |  | evento ambiguo: sin grieta | https://doi.org/10.5281/zenodo.21509581 | 6.30103 | 2518 | TRUE | FABEST: clasificacion previa no validada para inclusion | 6.30103 | 2.591718
FAB090_5E+6 | FABEST | 42CrMo4+QT | FAB090 | Axial | Unnotched dog-bone bar | 0.1 | 376.6785 | 460.3011 | 90 | 5000000 | 0 |  |  | evento ambiguo: sin grieta | https://doi.org/10.5281/zenodo.21509581 | 6.69897 | 2519 | TRUE | FABEST: clasificacion previa no validada para inclusion | 6.69897 | 2.575971
FAB090_1E+7 | FABEST | 42CrMo4+QT | FAB090 | Axial | Unnotched dog-bone bar | 0.1 | 366.4871 | 447.8473 | 90 | 10000000 | 0 |  |  | evento ambiguo: sin grieta | https://doi.org/10.5281/zenodo.21509581 | 7 | 2520 | TRUE | FABEST: clasificacion previa no validada para inclusion | 7 | 2.564059
FAB090_2E+7 | FABEST | 42CrMo4+QT | FAB090 | Axial | Unnotched dog-bone bar | 0.1 | 356.5715 | 435.7304 | 90 | 20000000 | 0 |  |  | evento ambiguo: sin grieta | https://doi.org/10.5281/zenodo.21509581 | 7.30103 | 2521 | TRUE | FABEST: clasificacion previa no validada para inclusion | 7.30103 | 2.552147
FAB090_5E+7 | FABEST | 42CrMo4+QT | FAB090 | Axial | Unnotched dog-bone bar | 0.1 | 343.8743 | 420.2143 | 90 | 50000000 | 0 |  |  | evento ambiguo: sin grieta | https://doi.org/10.5281/zenodo.21509581 | 7.69897 | 2522 | TRUE | FABEST: clasificacion previa no validada para inclusion | 7.69897 | 2.5364
FAB090_1E+8 | FABEST | 42CrMo4+QT | FAB090 | Axial | Unnotched dog-bone bar | 0.1 | 334.5704 | 408.8451 | 90 | 100000000 | 0 |  |  | evento ambiguo: sin grieta | https://doi.org/10.5281/zenodo.21509581 | 8 | 2523 | TRUE | FABEST: clasificacion previa no validada para inclusion | 8 | 2.524488
FAB090_1E+3 | FABEST | 42CrMo4+QT | FAB090 | Axial | Unnotched dog-bone bar | 0.1 | 417.7901 | 510.5395 | 90 | 1000 | 0 |  |  | evento ambiguo: sin grieta | https://doi.org/10.5281/zenodo.21509581 | 3 | 2524 | TRUE | FABEST: clasificacion previa no validada para inclusion | 3 | 2.620958
FAB090_2E+3 | FABEST | 42CrMo4+QT | FAB090 | Axial | Unnotched dog-bone bar | 0.1 | 417.7856 | 510.534 | 90 | 2000 | 0 |  |  | evento ambiguo: sin grieta | https://doi.org/10.5281/zenodo.21509581 | 3.30103 | 2525 | TRUE | FABEST: clasificacion previa no validada para inclusion | 3.30103 | 2.620953
FAB090_5E+3 | FABEST | 42CrMo4+QT | FAB090 | Axial | Unnotched dog-bone bar | 0.1 | 417.7723 | 510.5177 | 90 | 5000 | 0 |  |  | evento ambiguo: sin grieta | https://doi.org/10.5281/zenodo.21509581 | 3.69897 | 2526 | TRUE | FABEST: clasificacion previa no validada para inclusion | 3.69897 | 2.62094
FAB090_1E+4 | FABEST | 42CrMo4+QT | FAB090 | Axial | Unnotched dog-bone bar | 0.1 | 417.75 | 510.4905 | 90 | 10000 | 0 |  |  | evento ambiguo: sin grieta | https://doi.org/10.5281/zenodo.21509581 | 4 | 2527 | TRUE | FABEST: clasificacion previa no validada para inclusion | 4 | 2.620916
FAB090_2E+4 | FABEST | 42CrMo4+QT | FAB090 | Axial | Unnotched dog-bone bar | 0.1 | 417.7055 | 510.4361 | 90 | 20000 | 0 |  |  | evento ambiguo: sin grieta | https://doi.org/10.5281/zenodo.21509581 | 4.30103 | 2528 | TRUE | FABEST: clasificacion previa no validada para inclusion | 4.30103 | 2.62087
FAB090_5E+4 | FABEST | 42CrMo4+QT | FAB090 | Axial | Unnotched dog-bone bar | 0.1 | 417.5722 | 510.2732 | 90 | 50000 | 0 |  |  | evento ambiguo: sin grieta | https://doi.org/10.5281/zenodo.21509581 | 4.69897 | 2529 | TRUE | FABEST: clasificacion previa no validada para inclusion | 4.69897 | 2.620732
FAB090_1E+5 | FABEST | 42CrMo4+QT | FAB090 | Axial | Unnotched dog-bone bar | 0.1 | 417.3506 | 510.0024 | 90 | 100000 | 0 |  |  | evento ambiguo: sin grieta | https://doi.org/10.5281/zenodo.21509581 | 5 | 2530 | TRUE | FABEST: clasificacion previa no validada para inclusion | 5 | 2.620501
FAB090_2E+5 | FABEST | 42CrMo4+QT | FAB090 | Axial | Unnotched dog-bone bar | 0.1 | 416.9093 | 509.4631 | 90 | 200000 | 0 |  |  | evento ambiguo: sin grieta | https://doi.org/10.5281/zenodo.21509581 | 5.30103 | 2531 | TRUE | FABEST: clasificacion previa no validada para inclusion | 5.30103 | 2.620042
FAB090_5E+5 | FABEST | 42CrMo4+QT | FAB090 | Axial | Unnotched dog-bone bar | 0.1 | 415.6012 | 507.8647 | 90 | 500000 | 0 |  |  | evento ambiguo: sin grieta | https://doi.org/10.5281/zenodo.21509581 | 5.69897 | 2532 | TRUE | FABEST: clasificacion previa no validada para inclusion | 5.69897 | 2.618677
FAB090_1E+6 | FABEST | 42CrMo4+QT | FAB090 | Axial | Unnotched dog-bone bar | 0.1 | 413.472 | 505.2628 | 90 | 1000000 | 0 |  |  | evento ambiguo: sin grieta | https://doi.org/10.5281/zenodo.21509581 | 6 | 2533 | TRUE | FABEST: clasificacion previa no validada para inclusion | 6 | 2.616446
FAB090_2E+6 | FABEST | 42CrMo4+QT | FAB090 | Axial | Unnotched dog-bone bar | 0.1 | 409.3931 | 500.2784 | 90 | 2000000 | 0 |  |  | evento ambiguo: sin grieta | https://doi.org/10.5281/zenodo.21509581 | 6.30103 | 2534 | TRUE | FABEST: clasificacion previa no validada para inclusion | 6.30103 | 2.612141
FAB090_5E+6 | FABEST | 42CrMo4+QT | FAB090 | Axial | Unnotched dog-bone bar | 0.1 | 398.3985 | 486.843 | 90 | 5000000 | 0 |  |  | evento ambiguo: sin grieta | https://doi.org/10.5281/zenodo.21509581 | 6.69897 | 2535 | TRUE | FABEST: clasificacion previa no validada para inclusion | 6.69897 | 2.600318
FAB090_1E+7 | FABEST | 42CrMo4+QT | FAB090 | Axial | Unnotched dog-bone bar | 0.1 | 383.2589 | 468.3424 | 90 | 10000000 | 0 |  |  | evento ambiguo: sin grieta | https://doi.org/10.5281/zenodo.21509581 | 7 | 2536 | TRUE | FABEST: clasificacion previa no validada para inclusion | 7 | 2.583492
FAB090_2E+7 | FABEST | 42CrMo4+QT | FAB090 | Axial | Unnotched dog-bone bar | 0.1 | 360.6572 | 440.7231 | 90 | 20000000 | 0 |  |  | evento ambiguo: sin grieta | https://doi.org/10.5281/zenodo.21509581 | 7.30103 | 2537 | TRUE | FABEST: clasificacion previa no validada para inclusion | 7.30103 | 2.557095
FAB090_5E+7 | FABEST | 42CrMo4+QT | FAB090 | Axial | Unnotched dog-bone bar | 0.1 | 321.1429 | 392.4366 | 90 | 50000000 | 0 |  |  | evento ambiguo: sin grieta | https://doi.org/10.5281/zenodo.21509581 | 7.69897 | 2538 | TRUE | FABEST: clasificacion previa no validada para inclusion | 7.69897 | 2.506698
FAB090_1E+8 | FABEST | 42CrMo4+QT | FAB090 | Axial | Unnotched dog-bone bar | 0.1 | 288.5395 | 352.5952 | 90 | 100000000 | 0 |  |  | evento ambiguo: sin grieta | https://doi.org/10.5281/zenodo.21509581 | 8 | 2539 | TRUE | FABEST: clasificacion previa no validada para inclusion | 8 | 2.460205
FAB090_1E+3 | FABEST | 42CrMo4+QT | FAB090 | Axial | Unnotched dog-bone bar | 0.1 | 514.971 | 629.2946 | 90 | 1000 | 0 |  |  | evento ambiguo: sin grieta | https://doi.org/10.5281/zenodo.21509581 | 3 | 2540 | TRUE | FABEST: clasificacion previa no validada para inclusion | 3 | 2.711783
FAB090_2E+3 | FABEST | 42CrMo4+QT | FAB090 | Axial | Unnotched dog-bone bar | 0.1 | 503.5723 | 615.3654 | 90 | 2000 | 0 |  |  | evento ambiguo: sin grieta | https://doi.org/10.5281/zenodo.21509581 | 3.30103 | 2541 | TRUE | FABEST: clasificacion previa no validada para inclusion | 3.30103 | 2.702062
FAB090_5E+3 | FABEST | 42CrMo4+QT | FAB090 | Axial | Unnotched dog-bone bar | 0.1 | 488.5042 | 596.9521 | 90 | 5000 | 0 |  |  | evento ambiguo: sin grieta | https://doi.org/10.5281/zenodo.21509581 | 3.69897 | 2542 | TRUE | FABEST: clasificacion previa no validada para inclusion | 3.69897 | 2.688868
FAB090_1E+4 | FABEST | 42CrMo4+QT | FAB090 | Axial | Unnotched dog-bone bar | 0.1 | 477.1055 | 583.0229 | 90 | 10000 | 0 |  |  | evento ambiguo: sin grieta | https://doi.org/10.5281/zenodo.21509581 | 4 | 2543 | TRUE | FABEST: clasificacion previa no validada para inclusion | 4 | 2.678614
FAB090_2E+4 | FABEST | 42CrMo4+QT | FAB090 | Axial | Unnotched dog-bone bar | 0.1 | 465.7069 | 569.0938 | 90 | 20000 | 0 |  |  | evento ambiguo: sin grieta | https://doi.org/10.5281/zenodo.21509581 | 4.30103 | 2544 | TRUE | FABEST: clasificacion previa no validada para inclusion | 4.30103 | 2.668113
FAB090_5E+4 | FABEST | 42CrMo4+QT | FAB090 | Axial | Unnotched dog-bone bar | 0.1 | 450.6387 | 550.6805 | 90 | 50000 | 0 |  |  | evento ambiguo: sin grieta | https://doi.org/10.5281/zenodo.21509581 | 4.69897 | 2545 | TRUE | FABEST: clasificacion previa no validada para inclusion | 4.69897 | 2.653828
FAB090_1E+5 | FABEST | 42CrMo4+QT | FAB090 | Axial | Unnotched dog-bone bar | 0.1 | 439.24 | 536.7513 | 90 | 100000 | 0 |  |  | evento ambiguo: sin grieta | https://doi.org/10.5281/zenodo.21509581 | 5 | 2546 | TRUE | FABEST: clasificacion previa no validada para inclusion | 5 | 2.642702
FAB090_2E+5 | FABEST | 42CrMo4+QT | FAB090 | Axial | Unnotched dog-bone bar | 0.1 | 427.8414 | 522.8222 | 90 | 200000 | 0 |  |  | evento ambiguo: sin grieta | https://doi.org/10.5281/zenodo.21509581 | 5.30103 | 2547 | TRUE | FABEST: clasificacion previa no validada para inclusion | 5.30103 | 2.631283
FAB090_5E+5 | FABEST | 42CrMo4+QT | FAB090 | Axial | Unnotched dog-bone bar | 0.1 | 412.7732 | 504.4088 | 90 | 500000 | 0 |  |  | evento ambiguo: sin grieta | https://doi.org/10.5281/zenodo.21509581 | 5.69897 | 2548 | TRUE | FABEST: clasificacion previa no validada para inclusion | 5.69897 | 2.615711
FAB090_1E+6 | FABEST | 42CrMo4+QT | FAB090 | Axial | Unnotched dog-bone bar | 0.1 | 401.3745 | 490.4797 | 90 | 1000000 | 0 |  |  | evento ambiguo: sin grieta | https://doi.org/10.5281/zenodo.21509581 | 6 | 2549 | TRUE | FABEST: clasificacion previa no validada para inclusion | 6 | 2.60355
FAB090_2E+6 | FABEST | 42CrMo4+QT | FAB090 | Axial | Unnotched dog-bone bar | 0.1 | 389.9759 | 476.5505 | 90 | 2000000 | 0 |  |  | evento ambiguo: sin grieta | https://doi.org/10.5281/zenodo.21509581 | 6.30103 | 2550 | TRUE | FABEST: clasificacion previa no validada para inclusion | 6.30103 | 2.591038
FAB090_5E+6 | FABEST | 42CrMo4+QT | FAB090 | Axial | Unnotched dog-bone bar | 0.1 | 374.9077 | 458.1372 | 90 | 5000000 | 0 |  |  | evento ambiguo: sin grieta | https://doi.org/10.5281/zenodo.21509581 | 6.69897 | 2551 | TRUE | FABEST: clasificacion previa no validada para inclusion | 6.69897 | 2.573924
FAB090_1E+7 | FABEST | 42CrMo4+QT | FAB090 | Axial | Unnotched dog-bone bar | 0.1 | 363.5091 | 444.2081 | 90 | 10000000 | 0 |  |  | evento ambiguo: sin grieta | https://doi.org/10.5281/zenodo.21509581 | 7 | 2552 | TRUE | FABEST: clasificacion previa no validada para inclusion | 7 | 2.560515
FAB090_2E+7 | FABEST | 42CrMo4+QT | FAB090 | Axial | Unnotched dog-bone bar | 0.1 | 352.1104 | 430.2789 | 90 | 20000000 | 0 |  |  | evento ambiguo: sin grieta | https://doi.org/10.5281/zenodo.21509581 | 7.30103 | 2553 | TRUE | FABEST: clasificacion previa no validada para inclusion | 7.30103 | 2.546679
FAB090_5E+7 | FABEST | 42CrMo4+QT | FAB090 | Axial | Unnotched dog-bone bar | 0.1 | 337.0422 | 411.8656 | 90 | 50000000 | 0 |  |  | evento ambiguo: sin grieta | https://doi.org/10.5281/zenodo.21509581 | 7.69897 | 2554 | TRUE | FABEST: clasificacion previa no validada para inclusion | 7.69897 | 2.527684
FAB090_1E+8 | FABEST | 42CrMo4+QT | FAB090 | Axial | Unnotched dog-bone bar | 0.1 | 325.6436 | 397.9364 | 90 | 100000000 | 0 |  |  | evento ambiguo: sin grieta | https://doi.org/10.5281/zenodo.21509581 | 8 | 2555 | TRUE | FABEST: clasificacion previa no validada para inclusion | 8 | 2.512743
FAB091_4 | FABEST | 42CrMo4+QT | FAB091 | Axial | Unnotched dog-bone bar | 0.1 | 427.5 | 522.405 | 90 | 130602 | 1 | finished |  | R diferente de -1 | https://doi.org/10.5281/zenodo.21509581 | 5.1159498 | 2556 | TRUE | FABEST: clasificacion previa no validada para inclusion | 5.11595 | 2.630936
FAB091_2 | FABEST | 42CrMo4+QT | FAB091 | Axial | Unnotched dog-bone bar | 0.1 | 427.5 | 522.405 | 90 | 156909 | 1 | finished |  | R diferente de -1 | https://doi.org/10.5281/zenodo.21509581 | 5.1956479 | 2557 | TRUE | FABEST: clasificacion previa no validada para inclusion | 5.195648 | 2.630936
FAB091_1 | FABEST | 42CrMo4+QT | FAB091 | Axial | Unnotched dog-bone bar | 0.1 | 427.5 | 522.405 | 90 | 212277 | 1 | finished |  | R diferente de -1 | https://doi.org/10.5281/zenodo.21509581 | 5.3269029 | 2558 | TRUE | FABEST: clasificacion previa no validada para inclusion | 5.326903 | 2.630936
FAB091_3 | FABEST | 42CrMo4+QT | FAB091 | Axial | Unnotched dog-bone bar | 0.1 | 410.6 | 501.7532 | 90 | 215012 | 1 | finished |  | R diferente de -1 | https://doi.org/10.5281/zenodo.21509581 | 5.3324627 | 2559 | TRUE | FABEST: clasificacion previa no validada para inclusion | 5.332463 | 2.613419
FAB091_7 | FABEST | 42CrMo4+QT | FAB091 | Axial | Unnotched dog-bone bar | 0.1 | 427.5 | 522.405 | 90 | 252691 | 1 | finished |  | R diferente de -1 | https://doi.org/10.5281/zenodo.21509581 | 5.4025898 | 2560 | TRUE | FABEST: clasificacion previa no validada para inclusion | 5.40259 | 2.630936
FAB091_5 | FABEST | 42CrMo4+QT | FAB091 | Axial | Unnotched dog-bone bar | 0.1 | 416.2 | 508.5964 | 90 | 328183 | 1 | finished |  | R diferente de -1 | https://doi.org/10.5281/zenodo.21509581 | 5.5161161 | 2561 | TRUE | FABEST: clasificacion previa no validada para inclusion | 5.516116 | 2.619302
FAB091_6 | FABEST | 42CrMo4+QT | FAB091 | Axial | Unnotched dog-bone bar | 0.1 | 416.2 | 508.5964 | 90 | 5000005 | 0 | interrupted |  | R diferente de -1 | https://doi.org/10.5281/zenodo.21509581 | 6.6989704 | 2562 | TRUE | FABEST: clasificacion previa no validada para inclusion | 6.69897 | 2.619302
FAB091_1E+3 | FABEST | 42CrMo4+QT | FAB091 | Axial | Unnotched dog-bone bar | 0.1 | 774.3064 | 946.2025 | 90 | 1000 | 0 |  |  | evento ambiguo: sin grieta | https://doi.org/10.5281/zenodo.21509581 | 3 | 2563 | TRUE | FABEST: clasificacion previa no validada para inclusion | 3 | 2.888913
FAB091_2E+3 | FABEST | 42CrMo4+QT | FAB091 | Axial | Unnotched dog-bone bar | 0.1 | 715.7055 | 874.5922 | 90 | 2000 | 0 |  |  | evento ambiguo: sin grieta | https://doi.org/10.5281/zenodo.21509581 | 3.30103 | 2564 | TRUE | FABEST: clasificacion previa no validada para inclusion | 3.30103 | 2.854734
FAB091_5E+3 | FABEST | 42CrMo4+QT | FAB091 | Axial | Unnotched dog-bone bar | 0.1 | 644.9899 | 788.1776 | 90 | 5000 | 0 |  |  | evento ambiguo: sin grieta | https://doi.org/10.5281/zenodo.21509581 | 3.69897 | 2565 | TRUE | FABEST: clasificacion previa no validada para inclusion | 3.69897 | 2.809553
FAB091_1E+4 | FABEST | 42CrMo4+QT | FAB091 | Axial | Unnotched dog-bone bar | 0.1 | 596.1759 | 728.5269 | 90 | 10000 | 0 |  |  | evento ambiguo: sin grieta | https://doi.org/10.5281/zenodo.21509581 | 4 | 2566 | TRUE | FABEST: clasificacion previa no validada para inclusion | 4 | 2.775374
FAB091_2E+4 | FABEST | 42CrMo4+QT | FAB091 | Axial | Unnotched dog-bone bar | 0.1 | 551.0562 | 673.3907 | 90 | 20000 | 0 |  |  | evento ambiguo: sin grieta | https://doi.org/10.5281/zenodo.21509581 | 4.30103 | 2567 | TRUE | FABEST: clasificacion previa no validada para inclusion | 4.30103 | 2.741196
FAB091_5E+4 | FABEST | 42CrMo4+QT | FAB091 | Axial | Unnotched dog-bone bar | 0.1 | 496.6088 | 606.856 | 90 | 50000 | 0 |  |  | evento ambiguo: sin grieta | https://doi.org/10.5281/zenodo.21509581 | 4.69897 | 2568 | TRUE | FABEST: clasificacion previa no validada para inclusion | 4.69897 | 2.696014
FAB091_1E+5 | FABEST | 42CrMo4+QT | FAB091 | Axial | Unnotched dog-bone bar | 0.1 | 459.0246 | 560.928 | 90 | 100000 | 0 |  |  | evento ambiguo: sin grieta | https://doi.org/10.5281/zenodo.21509581 | 5 | 2569 | TRUE | FABEST: clasificacion previa no validada para inclusion | 5 | 2.661836
FAB091_2E+5 | FABEST | 42CrMo4+QT | FAB091 | Axial | Unnotched dog-bone bar | 0.1 | 424.2848 | 518.476 | 90 | 200000 | 0 |  |  | evento ambiguo: sin grieta | https://doi.org/10.5281/zenodo.21509581 | 5.30103 | 2570 | TRUE | FABEST: clasificacion previa no validada para inclusion | 5.30103 | 2.627657
FAB091_5E+5 | FABEST | 42CrMo4+QT | FAB091 | Axial | Unnotched dog-bone bar | 0.1 | 382.3631 | 467.2477 | 90 | 500000 | 0 |  |  | evento ambiguo: sin grieta | https://doi.org/10.5281/zenodo.21509581 | 5.69897 | 2571 | TRUE | FABEST: clasificacion previa no validada para inclusion | 5.69897 | 2.582476
FAB091_1E+6 | FABEST | 42CrMo4+QT | FAB091 | Axial | Unnotched dog-bone bar | 0.1 | 353.4252 | 431.8856 | 90 | 1000000 | 0 |  |  | evento ambiguo: sin grieta | https://doi.org/10.5281/zenodo.21509581 | 6 | 2572 | TRUE | FABEST: clasificacion previa no validada para inclusion | 6 | 2.548297
FAB091_2E+6 | FABEST | 42CrMo4+QT | FAB091 | Axial | Unnotched dog-bone bar | 0.1 | 326.6773 | 399.1997 | 90 | 2000000 | 0 |  |  | evento ambiguo: sin grieta | https://doi.org/10.5281/zenodo.21509581 | 6.30103 | 2573 | TRUE | FABEST: clasificacion previa no validada para inclusion | 6.30103 | 2.514119
FAB091_5E+6 | FABEST | 42CrMo4+QT | FAB091 | Axial | Unnotched dog-bone bar | 0.1 | 294.3998 | 359.7565 | 90 | 5000000 | 0 |  |  | evento ambiguo: sin grieta | https://doi.org/10.5281/zenodo.21509581 | 6.69897 | 2574 | TRUE | FABEST: clasificacion previa no validada para inclusion | 6.69897 | 2.468937
FAB091_1E+7 | FABEST | 42CrMo4+QT | FAB091 | Axial | Unnotched dog-bone bar | 0.1 | 272.1191 | 332.5295 | 90 | 10000000 | 0 |  |  | evento ambiguo: sin grieta | https://doi.org/10.5281/zenodo.21509581 | 7 | 2575 | TRUE | FABEST: clasificacion previa no validada para inclusion | 7 | 2.434759
FAB091_2E+7 | FABEST | 42CrMo4+QT | FAB091 | Axial | Unnotched dog-bone bar | 0.1 | 251.5246 | 307.3631 | 90 | 20000000 | 0 |  |  | evento ambiguo: sin grieta | https://doi.org/10.5281/zenodo.21509581 | 7.30103 | 2576 | TRUE | FABEST: clasificacion previa no validada para inclusion | 7.30103 | 2.400581
FAB091_5E+7 | FABEST | 42CrMo4+QT | FAB091 | Axial | Unnotched dog-bone bar | 0.1 | 226.6726 | 276.9939 | 90 | 50000000 | 0 |  |  | evento ambiguo: sin grieta | https://doi.org/10.5281/zenodo.21509581 | 7.69897 | 2577 | TRUE | FABEST: clasificacion previa no validada para inclusion | 7.69897 | 2.355399
FAB091_1E+8 | FABEST | 42CrMo4+QT | FAB091 | Axial | Unnotched dog-bone bar | 0.1 | 209.5176 | 256.0305 | 90 | 100000000 | 0 |  |  | evento ambiguo: sin grieta | https://doi.org/10.5281/zenodo.21509581 | 8 | 2578 | TRUE | FABEST: clasificacion previa no validada para inclusion | 8 | 2.321221
FAB091_1E+3 | FABEST | 42CrMo4+QT | FAB091 | Axial | Unnotched dog-bone bar | 0.1 | 996.8527 | 1218.154 | 90 | 1000 | 0 |  |  | evento ambiguo: sin grieta | https://doi.org/10.5281/zenodo.21509581 | 3 | 2579 | TRUE | FABEST: clasificacion previa no validada para inclusion | 3 | 2.998631
FAB091_2E+3 | FABEST | 42CrMo4+QT | FAB091 | Axial | Unnotched dog-bone bar | 0.1 | 807.178 | 986.3715 | 90 | 2000 | 0 |  |  | evento ambiguo: sin grieta | https://doi.org/10.5281/zenodo.21509581 | 3.30103 | 2580 | TRUE | FABEST: clasificacion previa no validada para inclusion | 3.30103 | 2.906969
FAB091_5E+3 | FABEST | 42CrMo4+QT | FAB091 | Axial | Unnotched dog-bone bar | 0.1 | 630.7702 | 770.8012 | 90 | 5000 | 0 |  |  | evento ambiguo: sin grieta | https://doi.org/10.5281/zenodo.21509581 | 3.69897 | 2581 | TRUE | FABEST: clasificacion previa no validada para inclusion | 3.69897 | 2.799871
FAB091_1E+4 | FABEST | 42CrMo4+QT | FAB091 | Axial | Unnotched dog-bone bar | 0.1 | 543.4726 | 664.1235 | 90 | 10000 | 0 |  |  | evento ambiguo: sin grieta | https://doi.org/10.5281/zenodo.21509581 | 4 | 2582 | TRUE | FABEST: clasificacion previa no validada para inclusion | 4 | 2.735178
FAB091_2E+4 | FABEST | 42CrMo4+QT | FAB091 | Axial | Unnotched dog-bone bar | 0.1 | 487.2539 | 595.4243 | 90 | 20000 | 0 |  |  | evento ambiguo: sin grieta | https://doi.org/10.5281/zenodo.21509581 | 4.30103 | 2583 | TRUE | FABEST: clasificacion previa no validada para inclusion | 4.30103 | 2.687755
FAB091_5E+4 | FABEST | 42CrMo4+QT | FAB091 | Axial | Unnotched dog-bone bar | 0.1 | 446.3934 | 545.4927 | 90 | 50000 | 0 |  |  | evento ambiguo: sin grieta | https://doi.org/10.5281/zenodo.21509581 | 4.69897 | 2584 | TRUE | FABEST: clasificacion previa no validada para inclusion | 4.69897 | 2.649718
FAB091_1E+5 | FABEST | 42CrMo4+QT | FAB091 | Axial | Unnotched dog-bone bar | 0.1 | 431.0264 | 526.7143 | 90 | 100000 | 0 |  |  | evento ambiguo: sin grieta | https://doi.org/10.5281/zenodo.21509581 | 5 | 2585 | TRUE | FABEST: clasificacion previa no validada para inclusion | 5 | 2.634504
FAB091_2E+5 | FABEST | 42CrMo4+QT | FAB091 | Axial | Unnotched dog-bone bar | 0.1 | 422.9286 | 516.8188 | 90 | 200000 | 0 |  |  | evento ambiguo: sin grieta | https://doi.org/10.5281/zenodo.21509581 | 5.30103 | 2586 | TRUE | FABEST: clasificacion previa no validada para inclusion | 5.30103 | 2.626267
FAB091_5E+5 | FABEST | 42CrMo4+QT | FAB091 | Axial | Unnotched dog-bone bar | 0.1 | 417.9223 | 510.7011 | 90 | 500000 | 0 |  |  | evento ambiguo: sin grieta | https://doi.org/10.5281/zenodo.21509581 | 5.69897 | 2587 | TRUE | FABEST: clasificacion previa no validada para inclusion | 5.69897 | 2.621096
FAB091_1E+6 | FABEST | 42CrMo4+QT | FAB091 | Axial | Unnotched dog-bone bar | 0.1 | 416.2275 | 508.63 | 90 | 1000000 | 0 |  |  | evento ambiguo: sin grieta | https://doi.org/10.5281/zenodo.21509581 | 6 | 2588 | TRUE | FABEST: clasificacion previa no validada para inclusion | 6 | 2.619331
FAB091_2E+6 | FABEST | 42CrMo4+QT | FAB091 | Axial | Unnotched dog-bone bar | 0.1 | 415.375 | 507.5883 | 90 | 2000000 | 0 |  |  | evento ambiguo: sin grieta | https://doi.org/10.5281/zenodo.21509581 | 6.30103 | 2589 | TRUE | FABEST: clasificacion previa no validada para inclusion | 6.30103 | 2.61844
FAB091_5E+6 | FABEST | 42CrMo4+QT | FAB091 | Axial | Unnotched dog-bone bar | 0.1 | 414.862 | 506.9613 | 90 | 5000000 | 0 |  |  | evento ambiguo: sin grieta | https://doi.org/10.5281/zenodo.21509581 | 6.69897 | 2590 | TRUE | FABEST: clasificacion previa no validada para inclusion | 6.69897 | 2.617904
FAB091_1E+7 | FABEST | 42CrMo4+QT | FAB091 | Axial | Unnotched dog-bone bar | 0.1 | 414.6906 | 506.752 | 90 | 10000000 | 0 |  |  | evento ambiguo: sin grieta | https://doi.org/10.5281/zenodo.21509581 | 7 | 2591 | TRUE | FABEST: clasificacion previa no validada para inclusion | 7 | 2.617724
FAB091_2E+7 | FABEST | 42CrMo4+QT | FAB091 | Axial | Unnotched dog-bone bar | 0.1 | 414.6049 | 506.6472 | 90 | 20000000 | 0 |  |  | evento ambiguo: sin grieta | https://doi.org/10.5281/zenodo.21509581 | 7.30103 | 2592 | TRUE | FABEST: clasificacion previa no validada para inclusion | 7.30103 | 2.617634
FAB091_5E+7 | FABEST | 42CrMo4+QT | FAB091 | Axial | Unnotched dog-bone bar | 0.1 | 414.5535 | 506.5844 | 90 | 50000000 | 0 |  |  | evento ambiguo: sin grieta | https://doi.org/10.5281/zenodo.21509581 | 7.69897 | 2593 | TRUE | FABEST: clasificacion previa no validada para inclusion | 7.69897 | 2.617581
FAB091_1E+8 | FABEST | 42CrMo4+QT | FAB091 | Axial | Unnotched dog-bone bar | 0.1 | 414.5364 | 506.5634 | 90 | 100000000 | 0 |  |  | evento ambiguo: sin grieta | https://doi.org/10.5281/zenodo.21509581 | 8 | 2594 | TRUE | FABEST: clasificacion previa no validada para inclusion | 8 | 2.617563
FAB091_1E+3 | FABEST | 42CrMo4+QT | FAB091 | Axial | Unnotched dog-bone bar | 0.1 | 675.7667 | 825.7869 | 90 | 1000 | 0 |  |  | evento ambiguo: sin grieta | https://doi.org/10.5281/zenodo.21509581 | 3 | 2595 | TRUE | FABEST: clasificacion previa no validada para inclusion | 3 | 2.829797
FAB091_2E+3 | FABEST | 42CrMo4+QT | FAB091 | Axial | Unnotched dog-bone bar | 0.1 | 642.8715 | 785.589 | 90 | 2000 | 0 |  |  | evento ambiguo: sin grieta | https://doi.org/10.5281/zenodo.21509581 | 3.30103 | 2596 | TRUE | FABEST: clasificacion previa no validada para inclusion | 3.30103 | 2.808124
FAB091_5E+3 | FABEST | 42CrMo4+QT | FAB091 | Axial | Unnotched dog-bone bar | 0.1 | 599.3864 | 732.4502 | 90 | 5000 | 0 |  |  | evento ambiguo: sin grieta | https://doi.org/10.5281/zenodo.21509581 | 3.69897 | 2597 | TRUE | FABEST: clasificacion previa no validada para inclusion | 3.69897 | 2.777707
FAB091_1E+4 | FABEST | 42CrMo4+QT | FAB091 | Axial | Unnotched dog-bone bar | 0.1 | 566.4912 | 692.2523 | 90 | 10000 | 0 |  |  | evento ambiguo: sin grieta | https://doi.org/10.5281/zenodo.21509581 | 4 | 2598 | TRUE | FABEST: clasificacion previa no validada para inclusion | 4 | 2.753193
FAB091_2E+4 | FABEST | 42CrMo4+QT | FAB091 | Axial | Unnotched dog-bone bar | 0.1 | 533.596 | 652.0544 | 90 | 20000 | 0 |  |  | evento ambiguo: sin grieta | https://doi.org/10.5281/zenodo.21509581 | 4.30103 | 2599 | TRUE | FABEST: clasificacion previa no validada para inclusion | 4.30103 | 2.727213
FAB091_5E+4 | FABEST | 42CrMo4+QT | FAB091 | Axial | Unnotched dog-bone bar | 0.1 | 490.111 | 598.9156 | 90 | 50000 | 0 |  |  | evento ambiguo: sin grieta | https://doi.org/10.5281/zenodo.21509581 | 4.69897 | 2600 | TRUE | FABEST: clasificacion previa no validada para inclusion | 4.69897 | 2.690294
FAB091_1E+5 | FABEST | 42CrMo4+QT | FAB091 | Axial | Unnotched dog-bone bar | 0.1 | 457.2158 | 558.7177 | 90 | 100000 | 0 |  |  | evento ambiguo: sin grieta | https://doi.org/10.5281/zenodo.21509581 | 5 | 2601 | TRUE | FABEST: clasificacion previa no validada para inclusion | 5 | 2.660121
FAB091_2E+5 | FABEST | 42CrMo4+QT | FAB091 | Axial | Unnotched dog-bone bar | 0.1 | 424.3206 | 518.5197 | 90 | 200000 | 0 |  |  | evento ambiguo: sin grieta | https://doi.org/10.5281/zenodo.21509581 | 5.30103 | 2602 | TRUE | FABEST: clasificacion previa no validada para inclusion | 5.30103 | 2.627694
FAB091_5E+5 | FABEST | 42CrMo4+QT | FAB091 | Axial | Unnotched dog-bone bar | 0.1 | 380.8355 | 465.3809 | 90 | 500000 | 0 |  |  | evento ambiguo: sin grieta | https://doi.org/10.5281/zenodo.21509581 | 5.69897 | 2603 | TRUE | FABEST: clasificacion previa no validada para inclusion | 5.69897 | 2.580737
FAB091_1E+6 | FABEST | 42CrMo4+QT | FAB091 | Axial | Unnotched dog-bone bar | 0.1 | 347.9403 | 425.183 | 90 | 1000000 | 0 |  |  | evento ambiguo: sin grieta | https://doi.org/10.5281/zenodo.21509581 | 6 | 2604 | TRUE | FABEST: clasificacion previa no validada para inclusion | 6 | 2.541505
FAB091_2E+6 | FABEST | 42CrMo4+QT | FAB091 | Axial | Unnotched dog-bone bar | 0.1 | 315.0451 | 384.9851 | 90 | 2000000 | 0 |  |  | evento ambiguo: sin grieta | https://doi.org/10.5281/zenodo.21509581 | 6.30103 | 2605 | TRUE | FABEST: clasificacion previa no validada para inclusion | 6.30103 | 2.498373
FAB091_5E+6 | FABEST | 42CrMo4+QT | FAB091 | Axial | Unnotched dog-bone bar | 0.1 | 271.56 | 331.8463 | 90 | 5000000 | 0 |  |  | evento ambiguo: sin grieta | https://doi.org/10.5281/zenodo.21509581 | 6.69897 | 2606 | TRUE | FABEST: clasificacion previa no validada para inclusion | 6.69897 | 2.433866
FAB091_1E+7 | FABEST | 42CrMo4+QT | FAB091 | Axial | Unnotched dog-bone bar | 0.1 | 238.6648 | 291.6484 | 90 | 10000000 | 0 |  |  | evento ambiguo: sin grieta | https://doi.org/10.5281/zenodo.21509581 | 7 | 2607 | TRUE | FABEST: clasificacion previa no validada para inclusion | 7 | 2.377788
FAB091_2E+7 | FABEST | 42CrMo4+QT | FAB091 | Axial | Unnotched dog-bone bar | 0.1 | 205.7696 | 251.4504 | 90 | 20000000 | 0 |  |  | evento ambiguo: sin grieta | https://doi.org/10.5281/zenodo.21509581 | 7.30103 | 2608 | TRUE | FABEST: clasificacion previa no validada para inclusion | 7.30103 | 2.313381
FAB091_5E+7 | FABEST | 42CrMo4+QT | FAB091 | Axial | Unnotched dog-bone bar | 0.1 | 162.2845 | 198.3116 | 90 | 50000000 | 0 |  |  | evento ambiguo: sin grieta | https://doi.org/10.5281/zenodo.21509581 | 7.69897 | 2609 | TRUE | FABEST: clasificacion previa no validada para inclusion | 7.69897 | 2.210277
FAB091_1E+8 | FABEST | 42CrMo4+QT | FAB091 | Axial | Unnotched dog-bone bar | 0.1 | 129.3893 | 158.1137 | 90 | 100000000 | 0 |  |  | evento ambiguo: sin grieta | https://doi.org/10.5281/zenodo.21509581 | 8 | 2610 | TRUE | FABEST: clasificacion previa no validada para inclusion | 8 | 2.111898
FAB092_8 | FABEST | 42CrMo4+QT | FAB092 | Axial | Unnotched dog-bone bar | 0.1 | 427.5 | 522.405 | 90 | 84755 | 1 | finished |  | R diferente de -1 | https://doi.org/10.5281/zenodo.21509581 | 4.9281653 | 2611 | TRUE | FABEST: clasificacion previa no validada para inclusion | 4.928165 | 2.630936
FAB092_4 | FABEST | 42CrMo4+QT | FAB092 | Axial | Unnotched dog-bone bar | 0.1 | 393.8 | 481.2236 | 90 | 96053 | 1 | finished |  | R diferente de -1 | https://doi.org/10.5281/zenodo.21509581 | 4.9825109 | 2612 | TRUE | FABEST: clasificacion previa no validada para inclusion | 4.982511 | 2.595276
FAB092_2 | FABEST | 42CrMo4+QT | FAB092 | Axial | Unnotched dog-bone bar | 0.1 | 427.5 | 522.405 | 90 | 120249 | 1 | finished |  | R diferente de -1 | https://doi.org/10.5281/zenodo.21509581 | 5.0800815 | 2613 | TRUE | FABEST: clasificacion previa no validada para inclusion | 5.080081 | 2.630936
FAB092_3 | FABEST | 42CrMo4+QT | FAB092 | Axial | Unnotched dog-bone bar | 0.1 | 416.2 | 508.5964 | 90 | 156709 | 1 | finished |  | R diferente de -1 | https://doi.org/10.5281/zenodo.21509581 | 5.1950939 | 2614 | TRUE | FABEST: clasificacion previa no validada para inclusion | 5.195094 | 2.619302
FAB092_1 | FABEST | 42CrMo4+QT | FAB092 | Axial | Unnotched dog-bone bar | 0.1 | 405 | 494.91 | 90 | 226726 | 1 | finished |  | R diferente de -1 | https://doi.org/10.5281/zenodo.21509581 | 5.3555013 | 2615 | TRUE | FABEST: clasificacion previa no validada para inclusion | 5.355501 | 2.607455
FAB092_9 | FABEST | 42CrMo4+QT | FAB092 | Axial | Unnotched dog-bone bar | 0.1 | 382.5 | 467.415 | 90 | 538364 | 1 | finished |  | R diferente de -1 | https://doi.org/10.5281/zenodo.21509581 | 5.731076 | 2616 | TRUE | FABEST: clasificacion previa no validada para inclusion | 5.731076 | 2.582631
FAB092_5 | FABEST | 42CrMo4+QT | FAB092 | Axial | Unnotched dog-bone bar | 0.1 | 382.5 | 467.415 | 90 | 584121 | 1 | finished |  | R diferente de -1 | https://doi.org/10.5281/zenodo.21509581 | 5.7665028 | 2617 | TRUE | FABEST: clasificacion previa no validada para inclusion | 5.766503 | 2.582631
FAB092_7 | FABEST | 42CrMo4+QT | FAB092 | Axial | Unnotched dog-bone bar | 0.1 | 393.8 | 481.2236 | 90 | 910352 | 1 | finished |  | R diferente de -1 | https://doi.org/10.5281/zenodo.21509581 | 5.9592094 | 2618 | TRUE | FABEST: clasificacion previa no validada para inclusion | 5.959209 | 2.595276
FAB092_6 | FABEST | 42CrMo4+QT | FAB092 | Axial | Unnotched dog-bone bar | 0.1 | 371.2 | 453.6064 | 90 | 2056626 | 1 | finished |  | R diferente de -1 | https://doi.org/10.5281/zenodo.21509581 | 6.3131553 | 2619 | TRUE | FABEST: clasificacion previa no validada para inclusion | 6.313155 | 2.569608
FAB092_1E+3 | FABEST | 42CrMo4+QT | FAB092 | Axial | Unnotched dog-bone bar | 0.1 | 547.7134 | 669.3058 | 90 | 1000 | 0 |  |  | evento ambiguo: sin grieta | https://doi.org/10.5281/zenodo.21509581 | 3 | 2620 | TRUE | FABEST: clasificacion previa no validada para inclusion | 3 | 2.738553
FAB092_2E+3 | FABEST | 42CrMo4+QT | FAB092 | Axial | Unnotched dog-bone bar | 0.1 | 527.1308 | 644.1538 | 90 | 2000 | 0 |  |  | evento ambiguo: sin grieta | https://doi.org/10.5281/zenodo.21509581 | 3.30103 | 2621 | TRUE | FABEST: clasificacion previa no validada para inclusion | 3.30103 | 2.721918
FAB092_5E+3 | FABEST | 42CrMo4+QT | FAB092 | Axial | Unnotched dog-bone bar | 0.1 | 501.1043 | 612.3494 | 90 | 5000 | 0 |  |  | evento ambiguo: sin grieta | https://doi.org/10.5281/zenodo.21509581 | 3.69897 | 2622 | TRUE | FABEST: clasificacion previa no validada para inclusion | 3.69897 | 2.699928
FAB092_1E+4 | FABEST | 42CrMo4+QT | FAB092 | Axial | Unnotched dog-bone bar | 0.1 | 482.2732 | 589.3378 | 90 | 10000 | 0 |  |  | evento ambiguo: sin grieta | https://doi.org/10.5281/zenodo.21509581 | 4 | 2623 | TRUE | FABEST: clasificacion previa no validada para inclusion | 4 | 2.683293
FAB092_2E+4 | FABEST | 42CrMo4+QT | FAB092 | Axial | Unnotched dog-bone bar | 0.1 | 464.1497 | 567.191 | 90 | 20000 | 0 |  |  | evento ambiguo: sin grieta | https://doi.org/10.5281/zenodo.21509581 | 4.30103 | 2624 | TRUE | FABEST: clasificacion previa no validada para inclusion | 4.30103 | 2.666658
FAB092_5E+4 | FABEST | 42CrMo4+QT | FAB092 | Axial | Unnotched dog-bone bar | 0.1 | 441.2328 | 539.1865 | 90 | 50000 | 0 |  |  | evento ambiguo: sin grieta | https://doi.org/10.5281/zenodo.21509581 | 4.69897 | 2625 | TRUE | FABEST: clasificacion previa no validada para inclusion | 4.69897 | 2.644668
FAB092_1E+5 | FABEST | 42CrMo4+QT | FAB092 | Axial | Unnotched dog-bone bar | 0.1 | 424.6516 | 518.9243 | 90 | 100000 | 0 |  |  | evento ambiguo: sin grieta | https://doi.org/10.5281/zenodo.21509581 | 5 | 2626 | TRUE | FABEST: clasificacion previa no validada para inclusion | 5 | 2.628033
FAB092_2E+5 | FABEST | 42CrMo4+QT | FAB092 | Axial | Unnotched dog-bone bar | 0.1 | 408.6936 | 499.4235 | 90 | 200000 | 0 |  |  | evento ambiguo: sin grieta | https://doi.org/10.5281/zenodo.21509581 | 5.30103 | 2627 | TRUE | FABEST: clasificacion previa no validada para inclusion | 5.30103 | 2.611398
FAB092_5E+5 | FABEST | 42CrMo4+QT | FAB092 | Axial | Unnotched dog-bone bar | 0.1 | 388.5147 | 474.765 | 90 | 500000 | 0 |  |  | evento ambiguo: sin grieta | https://doi.org/10.5281/zenodo.21509581 | 5.69897 | 2628 | TRUE | FABEST: clasificacion previa no validada para inclusion | 5.69897 | 2.589408
FAB092_1E+6 | FABEST | 42CrMo4+QT | FAB092 | Axial | Unnotched dog-bone bar | 0.1 | 373.9147 | 456.9237 | 90 | 1000000 | 0 |  |  | evento ambiguo: sin grieta | https://doi.org/10.5281/zenodo.21509581 | 6 | 2629 | TRUE | FABEST: clasificacion previa no validada para inclusion | 6 | 2.572772
FAB092_2E+6 | FABEST | 42CrMo4+QT | FAB092 | Axial | Unnotched dog-bone bar | 0.1 | 359.8632 | 439.7529 | 90 | 2000000 | 0 |  |  | evento ambiguo: sin grieta | https://doi.org/10.5281/zenodo.21509581 | 6.30103 | 2630 | TRUE | FABEST: clasificacion previa no validada para inclusion | 6.30103 | 2.556137
FAB092_5E+6 | FABEST | 42CrMo4+QT | FAB092 | Axial | Unnotched dog-bone bar | 0.1 | 342.0954 | 418.0405 | 90 | 5000000 | 0 |  |  | evento ambiguo: sin grieta | https://doi.org/10.5281/zenodo.21509581 | 6.69897 | 2631 | TRUE | FABEST: clasificacion previa no validada para inclusion | 6.69897 | 2.534147
FAB092_1E+7 | FABEST | 42CrMo4+QT | FAB092 | Axial | Unnotched dog-bone bar | 0.1 | 329.2397 | 402.3309 | 90 | 10000000 | 0 |  |  | evento ambiguo: sin grieta | https://doi.org/10.5281/zenodo.21509581 | 7 | 2632 | TRUE | FABEST: clasificacion previa no validada para inclusion | 7 | 2.517512
FAB092_2E+7 | FABEST | 42CrMo4+QT | FAB092 | Axial | Unnotched dog-bone bar | 0.1 | 316.8671 | 387.2116 | 90 | 20000000 | 0 |  |  | evento ambiguo: sin grieta | https://doi.org/10.5281/zenodo.21509581 | 7.30103 | 2633 | TRUE | FABEST: clasificacion previa no validada para inclusion | 7.30103 | 2.500877
FAB092_5E+7 | FABEST | 42CrMo4+QT | FAB092 | Axial | Unnotched dog-bone bar | 0.1 | 301.2221 | 368.0935 | 90 | 50000000 | 0 |  |  | evento ambiguo: sin grieta | https://doi.org/10.5281/zenodo.21509581 | 7.69897 | 2634 | TRUE | FABEST: clasificacion previa no validada para inclusion | 7.69897 | 2.478887
FAB092_1E+8 | FABEST | 42CrMo4+QT | FAB092 | Axial | Unnotched dog-bone bar | 0.1 | 289.9025 | 354.2608 | 90 | 100000000 | 0 |  |  | evento ambiguo: sin grieta | https://doi.org/10.5281/zenodo.21509581 | 8 | 2635 | TRUE | FABEST: clasificacion previa no validada para inclusion | 8 | 2.462252
FAB092_1E+3 | FABEST | 42CrMo4+QT | FAB092 | Axial | Unnotched dog-bone bar | 0.1 | 433.1934 | 529.3623 | 90 | 1000 | 0 |  |  | evento ambiguo: sin grieta | https://doi.org/10.5281/zenodo.21509581 | 3 | 2636 | TRUE | FABEST: clasificacion previa no validada para inclusion | 3 | 2.636682
FAB092_2E+3 | FABEST | 42CrMo4+QT | FAB092 | Axial | Unnotched dog-bone bar | 0.1 | 432.9755 | 529.096 | 90 | 2000 | 0 |  |  | evento ambiguo: sin grieta | https://doi.org/10.5281/zenodo.21509581 | 3.30103 | 2637 | TRUE | FABEST: clasificacion previa no validada para inclusion | 3.30103 | 2.636463
FAB092_5E+3 | FABEST | 42CrMo4+QT | FAB092 | Axial | Unnotched dog-bone bar | 0.1 | 432.3304 | 528.3077 | 90 | 5000 | 0 |  |  | evento ambiguo: sin grieta | https://doi.org/10.5281/zenodo.21509581 | 3.69897 | 2638 | TRUE | FABEST: clasificacion previa no validada para inclusion | 3.69897 | 2.635816
FAB092_1E+4 | FABEST | 42CrMo4+QT | FAB092 | Axial | Unnotched dog-bone bar | 0.1 | 431.2826 | 527.0273 | 90 | 10000 | 0 |  |  | evento ambiguo: sin grieta | https://doi.org/10.5281/zenodo.21509581 | 4 | 2639 | TRUE | FABEST: clasificacion previa no validada para inclusion | 4 | 2.634762
FAB092_2E+4 | FABEST | 42CrMo4+QT | FAB092 | Axial | Unnotched dog-bone bar | 0.1 | 429.2838 | 524.5848 | 90 | 20000 | 0 |  |  | evento ambiguo: sin grieta | https://doi.org/10.5281/zenodo.21509581 | 4.30103 | 2640 | TRUE | FABEST: clasificacion previa no validada para inclusion | 4.30103 | 2.632745
FAB092_5E+4 | FABEST | 42CrMo4+QT | FAB092 | Axial | Unnotched dog-bone bar | 0.1 | 423.9613 | 518.0806 | 90 | 50000 | 0 |  |  | evento ambiguo: sin grieta | https://doi.org/10.5281/zenodo.21509581 | 4.69897 | 2641 | TRUE | FABEST: clasificacion previa no validada para inclusion | 4.69897 | 2.627326
FAB092_1E+5 | FABEST | 42CrMo4+QT | FAB092 | Axial | Unnotched dog-bone bar | 0.1 | 416.8266 | 509.3621 | 90 | 100000 | 0 |  |  | evento ambiguo: sin grieta | https://doi.org/10.5281/zenodo.21509581 | 5 | 2642 | TRUE | FABEST: clasificacion previa no validada para inclusion | 5 | 2.619955
FAB092_2E+5 | FABEST | 42CrMo4+QT | FAB092 | Axial | Unnotched dog-bone bar | 0.1 | 406.729 | 497.0228 | 90 | 200000 | 0 |  |  | evento ambiguo: sin grieta | https://doi.org/10.5281/zenodo.21509581 | 5.30103 | 2643 | TRUE | FABEST: clasificacion previa no validada para inclusion | 5.30103 | 2.609305
FAB092_5E+5 | FABEST | 42CrMo4+QT | FAB092 | Axial | Unnotched dog-bone bar | 0.1 | 391.215 | 478.0647 | 90 | 500000 | 0 |  |  | evento ambiguo: sin grieta | https://doi.org/10.5281/zenodo.21509581 | 5.69897 | 2644 | TRUE | FABEST: clasificacion previa no validada para inclusion | 5.69897 | 2.592416
FAB092_1E+6 | FABEST | 42CrMo4+QT | FAB092 | Axial | Unnotched dog-bone bar | 0.1 | 380.9347 | 465.5022 | 90 | 1000000 | 0 |  |  | evento ambiguo: sin grieta | https://doi.org/10.5281/zenodo.21509581 | 6 | 2645 | TRUE | FABEST: clasificacion previa no validada para inclusion | 6 | 2.580851
FAB092_2E+6 | FABEST | 42CrMo4+QT | FAB092 | Axial | Unnotched dog-bone bar | 0.1 | 373.5763 | 456.5102 | 90 | 2000000 | 0 |  |  | evento ambiguo: sin grieta | https://doi.org/10.5281/zenodo.21509581 | 6.30103 | 2646 | TRUE | FABEST: clasificacion previa no validada para inclusion | 6.30103 | 2.572379
FAB092_5E+6 | FABEST | 42CrMo4+QT | FAB092 | Axial | Unnotched dog-bone bar | 0.1 | 368.0304 | 449.7332 | 90 | 5000000 | 0 |  |  | evento ambiguo: sin grieta | https://doi.org/10.5281/zenodo.21509581 | 6.69897 | 2647 | TRUE | FABEST: clasificacion previa no validada para inclusion | 6.69897 | 2.565884
FAB092_1E+7 | FABEST | 42CrMo4+QT | FAB092 | Axial | Unnotched dog-bone bar | 0.1 | 365.9344 | 447.1719 | 90 | 10000000 | 0 |  |  | evento ambiguo: sin grieta | https://doi.org/10.5281/zenodo.21509581 | 7 | 2648 | TRUE | FABEST: clasificacion previa no validada para inclusion | 7 | 2.563403
FAB092_2E+7 | FABEST | 42CrMo4+QT | FAB092 | Axial | Unnotched dog-bone bar | 0.1 | 364.8326 | 445.8254 | 90 | 20000000 | 0 |  |  | evento ambiguo: sin grieta | https://doi.org/10.5281/zenodo.21509581 | 7.30103 | 2649 | TRUE | FABEST: clasificacion previa no validada para inclusion | 7.30103 | 2.562094
FAB092_5E+7 | FABEST | 42CrMo4+QT | FAB092 | Axial | Unnotched dog-bone bar | 0.1 | 364.1531 | 444.9951 | 90 | 50000000 | 0 |  |  | evento ambiguo: sin grieta | https://doi.org/10.5281/zenodo.21509581 | 7.69897 | 2650 | TRUE | FABEST: clasificacion previa no validada para inclusion | 7.69897 | 2.561284
FAB092_1E+8 | FABEST | 42CrMo4+QT | FAB092 | Axial | Unnotched dog-bone bar | 0.1 | 363.9235 | 444.7145 | 90 | 100000000 | 0 |  |  | evento ambiguo: sin grieta | https://doi.org/10.5281/zenodo.21509581 | 8 | 2651 | TRUE | FABEST: clasificacion previa no validada para inclusion | 8 | 2.56101
FAB092_1E+3 | FABEST | 42CrMo4+QT | FAB092 | Axial | Unnotched dog-bone bar | 0.1 | 527.1603 | 644.1899 | 90 | 1000 | 0 |  |  | evento ambiguo: sin grieta | https://doi.org/10.5281/zenodo.21509581 | 3 | 2652 | TRUE | FABEST: clasificacion previa no validada para inclusion | 3 | 2.721943
FAB092_2E+3 | FABEST | 42CrMo4+QT | FAB092 | Axial | Unnotched dog-bone bar | 0.1 | 511.7192 | 625.3208 | 90 | 2000 | 0 |  |  | evento ambiguo: sin grieta | https://doi.org/10.5281/zenodo.21509581 | 3.30103 | 2653 | TRUE | FABEST: clasificacion previa no validada para inclusion | 3.30103 | 2.709032
FAB092_5E+3 | FABEST | 42CrMo4+QT | FAB092 | Axial | Unnotched dog-bone bar | 0.1 | 491.3071 | 600.3773 | 90 | 5000 | 0 |  |  | evento ambiguo: sin grieta | https://doi.org/10.5281/zenodo.21509581 | 3.69897 | 2654 | TRUE | FABEST: clasificacion previa no validada para inclusion | 3.69897 | 2.691353
FAB092_1E+4 | FABEST | 42CrMo4+QT | FAB092 | Axial | Unnotched dog-bone bar | 0.1 | 475.866 | 581.5082 | 90 | 10000 | 0 |  |  | evento ambiguo: sin grieta | https://doi.org/10.5281/zenodo.21509581 | 4 | 2655 | TRUE | FABEST: clasificacion previa no validada para inclusion | 4 | 2.677485
FAB092_2E+4 | FABEST | 42CrMo4+QT | FAB092 | Axial | Unnotched dog-bone bar | 0.1 | 460.4248 | 562.6392 | 90 | 20000 | 0 |  |  | evento ambiguo: sin grieta | https://doi.org/10.5281/zenodo.21509581 | 4.30103 | 2656 | TRUE | FABEST: clasificacion previa no validada para inclusion | 4.30103 | 2.663159
FAB092_5E+4 | FABEST | 42CrMo4+QT | FAB092 | Axial | Unnotched dog-bone bar | 0.1 | 440.0128 | 537.6956 | 90 | 50000 | 0 |  |  | evento ambiguo: sin grieta | https://doi.org/10.5281/zenodo.21509581 | 4.69897 | 2657 | TRUE | FABEST: clasificacion previa no validada para inclusion | 4.69897 | 2.643465
FAB092_1E+5 | FABEST | 42CrMo4+QT | FAB092 | Axial | Unnotched dog-bone bar | 0.1 | 424.5717 | 518.8266 | 90 | 100000 | 0 |  |  | evento ambiguo: sin grieta | https://doi.org/10.5281/zenodo.21509581 | 5 | 2658 | TRUE | FABEST: clasificacion previa no validada para inclusion | 5 | 2.627951
FAB092_2E+5 | FABEST | 42CrMo4+QT | FAB092 | Axial | Unnotched dog-bone bar | 0.1 | 409.1305 | 499.9575 | 90 | 200000 | 0 |  |  | evento ambiguo: sin grieta | https://doi.org/10.5281/zenodo.21509581 | 5.30103 | 2659 | TRUE | FABEST: clasificacion previa no validada para inclusion | 5.30103 | 2.611862
FAB092_5E+5 | FABEST | 42CrMo4+QT | FAB092 | Axial | Unnotched dog-bone bar | 0.1 | 388.7185 | 475.014 | 90 | 500000 | 0 |  |  | evento ambiguo: sin grieta | https://doi.org/10.5281/zenodo.21509581 | 5.69897 | 2660 | TRUE | FABEST: clasificacion previa no validada para inclusion | 5.69897 | 2.589635
FAB092_1E+6 | FABEST | 42CrMo4+QT | FAB092 | Axial | Unnotched dog-bone bar | 0.1 | 373.2774 | 456.1449 | 90 | 1000000 | 0 |  |  | evento ambiguo: sin grieta | https://doi.org/10.5281/zenodo.21509581 | 6 | 2661 | TRUE | FABEST: clasificacion previa no validada para inclusion | 6 | 2.572032
FAB092_2E+6 | FABEST | 42CrMo4+QT | FAB092 | Axial | Unnotched dog-bone bar | 0.1 | 357.8362 | 437.2759 | 90 | 2000000 | 0 |  |  | evento ambiguo: sin grieta | https://doi.org/10.5281/zenodo.21509581 | 6.30103 | 2662 | TRUE | FABEST: clasificacion previa no validada para inclusion | 6.30103 | 2.553684
FAB092_5E+6 | FABEST | 42CrMo4+QT | FAB092 | Axial | Unnotched dog-bone bar | 0.1 | 337.4242 | 412.3323 | 90 | 5000000 | 0 |  |  | evento ambiguo: sin grieta | https://doi.org/10.5281/zenodo.21509581 | 6.69897 | 2663 | TRUE | FABEST: clasificacion previa no validada para inclusion | 6.69897 | 2.528176
FAB092_1E+7 | FABEST | 42CrMo4+QT | FAB092 | Axial | Unnotched dog-bone bar | 0.1 | 321.983 | 393.4633 | 90 | 10000000 | 0 |  |  | evento ambiguo: sin grieta | https://doi.org/10.5281/zenodo.21509581 | 7 | 2664 | TRUE | FABEST: clasificacion previa no validada para inclusion | 7 | 2.507833
FAB092_2E+7 | FABEST | 42CrMo4+QT | FAB092 | Axial | Unnotched dog-bone bar | 0.1 | 306.5419 | 374.5942 | 90 | 20000000 | 0 |  |  | evento ambiguo: sin grieta | https://doi.org/10.5281/zenodo.21509581 | 7.30103 | 2665 | TRUE | FABEST: clasificacion previa no validada para inclusion | 7.30103 | 2.48649
FAB092_5E+7 | FABEST | 42CrMo4+QT | FAB092 | Axial | Unnotched dog-bone bar | 0.1 | 286.1299 | 349.6507 | 90 | 50000000 | 0 |  |  | evento ambiguo: sin grieta | https://doi.org/10.5281/zenodo.21509581 | 7.69897 | 2666 | TRUE | FABEST: clasificacion previa no validada para inclusion | 7.69897 | 2.456563
FAB092_1E+8 | FABEST | 42CrMo4+QT | FAB092 | Axial | Unnotched dog-bone bar | 0.1 | 270.6887 | 330.7816 | 90 | 100000000 | 0 |  |  | evento ambiguo: sin grieta | https://doi.org/10.5281/zenodo.21509581 | 8 | 2667 | TRUE | FABEST: clasificacion previa no validada para inclusion | 8 | 2.43247
FAB093_2 | FABEST | 42CrMo4+QT | FAB093 | Axial | Unnotched dog-bone bar | 0.1 | 405 | 494.91 | 90 | 117151 | 1 | finished |  | R diferente de -1 | https://doi.org/10.5281/zenodo.21509581 | 5.068746 | 2668 | TRUE | FABEST: clasificacion previa no validada para inclusion | 5.068746 | 2.607455
FAB093_4 | FABEST | 42CrMo4+QT | FAB093 | Axial | Unnotched dog-bone bar | 0.1 | 427.5 | 522.405 | 90 | 122329 | 1 | finished |  | R diferente de -1 | https://doi.org/10.5281/zenodo.21509581 | 5.0875294 | 2669 | TRUE | FABEST: clasificacion previa no validada para inclusion | 5.087529 | 2.630936
FAB093_5 | FABEST | 42CrMo4+QT | FAB093 | Axial | Unnotched dog-bone bar | 0.1 | 416.2 | 508.5964 | 90 | 141369 | 1 | finished |  | R diferente de -1 | https://doi.org/10.5281/zenodo.21509581 | 5.1503542 | 2670 | TRUE | FABEST: clasificacion previa no validada para inclusion | 5.150354 | 2.619302
FAB093_7 | FABEST | 42CrMo4+QT | FAB093 | Axial | Unnotched dog-bone bar | 0.1 | 416.2 | 508.5964 | 90 | 175654 | 1 | finished |  | R diferente de -1 | https://doi.org/10.5281/zenodo.21509581 | 5.244658 | 2671 | TRUE | FABEST: clasificacion previa no validada para inclusion | 5.244658 | 2.619302
FAB093_1 | FABEST | 42CrMo4+QT | FAB093 | Axial | Unnotched dog-bone bar | 0.1 | 405 | 494.91 | 90 | 257924 | 1 | finished |  | R diferente de -1 | https://doi.org/10.5281/zenodo.21509581 | 5.4114918 | 2672 | TRUE | FABEST: clasificacion previa no validada para inclusion | 5.411492 | 2.607455
FAB093_6 | FABEST | 42CrMo4+QT | FAB093 | Axial | Unnotched dog-bone bar | 0.1 | 393.8 | 481.2236 | 90 | 732566 | 1 | finished |  | R diferente de -1 | https://doi.org/10.5281/zenodo.21509581 | 5.8648468 | 2673 | TRUE | FABEST: clasificacion previa no validada para inclusion | 5.864847 | 2.595276
FAB093_3 | FABEST | 42CrMo4+QT | FAB093 | Axial | Unnotched dog-bone bar | 0.1 | 393.8 | 481.2236 | 90 | 10000007 | 0 | interrupted |  | R diferente de -1 | https://doi.org/10.5281/zenodo.21509581 | 7.0000003 | 2674 | TRUE | FABEST: clasificacion previa no validada para inclusion | 7 | 2.595276
FAB093_1E+3 | FABEST | 42CrMo4+QT | FAB093 | Axial | Unnotched dog-bone bar | 0.1 | 545.7909 | 666.9565 | 90 | 1000 | 0 |  |  | evento ambiguo: sin grieta | https://doi.org/10.5281/zenodo.21509581 | 3 | 2675 | TRUE | FABEST: clasificacion previa no validada para inclusion | 3 | 2.737026
FAB093_2E+3 | FABEST | 42CrMo4+QT | FAB093 | Axial | Unnotched dog-bone bar | 0.1 | 525.8518 | 642.5909 | 90 | 2000 | 0 |  |  | evento ambiguo: sin grieta | https://doi.org/10.5281/zenodo.21509581 | 3.30103 | 2676 | TRUE | FABEST: clasificacion previa no validada para inclusion | 3.30103 | 2.720863
FAB093_5E+3 | FABEST | 42CrMo4+QT | FAB093 | Axial | Unnotched dog-bone bar | 0.1 | 500.6074 | 611.7422 | 90 | 5000 | 0 |  |  | evento ambiguo: sin grieta | https://doi.org/10.5281/zenodo.21509581 | 3.69897 | 2677 | TRUE | FABEST: clasificacion previa no validada para inclusion | 3.69897 | 2.699497
FAB093_1E+4 | FABEST | 42CrMo4+QT | FAB093 | Axial | Unnotched dog-bone bar | 0.1 | 482.319 | 589.3938 | 90 | 10000 | 0 |  |  | evento ambiguo: sin grieta | https://doi.org/10.5281/zenodo.21509581 | 4 | 2678 | TRUE | FABEST: clasificacion previa no validada para inclusion | 4 | 2.683334
FAB093_2E+4 | FABEST | 42CrMo4+QT | FAB093 | Axial | Unnotched dog-bone bar | 0.1 | 464.6987 | 567.8619 | 90 | 20000 | 0 |  |  | evento ambiguo: sin grieta | https://doi.org/10.5281/zenodo.21509581 | 4.30103 | 2679 | TRUE | FABEST: clasificacion previa no validada para inclusion | 4.30103 | 2.667171
FAB093_5E+4 | FABEST | 42CrMo4+QT | FAB093 | Axial | Unnotched dog-bone bar | 0.1 | 442.39 | 540.6006 | 90 | 50000 | 0 |  |  | evento ambiguo: sin grieta | https://doi.org/10.5281/zenodo.21509581 | 4.69897 | 2680 | TRUE | FABEST: clasificacion previa no validada para inclusion | 4.69897 | 2.645805
FAB093_1E+5 | FABEST | 42CrMo4+QT | FAB093 | Axial | Unnotched dog-bone bar | 0.1 | 426.2285 | 520.8512 | 90 | 100000 | 0 |  |  | evento ambiguo: sin grieta | https://doi.org/10.5281/zenodo.21509581 | 5 | 2681 | TRUE | FABEST: clasificacion previa no validada para inclusion | 5 | 2.629642
FAB093_2E+5 | FABEST | 42CrMo4+QT | FAB093 | Axial | Unnotched dog-bone bar | 0.1 | 410.6573 | 501.8233 | 90 | 200000 | 0 |  |  | evento ambiguo: sin grieta | https://doi.org/10.5281/zenodo.21509581 | 5.30103 | 2682 | TRUE | FABEST: clasificacion previa no validada para inclusion | 5.30103 | 2.61348
FAB093_5E+5 | FABEST | 42CrMo4+QT | FAB093 | Axial | Unnotched dog-bone bar | 0.1 | 390.943 | 477.7323 | 90 | 500000 | 0 |  |  | evento ambiguo: sin grieta | https://doi.org/10.5281/zenodo.21509581 | 5.69897 | 2683 | TRUE | FABEST: clasificacion previa no validada para inclusion | 5.69897 | 2.592113
FAB093_1E+6 | FABEST | 42CrMo4+QT | FAB093 | Axial | Unnotched dog-bone bar | 0.1 | 376.6609 | 460.2796 | 90 | 1000000 | 0 |  |  | evento ambiguo: sin grieta | https://doi.org/10.5281/zenodo.21509581 | 6 | 2684 | TRUE | FABEST: clasificacion previa no validada para inclusion | 6 | 2.575951
FAB093_2E+6 | FABEST | 42CrMo4+QT | FAB093 | Axial | Unnotched dog-bone bar | 0.1 | 362.9006 | 443.4645 | 90 | 2000000 | 0 |  |  | evento ambiguo: sin grieta | https://doi.org/10.5281/zenodo.21509581 | 6.30103 | 2685 | TRUE | FABEST: clasificacion previa no validada para inclusion | 6.30103 | 2.559788
FAB093_5E+6 | FABEST | 42CrMo4+QT | FAB093 | Axial | Unnotched dog-bone bar | 0.1 | 345.4789 | 422.1752 | 90 | 5000000 | 0 |  |  | evento ambiguo: sin grieta | https://doi.org/10.5281/zenodo.21509581 | 6.69897 | 2686 | TRUE | FABEST: clasificacion previa no validada para inclusion | 6.69897 | 2.538422
FAB093_1E+7 | FABEST | 42CrMo4+QT | FAB093 | Axial | Unnotched dog-bone bar | 0.1 | 332.8577 | 406.7521 | 90 | 10000000 | 0 |  |  | evento ambiguo: sin grieta | https://doi.org/10.5281/zenodo.21509581 | 7 | 2687 | TRUE | FABEST: clasificacion previa no validada para inclusion | 7 | 2.522259
FAB093_2E+7 | FABEST | 42CrMo4+QT | FAB093 | Axial | Unnotched dog-bone bar | 0.1 | 320.6976 | 391.8925 | 90 | 20000000 | 0 |  |  | evento ambiguo: sin grieta | https://doi.org/10.5281/zenodo.21509581 | 7.30103 | 2688 | TRUE | FABEST: clasificacion previa no validada para inclusion | 7.30103 | 2.506096
FAB093_5E+7 | FABEST | 42CrMo4+QT | FAB093 | Axial | Unnotched dog-bone bar | 0.1 | 305.302 | 373.079 | 90 | 50000000 | 0 |  |  | evento ambiguo: sin grieta | https://doi.org/10.5281/zenodo.21509581 | 7.69897 | 2689 | TRUE | FABEST: clasificacion previa no validada para inclusion | 7.69897 | 2.48473
FAB093_1E+8 | FABEST | 42CrMo4+QT | FAB093 | Axial | Unnotched dog-bone bar | 0.1 | 294.1486 | 359.4496 | 90 | 100000000 | 0 |  |  | evento ambiguo: sin grieta | https://doi.org/10.5281/zenodo.21509581 | 8 | 2690 | TRUE | FABEST: clasificacion previa no validada para inclusion | 8 | 2.468567
FAB093_1E+3 | FABEST | 42CrMo4+QT | FAB093 | Axial | Unnotched dog-bone bar | 0.1 | 453.9116 | 554.6799 | 90 | 1000 | 0 |  |  | evento ambiguo: sin grieta | https://doi.org/10.5281/zenodo.21509581 | 3 | 2691 | TRUE | FABEST: clasificacion previa no validada para inclusion | 3 | 2.656971
FAB093_2E+3 | FABEST | 42CrMo4+QT | FAB093 | Axial | Unnotched dog-bone bar | 0.1 | 453.1629 | 553.7651 | 90 | 2000 | 0 |  |  | evento ambiguo: sin grieta | https://doi.org/10.5281/zenodo.21509581 | 3.30103 | 2692 | TRUE | FABEST: clasificacion previa no validada para inclusion | 3.30103 | 2.656254
FAB093_5E+3 | FABEST | 42CrMo4+QT | FAB093 | Axial | Unnotched dog-bone bar | 0.1 | 451.0256 | 551.1533 | 90 | 5000 | 0 |  |  | evento ambiguo: sin grieta | https://doi.org/10.5281/zenodo.21509581 | 3.69897 | 2693 | TRUE | FABEST: clasificacion previa no validada para inclusion | 3.69897 | 2.654201
FAB093_1E+4 | FABEST | 42CrMo4+QT | FAB093 | Axial | Unnotched dog-bone bar | 0.1 | 447.7866 | 547.1953 | 90 | 10000 | 0 |  |  | evento ambiguo: sin grieta | https://doi.org/10.5281/zenodo.21509581 | 4 | 2694 | TRUE | FABEST: clasificacion previa no validada para inclusion | 4 | 2.651071
FAB093_2E+4 | FABEST | 42CrMo4+QT | FAB093 | Axial | Unnotched dog-bone bar | 0.1 | 442.291 | 540.4796 | 90 | 20000 | 0 |  |  | evento ambiguo: sin grieta | https://doi.org/10.5281/zenodo.21509581 | 4.30103 | 2695 | TRUE | FABEST: clasificacion previa no validada para inclusion | 4.30103 | 2.645708
FAB093_5E+4 | FABEST | 42CrMo4+QT | FAB093 | Axial | Unnotched dog-bone bar | 0.1 | 430.8639 | 526.5157 | 90 | 50000 | 0 |  |  | evento ambiguo: sin grieta | https://doi.org/10.5281/zenodo.21509581 | 4.69897 | 2696 | TRUE | FABEST: clasificacion previa no validada para inclusion | 4.69897 | 2.63434
FAB093_1E+5 | FABEST | 42CrMo4+QT | FAB093 | Axial | Unnotched dog-bone bar | 0.1 | 420.1712 | 513.4492 | 90 | 100000 | 0 |  |  | evento ambiguo: sin grieta | https://doi.org/10.5281/zenodo.21509581 | 5 | 2697 | TRUE | FABEST: clasificacion previa no validada para inclusion | 5 | 2.623426
FAB093_2E+5 | FABEST | 42CrMo4+QT | FAB093 | Axial | Unnotched dog-bone bar | 0.1 | 410.0393 | 501.068 | 90 | 200000 | 0 |  |  | evento ambiguo: sin grieta | https://doi.org/10.5281/zenodo.21509581 | 5.30103 | 2698 | TRUE | FABEST: clasificacion previa no validada para inclusion | 5.30103 | 2.612825
FAB093_5E+5 | FABEST | 42CrMo4+QT | FAB093 | Axial | Unnotched dog-bone bar | 0.1 | 400.3299 | 489.2032 | 90 | 500000 | 0 |  |  | evento ambiguo: sin grieta | https://doi.org/10.5281/zenodo.21509581 | 5.69897 | 2699 | TRUE | FABEST: clasificacion previa no validada para inclusion | 5.69897 | 2.602418
FAB093_1E+6 | FABEST | 42CrMo4+QT | FAB093 | Axial | Unnotched dog-bone bar | 0.1 | 396.0245 | 483.9419 | 90 | 1000000 | 0 |  |  | evento ambiguo: sin grieta | https://doi.org/10.5281/zenodo.21509581 | 6 | 2700 | TRUE | FABEST: clasificacion previa no validada para inclusion | 6 | 2.597722
FAB093_2E+6 | FABEST | 42CrMo4+QT | FAB093 | Axial | Unnotched dog-bone bar | 0.1 | 393.5889 | 480.9656 | 90 | 2000000 | 0 |  |  | evento ambiguo: sin grieta | https://doi.org/10.5281/zenodo.21509581 | 6.30103 | 2701 | TRUE | FABEST: clasificacion previa no validada para inclusion | 6.30103 | 2.595043
FAB093_5E+6 | FABEST | 42CrMo4+QT | FAB093 | Axial | Unnotched dog-bone bar | 0.1 | 392.0214 | 479.0501 | 90 | 5000000 | 0 |  |  | evento ambiguo: sin grieta | https://doi.org/10.5281/zenodo.21509581 | 6.69897 | 2702 | TRUE | FABEST: clasificacion previa no validada para inclusion | 6.69897 | 2.59331
FAB093_1E+7 | FABEST | 42CrMo4+QT | FAB093 | Axial | Unnotched dog-bone bar | 0.1 | 391.4796 | 478.3881 | 90 | 10000000 | 0 |  |  | evento ambiguo: sin grieta | https://doi.org/10.5281/zenodo.21509581 | 7 | 2703 | TRUE | FABEST: clasificacion previa no validada para inclusion | 7 | 2.592709
FAB093_2E+7 | FABEST | 42CrMo4+QT | FAB093 | Axial | Unnotched dog-bone bar | 0.1 | 391.205 | 478.0525 | 90 | 20000000 | 0 |  |  | evento ambiguo: sin grieta | https://doi.org/10.5281/zenodo.21509581 | 7.30103 | 2704 | TRUE | FABEST: clasificacion previa no validada para inclusion | 7.30103 | 2.592404
FAB093_5E+7 | FABEST | 42CrMo4+QT | FAB093 | Axial | Unnotched dog-bone bar | 0.1 | 391.039 | 477.8497 | 90 | 50000000 | 0 |  |  | evento ambiguo: sin grieta | https://doi.org/10.5281/zenodo.21509581 | 7.69897 | 2705 | TRUE | FABEST: clasificacion previa no validada para inclusion | 7.69897 | 2.59222
FAB093_1E+8 | FABEST | 42CrMo4+QT | FAB093 | Axial | Unnotched dog-bone bar | 0.1 | 390.9835 | 477.7818 | 90 | 100000000 | 0 |  |  | evento ambiguo: sin grieta | https://doi.org/10.5281/zenodo.21509581 | 8 | 2706 | TRUE | FABEST: clasificacion previa no validada para inclusion | 8 | 2.592158
FAB093_1E+3 | FABEST | 42CrMo4+QT | FAB093 | Axial | Unnotched dog-bone bar | 0.1 | 528.4635 | 645.7824 | 90 | 1000 | 0 |  |  | evento ambiguo: sin grieta | https://doi.org/10.5281/zenodo.21509581 | 3 | 2707 | TRUE | FABEST: clasificacion previa no validada para inclusion | 3 | 2.723015
FAB093_2E+3 | FABEST | 42CrMo4+QT | FAB093 | Axial | Unnotched dog-bone bar | 0.1 | 513.0702 | 626.9718 | 90 | 2000 | 0 |  |  | evento ambiguo: sin grieta | https://doi.org/10.5281/zenodo.21509581 | 3.30103 | 2708 | TRUE | FABEST: clasificacion previa no validada para inclusion | 3.30103 | 2.710177
FAB093_5E+3 | FABEST | 42CrMo4+QT | FAB093 | Axial | Unnotched dog-bone bar | 0.1 | 492.7214 | 602.1055 | 90 | 5000 | 0 |  |  | evento ambiguo: sin grieta | https://doi.org/10.5281/zenodo.21509581 | 3.69897 | 2709 | TRUE | FABEST: clasificacion previa no validada para inclusion | 3.69897 | 2.692601
FAB093_1E+4 | FABEST | 42CrMo4+QT | FAB093 | Axial | Unnotched dog-bone bar | 0.1 | 477.3281 | 583.2949 | 90 | 10000 | 0 |  |  | evento ambiguo: sin grieta | https://doi.org/10.5281/zenodo.21509581 | 4 | 2710 | TRUE | FABEST: clasificacion previa no validada para inclusion | 4 | 2.678817
FAB093_2E+4 | FABEST | 42CrMo4+QT | FAB093 | Axial | Unnotched dog-bone bar | 0.1 | 461.9348 | 564.4843 | 90 | 20000 | 0 |  |  | evento ambiguo: sin grieta | https://doi.org/10.5281/zenodo.21509581 | 4.30103 | 2711 | TRUE | FABEST: clasificacion previa no validada para inclusion | 4.30103 | 2.664581
FAB093_5E+4 | FABEST | 42CrMo4+QT | FAB093 | Axial | Unnotched dog-bone bar | 0.1 | 441.586 | 539.6181 | 90 | 50000 | 0 |  |  | evento ambiguo: sin grieta | https://doi.org/10.5281/zenodo.21509581 | 4.69897 | 2712 | TRUE | FABEST: clasificacion previa no validada para inclusion | 4.69897 | 2.645015
FAB093_1E+5 | FABEST | 42CrMo4+QT | FAB093 | Axial | Unnotched dog-bone bar | 0.1 | 426.1927 | 520.8075 | 90 | 100000 | 0 |  |  | evento ambiguo: sin grieta | https://doi.org/10.5281/zenodo.21509581 | 5 | 2713 | TRUE | FABEST: clasificacion previa no validada para inclusion | 5 | 2.629606
FAB093_2E+5 | FABEST | 42CrMo4+QT | FAB093 | Axial | Unnotched dog-bone bar | 0.1 | 410.7994 | 501.9969 | 90 | 200000 | 0 |  |  | evento ambiguo: sin grieta | https://doi.org/10.5281/zenodo.21509581 | 5.30103 | 2714 | TRUE | FABEST: clasificacion previa no validada para inclusion | 5.30103 | 2.61363
FAB093_5E+5 | FABEST | 42CrMo4+QT | FAB093 | Axial | Unnotched dog-bone bar | 0.1 | 390.4506 | 477.1307 | 90 | 500000 | 0 |  |  | evento ambiguo: sin grieta | https://doi.org/10.5281/zenodo.21509581 | 5.69897 | 2715 | TRUE | FABEST: clasificacion previa no validada para inclusion | 5.69897 | 2.591566
FAB093_1E+6 | FABEST | 42CrMo4+QT | FAB093 | Axial | Unnotched dog-bone bar | 0.1 | 375.0574 | 458.3201 | 90 | 1000000 | 0 |  |  | evento ambiguo: sin grieta | https://doi.org/10.5281/zenodo.21509581 | 6 | 2716 | TRUE | FABEST: clasificacion previa no validada para inclusion | 6 | 2.574098
FAB093_2E+6 | FABEST | 42CrMo4+QT | FAB093 | Axial | Unnotched dog-bone bar | 0.1 | 359.6641 | 439.5095 | 90 | 2000000 | 0 |  |  | evento ambiguo: sin grieta | https://doi.org/10.5281/zenodo.21509581 | 6.30103 | 2717 | TRUE | FABEST: clasificacion previa no validada para inclusion | 6.30103 | 2.555897
FAB093_5E+6 | FABEST | 42CrMo4+QT | FAB093 | Axial | Unnotched dog-bone bar | 0.1 | 339.3153 | 414.6432 | 90 | 5000000 | 0 |  |  | evento ambiguo: sin grieta | https://doi.org/10.5281/zenodo.21509581 | 6.69897 | 2718 | TRUE | FABEST: clasificacion previa no validada para inclusion | 6.69897 | 2.530603
FAB093_1E+7 | FABEST | 42CrMo4+QT | FAB093 | Axial | Unnotched dog-bone bar | 0.1 | 323.922 | 395.8327 | 90 | 10000000 | 0 |  |  | evento ambiguo: sin grieta | https://doi.org/10.5281/zenodo.21509581 | 7 | 2719 | TRUE | FABEST: clasificacion previa no validada para inclusion | 7 | 2.51044
FAB093_2E+7 | FABEST | 42CrMo4+QT | FAB093 | Axial | Unnotched dog-bone bar | 0.1 | 308.5287 | 377.0221 | 90 | 20000000 | 0 |  |  | evento ambiguo: sin grieta | https://doi.org/10.5281/zenodo.21509581 | 7.30103 | 2720 | TRUE | FABEST: clasificacion previa no validada para inclusion | 7.30103 | 2.489296
FAB093_5E+7 | FABEST | 42CrMo4+QT | FAB093 | Axial | Unnotched dog-bone bar | 0.1 | 288.1799 | 352.1558 | 90 | 50000000 | 0 |  |  | evento ambiguo: sin grieta | https://doi.org/10.5281/zenodo.21509581 | 7.69897 | 2721 | TRUE | FABEST: clasificacion previa no validada para inclusion | 7.69897 | 2.459664
FAB093_1E+8 | FABEST | 42CrMo4+QT | FAB093 | Axial | Unnotched dog-bone bar | 0.1 | 272.7866 | 333.3452 | 90 | 100000000 | 0 |  |  | evento ambiguo: sin grieta | https://doi.org/10.5281/zenodo.21509581 | 8 | 2722 | TRUE | FABEST: clasificacion previa no validada para inclusion | 8 | 2.435823
FAB101_9 | FABEST | 42CrMo4+QT | FAB101 | Fretting | Fretting specimens | -1 | 438.6 | 0 | 125 | 25274 | 1 | finished |  | tipo de carga Fretting | https://doi.org/10.5281/zenodo.21509581 | 4.402674 | 2723 | TRUE | FABEST: clasificacion previa no validada para inclusion | 4.402674 | 2.642069
FAB101_13 | FABEST | 42CrMo4+QT | FAB101 | Fretting | Fretting specimens | -1 | 383.8 | 0 | 125 | 42011 | 1 | finished |  | tipo de carga Fretting | https://doi.org/10.5281/zenodo.21509581 | 4.623363 | 2724 | TRUE | FABEST: clasificacion previa no validada para inclusion | 4.623363 | 2.584105
FAB101_5 | FABEST | 42CrMo4+QT | FAB101 | Fretting | Fretting specimens | -1 | 328.9 | 0 | 125 | 63474 | 1 | finished |  | tipo de carga Fretting | https://doi.org/10.5281/zenodo.21509581 | 4.8025959 | 2725 | TRUE | FABEST: clasificacion previa no validada para inclusion | 4.802596 | 2.517064
FAB101_7 | FABEST | 42CrMo4+QT | FAB101 | Fretting | Fretting specimens | -1 | 285.1 | 0 | 125 | 137008 | 1 | finished |  | tipo de carga Fretting | https://doi.org/10.5281/zenodo.21509581 | 5.1367459 | 2726 | TRUE | FABEST: clasificacion previa no validada para inclusion | 5.136746 | 2.454997
FAB101_12 | FABEST | 42CrMo4+QT | FAB101 | Fretting | Fretting specimens | -1 | 252.2 | 0 | 125 | 159146 | 1 | finished |  | tipo de carga Fretting | https://doi.org/10.5281/zenodo.21509581 | 5.2017957 | 2727 | TRUE | FABEST: clasificacion previa no validada para inclusion | 5.201796 | 2.401745
FAB101_1 | FABEST | 42CrMo4+QT | FAB101 | Fretting | Fretting specimens | -1 | 219.3 | 0 | 125 | 280609 | 1 | finished |  | tipo de carga Fretting | https://doi.org/10.5281/zenodo.21509581 | 5.4481016 | 2728 | TRUE | FABEST: clasificacion previa no validada para inclusion | 5.448102 | 2.341039
FAB101_11 | FABEST | 42CrMo4+QT | FAB101 | Fretting | Fretting specimens | -1 | 197.4 | 0 | 125 | 446857 | 1 | finished |  | tipo de carga Fretting | https://doi.org/10.5281/zenodo.21509581 | 5.6501686 | 2729 | TRUE | FABEST: clasificacion previa no validada para inclusion | 5.650169 | 2.295347
FAB101_2 | FABEST | 42CrMo4+QT | FAB101 | Fretting | Fretting specimens | -1 | 175.4 | 0 | 125 | 743374 | 1 | finished |  | tipo de carga Fretting | https://doi.org/10.5281/zenodo.21509581 | 5.8712074 | 2730 | TRUE | FABEST: clasificacion previa no validada para inclusion | 5.871207 | 2.24403
FAB101_4 | FABEST | 42CrMo4+QT | FAB101 | Fretting | Fretting specimens | -1 | 153.5 | 0 | 125 | 1476412 | 1 | finished |  | tipo de carga Fretting | https://doi.org/10.5281/zenodo.21509581 | 6.1692076 | 2731 | TRUE | FABEST: clasificacion previa no validada para inclusion | 6.169208 | 2.186108
FAB101_8 | FABEST | 42CrMo4+QT | FAB101 | Fretting | Fretting specimens | -1 | 142.5 | 0 | 125 | 3307445 | 1 | finished |  | tipo de carga Fretting | https://doi.org/10.5281/zenodo.21509581 | 6.5194926 | 2732 | TRUE | FABEST: clasificacion previa no validada para inclusion | 6.519493 | 2.153815
FAB101_6 | FABEST | 42CrMo4+QT | FAB101 | Fretting | Fretting specimens | -1 | 142.5 | 0 | 125 | 7713649 | 1 | finished |  | tipo de carga Fretting | https://doi.org/10.5281/zenodo.21509581 | 6.8872599 | 2733 | TRUE | FABEST: clasificacion previa no validada para inclusion | 6.88726 | 2.153815
FAB101_3 | FABEST | 42CrMo4+QT | FAB101 | Fretting | Fretting specimens | -1 | 131.6 | 0 | 125 | 10000000 | 0 | interrupted |  | tipo de carga Fretting | https://doi.org/10.5281/zenodo.21509581 | 7 | 2734 | TRUE | FABEST: clasificacion previa no validada para inclusion | 7 | 2.119256
FAB101_1E+3 | FABEST | 42CrMo4+QT | FAB101 | Fretting | Fretting specimens | -1 | 936.4746 | 0 | 125 | 1000 | 0 |  |  | evento ambiguo: sin grieta | https://doi.org/10.5281/zenodo.21509581 | 3 | 2735 | TRUE | FABEST: clasificacion previa no validada para inclusion | 3 | 2.971496
FAB101_2E+3 | FABEST | 42CrMo4+QT | FAB101 | Fretting | Fretting specimens | -1 | 788.8928 | 0 | 125 | 2000 | 0 |  |  | evento ambiguo: sin grieta | https://doi.org/10.5281/zenodo.21509581 | 3.30103 | 2736 | TRUE | FABEST: clasificacion previa no validada para inclusion | 3.30103 | 2.897018
FAB101_5E+3 | FABEST | 42CrMo4+QT | FAB101 | Fretting | Fretting specimens | -1 | 628.8738 | 0 | 125 | 5000 | 0 |  |  | evento ambiguo: sin grieta | https://doi.org/10.5281/zenodo.21509581 | 3.69897 | 2737 | TRUE | FABEST: clasificacion previa no validada para inclusion | 3.69897 | 2.798563
FAB101_1E+4 | FABEST | 42CrMo4+QT | FAB101 | Fretting | Fretting specimens | -1 | 529.7678 | 0 | 125 | 10000 | 0 |  |  | evento ambiguo: sin grieta | https://doi.org/10.5281/zenodo.21509581 | 4 | 2738 | TRUE | FABEST: clasificacion previa no validada para inclusion | 4 | 2.724086
FAB101_2E+4 | FABEST | 42CrMo4+QT | FAB101 | Fretting | Fretting specimens | -1 | 446.2801 | 0 | 125 | 20000 | 0 |  |  | evento ambiguo: sin grieta | https://doi.org/10.5281/zenodo.21509581 | 4.30103 | 2739 | TRUE | FABEST: clasificacion previa no validada para inclusion | 4.30103 | 2.649608
FAB101_5E+4 | FABEST | 42CrMo4+QT | FAB101 | Fretting | Fretting specimens | -1 | 355.7567 | 0 | 125 | 50000 | 0 |  |  | evento ambiguo: sin grieta | https://doi.org/10.5281/zenodo.21509581 | 4.69897 | 2740 | TRUE | FABEST: clasificacion previa no validada para inclusion | 4.69897 | 2.551153
FAB101_1E+5 | FABEST | 42CrMo4+QT | FAB101 | Fretting | Fretting specimens | -1 | 299.6919 | 0 | 125 | 100000 | 0 |  |  | evento ambiguo: sin grieta | https://doi.org/10.5281/zenodo.21509581 | 5 | 2741 | TRUE | FABEST: clasificacion previa no validada para inclusion | 5 | 2.476675
FAB101_2E+5 | FABEST | 42CrMo4+QT | FAB101 | Fretting | Fretting specimens | -1 | 252.4626 | 0 | 125 | 200000 | 0 |  |  | evento ambiguo: sin grieta | https://doi.org/10.5281/zenodo.21509581 | 5.30103 | 2742 | TRUE | FABEST: clasificacion previa no validada para inclusion | 5.30103 | 2.402197
FAB101_5E+5 | FABEST | 42CrMo4+QT | FAB101 | Fretting | Fretting specimens | -1 | 201.2531 | 0 | 125 | 500000 | 0 |  |  | evento ambiguo: sin grieta | https://doi.org/10.5281/zenodo.21509581 | 5.69897 | 2743 | TRUE | FABEST: clasificacion previa no validada para inclusion | 5.69897 | 2.303743
FAB101_1E+6 | FABEST | 42CrMo4+QT | FAB101 | Fretting | Fretting specimens | -1 | 169.537 | 0 | 125 | 1000000 | 0 |  |  | evento ambiguo: sin grieta | https://doi.org/10.5281/zenodo.21509581 | 6 | 2744 | TRUE | FABEST: clasificacion previa no validada para inclusion | 6 | 2.229265
FAB101_2E+6 | FABEST | 42CrMo4+QT | FAB101 | Fretting | Fretting specimens | -1 | 142.8192 | 0 | 125 | 2000000 | 0 |  |  | evento ambiguo: sin grieta | https://doi.org/10.5281/zenodo.21509581 | 6.30103 | 2745 | TRUE | FABEST: clasificacion previa no validada para inclusion | 6.30103 | 2.154787
FAB101_5E+6 | FABEST | 42CrMo4+QT | FAB101 | Fretting | Fretting specimens | -1 | 113.8498 | 0 | 125 | 5000000 | 0 |  |  | evento ambiguo: sin grieta | https://doi.org/10.5281/zenodo.21509581 | 6.69897 | 2746 | TRUE | FABEST: clasificacion previa no validada para inclusion | 6.69897 | 2.056332
FAB101_1E+7 | FABEST | 42CrMo4+QT | FAB101 | Fretting | Fretting specimens | -1 | 95.90784 | 0 | 125 | 10000000 | 0 |  |  | evento ambiguo: sin grieta | https://doi.org/10.5281/zenodo.21509581 | 7 | 2747 | TRUE | FABEST: clasificacion previa no validada para inclusion | 7 | 1.981854
FAB101_2E+7 | FABEST | 42CrMo4+QT | FAB101 | Fretting | Fretting specimens | -1 | 80.79345 | 0 | 125 | 20000000 | 0 |  |  | evento ambiguo: sin grieta | https://doi.org/10.5281/zenodo.21509581 | 7.30103 | 2748 | TRUE | FABEST: clasificacion previa no validada para inclusion | 7.30103 | 1.907376
FAB101_5E+7 | FABEST | 42CrMo4+QT | FAB101 | Fretting | Fretting specimens | -1 | 64.4053 | 0 | 125 | 50000000 | 0 |  |  | evento ambiguo: sin grieta | https://doi.org/10.5281/zenodo.21509581 | 7.69897 | 2749 | TRUE | FABEST: clasificacion previa no validada para inclusion | 7.69897 | 1.808922
FAB101_1E+8 | FABEST | 42CrMo4+QT | FAB101 | Fretting | Fretting specimens | -1 | 54.25549 | 0 | 125 | 100000000 | 0 |  |  | evento ambiguo: sin grieta | https://doi.org/10.5281/zenodo.21509581 | 8 | 2750 | TRUE | FABEST: clasificacion previa no validada para inclusion | 8 | 1.734444
FAB101_1E+3 | FABEST | 42CrMo4+QT | FAB101 | Fretting | Fretting specimens | -1 | 703.952 | 0 | 125 | 1000 | 0 |  |  | evento ambiguo: sin grieta | https://doi.org/10.5281/zenodo.21509581 | 3 | 2751 | TRUE | FABEST: clasificacion previa no validada para inclusion | 3 | 2.847543
FAB101_2E+3 | FABEST | 42CrMo4+QT | FAB101 | Fretting | Fretting specimens | -1 | 676.3752 | 0 | 125 | 2000 | 0 |  |  | evento ambiguo: sin grieta | https://doi.org/10.5281/zenodo.21509581 | 3.30103 | 2752 | TRUE | FABEST: clasificacion previa no validada para inclusion | 3.30103 | 2.830188
FAB101_5E+3 | FABEST | 42CrMo4+QT | FAB101 | Fretting | Fretting specimens | -1 | 613.3289 | 0 | 125 | 5000 | 0 |  |  | evento ambiguo: sin grieta | https://doi.org/10.5281/zenodo.21509581 | 3.69897 | 2753 | TRUE | FABEST: clasificacion previa no validada para inclusion | 3.69897 | 2.787693
FAB101_1E+4 | FABEST | 42CrMo4+QT | FAB101 | Fretting | Fretting specimens | -1 | 544.7162 | 0 | 125 | 10000 | 0 |  |  | evento ambiguo: sin grieta | https://doi.org/10.5281/zenodo.21509581 | 4 | 2754 | TRUE | FABEST: clasificacion previa no validada para inclusion | 4 | 2.73617
FAB101_2E+4 | FABEST | 42CrMo4+QT | FAB101 | Fretting | Fretting specimens | -1 | 465.4912 | 0 | 125 | 20000 | 0 |  |  | evento ambiguo: sin grieta | https://doi.org/10.5281/zenodo.21509581 | 4.30103 | 2755 | TRUE | FABEST: clasificacion previa no validada para inclusion | 4.30103 | 2.667912
FAB101_5E+4 | FABEST | 42CrMo4+QT | FAB101 | Fretting | Fretting specimens | -1 | 362.4339 | 0 | 125 | 50000 | 0 |  |  | evento ambiguo: sin grieta | https://doi.org/10.5281/zenodo.21509581 | 4.69897 | 2756 | TRUE | FABEST: clasificacion previa no validada para inclusion | 4.69897 | 2.559229
FAB101_1E+5 | FABEST | 42CrMo4+QT | FAB101 | Fretting | Fretting specimens | -1 | 295.7001 | 0 | 125 | 100000 | 0 |  |  | evento ambiguo: sin grieta | https://doi.org/10.5281/zenodo.21509581 | 5 | 2757 | TRUE | FABEST: clasificacion previa no validada para inclusion | 5 | 2.470852
FAB101_2E+5 | FABEST | 42CrMo4+QT | FAB101 | Fretting | Fretting specimens | -1 | 242.1803 | 0 | 125 | 200000 | 0 |  |  | evento ambiguo: sin grieta | https://doi.org/10.5281/zenodo.21509581 | 5.30103 | 2758 | TRUE | FABEST: clasificacion previa no validada para inclusion | 5.30103 | 2.384139
FAB101_5E+5 | FABEST | 42CrMo4+QT | FAB101 | Fretting | Fretting specimens | -1 | 191.7455 | 0 | 125 | 500000 | 0 |  |  | evento ambiguo: sin grieta | https://doi.org/10.5281/zenodo.21509581 | 5.69897 | 2759 | TRUE | FABEST: clasificacion previa no validada para inclusion | 5.69897 | 2.282725
FAB101_1E+6 | FABEST | 42CrMo4+QT | FAB101 | Fretting | Fretting specimens | -1 | 167.1206 | 0 | 125 | 1000000 | 0 |  |  | evento ambiguo: sin grieta | https://doi.org/10.5281/zenodo.21509581 | 6 | 2760 | TRUE | FABEST: clasificacion previa no validada para inclusion | 6 | 2.22303
FAB101_2E+6 | FABEST | 42CrMo4+QT | FAB101 | Fretting | Fretting specimens | -1 | 151.615 | 0 | 125 | 2000000 | 0 |  |  | evento ambiguo: sin grieta | https://doi.org/10.5281/zenodo.21509581 | 6.30103 | 2761 | TRUE | FABEST: clasificacion previa no validada para inclusion | 6.30103 | 2.180742
FAB101_5E+6 | FABEST | 42CrMo4+QT | FAB101 | Fretting | Fretting specimens | -1 | 140.6269 | 0 | 125 | 5000000 | 0 |  |  | evento ambiguo: sin grieta | https://doi.org/10.5281/zenodo.21509581 | 6.69897 | 2762 | TRUE | FABEST: clasificacion previa no validada para inclusion | 6.69897 | 2.148068
FAB101_1E+7 | FABEST | 42CrMo4+QT | FAB101 | Fretting | Fretting specimens | -1 | 136.5754 | 0 | 125 | 10000000 | 0 |  |  | evento ambiguo: sin grieta | https://doi.org/10.5281/zenodo.21509581 | 7 | 2763 | TRUE | FABEST: clasificacion previa no validada para inclusion | 7 | 2.135373
FAB101_2E+7 | FABEST | 42CrMo4+QT | FAB101 | Fretting | Fretting specimens | -1 | 134.4613 | 0 | 125 | 20000000 | 0 |  |  | evento ambiguo: sin grieta | https://doi.org/10.5281/zenodo.21509581 | 7.30103 | 2764 | TRUE | FABEST: clasificacion previa no validada para inclusion | 7.30103 | 2.128597
FAB101_5E+7 | FABEST | 42CrMo4+QT | FAB101 | Fretting | Fretting specimens | -1 | 133.162 | 0 | 125 | 50000000 | 0 |  |  | evento ambiguo: sin grieta | https://doi.org/10.5281/zenodo.21509581 | 7.69897 | 2765 | TRUE | FABEST: clasificacion previa no validada para inclusion | 7.69897 | 2.12438
FAB101_1E+8 | FABEST | 42CrMo4+QT | FAB101 | Fretting | Fretting specimens | -1 | 132.7235 | 0 | 125 | 100000000 | 0 |  |  | evento ambiguo: sin grieta | https://doi.org/10.5281/zenodo.21509581 | 8 | 2766 | TRUE | FABEST: clasificacion previa no validada para inclusion | 8 | 2.122948
FAB101_1E+3 | FABEST | 42CrMo4+QT | FAB101 | Fretting | Fretting specimens | -1 | 621.9445 | 0 | 125 | 1000 | 0 |  |  | evento ambiguo: sin grieta | https://doi.org/10.5281/zenodo.21509581 | 3 | 2767 | TRUE | FABEST: clasificacion previa no validada para inclusion | 3 | 2.793752
FAB101_2E+3 | FABEST | 42CrMo4+QT | FAB101 | Fretting | Fretting specimens | -1 | 575.9189 | 0 | 125 | 2000 | 0 |  |  | evento ambiguo: sin grieta | https://doi.org/10.5281/zenodo.21509581 | 3.30103 | 2768 | TRUE | FABEST: clasificacion previa no validada para inclusion | 3.30103 | 2.760361
FAB101_5E+3 | FABEST | 42CrMo4+QT | FAB101 | Fretting | Fretting specimens | -1 | 515.0764 | 0 | 125 | 5000 | 0 |  |  | evento ambiguo: sin grieta | https://doi.org/10.5281/zenodo.21509581 | 3.69897 | 2769 | TRUE | FABEST: clasificacion previa no validada para inclusion | 3.69897 | 2.711872
FAB101_1E+4 | FABEST | 42CrMo4+QT | FAB101 | Fretting | Fretting specimens | -1 | 469.0509 | 0 | 125 | 10000 | 0 |  |  | evento ambiguo: sin grieta | https://doi.org/10.5281/zenodo.21509581 | 4 | 2770 | TRUE | FABEST: clasificacion previa no validada para inclusion | 4 | 2.67122
FAB101_2E+4 | FABEST | 42CrMo4+QT | FAB101 | Fretting | Fretting specimens | -1 | 423.0253 | 0 | 125 | 20000 | 0 |  |  | evento ambiguo: sin grieta | https://doi.org/10.5281/zenodo.21509581 | 4.30103 | 2771 | TRUE | FABEST: clasificacion previa no validada para inclusion | 4.30103 | 2.626366
FAB101_5E+4 | FABEST | 42CrMo4+QT | FAB101 | Fretting | Fretting specimens | -1 | 362.1828 | 0 | 125 | 50000 | 0 |  |  | evento ambiguo: sin grieta | https://doi.org/10.5281/zenodo.21509581 | 4.69897 | 2772 | TRUE | FABEST: clasificacion previa no validada para inclusion | 4.69897 | 2.558928
FAB101_1E+5 | FABEST | 42CrMo4+QT | FAB101 | Fretting | Fretting specimens | -1 | 316.1572 | 0 | 125 | 100000 | 0 |  |  | evento ambiguo: sin grieta | https://doi.org/10.5281/zenodo.21509581 | 5 | 2773 | TRUE | FABEST: clasificacion previa no validada para inclusion | 5 | 2.499903
FAB101_2E+5 | FABEST | 42CrMo4+QT | FAB101 | Fretting | Fretting specimens | -1 | 270.1316 | 0 | 125 | 200000 | 0 |  |  | evento ambiguo: sin grieta | https://doi.org/10.5281/zenodo.21509581 | 5.30103 | 2774 | TRUE | FABEST: clasificacion previa no validada para inclusion | 5.30103 | 2.431575
FAB101_5E+5 | FABEST | 42CrMo4+QT | FAB101 | Fretting | Fretting specimens | -1 | 209.2891 | 0 | 125 | 500000 | 0 |  |  | evento ambiguo: sin grieta | https://doi.org/10.5281/zenodo.21509581 | 5.69897 | 2775 | TRUE | FABEST: clasificacion previa no validada para inclusion | 5.69897 | 2.320747
FAB101_1E+6 | FABEST | 42CrMo4+QT | FAB101 | Fretting | Fretting specimens | -1 | 163.2636 | 0 | 125 | 1000000 | 0 |  |  | evento ambiguo: sin grieta | https://doi.org/10.5281/zenodo.21509581 | 6 | 2776 | TRUE | FABEST: clasificacion previa no validada para inclusion | 6 | 2.212889
FAB101_2E+6 | FABEST | 42CrMo4+QT | FAB101 | Fretting | Fretting specimens | -1 | 117.238 | 0 | 125 | 2000000 | 0 |  |  | evento ambiguo: sin grieta | https://doi.org/10.5281/zenodo.21509581 | 6.30103 | 2777 | TRUE | FABEST: clasificacion previa no validada para inclusion | 6.30103 | 2.069068
FAB101_5E+6 | FABEST | 42CrMo4+QT | FAB101 | Fretting | Fretting specimens | -1 | 56.39547 | 0 | 125 | 5000000 | 0 |  |  | evento ambiguo: sin grieta | https://doi.org/10.5281/zenodo.21509581 | 6.69897 | 2778 | TRUE | FABEST: clasificacion previa no validada para inclusion | 6.69897 | 1.751244
FAB101_1E+7 | FABEST | 42CrMo4+QT | FAB101 | Fretting | Fretting specimens | -1 | 10.3699 | 0 | 125 | 10000000 | 0 |  |  | evento ambiguo: sin grieta | https://doi.org/10.5281/zenodo.21509581 | 7 | 2779 | TRUE | FABEST: clasificacion previa no validada para inclusion | 7 | 1.015774
FAB102_9 | FABEST | 42CrMo4+QT | FAB102 | Fretting | Fretting specimens | -1 | 438.6 | 0 | 125 | 22243 | 1 | finished |  | tipo de carga Fretting | https://doi.org/10.5281/zenodo.21509581 | 4.3471934 | 2780 | TRUE | FABEST: clasificacion previa no validada para inclusion | 4.347193 | 2.642069
FAB102_13 | FABEST | 42CrMo4+QT | FAB102 | Fretting | Fretting specimens | -1 | 383.8 | 0 | 125 | 38162 | 1 | finished |  | tipo de carga Fretting | https://doi.org/10.5281/zenodo.21509581 | 4.5816311 | 2781 | TRUE | FABEST: clasificacion previa no validada para inclusion | 4.581631 | 2.584105
FAB102_5 | FABEST | 42CrMo4+QT | FAB102 | Fretting | Fretting specimens | -1 | 328.9 | 0 | 125 | 53281 | 1 | finished |  | tipo de carga Fretting | https://doi.org/10.5281/zenodo.21509581 | 4.7265724 | 2782 | TRUE | FABEST: clasificacion previa no validada para inclusion | 4.726572 | 2.517064
FAB102_7 | FABEST | 42CrMo4+QT | FAB102 | Fretting | Fretting specimens | -1 | 285.1 | 0 | 125 | 99159 | 1 | finished |  | tipo de carga Fretting | https://doi.org/10.5281/zenodo.21509581 | 4.9963321 | 2783 | TRUE | FABEST: clasificacion previa no validada para inclusion | 4.996332 | 2.454997
FAB102_12 | FABEST | 42CrMo4+QT | FAB102 | Fretting | Fretting specimens | -1 | 252.2 | 0 | 125 | 123570 | 1 | finished |  | tipo de carga Fretting | https://doi.org/10.5281/zenodo.21509581 | 5.091913 | 2784 | TRUE | FABEST: clasificacion previa no validada para inclusion | 5.091913 | 2.401745
FAB102_1 | FABEST | 42CrMo4+QT | FAB102 | Fretting | Fretting specimens | -1 | 219.3 | 0 | 125 | 178792 | 1 | finished |  | tipo de carga Fretting | https://doi.org/10.5281/zenodo.21509581 | 5.2523481 | 2785 | TRUE | FABEST: clasificacion previa no validada para inclusion | 5.252348 | 2.341039
FAB102_11 | FABEST | 42CrMo4+QT | FAB102 | Fretting | Fretting specimens | -1 | 197.4 | 0 | 125 | 372234 | 1 | finished |  | tipo de carga Fretting | https://doi.org/10.5281/zenodo.21509581 | 5.570816 | 2786 | TRUE | FABEST: clasificacion previa no validada para inclusion | 5.570816 | 2.295347
FAB102_2 | FABEST | 42CrMo4+QT | FAB102 | Fretting | Fretting specimens | -1 | 175.4 | 0 | 125 | 475967 | 1 | finished |  | tipo de carga Fretting | https://doi.org/10.5281/zenodo.21509581 | 5.6775768 | 2787 | TRUE | FABEST: clasificacion previa no validada para inclusion | 5.677577 | 2.24403
FAB102_4 | FABEST | 42CrMo4+QT | FAB102 | Fretting | Fretting specimens | -1 | 153.5 | 0 | 125 | 1000666 | 1 | finished |  | tipo de carga Fretting | https://doi.org/10.5281/zenodo.21509581 | 6.0002891 | 2788 | TRUE | FABEST: clasificacion previa no validada para inclusion | 6.000289 | 2.186108
FAB102_6 | FABEST | 42CrMo4+QT | FAB102 | Fretting | Fretting specimens | -1 | 142.5 | 0 | 125 | 1185236 | 1 | finished |  | tipo de carga Fretting | https://doi.org/10.5281/zenodo.21509581 | 6.0738048 | 2789 | TRUE | FABEST: clasificacion previa no validada para inclusion | 6.073805 | 2.153815
FAB102_3 | FABEST | 42CrMo4+QT | FAB102 | Fretting | Fretting specimens | -1 | 131.6 | 0 | 125 | 2106572 | 1 | finished |  | tipo de carga Fretting | https://doi.org/10.5281/zenodo.21509581 | 6.3235763 | 2790 | TRUE | FABEST: clasificacion previa no validada para inclusion | 6.323576 | 2.119256
FAB102_8 | FABEST | 42CrMo4+QT | FAB102 | Fretting | Fretting specimens | -1 | 142.5 | 0 | 125 | 2429864 | 1 | finished |  | tipo de carga Fretting | https://doi.org/10.5281/zenodo.21509581 | 6.385582 | 2791 | TRUE | FABEST: clasificacion previa no validada para inclusion | 6.385582 | 2.153815
FAB102_10 | FABEST | 42CrMo4+QT | FAB102 | Fretting | Fretting specimens | -1 | 137.1 | 0 | 125 | 2802257 | 1 | finished |  | tipo de carga Fretting | https://doi.org/10.5281/zenodo.21509581 | 6.447508 | 2792 | TRUE | FABEST: clasificacion previa no validada para inclusion | 6.447508 | 2.137037
FAB102_15 | FABEST | 42CrMo4+QT | FAB102 | Fretting | Fretting specimens | -1 | 126.1 | 0 | 125 | 10000000 | 0 | interrupted |  | tipo de carga Fretting | https://doi.org/10.5281/zenodo.21509581 | 7 | 2793 | TRUE | FABEST: clasificacion previa no validada para inclusion | 7 | 2.100715
FAB102_1E+3 | FABEST | 42CrMo4+QT | FAB102 | Fretting | Fretting specimens | -1 | 1037.465 | 0 | 125 | 1000 | 0 |  |  | evento ambiguo: sin grieta | https://doi.org/10.5281/zenodo.21509581 | 3 | 2794 | TRUE | FABEST: clasificacion previa no validada para inclusion | 3 | 3.015973
FAB102_2E+3 | FABEST | 42CrMo4+QT | FAB102 | Fretting | Fretting specimens | -1 | 852.0552 | 0 | 125 | 2000 | 0 |  |  | evento ambiguo: sin grieta | https://doi.org/10.5281/zenodo.21509581 | 3.30103 | 2795 | TRUE | FABEST: clasificacion previa no validada para inclusion | 3.30103 | 2.930468
FAB102_5E+3 | FABEST | 42CrMo4+QT | FAB102 | Fretting | Fretting specimens | -1 | 656.8036 | 0 | 125 | 5000 | 0 |  |  | evento ambiguo: sin grieta | https://doi.org/10.5281/zenodo.21509581 | 3.69897 | 2796 | TRUE | FABEST: clasificacion previa no validada para inclusion | 3.69897 | 2.817436
FAB102_1E+4 | FABEST | 42CrMo4+QT | FAB102 | Fretting | Fretting specimens | -1 | 539.4236 | 0 | 125 | 10000 | 0 |  |  | evento ambiguo: sin grieta | https://doi.org/10.5281/zenodo.21509581 | 4 | 2797 | TRUE | FABEST: clasificacion previa no validada para inclusion | 4 | 2.73193
FAB102_2E+4 | FABEST | 42CrMo4+QT | FAB102 | Fretting | Fretting specimens | -1 | 443.0211 | 0 | 125 | 20000 | 0 |  |  | evento ambiguo: sin grieta | https://doi.org/10.5281/zenodo.21509581 | 4.30103 | 2798 | TRUE | FABEST: clasificacion previa no validada para inclusion | 4.30103 | 2.646424
FAB102_5E+4 | FABEST | 42CrMo4+QT | FAB102 | Fretting | Fretting specimens | -1 | 341.5012 | 0 | 125 | 50000 | 0 |  |  | evento ambiguo: sin grieta | https://doi.org/10.5281/zenodo.21509581 | 4.69897 | 2799 | TRUE | FABEST: clasificacion previa no validada para inclusion | 4.69897 | 2.533392
FAB102_1E+5 | FABEST | 42CrMo4+QT | FAB102 | Fretting | Fretting specimens | -1 | 280.4701 | 0 | 125 | 100000 | 0 |  |  | evento ambiguo: sin grieta | https://doi.org/10.5281/zenodo.21509581 | 5 | 2800 | TRUE | FABEST: clasificacion previa no validada para inclusion | 5 | 2.447887
FAB102_2E+5 | FABEST | 42CrMo4+QT | FAB102 | Fretting | Fretting specimens | -1 | 230.3462 | 0 | 125 | 200000 | 0 |  |  | evento ambiguo: sin grieta | https://doi.org/10.5281/zenodo.21509581 | 5.30103 | 2801 | TRUE | FABEST: clasificacion previa no validada para inclusion | 5.30103 | 2.362381
FAB102_5E+5 | FABEST | 42CrMo4+QT | FAB102 | Fretting | Fretting specimens | -1 | 177.5615 | 0 | 125 | 500000 | 0 |  |  | evento ambiguo: sin grieta | https://doi.org/10.5281/zenodo.21509581 | 5.69897 | 2802 | TRUE | FABEST: clasificacion previa no validada para inclusion | 5.69897 | 2.249349
FAB102_1E+6 | FABEST | 42CrMo4+QT | FAB102 | Fretting | Fretting specimens | -1 | 145.8288 | 0 | 125 | 1000000 | 0 |  |  | evento ambiguo: sin grieta | https://doi.org/10.5281/zenodo.21509581 | 6 | 2803 | TRUE | FABEST: clasificacion previa no validada para inclusion | 6 | 2.163843
FAB102_2E+6 | FABEST | 42CrMo4+QT | FAB102 | Fretting | Fretting specimens | -1 | 119.7672 | 0 | 125 | 2000000 | 0 |  |  | evento ambiguo: sin grieta | https://doi.org/10.5281/zenodo.21509581 | 6.30103 | 2804 | TRUE | FABEST: clasificacion previa no validada para inclusion | 6.30103 | 2.078338
FAB102_5E+6 | FABEST | 42CrMo4+QT | FAB102 | Fretting | Fretting specimens | -1 | 92.32207 | 0 | 125 | 5000000 | 0 |  |  | evento ambiguo: sin grieta | https://doi.org/10.5281/zenodo.21509581 | 6.69897 | 2805 | TRUE | FABEST: clasificacion previa no validada para inclusion | 6.69897 | 1.965306
FAB102_1E+7 | FABEST | 42CrMo4+QT | FAB102 | Fretting | Fretting specimens | -1 | 75.82283 | 0 | 125 | 10000000 | 0 |  |  | evento ambiguo: sin grieta | https://doi.org/10.5281/zenodo.21509581 | 7 | 2806 | TRUE | FABEST: clasificacion previa no validada para inclusion | 7 | 1.8798
FAB102_2E+7 | FABEST | 42CrMo4+QT | FAB102 | Fretting | Fretting specimens | -1 | 62.27223 | 0 | 125 | 20000000 | 0 |  |  | evento ambiguo: sin grieta | https://doi.org/10.5281/zenodo.21509581 | 7.30103 | 2807 | TRUE | FABEST: clasificacion previa no validada para inclusion | 7.30103 | 1.794294
FAB102_5E+7 | FABEST | 42CrMo4+QT | FAB102 | Fretting | Fretting specimens | -1 | 48.00232 | 0 | 125 | 50000000 | 0 |  |  | evento ambiguo: sin grieta | https://doi.org/10.5281/zenodo.21509581 | 7.69897 | 2808 | TRUE | FABEST: clasificacion previa no validada para inclusion | 7.69897 | 1.681262
FAB102_1E+8 | FABEST | 42CrMo4+QT | FAB102 | Fretting | Fretting specimens | -1 | 39.42364 | 0 | 125 | 100000000 | 0 |  |  | evento ambiguo: sin grieta | https://doi.org/10.5281/zenodo.21509581 | 8 | 2809 | TRUE | FABEST: clasificacion previa no validada para inclusion | 8 | 1.595757
FAB102_1E+3 | FABEST | 42CrMo4+QT | FAB102 | Fretting | Fretting specimens | -1 | 684.623 | 0 | 125 | 1000 | 0 |  |  | evento ambiguo: sin grieta | https://doi.org/10.5281/zenodo.21509581 | 3 | 2810 | TRUE | FABEST: clasificacion previa no validada para inclusion | 3 | 2.835451
FAB102_2E+3 | FABEST | 42CrMo4+QT | FAB102 | Fretting | Fretting specimens | -1 | 660.3084 | 0 | 125 | 2000 | 0 |  |  | evento ambiguo: sin grieta | https://doi.org/10.5281/zenodo.21509581 | 3.30103 | 2811 | TRUE | FABEST: clasificacion previa no validada para inclusion | 3.30103 | 2.819747
FAB102_5E+3 | FABEST | 42CrMo4+QT | FAB102 | Fretting | Fretting specimens | -1 | 602.0015 | 0 | 125 | 5000 | 0 |  |  | evento ambiguo: sin grieta | https://doi.org/10.5281/zenodo.21509581 | 3.69897 | 2812 | TRUE | FABEST: clasificacion previa no validada para inclusion | 3.69897 | 2.779598
FAB102_1E+4 | FABEST | 42CrMo4+QT | FAB102 | Fretting | Fretting specimens | -1 | 534.7639 | 0 | 125 | 10000 | 0 |  |  | evento ambiguo: sin grieta | https://doi.org/10.5281/zenodo.21509581 | 4 | 2813 | TRUE | FABEST: clasificacion previa no validada para inclusion | 4 | 2.728162
FAB102_2E+4 | FABEST | 42CrMo4+QT | FAB102 | Fretting | Fretting specimens | -1 | 453.425 | 0 | 125 | 20000 | 0 |  |  | evento ambiguo: sin grieta | https://doi.org/10.5281/zenodo.21509581 | 4.30103 | 2814 | TRUE | FABEST: clasificacion previa no validada para inclusion | 4.30103 | 2.656505
FAB102_5E+4 | FABEST | 42CrMo4+QT | FAB102 | Fretting | Fretting specimens | -1 | 344.7614 | 0 | 125 | 50000 | 0 |  |  | evento ambiguo: sin grieta | https://doi.org/10.5281/zenodo.21509581 | 4.69897 | 2815 | TRUE | FABEST: clasificacion previa no validada para inclusion | 4.69897 | 2.537519
FAB102_1E+5 | FABEST | 42CrMo4+QT | FAB102 | Fretting | Fretting specimens | -1 | 275.0444 | 0 | 125 | 100000 | 0 |  |  | evento ambiguo: sin grieta | https://doi.org/10.5281/zenodo.21509581 | 5 | 2816 | TRUE | FABEST: clasificacion previa no validada para inclusion | 5 | 2.439403
FAB102_2E+5 | FABEST | 42CrMo4+QT | FAB102 | Fretting | Fretting specimens | -1 | 221.1183 | 0 | 125 | 200000 | 0 |  |  | evento ambiguo: sin grieta | https://doi.org/10.5281/zenodo.21509581 | 5.30103 | 2817 | TRUE | FABEST: clasificacion previa no validada para inclusion | 5.30103 | 2.344625
FAB102_5E+5 | FABEST | 42CrMo4+QT | FAB102 | Fretting | Fretting specimens | -1 | 173.4789 | 0 | 125 | 500000 | 0 |  |  | evento ambiguo: sin grieta | https://doi.org/10.5281/zenodo.21509581 | 5.69897 | 2818 | TRUE | FABEST: clasificacion previa no validada para inclusion | 5.69897 | 2.239247
FAB102_1E+6 | FABEST | 42CrMo4+QT | FAB102 | Fretting | Fretting specimens | -1 | 152.0089 | 0 | 125 | 1000000 | 0 |  |  | evento ambiguo: sin grieta | https://doi.org/10.5281/zenodo.21509581 | 6 | 2819 | TRUE | FABEST: clasificacion previa no validada para inclusion | 6 | 2.181869
FAB102_2E+6 | FABEST | 42CrMo4+QT | FAB102 | Fretting | Fretting specimens | -1 | 139.3386 | 0 | 125 | 2000000 | 0 |  |  | evento ambiguo: sin grieta | https://doi.org/10.5281/zenodo.21509581 | 6.30103 | 2820 | TRUE | FABEST: clasificacion previa no validada para inclusion | 6.30103 | 2.144071
FAB102_5E+6 | FABEST | 42CrMo4+QT | FAB102 | Fretting | Fretting specimens | -1 | 130.8473 | 0 | 125 | 5000000 | 0 |  |  | evento ambiguo: sin grieta | https://doi.org/10.5281/zenodo.21509581 | 6.69897 | 2821 | TRUE | FABEST: clasificacion previa no validada para inclusion | 6.69897 | 2.116765
FAB102_1E+7 | FABEST | 42CrMo4+QT | FAB102 | Fretting | Fretting specimens | -1 | 127.832 | 0 | 125 | 10000000 | 0 |  |  | evento ambiguo: sin grieta | https://doi.org/10.5281/zenodo.21509581 | 7 | 2822 | TRUE | FABEST: clasificacion previa no validada para inclusion | 7 | 2.10664
FAB102_2E+7 | FABEST | 42CrMo4+QT | FAB102 | Fretting | Fretting specimens | -1 | 126.2851 | 0 | 125 | 20000000 | 0 |  |  | evento ambiguo: sin grieta | https://doi.org/10.5281/zenodo.21509581 | 7.30103 | 2823 | TRUE | FABEST: clasificacion previa no validada para inclusion | 7.30103 | 2.101352
FAB102_5E+7 | FABEST | 42CrMo4+QT | FAB102 | Fretting | Fretting specimens | -1 | 125.3437 | 0 | 125 | 50000000 | 0 |  |  | evento ambiguo: sin grieta | https://doi.org/10.5281/zenodo.21509581 | 7.69897 | 2824 | TRUE | FABEST: clasificacion previa no validada para inclusion | 7.69897 | 2.098102
FAB102_1E+8 | FABEST | 42CrMo4+QT | FAB102 | Fretting | Fretting specimens | -1 | 125.0276 | 0 | 125 | 100000000 | 0 |  |  | evento ambiguo: sin grieta | https://doi.org/10.5281/zenodo.21509581 | 8 | 2825 | TRUE | FABEST: clasificacion previa no validada para inclusion | 8 | 2.097006
FAB102_1E+3 | FABEST | 42CrMo4+QT | FAB102 | Fretting | Fretting specimens | -1 | 647.0532 | 0 | 125 | 1000 | 0 |  |  | evento ambiguo: sin grieta | https://doi.org/10.5281/zenodo.21509581 | 3 | 2826 | TRUE | FABEST: clasificacion previa no validada para inclusion | 3 | 2.81094
FAB102_2E+3 | FABEST | 42CrMo4+QT | FAB102 | Fretting | Fretting specimens | -1 | 594.5335 | 0 | 125 | 2000 | 0 |  |  | evento ambiguo: sin grieta | https://doi.org/10.5281/zenodo.21509581 | 3.30103 | 2827 | TRUE | FABEST: clasificacion previa no validada para inclusion | 3.30103 | 2.774176
FAB102_5E+3 | FABEST | 42CrMo4+QT | FAB102 | Fretting | Fretting specimens | -1 | 525.1062 | 0 | 125 | 5000 | 0 |  |  | evento ambiguo: sin grieta | https://doi.org/10.5281/zenodo.21509581 | 3.69897 | 2828 | TRUE | FABEST: clasificacion previa no validada para inclusion | 3.69897 | 2.720247
FAB102_1E+4 | FABEST | 42CrMo4+QT | FAB102 | Fretting | Fretting specimens | -1 | 472.5864 | 0 | 125 | 10000 | 0 |  |  | evento ambiguo: sin grieta | https://doi.org/10.5281/zenodo.21509581 | 4 | 2829 | TRUE | FABEST: clasificacion previa no validada para inclusion | 4 | 2.674481
FAB102_2E+4 | FABEST | 42CrMo4+QT | FAB102 | Fretting | Fretting specimens | -1 | 420.0667 | 0 | 125 | 20000 | 0 |  |  | evento ambiguo: sin grieta | https://doi.org/10.5281/zenodo.21509581 | 4.30103 | 2830 | TRUE | FABEST: clasificacion previa no validada para inclusion | 4.30103 | 2.623318
FAB102_5E+4 | FABEST | 42CrMo4+QT | FAB102 | Fretting | Fretting specimens | -1 | 350.6394 | 0 | 125 | 50000 | 0 |  |  | evento ambiguo: sin grieta | https://doi.org/10.5281/zenodo.21509581 | 4.69897 | 2831 | TRUE | FABEST: clasificacion previa no validada para inclusion | 4.69897 | 2.544861
FAB102_1E+5 | FABEST | 42CrMo4+QT | FAB102 | Fretting | Fretting specimens | -1 | 298.1197 | 0 | 125 | 100000 | 0 |  |  | evento ambiguo: sin grieta | https://doi.org/10.5281/zenodo.21509581 | 5 | 2832 | TRUE | FABEST: clasificacion previa no validada para inclusion | 5 | 2.474391
FAB102_2E+5 | FABEST | 42CrMo4+QT | FAB102 | Fretting | Fretting specimens | -1 | 245.6 | 0 | 125 | 200000 | 0 |  |  | evento ambiguo: sin grieta | https://doi.org/10.5281/zenodo.21509581 | 5.30103 | 2833 | TRUE | FABEST: clasificacion previa no validada para inclusion | 5.30103 | 2.390228
FAB102_5E+5 | FABEST | 42CrMo4+QT | FAB102 | Fretting | Fretting specimens | -1 | 176.1727 | 0 | 125 | 500000 | 0 |  |  | evento ambiguo: sin grieta | https://doi.org/10.5281/zenodo.21509581 | 5.69897 | 2834 | TRUE | FABEST: clasificacion previa no validada para inclusion | 5.69897 | 2.245939
FAB102_1E+6 | FABEST | 42CrMo4+QT | FAB102 | Fretting | Fretting specimens | -1 | 123.653 | 0 | 125 | 1000000 | 0 |  |  | evento ambiguo: sin grieta | https://doi.org/10.5281/zenodo.21509581 | 6 | 2835 | TRUE | FABEST: clasificacion previa no validada para inclusion | 6 | 2.092205
FAB102_2E+6 | FABEST | 42CrMo4+QT | FAB102 | Fretting | Fretting specimens | -1 | 71.13326 | 0 | 125 | 2000000 | 0 |  |  | evento ambiguo: sin grieta | https://doi.org/10.5281/zenodo.21509581 | 6.30103 | 2836 | TRUE | FABEST: clasificacion previa no validada para inclusion | 6.30103 | 1.852073
FAB102_5E+6 | FABEST | 42CrMo4+QT | FAB102 | Fretting | Fretting specimens | -1 | 1.705962 | 0 | 125 | 5000000 | 0 |  |  | evento ambiguo: sin grieta | https://doi.org/10.5281/zenodo.21509581 | 6.69897 | 2837 | TRUE | FABEST: clasificacion previa no validada para inclusion | 6.69897 | 0.2319695
FAB103_9 | FABEST | 42CrMo4+QT | FAB103 | Fretting | Fretting specimens | -1 | 438.6 | 0 | 125 | 23337 | 1 | finished |  | tipo de carga Fretting | https://doi.org/10.5281/zenodo.21509581 | 4.368045 | 2838 | TRUE | FABEST: clasificacion previa no validada para inclusion | 4.368045 | 2.642069
FAB103_13 | FABEST | 42CrMo4+QT | FAB103 | Fretting | Fretting specimens | -1 | 383.8 | 0 | 125 | 35398 | 1 | finished |  | tipo de carga Fretting | https://doi.org/10.5281/zenodo.21509581 | 4.5489787 | 2839 | TRUE | FABEST: clasificacion previa no validada para inclusion | 4.548979 | 2.584105
FAB103_5 | FABEST | 42CrMo4+QT | FAB103 | Fretting | Fretting specimens | -1 | 328.9 | 0 | 125 | 51999 | 1 | finished |  | tipo de carga Fretting | https://doi.org/10.5281/zenodo.21509581 | 4.715995 | 2840 | TRUE | FABEST: clasificacion previa no validada para inclusion | 4.715995 | 2.517064
FAB103_7 | FABEST | 42CrMo4+QT | FAB103 | Fretting | Fretting specimens | -1 | 285.1 | 0 | 125 | 70477 | 1 | finished |  | tipo de carga Fretting | https://doi.org/10.5281/zenodo.21509581 | 4.8480474 | 2841 | TRUE | FABEST: clasificacion previa no validada para inclusion | 4.848047 | 2.454997
FAB103_15B | FABEST | 42CrMo4+QT | FAB103 | Fretting | Fretting specimens | -1 | 274.1 | 0 | 125 | 114956 | 1 | finished |  | tipo de carga Fretting | https://doi.org/10.5281/zenodo.21509581 | 5.0605316 | 2842 | TRUE | FABEST: clasificacion previa no validada para inclusion | 5.060532 | 2.437909
FAB103_12 | FABEST | 42CrMo4+QT | FAB103 | Fretting | Fretting specimens | -1 | 252.2 | 0 | 125 | 147705 | 1 | finished |  | tipo de carga Fretting | https://doi.org/10.5281/zenodo.21509581 | 5.1693952 | 2843 | TRUE | FABEST: clasificacion previa no validada para inclusion | 5.169395 | 2.401745
FAB103_1 | FABEST | 42CrMo4+QT | FAB103 | Fretting | Fretting specimens | -1 | 219.3 | 0 | 125 | 187113 | 1 | finished |  | tipo de carga Fretting | https://doi.org/10.5281/zenodo.21509581 | 5.272104 | 2844 | TRUE | FABEST: clasificacion previa no validada para inclusion | 5.272104 | 2.341039
FAB103_11 | FABEST | 42CrMo4+QT | FAB103 | Fretting | Fretting specimens | -1 | 197.4 | 0 | 125 | 277067 | 1 | finished |  | tipo de carga Fretting | https://doi.org/10.5281/zenodo.21509581 | 5.4425848 | 2845 | TRUE | FABEST: clasificacion previa no validada para inclusion | 5.442585 | 2.295347
FAB103_2 | FABEST | 42CrMo4+QT | FAB103 | Fretting | Fretting specimens | -1 | 175.4 | 0 | 125 | 341196 | 1 | finished |  | tipo de carga Fretting | https://doi.org/10.5281/zenodo.21509581 | 5.5330039 | 2846 | TRUE | FABEST: clasificacion previa no validada para inclusion | 5.533004 | 2.24403
FAB103_6 | FABEST | 42CrMo4+QT | FAB103 | Fretting | Fretting specimens | -1 | 142.5 | 0 | 125 | 1054451 | 1 | finished |  | tipo de carga Fretting | https://doi.org/10.5281/zenodo.21509581 | 6.0230264 | 2847 | TRUE | FABEST: clasificacion previa no validada para inclusion | 6.023026 | 2.153815
FAB103_4 | FABEST | 42CrMo4+QT | FAB103 | Fretting | Fretting specimens | -1 | 153.5 | 0 | 125 | 1064519 | 1 | finished |  | tipo de carga Fretting | https://doi.org/10.5281/zenodo.21509581 | 6.0271534 | 2848 | TRUE | FABEST: clasificacion previa no validada para inclusion | 6.027153 | 2.186108
FAB103_3 | FABEST | 42CrMo4+QT | FAB103 | Fretting | Fretting specimens | -1 | 131.6 | 0 | 125 | 1278783 | 1 | finished |  | tipo de carga Fretting | https://doi.org/10.5281/zenodo.21509581 | 6.1067969 | 2849 | TRUE | FABEST: clasificacion previa no validada para inclusion | 6.106797 | 2.119256
FAB103_14 | FABEST | 42CrMo4+QT | FAB103 | Fretting | Fretting specimens | -1 | 120.6 | 0 | 125 | 10000000 | 0 | interrupted |  | tipo de carga Fretting | https://doi.org/10.5281/zenodo.21509581 | 7 | 2850 | TRUE | FABEST: clasificacion previa no validada para inclusion | 7 | 2.081347
FAB103_15 | FABEST | 42CrMo4+QT | FAB103 | Fretting | Fretting specimens | -1 | 126.1 | 0 | 125 | 12133153 | 0 | interrupted |  | tipo de carga Fretting | https://doi.org/10.5281/zenodo.21509581 | 7.0839737 | 2851 | TRUE | FABEST: clasificacion previa no validada para inclusion | 7.083974 | 2.100715
FAB103_1E+3 | FABEST | 42CrMo4+QT | FAB103 | Fretting | Fretting specimens | -1 | 1060.957 | 0 | 125 | 1000 | 0 |  |  | evento ambiguo: sin grieta | https://doi.org/10.5281/zenodo.21509581 | 3 | 2852 | TRUE | FABEST: clasificacion previa no validada para inclusion | 3 | 3.025698
FAB103_2E+3 | FABEST | 42CrMo4+QT | FAB103 | Fretting | Fretting specimens | -1 | 866.2664 | 0 | 125 | 2000 | 0 |  |  | evento ambiguo: sin grieta | https://doi.org/10.5281/zenodo.21509581 | 3.30103 | 2853 | TRUE | FABEST: clasificacion previa no validada para inclusion | 3.30103 | 2.937651
FAB103_5E+3 | FABEST | 42CrMo4+QT | FAB103 | Fretting | Fretting specimens | -1 | 662.6138 | 0 | 125 | 5000 | 0 |  |  | evento ambiguo: sin grieta | https://doi.org/10.5281/zenodo.21509581 | 3.69897 | 2854 | TRUE | FABEST: clasificacion previa no validada para inclusion | 3.69897 | 2.82126
FAB103_1E+4 | FABEST | 42CrMo4+QT | FAB103 | Fretting | Fretting specimens | -1 | 541.021 | 0 | 125 | 10000 | 0 |  |  | evento ambiguo: sin grieta | https://doi.org/10.5281/zenodo.21509581 | 4 | 2855 | TRUE | FABEST: clasificacion previa no validada para inclusion | 4 | 2.733214
FAB103_2E+4 | FABEST | 42CrMo4+QT | FAB103 | Fretting | Fretting specimens | -1 | 441.741 | 0 | 125 | 20000 | 0 |  |  | evento ambiguo: sin grieta | https://doi.org/10.5281/zenodo.21509581 | 4.30103 | 2856 | TRUE | FABEST: clasificacion previa no validada para inclusion | 4.30103 | 2.645168
FAB103_5E+4 | FABEST | 42CrMo4+QT | FAB103 | Fretting | Fretting specimens | -1 | 337.8911 | 0 | 125 | 50000 | 0 |  |  | evento ambiguo: sin grieta | https://doi.org/10.5281/zenodo.21509581 | 4.69897 | 2857 | TRUE | FABEST: clasificacion previa no validada para inclusion | 4.69897 | 2.528777
FAB103_1E+5 | FABEST | 42CrMo4+QT | FAB103 | Fretting | Fretting specimens | -1 | 275.8864 | 0 | 125 | 100000 | 0 |  |  | evento ambiguo: sin grieta | https://doi.org/10.5281/zenodo.21509581 | 5 | 2858 | TRUE | FABEST: clasificacion previa no validada para inclusion | 5 | 2.44073
FAB103_2E+5 | FABEST | 42CrMo4+QT | FAB103 | Fretting | Fretting specimens | -1 | 225.2599 | 0 | 125 | 200000 | 0 |  |  | evento ambiguo: sin grieta | https://doi.org/10.5281/zenodo.21509581 | 5.30103 | 2859 | TRUE | FABEST: clasificacion previa no validada para inclusion | 5.30103 | 2.352684
FAB103_5E+5 | FABEST | 42CrMo4+QT | FAB103 | Fretting | Fretting specimens | -1 | 172.303 | 0 | 125 | 500000 | 0 |  |  | evento ambiguo: sin grieta | https://doi.org/10.5281/zenodo.21509581 | 5.69897 | 2860 | TRUE | FABEST: clasificacion previa no validada para inclusion | 5.69897 | 2.236293
FAB103_1E+6 | FABEST | 42CrMo4+QT | FAB103 | Fretting | Fretting specimens | -1 | 140.6846 | 0 | 125 | 1000000 | 0 |  |  | evento ambiguo: sin grieta | https://doi.org/10.5281/zenodo.21509581 | 6 | 2861 | TRUE | FABEST: clasificacion previa no validada para inclusion | 6 | 2.148247
FAB103_2E+6 | FABEST | 42CrMo4+QT | FAB103 | Fretting | Fretting specimens | -1 | 114.8683 | 0 | 125 | 2000000 | 0 |  |  | evento ambiguo: sin grieta | https://doi.org/10.5281/zenodo.21509581 | 6.30103 | 2862 | TRUE | FABEST: clasificacion previa no validada para inclusion | 6.30103 | 2.0602
FAB103_5E+6 | FABEST | 42CrMo4+QT | FAB103 | Fretting | Fretting specimens | -1 | 87.86364 | 0 | 125 | 5000000 | 0 |  |  | evento ambiguo: sin grieta | https://doi.org/10.5281/zenodo.21509581 | 6.69897 | 2863 | TRUE | FABEST: clasificacion previa no validada para inclusion | 6.69897 | 1.943809
FAB103_1E+7 | FABEST | 42CrMo4+QT | FAB103 | Fretting | Fretting specimens | -1 | 71.74023 | 0 | 125 | 10000000 | 0 |  |  | evento ambiguo: sin grieta | https://doi.org/10.5281/zenodo.21509581 | 7 | 2864 | TRUE | FABEST: clasificacion previa no validada para inclusion | 7 | 1.855763
FAB103_2E+7 | FABEST | 42CrMo4+QT | FAB103 | Fretting | Fretting specimens | -1 | 58.57555 | 0 | 125 | 20000000 | 0 |  |  | evento ambiguo: sin grieta | https://doi.org/10.5281/zenodo.21509581 | 7.30103 | 2865 | TRUE | FABEST: clasificacion previa no validada para inclusion | 7.30103 | 1.767716
FAB103_5E+7 | FABEST | 42CrMo4+QT | FAB103 | Fretting | Fretting specimens | -1 | 44.80489 | 0 | 125 | 50000000 | 0 |  |  | evento ambiguo: sin grieta | https://doi.org/10.5281/zenodo.21509581 | 7.69897 | 2866 | TRUE | FABEST: clasificacion previa no validada para inclusion | 7.69897 | 1.651325
FAB103_1E+8 | FABEST | 42CrMo4+QT | FAB103 | Fretting | Fretting specimens | -1 | 36.58297 | 0 | 125 | 100000000 | 0 |  |  | evento ambiguo: sin grieta | https://doi.org/10.5281/zenodo.21509581 | 8 | 2867 | TRUE | FABEST: clasificacion previa no validada para inclusion | 8 | 1.563279
FAB103_1E+3 | FABEST | 42CrMo4+QT | FAB103 | Fretting | Fretting specimens | -1 | 1129.007 | 0 | 125 | 1000 | 0 |  |  | evento ambiguo: sin grieta | https://doi.org/10.5281/zenodo.21509581 | 3 | 2868 | TRUE | FABEST: clasificacion previa no validada para inclusion | 3 | 3.052697
FAB103_2E+3 | FABEST | 42CrMo4+QT | FAB103 | Fretting | Fretting specimens | -1 | 955.755 | 0 | 125 | 2000 | 0 |  |  | evento ambiguo: sin grieta | https://doi.org/10.5281/zenodo.21509581 | 3.30103 | 2869 | TRUE | FABEST: clasificacion previa no validada para inclusion | 3.30103 | 2.980347
FAB103_5E+3 | FABEST | 42CrMo4+QT | FAB103 | Fretting | Fretting specimens | -1 | 730.8028 | 0 | 125 | 5000 | 0 |  |  | evento ambiguo: sin grieta | https://doi.org/10.5281/zenodo.21509581 | 3.69897 | 2870 | TRUE | FABEST: clasificacion previa no validada para inclusion | 3.69897 | 2.8638
FAB103_1E+4 | FABEST | 42CrMo4+QT | FAB103 | Fretting | Fretting specimens | -1 | 583.4828 | 0 | 125 | 10000 | 0 |  |  | evento ambiguo: sin grieta | https://doi.org/10.5281/zenodo.21509581 | 4 | 2871 | TRUE | FABEST: clasificacion previa no validada para inclusion | 4 | 2.766028
FAB103_2E+4 | FABEST | 42CrMo4+QT | FAB103 | Fretting | Fretting specimens | -1 | 461.7371 | 0 | 125 | 20000 | 0 |  |  | evento ambiguo: sin grieta | https://doi.org/10.5281/zenodo.21509581 | 4.30103 | 2872 | TRUE | FABEST: clasificacion previa no validada para inclusion | 4.30103 | 2.664395
FAB103_5E+4 | FABEST | 42CrMo4+QT | FAB103 | Fretting | Fretting specimens | -1 | 338.1446 | 0 | 125 | 50000 | 0 |  |  | evento ambiguo: sin grieta | https://doi.org/10.5281/zenodo.21509581 | 4.69897 | 2873 | TRUE | FABEST: clasificacion previa no validada para inclusion | 4.69897 | 2.529102
FAB103_1E+5 | FABEST | 42CrMo4+QT | FAB103 | Fretting | Fretting specimens | -1 | 268.8977 | 0 | 125 | 100000 | 0 |  |  | evento ambiguo: sin grieta | https://doi.org/10.5281/zenodo.21509581 | 5 | 2874 | TRUE | FABEST: clasificacion previa no validada para inclusion | 5 | 2.429587
FAB103_2E+5 | FABEST | 42CrMo4+QT | FAB103 | Fretting | Fretting specimens | -1 | 216.9373 | 0 | 125 | 200000 | 0 |  |  | evento ambiguo: sin grieta | https://doi.org/10.5281/zenodo.21509581 | 5.30103 | 2875 | TRUE | FABEST: clasificacion previa no validada para inclusion | 5.30103 | 2.336334
FAB103_5E+5 | FABEST | 42CrMo4+QT | FAB103 | Fretting | Fretting specimens | -1 | 170.0281 | 0 | 125 | 500000 | 0 |  |  | evento ambiguo: sin grieta | https://doi.org/10.5281/zenodo.21509581 | 5.69897 | 2876 | TRUE | FABEST: clasificacion previa no validada para inclusion | 5.69897 | 2.230521
FAB103_1E+6 | FABEST | 42CrMo4+QT | FAB103 | Fretting | Fretting specimens | -1 | 147.7359 | 0 | 125 | 1000000 | 0 |  |  | evento ambiguo: sin grieta | https://doi.org/10.5281/zenodo.21509581 | 6 | 2877 | TRUE | FABEST: clasificacion previa no validada para inclusion | 6 | 2.169486
FAB103_2E+6 | FABEST | 42CrMo4+QT | FAB103 | Fretting | Fretting specimens | -1 | 133.9059 | 0 | 125 | 2000000 | 0 |  |  | evento ambiguo: sin grieta | https://doi.org/10.5281/zenodo.21509581 | 6.30103 | 2878 | TRUE | FABEST: clasificacion previa no validada para inclusion | 6.30103 | 2.1268
FAB103_5E+6 | FABEST | 42CrMo4+QT | FAB103 | Fretting | Fretting specimens | -1 | 124.2112 | 0 | 125 | 5000000 | 0 |  |  | evento ambiguo: sin grieta | https://doi.org/10.5281/zenodo.21509581 | 6.69897 | 2879 | TRUE | FABEST: clasificacion previa no validada para inclusion | 6.69897 | 2.094161
FAB103_1E+7 | FABEST | 42CrMo4+QT | FAB103 | Fretting | Fretting specimens | -1 | 120.6611 | 0 | 125 | 10000000 | 0 |  |  | evento ambiguo: sin grieta | https://doi.org/10.5281/zenodo.21509581 | 7 | 2880 | TRUE | FABEST: clasificacion previa no validada para inclusion | 7 | 2.081567
FAB103_2E+7 | FABEST | 42CrMo4+QT | FAB103 | Fretting | Fretting specimens | -1 | 118.8142 | 0 | 125 | 20000000 | 0 |  |  | evento ambiguo: sin grieta | https://doi.org/10.5281/zenodo.21509581 | 7.30103 | 2881 | TRUE | FABEST: clasificacion previa no validada para inclusion | 7.30103 | 2.074868
FAB103_5E+7 | FABEST | 42CrMo4+QT | FAB103 | Fretting | Fretting specimens | -1 | 117.681 | 0 | 125 | 50000000 | 0 |  |  | evento ambiguo: sin grieta | https://doi.org/10.5281/zenodo.21509581 | 7.69897 | 2882 | TRUE | FABEST: clasificacion previa no validada para inclusion | 7.69897 | 2.070707
FAB103_1E+8 | FABEST | 42CrMo4+QT | FAB103 | Fretting | Fretting specimens | -1 | 117.299 | 0 | 125 | 100000000 | 0 |  |  | evento ambiguo: sin grieta | https://doi.org/10.5281/zenodo.21509581 | 8 | 2883 | TRUE | FABEST: clasificacion previa no validada para inclusion | 8 | 2.069294
FAB103_1E+3 | FABEST | 42CrMo4+QT | FAB103 | Fretting | Fretting specimens | -1 | 638.3587 | 0 | 125 | 1000 | 0 |  |  | evento ambiguo: sin grieta | https://doi.org/10.5281/zenodo.21509581 | 3 | 2884 | TRUE | FABEST: clasificacion previa no validada para inclusion | 3 | 2.805065
FAB103_2E+3 | FABEST | 42CrMo4+QT | FAB103 | Fretting | Fretting specimens | -1 | 586.426 | 0 | 125 | 2000 | 0 |  |  | evento ambiguo: sin grieta | https://doi.org/10.5281/zenodo.21509581 | 3.30103 | 2885 | TRUE | FABEST: clasificacion previa no validada para inclusion | 3.30103 | 2.768213
FAB103_5E+3 | FABEST | 42CrMo4+QT | FAB103 | Fretting | Fretting specimens | -1 | 517.7747 | 0 | 125 | 5000 | 0 |  |  | evento ambiguo: sin grieta | https://doi.org/10.5281/zenodo.21509581 | 3.69897 | 2886 | TRUE | FABEST: clasificacion previa no validada para inclusion | 3.69897 | 2.714141
FAB103_1E+4 | FABEST | 42CrMo4+QT | FAB103 | Fretting | Fretting specimens | -1 | 465.842 | 0 | 125 | 10000 | 0 |  |  | evento ambiguo: sin grieta | https://doi.org/10.5281/zenodo.21509581 | 4 | 2887 | TRUE | FABEST: clasificacion previa no validada para inclusion | 4 | 2.668239
FAB103_2E+4 | FABEST | 42CrMo4+QT | FAB103 | Fretting | Fretting specimens | -1 | 413.9093 | 0 | 125 | 20000 | 0 |  |  | evento ambiguo: sin grieta | https://doi.org/10.5281/zenodo.21509581 | 4.30103 | 2888 | TRUE | FABEST: clasificacion previa no validada para inclusion | 4.30103 | 2.616905
FAB103_5E+4 | FABEST | 42CrMo4+QT | FAB103 | Fretting | Fretting specimens | -1 | 345.258 | 0 | 125 | 50000 | 0 |  |  | evento ambiguo: sin grieta | https://doi.org/10.5281/zenodo.21509581 | 4.69897 | 2889 | TRUE | FABEST: clasificacion previa no validada para inclusion | 4.69897 | 2.538144
FAB103_1E+5 | FABEST | 42CrMo4+QT | FAB103 | Fretting | Fretting specimens | -1 | 293.3253 | 0 | 125 | 100000 | 0 |  |  | evento ambiguo: sin grieta | https://doi.org/10.5281/zenodo.21509581 | 5 | 2890 | TRUE | FABEST: clasificacion previa no validada para inclusion | 5 | 2.46735
FAB103_2E+5 | FABEST | 42CrMo4+QT | FAB103 | Fretting | Fretting specimens | -1 | 241.3926 | 0 | 125 | 200000 | 0 |  |  | evento ambiguo: sin grieta | https://doi.org/10.5281/zenodo.21509581 | 5.30103 | 2891 | TRUE | FABEST: clasificacion previa no validada para inclusion | 5.30103 | 2.382724
FAB103_5E+5 | FABEST | 42CrMo4+QT | FAB103 | Fretting | Fretting specimens | -1 | 172.7413 | 0 | 125 | 500000 | 0 |  |  | evento ambiguo: sin grieta | https://doi.org/10.5281/zenodo.21509581 | 5.69897 | 2892 | TRUE | FABEST: clasificacion previa no validada para inclusion | 5.69897 | 2.237396
FAB103_1E+6 | FABEST | 42CrMo4+QT | FAB103 | Fretting | Fretting specimens | -1 | 120.8086 | 0 | 125 | 1000000 | 0 |  |  | evento ambiguo: sin grieta | https://doi.org/10.5281/zenodo.21509581 | 6 | 2893 | TRUE | FABEST: clasificacion previa no validada para inclusion | 6 | 2.082098
FAB103_2E+6 | FABEST | 42CrMo4+QT | FAB103 | Fretting | Fretting specimens | -1 | 68.8759 | 0 | 125 | 2000000 | 0 |  |  | evento ambiguo: sin grieta | https://doi.org/10.5281/zenodo.21509581 | 6.30103 | 2894 | TRUE | FABEST: clasificacion previa no validada para inclusion | 6.30103 | 1.838067
FAB103_5E+6 | FABEST | 42CrMo4+QT | FAB103 | Fretting | Fretting specimens | -1 | 0.2245969 | 0 | 125 | 5000000 | 0 |  |  | evento ambiguo: sin grieta | https://doi.org/10.5281/zenodo.21509581 | 6.69897 | 2895 | TRUE | FABEST: clasificacion previa no validada para inclusion | 6.69897 | -0.6485962
FAB104_9 | FABEST | 42CrMo4+QT | FAB104 | Fretting | Fretting specimens | -1 | 438.6 | 0 | 125 | 27527 | 1 | finished |  | tipo de carga Fretting | https://doi.org/10.5281/zenodo.21509581 | 4.4397589 | 2896 | TRUE | FABEST: clasificacion previa no validada para inclusion | 4.439759 | 2.642069
FAB104_13 | FABEST | 42CrMo4+QT | FAB104 | Fretting | Fretting specimens | -1 | 383.8 | 0 | 125 | 46426 | 1 | finished |  | tipo de carga Fretting | https://doi.org/10.5281/zenodo.21509581 | 4.6667613 | 2897 | TRUE | FABEST: clasificacion previa no validada para inclusion | 4.666761 | 2.584105
FAB104_5 | FABEST | 42CrMo4+QT | FAB104 | Fretting | Fretting specimens | -1 | 328.9 | 0 | 125 | 93478 | 1 | finished |  | tipo de carga Fretting | https://doi.org/10.5281/zenodo.21509581 | 4.9707094 | 2898 | TRUE | FABEST: clasificacion previa no validada para inclusion | 4.970709 | 2.517064
FAB104_16 | FABEST | 42CrMo4+QT | FAB104 | Fretting | Fretting specimens | -1 | 328.9 | 0 | 125 | 97077 | 1 | finished |  | tipo de carga Fretting | https://doi.org/10.5281/zenodo.21509581 | 4.9871163 | 2899 | TRUE | FABEST: clasificacion previa no validada para inclusion | 4.987116 | 2.517064
FAB104_7 | FABEST | 42CrMo4+QT | FAB104 | Fretting | Fretting specimens | -1 | 285.1 | 0 | 125 | 140014 | 1 | finished |  | tipo de carga Fretting | https://doi.org/10.5281/zenodo.21509581 | 5.1461715 | 2900 | TRUE | FABEST: clasificacion previa no validada para inclusion | 5.146171 | 2.454997
FAB104_12 | FABEST | 42CrMo4+QT | FAB104 | Fretting | Fretting specimens | -1 | 252.2 | 0 | 125 | 155435 | 1 | finished |  | tipo de carga Fretting | https://doi.org/10.5281/zenodo.21509581 | 5.1915488 | 2901 | TRUE | FABEST: clasificacion previa no validada para inclusion | 5.191549 | 2.401745
FAB104_1 | FABEST | 42CrMo4+QT | FAB104 | Fretting | Fretting specimens | -1 | 219.3 | 0 | 125 | 253107 | 1 | finished |  | tipo de carga Fretting | https://doi.org/10.5281/zenodo.21509581 | 5.4033042 | 2902 | TRUE | FABEST: clasificacion previa no validada para inclusion | 5.403304 | 2.341039
FAB104_11 | FABEST | 42CrMo4+QT | FAB104 | Fretting | Fretting specimens | -1 | 197.4 | 0 | 125 | 331644 | 1 | finished |  | tipo de carga Fretting | https://doi.org/10.5281/zenodo.21509581 | 5.5206721 | 2903 | TRUE | FABEST: clasificacion previa no validada para inclusion | 5.520672 | 2.295347
FAB104_2 | FABEST | 42CrMo4+QT | FAB104 | Fretting | Fretting specimens | -1 | 175.4 | 0 | 125 | 480974 | 1 | finished |  | tipo de carga Fretting | https://doi.org/10.5281/zenodo.21509581 | 5.6821216 | 2904 | TRUE | FABEST: clasificacion previa no validada para inclusion | 5.682122 | 2.24403
FAB104_6 | FABEST | 42CrMo4+QT | FAB104 | Fretting | Fretting specimens | -1 | 142.5 | 0 | 125 | 790457 | 1 | finished |  | tipo de carga Fretting | https://doi.org/10.5281/zenodo.21509581 | 5.8978782 | 2905 | TRUE | FABEST: clasificacion previa no validada para inclusion | 5.897878 | 2.153815
FAB104_4 | FABEST | 42CrMo4+QT | FAB104 | Fretting | Fretting specimens | -1 | 153.5 | 0 | 125 | 1062238 | 1 | finished |  | tipo de carga Fretting | https://doi.org/10.5281/zenodo.21509581 | 6.0262218 | 2906 | TRUE | FABEST: clasificacion previa no validada para inclusion | 6.026222 | 2.186108
FAB104_8 | FABEST | 42CrMo4+QT | FAB104 | Fretting | Fretting specimens | -1 | 142.5 | 0 | 125 | 1125090 | 1 | finished |  | tipo de carga Fretting | https://doi.org/10.5281/zenodo.21509581 | 6.0511873 | 2907 | TRUE | FABEST: clasificacion previa no validada para inclusion | 6.051187 | 2.153815
FAB104_3 | FABEST | 42CrMo4+QT | FAB104 | Fretting | Fretting specimens | -1 | 131.6 | 0 | 125 | 10000000 | 0 | interrupted |  | tipo de carga Fretting | https://doi.org/10.5281/zenodo.21509581 | 7 | 2908 | TRUE | FABEST: clasificacion previa no validada para inclusion | 7 | 2.119256
FAB104_10 | FABEST | 42CrMo4+QT | FAB104 | Fretting | Fretting specimens | -1 | 137.1 | 0 | 125 | 20000000 | 0 | interrupted |  | tipo de carga Fretting | https://doi.org/10.5281/zenodo.21509581 | 7.30103 | 2909 | TRUE | FABEST: clasificacion previa no validada para inclusion | 7.30103 | 2.137037
FAB104_1E+3 | FABEST | 42CrMo4+QT | FAB104 | Fretting | Fretting specimens | -1 | 1384.488 | 0 | 125 | 1000 | 0 |  |  | evento ambiguo: sin grieta | https://doi.org/10.5281/zenodo.21509581 | 3 | 2910 | TRUE | FABEST: clasificacion previa no validada para inclusion | 3 | 3.141289
FAB104_2E+3 | FABEST | 42CrMo4+QT | FAB104 | Fretting | Fretting specimens | -1 | 1102.237 | 0 | 125 | 2000 | 0 |  |  | evento ambiguo: sin grieta | https://doi.org/10.5281/zenodo.21509581 | 3.30103 | 2911 | TRUE | FABEST: clasificacion previa no validada para inclusion | 3.30103 | 3.042275
FAB104_5E+3 | FABEST | 42CrMo4+QT | FAB104 | Fretting | Fretting specimens | -1 | 815.4271 | 0 | 125 | 5000 | 0 |  |  | evento ambiguo: sin grieta | https://doi.org/10.5281/zenodo.21509581 | 3.69897 | 2912 | TRUE | FABEST: clasificacion previa no validada para inclusion | 3.69897 | 2.911385
FAB104_1E+4 | FABEST | 42CrMo4+QT | FAB104 | Fretting | Fretting specimens | -1 | 649.1885 | 0 | 125 | 10000 | 0 |  |  | evento ambiguo: sin grieta | https://doi.org/10.5281/zenodo.21509581 | 4 | 2913 | TRUE | FABEST: clasificacion previa no validada para inclusion | 4 | 2.812371
FAB104_2E+4 | FABEST | 42CrMo4+QT | FAB104 | Fretting | Fretting specimens | -1 | 516.8404 | 0 | 125 | 20000 | 0 |  |  | evento ambiguo: sin grieta | https://doi.org/10.5281/zenodo.21509581 | 4.30103 | 2914 | TRUE | FABEST: clasificacion previa no validada para inclusion | 4.30103 | 2.713356
FAB104_5E+4 | FABEST | 42CrMo4+QT | FAB104 | Fretting | Fretting specimens | -1 | 382.3549 | 0 | 125 | 50000 | 0 |  |  | evento ambiguo: sin grieta | https://doi.org/10.5281/zenodo.21509581 | 4.69897 | 2915 | TRUE | FABEST: clasificacion previa no validada para inclusion | 4.69897 | 2.582467
FAB104_1E+5 | FABEST | 42CrMo4+QT | FAB104 | Fretting | Fretting specimens | -1 | 304.4054 | 0 | 125 | 100000 | 0 |  |  | evento ambiguo: sin grieta | https://doi.org/10.5281/zenodo.21509581 | 5 | 2916 | TRUE | FABEST: clasificacion previa no validada para inclusion | 5 | 2.483452
FAB104_2E+5 | FABEST | 42CrMo4+QT | FAB104 | Fretting | Fretting specimens | -1 | 242.3472 | 0 | 125 | 200000 | 0 |  |  | evento ambiguo: sin grieta | https://doi.org/10.5281/zenodo.21509581 | 5.30103 | 2917 | TRUE | FABEST: clasificacion previa no validada para inclusion | 5.30103 | 2.384438
FAB104_5E+5 | FABEST | 42CrMo4+QT | FAB104 | Fretting | Fretting specimens | -1 | 179.2867 | 0 | 125 | 500000 | 0 |  |  | evento ambiguo: sin grieta | https://doi.org/10.5281/zenodo.21509581 | 5.69897 | 2918 | TRUE | FABEST: clasificacion previa no validada para inclusion | 5.69897 | 2.253548
FAB104_1E+6 | FABEST | 42CrMo4+QT | FAB104 | Fretting | Fretting specimens | -1 | 142.7361 | 0 | 125 | 1000000 | 0 |  |  | evento ambiguo: sin grieta | https://doi.org/10.5281/zenodo.21509581 | 6 | 2919 | TRUE | FABEST: clasificacion previa no validada para inclusion | 6 | 2.154534
FAB104_2E+6 | FABEST | 42CrMo4+QT | FAB104 | Fretting | Fretting specimens | -1 | 113.6369 | 0 | 125 | 2000000 | 0 |  |  | evento ambiguo: sin grieta | https://doi.org/10.5281/zenodo.21509581 | 6.30103 | 2920 | TRUE | FABEST: clasificacion previa no validada para inclusion | 6.30103 | 2.05552
FAB104_5E+6 | FABEST | 42CrMo4+QT | FAB104 | Fretting | Fretting specimens | -1 | 84.0678 | 0 | 125 | 5000000 | 0 |  |  | evento ambiguo: sin grieta | https://doi.org/10.5281/zenodo.21509581 | 6.69897 | 2921 | TRUE | FABEST: clasificacion previa no validada para inclusion | 6.69897 | 1.92463
FAB104_1E+7 | FABEST | 42CrMo4+QT | FAB104 | Fretting | Fretting specimens | -1 | 66.92916 | 0 | 125 | 10000000 | 0 |  |  | evento ambiguo: sin grieta | https://doi.org/10.5281/zenodo.21509581 | 7 | 2922 | TRUE | FABEST: clasificacion previa no validada para inclusion | 7 | 1.825615
FAB104_2E+7 | FABEST | 42CrMo4+QT | FAB104 | Fretting | Fretting specimens | -1 | 53.28452 | 0 | 125 | 20000000 | 0 |  |  | evento ambiguo: sin grieta | https://doi.org/10.5281/zenodo.21509581 | 7.30103 | 2923 | TRUE | FABEST: clasificacion previa no validada para inclusion | 7.30103 | 1.726601
FAB104_5E+7 | FABEST | 42CrMo4+QT | FAB104 | Fretting | Fretting specimens | -1 | 39.41951 | 0 | 125 | 50000000 | 0 |  |  | evento ambiguo: sin grieta | https://doi.org/10.5281/zenodo.21509581 | 7.69897 | 2924 | TRUE | FABEST: clasificacion previa no validada para inclusion | 7.69897 | 1.595711
FAB104_1E+8 | FABEST | 42CrMo4+QT | FAB104 | Fretting | Fretting specimens | -1 | 31.38318 | 0 | 125 | 100000000 | 0 |  |  | evento ambiguo: sin grieta | https://doi.org/10.5281/zenodo.21509581 | 8 | 2925 | TRUE | FABEST: clasificacion previa no validada para inclusion | 8 | 1.496697
FAB104_1E+3 | FABEST | 42CrMo4+QT | FAB104 | Fretting | Fretting specimens | -1 | 544.419 | 0 | 125 | 1000 | 0 |  |  | evento ambiguo: sin grieta | https://doi.org/10.5281/zenodo.21509581 | 3 | 2926 | TRUE | FABEST: clasificacion previa no validada para inclusion | 3 | 2.735933
FAB104_2E+3 | FABEST | 42CrMo4+QT | FAB104 | Fretting | Fretting specimens | -1 | 539.2996 | 0 | 125 | 2000 | 0 |  |  | evento ambiguo: sin grieta | https://doi.org/10.5281/zenodo.21509581 | 3.30103 | 2927 | TRUE | FABEST: clasificacion previa no validada para inclusion | 3.30103 | 2.73183
FAB104_5E+3 | FABEST | 42CrMo4+QT | FAB104 | Fretting | Fretting specimens | -1 | 524.6477 | 0 | 125 | 5000 | 0 |  |  | evento ambiguo: sin grieta | https://doi.org/10.5281/zenodo.21509581 | 3.69897 | 2928 | TRUE | FABEST: clasificacion previa no validada para inclusion | 3.69897 | 2.719868
FAB104_1E+4 | FABEST | 42CrMo4+QT | FAB104 | Fretting | Fretting specimens | -1 | 502.3531 | 0 | 125 | 10000 | 0 |  |  | evento ambiguo: sin grieta | https://doi.org/10.5281/zenodo.21509581 | 4 | 2929 | TRUE | FABEST: clasificacion previa no validada para inclusion | 4 | 2.701009
FAB104_2E+4 | FABEST | 42CrMo4+QT | FAB104 | Fretting | Fretting specimens | -1 | 464.3316 | 0 | 125 | 20000 | 0 |  |  | evento ambiguo: sin grieta | https://doi.org/10.5281/zenodo.21509581 | 4.30103 | 2930 | TRUE | FABEST: clasificacion previa no validada para inclusion | 4.30103 | 2.666828
FAB104_5E+4 | FABEST | 42CrMo4+QT | FAB104 | Fretting | Fretting specimens | -1 | 384.9247 | 0 | 125 | 50000 | 0 |  |  | evento ambiguo: sin grieta | https://doi.org/10.5281/zenodo.21509581 | 4.69897 | 2931 | TRUE | FABEST: clasificacion previa no validada para inclusion | 4.69897 | 2.585376
FAB104_1E+5 | FABEST | 42CrMo4+QT | FAB104 | Fretting | Fretting specimens | -1 | 310.974 | 0 | 125 | 100000 | 0 |  |  | evento ambiguo: sin grieta | https://doi.org/10.5281/zenodo.21509581 | 5 | 2932 | TRUE | FABEST: clasificacion previa no validada para inclusion | 5 | 2.492724
FAB104_2E+5 | FABEST | 42CrMo4+QT | FAB104 | Fretting | Fretting specimens | -1 | 242.0901 | 0 | 125 | 200000 | 0 |  |  | evento ambiguo: sin grieta | https://doi.org/10.5281/zenodo.21509581 | 5.30103 | 2933 | TRUE | FABEST: clasificacion previa no validada para inclusion | 5.30103 | 2.383977
FAB104_5E+5 | FABEST | 42CrMo4+QT | FAB104 | Fretting | Fretting specimens | -1 | 177.9693 | 0 | 125 | 500000 | 0 |  |  | evento ambiguo: sin grieta | https://doi.org/10.5281/zenodo.21509581 | 5.69897 | 2934 | TRUE | FABEST: clasificacion previa no validada para inclusion | 5.69897 | 2.250345
FAB104_1E+6 | FABEST | 42CrMo4+QT | FAB104 | Fretting | Fretting specimens | -1 | 150.3402 | 0 | 125 | 1000000 | 0 |  |  | evento ambiguo: sin grieta | https://doi.org/10.5281/zenodo.21509581 | 6 | 2935 | TRUE | FABEST: clasificacion previa no validada para inclusion | 6 | 2.177075
FAB104_2E+6 | FABEST | 42CrMo4+QT | FAB104 | Fretting | Fretting specimens | -1 | 134.9717 | 0 | 125 | 2000000 | 0 |  |  | evento ambiguo: sin grieta | https://doi.org/10.5281/zenodo.21509581 | 6.30103 | 2936 | TRUE | FABEST: clasificacion previa no validada para inclusion | 6.30103 | 2.130243
FAB104_5E+6 | FABEST | 42CrMo4+QT | FAB104 | Fretting | Fretting specimens | -1 | 125.1896 | 0 | 125 | 5000000 | 0 |  |  | evento ambiguo: sin grieta | https://doi.org/10.5281/zenodo.21509581 | 6.69897 | 2937 | TRUE | FABEST: clasificacion previa no validada para inclusion | 6.69897 | 2.097568
FAB104_1E+7 | FABEST | 42CrMo4+QT | FAB104 | Fretting | Fretting specimens | -1 | 121.8296 | 0 | 125 | 10000000 | 0 |  |  | evento ambiguo: sin grieta | https://doi.org/10.5281/zenodo.21509581 | 7 | 2938 | TRUE | FABEST: clasificacion previa no validada para inclusion | 7 | 2.085753
FAB104_2E+7 | FABEST | 42CrMo4+QT | FAB104 | Fretting | Fretting specimens | -1 | 120.1304 | 0 | 125 | 20000000 | 0 |  |  | evento ambiguo: sin grieta | https://doi.org/10.5281/zenodo.21509581 | 7.30103 | 2939 | TRUE | FABEST: clasificacion previa no validada para inclusion | 7.30103 | 2.079653
FAB104_5E+7 | FABEST | 42CrMo4+QT | FAB104 | Fretting | Fretting specimens | -1 | 119.1046 | 0 | 125 | 50000000 | 0 |  |  | evento ambiguo: sin grieta | https://doi.org/10.5281/zenodo.21509581 | 7.69897 | 2940 | TRUE | FABEST: clasificacion previa no validada para inclusion | 7.69897 | 2.075929
FAB104_1E+8 | FABEST | 42CrMo4+QT | FAB104 | Fretting | Fretting specimens | -1 | 118.7617 | 0 | 125 | 100000000 | 0 |  |  | evento ambiguo: sin grieta | https://doi.org/10.5281/zenodo.21509581 | 8 | 2941 | TRUE | FABEST: clasificacion previa no validada para inclusion | 8 | 2.074676
FAB104_1E+3 | FABEST | 42CrMo4+QT | FAB104 | Fretting | Fretting specimens | -1 | 703.9437 | 0 | 125 | 1000 | 0 |  |  | evento ambiguo: sin grieta | https://doi.org/10.5281/zenodo.21509581 | 3 | 2942 | TRUE | FABEST: clasificacion previa no validada para inclusion | 3 | 2.847538
FAB104_2E+3 | FABEST | 42CrMo4+QT | FAB104 | Fretting | Fretting specimens | -1 | 645.8619 | 0 | 125 | 2000 | 0 |  |  | evento ambiguo: sin grieta | https://doi.org/10.5281/zenodo.21509581 | 3.30103 | 2943 | TRUE | FABEST: clasificacion previa no validada para inclusion | 3.30103 | 2.81014
FAB104_5E+3 | FABEST | 42CrMo4+QT | FAB104 | Fretting | Fretting specimens | -1 | 569.082 | 0 | 125 | 5000 | 0 |  |  | evento ambiguo: sin grieta | https://doi.org/10.5281/zenodo.21509581 | 3.69897 | 2944 | TRUE | FABEST: clasificacion previa no validada para inclusion | 3.69897 | 2.755175
FAB104_1E+4 | FABEST | 42CrMo4+QT | FAB104 | Fretting | Fretting specimens | -1 | 511.0002 | 0 | 125 | 10000 | 0 |  |  | evento ambiguo: sin grieta | https://doi.org/10.5281/zenodo.21509581 | 4 | 2945 | TRUE | FABEST: clasificacion previa no validada para inclusion | 4 | 2.708421
FAB104_2E+4 | FABEST | 42CrMo4+QT | FAB104 | Fretting | Fretting specimens | -1 | 452.9185 | 0 | 125 | 20000 | 0 |  |  | evento ambiguo: sin grieta | https://doi.org/10.5281/zenodo.21509581 | 4.30103 | 2946 | TRUE | FABEST: clasificacion previa no validada para inclusion | 4.30103 | 2.65602
FAB104_5E+4 | FABEST | 42CrMo4+QT | FAB104 | Fretting | Fretting specimens | -1 | 376.1385 | 0 | 125 | 50000 | 0 |  |  | evento ambiguo: sin grieta | https://doi.org/10.5281/zenodo.21509581 | 4.69897 | 2947 | TRUE | FABEST: clasificacion previa no validada para inclusion | 4.69897 | 2.575348
FAB104_1E+5 | FABEST | 42CrMo4+QT | FAB104 | Fretting | Fretting specimens | -1 | 318.0567 | 0 | 125 | 100000 | 0 |  |  | evento ambiguo: sin grieta | https://doi.org/10.5281/zenodo.21509581 | 5 | 2948 | TRUE | FABEST: clasificacion previa no validada para inclusion | 5 | 2.502505
FAB104_2E+5 | FABEST | 42CrMo4+QT | FAB104 | Fretting | Fretting specimens | -1 | 259.975 | 0 | 125 | 200000 | 0 |  |  | evento ambiguo: sin grieta | https://doi.org/10.5281/zenodo.21509581 | 5.30103 | 2949 | TRUE | FABEST: clasificacion previa no validada para inclusion | 5.30103 | 2.414932
FAB104_5E+5 | FABEST | 42CrMo4+QT | FAB104 | Fretting | Fretting specimens | -1 | 183.195 | 0 | 125 | 500000 | 0 |  |  | evento ambiguo: sin grieta | https://doi.org/10.5281/zenodo.21509581 | 5.69897 | 2950 | TRUE | FABEST: clasificacion previa no validada para inclusion | 5.69897 | 2.262914
FAB104_1E+6 | FABEST | 42CrMo4+QT | FAB104 | Fretting | Fretting specimens | -1 | 125.1133 | 0 | 125 | 1000000 | 0 |  |  | evento ambiguo: sin grieta | https://doi.org/10.5281/zenodo.21509581 | 6 | 2951 | TRUE | FABEST: clasificacion previa no validada para inclusion | 6 | 2.097303
FAB104_2E+6 | FABEST | 42CrMo4+QT | FAB104 | Fretting | Fretting specimens | -1 | 67.03149 | 0 | 125 | 2000000 | 0 |  |  | evento ambiguo: sin grieta | https://doi.org/10.5281/zenodo.21509581 | 6.30103 | 2952 | TRUE | FABEST: clasificacion previa no validada para inclusion | 6.30103 | 1.826279
FAB105_19 | FABEST | 42CrMo4+QT | FAB105 | Fretting | Fretting specimens | -1 | 480 | 0 | 125 | 39355 | 1 | finished |  | tipo de carga Fretting | https://doi.org/10.5281/zenodo.21509581 | 4.5949999 | 2953 | TRUE | FABEST: clasificacion previa no validada para inclusion | 4.595 | 2.681241
FAB105_9 | FABEST | 42CrMo4+QT | FAB105 | Fretting | Fretting specimens | -1 | 438.6 | 0 | 125 | 53696 | 1 | finished |  | tipo de carga Fretting | https://doi.org/10.5281/zenodo.21509581 | 4.7299419 | 2954 | TRUE | FABEST: clasificacion previa no validada para inclusion | 4.729942 | 2.642069
FAB105_13 | FABEST | 42CrMo4+QT | FAB105 | Fretting | Fretting specimens | -1 | 383.8 | 0 | 125 | 82247 | 1 | finished |  | tipo de carga Fretting | https://doi.org/10.5281/zenodo.21509581 | 4.9151201 | 2955 | TRUE | FABEST: clasificacion previa no validada para inclusion | 4.91512 | 2.584105
FAB105_16 | FABEST | 42CrMo4+QT | FAB105 | Fretting | Fretting specimens | -1 | 328.9 | 0 | 125 | 122469 | 1 | finished |  | tipo de carga Fretting | https://doi.org/10.5281/zenodo.21509581 | 5.0880262 | 2956 | TRUE | FABEST: clasificacion previa no validada para inclusion | 5.088026 | 2.517064
FAB105_5 | FABEST | 42CrMo4+QT | FAB105 | Fretting | Fretting specimens | -1 | 328.9 | 0 | 125 | 139277 | 1 | finished |  | tipo de carga Fretting | https://doi.org/10.5281/zenodo.21509581 | 5.1438794 | 2957 | TRUE | FABEST: clasificacion previa no validada para inclusion | 5.143879 | 2.517064
FAB105_20 | FABEST | 42CrMo4+QT | FAB105 | Fretting | Fretting specimens | -1 | 296.9 | 0 | 125 | 232141 | 1 | finished |  | tipo de carga Fretting | https://doi.org/10.5281/zenodo.21509581 | 5.3657519 | 2958 | TRUE | FABEST: clasificacion previa no validada para inclusion | 5.365752 | 2.47261
FAB105_7 | FABEST | 42CrMo4+QT | FAB105 | Fretting | Fretting specimens | -1 | 285.1 | 0 | 125 | 274478 | 1 | finished |  | tipo de carga Fretting | https://doi.org/10.5281/zenodo.21509581 | 5.4385075 | 2959 | TRUE | FABEST: clasificacion previa no validada para inclusion | 5.438508 | 2.454997
FAB105_21 | FABEST | 42CrMo4+QT | FAB105 | Fretting | Fretting specimens | -1 | 266.7 | 0 | 125 | 318096 | 1 | finished |  | tipo de carga Fretting | https://doi.org/10.5281/zenodo.21509581 | 5.5025582 | 2960 | TRUE | FABEST: clasificacion previa no validada para inclusion | 5.502558 | 2.426023
FAB105_12 | FABEST | 42CrMo4+QT | FAB105 | Fretting | Fretting specimens | -1 | 252.2 | 0 | 125 | 449068 | 1 | finished |  | tipo de carga Fretting | https://doi.org/10.5281/zenodo.21509581 | 5.6523121 | 2961 | TRUE | FABEST: clasificacion previa no validada para inclusion | 5.652312 | 2.401745
FAB105_17 | FABEST | 42CrMo4+QT | FAB105 | Fretting | Fretting specimens | -1 | 231.1 | 0 | 125 | 914600 | 1 | finished |  | tipo de carga Fretting | https://doi.org/10.5281/zenodo.21509581 | 5.9612312 | 2962 | TRUE | FABEST: clasificacion previa no validada para inclusion | 5.961231 | 2.3638
FAB105_22 | FABEST | 42CrMo4+QT | FAB105 | Fretting | Fretting specimens | -1 | 224 | 0 | 125 | 1108504 | 1 | finished |  | tipo de carga Fretting | https://doi.org/10.5281/zenodo.21509581 | 6.0447373 | 2963 | TRUE | FABEST: clasificacion previa no validada para inclusion | 6.044737 | 2.350248
FAB105_1 | FABEST | 42CrMo4+QT | FAB105 | Fretting | Fretting specimens | -1 | 219.3 | 0 | 125 | 2316325 | 1 | finished |  | tipo de carga Fretting | https://doi.org/10.5281/zenodo.21509581 | 6.3647995 | 2964 | TRUE | FABEST: clasificacion previa no validada para inclusion | 6.364799 | 2.341039
FAB105_18 | FABEST | 42CrMo4+QT | FAB105 | Fretting | Fretting specimens | -1 | 213.3 | 0 | 125 | 10000000 | 0 | interrupted |  | tipo de carga Fretting | https://doi.org/10.5281/zenodo.21509581 | 7 | 2965 | TRUE | FABEST: clasificacion previa no validada para inclusion | 7 | 2.328991
FAB105_1E+3 | FABEST | 42CrMo4+QT | FAB105 | Fretting | Fretting specimens | -1 | 1085.298 | 0 | 125 | 1000 | 0 |  |  | evento ambiguo: sin grieta | https://doi.org/10.5281/zenodo.21509581 | 3 | 2966 | TRUE | FABEST: clasificacion previa no validada para inclusion | 3 | 3.035549
FAB105_2E+3 | FABEST | 42CrMo4+QT | FAB105 | Fretting | Fretting specimens | -1 | 922.1023 | 0 | 125 | 2000 | 0 |  |  | evento ambiguo: sin grieta | https://doi.org/10.5281/zenodo.21509581 | 3.30103 | 2967 | TRUE | FABEST: clasificacion previa no validada para inclusion | 3.30103 | 2.964779
FAB105_5E+3 | FABEST | 42CrMo4+QT | FAB105 | Fretting | Fretting specimens | -1 | 743.4063 | 0 | 125 | 5000 | 0 |  |  | evento ambiguo: sin grieta | https://doi.org/10.5281/zenodo.21509581 | 3.69897 | 2968 | TRUE | FABEST: clasificacion previa no validada para inclusion | 3.69897 | 2.871226
FAB105_1E+4 | FABEST | 42CrMo4+QT | FAB105 | Fretting | Fretting specimens | -1 | 631.6205 | 0 | 125 | 10000 | 0 |  |  | evento ambiguo: sin grieta | https://doi.org/10.5281/zenodo.21509581 | 4 | 2969 | TRUE | FABEST: clasificacion previa no validada para inclusion | 4 | 2.800456
FAB105_2E+4 | FABEST | 42CrMo4+QT | FAB105 | Fretting | Fretting specimens | -1 | 536.6439 | 0 | 125 | 20000 | 0 |  |  | evento ambiguo: sin grieta | https://doi.org/10.5281/zenodo.21509581 | 4.30103 | 2970 | TRUE | FABEST: clasificacion previa no validada para inclusion | 4.30103 | 2.729686
FAB105_5E+4 | FABEST | 42CrMo4+QT | FAB105 | Fretting | Fretting specimens | -1 | 432.6466 | 0 | 125 | 50000 | 0 |  |  | evento ambiguo: sin grieta | https://doi.org/10.5281/zenodo.21509581 | 4.69897 | 2971 | TRUE | FABEST: clasificacion previa no validada para inclusion | 4.69897 | 2.636133
FAB105_1E+5 | FABEST | 42CrMo4+QT | FAB105 | Fretting | Fretting specimens | -1 | 367.5896 | 0 | 125 | 100000 | 0 |  |  | evento ambiguo: sin grieta | https://doi.org/10.5281/zenodo.21509581 | 5 | 2972 | TRUE | FABEST: clasificacion previa no validada para inclusion | 5 | 2.565363
FAB105_2E+5 | FABEST | 42CrMo4+QT | FAB105 | Fretting | Fretting specimens | -1 | 312.3153 | 0 | 125 | 200000 | 0 |  |  | evento ambiguo: sin grieta | https://doi.org/10.5281/zenodo.21509581 | 5.30103 | 2973 | TRUE | FABEST: clasificacion previa no validada para inclusion | 5.30103 | 2.494593
FAB105_5E+5 | FABEST | 42CrMo4+QT | FAB105 | Fretting | Fretting specimens | -1 | 251.7911 | 0 | 125 | 500000 | 0 |  |  | evento ambiguo: sin grieta | https://doi.org/10.5281/zenodo.21509581 | 5.69897 | 2974 | TRUE | FABEST: clasificacion previa no validada para inclusion | 5.69897 | 2.40104
FAB105_1E+6 | FABEST | 42CrMo4+QT | FAB105 | Fretting | Fretting specimens | -1 | 213.9293 | 0 | 125 | 1000000 | 0 |  |  | evento ambiguo: sin grieta | https://doi.org/10.5281/zenodo.21509581 | 6 | 2975 | TRUE | FABEST: clasificacion previa no validada para inclusion | 6 | 2.33027
FAB105_2E+6 | FABEST | 42CrMo4+QT | FAB105 | Fretting | Fretting specimens | -1 | 181.7608 | 0 | 125 | 2000000 | 0 |  |  | evento ambiguo: sin grieta | https://doi.org/10.5281/zenodo.21509581 | 6.30103 | 2976 | TRUE | FABEST: clasificacion previa no validada para inclusion | 6.30103 | 2.2595
FAB105_5E+6 | FABEST | 42CrMo4+QT | FAB105 | Fretting | Fretting specimens | -1 | 146.537 | 0 | 125 | 5000000 | 0 |  |  | evento ambiguo: sin grieta | https://doi.org/10.5281/zenodo.21509581 | 6.69897 | 2977 | TRUE | FABEST: clasificacion previa no validada para inclusion | 6.69897 | 2.165947
FAB105_1E+7 | FABEST | 42CrMo4+QT | FAB105 | Fretting | Fretting specimens | -1 | 124.5023 | 0 | 125 | 10000000 | 0 |  |  | evento ambiguo: sin grieta | https://doi.org/10.5281/zenodo.21509581 | 7 | 2978 | TRUE | FABEST: clasificacion previa no validada para inclusion | 7 | 2.095177
FAB105_2E+7 | FABEST | 42CrMo4+QT | FAB105 | Fretting | Fretting specimens | -1 | 105.7809 | 0 | 125 | 20000000 | 0 |  |  | evento ambiguo: sin grieta | https://doi.org/10.5281/zenodo.21509581 | 7.30103 | 2979 | TRUE | FABEST: clasificacion previa no validada para inclusion | 7.30103 | 2.024407
FAB105_5E+7 | FABEST | 42CrMo4+QT | FAB105 | Fretting | Fretting specimens | -1 | 85.28143 | 0 | 125 | 50000000 | 0 |  |  | evento ambiguo: sin grieta | https://doi.org/10.5281/zenodo.21509581 | 7.69897 | 2980 | TRUE | FABEST: clasificacion previa no validada para inclusion | 7.69897 | 1.930854
FAB105_1E+8 | FABEST | 42CrMo4+QT | FAB105 | Fretting | Fretting specimens | -1 | 72.45768 | 0 | 125 | 100000000 | 0 |  |  | evento ambiguo: sin grieta | https://doi.org/10.5281/zenodo.21509581 | 8 | 2981 | TRUE | FABEST: clasificacion previa no validada para inclusion | 8 | 1.860084
FAB105_1E+3 | FABEST | 42CrMo4+QT | FAB105 | Fretting | Fretting specimens | -1 | 1216.319 | 0 | 125 | 1000 | 0 |  |  | evento ambiguo: sin grieta | https://doi.org/10.5281/zenodo.21509581 | 3 | 2982 | TRUE | FABEST: clasificacion previa no validada para inclusion | 3 | 3.085048
FAB105_2E+3 | FABEST | 42CrMo4+QT | FAB105 | Fretting | Fretting specimens | -1 | 1103.982 | 0 | 125 | 2000 | 0 |  |  | evento ambiguo: sin grieta | https://doi.org/10.5281/zenodo.21509581 | 3.30103 | 2983 | TRUE | FABEST: clasificacion previa no validada para inclusion | 3.30103 | 3.042962
FAB105_5E+3 | FABEST | 42CrMo4+QT | FAB105 | Fretting | Fretting specimens | -1 | 907.4961 | 0 | 125 | 5000 | 0 |  |  | evento ambiguo: sin grieta | https://doi.org/10.5281/zenodo.21509581 | 3.69897 | 2984 | TRUE | FABEST: clasificacion previa no validada para inclusion | 3.69897 | 2.957845
FAB105_1E+4 | FABEST | 42CrMo4+QT | FAB105 | Fretting | Fretting specimens | -1 | 747.5939 | 0 | 125 | 10000 | 0 |  |  | evento ambiguo: sin grieta | https://doi.org/10.5281/zenodo.21509581 | 4 | 2985 | TRUE | FABEST: clasificacion previa no validada para inclusion | 4 | 2.873666
FAB105_2E+4 | FABEST | 42CrMo4+QT | FAB105 | Fretting | Fretting specimens | -1 | 600.8979 | 0 | 125 | 20000 | 0 |  |  | evento ambiguo: sin grieta | https://doi.org/10.5281/zenodo.21509581 | 4.30103 | 2986 | TRUE | FABEST: clasificacion previa no validada para inclusion | 4.30103 | 2.778801
FAB105_5E+4 | FABEST | 42CrMo4+QT | FAB105 | Fretting | Fretting specimens | -1 | 445.5614 | 0 | 125 | 50000 | 0 |  |  | evento ambiguo: sin grieta | https://doi.org/10.5281/zenodo.21509581 | 4.69897 | 2987 | TRUE | FABEST: clasificacion previa no validada para inclusion | 4.69897 | 2.648908
FAB105_1E+5 | FABEST | 42CrMo4+QT | FAB105 | Fretting | Fretting specimens | -1 | 360.0146 | 0 | 125 | 100000 | 0 |  |  | evento ambiguo: sin grieta | https://doi.org/10.5281/zenodo.21509581 | 5 | 2988 | TRUE | FABEST: clasificacion previa no validada para inclusion | 5 | 2.55632
FAB105_2E+5 | FABEST | 42CrMo4+QT | FAB105 | Fretting | Fretting specimens | -1 | 299.4106 | 0 | 125 | 200000 | 0 |  |  | evento ambiguo: sin grieta | https://doi.org/10.5281/zenodo.21509581 | 5.30103 | 2989 | TRUE | FABEST: clasificacion previa no validada para inclusion | 5.30103 | 2.476267
FAB105_5E+5 | FABEST | 42CrMo4+QT | FAB105 | Fretting | Fretting specimens | -1 | 250.1574 | 0 | 125 | 500000 | 0 |  |  | evento ambiguo: sin grieta | https://doi.org/10.5281/zenodo.21509581 | 5.69897 | 2990 | TRUE | FABEST: clasificacion previa no validada para inclusion | 5.69897 | 2.398213
FAB105_1E+6 | FABEST | 42CrMo4+QT | FAB105 | Fretting | Fretting specimens | -1 | 229.6569 | 0 | 125 | 1000000 | 0 |  |  | evento ambiguo: sin grieta | https://doi.org/10.5281/zenodo.21509581 | 6 | 2991 | TRUE | FABEST: clasificacion previa no validada para inclusion | 6 | 2.361079
FAB105_2E+6 | FABEST | 42CrMo4+QT | FAB105 | Fretting | Fretting specimens | -1 | 218.2012 | 0 | 125 | 2000000 | 0 |  |  | evento ambiguo: sin grieta | https://doi.org/10.5281/zenodo.21509581 | 6.30103 | 2992 | TRUE | FABEST: clasificacion previa no validada para inclusion | 6.30103 | 2.338857
FAB105_5E+6 | FABEST | 42CrMo4+QT | FAB105 | Fretting | Fretting specimens | -1 | 210.8378 | 0 | 125 | 5000000 | 0 |  |  | evento ambiguo: sin grieta | https://doi.org/10.5281/zenodo.21509581 | 6.69897 | 2993 | TRUE | FABEST: clasificacion previa no validada para inclusion | 6.69897 | 2.323948
FAB105_1E+7 | FABEST | 42CrMo4+QT | FAB105 | Fretting | Fretting specimens | -1 | 208.2897 | 0 | 125 | 10000000 | 0 |  |  | evento ambiguo: sin grieta | https://doi.org/10.5281/zenodo.21509581 | 7 | 2994 | TRUE | FABEST: clasificacion previa no validada para inclusion | 7 | 2.318668
FAB105_2E+7 | FABEST | 42CrMo4+QT | FAB105 | Fretting | Fretting specimens | -1 | 206.9969 | 0 | 125 | 20000000 | 0 |  |  | evento ambiguo: sin grieta | https://doi.org/10.5281/zenodo.21509581 | 7.30103 | 2995 | TRUE | FABEST: clasificacion previa no validada para inclusion | 7.30103 | 2.315964
FAB105_5E+7 | FABEST | 42CrMo4+QT | FAB105 | Fretting | Fretting specimens | -1 | 206.2149 | 0 | 125 | 50000000 | 0 |  |  | evento ambiguo: sin grieta | https://doi.org/10.5281/zenodo.21509581 | 7.69897 | 2996 | TRUE | FABEST: clasificacion previa no validada para inclusion | 7.69897 | 2.31432
FAB105_1E+8 | FABEST | 42CrMo4+QT | FAB105 | Fretting | Fretting specimens | -1 | 205.9532 | 0 | 125 | 100000000 | 0 |  |  | evento ambiguo: sin grieta | https://doi.org/10.5281/zenodo.21509581 | 8 | 2997 | TRUE | FABEST: clasificacion previa no validada para inclusion | 8 | 2.313768
FAB105_1E+3 | FABEST | 42CrMo4+QT | FAB105 | Fretting | Fretting specimens | -1 | 747.4187 | 0 | 125 | 1000 | 0 |  |  | evento ambiguo: sin grieta | https://doi.org/10.5281/zenodo.21509581 | 3 | 2998 | TRUE | FABEST: clasificacion previa no validada para inclusion | 3 | 2.873564
FAB105_2E+3 | FABEST | 42CrMo4+QT | FAB105 | Fretting | Fretting specimens | -1 | 691.7335 | 0 | 125 | 2000 | 0 |  |  | evento ambiguo: sin grieta | https://doi.org/10.5281/zenodo.21509581 | 3.30103 | 2999 | TRUE | FABEST: clasificacion previa no validada para inclusion | 3.30103 | 2.839939
FAB105_5E+3 | FABEST | 42CrMo4+QT | FAB105 | Fretting | Fretting specimens | -1 | 618.1216 | 0 | 125 | 5000 | 0 |  |  | evento ambiguo: sin grieta | https://doi.org/10.5281/zenodo.21509581 | 3.69897 | 3000 | TRUE | FABEST: clasificacion previa no validada para inclusion | 3.69897 | 2.791074
FAB105_1E+4 | FABEST | 42CrMo4+QT | FAB105 | Fretting | Fretting specimens | -1 | 562.4364 | 0 | 125 | 10000 | 0 |  |  | evento ambiguo: sin grieta | https://doi.org/10.5281/zenodo.21509581 | 4 | 3001 | TRUE | FABEST: clasificacion previa no validada para inclusion | 4 | 2.750073
FAB105_2E+4 | FABEST | 42CrMo4+QT | FAB105 | Fretting | Fretting specimens | -1 | 506.7512 | 0 | 125 | 20000 | 0 |  |  | evento ambiguo: sin grieta | https://doi.org/10.5281/zenodo.21509581 | 4.30103 | 3002 | TRUE | FABEST: clasificacion previa no validada para inclusion | 4.30103 | 2.704795
FAB105_5E+4 | FABEST | 42CrMo4+QT | FAB105 | Fretting | Fretting specimens | -1 | 433.1394 | 0 | 125 | 50000 | 0 |  |  | evento ambiguo: sin grieta | https://doi.org/10.5281/zenodo.21509581 | 4.69897 | 3003 | TRUE | FABEST: clasificacion previa no validada para inclusion | 4.69897 | 2.636628
FAB105_1E+5 | FABEST | 42CrMo4+QT | FAB105 | Fretting | Fretting specimens | -1 | 377.4542 | 0 | 125 | 100000 | 0 |  |  | evento ambiguo: sin grieta | https://doi.org/10.5281/zenodo.21509581 | 5 | 3004 | TRUE | FABEST: clasificacion previa no validada para inclusion | 5 | 2.576864
FAB105_2E+5 | FABEST | 42CrMo4+QT | FAB105 | Fretting | Fretting specimens | -1 | 321.769 | 0 | 125 | 200000 | 0 |  |  | evento ambiguo: sin grieta | https://doi.org/10.5281/zenodo.21509581 | 5.30103 | 3005 | TRUE | FABEST: clasificacion previa no validada para inclusion | 5.30103 | 2.507544
FAB105_5E+5 | FABEST | 42CrMo4+QT | FAB105 | Fretting | Fretting specimens | -1 | 248.1572 | 0 | 125 | 500000 | 0 |  |  | evento ambiguo: sin grieta | https://doi.org/10.5281/zenodo.21509581 | 5.69897 | 3006 | TRUE | FABEST: clasificacion previa no validada para inclusion | 5.69897 | 2.394727
FAB105_1E+6 | FABEST | 42CrMo4+QT | FAB105 | Fretting | Fretting specimens | -1 | 192.4719 | 0 | 125 | 1000000 | 0 |  |  | evento ambiguo: sin grieta | https://doi.org/10.5281/zenodo.21509581 | 6 | 3007 | TRUE | FABEST: clasificacion previa no validada para inclusion | 6 | 2.284367
FAB105_2E+6 | FABEST | 42CrMo4+QT | FAB105 | Fretting | Fretting specimens | -1 | 136.7867 | 0 | 125 | 2000000 | 0 |  |  | evento ambiguo: sin grieta | https://doi.org/10.5281/zenodo.21509581 | 6.30103 | 3008 | TRUE | FABEST: clasificacion previa no validada para inclusion | 6.30103 | 2.136044
FAB105_5E+6 | FABEST | 42CrMo4+QT | FAB105 | Fretting | Fretting specimens | -1 | 63.17491 | 0 | 125 | 5000000 | 0 |  |  | evento ambiguo: sin grieta | https://doi.org/10.5281/zenodo.21509581 | 6.69897 | 3009 | TRUE | FABEST: clasificacion previa no validada para inclusion | 6.69897 | 1.800545
FAB105_1E+7 | FABEST | 42CrMo4+QT | FAB105 | Fretting | Fretting specimens | -1 | 7.489702 | 0 | 125 | 10000000 | 0 |  |  | evento ambiguo: sin grieta | https://doi.org/10.5281/zenodo.21509581 | 7 | 3010 | TRUE | FABEST: clasificacion previa no validada para inclusion | 7 | 0.8744645
FAB106_13 | FABEST | 42CrMo4+QT | FAB106 | Fretting | Fretting specimens | -1 | 383.8 | 0 | 125 | 37620 | 1 | finished |  | tipo de carga Fretting | https://doi.org/10.5281/zenodo.21509581 | 4.5754188 | 3011 | TRUE | FABEST: clasificacion previa no validada para inclusion | 4.575419 | 2.584105
FAB106_26 | FABEST | 42CrMo4+QT | FAB106 | Fretting | Fretting specimens | -1 | 355.6 | 0 | 125 | 38632 | 1 | finished |  | tipo de carga Fretting | https://doi.org/10.5281/zenodo.21509581 | 4.5869472 | 3012 | TRUE | FABEST: clasificacion previa no validada para inclusion | 4.586947 | 2.550962
FAB106_7 | FABEST | 42CrMo4+QT | FAB106 | Fretting | Fretting specimens | -1 | 285.1 | 0 | 125 | 85817 | 1 | finished |  | tipo de carga Fretting | https://doi.org/10.5281/zenodo.21509581 | 4.9335733 | 3013 | TRUE | FABEST: clasificacion previa no validada para inclusion | 4.933573 | 2.454997
FAB106_5 | FABEST | 42CrMo4+QT | FAB106 | Fretting | Fretting specimens | -1 | 328.9 | 0 | 125 | 90257 | 1 | finished |  | tipo de carga Fretting | https://doi.org/10.5281/zenodo.21509581 | 4.9554809 | 3014 | TRUE | FABEST: clasificacion previa no validada para inclusion | 4.955481 | 2.517064
FAB106_12 | FABEST | 42CrMo4+QT | FAB106 | Fretting | Fretting specimens | -1 | 252.2 | 0 | 125 | 92798 | 1 | finished |  | tipo de carga Fretting | https://doi.org/10.5281/zenodo.21509581 | 4.9675386 | 3015 | TRUE | FABEST: clasificacion previa no validada para inclusion | 4.967539 | 2.401745
FAB106_17 | FABEST | 42CrMo4+QT | FAB106 | Fretting | Fretting specimens | -1 | 231.1 | 0 | 125 | 189957 | 1 | finished |  | tipo de carga Fretting | https://doi.org/10.5281/zenodo.21509581 | 5.2786553 | 3016 | TRUE | FABEST: clasificacion previa no validada para inclusion | 5.278655 | 2.3638
FAB106_11 | FABEST | 42CrMo4+QT | FAB106 | Fretting | Fretting specimens | -1 | 197.4 | 0 | 125 | 260878 | 1 | finished |  | tipo de carga Fretting | https://doi.org/10.5281/zenodo.21509581 | 5.4164375 | 3017 | TRUE | FABEST: clasificacion previa no validada para inclusion | 5.416437 | 2.295347
FAB106_1 | FABEST | 42CrMo4+QT | FAB106 | Fretting | Fretting specimens | -1 | 219.3 | 0 | 125 | 279744 | 1 | finished |  | tipo de carga Fretting | https://doi.org/10.5281/zenodo.21509581 | 5.4467608 | 3018 | TRUE | FABEST: clasificacion previa no validada para inclusion | 5.446761 | 2.341039
FAB106_29 | FABEST | 42CrMo4+QT | FAB106 | Fretting | Fretting specimens | -1 | 188.4 | 0 | 125 | 366546 | 1 | finished |  | tipo de carga Fretting | https://doi.org/10.5281/zenodo.21509581 | 5.5641285 | 3019 | TRUE | FABEST: clasificacion previa no validada para inclusion | 5.564128 | 2.275081
FAB106_30 | FABEST | 42CrMo4+QT | FAB106 | Fretting | Fretting specimens | -1 | 177.8 | 0 | 125 | 803735 | 1 | finished |  | tipo de carga Fretting | https://doi.org/10.5281/zenodo.21509581 | 5.9051129 | 3020 | TRUE | FABEST: clasificacion previa no validada para inclusion | 5.905113 | 2.249932
FAB106_2 | FABEST | 42CrMo4+QT | FAB106 | Fretting | Fretting specimens | -1 | 175.4 | 0 | 125 | 871001 | 1 | finished |  | tipo de carga Fretting | https://doi.org/10.5281/zenodo.21509581 | 5.9400187 | 3021 | TRUE | FABEST: clasificacion previa no validada para inclusion | 5.940019 | 2.24403
FAB106_27 | FABEST | 42CrMo4+QT | FAB106 | Fretting | Fretting specimens | -1 | 160 | 0 | 125 | 9232780 | 1 | finished |  | tipo de carga Fretting | https://doi.org/10.5281/zenodo.21509581 | 6.9653325 | 3022 | TRUE | FABEST: clasificacion previa no validada para inclusion | 6.965332 | 2.20412
FAB106_25 | FABEST | 42CrMo4+QT | FAB106 | Fretting | Fretting specimens | -1 | 164.4 | 0 | 125 | 10000000 | 0 | interrupted |  | tipo de carga Fretting | https://doi.org/10.5281/zenodo.21509581 | 7 | 3023 | TRUE | FABEST: clasificacion previa no validada para inclusion | 7 | 2.215902
FAB106_4 | FABEST | 42CrMo4+QT | FAB106 | Fretting | Fretting specimens | -1 | 153.5 | 0 | 125 | 10000000 | 0 | interrupted |  | tipo de carga Fretting | https://doi.org/10.5281/zenodo.21509581 | 7 | 3024 | TRUE | FABEST: clasificacion previa no validada para inclusion | 7 | 2.186108
FAB106_1E+3 | FABEST | 42CrMo4+QT | FAB106 | Fretting | Fretting specimens | -1 | 988.2123 | 0 | 125 | 1000 | 0 |  |  | evento ambiguo: sin grieta | https://doi.org/10.5281/zenodo.21509581 | 3 | 3025 | TRUE | FABEST: clasificacion previa no validada para inclusion | 3 | 2.99485
FAB106_2E+3 | FABEST | 42CrMo4+QT | FAB106 | Fretting | Fretting specimens | -1 | 818.8197 | 0 | 125 | 2000 | 0 |  |  | evento ambiguo: sin grieta | https://doi.org/10.5281/zenodo.21509581 | 3.30103 | 3026 | TRUE | FABEST: clasificacion previa no validada para inclusion | 3.30103 | 2.913188
FAB106_5E+3 | FABEST | 42CrMo4+QT | FAB106 | Fretting | Fretting specimens | -1 | 638.6119 | 0 | 125 | 5000 | 0 |  |  | evento ambiguo: sin grieta | https://doi.org/10.5281/zenodo.21509581 | 3.69897 | 3027 | TRUE | FABEST: clasificacion previa no validada para inclusion | 3.69897 | 2.805237
FAB106_1E+4 | FABEST | 42CrMo4+QT | FAB106 | Fretting | Fretting specimens | -1 | 529.1454 | 0 | 125 | 10000 | 0 |  |  | evento ambiguo: sin grieta | https://doi.org/10.5281/zenodo.21509581 | 4 | 3028 | TRUE | FABEST: clasificacion previa no validada para inclusion | 4 | 2.723575
FAB106_2E+4 | FABEST | 42CrMo4+QT | FAB106 | Fretting | Fretting specimens | -1 | 438.4429 | 0 | 125 | 20000 | 0 |  |  | evento ambiguo: sin grieta | https://doi.org/10.5281/zenodo.21509581 | 4.30103 | 3029 | TRUE | FABEST: clasificacion previa no validada para inclusion | 4.30103 | 2.641913
FAB106_5E+4 | FABEST | 42CrMo4+QT | FAB106 | Fretting | Fretting specimens | -1 | 341.9494 | 0 | 125 | 50000 | 0 |  |  | evento ambiguo: sin grieta | https://doi.org/10.5281/zenodo.21509581 | 4.69897 | 3030 | TRUE | FABEST: clasificacion previa no validada para inclusion | 4.69897 | 2.533962
FAB106_1E+5 | FABEST | 42CrMo4+QT | FAB106 | Fretting | Fretting specimens | -1 | 283.3347 | 0 | 125 | 100000 | 0 |  |  | evento ambiguo: sin grieta | https://doi.org/10.5281/zenodo.21509581 | 5 | 3031 | TRUE | FABEST: clasificacion previa no validada para inclusion | 5 | 2.4523
FAB106_2E+5 | FABEST | 42CrMo4+QT | FAB106 | Fretting | Fretting specimens | -1 | 234.7674 | 0 | 125 | 200000 | 0 |  |  | evento ambiguo: sin grieta | https://doi.org/10.5281/zenodo.21509581 | 5.30103 | 3032 | TRUE | FABEST: clasificacion previa no validada para inclusion | 5.30103 | 2.370638
FAB106_5E+5 | FABEST | 42CrMo4+QT | FAB106 | Fretting | Fretting specimens | -1 | 183.0992 | 0 | 125 | 500000 | 0 |  |  | evento ambiguo: sin grieta | https://doi.org/10.5281/zenodo.21509581 | 5.69897 | 3033 | TRUE | FABEST: clasificacion previa no validada para inclusion | 5.69897 | 2.262687
FAB106_1E+6 | FABEST | 42CrMo4+QT | FAB106 | Fretting | Fretting specimens | -1 | 151.7136 | 0 | 125 | 1000000 | 0 |  |  | evento ambiguo: sin grieta | https://doi.org/10.5281/zenodo.21509581 | 6 | 3034 | TRUE | FABEST: clasificacion previa no validada para inclusion | 6 | 2.181025
FAB106_2E+6 | FABEST | 42CrMo4+QT | FAB106 | Fretting | Fretting specimens | -1 | 125.7079 | 0 | 125 | 2000000 | 0 |  |  | evento ambiguo: sin grieta | https://doi.org/10.5281/zenodo.21509581 | 6.30103 | 3035 | TRUE | FABEST: clasificacion previa no validada para inclusion | 6.30103 | 2.099363
FAB106_5E+6 | FABEST | 42CrMo4+QT | FAB106 | Fretting | Fretting specimens | -1 | 98.04181 | 0 | 125 | 5000000 | 0 |  |  | evento ambiguo: sin grieta | https://doi.org/10.5281/zenodo.21509581 | 6.69897 | 3036 | TRUE | FABEST: clasificacion previa no validada para inclusion | 6.69897 | 1.991411
FAB106_1E+7 | FABEST | 42CrMo4+QT | FAB106 | Fretting | Fretting specimens | -1 | 81.23615 | 0 | 125 | 10000000 | 0 |  |  | evento ambiguo: sin grieta | https://doi.org/10.5281/zenodo.21509581 | 7 | 3037 | TRUE | FABEST: clasificacion previa no validada para inclusion | 7 | 1.909749
FAB106_2E+7 | FABEST | 42CrMo4+QT | FAB106 | Fretting | Fretting specimens | -1 | 67.3112 | 0 | 125 | 20000000 | 0 |  |  | evento ambiguo: sin grieta | https://doi.org/10.5281/zenodo.21509581 | 7.30103 | 3038 | TRUE | FABEST: clasificacion previa no validada para inclusion | 7.30103 | 1.828087
FAB106_5E+7 | FABEST | 42CrMo4+QT | FAB106 | Fretting | Fretting specimens | -1 | 52.49719 | 0 | 125 | 50000000 | 0 |  |  | evento ambiguo: sin grieta | https://doi.org/10.5281/zenodo.21509581 | 7.69897 | 3039 | TRUE | FABEST: clasificacion previa no validada para inclusion | 7.69897 | 1.720136
FAB106_1E+8 | FABEST | 42CrMo4+QT | FAB106 | Fretting | Fretting specimens | -1 | 43.49848 | 0 | 125 | 100000000 | 0 |  |  | evento ambiguo: sin grieta | https://doi.org/10.5281/zenodo.21509581 | 8 | 3040 | TRUE | FABEST: clasificacion previa no validada para inclusion | 8 | 1.638474
FAB106_1E+3 | FABEST | 42CrMo4+QT | FAB106 | Fretting | Fretting specimens | -1 | 563.8489 | 0 | 125 | 1000 | 0 |  |  | evento ambiguo: sin grieta | https://doi.org/10.5281/zenodo.21509581 | 3 | 3041 | TRUE | FABEST: clasificacion previa no validada para inclusion | 3 | 2.751163
FAB106_2E+3 | FABEST | 42CrMo4+QT | FAB106 | Fretting | Fretting specimens | -1 | 554.1815 | 0 | 125 | 2000 | 0 |  |  | evento ambiguo: sin grieta | https://doi.org/10.5281/zenodo.21509581 | 3.30103 | 3042 | TRUE | FABEST: clasificacion previa no validada para inclusion | 3.30103 | 2.743652
FAB106_5E+3 | FABEST | 42CrMo4+QT | FAB106 | Fretting | Fretting specimens | -1 | 527.7729 | 0 | 125 | 5000 | 0 |  |  | evento ambiguo: sin grieta | https://doi.org/10.5281/zenodo.21509581 | 3.69897 | 3043 | TRUE | FABEST: clasificacion previa no validada para inclusion | 3.69897 | 2.722447
FAB106_1E+4 | FABEST | 42CrMo4+QT | FAB106 | Fretting | Fretting specimens | -1 | 490.8296 | 0 | 125 | 10000 | 0 |  |  | evento ambiguo: sin grieta | https://doi.org/10.5281/zenodo.21509581 | 4 | 3044 | TRUE | FABEST: clasificacion previa no validada para inclusion | 4 | 2.690931
FAB106_2E+4 | FABEST | 42CrMo4+QT | FAB106 | Fretting | Fretting specimens | -1 | 435.4383 | 0 | 125 | 20000 | 0 |  |  | evento ambiguo: sin grieta | https://doi.org/10.5281/zenodo.21509581 | 4.30103 | 3045 | TRUE | FABEST: clasificacion previa no validada para inclusion | 4.30103 | 2.638927
FAB106_5E+4 | FABEST | 42CrMo4+QT | FAB106 | Fretting | Fretting specimens | -1 | 342.9771 | 0 | 125 | 50000 | 0 |  |  | evento ambiguo: sin grieta | https://doi.org/10.5281/zenodo.21509581 | 4.69897 | 3046 | TRUE | FABEST: clasificacion previa no validada para inclusion | 4.69897 | 2.535265
FAB106_1E+5 | FABEST | 42CrMo4+QT | FAB106 | Fretting | Fretting specimens | -1 | 276.5728 | 0 | 125 | 100000 | 0 |  |  | evento ambiguo: sin grieta | https://doi.org/10.5281/zenodo.21509581 | 5 | 3047 | TRUE | FABEST: clasificacion previa no validada para inclusion | 5 | 2.44181
FAB106_2E+5 | FABEST | 42CrMo4+QT | FAB106 | Fretting | Fretting specimens | -1 | 226.3716 | 0 | 125 | 200000 | 0 |  |  | evento ambiguo: sin grieta | https://doi.org/10.5281/zenodo.21509581 | 5.30103 | 3048 | TRUE | FABEST: clasificacion previa no validada para inclusion | 5.30103 | 2.354822
FAB106_5E+5 | FABEST | 42CrMo4+QT | FAB106 | Fretting | Fretting specimens | -1 | 186.9501 | 0 | 125 | 500000 | 0 |  |  | evento ambiguo: sin grieta | https://doi.org/10.5281/zenodo.21509581 | 5.69897 | 3049 | TRUE | FABEST: clasificacion previa no validada para inclusion | 5.69897 | 2.271726
FAB106_1E+6 | FABEST | 42CrMo4+QT | FAB106 | Fretting | Fretting specimens | -1 | 171.6682 | 0 | 125 | 1000000 | 0 |  |  | evento ambiguo: sin grieta | https://doi.org/10.5281/zenodo.21509581 | 6 | 3050 | TRUE | FABEST: clasificacion previa no validada para inclusion | 6 | 2.23469
FAB106_2E+6 | FABEST | 42CrMo4+QT | FAB106 | Fretting | Fretting specimens | -1 | 163.545 | 0 | 125 | 2000000 | 0 |  |  | evento ambiguo: sin grieta | https://doi.org/10.5281/zenodo.21509581 | 6.30103 | 3051 | TRUE | FABEST: clasificacion previa no validada para inclusion | 6.30103 | 2.213637
FAB106_5E+6 | FABEST | 42CrMo4+QT | FAB106 | Fretting | Fretting specimens | -1 | 158.5038 | 0 | 125 | 5000000 | 0 |  |  | evento ambiguo: sin grieta | https://doi.org/10.5281/zenodo.21509581 | 6.69897 | 3052 | TRUE | FABEST: clasificacion previa no validada para inclusion | 6.69897 | 2.20004
FAB106_1E+7 | FABEST | 42CrMo4+QT | FAB106 | Fretting | Fretting specimens | -1 | 156.7944 | 0 | 125 | 10000000 | 0 |  |  | evento ambiguo: sin grieta | https://doi.org/10.5281/zenodo.21509581 | 7 | 3053 | TRUE | FABEST: clasificacion previa no validada para inclusion | 7 | 2.195331
FAB106_2E+7 | FABEST | 42CrMo4+QT | FAB106 | Fretting | Fretting specimens | -1 | 155.9341 | 0 | 125 | 20000000 | 0 |  |  | evento ambiguo: sin grieta | https://doi.org/10.5281/zenodo.21509581 | 7.30103 | 3054 | TRUE | FABEST: clasificacion previa no validada para inclusion | 7.30103 | 2.192941
FAB106_5E+7 | FABEST | 42CrMo4+QT | FAB106 | Fretting | Fretting specimens | -1 | 155.4162 | 0 | 125 | 50000000 | 0 |  |  | evento ambiguo: sin grieta | https://doi.org/10.5281/zenodo.21509581 | 7.69897 | 3055 | TRUE | FABEST: clasificacion previa no validada para inclusion | 7.69897 | 2.191496
FAB106_1E+8 | FABEST | 42CrMo4+QT | FAB106 | Fretting | Fretting specimens | -1 | 155.2432 | 0 | 125 | 100000000 | 0 |  |  | evento ambiguo: sin grieta | https://doi.org/10.5281/zenodo.21509581 | 8 | 3056 | TRUE | FABEST: clasificacion previa no validada para inclusion | 8 | 2.191013
FAB106_1E+3 | FABEST | 42CrMo4+QT | FAB106 | Fretting | Fretting specimens | -1 | 628.4718 | 0 | 125 | 1000 | 0 |  |  | evento ambiguo: sin grieta | https://doi.org/10.5281/zenodo.21509581 | 3 | 3057 | TRUE | FABEST: clasificacion previa no validada para inclusion | 3 | 2.798286
FAB106_2E+3 | FABEST | 42CrMo4+QT | FAB106 | Fretting | Fretting specimens | -1 | 578.0162 | 0 | 125 | 2000 | 0 |  |  | evento ambiguo: sin grieta | https://doi.org/10.5281/zenodo.21509581 | 3.30103 | 3058 | TRUE | FABEST: clasificacion previa no validada para inclusion | 3.30103 | 2.76194
FAB106_5E+3 | FABEST | 42CrMo4+QT | FAB106 | Fretting | Fretting specimens | -1 | 511.3174 | 0 | 125 | 5000 | 0 |  |  | evento ambiguo: sin grieta | https://doi.org/10.5281/zenodo.21509581 | 3.69897 | 3059 | TRUE | FABEST: clasificacion previa no validada para inclusion | 3.69897 | 2.708691
FAB106_1E+4 | FABEST | 42CrMo4+QT | FAB106 | Fretting | Fretting specimens | -1 | 460.8618 | 0 | 125 | 10000 | 0 |  |  | evento ambiguo: sin grieta | https://doi.org/10.5281/zenodo.21509581 | 4 | 3060 | TRUE | FABEST: clasificacion previa no validada para inclusion | 4 | 2.663571
FAB106_2E+4 | FABEST | 42CrMo4+QT | FAB106 | Fretting | Fretting specimens | -1 | 410.4062 | 0 | 125 | 20000 | 0 |  |  | evento ambiguo: sin grieta | https://doi.org/10.5281/zenodo.21509581 | 4.30103 | 3061 | TRUE | FABEST: clasificacion previa no validada para inclusion | 4.30103 | 2.613214
FAB106_5E+4 | FABEST | 42CrMo4+QT | FAB106 | Fretting | Fretting specimens | -1 | 343.7074 | 0 | 125 | 50000 | 0 |  |  | evento ambiguo: sin grieta | https://doi.org/10.5281/zenodo.21509581 | 4.69897 | 3062 | TRUE | FABEST: clasificacion previa no validada para inclusion | 4.69897 | 2.536189
FAB106_1E+5 | FABEST | 42CrMo4+QT | FAB106 | Fretting | Fretting specimens | -1 | 293.2518 | 0 | 125 | 100000 | 0 |  |  | evento ambiguo: sin grieta | https://doi.org/10.5281/zenodo.21509581 | 5 | 3063 | TRUE | FABEST: clasificacion previa no validada para inclusion | 5 | 2.467241
FAB106_2E+5 | FABEST | 42CrMo4+QT | FAB106 | Fretting | Fretting specimens | -1 | 242.7962 | 0 | 125 | 200000 | 0 |  |  | evento ambiguo: sin grieta | https://doi.org/10.5281/zenodo.21509581 | 5.30103 | 3064 | TRUE | FABEST: clasificacion previa no validada para inclusion | 5.30103 | 2.385242
FAB106_5E+5 | FABEST | 42CrMo4+QT | FAB106 | Fretting | Fretting specimens | -1 | 176.0974 | 0 | 125 | 500000 | 0 |  |  | evento ambiguo: sin grieta | https://doi.org/10.5281/zenodo.21509581 | 5.69897 | 3065 | TRUE | FABEST: clasificacion previa no validada para inclusion | 5.69897 | 2.245753
FAB106_1E+6 | FABEST | 42CrMo4+QT | FAB106 | Fretting | Fretting specimens | -1 | 125.6418 | 0 | 125 | 1000000 | 0 |  |  | evento ambiguo: sin grieta | https://doi.org/10.5281/zenodo.21509581 | 6 | 3066 | TRUE | FABEST: clasificacion previa no validada para inclusion | 6 | 2.099134
FAB106_2E+6 | FABEST | 42CrMo4+QT | FAB106 | Fretting | Fretting specimens | -1 | 75.18616 | 0 | 125 | 2000000 | 0 |  |  | evento ambiguo: sin grieta | https://doi.org/10.5281/zenodo.21509581 | 6.30103 | 3067 | TRUE | FABEST: clasificacion previa no validada para inclusion | 6.30103 | 1.876138
FAB106_5E+6 | FABEST | 42CrMo4+QT | FAB106 | Fretting | Fretting specimens | -1 | 8.487439 | 0 | 125 | 5000000 | 0 |  |  | evento ambiguo: sin grieta | https://doi.org/10.5281/zenodo.21509581 | 6.69897 | 3068 | TRUE | FABEST: clasificacion previa no validada para inclusion | 6.69897 | 0.9287767
FAB107_5 | FABEST | 42CrMo4+QT | FAB107 | Fretting | Fretting specimens | 0 | 328.9 | 328.9 | 125 | 18878 | 1 | finished |  | tipo de carga Fretting | https://doi.org/10.5281/zenodo.21509581 | 4.275956 | 3069 | TRUE | FABEST: clasificacion previa no validada para inclusion | 4.275956 | 2.517064
FAB107_20 | FABEST | 42CrMo4+QT | FAB107 | Fretting | Fretting specimens | 0 | 296.9 | 296.9 | 125 | 27392 | 1 | finished |  | tipo de carga Fretting | https://doi.org/10.5281/zenodo.21509581 | 4.4376237 | 3070 | TRUE | FABEST: clasificacion previa no validada para inclusion | 4.437624 | 2.47261
FAB107_12 | FABEST | 42CrMo4+QT | FAB107 | Fretting | Fretting specimens | 0 | 252.2 | 252.2 | 125 | 40269 | 1 | finished |  | tipo de carga Fretting | https://doi.org/10.5281/zenodo.21509581 | 4.6049708 | 3071 | TRUE | FABEST: clasificacion previa no validada para inclusion | 4.604971 | 2.401745
FAB107_7 | FABEST | 42CrMo4+QT | FAB107 | Fretting | Fretting specimens | 0 | 285.1 | 285.1 | 125 | 58982 | 1 | finished |  | tipo de carga Fretting | https://doi.org/10.5281/zenodo.21509581 | 4.7707195 | 3072 | TRUE | FABEST: clasificacion previa no validada para inclusion | 4.770719 | 2.454997
FAB107_1 | FABEST | 42CrMo4+QT | FAB107 | Fretting | Fretting specimens | 0 | 219.3 | 219.3 | 125 | 77997 | 1 | finished |  | tipo de carga Fretting | https://doi.org/10.5281/zenodo.21509581 | 4.8920779 | 3073 | TRUE | FABEST: clasificacion previa no validada para inclusion | 4.892078 | 2.341039
FAB107_2 | FABEST | 42CrMo4+QT | FAB107 | Fretting | Fretting specimens | 0 | 175.4 | 175.4 | 125 | 153443 | 1 | finished |  | tipo de carga Fretting | https://doi.org/10.5281/zenodo.21509581 | 5.1859471 | 3074 | TRUE | FABEST: clasificacion previa no validada para inclusion | 5.185947 | 2.24403
FAB107_4 | FABEST | 42CrMo4+QT | FAB107 | Fretting | Fretting specimens | 0 | 153.5 | 153.5 | 125 | 603223 | 1 | finished |  | tipo de carga Fretting | https://doi.org/10.5281/zenodo.21509581 | 5.7804779 | 3075 | TRUE | FABEST: clasificacion previa no validada para inclusion | 5.780478 | 2.186108
FAB107_6 | FABEST | 42CrMo4+QT | FAB107 | Fretting | Fretting specimens | 0 | 142.5 | 142.5 | 125 | 637872 | 1 | finished |  | tipo de carga Fretting | https://doi.org/10.5281/zenodo.21509581 | 5.8047335 | 3076 | TRUE | FABEST: clasificacion previa no validada para inclusion | 5.804734 | 2.153815
FAB107_3 | FABEST | 42CrMo4+QT | FAB107 | Fretting | Fretting specimens | 0 | 131.6 | 131.6 | 125 | 692990 | 1 | finished |  | tipo de carga Fretting | https://doi.org/10.5281/zenodo.21509581 | 5.840727 | 3077 | TRUE | FABEST: clasificacion previa no validada para inclusion | 5.840727 | 2.119256
FAB107_32 | FABEST | 42CrMo4+QT | FAB107 | Fretting | Fretting specimens | 0 | 129.8 | 129.8 | 125 | 765373 | 1 | finished |  | tipo de carga Fretting | https://doi.org/10.5281/zenodo.21509581 | 5.8838731 | 3078 | TRUE | FABEST: clasificacion previa no validada para inclusion | 5.883873 | 2.113275
FAB107_15 | FABEST | 42CrMo4+QT | FAB107 | Fretting | Fretting specimens | 0 | 126.1 | 126.1 | 125 | 10000000 | 0 | interrupted |  | tipo de carga Fretting | https://doi.org/10.5281/zenodo.21509581 | 7 | 3079 | TRUE | FABEST: clasificacion previa no validada para inclusion | 7 | 2.100715
FAB107_31 | FABEST | 42CrMo4+QT | FAB107 | Fretting | Fretting specimens | 0 | 115.6 | 115.6 | 125 | 10000000 | 0 | interrupted |  | tipo de carga Fretting | https://doi.org/10.5281/zenodo.21509581 | 7 | 3080 | TRUE | FABEST: clasificacion previa no validada para inclusion | 7 | 2.062958
FAB107_1E+3 | FABEST | 42CrMo4+QT | FAB107 | Fretting | Fretting specimens | 0 | 690.5212 | 690.5212 | 125 | 1000 | 0 |  |  | evento ambiguo: sin grieta | https://doi.org/10.5281/zenodo.21509581 | 3 | 3081 | TRUE | FABEST: clasificacion previa no validada para inclusion | 3 | 2.839177
FAB107_2E+3 | FABEST | 42CrMo4+QT | FAB107 | Fretting | Fretting specimens | 0 | 580.3092 | 580.3092 | 125 | 2000 | 0 |  |  | evento ambiguo: sin grieta | https://doi.org/10.5281/zenodo.21509581 | 3.30103 | 3082 | TRUE | FABEST: clasificacion previa no validada para inclusion | 3.30103 | 2.763659
FAB107_5E+3 | FABEST | 42CrMo4+QT | FAB107 | Fretting | Fretting specimens | 0 | 461.1377 | 461.1377 | 125 | 5000 | 0 |  |  | evento ambiguo: sin grieta | https://doi.org/10.5281/zenodo.21509581 | 3.69897 | 3083 | TRUE | FABEST: clasificacion previa no validada para inclusion | 3.69897 | 2.663831
FAB107_1E+4 | FABEST | 42CrMo4+QT | FAB107 | Fretting | Fretting specimens | 0 | 387.5369 | 387.5369 | 125 | 10000 | 0 |  |  | evento ambiguo: sin grieta | https://doi.org/10.5281/zenodo.21509581 | 4 | 3084 | TRUE | FABEST: clasificacion previa no validada para inclusion | 4 | 2.588313
FAB107_2E+4 | FABEST | 42CrMo4+QT | FAB107 | Fretting | Fretting specimens | 0 | 325.6833 | 325.6833 | 125 | 20000 | 0 |  |  | evento ambiguo: sin grieta | https://doi.org/10.5281/zenodo.21509581 | 4.30103 | 3085 | TRUE | FABEST: clasificacion previa no validada para inclusion | 4.30103 | 2.512795
FAB107_5E+4 | FABEST | 42CrMo4+QT | FAB107 | Fretting | Fretting specimens | 0 | 258.8014 | 258.8014 | 125 | 50000 | 0 |  |  | evento ambiguo: sin grieta | https://doi.org/10.5281/zenodo.21509581 | 4.69897 | 3086 | TRUE | FABEST: clasificacion previa no validada para inclusion | 4.69897 | 2.412967
FAB107_1E+5 | FABEST | 42CrMo4+QT | FAB107 | Fretting | Fretting specimens | 0 | 217.4949 | 217.4949 | 125 | 100000 | 0 |  |  | evento ambiguo: sin grieta | https://doi.org/10.5281/zenodo.21509581 | 5 | 3087 | TRUE | FABEST: clasificacion previa no validada para inclusion | 5 | 2.337449
FAB107_2E+5 | FABEST | 42CrMo4+QT | FAB107 | Fretting | Fretting specimens | 0 | 182.7812 | 182.7812 | 125 | 200000 | 0 |  |  | evento ambiguo: sin grieta | https://doi.org/10.5281/zenodo.21509581 | 5.30103 | 3088 | TRUE | FABEST: clasificacion previa no validada para inclusion | 5.30103 | 2.261932
FAB107_5E+5 | FABEST | 42CrMo4+QT | FAB107 | Fretting | Fretting specimens | 0 | 145.2455 | 145.2455 | 125 | 500000 | 0 |  |  | evento ambiguo: sin grieta | https://doi.org/10.5281/zenodo.21509581 | 5.69897 | 3089 | TRUE | FABEST: clasificacion previa no validada para inclusion | 5.69897 | 2.162103
FAB107_1E+6 | FABEST | 42CrMo4+QT | FAB107 | Fretting | Fretting specimens | 0 | 122.0633 | 122.0633 | 125 | 1000000 | 0 |  |  | evento ambiguo: sin grieta | https://doi.org/10.5281/zenodo.21509581 | 6 | 3090 | TRUE | FABEST: clasificacion previa no validada para inclusion | 6 | 2.086585
FAB107_2E+6 | FABEST | 42CrMo4+QT | FAB107 | Fretting | Fretting specimens | 0 | 102.5812 | 102.5812 | 125 | 2000000 | 0 |  |  | evento ambiguo: sin grieta | https://doi.org/10.5281/zenodo.21509581 | 6.30103 | 3091 | TRUE | FABEST: clasificacion previa no validada para inclusion | 6.30103 | 2.011068
FAB107_5E+6 | FABEST | 42CrMo4+QT | FAB107 | Fretting | Fretting specimens | 0 | 81.51524 | 81.51524 | 125 | 5000000 | 0 |  |  | evento ambiguo: sin grieta | https://doi.org/10.5281/zenodo.21509581 | 6.69897 | 3092 | TRUE | FABEST: clasificacion previa no validada para inclusion | 6.69897 | 1.911239
FAB107_1E+7 | FABEST | 42CrMo4+QT | FAB107 | Fretting | Fretting specimens | 0 | 68.50484 | 68.50484 | 125 | 10000000 | 0 |  |  | evento ambiguo: sin grieta | https://doi.org/10.5281/zenodo.21509581 | 7 | 3093 | TRUE | FABEST: clasificacion previa no validada para inclusion | 7 | 1.835721
FAB107_2E+7 | FABEST | 42CrMo4+QT | FAB107 | Fretting | Fretting specimens | 0 | 57.57099 | 57.57099 | 125 | 20000000 | 0 |  |  | evento ambiguo: sin grieta | https://doi.org/10.5281/zenodo.21509581 | 7.30103 | 3094 | TRUE | FABEST: clasificacion previa no validada para inclusion | 7.30103 | 1.760204
FAB107_5E+7 | FABEST | 42CrMo4+QT | FAB107 | Fretting | Fretting specimens | 0 | 45.74829 | 45.74829 | 125 | 50000000 | 0 |  |  | evento ambiguo: sin grieta | https://doi.org/10.5281/zenodo.21509581 | 7.69897 | 3095 | TRUE | FABEST: clasificacion previa no validada para inclusion | 7.69897 | 1.660375
FAB107_1E+8 | FABEST | 42CrMo4+QT | FAB107 | Fretting | Fretting specimens | 0 | 38.44654 | 38.44654 | 125 | 100000000 | 0 |  |  | evento ambiguo: sin grieta | https://doi.org/10.5281/zenodo.21509581 | 8 | 3096 | TRUE | FABEST: clasificacion previa no validada para inclusion | 8 | 1.584857
FAB107_1E+3 | FABEST | 42CrMo4+QT | FAB107 | Fretting | Fretting specimens | 0 | 399.0519 | 399.0519 | 125 | 1000 | 0 |  |  | evento ambiguo: sin grieta | https://doi.org/10.5281/zenodo.21509581 | 3 | 3097 | TRUE | FABEST: clasificacion previa no validada para inclusion | 3 | 2.601029
FAB107_2E+3 | FABEST | 42CrMo4+QT | FAB107 | Fretting | Fretting specimens | 0 | 393.401 | 393.401 | 125 | 2000 | 0 |  |  | evento ambiguo: sin grieta | https://doi.org/10.5281/zenodo.21509581 | 3.30103 | 3098 | TRUE | FABEST: clasificacion previa no validada para inclusion | 3.30103 | 2.594835
FAB107_5E+3 | FABEST | 42CrMo4+QT | FAB107 | Fretting | Fretting specimens | 0 | 377.7586 | 377.7586 | 125 | 5000 | 0 |  |  | evento ambiguo: sin grieta | https://doi.org/10.5281/zenodo.21509581 | 3.69897 | 3099 | TRUE | FABEST: clasificacion previa no validada para inclusion | 3.69897 | 2.577214
FAB107_1E+4 | FABEST | 42CrMo4+QT | FAB107 | Fretting | Fretting specimens | 0 | 355.3573 | 355.3573 | 125 | 10000 | 0 |  |  | evento ambiguo: sin grieta | https://doi.org/10.5281/zenodo.21509581 | 4 | 3100 | TRUE | FABEST: clasificacion previa no validada para inclusion | 4 | 2.550665
FAB107_2E+4 | FABEST | 42CrMo4+QT | FAB107 | Fretting | Fretting specimens | 0 | 320.5832 | 320.5832 | 125 | 20000 | 0 |  |  | evento ambiguo: sin grieta | https://doi.org/10.5281/zenodo.21509581 | 4.30103 | 3101 | TRUE | FABEST: clasificacion previa no validada para inclusion | 4.30103 | 2.505941
FAB107_5E+4 | FABEST | 42CrMo4+QT | FAB107 | Fretting | Fretting specimens | 0 | 259.1193 | 259.1193 | 125 | 50000 | 0 |  |  | evento ambiguo: sin grieta | https://doi.org/10.5281/zenodo.21509581 | 4.69897 | 3102 | TRUE | FABEST: clasificacion previa no validada para inclusion | 4.69897 | 2.4135
FAB107_1E+5 | FABEST | 42CrMo4+QT | FAB107 | Fretting | Fretting specimens | 0 | 212.0777 | 212.0777 | 125 | 100000 | 0 |  |  | evento ambiguo: sin grieta | https://doi.org/10.5281/zenodo.21509581 | 5 | 3103 | TRUE | FABEST: clasificacion previa no validada para inclusion | 5 | 2.326495
FAB107_2E+5 | FABEST | 42CrMo4+QT | FAB107 | Fretting | Fretting specimens | 0 | 174.7249 | 174.7249 | 125 | 200000 | 0 |  |  | evento ambiguo: sin grieta | https://doi.org/10.5281/zenodo.21509581 | 5.30103 | 3104 | TRUE | FABEST: clasificacion previa no validada para inclusion | 5.30103 | 2.242355
FAB107_5E+5 | FABEST | 42CrMo4+QT | FAB107 | Fretting | Fretting specimens | 0 | 144.1998 | 144.1998 | 125 | 500000 | 0 |  |  | evento ambiguo: sin grieta | https://doi.org/10.5281/zenodo.21509581 | 5.69897 | 3105 | TRUE | FABEST: clasificacion previa no validada para inclusion | 5.69897 | 2.158965
FAB107_1E+6 | FABEST | 42CrMo4+QT | FAB107 | Fretting | Fretting specimens | 0 | 132.0595 | 132.0595 | 125 | 1000000 | 0 |  |  | evento ambiguo: sin grieta | https://doi.org/10.5281/zenodo.21509581 | 6 | 3106 | TRUE | FABEST: clasificacion previa no validada para inclusion | 6 | 2.12077
FAB107_2E+6 | FABEST | 42CrMo4+QT | FAB107 | Fretting | Fretting specimens | 0 | 125.5319 | 125.5319 | 125 | 2000000 | 0 |  |  | evento ambiguo: sin grieta | https://doi.org/10.5281/zenodo.21509581 | 6.30103 | 3107 | TRUE | FABEST: clasificacion previa no validada para inclusion | 6.30103 | 2.098754
FAB107_5E+6 | FABEST | 42CrMo4+QT | FAB107 | Fretting | Fretting specimens | 0 | 121.4543 | 121.4543 | 125 | 5000000 | 0 |  |  | evento ambiguo: sin grieta | https://doi.org/10.5281/zenodo.21509581 | 6.69897 | 3108 | TRUE | FABEST: clasificacion previa no validada para inclusion | 6.69897 | 2.084413
FAB107_1E+7 | FABEST | 42CrMo4+QT | FAB107 | Fretting | Fretting specimens | 0 | 120.0668 | 120.0668 | 125 | 10000000 | 0 |  |  | evento ambiguo: sin grieta | https://doi.org/10.5281/zenodo.21509581 | 7 | 3109 | TRUE | FABEST: clasificacion previa no validada para inclusion | 7 | 2.079423
FAB107_2E+7 | FABEST | 42CrMo4+QT | FAB107 | Fretting | Fretting specimens | 0 | 119.3676 | 119.3676 | 125 | 20000000 | 0 |  |  | evento ambiguo: sin grieta | https://doi.org/10.5281/zenodo.21509581 | 7.30103 | 3110 | TRUE | FABEST: clasificacion previa no validada para inclusion | 7.30103 | 2.076887
FAB107_5E+7 | FABEST | 42CrMo4+QT | FAB107 | Fretting | Fretting specimens | 0 | 118.9464 | 118.9464 | 125 | 50000000 | 0 |  |  | evento ambiguo: sin grieta | https://doi.org/10.5281/zenodo.21509581 | 7.69897 | 3111 | TRUE | FABEST: clasificacion previa no validada para inclusion | 7.69897 | 2.075351
FAB107_1E+8 | FABEST | 42CrMo4+QT | FAB107 | Fretting | Fretting specimens | 0 | 118.8056 | 118.8056 | 125 | 100000000 | 0 |  |  | evento ambiguo: sin grieta | https://doi.org/10.5281/zenodo.21509581 | 8 | 3112 | TRUE | FABEST: clasificacion previa no validada para inclusion | 8 | 2.074837
FAB107_1E+3 | FABEST | 42CrMo4+QT | FAB107 | Fretting | Fretting specimens | 0 | 474.6834 | 474.6834 | 125 | 1000 | 0 |  |  | evento ambiguo: sin grieta | https://doi.org/10.5281/zenodo.21509581 | 3 | 3113 | TRUE | FABEST: clasificacion previa no validada para inclusion | 3 | 2.676404
FAB107_2E+3 | FABEST | 42CrMo4+QT | FAB107 | Fretting | Fretting specimens | 0 | 437.7976 | 437.7976 | 125 | 2000 | 0 |  |  | evento ambiguo: sin grieta | https://doi.org/10.5281/zenodo.21509581 | 3.30103 | 3114 | TRUE | FABEST: clasificacion previa no validada para inclusion | 3.30103 | 2.641273
FAB107_5E+3 | FABEST | 42CrMo4+QT | FAB107 | Fretting | Fretting specimens | 0 | 389.0372 | 389.0372 | 125 | 5000 | 0 |  |  | evento ambiguo: sin grieta | https://doi.org/10.5281/zenodo.21509581 | 3.69897 | 3115 | TRUE | FABEST: clasificacion previa no validada para inclusion | 3.69897 | 2.589991
FAB107_1E+4 | FABEST | 42CrMo4+QT | FAB107 | Fretting | Fretting specimens | 0 | 352.1514 | 352.1514 | 125 | 10000 | 0 |  |  | evento ambiguo: sin grieta | https://doi.org/10.5281/zenodo.21509581 | 4 | 3116 | TRUE | FABEST: clasificacion previa no validada para inclusion | 4 | 2.546729
FAB107_2E+4 | FABEST | 42CrMo4+QT | FAB107 | Fretting | Fretting specimens | 0 | 315.2655 | 315.2655 | 125 | 20000 | 0 |  |  | evento ambiguo: sin grieta | https://doi.org/10.5281/zenodo.21509581 | 4.30103 | 3117 | TRUE | FABEST: clasificacion previa no validada para inclusion | 4.30103 | 2.498677
FAB107_5E+4 | FABEST | 42CrMo4+QT | FAB107 | Fretting | Fretting specimens | 0 | 266.5051 | 266.5051 | 125 | 50000 | 0 |  |  | evento ambiguo: sin grieta | https://doi.org/10.5281/zenodo.21509581 | 4.69897 | 3118 | TRUE | FABEST: clasificacion previa no validada para inclusion | 4.69897 | 2.425706
FAB107_1E+5 | FABEST | 42CrMo4+QT | FAB107 | Fretting | Fretting specimens | 0 | 229.6193 | 229.6193 | 125 | 100000 | 0 |  |  | evento ambiguo: sin grieta | https://doi.org/10.5281/zenodo.21509581 | 5 | 3119 | TRUE | FABEST: clasificacion previa no validada para inclusion | 5 | 2.361008
FAB107_2E+5 | FABEST | 42CrMo4+QT | FAB107 | Fretting | Fretting specimens | 0 | 192.7335 | 192.7335 | 125 | 200000 | 0 |  |  | evento ambiguo: sin grieta | https://doi.org/10.5281/zenodo.21509581 | 5.30103 | 3120 | TRUE | FABEST: clasificacion previa no validada para inclusion | 5.30103 | 2.284957
FAB107_5E+5 | FABEST | 42CrMo4+QT | FAB107 | Fretting | Fretting specimens | 0 | 143.973 | 143.973 | 125 | 500000 | 0 |  |  | evento ambiguo: sin grieta | https://doi.org/10.5281/zenodo.21509581 | 5.69897 | 3121 | TRUE | FABEST: clasificacion previa no validada para inclusion | 5.69897 | 2.158281
FAB107_1E+6 | FABEST | 42CrMo4+QT | FAB107 | Fretting | Fretting specimens | 0 | 107.0872 | 107.0872 | 125 | 1000000 | 0 |  |  | evento ambiguo: sin grieta | https://doi.org/10.5281/zenodo.21509581 | 6 | 3122 | TRUE | FABEST: clasificacion previa no validada para inclusion | 6 | 2.029738
FAB107_2E+6 | FABEST | 42CrMo4+QT | FAB107 | Fretting | Fretting specimens | 0 | 70.20139 | 70.20139 | 125 | 2000000 | 0 |  |  | evento ambiguo: sin grieta | https://doi.org/10.5281/zenodo.21509581 | 6.30103 | 3123 | TRUE | FABEST: clasificacion previa no validada para inclusion | 6.30103 | 1.846346
FAB107_5E+6 | FABEST | 42CrMo4+QT | FAB107 | Fretting | Fretting specimens | 0 | 21.44097 | 21.44097 | 125 | 5000000 | 0 |  |  | evento ambiguo: sin grieta | https://doi.org/10.5281/zenodo.21509581 | 6.69897 | 3124 | TRUE | FABEST: clasificacion previa no validada para inclusion | 6.69897 | 1.331245
FAB108_13 | FABEST | 42CrMo4+QT | FAB108 | Fretting | Fretting specimens | 0 | 383.8 | 383.8 | 125 | 34819 | 1 | finished |  | tipo de carga Fretting | https://doi.org/10.5281/zenodo.21509581 | 4.5418163 | 3125 | TRUE | FABEST: clasificacion previa no validada para inclusion | 4.541816 | 2.584105
FAB108_26 | FABEST | 42CrMo4+QT | FAB108 | Fretting | Fretting specimens | 0 | 355.6 | 355.6 | 125 | 50818 | 1 | finished |  | tipo de carga Fretting | https://doi.org/10.5281/zenodo.21509581 | 4.7060176 | 3126 | TRUE | FABEST: clasificacion previa no validada para inclusion | 4.706018 | 2.550962
FAB108_5 | FABEST | 42CrMo4+QT | FAB108 | Fretting | Fretting specimens | 0 | 328.9 | 328.9 | 125 | 74416 | 1 | finished |  | tipo de carga Fretting | https://doi.org/10.5281/zenodo.21509581 | 4.8716663 | 3127 | TRUE | FABEST: clasificacion previa no validada para inclusion | 4.871666 | 2.517064
FAB108_7 | FABEST | 42CrMo4+QT | FAB108 | Fretting | Fretting specimens | 0 | 285.1 | 285.1 | 125 | 116594 | 1 | finished |  | tipo de carga Fretting | https://doi.org/10.5281/zenodo.21509581 | 5.0666762 | 3128 | TRUE | FABEST: clasificacion previa no validada para inclusion | 5.066676 | 2.454997
FAB108_12 | FABEST | 42CrMo4+QT | FAB108 | Fretting | Fretting specimens | 0 | 252.2 | 252.2 | 125 | 150088 | 1 | finished |  | tipo de carga Fretting | https://doi.org/10.5281/zenodo.21509581 | 5.176346 | 3129 | TRUE | FABEST: clasificacion previa no validada para inclusion | 5.176346 | 2.401745
FAB108_17 | FABEST | 42CrMo4+QT | FAB108 | Fretting | Fretting specimens | 0 | 231.1 | 231.1 | 125 | 258525 | 1 | finished |  | tipo de carga Fretting | https://doi.org/10.5281/zenodo.21509581 | 5.4125025 | 3130 | TRUE | FABEST: clasificacion previa no validada para inclusion | 5.412503 | 2.3638
FAB108_1 | FABEST | 42CrMo4+QT | FAB108 | Fretting | Fretting specimens | 0 | 219.3 | 219.3 | 125 | 279783 | 1 | finished |  | tipo de carga Fretting | https://doi.org/10.5281/zenodo.21509581 | 5.4468213 | 3131 | TRUE | FABEST: clasificacion previa no validada para inclusion | 5.446821 | 2.341039
FAB108_11 | FABEST | 42CrMo4+QT | FAB108 | Fretting | Fretting specimens | 0 | 197.4 | 197.4 | 125 | 418194 | 1 | finished |  | tipo de carga Fretting | https://doi.org/10.5281/zenodo.21509581 | 5.6213778 | 3132 | TRUE | FABEST: clasificacion previa no validada para inclusion | 5.621378 | 2.295347
FAB108_29 | FABEST | 42CrMo4+QT | FAB108 | Fretting | Fretting specimens | 0 | 188.4 | 188.4 | 125 | 577783 | 1 | finished |  | tipo de carga Fretting | https://doi.org/10.5281/zenodo.21509581 | 5.7617648 | 3133 | TRUE | FABEST: clasificacion previa no validada para inclusion | 5.761765 | 2.275081
FAB108_30 | FABEST | 42CrMo4+QT | FAB108 | Fretting | Fretting specimens | 0 | 177.8 | 177.8 | 125 | 10000000 | 0 | interrupted |  | tipo de carga Fretting | https://doi.org/10.5281/zenodo.21509581 | 7 | 3134 | TRUE | FABEST: clasificacion previa no validada para inclusion | 7 | 2.249932
FAB108_27 | FABEST | 42CrMo4+QT | FAB108 | Fretting | Fretting specimens | 0 | 164.4 | 164.4 | 125 | 10000000 | 0 | interrupted |  | tipo de carga Fretting | https://doi.org/10.5281/zenodo.21509581 | 7 | 3135 | TRUE | FABEST: clasificacion previa no validada para inclusion | 7 | 2.215902
FAB108_4 | FABEST | 42CrMo4+QT | FAB108 | Fretting | Fretting specimens | 0 | 153.5 | 153.5 | 125 | 10000000 | 0 | interrupted |  | tipo de carga Fretting | https://doi.org/10.5281/zenodo.21509581 | 7 | 3136 | TRUE | FABEST: clasificacion previa no validada para inclusion | 7 | 2.186108
FAB108_1E+3 | FABEST | 42CrMo4+QT | FAB108 | Fretting | Fretting specimens | 0 | 1019.87 | 1019.87 | 125 | 1000 | 0 |  |  | evento ambiguo: sin grieta | https://doi.org/10.5281/zenodo.21509581 | 3 | 3137 | TRUE | FABEST: clasificacion previa no validada para inclusion | 3 | 3.008545
FAB108_2E+3 | FABEST | 42CrMo4+QT | FAB108 | Fretting | Fretting specimens | 0 | 845.8159 | 845.8159 | 125 | 2000 | 0 |  |  | evento ambiguo: sin grieta | https://doi.org/10.5281/zenodo.21509581 | 3.30103 | 3138 | TRUE | FABEST: clasificacion previa no validada para inclusion | 3.30103 | 2.927276
FAB108_5E+3 | FABEST | 42CrMo4+QT | FAB108 | Fretting | Fretting specimens | 0 | 660.4559 | 660.4559 | 125 | 5000 | 0 |  |  | evento ambiguo: sin grieta | https://doi.org/10.5281/zenodo.21509581 | 3.69897 | 3139 | TRUE | FABEST: clasificacion previa no validada para inclusion | 3.69897 | 2.819844
FAB108_1E+4 | FABEST | 42CrMo4+QT | FAB108 | Fretting | Fretting specimens | 0 | 547.7403 | 547.7403 | 125 | 10000 | 0 |  |  | evento ambiguo: sin grieta | https://doi.org/10.5281/zenodo.21509581 | 4 | 3140 | TRUE | FABEST: clasificacion previa no validada para inclusion | 4 | 2.738575
FAB108_2E+4 | FABEST | 42CrMo4+QT | FAB108 | Fretting | Fretting specimens | 0 | 454.261 | 454.261 | 125 | 20000 | 0 |  |  | evento ambiguo: sin grieta | https://doi.org/10.5281/zenodo.21509581 | 4.30103 | 3141 | TRUE | FABEST: clasificacion previa no validada para inclusion | 4.30103 | 2.657305
FAB108_5E+4 | FABEST | 42CrMo4+QT | FAB108 | Fretting | Fretting specimens | 0 | 354.71 | 354.71 | 125 | 50000 | 0 |  |  | evento ambiguo: sin grieta | https://doi.org/10.5281/zenodo.21509581 | 4.69897 | 3142 | TRUE | FABEST: clasificacion previa no validada para inclusion | 4.69897 | 2.549873
FAB108_1E+5 | FABEST | 42CrMo4+QT | FAB108 | Fretting | Fretting specimens | 0 | 294.174 | 294.174 | 125 | 100000 | 0 |  |  | evento ambiguo: sin grieta | https://doi.org/10.5281/zenodo.21509581 | 5 | 3143 | TRUE | FABEST: clasificacion previa no validada para inclusion | 5 | 2.468604
FAB108_2E+5 | FABEST | 42CrMo4+QT | FAB108 | Fretting | Fretting specimens | 0 | 243.9693 | 243.9693 | 125 | 200000 | 0 |  |  | evento ambiguo: sin grieta | https://doi.org/10.5281/zenodo.21509581 | 5.30103 | 3144 | TRUE | FABEST: clasificacion previa no validada para inclusion | 5.30103 | 2.387335
FAB108_5E+5 | FABEST | 42CrMo4+QT | FAB108 | Fretting | Fretting specimens | 0 | 190.5036 | 190.5036 | 125 | 500000 | 0 |  |  | evento ambiguo: sin grieta | https://doi.org/10.5281/zenodo.21509581 | 5.69897 | 3145 | TRUE | FABEST: clasificacion previa no validada para inclusion | 5.69897 | 2.279903
FAB108_1E+6 | FABEST | 42CrMo4+QT | FAB108 | Fretting | Fretting specimens | 0 | 157.9916 | 157.9916 | 125 | 1000000 | 0 |  |  | evento ambiguo: sin grieta | https://doi.org/10.5281/zenodo.21509581 | 6 | 3146 | TRUE | FABEST: clasificacion previa no validada para inclusion | 6 | 2.198634
FAB108_2E+6 | FABEST | 42CrMo4+QT | FAB108 | Fretting | Fretting specimens | 0 | 131.0282 | 131.0282 | 125 | 2000000 | 0 |  |  | evento ambiguo: sin grieta | https://doi.org/10.5281/zenodo.21509581 | 6.30103 | 3147 | TRUE | FABEST: clasificacion previa no validada para inclusion | 6.30103 | 2.117365
FAB108_5E+6 | FABEST | 42CrMo4+QT | FAB108 | Fretting | Fretting specimens | 0 | 102.3135 | 102.3135 | 125 | 5000000 | 0 |  |  | evento ambiguo: sin grieta | https://doi.org/10.5281/zenodo.21509581 | 6.69897 | 3148 | TRUE | FABEST: clasificacion previa no validada para inclusion | 6.69897 | 2.009933
FAB108_1E+7 | FABEST | 42CrMo4+QT | FAB108 | Fretting | Fretting specimens | 0 | 84.8523 | 84.8523 | 125 | 10000000 | 0 |  |  | evento ambiguo: sin grieta | https://doi.org/10.5281/zenodo.21509581 | 7 | 3149 | TRUE | FABEST: clasificacion previa no validada para inclusion | 7 | 1.928664
FAB108_2E+7 | FABEST | 42CrMo4+QT | FAB108 | Fretting | Fretting specimens | 0 | 70.37112 | 70.37112 | 125 | 20000000 | 0 |  |  | evento ambiguo: sin grieta | https://doi.org/10.5281/zenodo.21509581 | 7.30103 | 3150 | TRUE | FABEST: clasificacion previa no validada para inclusion | 7.30103 | 1.847394
FAB108_5E+7 | FABEST | 42CrMo4+QT | FAB108 | Fretting | Fretting specimens | 0 | 54.94934 | 54.94934 | 125 | 50000000 | 0 |  |  | evento ambiguo: sin grieta | https://doi.org/10.5281/zenodo.21509581 | 7.69897 | 3151 | TRUE | FABEST: clasificacion previa no validada para inclusion | 7.69897 | 1.739962
FAB108_1E+8 | FABEST | 42CrMo4+QT | FAB108 | Fretting | Fretting specimens | 0 | 45.5715 | 45.5715 | 125 | 100000000 | 0 |  |  | evento ambiguo: sin grieta | https://doi.org/10.5281/zenodo.21509581 | 8 | 3152 | TRUE | FABEST: clasificacion previa no validada para inclusion | 8 | 1.658693
FAB108_1E+3 | FABEST | 42CrMo4+QT | FAB108 | Fretting | Fretting specimens | 0 | 535.9091 | 535.9091 | 125 | 1000 | 0 |  |  | evento ambiguo: sin grieta | https://doi.org/10.5281/zenodo.21509581 | 3 | 3153 | TRUE | FABEST: clasificacion previa no validada para inclusion | 3 | 2.729091
FAB108_2E+3 | FABEST | 42CrMo4+QT | FAB108 | Fretting | Fretting specimens | 0 | 528.8995 | 528.8995 | 125 | 2000 | 0 |  |  | evento ambiguo: sin grieta | https://doi.org/10.5281/zenodo.21509581 | 3.30103 | 3154 | TRUE | FABEST: clasificacion previa no validada para inclusion | 3.30103 | 2.723373
FAB108_5E+3 | FABEST | 42CrMo4+QT | FAB108 | Fretting | Fretting specimens | 0 | 509.3699 | 509.3699 | 125 | 5000 | 0 |  |  | evento ambiguo: sin grieta | https://doi.org/10.5281/zenodo.21509581 | 3.69897 | 3155 | TRUE | FABEST: clasificacion previa no validada para inclusion | 3.69897 | 2.707033
FAB108_1E+4 | FABEST | 42CrMo4+QT | FAB108 | Fretting | Fretting specimens | 0 | 481.0832 | 481.0832 | 125 | 10000 | 0 |  |  | evento ambiguo: sin grieta | https://doi.org/10.5281/zenodo.21509581 | 4 | 3156 | TRUE | FABEST: clasificacion previa no validada para inclusion | 4 | 2.68222
FAB108_2E+4 | FABEST | 42CrMo4+QT | FAB108 | Fretting | Fretting specimens | 0 | 436.4529 | 436.4529 | 125 | 20000 | 0 |  |  | evento ambiguo: sin grieta | https://doi.org/10.5281/zenodo.21509581 | 4.30103 | 3157 | TRUE | FABEST: clasificacion previa no validada para inclusion | 4.30103 | 2.639937
FAB108_5E+4 | FABEST | 42CrMo4+QT | FAB108 | Fretting | Fretting specimens | 0 | 355.5928 | 355.5928 | 125 | 50000 | 0 |  |  | evento ambiguo: sin grieta | https://doi.org/10.5281/zenodo.21509581 | 4.69897 | 3158 | TRUE | FABEST: clasificacion previa no validada para inclusion | 4.69897 | 2.550953
FAB108_1E+5 | FABEST | 42CrMo4+QT | FAB108 | Fretting | Fretting specimens | 0 | 292.2789 | 292.2789 | 125 | 100000 | 0 |  |  | evento ambiguo: sin grieta | https://doi.org/10.5281/zenodo.21509581 | 5 | 3159 | TRUE | FABEST: clasificacion previa no validada para inclusion | 5 | 2.465797
FAB108_2E+5 | FABEST | 42CrMo4+QT | FAB108 | Fretting | Fretting specimens | 0 | 241.4042 | 241.4042 | 125 | 200000 | 0 |  |  | evento ambiguo: sin grieta | https://doi.org/10.5281/zenodo.21509581 | 5.30103 | 3160 | TRUE | FABEST: clasificacion previa no validada para inclusion | 5.30103 | 2.382745
FAB108_5E+5 | FABEST | 42CrMo4+QT | FAB108 | Fretting | Fretting specimens | 0 | 199.6663 | 199.6663 | 125 | 500000 | 0 |  |  | evento ambiguo: sin grieta | https://doi.org/10.5281/zenodo.21509581 | 5.69897 | 3161 | TRUE | FABEST: clasificacion previa no validada para inclusion | 5.69897 | 2.300305
FAB108_1E+6 | FABEST | 42CrMo4+QT | FAB108 | Fretting | Fretting specimens | 0 | 183.0841 | 183.0841 | 125 | 1000000 | 0 |  |  | evento ambiguo: sin grieta | https://doi.org/10.5281/zenodo.21509581 | 6 | 3162 | TRUE | FABEST: clasificacion previa no validada para inclusion | 6 | 2.262651
FAB108_2E+6 | FABEST | 42CrMo4+QT | FAB108 | Fretting | Fretting specimens | 0 | 174.1833 | 174.1833 | 125 | 2000000 | 0 |  |  | evento ambiguo: sin grieta | https://doi.org/10.5281/zenodo.21509581 | 6.30103 | 3163 | TRUE | FABEST: clasificacion previa no validada para inclusion | 6.30103 | 2.241007
FAB108_5E+6 | FABEST | 42CrMo4+QT | FAB108 | Fretting | Fretting specimens | 0 | 168.6306 | 168.6306 | 125 | 5000000 | 0 |  |  | evento ambiguo: sin grieta | https://doi.org/10.5281/zenodo.21509581 | 6.69897 | 3164 | TRUE | FABEST: clasificacion previa no validada para inclusion | 6.69897 | 2.226936
FAB108_1E+7 | FABEST | 42CrMo4+QT | FAB108 | Fretting | Fretting specimens | 0 | 166.7428 | 166.7428 | 125 | 10000000 | 0 |  |  | evento ambiguo: sin grieta | https://doi.org/10.5281/zenodo.21509581 | 7 | 3165 | TRUE | FABEST: clasificacion previa no validada para inclusion | 7 | 2.222047
FAB108_2E+7 | FABEST | 42CrMo4+QT | FAB108 | Fretting | Fretting specimens | 0 | 165.7918 | 165.7918 | 125 | 20000000 | 0 |  |  | evento ambiguo: sin grieta | https://doi.org/10.5281/zenodo.21509581 | 7.30103 | 3166 | TRUE | FABEST: clasificacion previa no validada para inclusion | 7.30103 | 2.219563
FAB108_5E+7 | FABEST | 42CrMo4+QT | FAB108 | Fretting | Fretting specimens | 0 | 165.2189 | 165.2189 | 125 | 50000000 | 0 |  |  | evento ambiguo: sin grieta | https://doi.org/10.5281/zenodo.21509581 | 7.69897 | 3167 | TRUE | FABEST: clasificacion previa no validada para inclusion | 7.69897 | 2.21806
FAB108_1E+8 | FABEST | 42CrMo4+QT | FAB108 | Fretting | Fretting specimens | 0 | 165.0276 | 165.0276 | 125 | 100000000 | 0 |  |  | evento ambiguo: sin grieta | https://doi.org/10.5281/zenodo.21509581 | 8 | 3168 | TRUE | FABEST: clasificacion previa no validada para inclusion | 8 | 2.217557
FAB108_1E+3 | FABEST | 42CrMo4+QT | FAB108 | Fretting | Fretting specimens | 0 | 644.6566 | 644.6566 | 125 | 1000 | 0 |  |  | evento ambiguo: sin grieta | https://doi.org/10.5281/zenodo.21509581 | 3 | 3169 | TRUE | FABEST: clasificacion previa no validada para inclusion | 3 | 2.809328
FAB108_2E+3 | FABEST | 42CrMo4+QT | FAB108 | Fretting | Fretting specimens | 0 | 593.0629 | 593.0629 | 125 | 2000 | 0 |  |  | evento ambiguo: sin grieta | https://doi.org/10.5281/zenodo.21509581 | 3.30103 | 3170 | TRUE | FABEST: clasificacion previa no validada para inclusion | 3.30103 | 2.773101
FAB108_5E+3 | FABEST | 42CrMo4+QT | FAB108 | Fretting | Fretting specimens | 0 | 524.8597 | 524.8597 | 125 | 5000 | 0 |  |  | evento ambiguo: sin grieta | https://doi.org/10.5281/zenodo.21509581 | 3.69897 | 3171 | TRUE | FABEST: clasificacion previa no validada para inclusion | 3.69897 | 2.720043
FAB108_1E+4 | FABEST | 42CrMo4+QT | FAB108 | Fretting | Fretting specimens | 0 | 473.266 | 473.266 | 125 | 10000 | 0 |  |  | evento ambiguo: sin grieta | https://doi.org/10.5281/zenodo.21509581 | 4 | 3172 | TRUE | FABEST: clasificacion previa no validada para inclusion | 4 | 2.675105
FAB108_2E+4 | FABEST | 42CrMo4+QT | FAB108 | Fretting | Fretting specimens | 0 | 421.6724 | 421.6724 | 125 | 20000 | 0 |  |  | evento ambiguo: sin grieta | https://doi.org/10.5281/zenodo.21509581 | 4.30103 | 3173 | TRUE | FABEST: clasificacion previa no validada para inclusion | 4.30103 | 2.624975
FAB108_5E+4 | FABEST | 42CrMo4+QT | FAB108 | Fretting | Fretting specimens | 0 | 353.4692 | 353.4692 | 125 | 50000 | 0 |  |  | evento ambiguo: sin grieta | https://doi.org/10.5281/zenodo.21509581 | 4.69897 | 3174 | TRUE | FABEST: clasificacion previa no validada para inclusion | 4.69897 | 2.548352
FAB108_1E+5 | FABEST | 42CrMo4+QT | FAB108 | Fretting | Fretting specimens | 0 | 301.8755 | 301.8755 | 125 | 100000 | 0 |  |  | evento ambiguo: sin grieta | https://doi.org/10.5281/zenodo.21509581 | 5 | 3175 | TRUE | FABEST: clasificacion previa no validada para inclusion | 5 | 2.479828
FAB108_2E+5 | FABEST | 42CrMo4+QT | FAB108 | Fretting | Fretting specimens | 0 | 250.2819 | 250.2819 | 125 | 200000 | 0 |  |  | evento ambiguo: sin grieta | https://doi.org/10.5281/zenodo.21509581 | 5.30103 | 3176 | TRUE | FABEST: clasificacion previa no validada para inclusion | 5.30103 | 2.398429
FAB108_5E+5 | FABEST | 42CrMo4+QT | FAB108 | Fretting | Fretting specimens | 0 | 182.0787 | 182.0787 | 125 | 500000 | 0 |  |  | evento ambiguo: sin grieta | https://doi.org/10.5281/zenodo.21509581 | 5.69897 | 3177 | TRUE | FABEST: clasificacion previa no validada para inclusion | 5.69897 | 2.260259
FAB108_1E+6 | FABEST | 42CrMo4+QT | FAB108 | Fretting | Fretting specimens | 0 | 130.485 | 130.485 | 125 | 1000000 | 0 |  |  | evento ambiguo: sin grieta | https://doi.org/10.5281/zenodo.21509581 | 6 | 3178 | TRUE | FABEST: clasificacion previa no validada para inclusion | 6 | 2.115561
FAB108_2E+6 | FABEST | 42CrMo4+QT | FAB108 | Fretting | Fretting specimens | 0 | 78.89134 | 78.89134 | 125 | 2000000 | 0 |  |  | evento ambiguo: sin grieta | https://doi.org/10.5281/zenodo.21509581 | 6.30103 | 3179 | TRUE | FABEST: clasificacion previa no validada para inclusion | 6.30103 | 1.897029
FAB108_5E+6 | FABEST | 42CrMo4+QT | FAB108 | Fretting | Fretting specimens | 0 | 10.6882 | 10.6882 | 125 | 5000000 | 0 |  |  | evento ambiguo: sin grieta | https://doi.org/10.5281/zenodo.21509581 | 6.69897 | 3180 | TRUE | FABEST: clasificacion previa no validada para inclusion | 6.69897 | 1.028905
FAB110_12 | FABEST | 42CrMo4+QT | FAB110 | Axial | Unnotched hourglass bar | -1 | 750 | 0 | 13 | 10068 | 1 | finished |  | INCLUIR | https://doi.org/10.5281/zenodo.21509581 | 4.0029432 | 3181 | TRUE | Evento ambiguo; revisar fuente FABEST | 4.002943 | 2.875061
FAB110_28 | FABEST | 42CrMo4+QT | FAB110 | Axial | Unnotched hourglass bar | -1 | 750 | 0 | 13 | 10146 | 1 | finished |  | INCLUIR | https://doi.org/10.5281/zenodo.21509581 | 4.0062949 | 3182 | TRUE | Evento ambiguo; revisar fuente FABEST | 4.006295 | 2.875061
FAB110_27 | FABEST | 42CrMo4+QT | FAB110 | Axial | Unnotched hourglass bar | -1 | 700 | 0 | 13 | 30644 | 1 | finished |  | INCLUIR | https://doi.org/10.5281/zenodo.21509581 | 4.4863455 | 3183 | TRUE | Evento ambiguo; revisar fuente FABEST | 4.486345 | 2.845098
FAB110_1 | FABEST | 42CrMo4+QT | FAB110 | Axial | Unnotched hourglass bar | -1 | 650 | 0 | 13 | 55650 | 1 | finished |  | INCLUIR | https://doi.org/10.5281/zenodo.21509581 | 4.7454652 | 3185 | TRUE | Evento ambiguo; revisar fuente FABEST | 4.745465 | 2.812913
FAB110_39 | FABEST | 42CrMo4+QT | FAB110 | Axial | Unnotched hourglass bar | -1 | 600 | 0 | 13 | 60172 | 1 | finished |  | INCLUIR | https://doi.org/10.5281/zenodo.21509581 | 4.7793944 | 3186 | TRUE | Evento ambiguo; revisar fuente FABEST | 4.779394 | 2.778151
FAB110_41 | FABEST | 42CrMo4+QT | FAB110 | Axial | Unnotched hourglass bar | -1 | 600 | 0 | 13 | 65432 | 1 | finished |  | INCLUIR | https://doi.org/10.5281/zenodo.21509581 | 4.8157902 | 3187 | TRUE | Evento ambiguo; revisar fuente FABEST | 4.81579 | 2.778151
FAB110_52 | FABEST | 42CrMo4+QT | FAB110 | Axial | Unnotched hourglass bar | -1 | 575 | 0 | 13 | 100400 | 1 | finished |  | INCLUIR | https://doi.org/10.5281/zenodo.21509581 | 5.0017337 | 3188 | TRUE | Evento ambiguo; revisar fuente FABEST | 5.001734 | 2.759668
FAB110_47 | FABEST | 42CrMo4+QT | FAB110 | Axial | Unnotched hourglass bar | -1 | 550 | 0 | 13 | 114589 | 1 | finished |  | INCLUIR | https://doi.org/10.5281/zenodo.21509581 | 5.0591429 | 3189 | TRUE | Evento ambiguo; revisar fuente FABEST | 5.059143 | 2.740363
FAB110_11 | FABEST | 42CrMo4+QT | FAB110 | Axial | Unnotched hourglass bar | -1 | 550 | 0 | 13 | 158633 | 1 | finished |  | INCLUIR | https://doi.org/10.5281/zenodo.21509581 | 5.2003935 | 3190 | TRUE | Evento ambiguo; revisar fuente FABEST | 5.200394 | 2.740363
FAB110_36 | FABEST | 42CrMo4+QT | FAB110 | Axial | Unnotched hourglass bar | -1 | 560 | 0 | 13 | 185610 | 1 | finished |  | INCLUIR | https://doi.org/10.5281/zenodo.21509581 | 5.2686014 | 3191 | TRUE | Evento ambiguo; revisar fuente FABEST | 5.268601 | 2.748188
FAB110_4 | FABEST | 42CrMo4+QT | FAB110 | Axial | Unnotched hourglass bar | -1 | 525 | 0 | 13 | 217739 | 1 | finished |  | INCLUIR | https://doi.org/10.5281/zenodo.21509581 | 5.3379362 | 3192 | TRUE | Evento ambiguo; revisar fuente FABEST | 5.337936 | 2.720159
FAB110_1E+3 | FABEST | 42CrMo4+QT | FAB110 | Axial | Unnotched hourglass bar | -1 | 1153.854 | 0 | 13 | 1000 | 0 |  |  | evento ambiguo: sin grieta | https://doi.org/10.5281/zenodo.21509581 | 3 | 3197 | TRUE | FABEST: clasificacion previa no validada para inclusion | 3 | 3.062151
FAB110_2E+3 | FABEST | 42CrMo4+QT | FAB110 | Axial | Unnotched hourglass bar | -1 | 1040.642 | 0 | 13 | 2000 | 0 |  |  | evento ambiguo: sin grieta | https://doi.org/10.5281/zenodo.21509581 | 3.30103 | 3198 | TRUE | FABEST: clasificacion previa no validada para inclusion | 3.30103 | 3.017301
FAB110_5E+3 | FABEST | 42CrMo4+QT | FAB110 | Axial | Unnotched hourglass bar | -1 | 907.8481 | 0 | 13 | 5000 | 0 |  |  | evento ambiguo: sin grieta | https://doi.org/10.5281/zenodo.21509581 | 3.69897 | 3199 | TRUE | FABEST: clasificacion previa no validada para inclusion | 3.69897 | 2.958013
FAB110_1E+4 | FABEST | 42CrMo4+QT | FAB110 | Axial | Unnotched hourglass bar | -1 | 818.7729 | 0 | 13 | 10000 | 0 |  |  | evento ambiguo: sin grieta | https://doi.org/10.5281/zenodo.21509581 | 4 | 3200 | TRUE | FABEST: clasificacion previa no validada para inclusion | 4 | 2.913163
FAB110_2E+4 | FABEST | 42CrMo4+QT | FAB110 | Axial | Unnotched hourglass bar | -1 | 738.4375 | 0 | 13 | 20000 | 0 |  |  | evento ambiguo: sin grieta | https://doi.org/10.5281/zenodo.21509581 | 4.30103 | 3201 | TRUE | FABEST: clasificacion previa no validada para inclusion | 4.30103 | 2.868314
FAB110_5E+4 | FABEST | 42CrMo4+QT | FAB110 | Axial | Unnotched hourglass bar | -1 | 644.2074 | 0 | 13 | 50000 | 0 |  |  | evento ambiguo: sin grieta | https://doi.org/10.5281/zenodo.21509581 | 4.69897 | 3202 | TRUE | FABEST: clasificacion previa no validada para inclusion | 4.69897 | 2.809026
FAB110_1E+5 | FABEST | 42CrMo4+QT | FAB110 | Axial | Unnotched hourglass bar | -1 | 580.9998 | 0 | 13 | 100000 | 0 |  |  | evento ambiguo: sin grieta | https://doi.org/10.5281/zenodo.21509581 | 5 | 3203 | TRUE | FABEST: clasificacion previa no validada para inclusion | 5 | 2.764176
FAB110_2E+5 | FABEST | 42CrMo4+QT | FAB110 | Axial | Unnotched hourglass bar | -1 | 523.994 | 0 | 13 | 200000 | 0 |  |  | evento ambiguo: sin grieta | https://doi.org/10.5281/zenodo.21509581 | 5.30103 | 3204 | TRUE | FABEST: clasificacion previa no validada para inclusion | 5.30103 | 2.719326
FAB110_5E+5 | FABEST | 42CrMo4+QT | FAB110 | Axial | Unnotched hourglass bar | -1 | 457.1284 | 0 | 13 | 500000 | 0 |  |  | evento ambiguo: sin grieta | https://doi.org/10.5281/zenodo.21509581 | 5.69897 | 3205 | TRUE | FABEST: clasificacion previa no validada para inclusion | 5.69897 | 2.660038
FAB110_1E+6 | FABEST | 42CrMo4+QT | FAB110 | Axial | Unnotched hourglass bar | -1 | 412.2764 | 0 | 13 | 1000000 | 0 |  |  | evento ambiguo: sin grieta | https://doi.org/10.5281/zenodo.21509581 | 6 | 3206 | TRUE | FABEST: clasificacion previa no validada para inclusion | 6 | 2.615189
FAB110_2E+6 | FABEST | 42CrMo4+QT | FAB110 | Axial | Unnotched hourglass bar | -1 | 371.8252 | 0 | 13 | 2000000 | 0 |  |  | evento ambiguo: sin grieta | https://doi.org/10.5281/zenodo.21509581 | 6.30103 | 3207 | TRUE | FABEST: clasificacion previa no validada para inclusion | 6.30103 | 2.570339
FAB110_5E+6 | FABEST | 42CrMo4+QT | FAB110 | Axial | Unnotched hourglass bar | -1 | 324.3775 | 0 | 13 | 5000000 | 0 |  |  | evento ambiguo: sin grieta | https://doi.org/10.5281/zenodo.21509581 | 6.69897 | 3208 | TRUE | FABEST: clasificacion previa no validada para inclusion | 6.69897 | 2.511051
FAB110_1E+7 | FABEST | 42CrMo4+QT | FAB110 | Axial | Unnotched hourglass bar | -1 | 292.5506 | 0 | 13 | 10000000 | 0 |  |  | evento ambiguo: sin grieta | https://doi.org/10.5281/zenodo.21509581 | 7 | 3209 | TRUE | FABEST: clasificacion previa no validada para inclusion | 7 | 2.466201
FAB110_2E+7 | FABEST | 42CrMo4+QT | FAB110 | Axial | Unnotched hourglass bar | -1 | 263.8465 | 0 | 13 | 20000000 | 0 |  |  | evento ambiguo: sin grieta | https://doi.org/10.5281/zenodo.21509581 | 7.30103 | 3210 | TRUE | FABEST: clasificacion previa no validada para inclusion | 7.30103 | 2.421351
FAB110_5E+7 | FABEST | 42CrMo4+QT | FAB110 | Axial | Unnotched hourglass bar | -1 | 230.1777 | 0 | 13 | 50000000 | 0 |  |  | evento ambiguo: sin grieta | https://doi.org/10.5281/zenodo.21509581 | 7.69897 | 3211 | TRUE | FABEST: clasificacion previa no validada para inclusion | 7.69897 | 2.362063
FAB110_1E+8 | FABEST | 42CrMo4+QT | FAB110 | Axial | Unnotched hourglass bar | -1 | 207.5934 | 0 | 13 | 100000000 | 0 |  |  | evento ambiguo: sin grieta | https://doi.org/10.5281/zenodo.21509581 | 8 | 3212 | TRUE | FABEST: clasificacion previa no validada para inclusion | 8 | 2.317214
FAB110_1E+3 | FABEST | 42CrMo4+QT | FAB110 | Axial | Unnotched hourglass bar | -1 | 839.8295 | 0 | 13 | 1000 | 0 |  |  | evento ambiguo: sin grieta | https://doi.org/10.5281/zenodo.21509581 | 3 | 3213 | TRUE | FABEST: clasificacion previa no validada para inclusion | 3 | 2.924191
FAB110_2E+3 | FABEST | 42CrMo4+QT | FAB110 | Axial | Unnotched hourglass bar | -1 | 827.9197 | 0 | 13 | 2000 | 0 |  |  | evento ambiguo: sin grieta | https://doi.org/10.5281/zenodo.21509581 | 3.30103 | 3214 | TRUE | FABEST: clasificacion previa no validada para inclusion | 3.30103 | 2.917988
FAB110_5E+3 | FABEST | 42CrMo4+QT | FAB110 | Axial | Unnotched hourglass bar | -1 | 796.8918 | 0 | 13 | 5000 | 0 |  |  | evento ambiguo: sin grieta | https://doi.org/10.5281/zenodo.21509581 | 3.69897 | 3215 | TRUE | FABEST: clasificacion previa no validada para inclusion | 3.69897 | 2.901399
FAB110_1E+4 | FABEST | 42CrMo4+QT | FAB110 | Axial | Unnotched hourglass bar | -1 | 756.8667 | 0 | 13 | 10000 | 0 |  |  | evento ambiguo: sin grieta | https://doi.org/10.5281/zenodo.21509581 | 4 | 3216 | TRUE | FABEST: clasificacion previa no validada para inclusion | 4 | 2.879019
FAB110_2E+4 | FABEST | 42CrMo4+QT | FAB110 | Axial | Unnotched hourglass bar | -1 | 703.2689 | 0 | 13 | 20000 | 0 |  |  | evento ambiguo: sin grieta | https://doi.org/10.5281/zenodo.21509581 | 4.30103 | 3217 | TRUE | FABEST: clasificacion previa no validada para inclusion | 4.30103 | 2.847121
FAB110_5E+4 | FABEST | 42CrMo4+QT | FAB110 | Axial | Unnotched hourglass bar | -1 | 627.7901 | 0 | 13 | 50000 | 0 |  |  | evento ambiguo: sin grieta | https://doi.org/10.5281/zenodo.21509581 | 4.69897 | 3218 | TRUE | FABEST: clasificacion previa no validada para inclusion | 4.69897 | 2.797814
FAB110_1E+5 | FABEST | 42CrMo4+QT | FAB110 | Axial | Unnotched hourglass bar | -1 | 582.257 | 0 | 13 | 100000 | 0 |  |  | evento ambiguo: sin grieta | https://doi.org/10.5281/zenodo.21509581 | 5 | 3219 | TRUE | FABEST: clasificacion previa no validada para inclusion | 5 | 2.765115
FAB110_2E+5 | FABEST | 42CrMo4+QT | FAB110 | Axial | Unnotched hourglass bar | -1 | 551.7998 | 0 | 13 | 200000 | 0 |  |  | evento ambiguo: sin grieta | https://doi.org/10.5281/zenodo.21509581 | 5.30103 | 3220 | TRUE | FABEST: clasificacion previa no validada para inclusion | 5.30103 | 2.741782
FAB110_5E+5 | FABEST | 42CrMo4+QT | FAB110 | Axial | Unnotched hourglass bar | -1 | 529.9952 | 0 | 13 | 500000 | 0 |  |  | evento ambiguo: sin grieta | https://doi.org/10.5281/zenodo.21509581 | 5.69897 | 3221 | TRUE | FABEST: clasificacion previa no validada para inclusion | 5.69897 | 2.724272
FAB110_1E+6 | FABEST | 42CrMo4+QT | FAB110 | Axial | Unnotched hourglass bar | -1 | 522.0076 | 0 | 13 | 1000000 | 0 |  |  | evento ambiguo: sin grieta | https://doi.org/10.5281/zenodo.21509581 | 6 | 3222 | TRUE | FABEST: clasificacion previa no validada para inclusion | 6 | 2.717677
FAB110_2E+6 | FABEST | 42CrMo4+QT | FAB110 | Axial | Unnotched hourglass bar | -1 | 517.8638 | 0 | 13 | 2000000 | 0 |  |  | evento ambiguo: sin grieta | https://doi.org/10.5281/zenodo.21509581 | 6.30103 | 3223 | TRUE | FABEST: clasificacion previa no validada para inclusion | 6.30103 | 2.714216
FAB110_5E+6 | FABEST | 42CrMo4+QT | FAB110 | Axial | Unnotched hourglass bar | -1 | 515.3272 | 0 | 13 | 5000000 | 0 |  |  | evento ambiguo: sin grieta | https://doi.org/10.5281/zenodo.21509581 | 6.69897 | 3224 | TRUE | FABEST: clasificacion previa no validada para inclusion | 6.69897 | 2.712083
FAB110_1E+7 | FABEST | 42CrMo4+QT | FAB110 | Axial | Unnotched hourglass bar | -1 | 514.4732 | 0 | 13 | 10000000 | 0 |  |  | evento ambiguo: sin grieta | https://doi.org/10.5281/zenodo.21509581 | 7 | 3225 | TRUE | FABEST: clasificacion previa no validada para inclusion | 7 | 2.711363
FAB110_2E+7 | FABEST | 42CrMo4+QT | FAB110 | Axial | Unnotched hourglass bar | -1 | 514.0445 | 0 | 13 | 20000000 | 0 |  |  | evento ambiguo: sin grieta | https://doi.org/10.5281/zenodo.21509581 | 7.30103 | 3226 | TRUE | FABEST: clasificacion previa no validada para inclusion | 7.30103 | 2.711001
FAB110_5E+7 | FABEST | 42CrMo4+QT | FAB110 | Axial | Unnotched hourglass bar | -1 | 513.7868 | 0 | 13 | 50000000 | 0 |  |  | evento ambiguo: sin grieta | https://doi.org/10.5281/zenodo.21509581 | 7.69897 | 3227 | TRUE | FABEST: clasificacion previa no validada para inclusion | 7.69897 | 2.710783
FAB110_1E+8 | FABEST | 42CrMo4+QT | FAB110 | Axial | Unnotched hourglass bar | -1 | 513.7008 | 0 | 13 | 100000000 | 0 |  |  | evento ambiguo: sin grieta | https://doi.org/10.5281/zenodo.21509581 | 8 | 3228 | TRUE | FABEST: clasificacion previa no validada para inclusion | 8 | 2.71071
FAB110_1E+3 | FABEST | 42CrMo4+QT | FAB110 | Axial | Unnotched hourglass bar | -1 | 1003.5 | 0 | 13 | 1000 | 0 |  |  | evento ambiguo: sin grieta | https://doi.org/10.5281/zenodo.21509581 | 3 | 3229 | TRUE | FABEST: clasificacion previa no validada para inclusion | 3 | 3.001517
FAB110_2E+3 | FABEST | 42CrMo4+QT | FAB110 | Axial | Unnotched hourglass bar | -1 | 940.1887 | 0 | 13 | 2000 | 0 |  |  | evento ambiguo: sin grieta | https://doi.org/10.5281/zenodo.21509581 | 3.30103 | 3230 | TRUE | FABEST: clasificacion previa no validada para inclusion | 3.30103 | 2.973215
FAB110_5E+3 | FABEST | 42CrMo4+QT | FAB110 | Axial | Unnotched hourglass bar | -1 | 856.4955 | 0 | 13 | 5000 | 0 |  |  | evento ambiguo: sin grieta | https://doi.org/10.5281/zenodo.21509581 | 3.69897 | 3231 | TRUE | FABEST: clasificacion previa no validada para inclusion | 3.69897 | 2.932725
FAB110_1E+4 | FABEST | 42CrMo4+QT | FAB110 | Axial | Unnotched hourglass bar | -1 | 793.1841 | 0 | 13 | 10000 | 0 |  |  | evento ambiguo: sin grieta | https://doi.org/10.5281/zenodo.21509581 | 4 | 3232 | TRUE | FABEST: clasificacion previa no validada para inclusion | 4 | 2.899374
FAB110_2E+4 | FABEST | 42CrMo4+QT | FAB110 | Axial | Unnotched hourglass bar | -1 | 729.8726 | 0 | 13 | 20000 | 0 |  |  | evento ambiguo: sin grieta | https://doi.org/10.5281/zenodo.21509581 | 4.30103 | 3233 | TRUE | FABEST: clasificacion previa no validada para inclusion | 4.30103 | 2.863247
FAB110_5E+4 | FABEST | 42CrMo4+QT | FAB110 | Axial | Unnotched hourglass bar | -1 | 646.1795 | 0 | 13 | 50000 | 0 |  |  | evento ambiguo: sin grieta | https://doi.org/10.5281/zenodo.21509581 | 4.69897 | 3234 | TRUE | FABEST: clasificacion previa no validada para inclusion | 4.69897 | 2.810353
FAB110_1E+5 | FABEST | 42CrMo4+QT | FAB110 | Axial | Unnotched hourglass bar | -1 | 582.868 | 0 | 13 | 100000 | 0 |  |  | evento ambiguo: sin grieta | https://doi.org/10.5281/zenodo.21509581 | 5 | 3235 | TRUE | FABEST: clasificacion previa no validada para inclusion | 5 | 2.76557
FAB110_2E+5 | FABEST | 42CrMo4+QT | FAB110 | Axial | Unnotched hourglass bar | -1 | 519.5566 | 0 | 13 | 200000 | 0 |  |  | evento ambiguo: sin grieta | https://doi.org/10.5281/zenodo.21509581 | 5.30103 | 3236 | TRUE | FABEST: clasificacion previa no validada para inclusion | 5.30103 | 2.715633
FAB110_5E+5 | FABEST | 42CrMo4+QT | FAB110 | Axial | Unnotched hourglass bar | -1 | 435.8634 | 0 | 13 | 500000 | 0 |  |  | evento ambiguo: sin grieta | https://doi.org/10.5281/zenodo.21509581 | 5.69897 | 3237 | TRUE | FABEST: clasificacion previa no validada para inclusion | 5.69897 | 2.63935
FAB110_1E+6 | FABEST | 42CrMo4+QT | FAB110 | Axial | Unnotched hourglass bar | -1 | 372.552 | 0 | 13 | 1000000 | 0 |  |  | evento ambiguo: sin grieta | https://doi.org/10.5281/zenodo.21509581 | 6 | 3238 | TRUE | FABEST: clasificacion previa no validada para inclusion | 6 | 2.571187
FAB110_2E+6 | FABEST | 42CrMo4+QT | FAB110 | Axial | Unnotched hourglass bar | -1 | 309.2405 | 0 | 13 | 2000000 | 0 |  |  | evento ambiguo: sin grieta | https://doi.org/10.5281/zenodo.21509581 | 6.30103 | 3239 | TRUE | FABEST: clasificacion previa no validada para inclusion | 6.30103 | 2.490296
FAB110_5E+6 | FABEST | 42CrMo4+QT | FAB110 | Axial | Unnotched hourglass bar | -1 | 225.5473 | 0 | 13 | 5000000 | 0 |  |  | evento ambiguo: sin grieta | https://doi.org/10.5281/zenodo.21509581 | 6.69897 | 3240 | TRUE | FABEST: clasificacion previa no validada para inclusion | 6.69897 | 2.353238
FAB110_1E+7 | FABEST | 42CrMo4+QT | FAB110 | Axial | Unnotched hourglass bar | -1 | 162.2359 | 0 | 13 | 10000000 | 0 |  |  | evento ambiguo: sin grieta | https://doi.org/10.5281/zenodo.21509581 | 7 | 3241 | TRUE | FABEST: clasificacion previa no validada para inclusion | 7 | 2.210147
FAB110_2E+7 | FABEST | 42CrMo4+QT | FAB110 | Axial | Unnotched hourglass bar | -1 | 98.92445 | 0 | 13 | 20000000 | 0 |  |  | evento ambiguo: sin grieta | https://doi.org/10.5281/zenodo.21509581 | 7.30103 | 3242 | TRUE | FABEST: clasificacion previa no validada para inclusion | 7.30103 | 1.995304
FAB110_5E+7 | FABEST | 42CrMo4+QT | FAB110 | Axial | Unnotched hourglass bar | -1 | 15.23128 | 0 | 13 | 50000000 | 0 |  |  | evento ambiguo: sin grieta | https://doi.org/10.5281/zenodo.21509581 | 7.69897 | 3243 | TRUE | FABEST: clasificacion previa no validada para inclusion | 7.69897 | 1.182736
FAB111_2 | FABEST | 42CrMo4+QT | FAB111 | Axial | Unnotched hourglass bar | 0 | 600 | 600 | 16 | 19 | 1 | finished | mistake :-( | R diferente de -1 | https://doi.org/10.5281/zenodo.21509581 | 1.2787536 | 3244 | TRUE | FABEST: clasificacion previa no validada para inclusion | 1.278754 | 2.778151
FAB111_10 | FABEST | 42CrMo4+QT | FAB111 | Axial | Unnotched hourglass bar | 0 | 515 | 515 | 16 | 38160 | 1 | finished |  | R diferente de -1 | https://doi.org/10.5281/zenodo.21509581 | 4.5816084 | 3245 | TRUE | FABEST: clasificacion previa no validada para inclusion | 4.581608 | 2.711807
FAB111_34 | FABEST | 42CrMo4+QT | FAB111 | Axial | Unnotched hourglass bar | 0 | 500 | 500 | 16 | 42203 | 1 | finished |  | R diferente de -1 | https://doi.org/10.5281/zenodo.21509581 | 4.6253433 | 3246 | TRUE | FABEST: clasificacion previa no validada para inclusion | 4.625343 | 2.69897
FAB111_18 | FABEST | 42CrMo4+QT | FAB111 | Axial | Unnotched hourglass bar | 0 | 500 | 500 | 16 | 42930 | 1 | finished |  | R diferente de -1 | https://doi.org/10.5281/zenodo.21509581 | 4.6327609 | 3247 | TRUE | FABEST: clasificacion previa no validada para inclusion | 4.632761 | 2.69897
FAB111_51 | FABEST | 42CrMo4+QT | FAB111 | Axial | Unnotched hourglass bar | 0 | 485 | 485 | 16 | 61777 | 1 | finished |  | R diferente de -1 | https://doi.org/10.5281/zenodo.21509581 | 4.7908268 | 3248 | TRUE | FABEST: clasificacion previa no validada para inclusion | 4.790827 | 2.685742
FAB111_35 | FABEST | 42CrMo4+QT | FAB111 | Axial | Unnotched hourglass bar | 0 | 485 | 485 | 16 | 102511 | 1 | finished |  | R diferente de -1 | https://doi.org/10.5281/zenodo.21509581 | 5.0107705 | 3249 | TRUE | FABEST: clasificacion previa no validada para inclusion | 5.01077 | 2.685742
FAB111_29 | FABEST | 42CrMo4+QT | FAB111 | Axial | Unnotched hourglass bar | 0 | 450 | 450 | 16 | 138328 | 1 | finished |  | R diferente de -1 | https://doi.org/10.5281/zenodo.21509581 | 5.1409101 | 3250 | TRUE | FABEST: clasificacion previa no validada para inclusion | 5.14091 | 2.653213
FAB111_42 | FABEST | 42CrMo4+QT | FAB111 | Axial | Unnotched hourglass bar | 0 | 475 | 475 | 16 | 141603 | 1 | finished |  | R diferente de -1 | https://doi.org/10.5281/zenodo.21509581 | 5.1510725 | 3251 | TRUE | FABEST: clasificacion previa no validada para inclusion | 5.151072 | 2.676694
FAB111_30 | FABEST | 42CrMo4+QT | FAB111 | Axial | Unnotched hourglass bar | 0 | 440 | 440 | 16 | 171573 | 1 | finished |  | R diferente de -1 | https://doi.org/10.5281/zenodo.21509581 | 5.2344489 | 3252 | TRUE | FABEST: clasificacion previa no validada para inclusion | 5.234449 | 2.643453
FAB111_45 | FABEST | 42CrMo4+QT | FAB111 | Axial | Unnotched hourglass bar | 0 | 475 | 475 | 16 | 173808 | 1 | finished |  | R diferente de -1 | https://doi.org/10.5281/zenodo.21509581 | 5.2400698 | 3253 | TRUE | FABEST: clasificacion previa no validada para inclusion | 5.24007 | 2.676694
FAB111_20 | FABEST | 42CrMo4+QT | FAB111 | Axial | Unnotched hourglass bar | 0 | 419.6 | 419.6 | 16 | 1964523 | 0 | interrupted |  | R diferente de -1 | https://doi.org/10.5281/zenodo.21509581 | 6.2932571 | 3254 | TRUE | FABEST: clasificacion previa no validada para inclusion | 6.293257 | 2.622835
FAB111_49 | FABEST | 42CrMo4+QT | FAB111 | Axial | Unnotched hourglass bar | 0 | 450 | 450 | 16 | 2175861 | 0 | interrupted |  | R diferente de -1 | https://doi.org/10.5281/zenodo.21509581 | 6.3376311 | 3255 | TRUE | FABEST: clasificacion previa no validada para inclusion | 6.337631 | 2.653213
FAB111_56 | FABEST | 42CrMo4+QT | FAB111 | Axial | Unnotched hourglass bar | 0 | 425 | 425 | 16 | 7137087 | 0 | interrupted |  | R diferente de -1 | https://doi.org/10.5281/zenodo.21509581 | 6.853521 | 3256 | TRUE | FABEST: clasificacion previa no validada para inclusion | 6.853521 | 2.628389
FAB111_1E+3 | FABEST | 42CrMo4+QT | FAB111 | Axial | Unnotched hourglass bar | 0 | 726.8603 | 726.8603 | 16 | 1000 | 0 |  |  | evento ambiguo: sin grieta | https://doi.org/10.5281/zenodo.21509581 | 3 | 3257 | TRUE | FABEST: clasificacion previa no validada para inclusion | 3 | 2.861451
FAB111_2E+3 | FABEST | 42CrMo4+QT | FAB111 | Axial | Unnotched hourglass bar | 0 | 681.4059 | 681.4059 | 16 | 2000 | 0 |  |  | evento ambiguo: sin grieta | https://doi.org/10.5281/zenodo.21509581 | 3.30103 | 3258 | TRUE | FABEST: clasificacion previa no validada para inclusion | 3.30103 | 2.833406
FAB111_5E+3 | FABEST | 42CrMo4+QT | FAB111 | Axial | Unnotched hourglass bar | 0 | 625.6513 | 625.6513 | 16 | 5000 | 0 |  |  | evento ambiguo: sin grieta | https://doi.org/10.5281/zenodo.21509581 | 3.69897 | 3259 | TRUE | FABEST: clasificacion previa no validada para inclusion | 3.69897 | 2.796332
FAB111_1E+4 | FABEST | 42CrMo4+QT | FAB111 | Axial | Unnotched hourglass bar | 0 | 586.526 | 586.526 | 16 | 10000 | 0 |  |  | evento ambiguo: sin grieta | https://doi.org/10.5281/zenodo.21509581 | 4 | 3260 | TRUE | FABEST: clasificacion previa no validada para inclusion | 4 | 2.768287
FAB111_2E+4 | FABEST | 42CrMo4+QT | FAB111 | Axial | Unnotched hourglass bar | 0 | 549.8475 | 549.8475 | 16 | 20000 | 0 |  |  | evento ambiguo: sin grieta | https://doi.org/10.5281/zenodo.21509581 | 4.30103 | 3261 | TRUE | FABEST: clasificacion previa no validada para inclusion | 4.30103 | 2.740242
FAB111_5E+4 | FABEST | 42CrMo4+QT | FAB111 | Axial | Unnotched hourglass bar | 0 | 504.8573 | 504.8573 | 16 | 50000 | 0 |  |  | evento ambiguo: sin grieta | https://doi.org/10.5281/zenodo.21509581 | 4.69897 | 3262 | TRUE | FABEST: clasificacion previa no validada para inclusion | 4.69897 | 2.703169
FAB111_1E+5 | FABEST | 42CrMo4+QT | FAB111 | Axial | Unnotched hourglass bar | 0 | 473.286 | 473.286 | 16 | 100000 | 0 |  |  | evento ambiguo: sin grieta | https://doi.org/10.5281/zenodo.21509581 | 5 | 3263 | TRUE | FABEST: clasificacion previa no validada para inclusion | 5 | 2.675124
FAB111_2E+5 | FABEST | 42CrMo4+QT | FAB111 | Axial | Unnotched hourglass bar | 0 | 443.6889 | 443.6889 | 16 | 200000 | 0 |  |  | evento ambiguo: sin grieta | https://doi.org/10.5281/zenodo.21509581 | 5.30103 | 3264 | TRUE | FABEST: clasificacion previa no validada para inclusion | 5.30103 | 2.647079
FAB111_5E+5 | FABEST | 42CrMo4+QT | FAB111 | Axial | Unnotched hourglass bar | 0 | 407.385 | 407.385 | 16 | 500000 | 0 |  |  | evento ambiguo: sin grieta | https://doi.org/10.5281/zenodo.21509581 | 5.69897 | 3265 | TRUE | FABEST: clasificacion previa no validada para inclusion | 5.69897 | 2.610005
FAB111_1E+6 | FABEST | 42CrMo4+QT | FAB111 | Axial | Unnotched hourglass bar | 0 | 381.9091 | 381.9091 | 16 | 1000000 | 0 |  |  | evento ambiguo: sin grieta | https://doi.org/10.5281/zenodo.21509581 | 6 | 3266 | TRUE | FABEST: clasificacion previa no validada para inclusion | 6 | 2.58196
FAB111_2E+6 | FABEST | 42CrMo4+QT | FAB111 | Axial | Unnotched hourglass bar | 0 | 358.0263 | 358.0263 | 16 | 2000000 | 0 |  |  | evento ambiguo: sin grieta | https://doi.org/10.5281/zenodo.21509581 | 6.30103 | 3267 | TRUE | FABEST: clasificacion previa no validada para inclusion | 6.30103 | 2.553915
FAB111_5E+6 | FABEST | 42CrMo4+QT | FAB111 | Axial | Unnotched hourglass bar | 0 | 328.7315 | 328.7315 | 16 | 5000000 | 0 |  |  | evento ambiguo: sin grieta | https://doi.org/10.5281/zenodo.21509581 | 6.69897 | 3268 | TRUE | FABEST: clasificacion previa no validada para inclusion | 6.69897 | 2.516841
FAB111_1E+7 | FABEST | 42CrMo4+QT | FAB111 | Axial | Unnotched hourglass bar | 0 | 308.1742 | 308.1742 | 16 | 10000000 | 0 |  |  | evento ambiguo: sin grieta | https://doi.org/10.5281/zenodo.21509581 | 7 | 3269 | TRUE | FABEST: clasificacion previa no validada para inclusion | 7 | 2.488796
FAB111_2E+7 | FABEST | 42CrMo4+QT | FAB111 | Axial | Unnotched hourglass bar | 0 | 288.9025 | 288.9025 | 16 | 20000000 | 0 |  |  | evento ambiguo: sin grieta | https://doi.org/10.5281/zenodo.21509581 | 7.30103 | 3270 | TRUE | FABEST: clasificacion previa no validada para inclusion | 7.30103 | 2.460751
FAB111_5E+7 | FABEST | 42CrMo4+QT | FAB111 | Axial | Unnotched hourglass bar | 0 | 265.2636 | 265.2636 | 16 | 50000000 | 0 |  |  | evento ambiguo: sin grieta | https://doi.org/10.5281/zenodo.21509581 | 7.69897 | 3271 | TRUE | FABEST: clasificacion previa no validada para inclusion | 7.69897 | 2.423678
FAB111_1E+8 | FABEST | 42CrMo4+QT | FAB111 | Axial | Unnotched hourglass bar | 0 | 248.6753 | 248.6753 | 16 | 100000000 | 0 |  |  | evento ambiguo: sin grieta | https://doi.org/10.5281/zenodo.21509581 | 8 | 3272 | TRUE | FABEST: clasificacion previa no validada para inclusion | 8 | 2.395633
FAB111_1E+3 | FABEST | 42CrMo4+QT | FAB111 | Axial | Unnotched hourglass bar | 0 | 1504.54 | 1504.54 | 16 | 1000 | 0 |  |  | evento ambiguo: sin grieta | https://doi.org/10.5281/zenodo.21509581 | 3 | 3273 | TRUE | FABEST: clasificacion previa no validada para inclusion | 3 | 3.177404
FAB111_2E+3 | FABEST | 42CrMo4+QT | FAB111 | Axial | Unnotched hourglass bar | 0 | 1125.346 | 1125.346 | 16 | 2000 | 0 |  |  | evento ambiguo: sin grieta | https://doi.org/10.5281/zenodo.21509581 | 3.30103 | 3274 | TRUE | FABEST: clasificacion previa no validada para inclusion | 3.30103 | 3.051286
FAB111_5E+3 | FABEST | 42CrMo4+QT | FAB111 | Axial | Unnotched hourglass bar | 0 | 800.9132 | 800.9132 | 16 | 5000 | 0 |  |  | evento ambiguo: sin grieta | https://doi.org/10.5281/zenodo.21509581 | 3.69897 | 3275 | TRUE | FABEST: clasificacion previa no validada para inclusion | 3.69897 | 2.903585
FAB111_1E+4 | FABEST | 42CrMo4+QT | FAB111 | Axial | Unnotched hourglass bar | 0 | 651.6913 | 651.6913 | 16 | 10000 | 0 |  |  | evento ambiguo: sin grieta | https://doi.org/10.5281/zenodo.21509581 | 4 | 3276 | TRUE | FABEST: clasificacion previa no validada para inclusion | 4 | 2.814042
FAB111_2E+4 | FABEST | 42CrMo4+QT | FAB111 | Axial | Unnotched hourglass bar | 0 | 559.9539 | 559.9539 | 16 | 20000 | 0 |  |  | evento ambiguo: sin grieta | https://doi.org/10.5281/zenodo.21509581 | 4.30103 | 3277 | TRUE | FABEST: clasificacion previa no validada para inclusion | 4.30103 | 2.748152
FAB111_5E+4 | FABEST | 42CrMo4+QT | FAB111 | Axial | Unnotched hourglass bar | 0 | 495.548 | 495.548 | 16 | 50000 | 0 |  |  | evento ambiguo: sin grieta | https://doi.org/10.5281/zenodo.21509581 | 4.69897 | 3278 | TRUE | FABEST: clasificacion previa no validada para inclusion | 4.69897 | 2.695086
FAB111_1E+5 | FABEST | 42CrMo4+QT | FAB111 | Axial | Unnotched hourglass bar | 0 | 471.8379 | 471.8379 | 16 | 100000 | 0 |  |  | evento ambiguo: sin grieta | https://doi.org/10.5281/zenodo.21509581 | 5 | 3279 | TRUE | FABEST: clasificacion previa no validada para inclusion | 5 | 2.673793
FAB111_2E+5 | FABEST | 42CrMo4+QT | FAB111 | Axial | Unnotched hourglass bar | 0 | 459.4585 | 459.4585 | 16 | 200000 | 0 |  |  | evento ambiguo: sin grieta | https://doi.org/10.5281/zenodo.21509581 | 5.30103 | 3280 | TRUE | FABEST: clasificacion previa no validada para inclusion | 5.30103 | 2.662246
FAB111_5E+5 | FABEST | 42CrMo4+QT | FAB111 | Axial | Unnotched hourglass bar | 0 | 451.845 | 451.845 | 16 | 500000 | 0 |  |  | evento ambiguo: sin grieta | https://doi.org/10.5281/zenodo.21509581 | 5.69897 | 3281 | TRUE | FABEST: clasificacion previa no validada para inclusion | 5.69897 | 2.65499
FAB111_1E+6 | FABEST | 42CrMo4+QT | FAB111 | Axial | Unnotched hourglass bar | 0 | 449.2746 | 449.2746 | 16 | 1000000 | 0 |  |  | evento ambiguo: sin grieta | https://doi.org/10.5281/zenodo.21509581 | 6 | 3282 | TRUE | FABEST: clasificacion previa no validada para inclusion | 6 | 2.652512
FAB111_2E+6 | FABEST | 42CrMo4+QT | FAB111 | Axial | Unnotched hourglass bar | 0 | 447.983 | 447.983 | 16 | 2000000 | 0 |  |  | evento ambiguo: sin grieta | https://doi.org/10.5281/zenodo.21509581 | 6.30103 | 3283 | TRUE | FABEST: clasificacion previa no validada para inclusion | 6.30103 | 2.651262
FAB111_5E+6 | FABEST | 42CrMo4+QT | FAB111 | Axial | Unnotched hourglass bar | 0 | 447.2061 | 447.2061 | 16 | 5000000 | 0 |  |  | evento ambiguo: sin grieta | https://doi.org/10.5281/zenodo.21509581 | 6.69897 | 3284 | TRUE | FABEST: clasificacion previa no validada para inclusion | 6.69897 | 2.650508
FAB111_1E+7 | FABEST | 42CrMo4+QT | FAB111 | Axial | Unnotched hourglass bar | 0 | 446.9467 | 446.9467 | 16 | 10000000 | 0 |  |  | evento ambiguo: sin grieta | https://doi.org/10.5281/zenodo.21509581 | 7 | 3285 | TRUE | FABEST: clasificacion previa no validada para inclusion | 7 | 2.650256
FAB111_2E+7 | FABEST | 42CrMo4+QT | FAB111 | Axial | Unnotched hourglass bar | 0 | 446.817 | 446.817 | 16 | 20000000 | 0 |  |  | evento ambiguo: sin grieta | https://doi.org/10.5281/zenodo.21509581 | 7.30103 | 3286 | TRUE | FABEST: clasificacion previa no validada para inclusion | 7.30103 | 2.65013
FAB111_5E+7 | FABEST | 42CrMo4+QT | FAB111 | Axial | Unnotched hourglass bar | 0 | 446.7391 | 446.7391 | 16 | 50000000 | 0 |  |  | evento ambiguo: sin grieta | https://doi.org/10.5281/zenodo.21509581 | 7.69897 | 3287 | TRUE | FABEST: clasificacion previa no validada para inclusion | 7.69897 | 2.650054
FAB111_1E+8 | FABEST | 42CrMo4+QT | FAB111 | Axial | Unnotched hourglass bar | 0 | 446.7132 | 446.7132 | 16 | 100000000 | 0 |  |  | evento ambiguo: sin grieta | https://doi.org/10.5281/zenodo.21509581 | 8 | 3288 | TRUE | FABEST: clasificacion previa no validada para inclusion | 8 | 2.650029
FAB111_1E+3 | FABEST | 42CrMo4+QT | FAB111 | Axial | Unnotched hourglass bar | 0 | 676.1619 | 676.1619 | 16 | 1000 | 0 |  |  | evento ambiguo: sin grieta | https://doi.org/10.5281/zenodo.21509581 | 3 | 3289 | TRUE | FABEST: clasificacion previa no validada para inclusion | 3 | 2.830051
FAB111_2E+3 | FABEST | 42CrMo4+QT | FAB111 | Axial | Unnotched hourglass bar | 0 | 645.7186 | 645.7186 | 16 | 2000 | 0 |  |  | evento ambiguo: sin grieta | https://doi.org/10.5281/zenodo.21509581 | 3.30103 | 3290 | TRUE | FABEST: clasificacion previa no validada para inclusion | 3.30103 | 2.810043
FAB111_5E+3 | FABEST | 42CrMo4+QT | FAB111 | Axial | Unnotched hourglass bar | 0 | 605.4749 | 605.4749 | 16 | 5000 | 0 |  |  | evento ambiguo: sin grieta | https://doi.org/10.5281/zenodo.21509581 | 3.69897 | 3291 | TRUE | FABEST: clasificacion previa no validada para inclusion | 3.69897 | 2.782096
FAB111_1E+4 | FABEST | 42CrMo4+QT | FAB111 | Axial | Unnotched hourglass bar | 0 | 575.0316 | 575.0316 | 16 | 10000 | 0 |  |  | evento ambiguo: sin grieta | https://doi.org/10.5281/zenodo.21509581 | 4 | 3292 | TRUE | FABEST: clasificacion previa no validada para inclusion | 4 | 2.759692
FAB111_2E+4 | FABEST | 42CrMo4+QT | FAB111 | Axial | Unnotched hourglass bar | 0 | 544.5883 | 544.5883 | 16 | 20000 | 0 |  |  | evento ambiguo: sin grieta | https://doi.org/10.5281/zenodo.21509581 | 4.30103 | 3293 | TRUE | FABEST: clasificacion previa no validada para inclusion | 4.30103 | 2.736068
FAB111_5E+4 | FABEST | 42CrMo4+QT | FAB111 | Axial | Unnotched hourglass bar | 0 | 504.3446 | 504.3446 | 16 | 50000 | 0 |  |  | evento ambiguo: sin grieta | https://doi.org/10.5281/zenodo.21509581 | 4.69897 | 3294 | TRUE | FABEST: clasificacion previa no validada para inclusion | 4.69897 | 2.702727
FAB111_1E+5 | FABEST | 42CrMo4+QT | FAB111 | Axial | Unnotched hourglass bar | 0 | 473.9013 | 473.9013 | 16 | 100000 | 0 |  |  | evento ambiguo: sin grieta | https://doi.org/10.5281/zenodo.21509581 | 5 | 3295 | TRUE | FABEST: clasificacion previa no validada para inclusion | 5 | 2.675688
FAB111_2E+5 | FABEST | 42CrMo4+QT | FAB111 | Axial | Unnotched hourglass bar | 0 | 443.4581 | 443.4581 | 16 | 200000 | 0 |  |  | evento ambiguo: sin grieta | https://doi.org/10.5281/zenodo.21509581 | 5.30103 | 3296 | TRUE | FABEST: clasificacion previa no validada para inclusion | 5.30103 | 2.646853
FAB111_5E+5 | FABEST | 42CrMo4+QT | FAB111 | Axial | Unnotched hourglass bar | 0 | 403.2143 | 403.2143 | 16 | 500000 | 0 |  |  | evento ambiguo: sin grieta | https://doi.org/10.5281/zenodo.21509581 | 5.69897 | 3297 | TRUE | FABEST: clasificacion previa no validada para inclusion | 5.69897 | 2.605536
FAB111_1E+6 | FABEST | 42CrMo4+QT | FAB111 | Axial | Unnotched hourglass bar | 0 | 372.771 | 372.771 | 16 | 1000000 | 0 |  |  | evento ambiguo: sin grieta | https://doi.org/10.5281/zenodo.21509581 | 6 | 3298 | TRUE | FABEST: clasificacion previa no validada para inclusion | 6 | 2.571442
FAB111_2E+6 | FABEST | 42CrMo4+QT | FAB111 | Axial | Unnotched hourglass bar | 0 | 342.3278 | 342.3278 | 16 | 2000000 | 0 |  |  | evento ambiguo: sin grieta | https://doi.org/10.5281/zenodo.21509581 | 6.30103 | 3299 | TRUE | FABEST: clasificacion previa no validada para inclusion | 6.30103 | 2.534442
FAB111_5E+6 | FABEST | 42CrMo4+QT | FAB111 | Axial | Unnotched hourglass bar | 0 | 302.084 | 302.084 | 16 | 5000000 | 0 |  |  | evento ambiguo: sin grieta | https://doi.org/10.5281/zenodo.21509581 | 6.69897 | 3300 | TRUE | FABEST: clasificacion previa no validada para inclusion | 6.69897 | 2.480128
FAB111_1E+7 | FABEST | 42CrMo4+QT | FAB111 | Axial | Unnotched hourglass bar | 0 | 271.6407 | 271.6407 | 16 | 10000000 | 0 |  |  | evento ambiguo: sin grieta | https://doi.org/10.5281/zenodo.21509581 | 7 | 3301 | TRUE | FABEST: clasificacion previa no validada para inclusion | 7 | 2.433995
FAB111_2E+7 | FABEST | 42CrMo4+QT | FAB111 | Axial | Unnotched hourglass bar | 0 | 241.1975 | 241.1975 | 16 | 20000000 | 0 |  |  | evento ambiguo: sin grieta | https://doi.org/10.5281/zenodo.21509581 | 7.30103 | 3302 | TRUE | FABEST: clasificacion previa no validada para inclusion | 7.30103 | 2.382373
FAB111_5E+7 | FABEST | 42CrMo4+QT | FAB111 | Axial | Unnotched hourglass bar | 0 | 200.9537 | 200.9537 | 16 | 50000000 | 0 |  |  | evento ambiguo: sin grieta | https://doi.org/10.5281/zenodo.21509581 | 7.69897 | 3303 | TRUE | FABEST: clasificacion previa no validada para inclusion | 7.69897 | 2.303096
FAB111_1E+8 | FABEST | 42CrMo4+QT | FAB111 | Axial | Unnotched hourglass bar | 0 | 170.5104 | 170.5104 | 16 | 100000000 | 0 |  |  | evento ambiguo: sin grieta | https://doi.org/10.5281/zenodo.21509581 | 8 | 3304 | TRUE | FABEST: clasificacion previa no validada para inclusion | 8 | 2.231751
FAB112_7 | FABEST | 42CrMo4+QT | FAB112 | Axial | Unnotched hourglass bar | 0.3 | 360 | 668.52 | 20 | 156149 | 1 | finished |  | R diferente de -1 | https://doi.org/10.5281/zenodo.21509581 | 5.1935392 | 3305 | TRUE | FABEST: clasificacion previa no validada para inclusion | 5.193539 | 2.556303
FAB112_46 | FABEST | 42CrMo4+QT | FAB112 | Axial | Unnotched hourglass bar | 0.3 | 354 | 657.378 | 20 | 223770 | 1 | finished |  | R diferente de -1 | https://doi.org/10.5281/zenodo.21509581 | 5.3498019 | 3306 | TRUE | FABEST: clasificacion previa no validada para inclusion | 5.349802 | 2.549003
FAB112_6 | FABEST | 42CrMo4+QT | FAB112 | Axial | Unnotched hourglass bar | 0.3 | 360 | 668.52 | 20 | 257656 | 1 | finished |  | R diferente de -1 | https://doi.org/10.5281/zenodo.21509581 | 5.4110403 | 3307 | TRUE | FABEST: clasificacion previa no validada para inclusion | 5.41104 | 2.556303
FAB112_38 | FABEST | 42CrMo4+QT | FAB112 | Axial | Unnotched hourglass bar | 0.3 | 350 | 649.95 | 20 | 788823 | 1 | finished |  | R diferente de -1 | https://doi.org/10.5281/zenodo.21509581 | 5.8969796 | 3308 | TRUE | FABEST: clasificacion previa no validada para inclusion | 5.89698 | 2.544068
FAB112_19 | FABEST | 42CrMo4+QT | FAB112 | Axial | Unnotched hourglass bar | 0.3 | 340 | 631.38 | 20 | 1502308 | 1 | finished |  | R diferente de -1 | https://doi.org/10.5281/zenodo.21509581 | 6.176759 | 3309 | TRUE | FABEST: clasificacion previa no validada para inclusion | 6.176759 | 2.531479
FAB112_54 | FABEST | 42CrMo4+QT | FAB112 | Axial | Unnotched hourglass bar | 0.3 | 354 | 657.378 | 20 | 1839930 | 1 | finished |  | R diferente de -1 | https://doi.org/10.5281/zenodo.21509581 | 6.2648013 | 3310 | TRUE | FABEST: clasificacion previa no validada para inclusion | 6.264801 | 2.549003
FAB112_40 | FABEST | 42CrMo4+QT | FAB112 | Axial | Unnotched hourglass bar | 0.3 | 360 | 668.52 | 20 | 3156184 | 1 | finished |  | R diferente de -1 | https://doi.org/10.5281/zenodo.21509581 | 6.4991623 | 3311 | TRUE | FABEST: clasificacion previa no validada para inclusion | 6.499162 | 2.556303
FAB112_17 | FABEST | 42CrMo4+QT | FAB112 | Axial | Unnotched hourglass bar | 0.3 | 345 | 640.665 | 20 | 4273063 | 1 | finished |  | R diferente de -1 | https://doi.org/10.5281/zenodo.21509581 | 6.6307393 | 3312 | TRUE | FABEST: clasificacion previa no validada para inclusion | 6.630739 | 2.537819
FAB112_13 | FABEST | 42CrMo4+QT | FAB112 | Axial | Unnotched hourglass bar | 0.3 | 346 | 642.522 | 20 | 5657738 | 0 | interrupted |  | R diferente de -1 | https://doi.org/10.5281/zenodo.21509581 | 6.7526428 | 3313 | TRUE | FABEST: clasificacion previa no validada para inclusion | 6.752643 | 2.539076
FAB112_1E+3 | FABEST | 42CrMo4+QT | FAB112 | Axial | Unnotched hourglass bar | 0.3 | 447.2216 | 830.4905 | 20 | 1000 | 0 |  |  | evento ambiguo: sin grieta | https://doi.org/10.5281/zenodo.21509581 | 3 | 3314 | TRUE | FABEST: clasificacion previa no validada para inclusion | 3 | 2.650523
FAB112_2E+3 | FABEST | 42CrMo4+QT | FAB112 | Axial | Unnotched hourglass bar | 0.3 | 436.4495 | 810.4867 | 20 | 2000 | 0 |  |  | evento ambiguo: sin grieta | https://doi.org/10.5281/zenodo.21509581 | 3.30103 | 3315 | TRUE | FABEST: clasificacion previa no validada para inclusion | 3.30103 | 2.639934
FAB112_5E+3 | FABEST | 42CrMo4+QT | FAB112 | Axial | Unnotched hourglass bar | 0.3 | 422.6067 | 784.7806 | 20 | 5000 | 0 |  |  | evento ambiguo: sin grieta | https://doi.org/10.5281/zenodo.21509581 | 3.69897 | 3316 | TRUE | FABEST: clasificacion previa no validada para inclusion | 3.69897 | 2.625936
FAB112_1E+4 | FABEST | 42CrMo4+QT | FAB112 | Axial | Unnotched hourglass bar | 0.3 | 412.4275 | 765.8778 | 20 | 10000 | 0 |  |  | evento ambiguo: sin grieta | https://doi.org/10.5281/zenodo.21509581 | 4 | 3317 | TRUE | FABEST: clasificacion previa no validada para inclusion | 4 | 2.615348
FAB112_2E+4 | FABEST | 42CrMo4+QT | FAB112 | Axial | Unnotched hourglass bar | 0.3 | 402.4934 | 747.4303 | 20 | 20000 | 0 |  |  | evento ambiguo: sin grieta | https://doi.org/10.5281/zenodo.21509581 | 4.30103 | 3318 | TRUE | FABEST: clasificacion previa no validada para inclusion | 4.30103 | 2.604759
FAB112_5E+4 | FABEST | 42CrMo4+QT | FAB112 | Axial | Unnotched hourglass bar | 0.3 | 389.7276 | 723.7242 | 20 | 50000 | 0 |  |  | evento ambiguo: sin grieta | https://doi.org/10.5281/zenodo.21509581 | 4.69897 | 3319 | TRUE | FABEST: clasificacion previa no validada para inclusion | 4.69897 | 2.590761
FAB112_1E+5 | FABEST | 42CrMo4+QT | FAB112 | Axial | Unnotched hourglass bar | 0.3 | 380.3404 | 706.292 | 20 | 100000 | 0 |  |  | evento ambiguo: sin grieta | https://doi.org/10.5281/zenodo.21509581 | 5 | 3320 | TRUE | FABEST: clasificacion previa no validada para inclusion | 5 | 2.580172
FAB112_2E+5 | FABEST | 42CrMo4+QT | FAB112 | Axial | Unnotched hourglass bar | 0.3 | 371.1792 | 689.2798 | 20 | 200000 | 0 |  |  | evento ambiguo: sin grieta | https://doi.org/10.5281/zenodo.21509581 | 5.30103 | 3321 | TRUE | FABEST: clasificacion previa no validada para inclusion | 5.30103 | 2.569584
FAB112_5E+5 | FABEST | 42CrMo4+QT | FAB112 | Axial | Unnotched hourglass bar | 0.3 | 359.4066 | 667.418 | 20 | 500000 | 0 |  |  | evento ambiguo: sin grieta | https://doi.org/10.5281/zenodo.21509581 | 5.69897 | 3322 | TRUE | FABEST: clasificacion previa no validada para inclusion | 5.69897 | 2.555586
FAB112_1E+6 | FABEST | 42CrMo4+QT | FAB112 | Axial | Unnotched hourglass bar | 0.3 | 350.7496 | 651.3421 | 20 | 1000000 | 0 |  |  | evento ambiguo: sin grieta | https://doi.org/10.5281/zenodo.21509581 | 6 | 3323 | TRUE | FABEST: clasificacion previa no validada para inclusion | 6 | 2.544997
FAB112_2E+6 | FABEST | 42CrMo4+QT | FAB112 | Axial | Unnotched hourglass bar | 0.3 | 342.3012 | 635.6533 | 20 | 2000000 | 0 |  |  | evento ambiguo: sin grieta | https://doi.org/10.5281/zenodo.21509581 | 6.30103 | 3324 | TRUE | FABEST: clasificacion previa no validada para inclusion | 6.30103 | 2.534408
FAB112_5E+6 | FABEST | 42CrMo4+QT | FAB112 | Axial | Unnotched hourglass bar | 0.3 | 331.4445 | 615.4924 | 20 | 5000000 | 0 |  |  | evento ambiguo: sin grieta | https://doi.org/10.5281/zenodo.21509581 | 6.69897 | 3325 | TRUE | FABEST: clasificacion previa no validada para inclusion | 6.69897 | 2.520411
FAB112_1E+7 | FABEST | 42CrMo4+QT | FAB112 | Axial | Unnotched hourglass bar | 0.3 | 323.4611 | 600.6672 | 20 | 10000000 | 0 |  |  | evento ambiguo: sin grieta | https://doi.org/10.5281/zenodo.21509581 | 7 | 3326 | TRUE | FABEST: clasificacion previa no validada para inclusion | 7 | 2.509822
FAB112_2E+7 | FABEST | 42CrMo4+QT | FAB112 | Axial | Unnotched hourglass bar | 0.3 | 315.67 | 586.1991 | 20 | 20000000 | 0 |  |  | evento ambiguo: sin grieta | https://doi.org/10.5281/zenodo.21509581 | 7.30103 | 3327 | TRUE | FABEST: clasificacion previa no validada para inclusion | 7.30103 | 2.499233
FAB112_5E+7 | FABEST | 42CrMo4+QT | FAB112 | Axial | Unnotched hourglass bar | 0.3 | 305.6579 | 567.6067 | 20 | 50000000 | 0 |  |  | evento ambiguo: sin grieta | https://doi.org/10.5281/zenodo.21509581 | 7.69897 | 3328 | TRUE | FABEST: clasificacion previa no validada para inclusion | 7.69897 | 2.485236
FAB112_1E+8 | FABEST | 42CrMo4+QT | FAB112 | Axial | Unnotched hourglass bar | 0.3 | 298.2956 | 553.9349 | 20 | 100000000 | 0 |  |  | evento ambiguo: sin grieta | https://doi.org/10.5281/zenodo.21509581 | 8 | 3329 | TRUE | FABEST: clasificacion previa no validada para inclusion | 8 | 2.474647
FAB112_1E+3 | FABEST | 42CrMo4+QT | FAB112 | Axial | Unnotched hourglass bar | 0.3 | 643.2047 | 1194.431 | 20 | 1000 | 0 |  |  | evento ambiguo: sin grieta | https://doi.org/10.5281/zenodo.21509581 | 3 | 3330 | TRUE | FABEST: clasificacion previa no validada para inclusion | 3 | 2.808349
FAB112_2E+3 | FABEST | 42CrMo4+QT | FAB112 | Axial | Unnotched hourglass bar | 0.3 | 571.4874 | 1061.252 | 20 | 2000 | 0 |  |  | evento ambiguo: sin grieta | https://doi.org/10.5281/zenodo.21509581 | 3.30103 | 3331 | TRUE | FABEST: clasificacion previa no validada para inclusion | 3.30103 | 2.757007
FAB112_5E+3 | FABEST | 42CrMo4+QT | FAB112 | Axial | Unnotched hourglass bar | 0.3 | 493.0258 | 915.5489 | 20 | 5000 | 0 |  |  | evento ambiguo: sin grieta | https://doi.org/10.5281/zenodo.21509581 | 3.69897 | 3332 | TRUE | FABEST: clasificacion previa no validada para inclusion | 3.69897 | 2.69287
FAB112_1E+4 | FABEST | 42CrMo4+QT | FAB112 | Axial | Unnotched hourglass bar | 0.3 | 446.19 | 828.5747 | 20 | 10000 | 0 |  |  | evento ambiguo: sin grieta | https://doi.org/10.5281/zenodo.21509581 | 4 | 3333 | TRUE | FABEST: clasificacion previa no validada para inclusion | 4 | 2.64952
FAB112_2E+4 | FABEST | 42CrMo4+QT | FAB112 | Axial | Unnotched hourglass bar | 0.3 | 410.3877 | 762.09 | 20 | 20000 | 0 |  |  | evento ambiguo: sin grieta | https://doi.org/10.5281/zenodo.21509581 | 4.30103 | 3334 | TRUE | FABEST: clasificacion previa no validada para inclusion | 4.30103 | 2.613194
FAB112_5E+4 | FABEST | 42CrMo4+QT | FAB112 | Axial | Unnotched hourglass bar | 0.3 | 379.1555 | 704.0918 | 20 | 50000 | 0 |  |  | evento ambiguo: sin grieta | https://doi.org/10.5281/zenodo.21509581 | 4.69897 | 3335 | TRUE | FABEST: clasificacion previa no validada para inclusion | 4.69897 | 2.578817
FAB112_1E+5 | FABEST | 42CrMo4+QT | FAB112 | Axial | Unnotched hourglass bar | 0.3 | 365.4925 | 678.7196 | 20 | 100000 | 0 |  |  | evento ambiguo: sin grieta | https://doi.org/10.5281/zenodo.21509581 | 5 | 3336 | TRUE | FABEST: clasificacion previa no validada para inclusion | 5 | 2.562878
FAB112_2E+5 | FABEST | 42CrMo4+QT | FAB112 | Axial | Unnotched hourglass bar | 0.3 | 357.6748 | 664.2021 | 20 | 200000 | 0 |  |  | evento ambiguo: sin grieta | https://doi.org/10.5281/zenodo.21509581 | 5.30103 | 3337 | TRUE | FABEST: clasificacion previa no validada para inclusion | 5.30103 | 2.553488
FAB112_5E+5 | FABEST | 42CrMo4+QT | FAB112 | Axial | Unnotched hourglass bar | 0.3 | 352.5792 | 654.7396 | 20 | 500000 | 0 |  |  | evento ambiguo: sin grieta | https://doi.org/10.5281/zenodo.21509581 | 5.69897 | 3338 | TRUE | FABEST: clasificacion previa no validada para inclusion | 5.69897 | 2.547257
FAB112_1E+6 | FABEST | 42CrMo4+QT | FAB112 | Axial | Unnotched hourglass bar | 0.3 | 350.803 | 651.4412 | 20 | 1000000 | 0 |  |  | evento ambiguo: sin grieta | https://doi.org/10.5281/zenodo.21509581 | 6 | 3339 | TRUE | FABEST: clasificacion previa no validada para inclusion | 6 | 2.545063
FAB112_2E+6 | FABEST | 42CrMo4+QT | FAB112 | Axial | Unnotched hourglass bar | 0.3 | 349.8992 | 649.7629 | 20 | 2000000 | 0 |  |  | evento ambiguo: sin grieta | https://doi.org/10.5281/zenodo.21509581 | 6.30103 | 3340 | TRUE | FABEST: clasificacion previa no validada para inclusion | 6.30103 | 2.543943
FAB112_5E+6 | FABEST | 42CrMo4+QT | FAB112 | Axial | Unnotched hourglass bar | 0.3 | 349.3518 | 648.7462 | 20 | 5000000 | 0 |  |  | evento ambiguo: sin grieta | https://doi.org/10.5281/zenodo.21509581 | 6.69897 | 3341 | TRUE | FABEST: clasificacion previa no validada para inclusion | 6.69897 | 2.543263
FAB112_1E+7 | FABEST | 42CrMo4+QT | FAB112 | Axial | Unnotched hourglass bar | 0.3 | 349.1684 | 648.4057 | 20 | 10000000 | 0 |  |  | evento ambiguo: sin grieta | https://doi.org/10.5281/zenodo.21509581 | 7 | 3342 | TRUE | FABEST: clasificacion previa no validada para inclusion | 7 | 2.543035
FAB112_2E+7 | FABEST | 42CrMo4+QT | FAB112 | Axial | Unnotched hourglass bar | 0.3 | 349.0766 | 648.2352 | 20 | 20000000 | 0 |  |  | evento ambiguo: sin grieta | https://doi.org/10.5281/zenodo.21509581 | 7.30103 | 3343 | TRUE | FABEST: clasificacion previa no validada para inclusion | 7.30103 | 2.542921
FAB112_5E+7 | FABEST | 42CrMo4+QT | FAB112 | Axial | Unnotched hourglass bar | 0.3 | 349.0214 | 648.1327 | 20 | 50000000 | 0 |  |  | evento ambiguo: sin grieta | https://doi.org/10.5281/zenodo.21509581 | 7.69897 | 3344 | TRUE | FABEST: clasificacion previa no validada para inclusion | 7.69897 | 2.542852
FAB112_1E+8 | FABEST | 42CrMo4+QT | FAB112 | Axial | Unnotched hourglass bar | 0.3 | 349.003 | 648.0986 | 20 | 100000000 | 0 |  |  | evento ambiguo: sin grieta | https://doi.org/10.5281/zenodo.21509581 | 8 | 3345 | TRUE | FABEST: clasificacion previa no validada para inclusion | 8 | 2.542829
FAB112_1E+3 | FABEST | 42CrMo4+QT | FAB112 | Axial | Unnotched hourglass bar | 0.3 | 436.0087 | 809.6682 | 20 | 1000 | 0 |  |  | evento ambiguo: sin grieta | https://doi.org/10.5281/zenodo.21509581 | 3 | 3346 | TRUE | FABEST: clasificacion previa no validada para inclusion | 3 | 2.639495
FAB112_2E+3 | FABEST | 42CrMo4+QT | FAB112 | Axial | Unnotched hourglass bar | 0.3 | 427.4612 | 793.7955 | 20 | 2000 | 0 |  |  | evento ambiguo: sin grieta | https://doi.org/10.5281/zenodo.21509581 | 3.30103 | 3347 | TRUE | FABEST: clasificacion previa no validada para inclusion | 3.30103 | 2.630897
FAB112_5E+3 | FABEST | 42CrMo4+QT | FAB112 | Axial | Unnotched hourglass bar | 0.3 | 416.1621 | 772.813 | 20 | 5000 | 0 |  |  | evento ambiguo: sin grieta | https://doi.org/10.5281/zenodo.21509581 | 3.69897 | 3348 | TRUE | FABEST: clasificacion previa no validada para inclusion | 3.69897 | 2.619263
FAB112_1E+4 | FABEST | 42CrMo4+QT | FAB112 | Axial | Unnotched hourglass bar | 0.3 | 407.6146 | 756.9403 | 20 | 10000 | 0 |  |  | evento ambiguo: sin grieta | https://doi.org/10.5281/zenodo.21509581 | 4 | 3349 | TRUE | FABEST: clasificacion previa no validada para inclusion | 4 | 2.61025
FAB112_2E+4 | FABEST | 42CrMo4+QT | FAB112 | Axial | Unnotched hourglass bar | 0.3 | 399.0671 | 741.0677 | 20 | 20000 | 0 |  |  | evento ambiguo: sin grieta | https://doi.org/10.5281/zenodo.21509581 | 4.30103 | 3350 | TRUE | FABEST: clasificacion previa no validada para inclusion | 4.30103 | 2.601046
FAB112_5E+4 | FABEST | 42CrMo4+QT | FAB112 | Axial | Unnotched hourglass bar | 0.3 | 387.768 | 720.0852 | 20 | 50000 | 0 |  |  | evento ambiguo: sin grieta | https://doi.org/10.5281/zenodo.21509581 | 4.69897 | 3351 | TRUE | FABEST: clasificacion previa no validada para inclusion | 4.69897 | 2.588572
FAB112_1E+5 | FABEST | 42CrMo4+QT | FAB112 | Axial | Unnotched hourglass bar | 0.3 | 379.2205 | 704.2125 | 20 | 100000 | 0 |  |  | evento ambiguo: sin grieta | https://doi.org/10.5281/zenodo.21509581 | 5 | 3352 | TRUE | FABEST: clasificacion previa no validada para inclusion | 5 | 2.578892
FAB112_2E+5 | FABEST | 42CrMo4+QT | FAB112 | Axial | Unnotched hourglass bar | 0.3 | 370.6731 | 688.3399 | 20 | 200000 | 0 |  |  | evento ambiguo: sin grieta | https://doi.org/10.5281/zenodo.21509581 | 5.30103 | 3353 | TRUE | FABEST: clasificacion previa no validada para inclusion | 5.30103 | 2.568991
FAB112_5E+5 | FABEST | 42CrMo4+QT | FAB112 | Axial | Unnotched hourglass bar | 0.3 | 359.3739 | 667.3574 | 20 | 500000 | 0 |  |  | evento ambiguo: sin grieta | https://doi.org/10.5281/zenodo.21509581 | 5.69897 | 3354 | TRUE | FABEST: clasificacion previa no validada para inclusion | 5.69897 | 2.555547
FAB112_1E+6 | FABEST | 42CrMo4+QT | FAB112 | Axial | Unnotched hourglass bar | 0.3 | 350.8264 | 651.4847 | 20 | 1000000 | 0 |  |  | evento ambiguo: sin grieta | https://doi.org/10.5281/zenodo.21509581 | 6 | 3355 | TRUE | FABEST: clasificacion previa no validada para inclusion | 6 | 2.545092
FAB112_2E+6 | FABEST | 42CrMo4+QT | FAB112 | Axial | Unnotched hourglass bar | 0.3 | 342.279 | 635.6121 | 20 | 2000000 | 0 |  |  | evento ambiguo: sin grieta | https://doi.org/10.5281/zenodo.21509581 | 6.30103 | 3356 | TRUE | FABEST: clasificacion previa no validada para inclusion | 6.30103 | 2.53438
FAB112_5E+6 | FABEST | 42CrMo4+QT | FAB112 | Axial | Unnotched hourglass bar | 0.3 | 330.9798 | 614.6296 | 20 | 5000000 | 0 |  |  | evento ambiguo: sin grieta | https://doi.org/10.5281/zenodo.21509581 | 6.69897 | 3357 | TRUE | FABEST: clasificacion previa no validada para inclusion | 6.69897 | 2.519802
FAB112_1E+7 | FABEST | 42CrMo4+QT | FAB112 | Axial | Unnotched hourglass bar | 0.3 | 322.4324 | 598.7569 | 20 | 10000000 | 0 |  |  | evento ambiguo: sin grieta | https://doi.org/10.5281/zenodo.21509581 | 7 | 3358 | TRUE | FABEST: clasificacion previa no validada para inclusion | 7 | 2.508439
FAB112_2E+7 | FABEST | 42CrMo4+QT | FAB112 | Axial | Unnotched hourglass bar | 0.3 | 313.8849 | 582.8842 | 20 | 20000000 | 0 |  |  | evento ambiguo: sin grieta | https://doi.org/10.5281/zenodo.21509581 | 7.30103 | 3359 | TRUE | FABEST: clasificacion previa no validada para inclusion | 7.30103 | 2.49677
FAB112_5E+7 | FABEST | 42CrMo4+QT | FAB112 | Axial | Unnotched hourglass bar | 0.3 | 302.5857 | 561.9017 | 20 | 50000000 | 0 |  |  | evento ambiguo: sin grieta | https://doi.org/10.5281/zenodo.21509581 | 7.69897 | 3360 | TRUE | FABEST: clasificacion previa no validada para inclusion | 7.69897 | 2.480848
FAB112_1E+8 | FABEST | 42CrMo4+QT | FAB112 | Axial | Unnotched hourglass bar | 0.3 | 294.0383 | 546.0291 | 20 | 100000000 | 0 |  |  | evento ambiguo: sin grieta | https://doi.org/10.5281/zenodo.21509581 | 8 | 3361 | TRUE | FABEST: clasificacion previa no validada para inclusion | 8 | 2.468404
FAB113_21 | FABEST | 42CrMo4+QT | FAB113 | Axial | Unnotched hourglass bar | -2 | 725 | -241.425 | 10 | 21443 | 1 | finished |  | R diferente de -1 | https://doi.org/10.5281/zenodo.21509581 | 4.3312855 | 3362 | TRUE | FABEST: clasificacion previa no validada para inclusion | 4.331286 | 2.860338
FAB113_37 | FABEST | 42CrMo4+QT | FAB113 | Axial | Unnotched hourglass bar | -2 | 690 | -229.77 | 10 | 28392 | 1 | finished |  | R diferente de -1 | https://doi.org/10.5281/zenodo.21509581 | 4.453196 | 3363 | TRUE | FABEST: clasificacion previa no validada para inclusion | 4.453196 | 2.838849
FAB113_43 | FABEST | 42CrMo4+QT | FAB113 | Axial | Unnotched hourglass bar | -2 | 690 | -229.77 | 10 | 36481 | 1 | finished |  | R diferente de -1 | https://doi.org/10.5281/zenodo.21509581 | 4.5620667 | 3364 | TRUE | FABEST: clasificacion previa no validada para inclusion | 4.562067 | 2.838849
FAB113_15 | FABEST | 42CrMo4+QT | FAB113 | Axial | Unnotched hourglass bar | -2 | 665 | -221.445 | 10 | 52184 | 1 | finished |  | R diferente de -1 | https://doi.org/10.5281/zenodo.21509581 | 4.7175374 | 3365 | TRUE | FABEST: clasificacion previa no validada para inclusion | 4.717537 | 2.822822
FAB113_44 | FABEST | 42CrMo4+QT | FAB113 | Axial | Unnotched hourglass bar | -2 | 650 | -216.45 | 10 | 74415 | 1 | finished |  | R diferente de -1 | https://doi.org/10.5281/zenodo.21509581 | 4.8716605 | 3366 | TRUE | FABEST: clasificacion previa no validada para inclusion | 4.87166 | 2.812913
FAB113_3 | FABEST | 42CrMo4+QT | FAB113 | Axial | Unnotched hourglass bar | -2 | 600 | -199.8 | 10 | 93913 | 1 | finished |  | R diferente de -1 | https://doi.org/10.5281/zenodo.21509581 | 4.9727257 | 3367 | TRUE | FABEST: clasificacion previa no validada para inclusion | 4.972726 | 2.778151
FAB113_32 | FABEST | 42CrMo4+QT | FAB113 | Axial | Unnotched hourglass bar | -2 | 600 | -199.8 | 10 | 94019 | 1 | finished |  | R diferente de -1 | https://doi.org/10.5281/zenodo.21509581 | 4.9732156 | 3368 | TRUE | FABEST: clasificacion previa no validada para inclusion | 4.973216 | 2.778151
FAB113_53 | FABEST | 42CrMo4+QT | FAB113 | Axial | Unnotched hourglass bar | -2 | 550 | -183.15 | 10 | 164221 | 1 | finished |  | R diferente de -1 | https://doi.org/10.5281/zenodo.21509581 | 5.2154287 | 3369 | TRUE | FABEST: clasificacion previa no validada para inclusion | 5.215429 | 2.740363
FAB113_8 | FABEST | 42CrMo4+QT | FAB113 | Axial | Unnotched hourglass bar | -2 | 555 | -184.815 | 10 | 220183 | 1 | finished |  | R diferente de -1 | https://doi.org/10.5281/zenodo.21509581 | 5.3427838 | 3370 | TRUE | FABEST: clasificacion previa no validada para inclusion | 5.342784 | 2.744293
FAB113_26 | FABEST | 42CrMo4+QT | FAB113 | Axial | Unnotched hourglass bar | -2 | 550 | -183.15 | 10 | 856904 | 1 | finished |  | R diferente de -1 | https://doi.org/10.5281/zenodo.21509581 | 5.9329322 | 3371 | TRUE | FABEST: clasificacion previa no validada para inclusion | 5.932932 | 2.740363
FAB113_1E+3 | FABEST | 42CrMo4+QT | FAB113 | Axial | Unnotched hourglass bar | -2 | 993.5932 | -330.8665 | 10 | 1000 | 0 |  |  | evento ambiguo: sin grieta | https://doi.org/10.5281/zenodo.21509581 | 3 | 3372 | TRUE | FABEST: clasificacion previa no validada para inclusion | 3 | 2.997209
FAB113_2E+3 | FABEST | 42CrMo4+QT | FAB113 | Axial | Unnotched hourglass bar | -2 | 924.4151 | -307.8302 | 10 | 2000 | 0 |  |  | evento ambiguo: sin grieta | https://doi.org/10.5281/zenodo.21509581 | 3.30103 | 3373 | TRUE | FABEST: clasificacion previa no validada para inclusion | 3.30103 | 2.965867
FAB113_5E+3 | FABEST | 42CrMo4+QT | FAB113 | Axial | Unnotched hourglass bar | -2 | 840.3025 | -279.8207 | 10 | 5000 | 0 |  |  | evento ambiguo: sin grieta | https://doi.org/10.5281/zenodo.21509581 | 3.69897 | 3374 | TRUE | FABEST: clasificacion previa no validada para inclusion | 3.69897 | 2.924436
FAB113_1E+4 | FABEST | 42CrMo4+QT | FAB113 | Axial | Unnotched hourglass bar | -2 | 781.7971 | -260.3384 | 10 | 10000 | 0 |  |  | evento ambiguo: sin grieta | https://doi.org/10.5281/zenodo.21509581 | 4 | 3375 | TRUE | FABEST: clasificacion previa no validada para inclusion | 4 | 2.893094
FAB113_2E+4 | FABEST | 42CrMo4+QT | FAB113 | Axial | Unnotched hourglass bar | -2 | 727.3651 | -242.2126 | 10 | 20000 | 0 |  |  | evento ambiguo: sin grieta | https://doi.org/10.5281/zenodo.21509581 | 4.30103 | 3376 | TRUE | FABEST: clasificacion previa no validada para inclusion | 4.30103 | 2.861752
FAB113_5E+4 | FABEST | 42CrMo4+QT | FAB113 | Axial | Unnotched hourglass bar | -2 | 661.1821 | -220.1736 | 10 | 50000 | 0 |  |  | evento ambiguo: sin grieta | https://doi.org/10.5281/zenodo.21509581 | 4.69897 | 3377 | TRUE | FABEST: clasificacion previa no validada para inclusion | 4.69897 | 2.820321
FAB113_1E+5 | FABEST | 42CrMo4+QT | FAB113 | Axial | Unnotched hourglass bar | -2 | 615.1478 | -204.8442 | 10 | 100000 | 0 |  |  | evento ambiguo: sin grieta | https://doi.org/10.5281/zenodo.21509581 | 5 | 3378 | TRUE | FABEST: clasificacion previa no validada para inclusion | 5 | 2.788979
FAB113_2E+5 | FABEST | 42CrMo4+QT | FAB113 | Axial | Unnotched hourglass bar | -2 | 572.3186 | -190.5821 | 10 | 200000 | 0 |  |  | evento ambiguo: sin grieta | https://doi.org/10.5281/zenodo.21509581 | 5.30103 | 3379 | TRUE | FABEST: clasificacion previa no validada para inclusion | 5.30103 | 2.757638
FAB113_5E+5 | FABEST | 42CrMo4+QT | FAB113 | Axial | Unnotched hourglass bar | -2 | 520.2433 | -173.241 | 10 | 500000 | 0 |  |  | evento ambiguo: sin grieta | https://doi.org/10.5281/zenodo.21509581 | 5.69897 | 3380 | TRUE | FABEST: clasificacion previa no validada para inclusion | 5.69897 | 2.716207
FAB113_1E+6 | FABEST | 42CrMo4+QT | FAB113 | Axial | Unnotched hourglass bar | -2 | 484.0218 | -161.1792 | 10 | 1000000 | 0 |  |  | evento ambiguo: sin grieta | https://doi.org/10.5281/zenodo.21509581 | 6 | 3381 | TRUE | FABEST: clasificacion previa no validada para inclusion | 6 | 2.684865
FAB113_2E+6 | FABEST | 42CrMo4+QT | FAB113 | Axial | Unnotched hourglass bar | -2 | 450.3221 | -149.9573 | 10 | 2000000 | 0 |  |  | evento ambiguo: sin grieta | https://doi.org/10.5281/zenodo.21509581 | 6.30103 | 3382 | TRUE | FABEST: clasificacion previa no validada para inclusion | 6.30103 | 2.653523
FAB113_5E+6 | FABEST | 42CrMo4+QT | FAB113 | Axial | Unnotched hourglass bar | -2 | 409.3473 | -136.3127 | 10 | 5000000 | 0 |  |  | evento ambiguo: sin grieta | https://doi.org/10.5281/zenodo.21509581 | 6.69897 | 3383 | TRUE | FABEST: clasificacion previa no validada para inclusion | 6.69897 | 2.612092
FAB113_1E+7 | FABEST | 42CrMo4+QT | FAB113 | Axial | Unnotched hourglass bar | -2 | 380.8468 | -126.822 | 10 | 10000000 | 0 |  |  | evento ambiguo: sin grieta | https://doi.org/10.5281/zenodo.21509581 | 7 | 3384 | TRUE | FABEST: clasificacion previa no validada para inclusion | 7 | 2.58075
FAB113_2E+7 | FABEST | 42CrMo4+QT | FAB113 | Axial | Unnotched hourglass bar | -2 | 354.3306 | -117.9921 | 10 | 20000000 | 0 |  |  | evento ambiguo: sin grieta | https://doi.org/10.5281/zenodo.21509581 | 7.30103 | 3385 | TRUE | FABEST: clasificacion previa no validada para inclusion | 7.30103 | 2.549409
FAB113_5E+7 | FABEST | 42CrMo4+QT | FAB113 | Axial | Unnotched hourglass bar | -2 | 322.0901 | -107.256 | 10 | 50000000 | 0 |  |  | evento ambiguo: sin grieta | https://doi.org/10.5281/zenodo.21509581 | 7.69897 | 3386 | TRUE | FABEST: clasificacion previa no validada para inclusion | 7.69897 | 2.507977
FAB113_1E+8 | FABEST | 42CrMo4+QT | FAB113 | Axial | Unnotched hourglass bar | -2 | 299.6648 | -99.78838 | 10 | 100000000 | 0 |  |  | evento ambiguo: sin grieta | https://doi.org/10.5281/zenodo.21509581 | 8 | 3387 | TRUE | FABEST: clasificacion previa no validada para inclusion | 8 | 2.476636
FAB113_1E+3 | FABEST | 42CrMo4+QT | FAB113 | Axial | Unnotched hourglass bar | -2 | 854.1549 | -284.4336 | 10 | 1000 | 0 |  |  | evento ambiguo: sin grieta | https://doi.org/10.5281/zenodo.21509581 | 3 | 3388 | TRUE | FABEST: clasificacion previa no validada para inclusion | 3 | 2.931537
FAB113_2E+3 | FABEST | 42CrMo4+QT | FAB113 | Axial | Unnotched hourglass bar | -2 | 844.2912 | -281.149 | 10 | 2000 | 0 |  |  | evento ambiguo: sin grieta | https://doi.org/10.5281/zenodo.21509581 | 3.30103 | 3389 | TRUE | FABEST: clasificacion previa no validada para inclusion | 3.30103 | 2.926492
FAB113_5E+3 | FABEST | 42CrMo4+QT | FAB113 | Axial | Unnotched hourglass bar | -2 | 817.9619 | -272.3813 | 10 | 5000 | 0 |  |  | evento ambiguo: sin grieta | https://doi.org/10.5281/zenodo.21509581 | 3.69897 | 3390 | TRUE | FABEST: clasificacion previa no validada para inclusion | 3.69897 | 2.912733
FAB113_1E+4 | FABEST | 42CrMo4+QT | FAB113 | Axial | Unnotched hourglass bar | -2 | 782.5549 | -260.5908 | 10 | 10000 | 0 |  |  | evento ambiguo: sin grieta | https://doi.org/10.5281/zenodo.21509581 | 4 | 3391 | TRUE | FABEST: clasificacion previa no validada para inclusion | 4 | 2.893515
FAB113_2E+4 | FABEST | 42CrMo4+QT | FAB113 | Axial | Unnotched hourglass bar | -2 | 732.303 | -243.8569 | 10 | 20000 | 0 |  |  | evento ambiguo: sin grieta | https://doi.org/10.5281/zenodo.21509581 | 4.30103 | 3392 | TRUE | FABEST: clasificacion previa no validada para inclusion | 4.30103 | 2.864691
FAB113_5E+4 | FABEST | 42CrMo4+QT | FAB113 | Axial | Unnotched hourglass bar | -2 | 655.0399 | -218.1283 | 10 | 50000 | 0 |  |  | evento ambiguo: sin grieta | https://doi.org/10.5281/zenodo.21509581 | 4.69897 | 3393 | TRUE | FABEST: clasificacion previa no validada para inclusion | 4.69897 | 2.816268
FAB113_1E+5 | FABEST | 42CrMo4+QT | FAB113 | Axial | Unnotched hourglass bar | -2 | 603.9807 | -201.1256 | 10 | 100000 | 0 |  |  | evento ambiguo: sin grieta | https://doi.org/10.5281/zenodo.21509581 | 5 | 3394 | TRUE | FABEST: clasificacion previa no validada para inclusion | 5 | 2.781023
FAB113_2E+5 | FABEST | 42CrMo4+QT | FAB113 | Axial | Unnotched hourglass bar | -2 | 567.5693 | -189.0006 | 10 | 200000 | 0 |  |  | evento ambiguo: sin grieta | https://doi.org/10.5281/zenodo.21509581 | 5.30103 | 3395 | TRUE | FABEST: clasificacion previa no validada para inclusion | 5.30103 | 2.754019
FAB113_5E+5 | FABEST | 42CrMo4+QT | FAB113 | Axial | Unnotched hourglass bar | -2 | 540.2227 | -179.8942 | 10 | 500000 | 0 |  |  | evento ambiguo: sin grieta | https://doi.org/10.5281/zenodo.21509581 | 5.69897 | 3396 | TRUE | FABEST: clasificacion previa no validada para inclusion | 5.69897 | 2.732573
FAB113_1E+6 | FABEST | 42CrMo4+QT | FAB113 | Axial | Unnotched hourglass bar | -2 | 529.9112 | -176.4604 | 10 | 1000000 | 0 |  |  | evento ambiguo: sin grieta | https://doi.org/10.5281/zenodo.21509581 | 6 | 3397 | TRUE | FABEST: clasificacion previa no validada para inclusion | 6 | 2.724203
FAB113_2E+6 | FABEST | 42CrMo4+QT | FAB113 | Axial | Unnotched hourglass bar | -2 | 524.496 | -174.6572 | 10 | 2000000 | 0 |  |  | evento ambiguo: sin grieta | https://doi.org/10.5281/zenodo.21509581 | 6.30103 | 3398 | TRUE | FABEST: clasificacion previa no validada para inclusion | 6.30103 | 2.719742
FAB113_5E+6 | FABEST | 42CrMo4+QT | FAB113 | Axial | Unnotched hourglass bar | -2 | 521.1586 | -173.5458 | 10 | 5000000 | 0 |  |  | evento ambiguo: sin grieta | https://doi.org/10.5281/zenodo.21509581 | 6.69897 | 3399 | TRUE | FABEST: clasificacion previa no validada para inclusion | 6.69897 | 2.71697
FAB113_1E+7 | FABEST | 42CrMo4+QT | FAB113 | Axial | Unnotched hourglass bar | -2 | 520.0309 | -173.1703 | 10 | 10000000 | 0 |  |  | evento ambiguo: sin grieta | https://doi.org/10.5281/zenodo.21509581 | 7 | 3400 | TRUE | FABEST: clasificacion previa no validada para inclusion | 7 | 2.716029
FAB113_2E+7 | FABEST | 42CrMo4+QT | FAB113 | Axial | Unnotched hourglass bar | -2 | 519.4641 | -172.9816 | 10 | 20000000 | 0 |  |  | evento ambiguo: sin grieta | https://doi.org/10.5281/zenodo.21509581 | 7.30103 | 3401 | TRUE | FABEST: clasificacion previa no validada para inclusion | 7.30103 | 2.715556
FAB113_5E+7 | FABEST | 42CrMo4+QT | FAB113 | Axial | Unnotched hourglass bar | -2 | 519.1232 | -172.868 | 10 | 50000000 | 0 |  |  | evento ambiguo: sin grieta | https://doi.org/10.5281/zenodo.21509581 | 7.69897 | 3402 | TRUE | FABEST: clasificacion previa no validada para inclusion | 7.69897 | 2.71527
FAB113_1E+8 | FABEST | 42CrMo4+QT | FAB113 | Axial | Unnotched hourglass bar | -2 | 519.0094 | -172.8301 | 10 | 100000000 | 0 |  |  | evento ambiguo: sin grieta | https://doi.org/10.5281/zenodo.21509581 | 8 | 3403 | TRUE | FABEST: clasificacion previa no validada para inclusion | 8 | 2.715175
FAB113_1E+3 | FABEST | 42CrMo4+QT | FAB113 | Axial | Unnotched hourglass bar | -2 | 919.0448 | -306.0419 | 10 | 1000 | 0 |  |  | evento ambiguo: sin grieta | https://doi.org/10.5281/zenodo.21509581 | 3 | 3404 | TRUE | FABEST: clasificacion previa no validada para inclusion | 3 | 2.963337
FAB113_2E+3 | FABEST | 42CrMo4+QT | FAB113 | Axial | Unnotched hourglass bar | -2 | 873.7423 | -290.9562 | 10 | 2000 | 0 |  |  | evento ambiguo: sin grieta | https://doi.org/10.5281/zenodo.21509581 | 3.30103 | 3405 | TRUE | FABEST: clasificacion previa no validada para inclusion | 3.30103 | 2.941383
FAB113_5E+3 | FABEST | 42CrMo4+QT | FAB113 | Axial | Unnotched hourglass bar | -2 | 813.8557 | -271.0139 | 10 | 5000 | 0 |  |  | evento ambiguo: sin grieta | https://doi.org/10.5281/zenodo.21509581 | 3.69897 | 3406 | TRUE | FABEST: clasificacion previa no validada para inclusion | 3.69897 | 2.910547
FAB113_1E+4 | FABEST | 42CrMo4+QT | FAB113 | Axial | Unnotched hourglass bar | -2 | 768.5532 | -255.9282 | 10 | 10000 | 0 |  |  | evento ambiguo: sin grieta | https://doi.org/10.5281/zenodo.21509581 | 4 | 3407 | TRUE | FABEST: clasificacion previa no validada para inclusion | 4 | 2.885674
FAB113_2E+4 | FABEST | 42CrMo4+QT | FAB113 | Axial | Unnotched hourglass bar | -2 | 723.2507 | -240.8425 | 10 | 20000 | 0 |  |  | evento ambiguo: sin grieta | https://doi.org/10.5281/zenodo.21509581 | 4.30103 | 3408 | TRUE | FABEST: clasificacion previa no validada para inclusion | 4.30103 | 2.859289
FAB113_5E+4 | FABEST | 42CrMo4+QT | FAB113 | Axial | Unnotched hourglass bar | -2 | 663.3641 | -220.9003 | 10 | 50000 | 0 |  |  | evento ambiguo: sin grieta | https://doi.org/10.5281/zenodo.21509581 | 4.69897 | 3409 | TRUE | FABEST: clasificacion previa no validada para inclusion | 4.69897 | 2.821752
FAB113_1E+5 | FABEST | 42CrMo4+QT | FAB113 | Axial | Unnotched hourglass bar | -2 | 618.0617 | -205.8145 | 10 | 100000 | 0 |  |  | evento ambiguo: sin grieta | https://doi.org/10.5281/zenodo.21509581 | 5 | 3410 | TRUE | FABEST: clasificacion previa no validada para inclusion | 5 | 2.791032
FAB113_2E+5 | FABEST | 42CrMo4+QT | FAB113 | Axial | Unnotched hourglass bar | -2 | 572.7592 | -190.7288 | 10 | 200000 | 0 |  |  | evento ambiguo: sin grieta | https://doi.org/10.5281/zenodo.21509581 | 5.30103 | 3411 | TRUE | FABEST: clasificacion previa no validada para inclusion | 5.30103 | 2.757972
FAB113_5E+5 | FABEST | 42CrMo4+QT | FAB113 | Axial | Unnotched hourglass bar | -2 | 512.8726 | -170.7866 | 10 | 500000 | 0 |  |  | evento ambiguo: sin grieta | https://doi.org/10.5281/zenodo.21509581 | 5.69897 | 3412 | TRUE | FABEST: clasificacion previa no validada para inclusion | 5.69897 | 2.710009
FAB113_1E+6 | FABEST | 42CrMo4+QT | FAB113 | Axial | Unnotched hourglass bar | -2 | 467.5701 | -155.7008 | 10 | 1000000 | 0 |  |  | evento ambiguo: sin grieta | https://doi.org/10.5281/zenodo.21509581 | 6 | 3413 | TRUE | FABEST: clasificacion previa no validada para inclusion | 6 | 2.669847
FAB113_2E+6 | FABEST | 42CrMo4+QT | FAB113 | Axial | Unnotched hourglass bar | -2 | 422.2676 | -140.6151 | 10 | 2000000 | 0 |  |  | evento ambiguo: sin grieta | https://doi.org/10.5281/zenodo.21509581 | 6.30103 | 3414 | TRUE | FABEST: clasificacion previa no validada para inclusion | 6.30103 | 2.625588
FAB113_5E+6 | FABEST | 42CrMo4+QT | FAB113 | Axial | Unnotched hourglass bar | -2 | 362.381 | -120.6729 | 10 | 5000000 | 0 |  |  | evento ambiguo: sin grieta | https://doi.org/10.5281/zenodo.21509581 | 6.69897 | 3415 | TRUE | FABEST: clasificacion previa no validada para inclusion | 6.69897 | 2.559165
FAB113_1E+7 | FABEST | 42CrMo4+QT | FAB113 | Axial | Unnotched hourglass bar | -2 | 317.0785 | -105.5871 | 10 | 10000000 | 0 |  |  | evento ambiguo: sin grieta | https://doi.org/10.5281/zenodo.21509581 | 7 | 3416 | TRUE | FABEST: clasificacion previa no validada para inclusion | 7 | 2.501167
FAB113_2E+7 | FABEST | 42CrMo4+QT | FAB113 | Axial | Unnotched hourglass bar | -2 | 271.776 | -90.50142 | 10 | 20000000 | 0 |  |  | evento ambiguo: sin grieta | https://doi.org/10.5281/zenodo.21509581 | 7.30103 | 3417 | TRUE | FABEST: clasificacion previa no validada para inclusion | 7.30103 | 2.434211
FAB113_5E+7 | FABEST | 42CrMo4+QT | FAB113 | Axial | Unnotched hourglass bar | -2 | 211.8894 | -70.55918 | 10 | 50000000 | 0 |  |  | evento ambiguo: sin grieta | https://doi.org/10.5281/zenodo.21509581 | 7.69897 | 3418 | TRUE | FABEST: clasificacion previa no validada para inclusion | 7.69897 | 2.326109
FAB113_1E+8 | FABEST | 42CrMo4+QT | FAB113 | Axial | Unnotched hourglass bar | -2 | 166.587 | -55.47346 | 10 | 100000000 | 0 |  |  | evento ambiguo: sin grieta | https://doi.org/10.5281/zenodo.21509581 | 8 | 3419 | TRUE | FABEST: clasificacion previa no validada para inclusion | 8 | 2.221641
FAB114_9 | FABEST | 42CrMo4+QT | FAB114 | Axial | Unnotched hourglass bar | -5 | 705 | -470.235 | 10 | 11421 | 1 | finished | buckling? | R diferente de -1 | https://doi.org/10.5281/zenodo.21509581 | 4.0577041 | 3420 | TRUE | FABEST: clasificacion previa no validada para inclusion | 4.057704 | 2.848189
FAB114_50 | FABEST | 42CrMo4+QT | FAB114 | Axial | Unnotched hourglass bar | -5 | 705 | -470.235 | 10 | 12647 | 1 | finished | buckling? | R diferente de -1 | https://doi.org/10.5281/zenodo.21509581 | 4.1019875 | 3421 | TRUE | FABEST: clasificacion previa no validada para inclusion | 4.101988 | 2.848189
FAB114_5 | FABEST | 42CrMo4+QT | FAB114 | Axial | Unnotched hourglass bar | -5 | 675 | -450.225 | 10 | 29772 | 1 | finished | buckling? | R diferente de -1 | https://doi.org/10.5281/zenodo.21509581 | 4.473808 | 3422 | TRUE | FABEST: clasificacion previa no validada para inclusion | 4.473808 | 2.829304
FAB114_22 | FABEST | 42CrMo4+QT | FAB114 | Axial | Unnotched hourglass bar | -5 | 675 | -450.225 | 10 | 62142 | 1 | finished |  | R diferente de -1 | https://doi.org/10.5281/zenodo.21509581 | 4.7933852 | 3423 | TRUE | FABEST: clasificacion previa no validada para inclusion | 4.793385 | 2.829304
FAB114_55 | FABEST | 42CrMo4+QT | FAB114 | Axial | Unnotched hourglass bar | -5 | 625 | -416.875 | 10 | 164923 | 1 | finished |  | R diferente de -1 | https://doi.org/10.5281/zenodo.21509581 | 5.2172812 | 3424 | TRUE | FABEST: clasificacion previa no validada para inclusion | 5.217281 | 2.79588
FAB114_48 | FABEST | 42CrMo4+QT | FAB114 | Axial | Unnotched hourglass bar | -5 | 600 | -400.2 | 10 | 249638 | 1 | finished |  | R diferente de -1 | https://doi.org/10.5281/zenodo.21509581 | 5.3973107 | 3425 | TRUE | FABEST: clasificacion previa no validada para inclusion | 5.397311 | 2.778151
FAB114_14 | FABEST | 42CrMo4+QT | FAB114 | Axial | Unnotched hourglass bar | -5 | 625 | -416.875 | 10 | 291838 | 1 | finished |  | R diferente de -1 | https://doi.org/10.5281/zenodo.21509581 | 5.4651418 | 3426 | TRUE | FABEST: clasificacion previa no validada para inclusion | 5.465142 | 2.79588
FAB114_16 | FABEST | 42CrMo4+QT | FAB114 | Axial | Unnotched hourglass bar | -5 | 600 | -400.2 | 10 | 293691 | 1 | finished |  | R diferente de -1 | https://doi.org/10.5281/zenodo.21509581 | 5.4678906 | 3427 | TRUE | FABEST: clasificacion previa no validada para inclusion | 5.467891 | 2.778151
FAB114_31 | FABEST | 42CrMo4+QT | FAB114 | Axial | Unnotched hourglass bar | -5 | 585 | -390.195 | 10 | 365677 | 1 | finished |  | R diferente de -1 | https://doi.org/10.5281/zenodo.21509581 | 5.5630976 | 3428 | TRUE | FABEST: clasificacion previa no validada para inclusion | 5.563098 | 2.767156
FAB114_23 | FABEST | 42CrMo4+QT | FAB114 | Axial | Unnotched hourglass bar | -5 | 585 | -390.195 | 10 | 425498 | 1 | finished |  | R diferente de -1 | https://doi.org/10.5281/zenodo.21509581 | 5.6288975 | 3429 | TRUE | FABEST: clasificacion previa no validada para inclusion | 5.628898 | 2.767156
FAB114_25 | FABEST | 42CrMo4+QT | FAB114 | Axial | Unnotched hourglass bar | -5 | 570 | -380.19 | 10 | 5007147 | 0 | interrupted |  | R diferente de -1 | https://doi.org/10.5281/zenodo.21509581 | 6.6995903 | 3430 | TRUE | FABEST: clasificacion previa no validada para inclusion | 6.69959 | 2.755875
FAB114_1E+3 | FABEST | 42CrMo4+QT | FAB114 | Axial | Unnotched hourglass bar | -5 | 819.984 | -546.9293 | 10 | 1000 | 0 |  |  | evento ambiguo: sin grieta | https://doi.org/10.5281/zenodo.21509581 | 3 | 3431 | TRUE | FABEST: clasificacion previa no validada para inclusion | 3 | 2.913805
FAB114_2E+3 | FABEST | 42CrMo4+QT | FAB114 | Axial | Unnotched hourglass bar | -5 | 789.5417 | -526.6243 | 10 | 2000 | 0 |  |  | evento ambiguo: sin grieta | https://doi.org/10.5281/zenodo.21509581 | 3.30103 | 3432 | TRUE | FABEST: clasificacion previa no validada para inclusion | 3.30103 | 2.897375
FAB114_5E+3 | FABEST | 42CrMo4+QT | FAB114 | Axial | Unnotched hourglass bar | -5 | 751.0267 | -500.9348 | 10 | 5000 | 0 |  |  | evento ambiguo: sin grieta | https://doi.org/10.5281/zenodo.21509581 | 3.69897 | 3433 | TRUE | FABEST: clasificacion previa no validada para inclusion | 3.69897 | 2.875655
FAB114_1E+4 | FABEST | 42CrMo4+QT | FAB114 | Axial | Unnotched hourglass bar | -5 | 723.1445 | -482.3374 | 10 | 10000 | 0 |  |  | evento ambiguo: sin grieta | https://doi.org/10.5281/zenodo.21509581 | 4 | 3434 | TRUE | FABEST: clasificacion previa no validada para inclusion | 4 | 2.859225
FAB114_2E+4 | FABEST | 42CrMo4+QT | FAB114 | Axial | Unnotched hourglass bar | -5 | 696.2974 | -464.4304 | 10 | 20000 | 0 |  |  | evento ambiguo: sin grieta | https://doi.org/10.5281/zenodo.21509581 | 4.30103 | 3435 | TRUE | FABEST: clasificacion previa no validada para inclusion | 4.30103 | 2.842795
FAB114_5E+4 | FABEST | 42CrMo4+QT | FAB114 | Axial | Unnotched hourglass bar | -5 | 662.331 | -441.7748 | 10 | 50000 | 0 |  |  | evento ambiguo: sin grieta | https://doi.org/10.5281/zenodo.21509581 | 4.69897 | 3436 | TRUE | FABEST: clasificacion previa no validada para inclusion | 4.69897 | 2.821075
FAB114_1E+5 | FABEST | 42CrMo4+QT | FAB114 | Axial | Unnotched hourglass bar | -5 | 637.7417 | -425.3737 | 10 | 100000 | 0 |  |  | evento ambiguo: sin grieta | https://doi.org/10.5281/zenodo.21509581 | 5 | 3437 | TRUE | FABEST: clasificacion previa no validada para inclusion | 5 | 2.804645
FAB114_2E+5 | FABEST | 42CrMo4+QT | FAB114 | Axial | Unnotched hourglass bar | -5 | 614.0652 | -409.5815 | 10 | 200000 | 0 |  |  | evento ambiguo: sin grieta | https://doi.org/10.5281/zenodo.21509581 | 5.30103 | 3438 | TRUE | FABEST: clasificacion previa no validada para inclusion | 5.30103 | 2.788214
FAB114_5E+5 | FABEST | 42CrMo4+QT | FAB114 | Axial | Unnotched hourglass bar | -5 | 584.1102 | -389.6015 | 10 | 500000 | 0 |  |  | evento ambiguo: sin grieta | https://doi.org/10.5281/zenodo.21509581 | 5.69897 | 3439 | TRUE | FABEST: clasificacion previa no validada para inclusion | 5.69897 | 2.766495
FAB114_1E+6 | FABEST | 42CrMo4+QT | FAB114 | Axial | Unnotched hourglass bar | -5 | 562.4248 | -375.1374 | 10 | 1000000 | 0 |  |  | evento ambiguo: sin grieta | https://doi.org/10.5281/zenodo.21509581 | 6 | 3440 | TRUE | FABEST: clasificacion previa no validada para inclusion | 6 | 2.750064
FAB114_2E+6 | FABEST | 42CrMo4+QT | FAB114 | Axial | Unnotched hourglass bar | -5 | 541.5445 | -361.2102 | 10 | 2000000 | 0 |  |  | evento ambiguo: sin grieta | https://doi.org/10.5281/zenodo.21509581 | 6.30103 | 3441 | TRUE | FABEST: clasificacion previa no validada para inclusion | 6.30103 | 2.733634
FAB114_5E+6 | FABEST | 42CrMo4+QT | FAB114 | Axial | Unnotched hourglass bar | -5 | 515.1272 | -343.5899 | 10 | 5000000 | 0 |  |  | evento ambiguo: sin grieta | https://doi.org/10.5281/zenodo.21509581 | 6.69897 | 3442 | TRUE | FABEST: clasificacion previa no validada para inclusion | 6.69897 | 2.711915
FAB114_1E+7 | FABEST | 42CrMo4+QT | FAB114 | Axial | Unnotched hourglass bar | -5 | 496.0029 | -330.8339 | 10 | 10000000 | 0 |  |  | evento ambiguo: sin grieta | https://doi.org/10.5281/zenodo.21509581 | 7 | 3443 | TRUE | FABEST: clasificacion previa no validada para inclusion | 7 | 2.695484
FAB114_2E+7 | FABEST | 42CrMo4+QT | FAB114 | Axial | Unnotched hourglass bar | -5 | 477.5885 | -318.5515 | 10 | 20000000 | 0 |  |  | evento ambiguo: sin grieta | https://doi.org/10.5281/zenodo.21509581 | 7.30103 | 3444 | TRUE | FABEST: clasificacion previa no validada para inclusion | 7.30103 | 2.679054
FAB114_5E+7 | FABEST | 42CrMo4+QT | FAB114 | Axial | Unnotched hourglass bar | -5 | 454.2911 | -303.0121 | 10 | 50000000 | 0 |  |  | evento ambiguo: sin grieta | https://doi.org/10.5281/zenodo.21509581 | 7.69897 | 3445 | TRUE | FABEST: clasificacion previa no validada para inclusion | 7.69897 | 2.657334
FAB114_1E+8 | FABEST | 42CrMo4+QT | FAB114 | Axial | Unnotched hourglass bar | -5 | 437.4253 | -291.7627 | 10 | 100000000 | 0 |  |  | evento ambiguo: sin grieta | https://doi.org/10.5281/zenodo.21509581 | 8 | 3446 | TRUE | FABEST: clasificacion previa no validada para inclusion | 8 | 2.640904
FAB114_1E+3 | FABEST | 42CrMo4+QT | FAB114 | Axial | Unnotched hourglass bar | -5 | 718.9857 | -479.5635 | 10 | 1000 | 0 |  |  | evento ambiguo: sin grieta | https://doi.org/10.5281/zenodo.21509581 | 3 | 3447 | TRUE | FABEST: clasificacion previa no validada para inclusion | 3 | 2.85672
FAB114_2E+3 | FABEST | 42CrMo4+QT | FAB114 | Axial | Unnotched hourglass bar | -5 | 717.5111 | -478.5799 | 10 | 2000 | 0 |  |  | evento ambiguo: sin grieta | https://doi.org/10.5281/zenodo.21509581 | 3.30103 | 3448 | TRUE | FABEST: clasificacion previa no validada para inclusion | 3.30103 | 2.855829
FAB114_5E+3 | FABEST | 42CrMo4+QT | FAB114 | Axial | Unnotched hourglass bar | -5 | 713.2524 | -475.7394 | 10 | 5000 | 0 |  |  | evento ambiguo: sin grieta | https://doi.org/10.5281/zenodo.21509581 | 3.69897 | 3449 | TRUE | FABEST: clasificacion previa no validada para inclusion | 3.69897 | 2.853243
FAB114_1E+4 | FABEST | 42CrMo4+QT | FAB114 | Axial | Unnotched hourglass bar | -5 | 706.6598 | -471.3421 | 10 | 10000 | 0 |  |  | evento ambiguo: sin grieta | https://doi.org/10.5281/zenodo.21509581 | 4 | 3450 | TRUE | FABEST: clasificacion previa no validada para inclusion | 4 | 2.84921
FAB114_2E+4 | FABEST | 42CrMo4+QT | FAB114 | Axial | Unnotched hourglass bar | -5 | 695.0849 | -463.6216 | 10 | 20000 | 0 |  |  | evento ambiguo: sin grieta | https://doi.org/10.5281/zenodo.21509581 | 4.30103 | 3451 | TRUE | FABEST: clasificacion previa no validada para inclusion | 4.30103 | 2.842038
FAB114_5E+4 | FABEST | 42CrMo4+QT | FAB114 | Axial | Unnotched hourglass bar | -5 | 669.3991 | -446.4892 | 10 | 50000 | 0 |  |  | evento ambiguo: sin grieta | https://doi.org/10.5281/zenodo.21509581 | 4.69897 | 3452 | TRUE | FABEST: clasificacion previa no validada para inclusion | 4.69897 | 2.825685
FAB114_1E+5 | FABEST | 42CrMo4+QT | FAB114 | Axial | Unnotched hourglass bar | -5 | 643.2972 | -429.0793 | 10 | 100000 | 0 |  |  | evento ambiguo: sin grieta | https://doi.org/10.5281/zenodo.21509581 | 5 | 3453 | TRUE | FABEST: clasificacion previa no validada para inclusion | 5 | 2.808412
FAB114_2E+5 | FABEST | 42CrMo4+QT | FAB114 | Axial | Unnotched hourglass bar | -5 | 616.6205 | -411.2859 | 10 | 200000 | 0 |  |  | evento ambiguo: sin grieta | https://doi.org/10.5281/zenodo.21509581 | 5.30103 | 3454 | TRUE | FABEST: clasificacion previa no validada para inclusion | 5.30103 | 2.790018
FAB114_5E+5 | FABEST | 42CrMo4+QT | FAB114 | Axial | Unnotched hourglass bar | -5 | 589.1757 | -392.9802 | 10 | 500000 | 0 |  |  | evento ambiguo: sin grieta | https://doi.org/10.5281/zenodo.21509581 | 5.69897 | 3455 | TRUE | FABEST: clasificacion previa no validada para inclusion | 5.69897 | 2.770245
FAB114_1E+6 | FABEST | 42CrMo4+QT | FAB114 | Axial | Unnotched hourglass bar | -5 | 576.3836 | -384.4478 | 10 | 1000000 | 0 |  |  | evento ambiguo: sin grieta | https://doi.org/10.5281/zenodo.21509581 | 6 | 3456 | TRUE | FABEST: clasificacion previa no validada para inclusion | 6 | 2.760712
FAB114_2E+6 | FABEST | 42CrMo4+QT | FAB114 | Axial | Unnotched hourglass bar | -5 | 568.9701 | -379.503 | 10 | 2000000 | 0 |  |  | evento ambiguo: sin grieta | https://doi.org/10.5281/zenodo.21509581 | 6.30103 | 3457 | TRUE | FABEST: clasificacion previa no validada para inclusion | 6.30103 | 2.755089
FAB114_5E+6 | FABEST | 42CrMo4+QT | FAB114 | Axial | Unnotched hourglass bar | -5 | 564.1296 | -376.2745 | 10 | 5000000 | 0 |  |  | evento ambiguo: sin grieta | https://doi.org/10.5281/zenodo.21509581 | 6.69897 | 3458 | TRUE | FABEST: clasificacion previa no validada para inclusion | 6.69897 | 2.751379
FAB114_1E+7 | FABEST | 42CrMo4+QT | FAB114 | Axial | Unnotched hourglass bar | -5 | 562.4439 | -375.1501 | 10 | 10000000 | 0 |  |  | evento ambiguo: sin grieta | https://doi.org/10.5281/zenodo.21509581 | 7 | 3459 | TRUE | FABEST: clasificacion previa no validada para inclusion | 7 | 2.750079
FAB114_2E+7 | FABEST | 42CrMo4+QT | FAB114 | Axial | Unnotched hourglass bar | -5 | 561.5868 | -374.5784 | 10 | 20000000 | 0 |  |  | evento ambiguo: sin grieta | https://doi.org/10.5281/zenodo.21509581 | 7.30103 | 3460 | TRUE | FABEST: clasificacion previa no validada para inclusion | 7.30103 | 2.749417
FAB114_5E+7 | FABEST | 42CrMo4+QT | FAB114 | Axial | Unnotched hourglass bar | -5 | 561.0679 | -374.2323 | 10 | 50000000 | 0 |  |  | evento ambiguo: sin grieta | https://doi.org/10.5281/zenodo.21509581 | 7.69897 | 3461 | TRUE | FABEST: clasificacion previa no validada para inclusion | 7.69897 | 2.749015
FAB114_1E+8 | FABEST | 42CrMo4+QT | FAB114 | Axial | Unnotched hourglass bar | -5 | 560.8941 | -374.1164 | 10 | 100000000 | 0 |  |  | evento ambiguo: sin grieta | https://doi.org/10.5281/zenodo.21509581 | 8 | 3462 | TRUE | FABEST: clasificacion previa no validada para inclusion | 8 | 2.748881
FAB114_1E+3 | FABEST | 42CrMo4+QT | FAB114 | Axial | Unnotched hourglass bar | -5 | 800.3813 | -533.8543 | 10 | 1000 | 0 |  |  | evento ambiguo: sin grieta | https://doi.org/10.5281/zenodo.21509581 | 3 | 3463 | TRUE | FABEST: clasificacion previa no validada para inclusion | 3 | 2.903297
FAB114_2E+3 | FABEST | 42CrMo4+QT | FAB114 | Axial | Unnotched hourglass bar | -5 | 776.1422 | -517.6869 | 10 | 2000 | 0 |  |  | evento ambiguo: sin grieta | https://doi.org/10.5281/zenodo.21509581 | 3.30103 | 3464 | TRUE | FABEST: clasificacion previa no validada para inclusion | 3.30103 | 2.889941
FAB114_5E+3 | FABEST | 42CrMo4+QT | FAB114 | Axial | Unnotched hourglass bar | -5 | 744.1 | -496.3147 | 10 | 5000 | 0 |  |  | evento ambiguo: sin grieta | https://doi.org/10.5281/zenodo.21509581 | 3.69897 | 3465 | TRUE | FABEST: clasificacion previa no validada para inclusion | 3.69897 | 2.871631
FAB114_1E+4 | FABEST | 42CrMo4+QT | FAB114 | Axial | Unnotched hourglass bar | -5 | 719.861 | -480.1473 | 10 | 10000 | 0 |  |  | evento ambiguo: sin grieta | https://doi.org/10.5281/zenodo.21509581 | 4 | 3466 | TRUE | FABEST: clasificacion previa no validada para inclusion | 4 | 2.857249
FAB114_2E+4 | FABEST | 42CrMo4+QT | FAB114 | Axial | Unnotched hourglass bar | -5 | 695.622 | -463.9798 | 10 | 20000 | 0 |  |  | evento ambiguo: sin grieta | https://doi.org/10.5281/zenodo.21509581 | 4.30103 | 3467 | TRUE | FABEST: clasificacion previa no validada para inclusion | 4.30103 | 2.842373
FAB114_5E+4 | FABEST | 42CrMo4+QT | FAB114 | Axial | Unnotched hourglass bar | -5 | 663.5797 | -442.6077 | 10 | 50000 | 0 |  |  | evento ambiguo: sin grieta | https://doi.org/10.5281/zenodo.21509581 | 4.69897 | 3468 | TRUE | FABEST: clasificacion previa no validada para inclusion | 4.69897 | 2.821893
FAB114_1E+5 | FABEST | 42CrMo4+QT | FAB114 | Axial | Unnotched hourglass bar | -5 | 639.3407 | -426.4402 | 10 | 100000 | 0 |  |  | evento ambiguo: sin grieta | https://doi.org/10.5281/zenodo.21509581 | 5 | 3469 | TRUE | FABEST: clasificacion previa no validada para inclusion | 5 | 2.805732
FAB114_2E+5 | FABEST | 42CrMo4+QT | FAB114 | Axial | Unnotched hourglass bar | -5 | 615.1017 | -410.2728 | 10 | 200000 | 0 |  |  | evento ambiguo: sin grieta | https://doi.org/10.5281/zenodo.21509581 | 5.30103 | 3470 | TRUE | FABEST: clasificacion previa no validada para inclusion | 5.30103 | 2.788947
FAB114_5E+5 | FABEST | 42CrMo4+QT | FAB114 | Axial | Unnotched hourglass bar | -5 | 583.0594 | -388.9006 | 10 | 500000 | 0 |  |  | evento ambiguo: sin grieta | https://doi.org/10.5281/zenodo.21509581 | 5.69897 | 3471 | TRUE | FABEST: clasificacion previa no validada para inclusion | 5.69897 | 2.765713
FAB114_1E+6 | FABEST | 42CrMo4+QT | FAB114 | Axial | Unnotched hourglass bar | -5 | 558.8204 | -372.7332 | 10 | 1000000 | 0 |  |  | evento ambiguo: sin grieta | https://doi.org/10.5281/zenodo.21509581 | 6 | 3472 | TRUE | FABEST: clasificacion previa no validada para inclusion | 6 | 2.747272
FAB114_2E+6 | FABEST | 42CrMo4+QT | FAB114 | Axial | Unnotched hourglass bar | -5 | 534.5814 | -356.5658 | 10 | 2000000 | 0 |  |  | evento ambiguo: sin grieta | https://doi.org/10.5281/zenodo.21509581 | 6.30103 | 3473 | TRUE | FABEST: clasificacion previa no validada para inclusion | 6.30103 | 2.728014
FAB114_5E+6 | FABEST | 42CrMo4+QT | FAB114 | Axial | Unnotched hourglass bar | -5 | 502.5392 | -335.1936 | 10 | 5000000 | 0 |  |  | evento ambiguo: sin grieta | https://doi.org/10.5281/zenodo.21509581 | 6.69897 | 3474 | TRUE | FABEST: clasificacion previa no validada para inclusion | 6.69897 | 2.70117
FAB114_1E+7 | FABEST | 42CrMo4+QT | FAB114 | Axial | Unnotched hourglass bar | -5 | 478.3001 | -319.0262 | 10 | 10000000 | 0 |  |  | evento ambiguo: sin grieta | https://doi.org/10.5281/zenodo.21509581 | 7 | 3475 | TRUE | FABEST: clasificacion previa no validada para inclusion | 7 | 2.679701
FAB114_2E+7 | FABEST | 42CrMo4+QT | FAB114 | Axial | Unnotched hourglass bar | -5 | 454.0611 | -302.8588 | 10 | 20000000 | 0 |  |  | evento ambiguo: sin grieta | https://doi.org/10.5281/zenodo.21509581 | 7.30103 | 3476 | TRUE | FABEST: clasificacion previa no validada para inclusion | 7.30103 | 2.657114
FAB114_5E+7 | FABEST | 42CrMo4+QT | FAB114 | Axial | Unnotched hourglass bar | -5 | 422.0189 | -281.4866 | 10 | 50000000 | 0 |  |  | evento ambiguo: sin grieta | https://doi.org/10.5281/zenodo.21509581 | 7.69897 | 3477 | TRUE | FABEST: clasificacion previa no validada para inclusion | 7.69897 | 2.625332
FAB114_1E+8 | FABEST | 42CrMo4+QT | FAB114 | Axial | Unnotched hourglass bar | -5 | 397.7799 | -265.3192 | 10 | 100000000 | 0 |  |  | evento ambiguo: sin grieta | https://doi.org/10.5281/zenodo.21509581 | 8 | 3478 | TRUE | FABEST: clasificacion previa no validada para inclusion | 8 | 2.599643

## MOTIVOS_EXCLUSION
motivo | cantidad
FABEST: clasificacion previa no validada para inclusion | 3180
Evento ambiguo; revisar fuente FABEST | 198

## DESCRIPTIVA
| count | mean | std | min | 5% | 25% | 50% | 75% | 95% | max
amplitud_MPa | 141 | 448.119 | 145.0604 | 224.86 | 232.44 | 269.98 | 490 | 550 | 650 | 720
frecuencia_Hz | 141 | 101.0757 | 46.74893 | 8.333333 | 13 | 66.66667 | 100 | 152 | 160 | 164
ciclos_observados | 141 | 4700553.0 | 9844744.1 | 7023 | 17117 | 216364 | 753473 | 3698885 | 20899649 | 66380216
log10_N | 141 | 5.909432 | 0.9411753 | 3.846523 | 4.233428 | 5.335185 | 5.877068 | 6.568071 | 7.320139 | 7.822039

## POR_MATERIAL
| amplitud_MPa | [5 empty] | frecuencia_Hz | [5 empty] | ciclos_observados | [5 empty] | log10_N
| count | mean | std | min | median | max | count | mean | std | min | median | max | count | mean | std | min | median | max | count | mean | std | min | median | max
material
42CrMo4+QT | 100 | 530.626 | 77.26378 | 350 | 517.5 | 720 | 100 | 120.1 | 40.97462 | 10 | 127 | 164 | 100 | 6174484.52 | 11350658.4 | 7023 | 784030.5 | 66380216 | 100 | 5.953391 | 1.069293 | 3.846523 | 5.894003 | 7.822039
A37JC/S235 | 41 | 246.8824 | 18.62032 | 224.86 | 239.25 | 311.15 | 41 | 54.6748 | 19.54773 | 8.333333 | 66.66667 | 66.66667 | 41 | 1105598.0 | 1290655.1 | 36145 | 705992 | 7292489 | 41 | 5.802217 | 0.5038254 | 4.558048 | 5.8488 | 6.862876

## DISPERSION
material | nivel_10MPa | n | logN_media | logN_std | logN_min | logN_max
42CrMo4+QT | 480 | 5 | 6.168335 | 0.4726327 | 5.534879 | 6.793259
42CrMo4+QT | 490 | 2 | 6.314727 | 0.6755999 | 5.837005 | 6.792448
42CrMo4+QT | 500 | 3 | 5.677187 | 0.07984303 | 5.585898 | 5.733999
42CrMo4+QT | 510 | 6 | 5.751719 | 0.2165733 | 5.387561 | 6.021105
42CrMo4+QT | 520 | 3 | 5.585857 | 0.1658304 | 5.394385 | 5.683525
42CrMo4+QT | 550 | 7 | 5.171711 | 0.1883771 | 4.902694 | 5.362526
42CrMo4+QT | 580 | 4 | 4.952066 | 0.2263791 | 4.634094 | 5.152276
42CrMo4+QT | 600 | 3 | 4.696728 | 0.03489194 | 4.670654 | 4.736365
42CrMo4+QT | 610 | 3 | 4.555208 | 0.09815199 | 4.452599 | 4.648194
42CrMo4+QT | 650 | 5 | 4.07173 | 0.2588251 | 3.846523 | 4.442495
42CrMo4+QT | 700 | 4 | 4.207579 | 0.2821168 | 3.968016 | 4.616202
A37JC/S235 | 230 | 12 | 6.244595 | 0.1811895 | 5.956295 | 6.532414
A37JC/S235 | 240 | 11 | 5.989762 | 0.3297513 | 5.627404 | 6.862876
A37JC/S235 | 250 | 5 | 5.702372 | 0.09929866 | 5.584884 | 5.81891
A37JC/S235 | 260 | 4 | 5.548169 | 0.1930654 | 5.335185 | 5.780382
A37JC/S235 | 270 | 5 | 5.133848 | 0.1668781 | 4.94095 | 5.355689
A37JC/S235 | 280 | 2 | 4.961602 | 0.1879898 | 4.828673 | 5.094531

## BASQUIN
material | n_fallas | a | b | R2_ajuste | MAE_ajuste
42CrMo4+QT | 53 | 37.88472 | -11.90619 | 0.8227959 | 0.2362765
A37JC/S235 | 41 | 40.47502 | -14.49924 | 0.8145163 | 0.1673119

## MODELOS_CV
material | modelo | validacion | n | variables | MAE | RMSE | R2
42CrMo4+QT | Basquin | GroupKFold (grupos experimentales) | 53 | log10_sigma | 0.2533748 | 0.3504852 | 0.7950409
42CrMo4+QT | Ridge | GroupKFold (grupos experimentales) | 53 | log10_sigma | 0.2533627 | 0.3503508 | 0.7951981
42CrMo4+QT | Random Forest | GroupKFold (grupos experimentales) | 53 | log10_sigma | 0.2664651 | 0.3702234 | 0.7713056
42CrMo4+QT | Lineal + frecuencia | GroupKFold (grupos experimentales) | 53 | log10_sigma, frecuencia_Hz | 0.2578861 | 0.3487519 | 0.7970631
42CrMo4+QT | RF + frecuencia | GroupKFold (grupos experimentales) | 53 | log10_sigma, frecuencia_Hz | 0.2733842 | 0.3875166 | 0.7494419
A37JC/S235 | Basquin | KFold 5 (independencia por verificar) | 41 | log10_sigma | 0.1802412 | 0.2325329 | 0.7816603
A37JC/S235 | Ridge | KFold 5 (independencia por verificar) | 41 | log10_sigma | 0.1793128 | 0.2323621 | 0.7819811
A37JC/S235 | Random Forest | KFold 5 (independencia por verificar) | 41 | log10_sigma | 0.1953795 | 0.2644202 | 0.7176727
A37JC/S235 | Lineal + frecuencia | KFold 5 (independencia por verificar) | 41 | log10_sigma, frecuencia_Hz | 0.1654054 | 0.2214268 | 0.8020187
A37JC/S235 | RF + frecuencia | KFold 5 (independencia por verificar) | 41 | log10_sigma, frecuencia_Hz | 0.1983032 | 0.2669934 | 0.712151

## PREDICCIONES
material | modelo | id_ensayo | uid_fila | logN_real | logN_predicho | error
42CrMo4+QT | Basquin | FAB001_15B | 2 | 3.850952 | 3.812572 | -0.03838086
42CrMo4+QT | Basquin | FAB001_10 | 3 | 3.968016 | 3.962402 | -0.005613302
42CrMo4+QT | Basquin | FAB001_9 | 4 | 4.442495 | 4.356556 | -0.08593909
42CrMo4+QT | Basquin | FAB001_8 | 5 | 4.736365 | 4.782275 | 0.04591043
42CrMo4+QT | Basquin | FAB001_11 | 6 | 4.940053 | 5.245058 | 0.3050046
42CrMo4+QT | Basquin | FAB001_17 | 7 | 5.648868 | 5.646655 | -0.002212744
42CrMo4+QT | Basquin | FAB001_13 | 8 | 5.683525 | 5.543378 | -0.1401477
42CrMo4+QT | Basquin | FAB001_12 | 9 | 5.711662 | 5.751979 | 0.04031641
42CrMo4+QT | Basquin | FAB002_4 | 63 | 4.634094 | 5.041446 | 0.407352
42CrMo4+QT | Basquin | FAB002_2 | 64 | 4.902694 | 5.266004 | 0.3633103
42CrMo4+QT | Basquin | FAB002_10 | 65 | 5.394385 | 5.50101 | 0.1066246
42CrMo4+QT | Basquin | FAB002_3 | 66 | 5.585898 | 5.747484 | 0.1615855
42CrMo4+QT | Basquin | FAB002_9 | 67 | 5.837005 | 5.849542 | 0.01253658
42CrMo4+QT | Basquin | FAB002_6 | 68 | 6.293654 | 5.953705 | -0.3399497
42CrMo4+QT | Basquin | FAB003_5 | 119 | 3.846523 | 4.408353 | 0.5618307
42CrMo4+QT | Basquin | FAB003_8 | 120 | 3.861415 | 4.408353 | 0.5469384
42CrMo4+QT | Basquin | FAB003_3 | 121 | 4.683164 | 4.775235 | 0.09207053
42CrMo4+QT | Basquin | FAB003_1 | 122 | 5.340644 | 5.180335 | -0.1603089
42CrMo4+QT | Basquin | FAB003_4 | 123 | 5.387849 | 5.386537 | -0.001312095
42CrMo4+QT | Basquin | FAB003_2 | 124 | 5.733999 | 5.689831 | -0.04416876
42CrMo4+QT | Basquin | FAB003_6 | 125 | 5.773062 | 5.570897 | -0.202165
42CrMo4+QT | Basquin | FAB003_7 | 126 | 6.021105 | 5.570897 | -0.4502079
42CrMo4+QT | Basquin | FAB003_10 | 127 | 6.792448 | 5.762634 | -1.029814
42CrMo4+QT | Basquin | FAB003_9 | 128 | 6.793259 | 5.861457 | -0.9318016
42CrMo4+QT | Basquin | FAB004_9 | 182 | 5.802649 | 5.660328 | -0.142321
42CrMo4+QT | Basquin | FAB004_1 | 186 | 6.308947 | 5.98707 | -0.321877
42CrMo4+QT | Basquin | FAB022_C5B | 768 | 4.583085 | 3.966995 | -0.6160902
42CrMo4+QT | Basquin | FAB027_1 | 944 | 7.066995 | 6.874741 | -0.1922541
42CrMo4+QT | Basquin | FAB035_3 | 1110 | 4.452599 | 4.742946 | 0.2903469
42CrMo4+QT | Basquin | FAB035_4 | 1111 | 5.152276 | 4.997708 | -0.1545679
42CrMo4+QT | Basquin | FAB035_6 | 1112 | 5.362526 | 5.266004 | -0.09652197
42CrMo4+QT | Basquin | FAB036_3 | 1167 | 4.564832 | 4.695328 | 0.1304965
42CrMo4+QT | Basquin | FAB036_2 | 1168 | 4.957947 | 4.967131 | 0.00918352
42CrMo4+QT | Basquin | FAB036_6 | 1169 | 5.284185 | 5.253372 | -0.03081312
42CrMo4+QT | Basquin | FAB036_1 | 1171 | 5.642911 | 6.334907 | 0.691996
42CrMo4+QT | Basquin | FAB036_4 | 1172 | 5.67966 | 5.555672 | -0.1239878
42CrMo4+QT | Basquin | FAB036_10 | 1173 | 5.910938 | 5.98707 | 0.07613232
42CrMo4+QT | Basquin | FAB037_10 | 1224 | 4.648194 | 4.757864 | 0.1096702
42CrMo4+QT | Basquin | FAB037_6 | 1225 | 5.063949 | 5.02655 | -0.03739891
42CrMo4+QT | Basquin | FAB037_2 | 1226 | 5.119319 | 5.309508 | 0.1901894
42CrMo4+QT | Basquin | FAB037_5 | 1227 | 5.387561 | 5.711797 | 0.3242363
42CrMo4+QT | Basquin | FAB037_1 | 1228 | 5.500063 | 6.261542 | 0.7614782
42CrMo4+QT | Basquin | FAB037_3 | 1229 | 5.534879 | 6.034793 | 0.499914
42CrMo4+QT | Basquin | FAB081_6A | 2379 | 4.115444 | 3.953603 | -0.1618407
42CrMo4+QT | Basquin | FAB081_11A | 2380 | 4.130655 | 3.953603 | -0.177052
42CrMo4+QT | Basquin | FAB081_8 | 2381 | 4.628409 | 4.27073 | -0.357679
42CrMo4+QT | Basquin | FAB082_7 | 2439 | 3.974788 | 4.419478 | 0.4446897
42CrMo4+QT | Basquin | FAB082_10A | 2440 | 4.233428 | 4.419478 | 0.18605
42CrMo4+QT | Basquin | FAB082_3 | 2441 | 4.670654 | 4.845929 | 0.175275
42CrMo4+QT | Basquin | FAB082_9A | 2442 | 4.717754 | 4.628438 | -0.089316
42CrMo4+QT | Basquin | FAB082_4 | 2445 | 5.252555 | 5.309508 | 0.0569535
42CrMo4+QT | Basquin | FAB110_24B | 3184 | 4.616202 | 3.962402 | -0.6537999
42CrMo4+QT | Basquin | FAB110_33C | 3193 | 5.877068 | 5.625839 | -0.2512289
42CrMo4+QT | Ridge | FAB001_15B | 2 | 3.850952 | 3.844648 | -0.006304847
42CrMo4+QT | Ridge | FAB001_10 | 3 | 3.968016 | 3.991073 | 0.02305747
42CrMo4+QT | Ridge | FAB001_9 | 4 | 4.442495 | 4.376269 | -0.06622636
42CrMo4+QT | Ridge | FAB001_8 | 5 | 4.736365 | 4.792312 | 0.05594773
42CrMo4+QT | Ridge | FAB001_11 | 6 | 4.940053 | 5.244577 | 0.3045241
42CrMo4+QT | Ridge | FAB001_17 | 7 | 5.648868 | 5.637048 | -0.01182045
42CrMo4+QT | Ridge | FAB001_13 | 8 | 5.683525 | 5.536117 | -0.1474082
42CrMo4+QT | Ridge | FAB001_12 | 9 | 5.711662 | 5.739977 | 0.02831499
42CrMo4+QT | Ridge | FAB002_4 | 63 | 4.634094 | 5.042841 | 0.408747
42CrMo4+QT | Ridge | FAB002_2 | 64 | 4.902694 | 5.262295 | 0.3596017
42CrMo4+QT | Ridge | FAB002_10 | 65 | 5.394385 | 5.49196 | 0.09757491
42CrMo4+QT | Ridge | FAB002_3 | 66 | 5.585898 | 5.732832 | 0.1469342
42CrMo4+QT | Ridge | FAB002_9 | 67 | 5.837005 | 5.832571 | -0.004434263
42CrMo4+QT | Ridge | FAB002_6 | 68 | 6.293654 | 5.934367 | -0.3592879
42CrMo4+QT | Ridge | FAB003_5 | 119 | 3.846523 | 4.42504 | 0.5785174
42CrMo4+QT | Ridge | FAB003_8 | 120 | 3.861415 | 4.42504 | 0.5636251
42CrMo4+QT | Ridge | FAB003_3 | 121 | 4.683164 | 4.783389 | 0.1002251
42CrMo4+QT | Ridge | FAB003_1 | 122 | 5.340644 | 5.179069 | -0.1615753
42CrMo4+QT | Ridge | FAB003_4 | 123 | 5.387849 | 5.380475 | -0.007373827
42CrMo4+QT | Ridge | FAB003_2 | 124 | 5.733999 | 5.676715 | -0.05728383
42CrMo4+QT | Ridge | FAB003_6 | 125 | 5.773062 | 5.560548 | -0.2125142
42CrMo4+QT | Ridge | FAB003_7 | 126 | 6.021105 | 5.560548 | -0.4605571
42CrMo4+QT | Ridge | FAB003_10 | 127 | 6.792448 | 5.747825 | -1.044623
42CrMo4+QT | Ridge | FAB003_9 | 128 | 6.793259 | 5.844351 | -0.948908
42CrMo4+QT | Ridge | FAB004_9 | 182 | 5.802649 | 5.64889 | -0.1537588
42CrMo4+QT | Ridge | FAB004_1 | 186 | 6.308947 | 5.968034 | -0.3409135
42CrMo4+QT | Ridge | FAB022_C5B | 768 | 4.583085 | 3.993946 | -0.5891394
42CrMo4+QT | Ridge | FAB027_1 | 944 | 7.066995 | 6.83447 | -0.2325249
42CrMo4+QT | Ridge | FAB035_3 | 1110 | 4.452599 | 4.751125 | 0.298526
42CrMo4+QT | Ridge | FAB035_4 | 1111 | 5.152276 | 5.000097 | -0.1521789
42CrMo4+QT | Ridge | FAB035_6 | 1112 | 5.362526 | 5.262295 | -0.1002306
42CrMo4+QT | Ridge | FAB036_3 | 1167 | 4.564832 | 4.706332 | 0.1415006
42CrMo4+QT | Ridge | FAB036_2 | 1168 | 4.957947 | 4.971814 | 0.01386654
42CrMo4+QT | Ridge | FAB036_6 | 1169 | 5.284185 | 5.251398 | -0.03278686
42CrMo4+QT | Ridge | FAB036_1 | 1171 | 5.642911 | 6.307782 | 0.6648703
42CrMo4+QT | Ridge | FAB036_4 | 1172 | 5.67966 | 5.546668 | -0.1329918
42CrMo4+QT | Ridge | FAB036_10 | 1173 | 5.910938 | 5.968034 | 0.05709581
42CrMo4+QT | Ridge | FAB037_10 | 1224 | 4.648194 | 4.769033 | 0.1208386
42CrMo4+QT | Ridge | FAB037_6 | 1225 | 5.063949 | 5.03147 | -0.03247898
42CrMo4+QT | Ridge | FAB037_2 | 1226 | 5.119319 | 5.307847 | 0.1885289
42CrMo4+QT | Ridge | FAB037_5 | 1227 | 5.387561 | 5.700781 | 0.3132202
42CrMo4+QT | Ridge | FAB037_1 | 1228 | 5.500063 | 6.237741 | 0.7376773
42CrMo4+QT | Ridge | FAB037_3 | 1229 | 5.534879 | 6.016265 | 0.4813864
42CrMo4+QT | Ridge | FAB081_6A | 2379 | 4.115444 | 3.981857 | -0.1335873
42CrMo4+QT | Ridge | FAB081_11A | 2380 | 4.130655 | 3.981857 | -0.1487986
42CrMo4+QT | Ridge | FAB081_8 | 2381 | 4.628409 | 4.291609 | -0.3368006
42CrMo4+QT | Ridge | FAB082_7 | 2439 | 3.974788 | 4.438516 | 0.4637276
42CrMo4+QT | Ridge | FAB082_10A | 2440 | 4.233428 | 4.438516 | 0.2050879
42CrMo4+QT | Ridge | FAB082_3 | 2441 | 4.670654 | 4.855049 | 0.1843954
42CrMo4+QT | Ridge | FAB082_9A | 2442 | 4.717754 | 4.642616 | -0.07513766
42CrMo4+QT | Ridge | FAB082_4 | 2445 | 5.252555 | 5.307847 | 0.055293
42CrMo4+QT | Ridge | FAB110_24B | 3184 | 4.616202 | 3.991073 | -0.6251292
42CrMo4+QT | Ridge | FAB110_33C | 3193 | 5.877068 | 5.616704 | -0.2603635
42CrMo4+QT | Random Forest | FAB001_15B | 2 | 3.850952 | 4.244285 | 0.3933324
42CrMo4+QT | Random Forest | FAB001_10 | 3 | 3.968016 | 4.244285 | 0.2762691
42CrMo4+QT | Random Forest | FAB001_9 | 4 | 4.442495 | 4.123109 | -0.3193861
42CrMo4+QT | Random Forest | FAB001_8 | 5 | 4.736365 | 4.664799 | -0.07156553
42CrMo4+QT | Random Forest | FAB001_11 | 6 | 4.940053 | 5.238649 | 0.2985956
42CrMo4+QT | Random Forest | FAB001_17 | 7 | 5.648868 | 5.709316 | 0.06044798
42CrMo4+QT | Random Forest | FAB001_13 | 8 | 5.683525 | 5.599174 | -0.08435141
42CrMo4+QT | Random Forest | FAB001_12 | 9 | 5.711662 | 5.731127 | 0.01946533
42CrMo4+QT | Random Forest | FAB002_4 | 63 | 4.634094 | 5.004405 | 0.3703106
42CrMo4+QT | Random Forest | FAB002_2 | 64 | 4.902694 | 5.193511 | 0.2908171
42CrMo4+QT | Random Forest | FAB002_10 | 65 | 5.394385 | 5.471634 | 0.0772492
42CrMo4+QT | Random Forest | FAB002_3 | 66 | 5.585898 | 5.760187 | 0.1742892
42CrMo4+QT | Random Forest | FAB002_9 | 67 | 5.837005 | 5.983258 | 0.1462529
42CrMo4+QT | Random Forest | FAB002_6 | 68 | 6.293654 | 6.023291 | -0.2703632
42CrMo4+QT | Random Forest | FAB003_5 | 119 | 3.846523 | 4.298771 | 0.4522481
42CrMo4+QT | Random Forest | FAB003_8 | 120 | 3.861415 | 4.298771 | 0.4373559
42CrMo4+QT | Random Forest | FAB003_3 | 121 | 4.683164 | 4.663734 | -0.01942981
42CrMo4+QT | Random Forest | FAB003_1 | 122 | 5.340644 | 5.148304 | -0.1923408
42CrMo4+QT | Random Forest | FAB003_4 | 123 | 5.387849 | 5.496897 | 0.1090478
42CrMo4+QT | Random Forest | FAB003_2 | 124 | 5.733999 | 5.696331 | -0.03766795
42CrMo4+QT | Random Forest | FAB003_6 | 125 | 5.773062 | 5.673862 | -0.09920016
42CrMo4+QT | Random Forest | FAB003_7 | 126 | 6.021105 | 5.673862 | -0.3472431
42CrMo4+QT | Random Forest | FAB003_10 | 127 | 6.792448 | 5.769007 | -1.023441
42CrMo4+QT | Random Forest | FAB003_9 | 128 | 6.793259 | 6.006378 | -0.7868807
42CrMo4+QT | Random Forest | FAB004_9 | 182 | 5.802649 | 5.705819 | -0.09682935
42CrMo4+QT | Random Forest | FAB004_1 | 186 | 6.308947 | 6.306259 | -0.002688608
42CrMo4+QT | Random Forest | FAB022_C5B | 768 | 4.583085 | 4.180222 | -0.4028636
42CrMo4+QT | Random Forest | FAB027_1 | 944 | 7.066995 | 6.023291 | -1.043704
42CrMo4+QT | Random Forest | FAB035_3 | 1110 | 4.452599 | 4.643602 | 0.1910034
42CrMo4+QT | Random Forest | FAB035_4 | 1111 | 5.152276 | 4.986934 | -0.1653422
42CrMo4+QT | Random Forest | FAB035_6 | 1112 | 5.362526 | 5.193511 | -0.1690152
42CrMo4+QT | Random Forest | FAB036_3 | 1167 | 4.564832 | 4.59751 | 0.0326781
42CrMo4+QT | Random Forest | FAB036_2 | 1168 | 4.957947 | 4.975258 | 0.01731108
42CrMo4+QT | Random Forest | FAB036_6 | 1169 | 5.284185 | 5.1583 | -0.1258848
42CrMo4+QT | Random Forest | FAB036_1 | 1171 | 5.642911 | 6.306259 | 0.6633473
42CrMo4+QT | Random Forest | FAB036_4 | 1172 | 5.67966 | 5.591366 | -0.08829364
42CrMo4+QT | Random Forest | FAB036_10 | 1173 | 5.910938 | 6.306259 | 0.3953207
42CrMo4+QT | Random Forest | FAB037_10 | 1224 | 4.648194 | 4.481498 | -0.1666963
42CrMo4+QT | Random Forest | FAB037_6 | 1225 | 5.063949 | 4.883945 | -0.1800036
42CrMo4+QT | Random Forest | FAB037_2 | 1226 | 5.119319 | 5.14761 | 0.02829117
42CrMo4+QT | Random Forest | FAB037_5 | 1227 | 5.387561 | 5.762851 | 0.3752907
42CrMo4+QT | Random Forest | FAB037_1 | 1228 | 5.500063 | 6.375253 | 0.8751892
42CrMo4+QT | Random Forest | FAB037_3 | 1229 | 5.534879 | 6.375253 | 0.840374
42CrMo4+QT | Random Forest | FAB081_6A | 2379 | 4.115444 | 4.213238 | 0.09779419
42CrMo4+QT | Random Forest | FAB081_11A | 2380 | 4.130655 | 4.213238 | 0.08258293
42CrMo4+QT | Random Forest | FAB081_8 | 2381 | 4.628409 | 4.149157 | -0.4792521
42CrMo4+QT | Random Forest | FAB082_7 | 2439 | 3.974788 | 4.271866 | 0.2970778
42CrMo4+QT | Random Forest | FAB082_10A | 2440 | 4.233428 | 4.271866 | 0.03843808
42CrMo4+QT | Random Forest | FAB082_3 | 2441 | 4.670654 | 4.666046 | -0.004608011
42CrMo4+QT | Random Forest | FAB082_9A | 2442 | 4.717754 | 4.457149 | -0.2606047
42CrMo4+QT | Random Forest | FAB082_4 | 2445 | 5.252555 | 5.14761 | -0.1049447
42CrMo4+QT | Random Forest | FAB110_24B | 3184 | 4.616202 | 4.244285 | -0.3719175
42CrMo4+QT | Random Forest | FAB110_33C | 3193 | 5.877068 | 5.709316 | -0.1677515
42CrMo4+QT | Lineal + frecuencia | FAB001_15B | 2 | 3.850952 | 3.784099 | -0.0668535
42CrMo4+QT | Lineal + frecuencia | FAB001_10 | 3 | 3.968016 | 3.938324 | -0.02969186
42CrMo4+QT | Lineal + frecuencia | FAB001_9 | 4 | 4.442495 | 4.344037 | -0.09845833
42CrMo4+QT | Lineal + frecuencia | FAB001_8 | 5 | 4.736365 | 4.782241 | 0.0458762
42CrMo4+QT | Lineal + frecuencia | FAB001_11 | 6 | 4.940053 | 5.258595 | 0.3185423
42CrMo4+QT | Lineal + frecuencia | FAB001_17 | 7 | 5.648868 | 5.671971 | 0.02310264
42CrMo4+QT | Lineal + frecuencia | FAB001_13 | 8 | 5.683525 | 5.565664 | -0.1178611
42CrMo4+QT | Lineal + frecuencia | FAB001_12 | 9 | 5.711662 | 5.780383 | 0.06872059
42CrMo4+QT | Lineal + frecuencia | FAB002_4 | 63 | 4.634094 | 5.138004 | 0.5039097
42CrMo4+QT | Lineal + frecuencia | FAB002_2 | 64 | 4.902694 | 5.379682 | 0.4769884
42CrMo4+QT | Lineal + frecuencia | FAB002_10 | 65 | 5.394385 | 5.632605 | 0.2382195
42CrMo4+QT | Lineal + frecuencia | FAB002_3 | 66 | 5.585898 | 5.89787 | 0.3119716
42CrMo4+QT | Lineal + frecuencia | FAB002_9 | 67 | 5.837005 | 6.007709 | 0.1707037
42CrMo4+QT | Lineal + frecuencia | FAB002_6 | 68 | 6.293654 | 6.119813 | -0.1738412
42CrMo4+QT | Lineal + frecuencia | FAB003_5 | 119 | 3.846523 | 4.293663 | 0.4471408
42CrMo4+QT | Lineal + frecuencia | FAB003_8 | 120 | 3.861415 | 4.293663 | 0.4322485
42CrMo4+QT | Lineal + frecuencia | FAB003_3 | 121 | 4.683164 | 4.671433 | -0.01173155
42CrMo4+QT | Lineal + frecuencia | FAB003_1 | 122 | 5.340644 | 5.088555 | -0.252089
42CrMo4+QT | Lineal + frecuencia | FAB003_4 | 123 | 5.387849 | 5.300876 | -0.08697277
42CrMo4+QT | Lineal + frecuencia | FAB003_2 | 124 | 5.733999 | 5.613171 | -0.1208287
42CrMo4+QT | Lineal + frecuencia | FAB003_6 | 125 | 5.773062 | 5.490708 | -0.2823545
42CrMo4+QT | Lineal + frecuencia | FAB003_7 | 126 | 6.021105 | 5.490708 | -0.5303974
42CrMo4+QT | Lineal + frecuencia | FAB003_10 | 127 | 6.792448 | 5.688134 | -1.104314
42CrMo4+QT | Lineal + frecuencia | FAB003_9 | 128 | 6.793259 | 5.789891 | -1.003368
42CrMo4+QT | Lineal + frecuencia | FAB004_9 | 182 | 5.802649 | 5.670617 | -0.1320317
42CrMo4+QT | Lineal + frecuencia | FAB004_1 | 186 | 6.308947 | 6.011955 | -0.2969923
42CrMo4+QT | Lineal + frecuencia | FAB022_C5B | 768 | 4.583085 | 4.224031 | -0.3590547
42CrMo4+QT | Lineal + frecuencia | FAB027_1 | 944 | 7.066995 | 6.935999 | -0.1309963
42CrMo4+QT | Lineal + frecuencia | FAB035_3 | 1110 | 4.452599 | 4.641675 | 0.1890761
42CrMo4+QT | Lineal + frecuencia | FAB035_4 | 1111 | 5.152276 | 4.915861 | -0.2364156
42CrMo4+QT | Lineal + frecuencia | FAB035_6 | 1112 | 5.362526 | 5.204611 | -0.1579147
42CrMo4+QT | Lineal + frecuencia | FAB036_3 | 1167 | 4.564832 | 4.605105 | 0.04027289
42CrMo4+QT | Lineal + frecuencia | FAB036_2 | 1168 | 4.957947 | 4.889048 | -0.06889889
42CrMo4+QT | Lineal + frecuencia | FAB036_6 | 1169 | 5.284185 | 5.188075 | -0.09610933
42CrMo4+QT | Lineal + frecuencia | FAB036_1 | 1171 | 5.642911 | 6.317923 | 0.6750113
42CrMo4+QT | Lineal + frecuencia | FAB036_4 | 1172 | 5.67966 | 5.503879 | -0.1757805
42CrMo4+QT | Lineal + frecuencia | FAB036_10 | 1173 | 5.910938 | 5.954548 | 0.04360995
42CrMo4+QT | Lineal + frecuencia | FAB037_10 | 1224 | 4.648194 | 4.678627 | 0.03043303
42CrMo4+QT | Lineal + frecuencia | FAB037_6 | 1225 | 5.063949 | 4.956889 | -0.1070593
42CrMo4+QT | Lineal + frecuencia | FAB037_2 | 1226 | 5.119319 | 5.249933 | 0.1306145
42CrMo4+QT | Lineal + frecuencia | FAB037_5 | 1227 | 5.387561 | 5.666561 | 0.2790001
42CrMo4+QT | Lineal + frecuencia | FAB037_1 | 1228 | 5.500063 | 6.2359 | 0.7358364
42CrMo4+QT | Lineal + frecuencia | FAB037_3 | 1229 | 5.534879 | 6.001069 | 0.4661903
42CrMo4+QT | Lineal + frecuencia | FAB081_6A | 2379 | 4.115444 | 3.916358 | -0.1990861
42CrMo4+QT | Lineal + frecuencia | FAB081_11A | 2380 | 4.130655 | 3.916358 | -0.2142974
42CrMo4+QT | Lineal + frecuencia | FAB081_8 | 2381 | 4.628409 | 4.247651 | -0.3807585
42CrMo4+QT | Lineal + frecuencia | FAB082_7 | 2439 | 3.974788 | 4.464531 | 0.4897432
42CrMo4+QT | Lineal + frecuencia | FAB082_10A | 2440 | 4.233428 | 4.464531 | 0.2311035
42CrMo4+QT | Lineal + frecuencia | FAB082_3 | 2441 | 4.670654 | 4.906182 | 0.2355285
42CrMo4+QT | Lineal + frecuencia | FAB082_9A | 2442 | 4.717754 | 4.680939 | -0.0368146
42CrMo4+QT | Lineal + frecuencia | FAB082_4 | 2445 | 5.252555 | 5.386285 | 0.1337302
42CrMo4+QT | Lineal + frecuencia | FAB110_24B | 3184 | 4.616202 | 4.150816 | -0.4653859
42CrMo4+QT | Lineal + frecuencia | FAB110_33C | 3193 | 5.877068 | 5.863036 | -0.01403145
42CrMo4+QT | RF + frecuencia | FAB001_15B | 2 | 3.850952 | 4.243718 | 0.3927653
42CrMo4+QT | RF + frecuencia | FAB001_10 | 3 | 3.968016 | 4.243718 | 0.275702
42CrMo4+QT | RF + frecuencia | FAB001_9 | 4 | 4.442495 | 4.121687 | -0.3208085
42CrMo4+QT | RF + frecuencia | FAB001_8 | 5 | 4.736365 | 4.666793 | -0.06957165
42CrMo4+QT | RF + frecuencia | FAB001_11 | 6 | 4.940053 | 5.249099 | 0.3090462
42CrMo4+QT | RF + frecuencia | FAB001_17 | 7 | 5.648868 | 5.702434 | 0.0535662
42CrMo4+QT | RF + frecuencia | FAB001_13 | 8 | 5.683525 | 5.60441 | -0.07911566
42CrMo4+QT | RF + frecuencia | FAB001_12 | 9 | 5.711662 | 5.714869 | 0.003207142
42CrMo4+QT | RF + frecuencia | FAB002_4 | 63 | 4.634094 | 5.000747 | 0.3666525
42CrMo4+QT | RF + frecuencia | FAB002_2 | 64 | 4.902694 | 5.201977 | 0.2992831
42CrMo4+QT | RF + frecuencia | FAB002_10 | 65 | 5.394385 | 5.493775 | 0.09938989
42CrMo4+QT | RF + frecuencia | FAB002_3 | 66 | 5.585898 | 5.768946 | 0.1830481
42CrMo4+QT | RF + frecuencia | FAB002_9 | 67 | 5.837005 | 5.898385 | 0.06137956
42CrMo4+QT | RF + frecuencia | FAB002_6 | 68 | 6.293654 | 5.926664 | -0.3669901
42CrMo4+QT | RF + frecuencia | FAB003_5 | 119 | 3.846523 | 4.292303 | 0.4457807
42CrMo4+QT | RF + frecuencia | FAB003_8 | 120 | 3.861415 | 4.292303 | 0.4308884
42CrMo4+QT | RF + frecuencia | FAB003_3 | 121 | 4.683164 | 4.67717 | -0.005993916
42CrMo4+QT | RF + frecuencia | FAB003_1 | 122 | 5.340644 | 5.165837 | -0.1748073
42CrMo4+QT | RF + frecuencia | FAB003_4 | 123 | 5.387849 | 5.480285 | 0.09243625
42CrMo4+QT | RF + frecuencia | FAB003_2 | 124 | 5.733999 | 5.670361 | -0.06363844
42CrMo4+QT | RF + frecuencia | FAB003_6 | 125 | 5.773062 | 5.65913 | -0.113932
42CrMo4+QT | RF + frecuencia | FAB003_7 | 126 | 6.021105 | 5.65913 | -0.3619749
42CrMo4+QT | RF + frecuencia | FAB003_10 | 127 | 6.792448 | 5.715172 | -1.077276
42CrMo4+QT | RF + frecuencia | FAB003_9 | 128 | 6.793259 | 5.946971 | -0.8462883
42CrMo4+QT | RF + frecuencia | FAB004_9 | 182 | 5.802649 | 5.692013 | -0.1106358
42CrMo4+QT | RF + frecuencia | FAB004_1 | 186 | 6.308947 | 6.24055 | -0.06839772
42CrMo4+QT | RF + frecuencia | FAB022_C5B | 768 | 4.583085 | 4.191427 | -0.3916579
42CrMo4+QT | RF + frecuencia | FAB027_1 | 944 | 7.066995 | 5.835563 | -1.231433
42CrMo4+QT | RF + frecuencia | FAB035_3 | 1110 | 4.452599 | 4.634678 | 0.1820787
42CrMo4+QT | RF + frecuencia | FAB035_4 | 1111 | 5.152276 | 4.991156 | -0.1611203
42CrMo4+QT | RF + frecuencia | FAB035_6 | 1112 | 5.362526 | 5.198308 | -0.1642175
42CrMo4+QT | RF + frecuencia | FAB036_3 | 1167 | 4.564832 | 4.576342 | 0.01151018
42CrMo4+QT | RF + frecuencia | FAB036_2 | 1168 | 4.957947 | 4.989283 | 0.03133555
42CrMo4+QT | RF + frecuencia | FAB036_6 | 1169 | 5.284185 | 5.184113 | -0.1000722
42CrMo4+QT | RF + frecuencia | FAB036_1 | 1171 | 5.642911 | 6.239011 | 0.5960991
42CrMo4+QT | RF + frecuencia | FAB036_4 | 1172 | 5.67966 | 5.582801 | -0.09685866
42CrMo4+QT | RF + frecuencia | FAB036_10 | 1173 | 5.910938 | 6.239011 | 0.3280726
42CrMo4+QT | RF + frecuencia | FAB037_10 | 1224 | 4.648194 | 4.450591 | -0.1976027
42CrMo4+QT | RF + frecuencia | FAB037_6 | 1225 | 5.063949 | 4.932755 | -0.1311933
42CrMo4+QT | RF + frecuencia | FAB037_2 | 1226 | 5.119319 | 5.164398 | 0.04507922
42CrMo4+QT | RF + frecuencia | FAB037_5 | 1227 | 5.387561 | 5.764618 | 0.3770571
42CrMo4+QT | RF + frecuencia | FAB037_1 | 1228 | 5.500063 | 6.380594 | 0.88053
42CrMo4+QT | RF + frecuencia | FAB037_3 | 1229 | 5.534879 | 6.380594 | 0.8457149
42CrMo4+QT | RF + frecuencia | FAB081_6A | 2379 | 4.115444 | 4.1287 | 0.01325577
42CrMo4+QT | RF + frecuencia | FAB081_11A | 2380 | 4.130655 | 4.1287 | -0.001955496
42CrMo4+QT | RF + frecuencia | FAB081_8 | 2381 | 4.628409 | 4.102948 | -0.5254617
42CrMo4+QT | RF + frecuencia | FAB082_7 | 2439 | 3.974788 | 4.400816 | 0.4260283
42CrMo4+QT | RF + frecuencia | FAB082_10A | 2440 | 4.233428 | 4.400816 | 0.1673886
42CrMo4+QT | RF + frecuencia | FAB082_3 | 2441 | 4.670654 | 4.685232 | 0.01457761
42CrMo4+QT | RF + frecuencia | FAB082_9A | 2442 | 4.717754 | 4.519455 | -0.1982984
42CrMo4+QT | RF + frecuencia | FAB082_4 | 2445 | 5.252555 | 5.091324 | -0.1612308
42CrMo4+QT | RF + frecuencia | FAB110_24B | 3184 | 4.616202 | 4.249474 | -0.3667283
42CrMo4+QT | RF + frecuencia | FAB110_33C | 3193 | 5.877068 | 5.706837 | -0.1702303
A37JC/S235 | Basquin | H_001 | 3479 | 6.237306 | 6.115964 | -0.1213416
A37JC/S235 | Basquin | H_002 | 3480 | 6.317606 | 6.055554 | -0.262052
A37JC/S235 | Basquin | H_003 | 3481 | 6.123369 | 6.141543 | 0.01817462
A37JC/S235 | Basquin | H_004 | 3482 | 6.030479 | 6.137391 | 0.1069113
A37JC/S235 | Basquin | H_005 | 3483 | 5.701248 | 6.079157 | 0.3779097
A37JC/S235 | Basquin | H_006 | 3484 | 6.862876 | 6.048014 | -0.8148614
A37JC/S235 | Basquin | H_007 | 3485 | 5.962945 | 6.093825 | 0.1308798
A37JC/S235 | Basquin | H_008 | 3486 | 5.8488 | 6.09543 | 0.2466305
A37JC/S235 | Basquin | H_009 | 3487 | 6.219038 | 6.008292 | -0.2107459
A37JC/S235 | Basquin | H_010 | 3488 | 6.028627 | 5.964418 | -0.06420842
A37JC/S235 | Basquin | H_011 | 3489 | 5.980852 | 5.915054 | -0.06579763
A37JC/S235 | Basquin | H_012 | 3490 | 5.695258 | 5.796757 | 0.1014985
A37JC/S235 | Basquin | H_013 | 3491 | 5.783778 | 5.796081 | 0.01230323
A37JC/S235 | Basquin | H_014 | 3492 | 5.584884 | 5.770282 | 0.1853984
A37JC/S235 | Basquin | H_015 | 3493 | 5.629031 | 5.720797 | 0.09176573
A37JC/S235 | Basquin | H_016 | 3494 | 5.81891 | 5.643005 | -0.1759044
A37JC/S235 | Basquin | H_017 | 3495 | 5.780382 | 5.570841 | -0.2095416
A37JC/S235 | Basquin | H_018 | 3496 | 5.459965 | 5.446711 | -0.01325389
A37JC/S235 | Basquin | H_019 | 3497 | 5.023199 | 5.360126 | 0.3369267
A37JC/S235 | Basquin | H_020 | 3498 | 4.94095 | 5.175978 | 0.2350286
A37JC/S235 | Basquin | H_021 | 3499 | 4.828673 | 4.969769 | 0.1410959
A37JC/S235 | Basquin | H_022 | 3500 | 4.558048 | 4.18104 | -0.3770082
A37JC/S235 | Basquin | H_023 | 3501 | 6.213336 | 6.386424 | 0.1730883
A37JC/S235 | Basquin | H_024 | 3502 | 6.149569 | 6.370151 | 0.2205819
A37JC/S235 | Basquin | H_025 | 3503 | 6.532414 | 6.273808 | -0.2586057
A37JC/S235 | Basquin | H_026 | 3504 | 6.392399 | 6.211106 | -0.1812927
A37JC/S235 | Basquin | H_027 | 3505 | 6.093855 | 6.241003 | 0.1471483
A37JC/S235 | Basquin | H_028 | 3506 | 6.491285 | 6.178283 | -0.3130026
A37JC/S235 | Basquin | H_029 | 3507 | 6.244357 | 6.180104 | -0.06425254
A37JC/S235 | Basquin | H_030 | 3508 | 6.366207 | 6.084801 | -0.2814056
A37JC/S235 | Basquin | H_031 | 3509 | 5.956295 | 6.051783 | 0.09548818
A37JC/S235 | Basquin | H_032 | 3510 | 5.627404 | 6.078043 | 0.4506395
A37JC/S235 | Basquin | H_033 | 3511 | 5.910019 | 6.037891 | 0.1278717
A37JC/S235 | Basquin | H_034 | 3512 | 5.904525 | 6.011912 | 0.1073877
A37JC/S235 | Basquin | H_035 | 3513 | 5.841046 | 5.847277 | 0.006231184
A37JC/S235 | Basquin | H_036 | 3514 | 5.335185 | 5.545366 | 0.2101809
A37JC/S235 | Basquin | H_037 | 3515 | 5.617145 | 5.416598 | -0.200547
A37JC/S235 | Basquin | H_038 | 3516 | 5.243217 | 5.290998 | 0.04778157
A37JC/S235 | Basquin | H_039 | 3517 | 5.355689 | 5.246935 | -0.1087542
A37JC/S235 | Basquin | H_040 | 3518 | 5.106184 | 5.138571 | 0.0323871
A37JC/S235 | Basquin | H_041 | 3519 | 5.094531 | 5.030524 | -0.06400647
A37JC/S235 | Ridge | H_001 | 3479 | 6.237306 | 6.104669 | -0.1326365
A37JC/S235 | Ridge | H_002 | 3480 | 6.317606 | 6.046036 | -0.27157
A37JC/S235 | Ridge | H_003 | 3481 | 6.123369 | 6.132601 | 0.009231833
A37JC/S235 | Ridge | H_004 | 3482 | 6.030479 | 6.12857 | 0.09809067
A37JC/S235 | Ridge | H_005 | 3483 | 5.701248 | 6.071032 | 0.3697847
A37JC/S235 | Ridge | H_006 | 3484 | 6.862876 | 6.038718 | -0.8241577
A37JC/S235 | Ridge | H_007 | 3485 | 5.962945 | 6.084873 | 0.1219281
A37JC/S235 | Ridge | H_008 | 3486 | 5.8488 | 6.087959 | 0.2391596
A37JC/S235 | Ridge | H_009 | 3487 | 6.219038 | 6.002315 | -0.2167234
A37JC/S235 | Ridge | H_010 | 3488 | 6.028627 | 5.959273 | -0.06935405
A37JC/S235 | Ridge | H_011 | 3489 | 5.980852 | 5.912888 | -0.06796326
A37JC/S235 | Ridge | H_012 | 3490 | 5.695258 | 5.794851 | 0.09959216
A37JC/S235 | Ridge | H_013 | 3491 | 5.783778 | 5.795887 | 0.01210869
A37JC/S235 | Ridge | H_014 | 3492 | 5.584884 | 5.771517 | 0.1866333
A37JC/S235 | Ridge | H_015 | 3493 | 5.629031 | 5.724345 | 0.09531355
A37JC/S235 | Ridge | H_016 | 3494 | 5.81891 | 5.647313 | -0.1715967
A37JC/S235 | Ridge | H_017 | 3495 | 5.780382 | 5.577271 | -0.2031114
A37JC/S235 | Ridge | H_018 | 3496 | 5.459965 | 5.456792 | -0.00317285
A37JC/S235 | Ridge | H_019 | 3497 | 5.023199 | 5.374281 | 0.3510825
A37JC/S235 | Ridge | H_020 | 3498 | 4.94095 | 5.195222 | 0.2542726
A37JC/S235 | Ridge | H_021 | 3499 | 4.828673 | 4.995406 | 0.1667327
A37JC/S235 | Ridge | H_022 | 3500 | 4.558048 | 4.229759 | -0.3282891
A37JC/S235 | Ridge | H_023 | 3501 | 6.213336 | 6.370395 | 0.1570588
A37JC/S235 | Ridge | H_024 | 3502 | 6.149569 | 6.354485 | 0.2049154
A37JC/S235 | Ridge | H_025 | 3503 | 6.532414 | 6.259785 | -0.2726293
A37JC/S235 | Ridge | H_026 | 3504 | 6.392399 | 6.198982 | -0.1934162
A37JC/S235 | Ridge | H_027 | 3505 | 6.093855 | 6.227723 | 0.1338678
A37JC/S235 | Ridge | H_028 | 3506 | 6.491285 | 6.165155 | -0.3261304
A37JC/S235 | Ridge | H_029 | 3507 | 6.244357 | 6.170143 | -0.07421375
A37JC/S235 | Ridge | H_030 | 3508 | 6.366207 | 6.076505 | -0.2897017
A37JC/S235 | Ridge | H_031 | 3509 | 5.956295 | 6.042376 | 0.08608103
A37JC/S235 | Ridge | H_032 | 3510 | 5.627404 | 6.070968 | 0.4435643
A37JC/S235 | Ridge | H_033 | 3511 | 5.910019 | 6.030585 | 0.1205651
A37JC/S235 | Ridge | H_034 | 3512 | 5.904525 | 6.006782 | 0.1022576
A37JC/S235 | Ridge | H_035 | 3513 | 5.841046 | 5.843885 | 0.002838924
A37JC/S235 | Ridge | H_036 | 3514 | 5.335185 | 5.550853 | 0.2156684
A37JC/S235 | Ridge | H_037 | 3515 | 5.617145 | 5.428977 | -0.1881678
A37JC/S235 | Ridge | H_038 | 3516 | 5.243217 | 5.307072 | 0.06385482
A37JC/S235 | Ridge | H_039 | 3517 | 5.355689 | 5.26442 | -0.09126926
A37JC/S235 | Ridge | H_040 | 3518 | 5.106184 | 5.158949 | 0.0527647
A37JC/S235 | Ridge | H_041 | 3519 | 5.094531 | 5.054176 | -0.04035471
A37JC/S235 | Random Forest | H_001 | 3479 | 6.237306 | 6.240444 | 0.003137638
A37JC/S235 | Random Forest | H_002 | 3480 | 6.317606 | 6.191558 | -0.1260476
A37JC/S235 | Random Forest | H_003 | 3481 | 6.123369 | 6.287581 | 0.1642126
A37JC/S235 | Random Forest | H_004 | 3482 | 6.030479 | 6.098682 | 0.06820251
A37JC/S235 | Random Forest | H_005 | 3483 | 5.701248 | 6.236618 | 0.5353703
A37JC/S235 | Random Forest | H_006 | 3484 | 6.862876 | 5.883992 | -0.978884
A37JC/S235 | Random Forest | H_007 | 3485 | 5.962945 | 6.088086 | 0.1251412
A37JC/S235 | Random Forest | H_008 | 3486 | 5.8488 | 5.978676 | 0.1298765
A37JC/S235 | Random Forest | H_009 | 3487 | 6.219038 | 5.89264 | -0.3263983
A37JC/S235 | Random Forest | H_010 | 3488 | 6.028627 | 5.915295 | -0.1133318
A37JC/S235 | Random Forest | H_011 | 3489 | 5.980852 | 5.863458 | -0.117394
A37JC/S235 | Random Forest | H_012 | 3490 | 5.695258 | 5.790382 | 0.09512361
A37JC/S235 | Random Forest | H_013 | 3491 | 5.783778 | 5.635164 | -0.148614
A37JC/S235 | Random Forest | H_014 | 3492 | 5.584884 | 5.763377 | 0.1784927
A37JC/S235 | Random Forest | H_015 | 3493 | 5.629031 | 5.711336 | 0.08230438
A37JC/S235 | Random Forest | H_016 | 3494 | 5.81891 | 5.543374 | -0.2755361
A37JC/S235 | Random Forest | H_017 | 3495 | 5.780382 | 5.447693 | -0.3326888
A37JC/S235 | Random Forest | H_018 | 3496 | 5.459965 | 5.408871 | -0.05109372
A37JC/S235 | Random Forest | H_019 | 3497 | 5.023199 | 5.242219 | 0.2190199
A37JC/S235 | Random Forest | H_020 | 3498 | 4.94095 | 5.058471 | 0.1175214
A37JC/S235 | Random Forest | H_021 | 3499 | 4.828673 | 5.078029 | 0.2493564
A37JC/S235 | Random Forest | H_022 | 3500 | 4.558048 | 5.087113 | 0.5290646
A37JC/S235 | Random Forest | H_023 | 3501 | 6.213336 | 6.327928 | 0.114592
A37JC/S235 | Random Forest | H_024 | 3502 | 6.149569 | 6.327043 | 0.1774743
A37JC/S235 | Random Forest | H_025 | 3503 | 6.532414 | 6.235554 | -0.2968607
A37JC/S235 | Random Forest | H_026 | 3504 | 6.392399 | 6.235554 | -0.1568451
A37JC/S235 | Random Forest | H_027 | 3505 | 6.093855 | 6.340723 | 0.2468681
A37JC/S235 | Random Forest | H_028 | 3506 | 6.491285 | 6.238776 | -0.2525089
A37JC/S235 | Random Forest | H_029 | 3507 | 6.244357 | 6.291406 | 0.04704908
A37JC/S235 | Random Forest | H_030 | 3508 | 6.366207 | 6.259944 | -0.1062626
A37JC/S235 | Random Forest | H_031 | 3509 | 5.956295 | 5.949902 | -0.006392459
A37JC/S235 | Random Forest | H_032 | 3510 | 5.627404 | 5.976573 | 0.3491695
A37JC/S235 | Random Forest | H_033 | 3511 | 5.910019 | 5.907624 | -0.002395667
A37JC/S235 | Random Forest | H_034 | 3512 | 5.904525 | 5.999201 | 0.09467639
A37JC/S235 | Random Forest | H_035 | 3513 | 5.841046 | 5.943464 | 0.1024183
A37JC/S235 | Random Forest | H_036 | 3514 | 5.335185 | 5.683292 | 0.3481069
A37JC/S235 | Random Forest | H_037 | 3515 | 5.617145 | 5.278643 | -0.3385019
A37JC/S235 | Random Forest | H_038 | 3516 | 5.243217 | 5.178877 | -0.06434005
A37JC/S235 | Random Forest | H_039 | 3517 | 5.355689 | 5.100177 | -0.255512
A37JC/S235 | Random Forest | H_040 | 3518 | 5.106184 | 5.058471 | -0.04771317
A37JC/S235 | Random Forest | H_041 | 3519 | 5.094531 | 5.058471 | -0.0360596
A37JC/S235 | Lineal + frecuencia | H_001 | 3479 | 6.237306 | 6.113881 | -0.123425
A37JC/S235 | Lineal + frecuencia | H_002 | 3480 | 6.317606 | 6.039743 | -0.2778628
A37JC/S235 | Lineal + frecuencia | H_003 | 3481 | 6.123369 | 6.131009 | 0.007640526
A37JC/S235 | Lineal + frecuencia | H_004 | 3482 | 6.030479 | 6.126102 | 0.09562248
A37JC/S235 | Lineal + frecuencia | H_005 | 3483 | 5.701248 | 6.064825 | 0.3635776
A37JC/S235 | Lineal + frecuencia | H_006 | 3484 | 6.862876 | 6.03049 | -0.8323855
A37JC/S235 | Lineal + frecuencia | H_007 | 3485 | 5.962945 | 6.087712 | 0.1247669
A37JC/S235 | Lineal + frecuencia | H_008 | 3486 | 5.8488 | 6.07829 | 0.2294907
A37JC/S235 | Lineal + frecuencia | H_009 | 3487 | 6.219038 | 5.980401 | -0.2386371
A37JC/S235 | Lineal + frecuencia | H_010 | 3488 | 6.028627 | 5.931394 | -0.09723252
A37JC/S235 | Lineal + frecuencia | H_011 | 3489 | 5.980852 | 5.857772 | -0.1230794
A37JC/S235 | Lineal + frecuencia | H_012 | 3490 | 5.695258 | 5.825593 | 0.1303348
A37JC/S235 | Lineal + frecuencia | H_013 | 3491 | 5.783778 | 5.946185 | 0.1624075
A37JC/S235 | Lineal + frecuencia | H_014 | 3492 | 5.584884 | 5.69685 | 0.1119663
A37JC/S235 | Lineal + frecuencia | H_015 | 3493 | 5.629031 | 5.620284 | -0.008747125
A37JC/S235 | Lineal + frecuencia | H_016 | 3494 | 5.81891 | 5.81581 | -0.003099617
A37JC/S235 | Lineal + frecuencia | H_017 | 3495 | 5.780382 | 5.674104 | -0.106278
A37JC/S235 | Lineal + frecuencia | H_018 | 3496 | 5.459965 | 5.524161 | 0.06419592
A37JC/S235 | Lineal + frecuencia | H_019 | 3497 | 5.023199 | 5.179347 | 0.156148
A37JC/S235 | Lineal + frecuencia | H_020 | 3498 | 4.94095 | 5.084301 | 0.1433514
A37JC/S235 | Lineal + frecuencia | H_021 | 3499 | 4.828673 | 4.797453 | -0.03122003
A37JC/S235 | Lineal + frecuencia | H_022 | 3500 | 4.558048 | 4.176061 | -0.3819873
A37JC/S235 | Lineal + frecuencia | H_023 | 3501 | 6.213336 | 6.434044 | 0.220708
A37JC/S235 | Lineal + frecuencia | H_024 | 3502 | 6.149569 | 6.401168 | 0.2515987
A37JC/S235 | Lineal + frecuencia | H_025 | 3503 | 6.532414 | 6.296721 | -0.2356932
A37JC/S235 | Lineal + frecuencia | H_026 | 3504 | 6.392399 | 6.222021 | -0.1703777
A37JC/S235 | Lineal + frecuencia | H_027 | 3505 | 6.093855 | 6.265497 | 0.1716424
A37JC/S235 | Lineal + frecuencia | H_028 | 3506 | 6.491285 | 6.19036 | -0.300925
A37JC/S235 | Lineal + frecuencia | H_029 | 3507 | 6.244357 | 6.181808 | -0.06254851
A37JC/S235 | Lineal + frecuencia | H_030 | 3508 | 6.366207 | 6.071549 | -0.2946578
A37JC/S235 | Lineal + frecuencia | H_031 | 3509 | 5.956295 | 6.035115 | 0.07882042
A37JC/S235 | Lineal + frecuencia | H_032 | 3510 | 5.627404 | 6.055968 | 0.4285639
A37JC/S235 | Lineal + frecuencia | H_033 | 3511 | 5.910019 | 6.020146 | 0.1101269
A37JC/S235 | Lineal + frecuencia | H_034 | 3512 | 5.904525 | 5.977817 | 0.07329242
A37JC/S235 | Lineal + frecuencia | H_035 | 3513 | 5.841046 | 5.784138 | -0.05690783
A37JC/S235 | Lineal + frecuencia | H_036 | 3514 | 5.335185 | 5.413622 | 0.07843658
A37JC/S235 | Lineal + frecuencia | H_037 | 3515 | 5.617145 | 5.532792 | -0.08435265
A37JC/S235 | Lineal + frecuencia | H_038 | 3516 | 5.243217 | 5.384364 | 0.1411474
A37JC/S235 | Lineal + frecuencia | H_039 | 3517 | 5.355689 | 5.326972 | -0.0287175
A37JC/S235 | Lineal + frecuencia | H_040 | 3518 | 5.106184 | 5.230675 | 0.1244909
A37JC/S235 | Lineal + frecuencia | H_041 | 3519 | 5.094531 | 5.149689 | 0.05515825
A37JC/S235 | RF + frecuencia | H_001 | 3479 | 6.237306 | 6.240444 | 0.003137638
A37JC/S235 | RF + frecuencia | H_002 | 3480 | 6.317606 | 6.191558 | -0.1260476
A37JC/S235 | RF + frecuencia | H_003 | 3481 | 6.123369 | 6.287581 | 0.1642126
A37JC/S235 | RF + frecuencia | H_004 | 3482 | 6.030479 | 6.098682 | 0.06820251
A37JC/S235 | RF + frecuencia | H_005 | 3483 | 5.701248 | 6.236618 | 0.5353703
A37JC/S235 | RF + frecuencia | H_006 | 3484 | 6.862876 | 5.883992 | -0.978884
A37JC/S235 | RF + frecuencia | H_007 | 3485 | 5.962945 | 6.088086 | 0.1251412
A37JC/S235 | RF + frecuencia | H_008 | 3486 | 5.8488 | 5.978676 | 0.1298765
A37JC/S235 | RF + frecuencia | H_009 | 3487 | 6.219038 | 5.89264 | -0.3263983
A37JC/S235 | RF + frecuencia | H_010 | 3488 | 6.028627 | 5.915295 | -0.1133318
A37JC/S235 | RF + frecuencia | H_011 | 3489 | 5.980852 | 5.8628 | -0.1180518
A37JC/S235 | RF + frecuencia | H_012 | 3490 | 5.695258 | 5.7932 | 0.09794177
A37JC/S235 | RF + frecuencia | H_013 | 3491 | 5.783778 | 5.626435 | -0.1573424
A37JC/S235 | RF + frecuencia | H_014 | 3492 | 5.584884 | 5.78007 | 0.1951858
A37JC/S235 | RF + frecuencia | H_015 | 3493 | 5.629031 | 5.733488 | 0.1044563
A37JC/S235 | RF + frecuencia | H_016 | 3494 | 5.81891 | 5.536001 | -0.2829093
A37JC/S235 | RF + frecuencia | H_017 | 3495 | 5.780382 | 5.441497 | -0.3388854
A37JC/S235 | RF + frecuencia | H_018 | 3496 | 5.459965 | 5.403344 | -0.05662085
A37JC/S235 | RF + frecuencia | H_019 | 3497 | 5.023199 | 5.251172 | 0.2279727
A37JC/S235 | RF + frecuencia | H_020 | 3498 | 4.94095 | 5.059084 | 0.118134
A37JC/S235 | RF + frecuencia | H_021 | 3499 | 4.828673 | 5.099285 | 0.2706126
A37JC/S235 | RF + frecuencia | H_022 | 3500 | 4.558048 | 5.097667 | 0.5396193
A37JC/S235 | RF + frecuencia | H_023 | 3501 | 6.213336 | 6.327928 | 0.114592
A37JC/S235 | RF + frecuencia | H_024 | 3502 | 6.149569 | 6.327043 | 0.1774743
A37JC/S235 | RF + frecuencia | H_025 | 3503 | 6.532414 | 6.235554 | -0.2968607
A37JC/S235 | RF + frecuencia | H_026 | 3504 | 6.392399 | 6.235554 | -0.1568451
A37JC/S235 | RF + frecuencia | H_027 | 3505 | 6.093855 | 6.340723 | 0.2468681
A37JC/S235 | RF + frecuencia | H_028 | 3506 | 6.491285 | 6.238776 | -0.2525089
A37JC/S235 | RF + frecuencia | H_029 | 3507 | 6.244357 | 6.291406 | 0.04704908
A37JC/S235 | RF + frecuencia | H_030 | 3508 | 6.366207 | 6.259944 | -0.1062626
A37JC/S235 | RF + frecuencia | H_031 | 3509 | 5.956295 | 5.949902 | -0.006392459
A37JC/S235 | RF + frecuencia | H_032 | 3510 | 5.627404 | 5.976573 | 0.3491695
A37JC/S235 | RF + frecuencia | H_033 | 3511 | 5.910019 | 5.907624 | -0.002395667
A37JC/S235 | RF + frecuencia | H_034 | 3512 | 5.904525 | 5.999201 | 0.09467639
A37JC/S235 | RF + frecuencia | H_035 | 3513 | 5.841046 | 5.943464 | 0.1024183
A37JC/S235 | RF + frecuencia | H_036 | 3514 | 5.335185 | 5.68611 | 0.350925
A37JC/S235 | RF + frecuencia | H_037 | 3515 | 5.617145 | 5.284245 | -0.3329006
A37JC/S235 | RF + frecuencia | H_038 | 3516 | 5.243217 | 5.180171 | -0.06304585
A37JC/S235 | RF + frecuencia | H_039 | 3517 | 5.355689 | 5.082492 | -0.2731974
A37JC/S235 | RF + frecuencia | H_040 | 3518 | 5.106184 | 5.061099 | -0.04508493
A37JC/S235 | RF + frecuencia | H_041 | 3519 | 5.094531 | 5.061099 | -0.03343136

## ESTABILIDAD
material | a | b
42CrMo4+QT | 35.18532 | -10.9143
42CrMo4+QT | 35.8922 | -11.18229
42CrMo4+QT | 37.47957 | -11.74511
42CrMo4+QT | 34.77878 | -10.76005
42CrMo4+QT | 36.28206 | -11.32899
42CrMo4+QT | 42.69591 | -13.65687
42CrMo4+QT | 38.37185 | -12.08842
42CrMo4+QT | 36.16843 | -11.28031
42CrMo4+QT | 37.40643 | -11.70555
42CrMo4+QT | 39.82792 | -12.61696
42CrMo4+QT | 38.09233 | -11.99027
42CrMo4+QT | 34.33543 | -10.59821
42CrMo4+QT | 37.00121 | -11.59562
42CrMo4+QT | 35.50524 | -11.04378
42CrMo4+QT | 40.77574 | -12.95781
42CrMo4+QT | 36.11562 | -11.29202
42CrMo4+QT | 34.82739 | -10.77596
42CrMo4+QT | 41.30424 | -13.14344
42CrMo4+QT | 38.21018 | -12.03095
42CrMo4+QT | 39.48641 | -12.45534
42CrMo4+QT | 37.73379 | -11.83988
42CrMo4+QT | 36.04158 | -11.22608
42CrMo4+QT | 39.23836 | -12.38861
42CrMo4+QT | 34.11278 | -10.52589
42CrMo4+QT | 38.80869 | -12.24021
42CrMo4+QT | 38.12911 | -11.97919
42CrMo4+QT | 37.52052 | -11.7974
42CrMo4+QT | 39.36879 | -12.43904
42CrMo4+QT | 38.16771 | -11.98916
42CrMo4+QT | 37.92643 | -11.92061
42CrMo4+QT | 38.41871 | -12.12179
42CrMo4+QT | 39.73529 | -12.58423
42CrMo4+QT | 34.19207 | -10.57174
42CrMo4+QT | 39.16571 | -12.36265
42CrMo4+QT | 41.34183 | -13.17014
42CrMo4+QT | 40.69174 | -12.94146
42CrMo4+QT | 39.80586 | -12.60363
42CrMo4+QT | 37.1183 | -11.64621
42CrMo4+QT | 37.07067 | -11.62142
42CrMo4+QT | 41.75855 | -13.34121
42CrMo4+QT | 39.79263 | -12.56587
42CrMo4+QT | 39.87859 | -12.64626
42CrMo4+QT | 38.23634 | -12.02836
42CrMo4+QT | 36.34397 | -11.36716
42CrMo4+QT | 37.73664 | -11.86049
42CrMo4+QT | 42.496 | -13.58233
42CrMo4+QT | 37.6443 | -11.83545
42CrMo4+QT | 35.39561 | -10.97832
42CrMo4+QT | 34.31737 | -10.59184
42CrMo4+QT | 32.73523 | -10.02544
42CrMo4+QT | 35.43566 | -11.00118
42CrMo4+QT | 36.91041 | -11.54277
42CrMo4+QT | 42.33488 | -13.52709
42CrMo4+QT | 36.60261 | -11.43059
42CrMo4+QT | 33.02613 | -10.14474
42CrMo4+QT | 39.41399 | -12.44495
42CrMo4+QT | 36.85647 | -11.52619
42CrMo4+QT | 41.53155 | -13.26683
42CrMo4+QT | 39.98553 | -12.66483
42CrMo4+QT | 36.11028 | -11.25482
42CrMo4+QT | 38.3725 | -12.08278
42CrMo4+QT | 37.97921 | -11.94031
42CrMo4+QT | 40.25776 | -12.78937
42CrMo4+QT | 35.58013 | -11.06121
42CrMo4+QT | 37.08603 | -11.64754
42CrMo4+QT | 39.57177 | -12.50007
42CrMo4+QT | 39.0704 | -12.33345
42CrMo4+QT | 43.17419 | -13.85231
42CrMo4+QT | 38.59303 | -12.1363
42CrMo4+QT | 34.27817 | -10.5741
42CrMo4+QT | 40.10068 | -12.6958
42CrMo4+QT | 41.01922 | -13.02488
42CrMo4+QT | 37.22366 | -11.6816
42CrMo4+QT | 35.16857 | -10.91299
42CrMo4+QT | 35.78942 | -11.12148
42CrMo4+QT | 42.71036 | -13.6776
42CrMo4+QT | 39.30355 | -12.41729
42CrMo4+QT | 36.97267 | -11.56146
42CrMo4+QT | 35.27098 | -10.92799
42CrMo4+QT | 40.39695 | -12.8195
42CrMo4+QT | 36.39701 | -11.37702
42CrMo4+QT | 37.74384 | -11.83419
42CrMo4+QT | 35.80592 | -11.12779
42CrMo4+QT | 42.98842 | -13.74359
42CrMo4+QT | 40.66576 | -12.93364
42CrMo4+QT | 40.99092 | -13.03025
42CrMo4+QT | 39.58184 | -12.54069
42CrMo4+QT | 39.45862 | -12.47748
42CrMo4+QT | 39.12887 | -12.36301
42CrMo4+QT | 41.61653 | -13.24452
42CrMo4+QT | 37.74918 | -11.86908
42CrMo4+QT | 36.65148 | -11.44679
42CrMo4+QT | 35.75964 | -11.14198
42CrMo4+QT | 36.51446 | -11.41444
42CrMo4+QT | 33.94777 | -10.48836
42CrMo4+QT | 38.61264 | -12.16918
42CrMo4+QT | 38.64598 | -12.17528
42CrMo4+QT | 35.4396 | -11.02455
42CrMo4+QT | 36.80679 | -11.51015
42CrMo4+QT | 40.99037 | -13.0341
A37JC/S235 | 38.32324 | -13.61716
A37JC/S235 | 42.76059 | -15.47471
A37JC/S235 | 46.58364 | -17.06734
A37JC/S235 | 40.41958 | -14.47682
A37JC/S235 | 43.08885 | -15.612
A37JC/S235 | 47.91828 | -17.63213
A37JC/S235 | 45.0413 | -16.42626
A37JC/S235 | 39.3472 | -14.02886
A37JC/S235 | 37.12048 | -13.09686
A37JC/S235 | 42.26311 | -15.22502
A37JC/S235 | 43.3347 | -15.66794
A37JC/S235 | 41.28511 | -14.84715
A37JC/S235 | 40.87914 | -14.67583
A37JC/S235 | 37.47033 | -13.25506
A37JC/S235 | 36.02295 | -12.65462
A37JC/S235 | 40.1063 | -14.35075
A37JC/S235 | 41.95031 | -15.09453
A37JC/S235 | 40.48312 | -14.49179
A37JC/S235 | 36.6128 | -12.88333
A37JC/S235 | 40.92828 | -14.69808
A37JC/S235 | 47.16091 | -17.28625
A37JC/S235 | 41.11953 | -14.78344
A37JC/S235 | 41.15717 | -14.79726
A37JC/S235 | 43.44315 | -15.72838
A37JC/S235 | 37.55594 | -13.27335
A37JC/S235 | 43.66779 | -15.84586
A37JC/S235 | 41.22609 | -14.82251
A37JC/S235 | 39.08838 | -13.92734
A37JC/S235 | 40.08583 | -14.3264
A37JC/S235 | 37.65447 | -13.34537
A37JC/S235 | 41.63794 | -14.99398
A37JC/S235 | 37.52092 | -13.26259
A37JC/S235 | 38.7816 | -13.79737
A37JC/S235 | 38.83498 | -13.82169
A37JC/S235 | 43.87047 | -15.93937
A37JC/S235 | 36.69709 | -12.9266
A37JC/S235 | 40.43473 | -14.50414
A37JC/S235 | 43.42754 | -15.73885
A37JC/S235 | 39.62038 | -14.15104
A37JC/S235 | 39.58486 | -14.10162
A37JC/S235 | 38.93606 | -13.83931
A37JC/S235 | 37.39017 | -13.20839
A37JC/S235 | 38.71671 | -13.76896
A37JC/S235 | 42.38316 | -15.30093
A37JC/S235 | 42.21019 | -15.21015
A37JC/S235 | 33.9152 | -11.75866
A37JC/S235 | 38.01184 | -13.4593
A37JC/S235 | 40.53304 | -14.51644
A37JC/S235 | 38.2062 | -13.55403
A37JC/S235 | 40.12821 | -14.35259
A37JC/S235 | 44.08974 | -15.99315
A37JC/S235 | 42.83424 | -15.49507
A37JC/S235 | 39.33429 | -14.03984
A37JC/S235 | 51.07566 | -18.96078
A37JC/S235 | 41.75962 | -15.03809
A37JC/S235 | 38.12262 | -13.52175
A37JC/S235 | 39.04108 | -13.91745
A37JC/S235 | 40.55121 | -14.53261
A37JC/S235 | 40.28596 | -14.4311
A37JC/S235 | 39.10605 | -13.94416
A37JC/S235 | 40.14746 | -14.34931
A37JC/S235 | 39.25808 | -13.99894
A37JC/S235 | 42.21905 | -15.23788
A37JC/S235 | 36.39494 | -12.79984
A37JC/S235 | 40.76718 | -14.62701
A37JC/S235 | 39.33672 | -14.01575
A37JC/S235 | 41.61417 | -14.96027
A37JC/S235 | 38.77513 | -13.77989
A37JC/S235 | 40.53579 | -14.50422
A37JC/S235 | 42.46324 | -15.34711
A37JC/S235 | 39.82469 | -14.21864
A37JC/S235 | 38.2518 | -13.57725
A37JC/S235 | 41.34479 | -14.87155
A37JC/S235 | 41.36081 | -14.86229
A37JC/S235 | 37.73746 | -13.36401
A37JC/S235 | 42.33743 | -15.29875
A37JC/S235 | 42.40689 | -15.33821
A37JC/S235 | 39.25011 | -13.97106
A37JC/S235 | 38.7569 | -13.78168
A37JC/S235 | 38.113 | -13.48972
A37JC/S235 | 39.01157 | -13.87398
A37JC/S235 | 37.35464 | -13.20819
A37JC/S235 | 39.8691 | -14.26612
A37JC/S235 | 40.43058 | -14.47379
A37JC/S235 | 37.95635 | -13.45699
A37JC/S235 | 42.88447 | -15.49797
A37JC/S235 | 38.69054 | -13.74458
A37JC/S235 | 42.63795 | -15.42118
A37JC/S235 | 40.86818 | -14.67048
A37JC/S235 | 38.81926 | -13.81012
A37JC/S235 | 37.49131 | -13.25545
A37JC/S235 | 37.99146 | -13.47413
A37JC/S235 | 36.85412 | -12.99403
A37JC/S235 | 46.08597 | -16.8456
A37JC/S235 | 44.01316 | -15.98614
A37JC/S235 | 39.49387 | -14.09127
A37JC/S235 | 41.53946 | -14.92141
A37JC/S235 | 42.9934 | -15.55801
A37JC/S235 | 40.30488 | -14.42654
A37JC/S235 | 37.87019 | -13.42203

## NOTAS_PCS
tema | detalle
Fuente | FABEST y Hectors, sin mezclar coeficientes de materiales
Poblacion | Seleccion preliminar, pendiente contrastar eventos ambiguos con la fuente
R=-1 | Filtro aplicado a FABEST; verificar compatibilidad R de Hectors
Run-outs | Conservados y graficados, no se entrenan como fallas exactas
Basquin | Basquin por material con regresion de logN respecto a log esfuerzo
Evaluacion | Modelos comparados con la misma CV por material; grupo ≠ necesariamente lote independiente
PCS-P | Predictibilidad: MAE, RMSE y R2 CV
PCS-C | Computabilidad: filtros y parametros registrados en codigo
PCS-S | Estabilidad: bootstrap exploratorio de a y b (100 repeticiones)
Limitacion | Revisar ascenso anomalo de rama S-N, eventos ambiguos y comparabilidad de ensayos

## CORR_FABEST
| amplitud_MPa | frecuencia_Hz | log10_sigma | log10_N
amplitud_MPa | 1 | -0.3271672 | 0.997145 | -0.8995772
frecuencia_Hz | -0.3271672 | 1 | -0.3147294 | 0.1782749
log10_sigma | 0.997145 | -0.3147294 | 1 | -0.907081
log10_N | -0.8995772 | 0.1782749 | -0.907081 | 1

## CORR_A37JC
| amplitud_MPa | frecuencia_Hz | log10_sigma | log10_N
amplitud_MPa | 1 | -0.7885548 | 0.9989074 | -0.8978621
frecuencia_Hz | -0.7885548 | 1 | -0.7905096 | 0.6254853
log10_sigma | 0.9989074 | -0.7905096 | 1 | -0.9025056
log10_N | -0.8978621 | 0.6254853 | -0.9025056 | 1