## LEEME
AUDITORIA DE POBLACION EXPERIMENTAL
Objetivo | No confundir datos de curva auxiliar con ensayos individuales.
Origen FABEST | FAB_v20260730.xlsm (copia procesada: Fatiga_Poblacion_Depurada_T3.xlsx, hoja FABEST_COMPLETO)
Origen Hectors | 41 fallas en hoja BASE_SELECCIONADA; run-outs no recuperados de esta hoja.
Criterio de condiciones | Axial + probeta sin entalla + R=-1 (subconjunto comparable, no toda la poblacion).
Precaucion 1 | La etiqueta FALLA_O_GRIETA NO certifica rotura: incluye inicio de grieta.
Precaucion 2 | Interrupted se marca como censura confirmable, pendiente comprobar el protocolo original.
Precaucion 3 | Sin grieta + finished no se transforma automaticamente en censura.
Precaucion 4 | Puntos con identificador cientifico tipo FAB001_1E+3 se separan como curvas auxiliares.
Precaucion 5 | Todos los candidatos deben cotejarse con la hoja original del ensayo antes de fijar poblacion final.
Uso de Basquin | Usar solo fallas cuya definicion del evento este confirmada y condiciones comparables, por acero.
Pendiente | 19 run-outs Hectors no presentes en esta hoja; deben verificarse desde fuente original.
Estado | Auditoria estructurada PRELIMINAR; no poblacion definitiva validada.

## RESUMEN_AUDITORIA
Categoria | Condicion | Registros
AUXILIAR_O_PENDIENTE | ELEGIBLE_CONDICIONES | 43
CENSURA_CONFIRMABLE | ELEGIBLE_CONDICIONES | 47
CENSURA_CONFIRMABLE | OTRAS_CONDICIONES | 44
ESTADO_INDETERMINADO | ELEGIBLE_CONDICIONES | 210
ESTADO_INDETERMINADO | OTRAS_CONDICIONES | 260
FALLA_ORIGINAL_41 | ELEGIBLE_CONDICIONES | 41
FALLA_O_GRIETA | ELEGIBLE_CONDICIONES | 41
PUNTO_CURVA_NO_ENSAYO | ELEGIBLE_CONDICIONES | 1575
PUNTO_CURVA_NO_ENSAYO | OTRAS_CONDICIONES | 1241
SIN_GRIETA_REVISION | ELEGIBLE_CONDICIONES | 17

## TRAZABILIDAD
ID | Fuente | Material | Grupo | Tipo_carga | Geometria | R | Esfuerzo_MPa | Frecuencia_Hz | Ciclos | Estado_origen | Nota_origen | Clasificacion_auditada | Condicion | Decision | Justificacion | URL_fuente
FAB001_16B | FABEST | 42CrMo4+QT | FAB001 | Axial | Unnotched hourglass bar | -1 | 740 | 127 | 3169 | finished | no crack found | SIN_GRIETA_REVISION | ELEGIBLE_CONDICIONES | EXCLUIDO_O_REVISION | Sin grieta, pero estado finished; no asumir censura ni falla sin evidencia. | https://doi.org/10.5281/zenodo.21509581
FAB001_15B | FABEST | 42CrMo4+QT | FAB001 | Axial | Unnotched hourglass bar | -1 | 720 | 127 | 7095 | finished | broken | FALLA_O_GRIETA | ELEGIBLE_CONDICIONES | CANDIDATO_ANALISIS | Nota indica rotura o grieta; verificar definicion del evento final (grieta versus rotura). | https://doi.org/10.5281/zenodo.21509581
FAB001_10 | FABEST | 42CrMo4+QT | FAB001 | Axial | Unnotched hourglass bar | -1 | 700 | 127 | 9290 | finished | crack (central part) | FALLA_O_GRIETA | ELEGIBLE_CONDICIONES | CANDIDATO_ANALISIS | Nota indica rotura o grieta; verificar definicion del evento final (grieta versus rotura). | https://doi.org/10.5281/zenodo.21509581
FAB001_9 | FABEST | 42CrMo4+QT | FAB001 | Axial | Unnotched hourglass bar | -1 | 650 | 127 | 27701 | finished | crack (central part) | FALLA_O_GRIETA | ELEGIBLE_CONDICIONES | CANDIDATO_ANALISIS | Nota indica rotura o grieta; verificar definicion del evento final (grieta versus rotura). | https://doi.org/10.5281/zenodo.21509581
FAB001_8 | FABEST | 42CrMo4+QT | FAB001 | Axial | Unnotched hourglass bar | -1 | 600 | 127 | 54496 | finished | crack (central part) | FALLA_O_GRIETA | ELEGIBLE_CONDICIONES | CANDIDATO_ANALISIS | Nota indica rotura o grieta; verificar definicion del evento final (grieta versus rotura). | https://doi.org/10.5281/zenodo.21509581
FAB001_11 | FABEST | 42CrMo4+QT | FAB001 | Axial | Unnotched hourglass bar | -1 | 550 | 127 | 87107 | finished | broken | FALLA_O_GRIETA | ELEGIBLE_CONDICIONES | CANDIDATO_ANALISIS | Nota indica rotura o grieta; verificar definicion del evento final (grieta versus rotura). | https://doi.org/10.5281/zenodo.21509581
FAB001_17 | FABEST | 42CrMo4+QT | FAB001 | Axial | Unnotched hourglass bar | -1 | 510 | 127 | 445521 | finished | crack (central part) | FALLA_O_GRIETA | ELEGIBLE_CONDICIONES | CANDIDATO_ANALISIS | Nota indica rotura o grieta; verificar definicion del evento final (grieta versus rotura). | https://doi.org/10.5281/zenodo.21509581
FAB001_13 | FABEST | 42CrMo4+QT | FAB001 | Axial | Unnotched hourglass bar | -1 | 520 | 127 | 482531 | finished | crack (central part) | FALLA_O_GRIETA | ELEGIBLE_CONDICIONES | CANDIDATO_ANALISIS | Nota indica rotura o grieta; verificar definicion del evento final (grieta versus rotura). | https://doi.org/10.5281/zenodo.21509581
FAB001_12 | FABEST | 42CrMo4+QT | FAB001 | Axial | Unnotched hourglass bar | -1 | 500 | 127 | 514828 | finished | broken, metallography | FALLA_O_GRIETA | ELEGIBLE_CONDICIONES | CANDIDATO_ANALISIS | Nota indica rotura o grieta; verificar definicion del evento final (grieta versus rotura). | https://doi.org/10.5281/zenodo.21509581
FAB001_16 | FABEST | 42CrMo4+QT | FAB001 | Axial | Unnotched hourglass bar | -1 | 500 | 127 | 10172700 | interrupted |  | CENSURA_CONFIRMABLE | ELEGIBLE_CONDICIONES | CANDIDATO_ANALISIS | Estado interrupted y ciclos registrados; verificar criterio de fin del ensayo. | https://doi.org/10.5281/zenodo.21509581
FAB001_15 | FABEST | 42CrMo4+QT | FAB001 | Axial | Unnotched hourglass bar | -1 | 480 | 127 | 42761351 | interrupted |  | CENSURA_CONFIRMABLE | ELEGIBLE_CONDICIONES | CANDIDATO_ANALISIS | Estado interrupted y ciclos registrados; verificar criterio de fin del ensayo. | https://doi.org/10.5281/zenodo.21509581
FAB001_1E+3 | FABEST | 42CrMo4+QT | FAB001 | Axial | Unnotched hourglass bar | -1 | 832.5869 | 127 | 1000 |  |  | PUNTO_CURVA_NO_ENSAYO | ELEGIBLE_CONDICIONES | EXCLUIDO_O_REVISION | Identificador en notacion cientifica; estado/nota vacios. Serie auxiliar (verificar fuente). | https://doi.org/10.5281/zenodo.21509581
FAB001_2E+3 | FABEST | 42CrMo4+QT | FAB001 | Axial | Unnotched hourglass bar | -1 | 786.9842 | 127 | 2000 |  |  | PUNTO_CURVA_NO_ENSAYO | ELEGIBLE_CONDICIONES | EXCLUIDO_O_REVISION | Identificador en notacion cientifica; estado/nota vacios. Serie auxiliar (verificar fuente). | https://doi.org/10.5281/zenodo.21509581
FAB001_5E+3 | FABEST | 42CrMo4+QT | FAB001 | Axial | Unnotched hourglass bar | -1 | 730.5113 | 127 | 5000 |  |  | PUNTO_CURVA_NO_ENSAYO | ELEGIBLE_CONDICIONES | EXCLUIDO_O_REVISION | Identificador en notacion cientifica; estado/nota vacios. Serie auxiliar (verificar fuente). | https://doi.org/10.5281/zenodo.21509581
FAB001_1E+4 | FABEST | 42CrMo4+QT | FAB001 | Axial | Unnotched hourglass bar | -1 | 690.4995 | 127 | 10000 |  |  | PUNTO_CURVA_NO_ENSAYO | ELEGIBLE_CONDICIONES | EXCLUIDO_O_REVISION | Identificador en notacion cientifica; estado/nota vacios. Serie auxiliar (verificar fuente). | https://doi.org/10.5281/zenodo.21509581
FAB001_2E+4 | FABEST | 42CrMo4+QT | FAB001 | Axial | Unnotched hourglass bar | -1 | 652.6793 | 127 | 20000 |  |  | PUNTO_CURVA_NO_ENSAYO | ELEGIBLE_CONDICIONES | EXCLUIDO_O_REVISION | Identificador en notacion cientifica; estado/nota vacios. Serie auxiliar (verificar fuente). | https://doi.org/10.5281/zenodo.21509581
FAB001_5E+4 | FABEST | 42CrMo4+QT | FAB001 | Axial | Unnotched hourglass bar | -1 | 605.8439 | 127 | 50000 |  |  | PUNTO_CURVA_NO_ENSAYO | ELEGIBLE_CONDICIONES | EXCLUIDO_O_REVISION | Identificador en notacion cientifica; estado/nota vacios. Serie auxiliar (verificar fuente). | https://doi.org/10.5281/zenodo.21509581
FAB001_1E+5 | FABEST | 42CrMo4+QT | FAB001 | Axial | Unnotched hourglass bar | -1 | 572.6604 | 127 | 100000 |  |  | PUNTO_CURVA_NO_ENSAYO | ELEGIBLE_CONDICIONES | EXCLUIDO_O_REVISION | Identificador en notacion cientifica; estado/nota vacios. Serie auxiliar (verificar fuente). | https://doi.org/10.5281/zenodo.21509581
FAB001_2E+5 | FABEST | 42CrMo4+QT | FAB001 | Axial | Unnotched hourglass bar | -1 | 541.2945 | 127 | 200000 |  |  | PUNTO_CURVA_NO_ENSAYO | ELEGIBLE_CONDICIONES | EXCLUIDO_O_REVISION | Identificador en notacion cientifica; estado/nota vacios. Serie auxiliar (verificar fuente). | https://doi.org/10.5281/zenodo.21509581
FAB001_5E+5 | FABEST | 42CrMo4+QT | FAB001 | Axial | Unnotched hourglass bar | -1 | 502.4519 | 127 | 500000 |  |  | PUNTO_CURVA_NO_ENSAYO | ELEGIBLE_CONDICIONES | EXCLUIDO_O_REVISION | Identificador en notacion cientifica; estado/nota vacios. Serie auxiliar (verificar fuente). | https://doi.org/10.5281/zenodo.21509581
FAB001_1E+6 | FABEST | 42CrMo4+QT | FAB001 | Axial | Unnotched hourglass bar | -1 | 474.9315 | 127 | 1000000 |  |  | PUNTO_CURVA_NO_ENSAYO | ELEGIBLE_CONDICIONES | EXCLUIDO_O_REVISION | Identificador en notacion cientifica; estado/nota vacios. Serie auxiliar (verificar fuente). | https://doi.org/10.5281/zenodo.21509581
FAB001_2E+6 | FABEST | 42CrMo4+QT | FAB001 | Axial | Unnotched hourglass bar | -1 | 448.9184 | 127 | 2000000 |  |  | PUNTO_CURVA_NO_ENSAYO | ELEGIBLE_CONDICIONES | EXCLUIDO_O_REVISION | Identificador en notacion cientifica; estado/nota vacios. Serie auxiliar (verificar fuente). | https://doi.org/10.5281/zenodo.21509581
FAB001_5E+6 | FABEST | 42CrMo4+QT | FAB001 | Axial | Unnotched hourglass bar | -1 | 416.7046 | 127 | 5000000 |  |  | PUNTO_CURVA_NO_ENSAYO | ELEGIBLE_CONDICIONES | EXCLUIDO_O_REVISION | Identificador en notacion cientifica; estado/nota vacios. Serie auxiliar (verificar fuente). | https://doi.org/10.5281/zenodo.21509581
FAB001_1E+7 | FABEST | 42CrMo4+QT | FAB001 | Axial | Unnotched hourglass bar | -1 | 393.8807 | 127 | 10000000 |  |  | PUNTO_CURVA_NO_ENSAYO | ELEGIBLE_CONDICIONES | EXCLUIDO_O_REVISION | Identificador en notacion cientifica; estado/nota vacios. Serie auxiliar (verificar fuente). | https://doi.org/10.5281/zenodo.21509581
FAB001_2E+7 | FABEST | 42CrMo4+QT | FAB001 | Axial | Unnotched hourglass bar | -1 | 372.307 | 127 | 20000000 |  |  | PUNTO_CURVA_NO_ENSAYO | ELEGIBLE_CONDICIONES | EXCLUIDO_O_REVISION | Identificador en notacion cientifica; estado/nota vacios. Serie auxiliar (verificar fuente). | https://doi.org/10.5281/zenodo.21509581
FAB001_5E+7 | FABEST | 42CrMo4+QT | FAB001 | Axial | Unnotched hourglass bar | -1 | 345.5907 | 127 | 50000000 |  |  | PUNTO_CURVA_NO_ENSAYO | ELEGIBLE_CONDICIONES | EXCLUIDO_O_REVISION | Identificador en notacion cientifica; estado/nota vacios. Serie auxiliar (verificar fuente). | https://doi.org/10.5281/zenodo.21509581
FAB001_1E+8 | FABEST | 42CrMo4+QT | FAB001 | Axial | Unnotched hourglass bar | -1 | 326.6619 | 127 | 100000000 |  |  | PUNTO_CURVA_NO_ENSAYO | ELEGIBLE_CONDICIONES | EXCLUIDO_O_REVISION | Identificador en notacion cientifica; estado/nota vacios. Serie auxiliar (verificar fuente). | https://doi.org/10.5281/zenodo.21509581
FAB001_1E+3 | FABEST | 42CrMo4+QT | FAB001 | Axial | Unnotched hourglass bar | -1 | 758.3088 | 127 | 1000 |  |  | PUNTO_CURVA_NO_ENSAYO | ELEGIBLE_CONDICIONES | EXCLUIDO_O_REVISION | Identificador en notacion cientifica; estado/nota vacios. Serie auxiliar (verificar fuente). | https://doi.org/10.5281/zenodo.21509581
FAB001_2E+3 | FABEST | 42CrMo4+QT | FAB001 | Axial | Unnotched hourglass bar | -1 | 750.4891 | 127 | 2000 |  |  | PUNTO_CURVA_NO_ENSAYO | ELEGIBLE_CONDICIONES | EXCLUIDO_O_REVISION | Identificador en notacion cientifica; estado/nota vacios. Serie auxiliar (verificar fuente). | https://doi.org/10.5281/zenodo.21509581
FAB001_5E+3 | FABEST | 42CrMo4+QT | FAB001 | Axial | Unnotched hourglass bar | -1 | 729.5825 | 127 | 5000 |  |  | PUNTO_CURVA_NO_ENSAYO | ELEGIBLE_CONDICIONES | EXCLUIDO_O_REVISION | Identificador en notacion cientifica; estado/nota vacios. Serie auxiliar (verificar fuente). | https://doi.org/10.5281/zenodo.21509581
FAB001_1E+4 | FABEST | 42CrMo4+QT | FAB001 | Axial | Unnotched hourglass bar | -1 | 701.4089 | 127 | 10000 |  |  | PUNTO_CURVA_NO_ENSAYO | ELEGIBLE_CONDICIONES | EXCLUIDO_O_REVISION | Identificador en notacion cientifica; estado/nota vacios. Serie auxiliar (verificar fuente). | https://doi.org/10.5281/zenodo.21509581
FAB001_2E+4 | FABEST | 42CrMo4+QT | FAB001 | Axial | Unnotched hourglass bar | -1 | 661.3684 | 127 | 20000 |  |  | PUNTO_CURVA_NO_ENSAYO | ELEGIBLE_CONDICIONES | EXCLUIDO_O_REVISION | Identificador en notacion cientifica; estado/nota vacios. Serie auxiliar (verificar fuente). | https://doi.org/10.5281/zenodo.21509581
FAB001_5E+4 | FABEST | 42CrMo4+QT | FAB001 | Axial | Unnotched hourglass bar | -1 | 599.911 | 127 | 50000 |  |  | PUNTO_CURVA_NO_ENSAYO | ELEGIBLE_CONDICIONES | EXCLUIDO_O_REVISION | Identificador en notacion cientifica; estado/nota vacios. Serie auxiliar (verificar fuente). | https://doi.org/10.5281/zenodo.21509581
FAB001_1E+5 | FABEST | 42CrMo4+QT | FAB001 | Axial | Unnotched hourglass bar | -1 | 559.5625 | 127 | 100000 |  |  | PUNTO_CURVA_NO_ENSAYO | ELEGIBLE_CONDICIONES | EXCLUIDO_O_REVISION | Identificador en notacion cientifica; estado/nota vacios. Serie auxiliar (verificar fuente). | https://doi.org/10.5281/zenodo.21509581
FAB001_2E+5 | FABEST | 42CrMo4+QT | FAB001 | Axial | Unnotched hourglass bar | -1 | 531.0198 | 127 | 200000 |  |  | PUNTO_CURVA_NO_ENSAYO | ELEGIBLE_CONDICIONES | EXCLUIDO_O_REVISION | Identificador en notacion cientifica; estado/nota vacios. Serie auxiliar (verificar fuente). | https://doi.org/10.5281/zenodo.21509581
FAB001_5E+5 | FABEST | 42CrMo4+QT | FAB001 | Axial | Unnotched hourglass bar | -1 | 509.7536 | 127 | 500000 |  |  | PUNTO_CURVA_NO_ENSAYO | ELEGIBLE_CONDICIONES | EXCLUIDO_O_REVISION | Identificador en notacion cientifica; estado/nota vacios. Serie auxiliar (verificar fuente). | https://doi.org/10.5281/zenodo.21509581
FAB001_1E+6 | FABEST | 42CrMo4+QT | FAB001 | Axial | Unnotched hourglass bar | -1 | 501.7798 | 127 | 1000000 |  |  | PUNTO_CURVA_NO_ENSAYO | ELEGIBLE_CONDICIONES | EXCLUIDO_O_REVISION | Identificador en notacion cientifica; estado/nota vacios. Serie auxiliar (verificar fuente). | https://doi.org/10.5281/zenodo.21509581
FAB001_2E+6 | FABEST | 42CrMo4+QT | FAB001 | Axial | Unnotched hourglass bar | -1 | 497.6031 | 127 | 2000000 |  |  | PUNTO_CURVA_NO_ENSAYO | ELEGIBLE_CONDICIONES | EXCLUIDO_O_REVISION | Identificador en notacion cientifica; estado/nota vacios. Serie auxiliar (verificar fuente). | https://doi.org/10.5281/zenodo.21509581
FAB001_5E+6 | FABEST | 42CrMo4+QT | FAB001 | Axial | Unnotched hourglass bar | -1 | 495.0328 | 127 | 5000000 |  |  | PUNTO_CURVA_NO_ENSAYO | ELEGIBLE_CONDICIONES | EXCLUIDO_O_REVISION | Identificador en notacion cientifica; estado/nota vacios. Serie auxiliar (verificar fuente). | https://doi.org/10.5281/zenodo.21509581
FAB001_1E+7 | FABEST | 42CrMo4+QT | FAB001 | Axial | Unnotched hourglass bar | -1 | 494.165 | 127 | 10000000 |  |  | PUNTO_CURVA_NO_ENSAYO | ELEGIBLE_CONDICIONES | EXCLUIDO_O_REVISION | Identificador en notacion cientifica; estado/nota vacios. Serie auxiliar (verificar fuente). | https://doi.org/10.5281/zenodo.21509581
FAB001_2E+7 | FABEST | 42CrMo4+QT | FAB001 | Axial | Unnotched hourglass bar | -1 | 493.729 | 127 | 20000000 |  |  | PUNTO_CURVA_NO_ENSAYO | ELEGIBLE_CONDICIONES | EXCLUIDO_O_REVISION | Identificador en notacion cientifica; estado/nota vacios. Serie auxiliar (verificar fuente). | https://doi.org/10.5281/zenodo.21509581
FAB001_5E+7 | FABEST | 42CrMo4+QT | FAB001 | Axial | Unnotched hourglass bar | -1 | 493.4667 | 127 | 50000000 |  |  | PUNTO_CURVA_NO_ENSAYO | ELEGIBLE_CONDICIONES | EXCLUIDO_O_REVISION | Identificador en notacion cientifica; estado/nota vacios. Serie auxiliar (verificar fuente). | https://doi.org/10.5281/zenodo.21509581
FAB001_1E+8 | FABEST | 42CrMo4+QT | FAB001 | Axial | Unnotched hourglass bar | -1 | 493.3791 | 127 | 100000000 |  |  | PUNTO_CURVA_NO_ENSAYO | ELEGIBLE_CONDICIONES | EXCLUIDO_O_REVISION | Identificador en notacion cientifica; estado/nota vacios. Serie auxiliar (verificar fuente). | https://doi.org/10.5281/zenodo.21509581
FAB001_1E+3 | FABEST | 42CrMo4+QT | FAB001 | Axial | Unnotched hourglass bar | -1 | 806.7137 | 127 | 1000 |  |  | PUNTO_CURVA_NO_ENSAYO | ELEGIBLE_CONDICIONES | EXCLUIDO_O_REVISION | Identificador en notacion cientifica; estado/nota vacios. Serie auxiliar (verificar fuente). | https://doi.org/10.5281/zenodo.21509581
FAB001_2E+3 | FABEST | 42CrMo4+QT | FAB001 | Axial | Unnotched hourglass bar | -1 | 772.2917 | 127 | 2000 |  |  | PUNTO_CURVA_NO_ENSAYO | ELEGIBLE_CONDICIONES | EXCLUIDO_O_REVISION | Identificador en notacion cientifica; estado/nota vacios. Serie auxiliar (verificar fuente). | https://doi.org/10.5281/zenodo.21509581
FAB001_5E+3 | FABEST | 42CrMo4+QT | FAB001 | Axial | Unnotched hourglass bar | -1 | 726.7883 | 127 | 5000 |  |  | PUNTO_CURVA_NO_ENSAYO | ELEGIBLE_CONDICIONES | EXCLUIDO_O_REVISION | Identificador en notacion cientifica; estado/nota vacios. Serie auxiliar (verificar fuente). | https://doi.org/10.5281/zenodo.21509581
FAB001_1E+4 | FABEST | 42CrMo4+QT | FAB001 | Axial | Unnotched hourglass bar | -1 | 692.3664 | 127 | 10000 |  |  | PUNTO_CURVA_NO_ENSAYO | ELEGIBLE_CONDICIONES | EXCLUIDO_O_REVISION | Identificador en notacion cientifica; estado/nota vacios. Serie auxiliar (verificar fuente). | https://doi.org/10.5281/zenodo.21509581
FAB001_2E+4 | FABEST | 42CrMo4+QT | FAB001 | Axial | Unnotched hourglass bar | -1 | 657.9444 | 127 | 20000 |  |  | PUNTO_CURVA_NO_ENSAYO | ELEGIBLE_CONDICIONES | EXCLUIDO_O_REVISION | Identificador en notacion cientifica; estado/nota vacios. Serie auxiliar (verificar fuente). | https://doi.org/10.5281/zenodo.21509581
FAB001_5E+4 | FABEST | 42CrMo4+QT | FAB001 | Axial | Unnotched hourglass bar | -1 | 612.441 | 127 | 50000 |  |  | PUNTO_CURVA_NO_ENSAYO | ELEGIBLE_CONDICIONES | EXCLUIDO_O_REVISION | Identificador en notacion cientifica; estado/nota vacios. Serie auxiliar (verificar fuente). | https://doi.org/10.5281/zenodo.21509581
FAB001_1E+5 | FABEST | 42CrMo4+QT | FAB001 | Axial | Unnotched hourglass bar | -1 | 578.0191 | 127 | 100000 |  |  | PUNTO_CURVA_NO_ENSAYO | ELEGIBLE_CONDICIONES | EXCLUIDO_O_REVISION | Identificador en notacion cientifica; estado/nota vacios. Serie auxiliar (verificar fuente). | https://doi.org/10.5281/zenodo.21509581
FAB001_2E+5 | FABEST | 42CrMo4+QT | FAB001 | Axial | Unnotched hourglass bar | -1 | 543.5971 | 127 | 200000 |  |  | PUNTO_CURVA_NO_ENSAYO | ELEGIBLE_CONDICIONES | EXCLUIDO_O_REVISION | Identificador en notacion cientifica; estado/nota vacios. Serie auxiliar (verificar fuente). | https://doi.org/10.5281/zenodo.21509581
FAB001_5E+5 | FABEST | 42CrMo4+QT | FAB001 | Axial | Unnotched hourglass bar | -1 | 498.0937 | 127 | 500000 |  |  | PUNTO_CURVA_NO_ENSAYO | ELEGIBLE_CONDICIONES | EXCLUIDO_O_REVISION | Identificador en notacion cientifica; estado/nota vacios. Serie auxiliar (verificar fuente). | https://doi.org/10.5281/zenodo.21509581
FAB001_1E+6 | FABEST | 42CrMo4+QT | FAB001 | Axial | Unnotched hourglass bar | -1 | 463.6718 | 127 | 1000000 |  |  | PUNTO_CURVA_NO_ENSAYO | ELEGIBLE_CONDICIONES | EXCLUIDO_O_REVISION | Identificador en notacion cientifica; estado/nota vacios. Serie auxiliar (verificar fuente). | https://doi.org/10.5281/zenodo.21509581
FAB001_2E+6 | FABEST | 42CrMo4+QT | FAB001 | Axial | Unnotched hourglass bar | -1 | 429.2498 | 127 | 2000000 |  |  | PUNTO_CURVA_NO_ENSAYO | ELEGIBLE_CONDICIONES | EXCLUIDO_O_REVISION | Identificador en notacion cientifica; estado/nota vacios. Serie auxiliar (verificar fuente). | https://doi.org/10.5281/zenodo.21509581
FAB001_5E+6 | FABEST | 42CrMo4+QT | FAB001 | Axial | Unnotched hourglass bar | -1 | 383.7464 | 127 | 5000000 |  |  | PUNTO_CURVA_NO_ENSAYO | ELEGIBLE_CONDICIONES | EXCLUIDO_O_REVISION | Identificador en notacion cientifica; estado/nota vacios. Serie auxiliar (verificar fuente). | https://doi.org/10.5281/zenodo.21509581
FAB001_1E+7 | FABEST | 42CrMo4+QT | FAB001 | Axial | Unnotched hourglass bar | -1 | 349.3245 | 127 | 10000000 |  |  | PUNTO_CURVA_NO_ENSAYO | ELEGIBLE_CONDICIONES | EXCLUIDO_O_REVISION | Identificador en notacion cientifica; estado/nota vacios. Serie auxiliar (verificar fuente). | https://doi.org/10.5281/zenodo.21509581
FAB001_2E+7 | FABEST | 42CrMo4+QT | FAB001 | Axial | Unnotched hourglass bar | -1 | 314.9025 | 127 | 20000000 |  |  | PUNTO_CURVA_NO_ENSAYO | ELEGIBLE_CONDICIONES | EXCLUIDO_O_REVISION | Identificador en notacion cientifica; estado/nota vacios. Serie auxiliar (verificar fuente). | https://doi.org/10.5281/zenodo.21509581
FAB001_5E+7 | FABEST | 42CrMo4+QT | FAB001 | Axial | Unnotched hourglass bar | -1 | 269.3992 | 127 | 50000000 |  |  | PUNTO_CURVA_NO_ENSAYO | ELEGIBLE_CONDICIONES | EXCLUIDO_O_REVISION | Identificador en notacion cientifica; estado/nota vacios. Serie auxiliar (verificar fuente). | https://doi.org/10.5281/zenodo.21509581
FAB001_1E+8 | FABEST | 42CrMo4+QT | FAB001 | Axial | Unnotched hourglass bar | -1 | 234.9772 | 127 | 100000000 |  |  | PUNTO_CURVA_NO_ENSAYO | ELEGIBLE_CONDICIONES | EXCLUIDO_O_REVISION | Identificador en notacion cientifica; estado/nota vacios. Serie auxiliar (verificar fuente). | https://doi.org/10.5281/zenodo.21509581
FAB002_8B | FABEST | 42CrMo4+QT | FAB002 | Axial | Unnotched dog-bone bar | -1 | 640 | 100 | 4888 | finished | no crack | SIN_GRIETA_REVISION | ELEGIBLE_CONDICIONES | EXCLUIDO_O_REVISION | Sin grieta, pero estado finished; no asumir censura ni falla sin evidencia. | https://doi.org/10.5281/zenodo.21509581
FAB002_7 | FABEST | 42CrMo4+QT | FAB002 | Axial | Unnotched dog-bone bar | -1 | 640 | 100 | 6647 | finished | no crack | SIN_GRIETA_REVISION | ELEGIBLE_CONDICIONES | EXCLUIDO_O_REVISION | Sin grieta, pero estado finished; no asumir censura ni falla sin evidencia. | https://doi.org/10.5281/zenodo.21509581
FAB002_1 | FABEST | 42CrMo4+QT | FAB002 | Axial | Unnotched dog-bone bar | -1 | 600 | 100 | 16188 | finished | no crack | SIN_GRIETA_REVISION | ELEGIBLE_CONDICIONES | EXCLUIDO_O_REVISION | Sin grieta, pero estado finished; no asumir censura ni falla sin evidencia. | https://doi.org/10.5281/zenodo.21509581
FAB002_4 | FABEST | 42CrMo4+QT | FAB002 | Axial | Unnotched dog-bone bar | -1 | 575 | 100 | 43062 | finished | broken in the 2nd run | FALLA_O_GRIETA | ELEGIBLE_CONDICIONES | CANDIDATO_ANALISIS | Nota indica rotura o grieta; verificar definicion del evento final (grieta versus rotura). | https://doi.org/10.5281/zenodo.21509581
FAB002_2 | FABEST | 42CrMo4+QT | FAB002 | Axial | Unnotched dog-bone bar | -1 | 550 | 100 | 79927 | finished | crack (transition to fillet) | FALLA_O_GRIETA | ELEGIBLE_CONDICIONES | CANDIDATO_ANALISIS | Nota indica rotura o grieta; verificar definicion del evento final (grieta versus rotura). | https://doi.org/10.5281/zenodo.21509581
FAB002_10 | FABEST | 42CrMo4+QT | FAB002 | Axial | Unnotched dog-bone bar | -1 | 525 | 100 | 247962 | finished | crack (transition to fillet) | FALLA_O_GRIETA | ELEGIBLE_CONDICIONES | CANDIDATO_ANALISIS | Nota indica rotura o grieta; verificar definicion del evento final (grieta versus rotura). | https://doi.org/10.5281/zenodo.21509581
FAB002_3 | FABEST | 42CrMo4+QT | FAB002 | Axial | Unnotched dog-bone bar | -1 | 500 | 100 | 385388 | finished | crack (central part) | FALLA_O_GRIETA | ELEGIBLE_CONDICIONES | CANDIDATO_ANALISIS | Nota indica rotura o grieta; verificar definicion del evento final (grieta versus rotura). | https://doi.org/10.5281/zenodo.21509581
FAB002_9 | FABEST | 42CrMo4+QT | FAB002 | Axial | Unnotched dog-bone bar | -1 | 490 | 100 | 687077 | finished | crack (transition to fillet), radiography | FALLA_O_GRIETA | ELEGIBLE_CONDICIONES | CANDIDATO_ANALISIS | Nota indica rotura o grieta; verificar definicion del evento final (grieta versus rotura). | https://doi.org/10.5281/zenodo.21509581
FAB002_6 | FABEST | 42CrMo4+QT | FAB002 | Axial | Unnotched dog-bone bar | -1 | 480 | 100 | 1966321 | finished | crack, radiography | FALLA_O_GRIETA | ELEGIBLE_CONDICIONES | CANDIDATO_ANALISIS | Nota indica rotura o grieta; verificar definicion del evento final (grieta versus rotura). | https://doi.org/10.5281/zenodo.21509581
FAB002_8 | FABEST | 42CrMo4+QT | FAB002 | Axial | Unnotched dog-bone bar | -1 | 470 | 100 | 10000000 | interrupted |  | CENSURA_CONFIRMABLE | ELEGIBLE_CONDICIONES | CANDIDATO_ANALISIS | Estado interrupted y ciclos registrados; verificar criterio de fin del ensayo. | https://doi.org/10.5281/zenodo.21509581
FAB002_5 | FABEST | 42CrMo4+QT | FAB002 | Axial | Unnotched dog-bone bar | -1 | 450 | 100 | 10000000 | interrupted |  | CENSURA_CONFIRMABLE | ELEGIBLE_CONDICIONES | CANDIDATO_ANALISIS | Estado interrupted y ciclos registrados; verificar criterio de fin del ensayo. | https://doi.org/10.5281/zenodo.21509581
FAB002_1E+3 | FABEST | 42CrMo4+QT | FAB002 | Axial | Unnotched dog-bone bar | -1 | 699.2807 | 100 | 1000 |  |  | PUNTO_CURVA_NO_ENSAYO | ELEGIBLE_CONDICIONES | EXCLUIDO_O_REVISION | Identificador en notacion cientifica; estado/nota vacios. Serie auxiliar (verificar fuente). | https://doi.org/10.5281/zenodo.21509581
FAB002_2E+3 | FABEST | 42CrMo4+QT | FAB002 | Axial | Unnotched dog-bone bar | -1 | 674.0517 | 100 | 2000 |  |  | PUNTO_CURVA_NO_ENSAYO | ELEGIBLE_CONDICIONES | EXCLUIDO_O_REVISION | Identificador en notacion cientifica; estado/nota vacios. Serie auxiliar (verificar fuente). | https://doi.org/10.5281/zenodo.21509581
FAB002_5E+3 | FABEST | 42CrMo4+QT | FAB002 | Axial | Unnotched dog-bone bar | -1 | 642.0923 | 100 | 5000 |  |  | PUNTO_CURVA_NO_ENSAYO | ELEGIBLE_CONDICIONES | EXCLUIDO_O_REVISION | Identificador en notacion cientifica; estado/nota vacios. Serie auxiliar (verificar fuente). | https://doi.org/10.5281/zenodo.21509581
FAB002_1E+4 | FABEST | 42CrMo4+QT | FAB002 | Axial | Unnotched dog-bone bar | -1 | 618.9266 | 100 | 10000 |  |  | PUNTO_CURVA_NO_ENSAYO | ELEGIBLE_CONDICIONES | EXCLUIDO_O_REVISION | Identificador en notacion cientifica; estado/nota vacios. Serie auxiliar (verificar fuente). | https://doi.org/10.5281/zenodo.21509581
FAB002_2E+4 | FABEST | 42CrMo4+QT | FAB002 | Axial | Unnotched dog-bone bar | -1 | 596.5967 | 100 | 20000 |  |  | PUNTO_CURVA_NO_ENSAYO | ELEGIBLE_CONDICIONES | EXCLUIDO_O_REVISION | Identificador en notacion cientifica; estado/nota vacios. Serie auxiliar (verificar fuente). | https://doi.org/10.5281/zenodo.21509581
FAB002_5E+4 | FABEST | 42CrMo4+QT | FAB002 | Axial | Unnotched dog-bone bar | -1 | 568.3097 | 100 | 50000 |  |  | PUNTO_CURVA_NO_ENSAYO | ELEGIBLE_CONDICIONES | EXCLUIDO_O_REVISION | Identificador en notacion cientifica; estado/nota vacios. Serie auxiliar (verificar fuente). | https://doi.org/10.5281/zenodo.21509581
FAB002_1E+5 | FABEST | 42CrMo4+QT | FAB002 | Axial | Unnotched dog-bone bar | -1 | 547.8059 | 100 | 100000 |  |  | PUNTO_CURVA_NO_ENSAYO | ELEGIBLE_CONDICIONES | EXCLUIDO_O_REVISION | Identificador en notacion cientifica; estado/nota vacios. Serie auxiliar (verificar fuente). | https://doi.org/10.5281/zenodo.21509581
FAB002_2E+5 | FABEST | 42CrMo4+QT | FAB002 | Axial | Unnotched dog-bone bar | -1 | 528.0419 | 100 | 200000 |  |  | PUNTO_CURVA_NO_ENSAYO | ELEGIBLE_CONDICIONES | EXCLUIDO_O_REVISION | Identificador en notacion cientifica; estado/nota vacios. Serie auxiliar (verificar fuente). | https://doi.org/10.5281/zenodo.21509581
FAB002_5E+5 | FABEST | 42CrMo4+QT | FAB002 | Axial | Unnotched dog-bone bar | -1 | 503.0054 | 100 | 500000 |  |  | PUNTO_CURVA_NO_ENSAYO | ELEGIBLE_CONDICIONES | EXCLUIDO_O_REVISION | Identificador en notacion cientifica; estado/nota vacios. Serie auxiliar (verificar fuente). | https://doi.org/10.5281/zenodo.21509581
FAB002_1E+6 | FABEST | 42CrMo4+QT | FAB002 | Axial | Unnotched dog-bone bar | -1 | 484.8577 | 100 | 1000000 |  |  | PUNTO_CURVA_NO_ENSAYO | ELEGIBLE_CONDICIONES | EXCLUIDO_O_REVISION | Identificador en notacion cientifica; estado/nota vacios. Serie auxiliar (verificar fuente). | https://doi.org/10.5281/zenodo.21509581
FAB002_2E+6 | FABEST | 42CrMo4+QT | FAB002 | Axial | Unnotched dog-bone bar | -1 | 467.3648 | 100 | 2000000 |  |  | PUNTO_CURVA_NO_ENSAYO | ELEGIBLE_CONDICIONES | EXCLUIDO_O_REVISION | Identificador en notacion cientifica; estado/nota vacios. Serie auxiliar (verificar fuente). | https://doi.org/10.5281/zenodo.21509581
FAB002_5E+6 | FABEST | 42CrMo4+QT | FAB002 | Axial | Unnotched dog-bone bar | -1 | 445.2052 | 100 | 5000000 |  |  | PUNTO_CURVA_NO_ENSAYO | ELEGIBLE_CONDICIONES | EXCLUIDO_O_REVISION | Identificador en notacion cientifica; estado/nota vacios. Serie auxiliar (verificar fuente). | https://doi.org/10.5281/zenodo.21509581
FAB002_1E+7 | FABEST | 42CrMo4+QT | FAB002 | Axial | Unnotched dog-bone bar | -1 | 429.1429 | 100 | 10000000 |  |  | PUNTO_CURVA_NO_ENSAYO | ELEGIBLE_CONDICIONES | EXCLUIDO_O_REVISION | Identificador en notacion cientifica; estado/nota vacios. Serie auxiliar (verificar fuente). | https://doi.org/10.5281/zenodo.21509581
FAB002_2E+7 | FABEST | 42CrMo4+QT | FAB002 | Axial | Unnotched dog-bone bar | -1 | 413.6601 | 100 | 20000000 |  |  | PUNTO_CURVA_NO_ENSAYO | ELEGIBLE_CONDICIONES | EXCLUIDO_O_REVISION | Identificador en notacion cientifica; estado/nota vacios. Serie auxiliar (verificar fuente). | https://doi.org/10.5281/zenodo.21509581
FAB002_5E+7 | FABEST | 42CrMo4+QT | FAB002 | Axial | Unnotched dog-bone bar | -1 | 394.0468 | 100 | 50000000 |  |  | PUNTO_CURVA_NO_ENSAYO | ELEGIBLE_CONDICIONES | EXCLUIDO_O_REVISION | Identificador en notacion cientifica; estado/nota vacios. Serie auxiliar (verificar fuente). | https://doi.org/10.5281/zenodo.21509581
FAB002_1E+8 | FABEST | 42CrMo4+QT | FAB002 | Axial | Unnotched dog-bone bar | -1 | 379.8302 | 100 | 100000000 |  |  | PUNTO_CURVA_NO_ENSAYO | ELEGIBLE_CONDICIONES | EXCLUIDO_O_REVISION | Identificador en notacion cientifica; estado/nota vacios. Serie auxiliar (verificar fuente). | https://doi.org/10.5281/zenodo.21509581
FAB002_1E+3 | FABEST | 42CrMo4+QT | FAB002 | Axial | Unnotched dog-bone bar | -1 | 675.0874 | 100 | 1000 |  |  | PUNTO_CURVA_NO_ENSAYO | ELEGIBLE_CONDICIONES | EXCLUIDO_O_REVISION | Identificador en notacion cientifica; estado/nota vacios. Serie auxiliar (verificar fuente). | https://doi.org/10.5281/zenodo.21509581
FAB002_2E+3 | FABEST | 42CrMo4+QT | FAB002 | Axial | Unnotched dog-bone bar | -1 | 664.1413 | 100 | 2000 |  |  | PUNTO_CURVA_NO_ENSAYO | ELEGIBLE_CONDICIONES | EXCLUIDO_O_REVISION | Identificador en notacion cientifica; estado/nota vacios. Serie auxiliar (verificar fuente). | https://doi.org/10.5281/zenodo.21509581
FAB002_5E+3 | FABEST | 42CrMo4+QT | FAB002 | Axial | Unnotched dog-bone bar | -1 | 642.414 | 100 | 5000 |  |  | PUNTO_CURVA_NO_ENSAYO | ELEGIBLE_CONDICIONES | EXCLUIDO_O_REVISION | Identificador en notacion cientifica; estado/nota vacios. Serie auxiliar (verificar fuente). | https://doi.org/10.5281/zenodo.21509581
FAB002_1E+4 | FABEST | 42CrMo4+QT | FAB002 | Axial | Unnotched dog-bone bar | -1 | 621.4238 | 100 | 10000 |  |  | PUNTO_CURVA_NO_ENSAYO | ELEGIBLE_CONDICIONES | EXCLUIDO_O_REVISION | Identificador en notacion cientifica; estado/nota vacios. Serie auxiliar (verificar fuente). | https://doi.org/10.5281/zenodo.21509581
FAB002_2E+4 | FABEST | 42CrMo4+QT | FAB002 | Axial | Unnotched dog-bone bar | -1 | 598.2418 | 100 | 20000 |  |  | PUNTO_CURVA_NO_ENSAYO | ELEGIBLE_CONDICIONES | EXCLUIDO_O_REVISION | Identificador en notacion cientifica; estado/nota vacios. Serie auxiliar (verificar fuente). | https://doi.org/10.5281/zenodo.21509581
FAB002_5E+4 | FABEST | 42CrMo4+QT | FAB002 | Axial | Unnotched dog-bone bar | -1 | 566.8467 | 100 | 50000 |  |  | PUNTO_CURVA_NO_ENSAYO | ELEGIBLE_CONDICIONES | EXCLUIDO_O_REVISION | Identificador en notacion cientifica; estado/nota vacios. Serie auxiliar (verificar fuente). | https://doi.org/10.5281/zenodo.21509581
FAB002_1E+5 | FABEST | 42CrMo4+QT | FAB002 | Axial | Unnotched dog-bone bar | -1 | 544.0455 | 100 | 100000 |  |  | PUNTO_CURVA_NO_ENSAYO | ELEGIBLE_CONDICIONES | EXCLUIDO_O_REVISION | Identificador en notacion cientifica; estado/nota vacios. Serie auxiliar (verificar fuente). | https://doi.org/10.5281/zenodo.21509581
FAB002_2E+5 | FABEST | 42CrMo4+QT | FAB002 | Axial | Unnotched dog-bone bar | -1 | 523.1259 | 100 | 200000 |  |  | PUNTO_CURVA_NO_ENSAYO | ELEGIBLE_CONDICIONES | EXCLUIDO_O_REVISION | Identificador en notacion cientifica; estado/nota vacios. Serie auxiliar (verificar fuente). | https://doi.org/10.5281/zenodo.21509581
FAB002_5E+5 | FABEST | 42CrMo4+QT | FAB002 | Axial | Unnotched dog-bone bar | -1 | 499.9256 | 100 | 500000 |  |  | PUNTO_CURVA_NO_ENSAYO | ELEGIBLE_CONDICIONES | EXCLUIDO_O_REVISION | Identificador en notacion cientifica; estado/nota vacios. Serie auxiliar (verificar fuente). | https://doi.org/10.5281/zenodo.21509581
FAB002_1E+6 | FABEST | 42CrMo4+QT | FAB002 | Axial | Unnotched dog-bone bar | -1 | 486.7389 | 100 | 1000000 |  |  | PUNTO_CURVA_NO_ENSAYO | ELEGIBLE_CONDICIONES | EXCLUIDO_O_REVISION | Identificador en notacion cientifica; estado/nota vacios. Serie auxiliar (verificar fuente). | https://doi.org/10.5281/zenodo.21509581
FAB002_2E+6 | FABEST | 42CrMo4+QT | FAB002 | Axial | Unnotched dog-bone bar | -1 | 477.5537 | 100 | 2000000 |  |  | PUNTO_CURVA_NO_ENSAYO | ELEGIBLE_CONDICIONES | EXCLUIDO_O_REVISION | Identificador en notacion cientifica; estado/nota vacios. Serie auxiliar (verificar fuente). | https://doi.org/10.5281/zenodo.21509581
FAB002_5E+6 | FABEST | 42CrMo4+QT | FAB002 | Axial | Unnotched dog-bone bar | -1 | 470.5234 | 100 | 5000000 |  |  | PUNTO_CURVA_NO_ENSAYO | ELEGIBLE_CONDICIONES | EXCLUIDO_O_REVISION | Identificador en notacion cientifica; estado/nota vacios. Serie auxiliar (verificar fuente). | https://doi.org/10.5281/zenodo.21509581
FAB002_1E+7 | FABEST | 42CrMo4+QT | FAB002 | Axial | Unnotched dog-bone bar | -1 | 467.8036 | 100 | 10000000 |  |  | PUNTO_CURVA_NO_ENSAYO | ELEGIBLE_CONDICIONES | EXCLUIDO_O_REVISION | Identificador en notacion cientifica; estado/nota vacios. Serie auxiliar (verificar fuente). | https://doi.org/10.5281/zenodo.21509581
FAB002_2E+7 | FABEST | 42CrMo4+QT | FAB002 | Axial | Unnotched dog-bone bar | -1 | 466.3542 | 100 | 20000000 |  |  | PUNTO_CURVA_NO_ENSAYO | ELEGIBLE_CONDICIONES | EXCLUIDO_O_REVISION | Identificador en notacion cientifica; estado/nota vacios. Serie auxiliar (verificar fuente). | https://doi.org/10.5281/zenodo.21509581
FAB002_5E+7 | FABEST | 42CrMo4+QT | FAB002 | Axial | Unnotched dog-bone bar | -1 | 465.4528 | 100 | 50000000 |  |  | PUNTO_CURVA_NO_ENSAYO | ELEGIBLE_CONDICIONES | EXCLUIDO_O_REVISION | Identificador en notacion cientifica; estado/nota vacios. Serie auxiliar (verificar fuente). | https://doi.org/10.5281/zenodo.21509581
FAB002_1E+8 | FABEST | 42CrMo4+QT | FAB002 | Axial | Unnotched dog-bone bar | -1 | 465.1467 | 100 | 100000000 |  |  | PUNTO_CURVA_NO_ENSAYO | ELEGIBLE_CONDICIONES | EXCLUIDO_O_REVISION | Identificador en notacion cientifica; estado/nota vacios. Serie auxiliar (verificar fuente). | https://doi.org/10.5281/zenodo.21509581
FAB002_1E+3 | FABEST | 42CrMo4+QT | FAB002 | Axial | Unnotched dog-bone bar | -1 | 687.3727 | 100 | 1000 |  |  | PUNTO_CURVA_NO_ENSAYO | ELEGIBLE_CONDICIONES | EXCLUIDO_O_REVISION | Identificador en notacion cientifica; estado/nota vacios. Serie auxiliar (verificar fuente). | https://doi.org/10.5281/zenodo.21509581
FAB002_2E+3 | FABEST | 42CrMo4+QT | FAB002 | Axial | Unnotched dog-bone bar | -1 | 666.811 | 100 | 2000 |  |  | PUNTO_CURVA_NO_ENSAYO | ELEGIBLE_CONDICIONES | EXCLUIDO_O_REVISION | Identificador en notacion cientifica; estado/nota vacios. Serie auxiliar (verificar fuente). | https://doi.org/10.5281/zenodo.21509581
FAB002_5E+3 | FABEST | 42CrMo4+QT | FAB002 | Axial | Unnotched dog-bone bar | -1 | 639.6301 | 100 | 5000 |  |  | PUNTO_CURVA_NO_ENSAYO | ELEGIBLE_CONDICIONES | EXCLUIDO_O_REVISION | Identificador en notacion cientifica; estado/nota vacios. Serie auxiliar (verificar fuente). | https://doi.org/10.5281/zenodo.21509581
FAB002_1E+4 | FABEST | 42CrMo4+QT | FAB002 | Axial | Unnotched dog-bone bar | -1 | 619.0685 | 100 | 10000 |  |  | PUNTO_CURVA_NO_ENSAYO | ELEGIBLE_CONDICIONES | EXCLUIDO_O_REVISION | Identificador en notacion cientifica; estado/nota vacios. Serie auxiliar (verificar fuente). | https://doi.org/10.5281/zenodo.21509581
FAB002_2E+4 | FABEST | 42CrMo4+QT | FAB002 | Axial | Unnotched dog-bone bar | -1 | 598.5068 | 100 | 20000 |  |  | PUNTO_CURVA_NO_ENSAYO | ELEGIBLE_CONDICIONES | EXCLUIDO_O_REVISION | Identificador en notacion cientifica; estado/nota vacios. Serie auxiliar (verificar fuente). | https://doi.org/10.5281/zenodo.21509581
FAB002_5E+4 | FABEST | 42CrMo4+QT | FAB002 | Axial | Unnotched dog-bone bar | -1 | 571.3259 | 100 | 50000 |  |  | PUNTO_CURVA_NO_ENSAYO | ELEGIBLE_CONDICIONES | EXCLUIDO_O_REVISION | Identificador en notacion cientifica; estado/nota vacios. Serie auxiliar (verificar fuente). | https://doi.org/10.5281/zenodo.21509581
FAB002_1E+5 | FABEST | 42CrMo4+QT | FAB002 | Axial | Unnotched dog-bone bar | -1 | 550.7643 | 100 | 100000 |  |  | PUNTO_CURVA_NO_ENSAYO | ELEGIBLE_CONDICIONES | EXCLUIDO_O_REVISION | Identificador en notacion cientifica; estado/nota vacios. Serie auxiliar (verificar fuente). | https://doi.org/10.5281/zenodo.21509581
FAB002_2E+5 | FABEST | 42CrMo4+QT | FAB002 | Axial | Unnotched dog-bone bar | -1 | 530.2026 | 100 | 200000 |  |  | PUNTO_CURVA_NO_ENSAYO | ELEGIBLE_CONDICIONES | EXCLUIDO_O_REVISION | Identificador en notacion cientifica; estado/nota vacios. Serie auxiliar (verificar fuente). | https://doi.org/10.5281/zenodo.21509581
FAB002_5E+5 | FABEST | 42CrMo4+QT | FAB002 | Axial | Unnotched dog-bone bar | -1 | 503.0217 | 100 | 500000 |  |  | PUNTO_CURVA_NO_ENSAYO | ELEGIBLE_CONDICIONES | EXCLUIDO_O_REVISION | Identificador en notacion cientifica; estado/nota vacios. Serie auxiliar (verificar fuente). | https://doi.org/10.5281/zenodo.21509581
FAB002_1E+6 | FABEST | 42CrMo4+QT | FAB002 | Axial | Unnotched dog-bone bar | -1 | 482.46 | 100 | 1000000 |  |  | PUNTO_CURVA_NO_ENSAYO | ELEGIBLE_CONDICIONES | EXCLUIDO_O_REVISION | Identificador en notacion cientifica; estado/nota vacios. Serie auxiliar (verificar fuente). | https://doi.org/10.5281/zenodo.21509581
FAB002_2E+6 | FABEST | 42CrMo4+QT | FAB002 | Axial | Unnotched dog-bone bar | -1 | 461.8984 | 100 | 2000000 |  |  | PUNTO_CURVA_NO_ENSAYO | ELEGIBLE_CONDICIONES | EXCLUIDO_O_REVISION | Identificador en notacion cientifica; estado/nota vacios. Serie auxiliar (verificar fuente). | https://doi.org/10.5281/zenodo.21509581
FAB002_5E+6 | FABEST | 42CrMo4+QT | FAB002 | Axial | Unnotched dog-bone bar | -1 | 434.7175 | 100 | 5000000 |  |  | PUNTO_CURVA_NO_ENSAYO | ELEGIBLE_CONDICIONES | EXCLUIDO_O_REVISION | Identificador en notacion cientifica; estado/nota vacios. Serie auxiliar (verificar fuente). | https://doi.org/10.5281/zenodo.21509581
FAB002_1E+7 | FABEST | 42CrMo4+QT | FAB002 | Axial | Unnotched dog-bone bar | -1 | 414.1558 | 100 | 10000000 |  |  | PUNTO_CURVA_NO_ENSAYO | ELEGIBLE_CONDICIONES | EXCLUIDO_O_REVISION | Identificador en notacion cientifica; estado/nota vacios. Serie auxiliar (verificar fuente). | https://doi.org/10.5281/zenodo.21509581
FAB002_2E+7 | FABEST | 42CrMo4+QT | FAB002 | Axial | Unnotched dog-bone bar | -1 | 393.5942 | 100 | 20000000 |  |  | PUNTO_CURVA_NO_ENSAYO | ELEGIBLE_CONDICIONES | EXCLUIDO_O_REVISION | Identificador en notacion cientifica; estado/nota vacios. Serie auxiliar (verificar fuente). | https://doi.org/10.5281/zenodo.21509581
FAB002_5E+7 | FABEST | 42CrMo4+QT | FAB002 | Axial | Unnotched dog-bone bar | -1 | 366.4133 | 100 | 50000000 |  |  | PUNTO_CURVA_NO_ENSAYO | ELEGIBLE_CONDICIONES | EXCLUIDO_O_REVISION | Identificador en notacion cientifica; estado/nota vacios. Serie auxiliar (verificar fuente). | https://doi.org/10.5281/zenodo.21509581
FAB002_1E+8 | FABEST | 42CrMo4+QT | FAB002 | Axial | Unnotched dog-bone bar | -1 | 345.8516 | 100 | 100000000 |  |  | PUNTO_CURVA_NO_ENSAYO | ELEGIBLE_CONDICIONES | EXCLUIDO_O_REVISION | Identificador en notacion cientifica; estado/nota vacios. Serie auxiliar (verificar fuente). | https://doi.org/10.5281/zenodo.21509581
FAB003_5 | FABEST | 42CrMo4+QT | FAB003 | Axial | Unnotched hourglass bar | -1 | 650 | 160 | 7023 | finished | broken | FALLA_O_GRIETA | ELEGIBLE_CONDICIONES | CANDIDATO_ANALISIS | Nota indica rotura o grieta; verificar definicion del evento final (grieta versus rotura). | https://doi.org/10.5281/zenodo.21509581
FAB003_8 | FABEST | 42CrMo4+QT | FAB003 | Axial | Unnotched hourglass bar | -1 | 650 | 160 | 7268 | finished | crack (central part) | FALLA_O_GRIETA | ELEGIBLE_CONDICIONES | CANDIDATO_ANALISIS | Nota indica rotura o grieta; verificar definicion del evento final (grieta versus rotura). | https://doi.org/10.5281/zenodo.21509581
FAB003_3 | FABEST | 42CrMo4+QT | FAB003 | Axial | Unnotched hourglass bar | -1 | 602.1 | 160 | 48213 | finished | crack (central part) | FALLA_O_GRIETA | ELEGIBLE_CONDICIONES | CANDIDATO_ANALISIS | Nota indica rotura o grieta; verificar definicion del evento final (grieta versus rotura). | https://doi.org/10.5281/zenodo.21509581
FAB003_1 | FABEST | 42CrMo4+QT | FAB003 | Axial | Unnotched hourglass bar | -1 | 553.3 | 160 | 219101 | finished | crack (central part) | FALLA_O_GRIETA | ELEGIBLE_CONDICIONES | CANDIDATO_ANALISIS | Nota indica rotura o grieta; verificar definicion del evento final (grieta versus rotura). | https://doi.org/10.5281/zenodo.21509581
FAB003_4 | FABEST | 42CrMo4+QT | FAB003 | Axial | Unnotched hourglass bar | -1 | 530 | 160 | 244258 | finished | broken | FALLA_O_GRIETA | ELEGIBLE_CONDICIONES | CANDIDATO_ANALISIS | Nota indica rotura o grieta; verificar definicion del evento final (grieta versus rotura). | https://doi.org/10.5281/zenodo.21509581
FAB003_2 | FABEST | 42CrMo4+QT | FAB003 | Axial | Unnotched hourglass bar | -1 | 497.5 | 160 | 542000 | finished | crack (central part) | FALLA_O_GRIETA | ELEGIBLE_CONDICIONES | CANDIDATO_ANALISIS | Nota indica rotura o grieta; verificar definicion del evento final (grieta versus rotura). | https://doi.org/10.5281/zenodo.21509581
FAB003_6 | FABEST | 42CrMo4+QT | FAB003 | Axial | Unnotched hourglass bar | -1 | 510 | 160 | 593010 | finished | crack (central part) | FALLA_O_GRIETA | ELEGIBLE_CONDICIONES | CANDIDATO_ANALISIS | Nota indica rotura o grieta; verificar definicion del evento final (grieta versus rotura). | https://doi.org/10.5281/zenodo.21509581
FAB003_7 | FABEST | 42CrMo4+QT | FAB003 | Axial | Unnotched hourglass bar | -1 | 510 | 160 | 1049796 | finished | broken, radiography | FALLA_O_GRIETA | ELEGIBLE_CONDICIONES | CANDIDATO_ANALISIS | Nota indica rotura o grieta; verificar definicion del evento final (grieta versus rotura). | https://doi.org/10.5281/zenodo.21509581
FAB003_10 | FABEST | 42CrMo4+QT | FAB003 | Axial | Unnotched hourglass bar | -1 | 490 | 160 | 6200803 | finished | metallography | ESTADO_INDETERMINADO | ELEGIBLE_CONDICIONES | EXCLUIDO_O_REVISION | Estado de ensayo sin descripcion concluyente del mecanismo de terminacion. | https://doi.org/10.5281/zenodo.21509581
FAB003_9 | FABEST | 42CrMo4+QT | FAB003 | Axial | Unnotched hourglass bar | -1 | 480 | 160 | 6212392 | finished | crack (central part), radiography | FALLA_O_GRIETA | ELEGIBLE_CONDICIONES | CANDIDATO_ANALISIS | Nota indica rotura o grieta; verificar definicion del evento final (grieta versus rotura). | https://doi.org/10.5281/zenodo.21509581
FAB003_1E+3 | FABEST | 42CrMo4+QT | FAB003 | Axial | Unnotched hourglass bar | -1 | 735.126 | 160 | 1000 |  |  | PUNTO_CURVA_NO_ENSAYO | ELEGIBLE_CONDICIONES | EXCLUIDO_O_REVISION | Identificador en notacion cientifica; estado/nota vacios. Serie auxiliar (verificar fuente). | https://doi.org/10.5281/zenodo.21509581
FAB003_2E+3 | FABEST | 42CrMo4+QT | FAB003 | Axial | Unnotched hourglass bar | -1 | 706.7271 | 160 | 2000 |  |  | PUNTO_CURVA_NO_ENSAYO | ELEGIBLE_CONDICIONES | EXCLUIDO_O_REVISION | Identificador en notacion cientifica; estado/nota vacios. Serie auxiliar (verificar fuente). | https://doi.org/10.5281/zenodo.21509581
FAB003_5E+3 | FABEST | 42CrMo4+QT | FAB003 | Axial | Unnotched hourglass bar | -1 | 670.8626 | 160 | 5000 |  |  | PUNTO_CURVA_NO_ENSAYO | ELEGIBLE_CONDICIONES | EXCLUIDO_O_REVISION | Identificador en notacion cientifica; estado/nota vacios. Serie auxiliar (verificar fuente). | https://doi.org/10.5281/zenodo.21509581
FAB003_1E+4 | FABEST | 42CrMo4+QT | FAB003 | Axial | Unnotched hourglass bar | -1 | 644.9463 | 160 | 10000 |  |  | PUNTO_CURVA_NO_ENSAYO | ELEGIBLE_CONDICIONES | EXCLUIDO_O_REVISION | Identificador en notacion cientifica; estado/nota vacios. Serie auxiliar (verificar fuente). | https://doi.org/10.5281/zenodo.21509581
FAB003_2E+4 | FABEST | 42CrMo4+QT | FAB003 | Axial | Unnotched hourglass bar | -1 | 620.0312 | 160 | 20000 |  |  | PUNTO_CURVA_NO_ENSAYO | ELEGIBLE_CONDICIONES | EXCLUIDO_O_REVISION | Identificador en notacion cientifica; estado/nota vacios. Serie auxiliar (verificar fuente). | https://doi.org/10.5281/zenodo.21509581
FAB003_5E+4 | FABEST | 42CrMo4+QT | FAB003 | Axial | Unnotched hourglass bar | -1 | 588.5663 | 160 | 50000 |  |  | PUNTO_CURVA_NO_ENSAYO | ELEGIBLE_CONDICIONES | EXCLUIDO_O_REVISION | Identificador en notacion cientifica; estado/nota vacios. Serie auxiliar (verificar fuente). | https://doi.org/10.5281/zenodo.21509581
FAB003_1E+5 | FABEST | 42CrMo4+QT | FAB003 | Axial | Unnotched hourglass bar | -1 | 565.8292 | 160 | 100000 |  |  | PUNTO_CURVA_NO_ENSAYO | ELEGIBLE_CONDICIONES | EXCLUIDO_O_REVISION | Identificador en notacion cientifica; estado/nota vacios. Serie auxiliar (verificar fuente). | https://doi.org/10.5281/zenodo.21509581
FAB003_2E+5 | FABEST | 42CrMo4+QT | FAB003 | Axial | Unnotched hourglass bar | -1 | 543.9705 | 160 | 200000 |  |  | PUNTO_CURVA_NO_ENSAYO | ELEGIBLE_CONDICIONES | EXCLUIDO_O_REVISION | Identificador en notacion cientifica; estado/nota vacios. Serie auxiliar (verificar fuente). | https://doi.org/10.5281/zenodo.21509581
FAB003_5E+5 | FABEST | 42CrMo4+QT | FAB003 | Axial | Unnotched hourglass bar | -1 | 516.3654 | 160 | 500000 |  |  | PUNTO_CURVA_NO_ENSAYO | ELEGIBLE_CONDICIONES | EXCLUIDO_O_REVISION | Identificador en notacion cientifica; estado/nota vacios. Serie auxiliar (verificar fuente). | https://doi.org/10.5281/zenodo.21509581
FAB003_1E+6 | FABEST | 42CrMo4+QT | FAB003 | Axial | Unnotched hourglass bar | -1 | 496.4176 | 160 | 1000000 |  |  | PUNTO_CURVA_NO_ENSAYO | ELEGIBLE_CONDICIONES | EXCLUIDO_O_REVISION | Identificador en notacion cientifica; estado/nota vacios. Serie auxiliar (verificar fuente). | https://doi.org/10.5281/zenodo.21509581
FAB003_2E+6 | FABEST | 42CrMo4+QT | FAB003 | Axial | Unnotched hourglass bar | -1 | 477.2403 | 160 | 2000000 |  |  | PUNTO_CURVA_NO_ENSAYO | ELEGIBLE_CONDICIONES | EXCLUIDO_O_REVISION | Identificador en notacion cientifica; estado/nota vacios. Serie auxiliar (verificar fuente). | https://doi.org/10.5281/zenodo.21509581
FAB003_5E+6 | FABEST | 42CrMo4+QT | FAB003 | Axial | Unnotched hourglass bar | -1 | 453.0217 | 160 | 5000000 |  |  | PUNTO_CURVA_NO_ENSAYO | ELEGIBLE_CONDICIONES | EXCLUIDO_O_REVISION | Identificador en notacion cientifica; estado/nota vacios. Serie auxiliar (verificar fuente). | https://doi.org/10.5281/zenodo.21509581
FAB003_1E+7 | FABEST | 42CrMo4+QT | FAB003 | Axial | Unnotched hourglass bar | -1 | 435.5209 | 160 | 10000000 |  |  | PUNTO_CURVA_NO_ENSAYO | ELEGIBLE_CONDICIONES | EXCLUIDO_O_REVISION | Identificador en notacion cientifica; estado/nota vacios. Serie auxiliar (verificar fuente). | https://doi.org/10.5281/zenodo.21509581
FAB003_2E+7 | FABEST | 42CrMo4+QT | FAB003 | Axial | Unnotched hourglass bar | -1 | 418.6961 | 160 | 20000000 |  |  | PUNTO_CURVA_NO_ENSAYO | ELEGIBLE_CONDICIONES | EXCLUIDO_O_REVISION | Identificador en notacion cientifica; estado/nota vacios. Serie auxiliar (verificar fuente). | https://doi.org/10.5281/zenodo.21509581
FAB003_5E+7 | FABEST | 42CrMo4+QT | FAB003 | Axial | Unnotched hourglass bar | -1 | 397.4484 | 160 | 50000000 |  |  | PUNTO_CURVA_NO_ENSAYO | ELEGIBLE_CONDICIONES | EXCLUIDO_O_REVISION | Identificador en notacion cientifica; estado/nota vacios. Serie auxiliar (verificar fuente). | https://doi.org/10.5281/zenodo.21509581
FAB003_1E+8 | FABEST | 42CrMo4+QT | FAB003 | Axial | Unnotched hourglass bar | -1 | 382.0945 | 160 | 100000000 |  |  | PUNTO_CURVA_NO_ENSAYO | ELEGIBLE_CONDICIONES | EXCLUIDO_O_REVISION | Identificador en notacion cientifica; estado/nota vacios. Serie auxiliar (verificar fuente). | https://doi.org/10.5281/zenodo.21509581
FAB003_1E+3 | FABEST | 42CrMo4+QT | FAB003 | Axial | Unnotched hourglass bar | -1 | 659.9338 | 160 | 1000 |  |  | PUNTO_CURVA_NO_ENSAYO | ELEGIBLE_CONDICIONES | EXCLUIDO_O_REVISION | Identificador en notacion cientifica; estado/nota vacios. Serie auxiliar (verificar fuente). | https://doi.org/10.5281/zenodo.21509581
FAB003_2E+3 | FABEST | 42CrMo4+QT | FAB003 | Axial | Unnotched hourglass bar | -1 | 658.1881 | 160 | 2000 |  |  | PUNTO_CURVA_NO_ENSAYO | ELEGIBLE_CONDICIONES | EXCLUIDO_O_REVISION | Identificador en notacion cientifica; estado/nota vacios. Serie auxiliar (verificar fuente). | https://doi.org/10.5281/zenodo.21509581
FAB003_5E+3 | FABEST | 42CrMo4+QT | FAB003 | Axial | Unnotched hourglass bar | -1 | 653.1632 | 160 | 5000 |  |  | PUNTO_CURVA_NO_ENSAYO | ELEGIBLE_CONDICIONES | EXCLUIDO_O_REVISION | Identificador en notacion cientifica; estado/nota vacios. Serie auxiliar (verificar fuente). | https://doi.org/10.5281/zenodo.21509581
FAB003_1E+4 | FABEST | 42CrMo4+QT | FAB003 | Axial | Unnotched hourglass bar | -1 | 645.4318 | 160 | 10000 |  |  | PUNTO_CURVA_NO_ENSAYO | ELEGIBLE_CONDICIONES | EXCLUIDO_O_REVISION | Identificador en notacion cientifica; estado/nota vacios. Serie auxiliar (verificar fuente). | https://doi.org/10.5281/zenodo.21509581
FAB003_2E+4 | FABEST | 42CrMo4+QT | FAB003 | Axial | Unnotched hourglass bar | -1 | 631.9877 | 160 | 20000 |  |  | PUNTO_CURVA_NO_ENSAYO | ELEGIBLE_CONDICIONES | EXCLUIDO_O_REVISION | Identificador en notacion cientifica; estado/nota vacios. Serie auxiliar (verificar fuente). | https://doi.org/10.5281/zenodo.21509581
FAB003_5E+4 | FABEST | 42CrMo4+QT | FAB003 | Axial | Unnotched hourglass bar | -1 | 602.6693 | 160 | 50000 |  |  | PUNTO_CURVA_NO_ENSAYO | ELEGIBLE_CONDICIONES | EXCLUIDO_O_REVISION | Identificador en notacion cientifica; estado/nota vacios. Serie auxiliar (verificar fuente). | https://doi.org/10.5281/zenodo.21509581
FAB003_1E+5 | FABEST | 42CrMo4+QT | FAB003 | Axial | Unnotched hourglass bar | -1 | 573.4524 | 160 | 100000 |  |  | PUNTO_CURVA_NO_ENSAYO | ELEGIBLE_CONDICIONES | EXCLUIDO_O_REVISION | Identificador en notacion cientifica; estado/nota vacios. Serie auxiliar (verificar fuente). | https://doi.org/10.5281/zenodo.21509581
FAB003_2E+5 | FABEST | 42CrMo4+QT | FAB003 | Axial | Unnotched hourglass bar | -1 | 544.0032 | 160 | 200000 |  |  | PUNTO_CURVA_NO_ENSAYO | ELEGIBLE_CONDICIONES | EXCLUIDO_O_REVISION | Identificador en notacion cientifica; estado/nota vacios. Serie auxiliar (verificar fuente). | https://doi.org/10.5281/zenodo.21509581
FAB003_5E+5 | FABEST | 42CrMo4+QT | FAB003 | Axial | Unnotched hourglass bar | -1 | 513.9331 | 160 | 500000 |  |  | PUNTO_CURVA_NO_ENSAYO | ELEGIBLE_CONDICIONES | EXCLUIDO_O_REVISION | Identificador en notacion cientifica; estado/nota vacios. Serie auxiliar (verificar fuente). | https://doi.org/10.5281/zenodo.21509581
FAB003_1E+6 | FABEST | 42CrMo4+QT | FAB003 | Axial | Unnotched hourglass bar | -1 | 499.9328 | 160 | 1000000 |  |  | PUNTO_CURVA_NO_ENSAYO | ELEGIBLE_CONDICIONES | EXCLUIDO_O_REVISION | Identificador en notacion cientifica; estado/nota vacios. Serie auxiliar (verificar fuente). | https://doi.org/10.5281/zenodo.21509581
FAB003_2E+6 | FABEST | 42CrMo4+QT | FAB003 | Axial | Unnotched hourglass bar | -1 | 491.8095 | 160 | 2000000 |  |  | PUNTO_CURVA_NO_ENSAYO | ELEGIBLE_CONDICIONES | EXCLUIDO_O_REVISION | Identificador en notacion cientifica; estado/nota vacios. Serie auxiliar (verificar fuente). | https://doi.org/10.5281/zenodo.21509581
FAB003_5E+6 | FABEST | 42CrMo4+QT | FAB003 | Axial | Unnotched hourglass bar | -1 | 486.4987 | 160 | 5000000 |  |  | PUNTO_CURVA_NO_ENSAYO | ELEGIBLE_CONDICIONES | EXCLUIDO_O_REVISION | Identificador en notacion cientifica; estado/nota vacios. Serie auxiliar (verificar fuente). | https://doi.org/10.5281/zenodo.21509581
FAB003_1E+7 | FABEST | 42CrMo4+QT | FAB003 | Axial | Unnotched hourglass bar | -1 | 484.6475 | 160 | 10000000 |  |  | PUNTO_CURVA_NO_ENSAYO | ELEGIBLE_CONDICIONES | EXCLUIDO_O_REVISION | Identificador en notacion cientifica; estado/nota vacios. Serie auxiliar (verificar fuente). | https://doi.org/10.5281/zenodo.21509581
FAB003_2E+7 | FABEST | 42CrMo4+QT | FAB003 | Axial | Unnotched hourglass bar | -1 | 483.7059 | 160 | 20000000 |  |  | PUNTO_CURVA_NO_ENSAYO | ELEGIBLE_CONDICIONES | EXCLUIDO_O_REVISION | Identificador en notacion cientifica; estado/nota vacios. Serie auxiliar (verificar fuente). | https://doi.org/10.5281/zenodo.21509581
FAB003_5E+7 | FABEST | 42CrMo4+QT | FAB003 | Axial | Unnotched hourglass bar | -1 | 483.1356 | 160 | 50000000 |  |  | PUNTO_CURVA_NO_ENSAYO | ELEGIBLE_CONDICIONES | EXCLUIDO_O_REVISION | Identificador en notacion cientifica; estado/nota vacios. Serie auxiliar (verificar fuente). | https://doi.org/10.5281/zenodo.21509581
FAB003_1E+8 | FABEST | 42CrMo4+QT | FAB003 | Axial | Unnotched hourglass bar | -1 | 482.9447 | 160 | 100000000 |  |  | PUNTO_CURVA_NO_ENSAYO | ELEGIBLE_CONDICIONES | EXCLUIDO_O_REVISION | Identificador en notacion cientifica; estado/nota vacios. Serie auxiliar (verificar fuente). | https://doi.org/10.5281/zenodo.21509581
FAB003_1E+3 | FABEST | 42CrMo4+QT | FAB003 | Axial | Unnotched hourglass bar | -1 | 718.568 | 160 | 1000 |  |  | PUNTO_CURVA_NO_ENSAYO | ELEGIBLE_CONDICIONES | EXCLUIDO_O_REVISION | Identificador en notacion cientifica; estado/nota vacios. Serie auxiliar (verificar fuente). | https://doi.org/10.5281/zenodo.21509581
FAB003_2E+3 | FABEST | 42CrMo4+QT | FAB003 | Axial | Unnotched hourglass bar | -1 | 696.0438 | 160 | 2000 |  |  | PUNTO_CURVA_NO_ENSAYO | ELEGIBLE_CONDICIONES | EXCLUIDO_O_REVISION | Identificador en notacion cientifica; estado/nota vacios. Serie auxiliar (verificar fuente). | https://doi.org/10.5281/zenodo.21509581
FAB003_5E+3 | FABEST | 42CrMo4+QT | FAB003 | Axial | Unnotched hourglass bar | -1 | 666.2686 | 160 | 5000 |  |  | PUNTO_CURVA_NO_ENSAYO | ELEGIBLE_CONDICIONES | EXCLUIDO_O_REVISION | Identificador en notacion cientifica; estado/nota vacios. Serie auxiliar (verificar fuente). | https://doi.org/10.5281/zenodo.21509581
FAB003_1E+4 | FABEST | 42CrMo4+QT | FAB003 | Axial | Unnotched hourglass bar | -1 | 643.7445 | 160 | 10000 |  |  | PUNTO_CURVA_NO_ENSAYO | ELEGIBLE_CONDICIONES | EXCLUIDO_O_REVISION | Identificador en notacion cientifica; estado/nota vacios. Serie auxiliar (verificar fuente). | https://doi.org/10.5281/zenodo.21509581
FAB003_2E+4 | FABEST | 42CrMo4+QT | FAB003 | Axial | Unnotched hourglass bar | -1 | 621.2203 | 160 | 20000 |  |  | PUNTO_CURVA_NO_ENSAYO | ELEGIBLE_CONDICIONES | EXCLUIDO_O_REVISION | Identificador en notacion cientifica; estado/nota vacios. Serie auxiliar (verificar fuente). | https://doi.org/10.5281/zenodo.21509581
FAB003_5E+4 | FABEST | 42CrMo4+QT | FAB003 | Axial | Unnotched hourglass bar | -1 | 591.4451 | 160 | 50000 |  |  | PUNTO_CURVA_NO_ENSAYO | ELEGIBLE_CONDICIONES | EXCLUIDO_O_REVISION | Identificador en notacion cientifica; estado/nota vacios. Serie auxiliar (verificar fuente). | https://doi.org/10.5281/zenodo.21509581
FAB003_1E+5 | FABEST | 42CrMo4+QT | FAB003 | Axial | Unnotched hourglass bar | -1 | 568.921 | 160 | 100000 |  |  | PUNTO_CURVA_NO_ENSAYO | ELEGIBLE_CONDICIONES | EXCLUIDO_O_REVISION | Identificador en notacion cientifica; estado/nota vacios. Serie auxiliar (verificar fuente). | https://doi.org/10.5281/zenodo.21509581
FAB003_2E+5 | FABEST | 42CrMo4+QT | FAB003 | Axial | Unnotched hourglass bar | -1 | 546.3969 | 160 | 200000 |  |  | PUNTO_CURVA_NO_ENSAYO | ELEGIBLE_CONDICIONES | EXCLUIDO_O_REVISION | Identificador en notacion cientifica; estado/nota vacios. Serie auxiliar (verificar fuente). | https://doi.org/10.5281/zenodo.21509581
FAB003_5E+5 | FABEST | 42CrMo4+QT | FAB003 | Axial | Unnotched hourglass bar | -1 | 516.6216 | 160 | 500000 |  |  | PUNTO_CURVA_NO_ENSAYO | ELEGIBLE_CONDICIONES | EXCLUIDO_O_REVISION | Identificador en notacion cientifica; estado/nota vacios. Serie auxiliar (verificar fuente). | https://doi.org/10.5281/zenodo.21509581
FAB003_1E+6 | FABEST | 42CrMo4+QT | FAB003 | Axial | Unnotched hourglass bar | -1 | 494.0975 | 160 | 1000000 |  |  | PUNTO_CURVA_NO_ENSAYO | ELEGIBLE_CONDICIONES | EXCLUIDO_O_REVISION | Identificador en notacion cientifica; estado/nota vacios. Serie auxiliar (verificar fuente). | https://doi.org/10.5281/zenodo.21509581
FAB003_2E+6 | FABEST | 42CrMo4+QT | FAB003 | Axial | Unnotched hourglass bar | -1 | 471.5734 | 160 | 2000000 |  |  | PUNTO_CURVA_NO_ENSAYO | ELEGIBLE_CONDICIONES | EXCLUIDO_O_REVISION | Identificador en notacion cientifica; estado/nota vacios. Serie auxiliar (verificar fuente). | https://doi.org/10.5281/zenodo.21509581
FAB003_5E+6 | FABEST | 42CrMo4+QT | FAB003 | Axial | Unnotched hourglass bar | -1 | 441.7981 | 160 | 5000000 |  |  | PUNTO_CURVA_NO_ENSAYO | ELEGIBLE_CONDICIONES | EXCLUIDO_O_REVISION | Identificador en notacion cientifica; estado/nota vacios. Serie auxiliar (verificar fuente). | https://doi.org/10.5281/zenodo.21509581
FAB003_1E+7 | FABEST | 42CrMo4+QT | FAB003 | Axial | Unnotched hourglass bar | -1 | 419.274 | 160 | 10000000 |  |  | PUNTO_CURVA_NO_ENSAYO | ELEGIBLE_CONDICIONES | EXCLUIDO_O_REVISION | Identificador en notacion cientifica; estado/nota vacios. Serie auxiliar (verificar fuente). | https://doi.org/10.5281/zenodo.21509581
FAB003_2E+7 | FABEST | 42CrMo4+QT | FAB003 | Axial | Unnotched hourglass bar | -1 | 396.7499 | 160 | 20000000 |  |  | PUNTO_CURVA_NO_ENSAYO | ELEGIBLE_CONDICIONES | EXCLUIDO_O_REVISION | Identificador en notacion cientifica; estado/nota vacios. Serie auxiliar (verificar fuente). | https://doi.org/10.5281/zenodo.21509581
FAB003_5E+7 | FABEST | 42CrMo4+QT | FAB003 | Axial | Unnotched hourglass bar | -1 | 366.9746 | 160 | 50000000 |  |  | PUNTO_CURVA_NO_ENSAYO | ELEGIBLE_CONDICIONES | EXCLUIDO_O_REVISION | Identificador en notacion cientifica; estado/nota vacios. Serie auxiliar (verificar fuente). | https://doi.org/10.5281/zenodo.21509581
FAB003_1E+8 | FABEST | 42CrMo4+QT | FAB003 | Axial | Unnotched hourglass bar | -1 | 344.4505 | 160 | 100000000 |  |  | PUNTO_CURVA_NO_ENSAYO | ELEGIBLE_CONDICIONES | EXCLUIDO_O_REVISION | Identificador en notacion cientifica; estado/nota vacios. Serie auxiliar (verificar fuente). | https://doi.org/10.5281/zenodo.21509581
FAB004_7 | FABEST | 42CrMo4+QT | FAB004 | Axial | Unnotched dog-bone bar | -1 | 650 | 130 | 2284 | finished | no crack | SIN_GRIETA_REVISION | ELEGIBLE_CONDICIONES | EXCLUIDO_O_REVISION | Sin grieta, pero estado finished; no asumir censura ni falla sin evidencia. | https://doi.org/10.5281/zenodo.21509581
FAB004_3 | FABEST | 42CrMo4+QT | FAB004 | Axial | Unnotched dog-bone bar | -1 | 600 | 130 | 11362 | finished | no crack | SIN_GRIETA_REVISION | ELEGIBLE_CONDICIONES | EXCLUIDO_O_REVISION | Sin grieta, pero estado finished; no asumir censura ni falla sin evidencia. | https://doi.org/10.5281/zenodo.21509581
FAB004_6 | FABEST | 42CrMo4+QT | FAB004 | Axial | Unnotched dog-bone bar | -1 | 575 | 130 | 24209 | finished | no crack | SIN_GRIETA_REVISION | ELEGIBLE_CONDICIONES | EXCLUIDO_O_REVISION | Sin grieta, pero estado finished; no asumir censura ni falla sin evidencia. | https://doi.org/10.5281/zenodo.21509581
FAB004_4 | FABEST | 42CrMo4+QT | FAB004 | Axial | Unnotched dog-bone bar | -1 | 550 | 130 | 66638 | finished | no crack | SIN_GRIETA_REVISION | ELEGIBLE_CONDICIONES | EXCLUIDO_O_REVISION | Sin grieta, pero estado finished; no asumir censura ni falla sin evidencia. | https://doi.org/10.5281/zenodo.21509581
FAB004_8 | FABEST | 42CrMo4+QT | FAB004 | Axial | Unnotched dog-bone bar | -1 | 530 | 130 | 179247 | finished | no crack | SIN_GRIETA_REVISION | ELEGIBLE_CONDICIONES | EXCLUIDO_O_REVISION | Sin grieta, pero estado finished; no asumir censura ni falla sin evidencia. | https://doi.org/10.5281/zenodo.21509581
FAB004_9 | FABEST | 42CrMo4+QT | FAB004 | Axial | Unnotched dog-bone bar | -1 | 510 | 130 | 634817 | finished | crack (transition fillet) | FALLA_O_GRIETA | ELEGIBLE_CONDICIONES | CANDIDATO_ANALISIS | Nota indica rotura o grieta; verificar definicion del evento final (grieta versus rotura). | https://doi.org/10.5281/zenodo.21509581
FAB004_10 | FABEST | 42CrMo4+QT | FAB004 | Axial | Unnotched dog-bone bar | -1 | 490 | 130 | 768957 | finished | metallography, no crack found | SIN_GRIETA_REVISION | ELEGIBLE_CONDICIONES | EXCLUIDO_O_REVISION | Sin grieta, pero estado finished; no asumir censura ni falla sin evidencia. | https://doi.org/10.5281/zenodo.21509581
FAB004_5 | FABEST | 42CrMo4+QT | FAB004 | Axial | Unnotched dog-bone bar | -1 | 500 | 130 | 1020122 | finished | no crack, radiography | SIN_GRIETA_REVISION | ELEGIBLE_CONDICIONES | EXCLUIDO_O_REVISION | Sin grieta, pero estado finished; no asumir censura ni falla sin evidencia. | https://doi.org/10.5281/zenodo.21509581
FAB004_2 | FABEST | 42CrMo4+QT | FAB004 | Axial | Unnotched dog-bone bar | -1 | 470 | 130 | 1602723 | interrupted | broken at the threads, radiography | CENSURA_CONFIRMABLE | ELEGIBLE_CONDICIONES | CANDIDATO_ANALISIS | Estado interrupted y ciclos registrados; verificar criterio de fin del ensayo. | https://doi.org/10.5281/zenodo.21509581
FAB004_1 | FABEST | 42CrMo4+QT | FAB004 | Axial | Unnotched dog-bone bar | -1 | 480 | 130 | 2036795 | finished | crack (transition fillet) | FALLA_O_GRIETA | ELEGIBLE_CONDICIONES | CANDIDATO_ANALISIS | Nota indica rotura o grieta; verificar definicion del evento final (grieta versus rotura). | https://doi.org/10.5281/zenodo.21509581
FAB004_1E+3 | FABEST | 42CrMo4+QT | FAB004 | Axial | Unnotched dog-bone bar | -1 | 668.3207 | 130 | 1000 |  |  | PUNTO_CURVA_NO_ENSAYO | ELEGIBLE_CONDICIONES | EXCLUIDO_O_REVISION | Identificador en notacion cientifica; estado/nota vacios. Serie auxiliar (verificar fuente). | https://doi.org/10.5281/zenodo.21509581
FAB004_2E+3 | FABEST | 42CrMo4+QT | FAB004 | Axial | Unnotched dog-bone bar | -1 | 648.2282 | 130 | 2000 |  |  | PUNTO_CURVA_NO_ENSAYO | ELEGIBLE_CONDICIONES | EXCLUIDO_O_REVISION | Identificador en notacion cientifica; estado/nota vacios. Serie auxiliar (verificar fuente). | https://doi.org/10.5281/zenodo.21509581
FAB004_5E+3 | FABEST | 42CrMo4+QT | FAB004 | Axial | Unnotched dog-bone bar | -1 | 622.5914 | 130 | 5000 |  |  | PUNTO_CURVA_NO_ENSAYO | ELEGIBLE_CONDICIONES | EXCLUIDO_O_REVISION | Identificador en notacion cientifica; estado/nota vacios. Serie auxiliar (verificar fuente). | https://doi.org/10.5281/zenodo.21509581
FAB004_1E+4 | FABEST | 42CrMo4+QT | FAB004 | Axial | Unnotched dog-bone bar | -1 | 603.8737 | 130 | 10000 |  |  | PUNTO_CURVA_NO_ENSAYO | ELEGIBLE_CONDICIONES | EXCLUIDO_O_REVISION | Identificador en notacion cientifica; estado/nota vacios. Serie auxiliar (verificar fuente). | https://doi.org/10.5281/zenodo.21509581
FAB004_2E+4 | FABEST | 42CrMo4+QT | FAB004 | Axial | Unnotched dog-bone bar | -1 | 585.7188 | 130 | 20000 |  |  | PUNTO_CURVA_NO_ENSAYO | ELEGIBLE_CONDICIONES | EXCLUIDO_O_REVISION | Identificador en notacion cientifica; estado/nota vacios. Serie auxiliar (verificar fuente). | https://doi.org/10.5281/zenodo.21509581
FAB004_5E+4 | FABEST | 42CrMo4+QT | FAB004 | Axial | Unnotched dog-bone bar | -1 | 562.5542 | 130 | 50000 |  |  | PUNTO_CURVA_NO_ENSAYO | ELEGIBLE_CONDICIONES | EXCLUIDO_O_REVISION | Identificador en notacion cientifica; estado/nota vacios. Serie auxiliar (verificar fuente). | https://doi.org/10.5281/zenodo.21509581
FAB004_1E+5 | FABEST | 42CrMo4+QT | FAB004 | Axial | Unnotched dog-bone bar | -1 | 545.6415 | 130 | 100000 |  |  | PUNTO_CURVA_NO_ENSAYO | ELEGIBLE_CONDICIONES | EXCLUIDO_O_REVISION | Identificador en notacion cientifica; estado/nota vacios. Serie auxiliar (verificar fuente). | https://doi.org/10.5281/zenodo.21509581
FAB004_2E+5 | FABEST | 42CrMo4+QT | FAB004 | Axial | Unnotched dog-bone bar | -1 | 529.2373 | 130 | 200000 |  |  | PUNTO_CURVA_NO_ENSAYO | ELEGIBLE_CONDICIONES | EXCLUIDO_O_REVISION | Identificador en notacion cientifica; estado/nota vacios. Serie auxiliar (verificar fuente). | https://doi.org/10.5281/zenodo.21509581
FAB004_5E+5 | FABEST | 42CrMo4+QT | FAB004 | Axial | Unnotched dog-bone bar | -1 | 508.3065 | 130 | 500000 |  |  | PUNTO_CURVA_NO_ENSAYO | ELEGIBLE_CONDICIONES | EXCLUIDO_O_REVISION | Identificador en notacion cientifica; estado/nota vacios. Serie auxiliar (verificar fuente). | https://doi.org/10.5281/zenodo.21509581
FAB004_1E+6 | FABEST | 42CrMo4+QT | FAB004 | Axial | Unnotched dog-bone bar | -1 | 493.0247 | 130 | 1000000 |  |  | PUNTO_CURVA_NO_ENSAYO | ELEGIBLE_CONDICIONES | EXCLUIDO_O_REVISION | Identificador en notacion cientifica; estado/nota vacios. Serie auxiliar (verificar fuente). | https://doi.org/10.5281/zenodo.21509581
FAB004_2E+6 | FABEST | 42CrMo4+QT | FAB004 | Axial | Unnotched dog-bone bar | -1 | 478.2023 | 130 | 2000000 |  |  | PUNTO_CURVA_NO_ENSAYO | ELEGIBLE_CONDICIONES | EXCLUIDO_O_REVISION | Identificador en notacion cientifica; estado/nota vacios. Serie auxiliar (verificar fuente). | https://doi.org/10.5281/zenodo.21509581
FAB004_5E+6 | FABEST | 42CrMo4+QT | FAB004 | Axial | Unnotched dog-bone bar | -1 | 459.2899 | 130 | 5000000 |  |  | PUNTO_CURVA_NO_ENSAYO | ELEGIBLE_CONDICIONES | EXCLUIDO_O_REVISION | Identificador en notacion cientifica; estado/nota vacios. Serie auxiliar (verificar fuente). | https://doi.org/10.5281/zenodo.21509581
FAB004_1E+7 | FABEST | 42CrMo4+QT | FAB004 | Axial | Unnotched dog-bone bar | -1 | 445.4817 | 130 | 10000000 |  |  | PUNTO_CURVA_NO_ENSAYO | ELEGIBLE_CONDICIONES | EXCLUIDO_O_REVISION | Identificador en notacion cientifica; estado/nota vacios. Serie auxiliar (verificar fuente). | https://doi.org/10.5281/zenodo.21509581
FAB004_2E+7 | FABEST | 42CrMo4+QT | FAB004 | Axial | Unnotched dog-bone bar | -1 | 432.0887 | 130 | 20000000 |  |  | PUNTO_CURVA_NO_ENSAYO | ELEGIBLE_CONDICIONES | EXCLUIDO_O_REVISION | Identificador en notacion cientifica; estado/nota vacios. Serie auxiliar (verificar fuente). | https://doi.org/10.5281/zenodo.21509581
FAB004_5E+7 | FABEST | 42CrMo4+QT | FAB004 | Axial | Unnotched dog-bone bar | -1 | 415 | 130 | 50000000 |  |  | PUNTO_CURVA_NO_ENSAYO | ELEGIBLE_CONDICIONES | EXCLUIDO_O_REVISION | Identificador en notacion cientifica; estado/nota vacios. Serie auxiliar (verificar fuente). | https://doi.org/10.5281/zenodo.21509581
FAB004_1E+8 | FABEST | 42CrMo4+QT | FAB004 | Axial | Unnotched dog-bone bar | -1 | 402.5234 | 130 | 100000000 |  |  | PUNTO_CURVA_NO_ENSAYO | ELEGIBLE_CONDICIONES | EXCLUIDO_O_REVISION | Identificador en notacion cientifica; estado/nota vacios. Serie auxiliar (verificar fuente). | https://doi.org/10.5281/zenodo.21509581
FAB004_1E+3 | FABEST | 42CrMo4+QT | FAB004 | Axial | Unnotched dog-bone bar | -1 | 673.3415 | 130 | 1000 |  |  | PUNTO_CURVA_NO_ENSAYO | ELEGIBLE_CONDICIONES | EXCLUIDO_O_REVISION | Identificador en notacion cientifica; estado/nota vacios. Serie auxiliar (verificar fuente). | https://doi.org/10.5281/zenodo.21509581
FAB004_2E+3 | FABEST | 42CrMo4+QT | FAB004 | Axial | Unnotched dog-bone bar | -1 | 651.5887 | 130 | 2000 |  |  | PUNTO_CURVA_NO_ENSAYO | ELEGIBLE_CONDICIONES | EXCLUIDO_O_REVISION | Identificador en notacion cientifica; estado/nota vacios. Serie auxiliar (verificar fuente). | https://doi.org/10.5281/zenodo.21509581
FAB004_5E+3 | FABEST | 42CrMo4+QT | FAB004 | Axial | Unnotched dog-bone bar | -1 | 623.9194 | 130 | 5000 |  |  | PUNTO_CURVA_NO_ENSAYO | ELEGIBLE_CONDICIONES | EXCLUIDO_O_REVISION | Identificador en notacion cientifica; estado/nota vacios. Serie auxiliar (verificar fuente). | https://doi.org/10.5281/zenodo.21509581
FAB004_1E+4 | FABEST | 42CrMo4+QT | FAB004 | Axial | Unnotched dog-bone bar | -1 | 603.803 | 130 | 10000 |  |  | PUNTO_CURVA_NO_ENSAYO | ELEGIBLE_CONDICIONES | EXCLUIDO_O_REVISION | Identificador en notacion cientifica; estado/nota vacios. Serie auxiliar (verificar fuente). | https://doi.org/10.5281/zenodo.21509581
FAB004_2E+4 | FABEST | 42CrMo4+QT | FAB004 | Axial | Unnotched dog-bone bar | -1 | 584.3955 | 130 | 20000 |  |  | PUNTO_CURVA_NO_ENSAYO | ELEGIBLE_CONDICIONES | EXCLUIDO_O_REVISION | Identificador en notacion cientifica; estado/nota vacios. Serie auxiliar (verificar fuente). | https://doi.org/10.5281/zenodo.21509581
FAB004_5E+4 | FABEST | 42CrMo4+QT | FAB004 | Axial | Unnotched dog-bone bar | -1 | 559.889 | 130 | 50000 |  |  | PUNTO_CURVA_NO_ENSAYO | ELEGIBLE_CONDICIONES | EXCLUIDO_O_REVISION | Identificador en notacion cientifica; estado/nota vacios. Serie auxiliar (verificar fuente). | https://doi.org/10.5281/zenodo.21509581
FAB004_1E+5 | FABEST | 42CrMo4+QT | FAB004 | Axial | Unnotched dog-bone bar | -1 | 542.3361 | 130 | 100000 |  |  | PUNTO_CURVA_NO_ENSAYO | ELEGIBLE_CONDICIONES | EXCLUIDO_O_REVISION | Identificador en notacion cientifica; estado/nota vacios. Serie auxiliar (verificar fuente). | https://doi.org/10.5281/zenodo.21509581
FAB004_2E+5 | FABEST | 42CrMo4+QT | FAB004 | Axial | Unnotched dog-bone bar | -1 | 525.8412 | 130 | 200000 |  |  | PUNTO_CURVA_NO_ENSAYO | ELEGIBLE_CONDICIONES | EXCLUIDO_O_REVISION | Identificador en notacion cientifica; estado/nota vacios. Serie auxiliar (verificar fuente). | https://doi.org/10.5281/zenodo.21509581
FAB004_5E+5 | FABEST | 42CrMo4+QT | FAB004 | Axial | Unnotched dog-bone bar | -1 | 506.2654 | 130 | 500000 |  |  | PUNTO_CURVA_NO_ENSAYO | ELEGIBLE_CONDICIONES | EXCLUIDO_O_REVISION | Identificador en notacion cientifica; estado/nota vacios. Serie auxiliar (verificar fuente). | https://doi.org/10.5281/zenodo.21509581
FAB004_1E+6 | FABEST | 42CrMo4+QT | FAB004 | Axial | Unnotched dog-bone bar | -1 | 493.8181 | 130 | 1000000 |  |  | PUNTO_CURVA_NO_ENSAYO | ELEGIBLE_CONDICIONES | EXCLUIDO_O_REVISION | Identificador en notacion cientifica; estado/nota vacios. Serie auxiliar (verificar fuente). | https://doi.org/10.5281/zenodo.21509581
FAB004_2E+6 | FABEST | 42CrMo4+QT | FAB004 | Axial | Unnotched dog-bone bar | -1 | 484.0045 | 130 | 2000000 |  |  | PUNTO_CURVA_NO_ENSAYO | ELEGIBLE_CONDICIONES | EXCLUIDO_O_REVISION | Identificador en notacion cientifica; estado/nota vacios. Serie auxiliar (verificar fuente). | https://doi.org/10.5281/zenodo.21509581
FAB004_5E+6 | FABEST | 42CrMo4+QT | FAB004 | Axial | Unnotched dog-bone bar | -1 | 475.3609 | 130 | 5000000 |  |  | PUNTO_CURVA_NO_ENSAYO | ELEGIBLE_CONDICIONES | EXCLUIDO_O_REVISION | Identificador en notacion cientifica; estado/nota vacios. Serie auxiliar (verificar fuente). | https://doi.org/10.5281/zenodo.21509581
FAB004_1E+7 | FABEST | 42CrMo4+QT | FAB004 | Axial | Unnotched dog-bone bar | -1 | 471.604 | 130 | 10000000 |  |  | PUNTO_CURVA_NO_ENSAYO | ELEGIBLE_CONDICIONES | EXCLUIDO_O_REVISION | Identificador en notacion cientifica; estado/nota vacios. Serie auxiliar (verificar fuente). | https://doi.org/10.5281/zenodo.21509581
FAB004_2E+7 | FABEST | 42CrMo4+QT | FAB004 | Axial | Unnotched dog-bone bar | -1 | 469.4735 | 130 | 20000000 |  |  | PUNTO_CURVA_NO_ENSAYO | ELEGIBLE_CONDICIONES | EXCLUIDO_O_REVISION | Identificador en notacion cientifica; estado/nota vacios. Serie auxiliar (verificar fuente). | https://doi.org/10.5281/zenodo.21509581
FAB004_5E+7 | FABEST | 42CrMo4+QT | FAB004 | Axial | Unnotched dog-bone bar | -1 | 468.0954 | 130 | 50000000 |  |  | PUNTO_CURVA_NO_ENSAYO | ELEGIBLE_CONDICIONES | EXCLUIDO_O_REVISION | Identificador en notacion cientifica; estado/nota vacios. Serie auxiliar (verificar fuente). | https://doi.org/10.5281/zenodo.21509581
FAB004_1E+8 | FABEST | 42CrMo4+QT | FAB004 | Axial | Unnotched dog-bone bar | -1 | 467.6173 | 130 | 100000000 |  |  | PUNTO_CURVA_NO_ENSAYO | ELEGIBLE_CONDICIONES | EXCLUIDO_O_REVISION | Identificador en notacion cientifica; estado/nota vacios. Serie auxiliar (verificar fuente). | https://doi.org/10.5281/zenodo.21509581
FAB004_1E+3 | FABEST | 42CrMo4+QT | FAB004 | Axial | Unnotched dog-bone bar | -1 | 661.6518 | 130 | 1000 |  |  | PUNTO_CURVA_NO_ENSAYO | ELEGIBLE_CONDICIONES | EXCLUIDO_O_REVISION | Identificador en notacion cientifica; estado/nota vacios. Serie auxiliar (verificar fuente). | https://doi.org/10.5281/zenodo.21509581
FAB004_2E+3 | FABEST | 42CrMo4+QT | FAB004 | Axial | Unnotched dog-bone bar | -1 | 644.5947 | 130 | 2000 |  |  | PUNTO_CURVA_NO_ENSAYO | ELEGIBLE_CONDICIONES | EXCLUIDO_O_REVISION | Identificador en notacion cientifica; estado/nota vacios. Serie auxiliar (verificar fuente). | https://doi.org/10.5281/zenodo.21509581
FAB004_5E+3 | FABEST | 42CrMo4+QT | FAB004 | Axial | Unnotched dog-bone bar | -1 | 622.0465 | 130 | 5000 |  |  | PUNTO_CURVA_NO_ENSAYO | ELEGIBLE_CONDICIONES | EXCLUIDO_O_REVISION | Identificador en notacion cientifica; estado/nota vacios. Serie auxiliar (verificar fuente). | https://doi.org/10.5281/zenodo.21509581
FAB004_1E+4 | FABEST | 42CrMo4+QT | FAB004 | Axial | Unnotched dog-bone bar | -1 | 604.9895 | 130 | 10000 |  |  | PUNTO_CURVA_NO_ENSAYO | ELEGIBLE_CONDICIONES | EXCLUIDO_O_REVISION | Identificador en notacion cientifica; estado/nota vacios. Serie auxiliar (verificar fuente). | https://doi.org/10.5281/zenodo.21509581
FAB004_2E+4 | FABEST | 42CrMo4+QT | FAB004 | Axial | Unnotched dog-bone bar | -1 | 587.9325 | 130 | 20000 |  |  | PUNTO_CURVA_NO_ENSAYO | ELEGIBLE_CONDICIONES | EXCLUIDO_O_REVISION | Identificador en notacion cientifica; estado/nota vacios. Serie auxiliar (verificar fuente). | https://doi.org/10.5281/zenodo.21509581
FAB004_5E+4 | FABEST | 42CrMo4+QT | FAB004 | Axial | Unnotched dog-bone bar | -1 | 565.3843 | 130 | 50000 |  |  | PUNTO_CURVA_NO_ENSAYO | ELEGIBLE_CONDICIONES | EXCLUIDO_O_REVISION | Identificador en notacion cientifica; estado/nota vacios. Serie auxiliar (verificar fuente). | https://doi.org/10.5281/zenodo.21509581
FAB004_1E+5 | FABEST | 42CrMo4+QT | FAB004 | Axial | Unnotched dog-bone bar | -1 | 548.3272 | 130 | 100000 |  |  | PUNTO_CURVA_NO_ENSAYO | ELEGIBLE_CONDICIONES | EXCLUIDO_O_REVISION | Identificador en notacion cientifica; estado/nota vacios. Serie auxiliar (verificar fuente). | https://doi.org/10.5281/zenodo.21509581
FAB004_2E+5 | FABEST | 42CrMo4+QT | FAB004 | Axial | Unnotched dog-bone bar | -1 | 531.2702 | 130 | 200000 |  |  | PUNTO_CURVA_NO_ENSAYO | ELEGIBLE_CONDICIONES | EXCLUIDO_O_REVISION | Identificador en notacion cientifica; estado/nota vacios. Serie auxiliar (verificar fuente). | https://doi.org/10.5281/zenodo.21509581
FAB004_5E+5 | FABEST | 42CrMo4+QT | FAB004 | Axial | Unnotched dog-bone bar | -1 | 508.722 | 130 | 500000 |  |  | PUNTO_CURVA_NO_ENSAYO | ELEGIBLE_CONDICIONES | EXCLUIDO_O_REVISION | Identificador en notacion cientifica; estado/nota vacios. Serie auxiliar (verificar fuente). | https://doi.org/10.5281/zenodo.21509581
FAB004_1E+6 | FABEST | 42CrMo4+QT | FAB004 | Axial | Unnotched dog-bone bar | -1 | 491.665 | 130 | 1000000 |  |  | PUNTO_CURVA_NO_ENSAYO | ELEGIBLE_CONDICIONES | EXCLUIDO_O_REVISION | Identificador en notacion cientifica; estado/nota vacios. Serie auxiliar (verificar fuente). | https://doi.org/10.5281/zenodo.21509581
FAB004_2E+6 | FABEST | 42CrMo4+QT | FAB004 | Axial | Unnotched dog-bone bar | -1 | 474.6079 | 130 | 2000000 |  |  | PUNTO_CURVA_NO_ENSAYO | ELEGIBLE_CONDICIONES | EXCLUIDO_O_REVISION | Identificador en notacion cientifica; estado/nota vacios. Serie auxiliar (verificar fuente). | https://doi.org/10.5281/zenodo.21509581
FAB004_5E+6 | FABEST | 42CrMo4+QT | FAB004 | Axial | Unnotched dog-bone bar | -1 | 452.0597 | 130 | 5000000 |  |  | PUNTO_CURVA_NO_ENSAYO | ELEGIBLE_CONDICIONES | EXCLUIDO_O_REVISION | Identificador en notacion cientifica; estado/nota vacios. Serie auxiliar (verificar fuente). | https://doi.org/10.5281/zenodo.21509581
FAB004_1E+7 | FABEST | 42CrMo4+QT | FAB004 | Axial | Unnotched dog-bone bar | -1 | 435.0027 | 130 | 10000000 |  |  | PUNTO_CURVA_NO_ENSAYO | ELEGIBLE_CONDICIONES | EXCLUIDO_O_REVISION | Identificador en notacion cientifica; estado/nota vacios. Serie auxiliar (verificar fuente). | https://doi.org/10.5281/zenodo.21509581
FAB004_2E+7 | FABEST | 42CrMo4+QT | FAB004 | Axial | Unnotched dog-bone bar | -1 | 417.9456 | 130 | 20000000 |  |  | PUNTO_CURVA_NO_ENSAYO | ELEGIBLE_CONDICIONES | EXCLUIDO_O_REVISION | Identificador en notacion cientifica; estado/nota vacios. Serie auxiliar (verificar fuente). | https://doi.org/10.5281/zenodo.21509581
FAB004_5E+7 | FABEST | 42CrMo4+QT | FAB004 | Axial | Unnotched dog-bone bar | -1 | 395.3975 | 130 | 50000000 |  |  | PUNTO_CURVA_NO_ENSAYO | ELEGIBLE_CONDICIONES | EXCLUIDO_O_REVISION | Identificador en notacion cientifica; estado/nota vacios. Serie auxiliar (verificar fuente). | https://doi.org/10.5281/zenodo.21509581
FAB004_1E+8 | FABEST | 42CrMo4+QT | FAB004 | Axial | Unnotched dog-bone bar | -1 | 378.3404 | 130 | 100000000 |  |  | PUNTO_CURVA_NO_ENSAYO | ELEGIBLE_CONDICIONES | EXCLUIDO_O_REVISION | Identificador en notacion cientifica; estado/nota vacios. Serie auxiliar (verificar fuente). | https://doi.org/10.5281/zenodo.21509581
FAB005_9B | FABEST | 42CrMo4+QT | FAB005 | Axial | Unnotched hourglass hollow | -1 | 750 | 130 | 4995 | finished |  | ESTADO_INDETERMINADO | ELEGIBLE_CONDICIONES | EXCLUIDO_O_REVISION | Estado de ensayo sin descripcion concluyente del mecanismo de terminacion. | https://doi.org/10.5281/zenodo.21509581
FAB005_8B | FABEST | 42CrMo4+QT | FAB005 | Axial | Unnotched hourglass hollow | -1 | 700 | 130 | 8404 | finished |  | ESTADO_INDETERMINADO | ELEGIBLE_CONDICIONES | EXCLUIDO_O_REVISION | Estado de ensayo sin descripcion concluyente del mecanismo de terminacion. | https://doi.org/10.5281/zenodo.21509581
FAB005_2 | FABEST | 42CrMo4+QT | FAB005 | Axial | Unnotched hourglass hollow | -1 | 650 | 130 | 15942 | finished |  | ESTADO_INDETERMINADO | ELEGIBLE_CONDICIONES | EXCLUIDO_O_REVISION | Estado de ensayo sin descripcion concluyente del mecanismo de terminacion. | https://doi.org/10.5281/zenodo.21509581
FAB005_3 | FABEST | 42CrMo4+QT | FAB005 | Axial | Unnotched hourglass hollow | -1 | 550 | 130 | 26183 | finished |  | ESTADO_INDETERMINADO | ELEGIBLE_CONDICIONES | EXCLUIDO_O_REVISION | Estado de ensayo sin descripcion concluyente del mecanismo de terminacion. | https://doi.org/10.5281/zenodo.21509581
FAB005_1 | FABEST | 42CrMo4+QT | FAB005 | Axial | Unnotched hourglass hollow | -1 | 600 | 130 | 31061 | finished |  | ESTADO_INDETERMINADO | ELEGIBLE_CONDICIONES | EXCLUIDO_O_REVISION | Estado de ensayo sin descripcion concluyente del mecanismo de terminacion. | https://doi.org/10.5281/zenodo.21509581
FAB005_7 | FABEST | 42CrMo4+QT | FAB005 | Axial | Unnotched hourglass hollow | -1 | 520 | 130 | 137306 | finished |  | ESTADO_INDETERMINADO | ELEGIBLE_CONDICIONES | EXCLUIDO_O_REVISION | Estado de ensayo sin descripcion concluyente del mecanismo de terminacion. | https://doi.org/10.5281/zenodo.21509581
FAB005_4 | FABEST | 42CrMo4+QT | FAB005 | Axial | Unnotched hourglass hollow | -1 | 550 | 130 | 159012 | finished |  | ESTADO_INDETERMINADO | ELEGIBLE_CONDICIONES | EXCLUIDO_O_REVISION | Estado de ensayo sin descripcion concluyente del mecanismo de terminacion. | https://doi.org/10.5281/zenodo.21509581
FAB005_10 | FABEST | 42CrMo4+QT | FAB005 | Axial | Unnotched hourglass hollow | -1 | 530 | 130 | 234635 | finished |  | ESTADO_INDETERMINADO | ELEGIBLE_CONDICIONES | EXCLUIDO_O_REVISION | Estado de ensayo sin descripcion concluyente del mecanismo de terminacion. | https://doi.org/10.5281/zenodo.21509581
FAB005_5 | FABEST | 42CrMo4+QT | FAB005 | Axial | Unnotched hourglass hollow | -1 | 530 | 130 | 246761 | finished |  | ESTADO_INDETERMINADO | ELEGIBLE_CONDICIONES | EXCLUIDO_O_REVISION | Estado de ensayo sin descripcion concluyente del mecanismo de terminacion. | https://doi.org/10.5281/zenodo.21509581
FAB005_6 | FABEST | 42CrMo4+QT | FAB005 | Axial | Unnotched hourglass hollow | -1 | 525 | 130 | 503907 | finished |  | ESTADO_INDETERMINADO | ELEGIBLE_CONDICIONES | EXCLUIDO_O_REVISION | Estado de ensayo sin descripcion concluyente del mecanismo de terminacion. | https://doi.org/10.5281/zenodo.21509581
FAB005_9 | FABEST | 42CrMo4+QT | FAB005 | Axial | Unnotched hourglass hollow | -1 | 520 | 130 | 10035415 | interrupted |  | CENSURA_CONFIRMABLE | ELEGIBLE_CONDICIONES | CANDIDATO_ANALISIS | Estado interrupted y ciclos registrados; verificar criterio de fin del ensayo. | https://doi.org/10.5281/zenodo.21509581
FAB005_8 | FABEST | 42CrMo4+QT | FAB005 | Axial | Unnotched hourglass hollow | -1 | 510 | 130 | 20899649 | interrupted |  | CENSURA_CONFIRMABLE | ELEGIBLE_CONDICIONES | CANDIDATO_ANALISIS | Estado interrupted y ciclos registrados; verificar criterio de fin del ensayo. | https://doi.org/10.5281/zenodo.21509581
FAB005_1E+3 | FABEST | 42CrMo4+QT | FAB005 | Axial | Unnotched hourglass hollow | -1 | 846.3858 | 130 | 1000 |  |  | PUNTO_CURVA_NO_ENSAYO | ELEGIBLE_CONDICIONES | EXCLUIDO_O_REVISION | Identificador en notacion cientifica; estado/nota vacios. Serie auxiliar (verificar fuente). | https://doi.org/10.5281/zenodo.21509581
FAB005_2E+3 | FABEST | 42CrMo4+QT | FAB005 | Axial | Unnotched hourglass hollow | -1 | 794.5571 | 130 | 2000 |  |  | PUNTO_CURVA_NO_ENSAYO | ELEGIBLE_CONDICIONES | EXCLUIDO_O_REVISION | Identificador en notacion cientifica; estado/nota vacios. Serie auxiliar (verificar fuente). | https://doi.org/10.5281/zenodo.21509581
FAB005_5E+3 | FABEST | 42CrMo4+QT | FAB005 | Axial | Unnotched hourglass hollow | -1 | 730.8817 | 130 | 5000 |  |  | PUNTO_CURVA_NO_ENSAYO | ELEGIBLE_CONDICIONES | EXCLUIDO_O_REVISION | Identificador en notacion cientifica; estado/nota vacios. Serie auxiliar (verificar fuente). | https://doi.org/10.5281/zenodo.21509581
FAB005_1E+4 | FABEST | 42CrMo4+QT | FAB005 | Axial | Unnotched hourglass hollow | -1 | 686.126 | 130 | 10000 |  |  | PUNTO_CURVA_NO_ENSAYO | ELEGIBLE_CONDICIONES | EXCLUIDO_O_REVISION | Identificador en notacion cientifica; estado/nota vacios. Serie auxiliar (verificar fuente). | https://doi.org/10.5281/zenodo.21509581
FAB005_2E+4 | FABEST | 42CrMo4+QT | FAB005 | Axial | Unnotched hourglass hollow | -1 | 644.1108 | 130 | 20000 |  |  | PUNTO_CURVA_NO_ENSAYO | ELEGIBLE_CONDICIONES | EXCLUIDO_O_REVISION | Identificador en notacion cientifica; estado/nota vacios. Serie auxiliar (verificar fuente). | https://doi.org/10.5281/zenodo.21509581
FAB005_5E+4 | FABEST | 42CrMo4+QT | FAB005 | Axial | Unnotched hourglass hollow | -1 | 592.4921 | 130 | 50000 |  |  | PUNTO_CURVA_NO_ENSAYO | ELEGIBLE_CONDICIONES | EXCLUIDO_O_REVISION | Identificador en notacion cientifica; estado/nota vacios. Serie auxiliar (verificar fuente). | https://doi.org/10.5281/zenodo.21509581
FAB005_1E+5 | FABEST | 42CrMo4+QT | FAB005 | Axial | Unnotched hourglass hollow | -1 | 556.2107 | 130 | 100000 |  |  | PUNTO_CURVA_NO_ENSAYO | ELEGIBLE_CONDICIONES | EXCLUIDO_O_REVISION | Identificador en notacion cientifica; estado/nota vacios. Serie auxiliar (verificar fuente). | https://doi.org/10.5281/zenodo.21509581
FAB005_2E+5 | FABEST | 42CrMo4+QT | FAB005 | Axial | Unnotched hourglass hollow | -1 | 522.151 | 130 | 200000 |  |  | PUNTO_CURVA_NO_ENSAYO | ELEGIBLE_CONDICIONES | EXCLUIDO_O_REVISION | Identificador en notacion cientifica; estado/nota vacios. Serie auxiliar (verificar fuente). | https://doi.org/10.5281/zenodo.21509581
FAB005_5E+5 | FABEST | 42CrMo4+QT | FAB005 | Axial | Unnotched hourglass hollow | -1 | 480.3061 | 130 | 500000 |  |  | PUNTO_CURVA_NO_ENSAYO | ELEGIBLE_CONDICIONES | EXCLUIDO_O_REVISION | Identificador en notacion cientifica; estado/nota vacios. Serie auxiliar (verificar fuente). | https://doi.org/10.5281/zenodo.21509581
FAB005_1E+6 | FABEST | 42CrMo4+QT | FAB005 | Axial | Unnotched hourglass hollow | -1 | 450.8944 | 130 | 1000000 |  |  | PUNTO_CURVA_NO_ENSAYO | ELEGIBLE_CONDICIONES | EXCLUIDO_O_REVISION | Identificador en notacion cientifica; estado/nota vacios. Serie auxiliar (verificar fuente). | https://doi.org/10.5281/zenodo.21509581
FAB005_2E+6 | FABEST | 42CrMo4+QT | FAB005 | Axial | Unnotched hourglass hollow | -1 | 423.2837 | 130 | 2000000 |  |  | PUNTO_CURVA_NO_ENSAYO | ELEGIBLE_CONDICIONES | EXCLUIDO_O_REVISION | Identificador en notacion cientifica; estado/nota vacios. Serie auxiliar (verificar fuente). | https://doi.org/10.5281/zenodo.21509581
FAB005_5E+6 | FABEST | 42CrMo4+QT | FAB005 | Axial | Unnotched hourglass hollow | -1 | 389.362 | 130 | 5000000 |  |  | PUNTO_CURVA_NO_ENSAYO | ELEGIBLE_CONDICIONES | EXCLUIDO_O_REVISION | Identificador en notacion cientifica; estado/nota vacios. Serie auxiliar (verificar fuente). | https://doi.org/10.5281/zenodo.21509581
FAB005_1E+7 | FABEST | 42CrMo4+QT | FAB005 | Axial | Unnotched hourglass hollow | -1 | 365.5193 | 130 | 10000000 |  |  | PUNTO_CURVA_NO_ENSAYO | ELEGIBLE_CONDICIONES | EXCLUIDO_O_REVISION | Identificador en notacion cientifica; estado/nota vacios. Serie auxiliar (verificar fuente). | https://doi.org/10.5281/zenodo.21509581
FAB005_2E+7 | FABEST | 42CrMo4+QT | FAB005 | Axial | Unnotched hourglass hollow | -1 | 343.1366 | 130 | 20000000 |  |  | PUNTO_CURVA_NO_ENSAYO | ELEGIBLE_CONDICIONES | EXCLUIDO_O_REVISION | Identificador en notacion cientifica; estado/nota vacios. Serie auxiliar (verificar fuente). | https://doi.org/10.5281/zenodo.21509581
FAB005_5E+7 | FABEST | 42CrMo4+QT | FAB005 | Axial | Unnotched hourglass hollow | -1 | 315.6378 | 130 | 50000000 |  |  | PUNTO_CURVA_NO_ENSAYO | ELEGIBLE_CONDICIONES | EXCLUIDO_O_REVISION | Identificador en notacion cientifica; estado/nota vacios. Serie auxiliar (verificar fuente). | https://doi.org/10.5281/zenodo.21509581
FAB005_1E+8 | FABEST | 42CrMo4+QT | FAB005 | Axial | Unnotched hourglass hollow | -1 | 296.3096 | 130 | 100000000 |  |  | PUNTO_CURVA_NO_ENSAYO | ELEGIBLE_CONDICIONES | EXCLUIDO_O_REVISION | Identificador en notacion cientifica; estado/nota vacios. Serie auxiliar (verificar fuente). | https://doi.org/10.5281/zenodo.21509581
FAB005_1E+3 | FABEST | 42CrMo4+QT | FAB005 | Axial | Unnotched hourglass hollow | -1 | 918.2234 | 130 | 1000 |  |  | PUNTO_CURVA_NO_ENSAYO | ELEGIBLE_CONDICIONES | EXCLUIDO_O_REVISION | Identificador en notacion cientifica; estado/nota vacios. Serie auxiliar (verificar fuente). | https://doi.org/10.5281/zenodo.21509581
FAB005_2E+3 | FABEST | 42CrMo4+QT | FAB005 | Axial | Unnotched hourglass hollow | -1 | 858.9338 | 130 | 2000 |  |  | PUNTO_CURVA_NO_ENSAYO | ELEGIBLE_CONDICIONES | EXCLUIDO_O_REVISION | Identificador en notacion cientifica; estado/nota vacios. Serie auxiliar (verificar fuente). | https://doi.org/10.5281/zenodo.21509581
FAB005_5E+3 | FABEST | 42CrMo4+QT | FAB005 | Axial | Unnotched hourglass hollow | -1 | 754.5063 | 130 | 5000 |  |  | PUNTO_CURVA_NO_ENSAYO | ELEGIBLE_CONDICIONES | EXCLUIDO_O_REVISION | Identificador en notacion cientifica; estado/nota vacios. Serie auxiliar (verificar fuente). | https://doi.org/10.5281/zenodo.21509581
FAB005_1E+4 | FABEST | 42CrMo4+QT | FAB005 | Axial | Unnotched hourglass hollow | -1 | 674.9889 | 130 | 10000 |  |  | PUNTO_CURVA_NO_ENSAYO | ELEGIBLE_CONDICIONES | EXCLUIDO_O_REVISION | Identificador en notacion cientifica; estado/nota vacios. Serie auxiliar (verificar fuente). | https://doi.org/10.5281/zenodo.21509581
FAB005_2E+4 | FABEST | 42CrMo4+QT | FAB005 | Axial | Unnotched hourglass hollow | -1 | 612.2136 | 130 | 20000 |  |  | PUNTO_CURVA_NO_ENSAYO | ELEGIBLE_CONDICIONES | EXCLUIDO_O_REVISION | Identificador en notacion cientifica; estado/nota vacios. Serie auxiliar (verificar fuente). | https://doi.org/10.5281/zenodo.21509581
FAB005_5E+4 | FABEST | 42CrMo4+QT | FAB005 | Axial | Unnotched hourglass hollow | -1 | 561.2676 | 130 | 50000 |  |  | PUNTO_CURVA_NO_ENSAYO | ELEGIBLE_CONDICIONES | EXCLUIDO_O_REVISION | Identificador en notacion cientifica; estado/nota vacios. Serie auxiliar (verificar fuente). | https://doi.org/10.5281/zenodo.21509581
FAB005_1E+5 | FABEST | 42CrMo4+QT | FAB005 | Axial | Unnotched hourglass hollow | -1 | 541.1275 | 130 | 100000 |  |  | PUNTO_CURVA_NO_ENSAYO | ELEGIBLE_CONDICIONES | EXCLUIDO_O_REVISION | Identificador en notacion cientifica; estado/nota vacios. Serie auxiliar (verificar fuente). | https://doi.org/10.5281/zenodo.21509581
FAB005_2E+5 | FABEST | 42CrMo4+QT | FAB005 | Axial | Unnotched hourglass hollow | -1 | 530.3343 | 130 | 200000 |  |  | PUNTO_CURVA_NO_ENSAYO | ELEGIBLE_CONDICIONES | EXCLUIDO_O_REVISION | Identificador en notacion cientifica; estado/nota vacios. Serie auxiliar (verificar fuente). | https://doi.org/10.5281/zenodo.21509581
FAB005_5E+5 | FABEST | 42CrMo4+QT | FAB005 | Axial | Unnotched hourglass hollow | -1 | 523.6059 | 130 | 500000 |  |  | PUNTO_CURVA_NO_ENSAYO | ELEGIBLE_CONDICIONES | EXCLUIDO_O_REVISION | Identificador en notacion cientifica; estado/nota vacios. Serie auxiliar (verificar fuente). | https://doi.org/10.5281/zenodo.21509581
FAB005_1E+6 | FABEST | 42CrMo4+QT | FAB005 | Axial | Unnotched hourglass hollow | -1 | 521.3192 | 130 | 1000000 |  |  | PUNTO_CURVA_NO_ENSAYO | ELEGIBLE_CONDICIONES | EXCLUIDO_O_REVISION | Identificador en notacion cientifica; estado/nota vacios. Serie auxiliar (verificar fuente). | https://doi.org/10.5281/zenodo.21509581
FAB005_2E+6 | FABEST | 42CrMo4+QT | FAB005 | Axial | Unnotched hourglass hollow | -1 | 520.1674 | 130 | 2000000 |  |  | PUNTO_CURVA_NO_ENSAYO | ELEGIBLE_CONDICIONES | EXCLUIDO_O_REVISION | Identificador en notacion cientifica; estado/nota vacios. Serie auxiliar (verificar fuente). | https://doi.org/10.5281/zenodo.21509581
FAB005_5E+6 | FABEST | 42CrMo4+QT | FAB005 | Axial | Unnotched hourglass hollow | -1 | 519.4735 | 130 | 5000000 |  |  | PUNTO_CURVA_NO_ENSAYO | ELEGIBLE_CONDICIONES | EXCLUIDO_O_REVISION | Identificador en notacion cientifica; estado/nota vacios. Serie auxiliar (verificar fuente). | https://doi.org/10.5281/zenodo.21509581
FAB005_1E+7 | FABEST | 42CrMo4+QT | FAB005 | Axial | Unnotched hourglass hollow | -1 | 519.2418 | 130 | 10000000 |  |  | PUNTO_CURVA_NO_ENSAYO | ELEGIBLE_CONDICIONES | EXCLUIDO_O_REVISION | Identificador en notacion cientifica; estado/nota vacios. Serie auxiliar (verificar fuente). | https://doi.org/10.5281/zenodo.21509581
FAB005_2E+7 | FABEST | 42CrMo4+QT | FAB005 | Axial | Unnotched hourglass hollow | -1 | 519.1259 | 130 | 20000000 |  |  | PUNTO_CURVA_NO_ENSAYO | ELEGIBLE_CONDICIONES | EXCLUIDO_O_REVISION | Identificador en notacion cientifica; estado/nota vacios. Serie auxiliar (verificar fuente). | https://doi.org/10.5281/zenodo.21509581
FAB005_5E+7 | FABEST | 42CrMo4+QT | FAB005 | Axial | Unnotched hourglass hollow | -1 | 519.0563 | 130 | 50000000 |  |  | PUNTO_CURVA_NO_ENSAYO | ELEGIBLE_CONDICIONES | EXCLUIDO_O_REVISION | Identificador en notacion cientifica; estado/nota vacios. Serie auxiliar (verificar fuente). | https://doi.org/10.5281/zenodo.21509581
FAB005_1E+8 | FABEST | 42CrMo4+QT | FAB005 | Axial | Unnotched hourglass hollow | -1 | 519.0331 | 130 | 100000000 |  |  | PUNTO_CURVA_NO_ENSAYO | ELEGIBLE_CONDICIONES | EXCLUIDO_O_REVISION | Identificador en notacion cientifica; estado/nota vacios. Serie auxiliar (verificar fuente). | https://doi.org/10.5281/zenodo.21509581
FAB005_1E+3 | FABEST | 42CrMo4+QT | FAB005 | Axial | Unnotched hourglass hollow | -1 | 820.7644 | 130 | 1000 |  |  | PUNTO_CURVA_NO_ENSAYO | ELEGIBLE_CONDICIONES | EXCLUIDO_O_REVISION | Identificador en notacion cientifica; estado/nota vacios. Serie auxiliar (verificar fuente). | https://doi.org/10.5281/zenodo.21509581
FAB005_2E+3 | FABEST | 42CrMo4+QT | FAB005 | Axial | Unnotched hourglass hollow | -1 | 781.2451 | 130 | 2000 |  |  | PUNTO_CURVA_NO_ENSAYO | ELEGIBLE_CONDICIONES | EXCLUIDO_O_REVISION | Identificador en notacion cientifica; estado/nota vacios. Serie auxiliar (verificar fuente). | https://doi.org/10.5281/zenodo.21509581
FAB005_5E+3 | FABEST | 42CrMo4+QT | FAB005 | Axial | Unnotched hourglass hollow | -1 | 729.0036 | 130 | 5000 |  |  | PUNTO_CURVA_NO_ENSAYO | ELEGIBLE_CONDICIONES | EXCLUIDO_O_REVISION | Identificador en notacion cientifica; estado/nota vacios. Serie auxiliar (verificar fuente). | https://doi.org/10.5281/zenodo.21509581
FAB005_1E+4 | FABEST | 42CrMo4+QT | FAB005 | Axial | Unnotched hourglass hollow | -1 | 689.4843 | 130 | 10000 |  |  | PUNTO_CURVA_NO_ENSAYO | ELEGIBLE_CONDICIONES | EXCLUIDO_O_REVISION | Identificador en notacion cientifica; estado/nota vacios. Serie auxiliar (verificar fuente). | https://doi.org/10.5281/zenodo.21509581
FAB005_2E+4 | FABEST | 42CrMo4+QT | FAB005 | Axial | Unnotched hourglass hollow | -1 | 649.9651 | 130 | 20000 |  |  | PUNTO_CURVA_NO_ENSAYO | ELEGIBLE_CONDICIONES | EXCLUIDO_O_REVISION | Identificador en notacion cientifica; estado/nota vacios. Serie auxiliar (verificar fuente). | https://doi.org/10.5281/zenodo.21509581
FAB005_5E+4 | FABEST | 42CrMo4+QT | FAB005 | Axial | Unnotched hourglass hollow | -1 | 597.7235 | 130 | 50000 |  |  | PUNTO_CURVA_NO_ENSAYO | ELEGIBLE_CONDICIONES | EXCLUIDO_O_REVISION | Identificador en notacion cientifica; estado/nota vacios. Serie auxiliar (verificar fuente). | https://doi.org/10.5281/zenodo.21509581
FAB005_1E+5 | FABEST | 42CrMo4+QT | FAB005 | Axial | Unnotched hourglass hollow | -1 | 558.2043 | 130 | 100000 |  |  | PUNTO_CURVA_NO_ENSAYO | ELEGIBLE_CONDICIONES | EXCLUIDO_O_REVISION | Identificador en notacion cientifica; estado/nota vacios. Serie auxiliar (verificar fuente). | https://doi.org/10.5281/zenodo.21509581
FAB005_2E+5 | FABEST | 42CrMo4+QT | FAB005 | Axial | Unnotched hourglass hollow | -1 | 518.6851 | 130 | 200000 |  |  | PUNTO_CURVA_NO_ENSAYO | ELEGIBLE_CONDICIONES | EXCLUIDO_O_REVISION | Identificador en notacion cientifica; estado/nota vacios. Serie auxiliar (verificar fuente). | https://doi.org/10.5281/zenodo.21509581
FAB005_5E+5 | FABEST | 42CrMo4+QT | FAB005 | Axial | Unnotched hourglass hollow | -1 | 466.4435 | 130 | 500000 |  |  | PUNTO_CURVA_NO_ENSAYO | ELEGIBLE_CONDICIONES | EXCLUIDO_O_REVISION | Identificador en notacion cientifica; estado/nota vacios. Serie auxiliar (verificar fuente). | https://doi.org/10.5281/zenodo.21509581
FAB005_1E+6 | FABEST | 42CrMo4+QT | FAB005 | Axial | Unnotched hourglass hollow | -1 | 426.9243 | 130 | 1000000 |  |  | PUNTO_CURVA_NO_ENSAYO | ELEGIBLE_CONDICIONES | EXCLUIDO_O_REVISION | Identificador en notacion cientifica; estado/nota vacios. Serie auxiliar (verificar fuente). | https://doi.org/10.5281/zenodo.21509581
FAB005_2E+6 | FABEST | 42CrMo4+QT | FAB005 | Axial | Unnotched hourglass hollow | -1 | 387.4051 | 130 | 2000000 |  |  | PUNTO_CURVA_NO_ENSAYO | ELEGIBLE_CONDICIONES | EXCLUIDO_O_REVISION | Identificador en notacion cientifica; estado/nota vacios. Serie auxiliar (verificar fuente). | https://doi.org/10.5281/zenodo.21509581
FAB005_5E+6 | FABEST | 42CrMo4+QT | FAB005 | Axial | Unnotched hourglass hollow | -1 | 335.1635 | 130 | 5000000 |  |  | PUNTO_CURVA_NO_ENSAYO | ELEGIBLE_CONDICIONES | EXCLUIDO_O_REVISION | Identificador en notacion cientifica; estado/nota vacios. Serie auxiliar (verificar fuente). | https://doi.org/10.5281/zenodo.21509581
FAB005_1E+7 | FABEST | 42CrMo4+QT | FAB005 | Axial | Unnotched hourglass hollow | -1 | 295.6443 | 130 | 10000000 |  |  | PUNTO_CURVA_NO_ENSAYO | ELEGIBLE_CONDICIONES | EXCLUIDO_O_REVISION | Identificador en notacion cientifica; estado/nota vacios. Serie auxiliar (verificar fuente). | https://doi.org/10.5281/zenodo.21509581
FAB005_2E+7 | FABEST | 42CrMo4+QT | FAB005 | Axial | Unnotched hourglass hollow | -1 | 256.125 | 130 | 20000000 |  |  | PUNTO_CURVA_NO_ENSAYO | ELEGIBLE_CONDICIONES | EXCLUIDO_O_REVISION | Identificador en notacion cientifica; estado/nota vacios. Serie auxiliar (verificar fuente). | https://doi.org/10.5281/zenodo.21509581
FAB005_5E+7 | FABEST | 42CrMo4+QT | FAB005 | Axial | Unnotched hourglass hollow | -1 | 203.8835 | 130 | 50000000 |  |  | PUNTO_CURVA_NO_ENSAYO | ELEGIBLE_CONDICIONES | EXCLUIDO_O_REVISION | Identificador en notacion cientifica; estado/nota vacios. Serie auxiliar (verificar fuente). | https://doi.org/10.5281/zenodo.21509581
FAB005_1E+8 | FABEST | 42CrMo4+QT | FAB005 | Axial | Unnotched hourglass hollow | -1 | 164.3642 | 130 | 100000000 |  |  | PUNTO_CURVA_NO_ENSAYO | ELEGIBLE_CONDICIONES | EXCLUIDO_O_REVISION | Identificador en notacion cientifica; estado/nota vacios. Serie auxiliar (verificar fuente). | https://doi.org/10.5281/zenodo.21509581
FAB006_9B | FABEST | 42CrMo4+QT | FAB006 | Axial | Unnotched dog-bone hollow | -1 | 701.9 | 100 | 1657 | finished |  | ESTADO_INDETERMINADO | ELEGIBLE_CONDICIONES | EXCLUIDO_O_REVISION | Estado de ensayo sin descripcion concluyente del mecanismo de terminacion. | https://doi.org/10.5281/zenodo.21509581
FAB006_7B | FABEST | 42CrMo4+QT | FAB006 | Axial | Unnotched dog-bone hollow | -1 | 678.2 | 100 | 4507 | finished |  | ESTADO_INDETERMINADO | ELEGIBLE_CONDICIONES | EXCLUIDO_O_REVISION | Estado de ensayo sin descripcion concluyente del mecanismo de terminacion. | https://doi.org/10.5281/zenodo.21509581
FAB006_4B | FABEST | 42CrMo4+QT | FAB006 | Axial | Unnotched dog-bone hollow | -1 | 644.8 | 100 | 5125 | finished |  | ESTADO_INDETERMINADO | ELEGIBLE_CONDICIONES | EXCLUIDO_O_REVISION | Estado de ensayo sin descripcion concluyente del mecanismo de terminacion. | https://doi.org/10.5281/zenodo.21509581
FAB006_6 | FABEST | 42CrMo4+QT | FAB006 | Axial | Unnotched dog-bone hollow | -1 | 627.1 | 100 | 28019 | finished |  | ESTADO_INDETERMINADO | ELEGIBLE_CONDICIONES | EXCLUIDO_O_REVISION | Estado de ensayo sin descripcion concluyente del mecanismo de terminacion. | https://doi.org/10.5281/zenodo.21509581
FAB006_1 | FABEST | 42CrMo4+QT | FAB006 | Axial | Unnotched dog-bone hollow | -1 | 594.8 | 100 | 28750 | finished |  | ESTADO_INDETERMINADO | ELEGIBLE_CONDICIONES | EXCLUIDO_O_REVISION | Estado de ensayo sin descripcion concluyente del mecanismo de terminacion. | https://doi.org/10.5281/zenodo.21509581
FAB006_3 | FABEST | 42CrMo4+QT | FAB006 | Axial | Unnotched dog-bone hollow | -1 | 562.7 | 100 | 73450 | finished |  | ESTADO_INDETERMINADO | ELEGIBLE_CONDICIONES | EXCLUIDO_O_REVISION | Estado de ensayo sin descripcion concluyente del mecanismo de terminacion. | https://doi.org/10.5281/zenodo.21509581
FAB006_8 | FABEST | 42CrMo4+QT | FAB006 | Axial | Unnotched dog-bone hollow | -1 | 500 | 100 | 108534 | finished |  | ESTADO_INDETERMINADO | ELEGIBLE_CONDICIONES | EXCLUIDO_O_REVISION | Estado de ensayo sin descripcion concluyente del mecanismo de terminacion. | https://doi.org/10.5281/zenodo.21509581
FAB006_5 | FABEST | 42CrMo4+QT | FAB006 | Axial | Unnotched dog-bone hollow | -1 | 500 | 100 | 168515 | finished |  | ESTADO_INDETERMINADO | ELEGIBLE_CONDICIONES | EXCLUIDO_O_REVISION | Estado de ensayo sin descripcion concluyente del mecanismo de terminacion. | https://doi.org/10.5281/zenodo.21509581
FAB006_2 | FABEST | 42CrMo4+QT | FAB006 | Axial | Unnotched dog-bone hollow | -1 | 499.9 | 100 | 310828 | finished |  | ESTADO_INDETERMINADO | ELEGIBLE_CONDICIONES | EXCLUIDO_O_REVISION | Estado de ensayo sin descripcion concluyente del mecanismo de terminacion. | https://doi.org/10.5281/zenodo.21509581
FAB006_7 | FABEST | 42CrMo4+QT | FAB006 | Axial | Unnotched dog-bone hollow | -1 | 452.1 | 100 | 10000000 | interrupted |  | CENSURA_CONFIRMABLE | ELEGIBLE_CONDICIONES | CANDIDATO_ANALISIS | Estado interrupted y ciclos registrados; verificar criterio de fin del ensayo. | https://doi.org/10.5281/zenodo.21509581
FAB006_4 | FABEST | 42CrMo4+QT | FAB006 | Axial | Unnotched dog-bone hollow | -1 | 429.8 | 100 | 10000000 | interrupted |  | CENSURA_CONFIRMABLE | ELEGIBLE_CONDICIONES | CANDIDATO_ANALISIS | Estado interrupted y ciclos registrados; verificar criterio de fin del ensayo. | https://doi.org/10.5281/zenodo.21509581
FAB006_10 | FABEST | 42CrMo4+QT | FAB006 | Axial | Unnotched dog-bone hollow | -1 | 500.2 | 100 | 16725927 | finished |  | ESTADO_INDETERMINADO | ELEGIBLE_CONDICIONES | EXCLUIDO_O_REVISION | Estado de ensayo sin descripcion concluyente del mecanismo de terminacion. | https://doi.org/10.5281/zenodo.21509581
FAB006_9 | FABEST | 42CrMo4+QT | FAB006 | Axial | Unnotched dog-bone hollow | -1 | 451.3 | 100 | 35000000 | interrupted |  | CENSURA_CONFIRMABLE | ELEGIBLE_CONDICIONES | CANDIDATO_ANALISIS | Estado interrupted y ciclos registrados; verificar criterio de fin del ensayo. | https://doi.org/10.5281/zenodo.21509581
FAB006_1E+3 | FABEST | 42CrMo4+QT | FAB006 | Axial | Unnotched dog-bone hollow | -1 | 760.267 | 100 | 1000 |  |  | PUNTO_CURVA_NO_ENSAYO | ELEGIBLE_CONDICIONES | EXCLUIDO_O_REVISION | Identificador en notacion cientifica; estado/nota vacios. Serie auxiliar (verificar fuente). | https://doi.org/10.5281/zenodo.21509581
FAB006_2E+3 | FABEST | 42CrMo4+QT | FAB006 | Axial | Unnotched dog-bone hollow | -1 | 720.2438 | 100 | 2000 |  |  | PUNTO_CURVA_NO_ENSAYO | ELEGIBLE_CONDICIONES | EXCLUIDO_O_REVISION | Identificador en notacion cientifica; estado/nota vacios. Serie auxiliar (verificar fuente). | https://doi.org/10.5281/zenodo.21509581
FAB006_5E+3 | FABEST | 42CrMo4+QT | FAB006 | Axial | Unnotched dog-bone hollow | -1 | 670.5512 | 100 | 5000 |  |  | PUNTO_CURVA_NO_ENSAYO | ELEGIBLE_CONDICIONES | EXCLUIDO_O_REVISION | Identificador en notacion cientifica; estado/nota vacios. Serie auxiliar (verificar fuente). | https://doi.org/10.5281/zenodo.21509581
FAB006_1E+4 | FABEST | 42CrMo4+QT | FAB006 | Axial | Unnotched dog-bone hollow | -1 | 635.2511 | 100 | 10000 |  |  | PUNTO_CURVA_NO_ENSAYO | ELEGIBLE_CONDICIONES | EXCLUIDO_O_REVISION | Identificador en notacion cientifica; estado/nota vacios. Serie auxiliar (verificar fuente). | https://doi.org/10.5281/zenodo.21509581
FAB006_2E+4 | FABEST | 42CrMo4+QT | FAB006 | Axial | Unnotched dog-bone hollow | -1 | 601.8092 | 100 | 20000 |  |  | PUNTO_CURVA_NO_ENSAYO | ELEGIBLE_CONDICIONES | EXCLUIDO_O_REVISION | Identificador en notacion cientifica; estado/nota vacios. Serie auxiliar (verificar fuente). | https://doi.org/10.5281/zenodo.21509581
FAB006_5E+4 | FABEST | 42CrMo4+QT | FAB006 | Axial | Unnotched dog-bone hollow | -1 | 560.2879 | 100 | 50000 |  |  | PUNTO_CURVA_NO_ENSAYO | ELEGIBLE_CONDICIONES | EXCLUIDO_O_REVISION | Identificador en notacion cientifica; estado/nota vacios. Serie auxiliar (verificar fuente). | https://doi.org/10.5281/zenodo.21509581
FAB006_1E+5 | FABEST | 42CrMo4+QT | FAB006 | Axial | Unnotched dog-bone hollow | -1 | 530.7924 | 100 | 100000 |  |  | PUNTO_CURVA_NO_ENSAYO | ELEGIBLE_CONDICIONES | EXCLUIDO_O_REVISION | Identificador en notacion cientifica; estado/nota vacios. Serie auxiliar (verificar fuente). | https://doi.org/10.5281/zenodo.21509581
FAB006_2E+5 | FABEST | 42CrMo4+QT | FAB006 | Axial | Unnotched dog-bone hollow | -1 | 502.8496 | 100 | 200000 |  |  | PUNTO_CURVA_NO_ENSAYO | ELEGIBLE_CONDICIONES | EXCLUIDO_O_REVISION | Identificador en notacion cientifica; estado/nota vacios. Serie auxiliar (verificar fuente). | https://doi.org/10.5281/zenodo.21509581
FAB006_5E+5 | FABEST | 42CrMo4+QT | FAB006 | Axial | Unnotched dog-bone hollow | -1 | 468.1559 | 100 | 500000 |  |  | PUNTO_CURVA_NO_ENSAYO | ELEGIBLE_CONDICIONES | EXCLUIDO_O_REVISION | Identificador en notacion cientifica; estado/nota vacios. Serie auxiliar (verificar fuente). | https://doi.org/10.5281/zenodo.21509581
FAB006_1E+6 | FABEST | 42CrMo4+QT | FAB006 | Axial | Unnotched dog-bone hollow | -1 | 443.5105 | 100 | 1000000 |  |  | PUNTO_CURVA_NO_ENSAYO | ELEGIBLE_CONDICIONES | EXCLUIDO_O_REVISION | Identificador en notacion cientifica; estado/nota vacios. Serie auxiliar (verificar fuente). | https://doi.org/10.5281/zenodo.21509581
FAB006_2E+6 | FABEST | 42CrMo4+QT | FAB006 | Axial | Unnotched dog-bone hollow | -1 | 420.1626 | 100 | 2000000 |  |  | PUNTO_CURVA_NO_ENSAYO | ELEGIBLE_CONDICIONES | EXCLUIDO_O_REVISION | Identificador en notacion cientifica; estado/nota vacios. Serie auxiliar (verificar fuente). | https://doi.org/10.5281/zenodo.21509581
FAB006_5E+6 | FABEST | 42CrMo4+QT | FAB006 | Axial | Unnotched dog-bone hollow | -1 | 391.1738 | 100 | 5000000 |  |  | PUNTO_CURVA_NO_ENSAYO | ELEGIBLE_CONDICIONES | EXCLUIDO_O_REVISION | Identificador en notacion cientifica; estado/nota vacios. Serie auxiliar (verificar fuente). | https://doi.org/10.5281/zenodo.21509581
FAB006_1E+7 | FABEST | 42CrMo4+QT | FAB006 | Axial | Unnotched dog-bone hollow | -1 | 370.581 | 100 | 10000000 |  |  | PUNTO_CURVA_NO_ENSAYO | ELEGIBLE_CONDICIONES | EXCLUIDO_O_REVISION | Identificador en notacion cientifica; estado/nota vacios. Serie auxiliar (verificar fuente). | https://doi.org/10.5281/zenodo.21509581
FAB006_2E+7 | FABEST | 42CrMo4+QT | FAB006 | Axial | Unnotched dog-bone hollow | -1 | 351.0723 | 100 | 20000000 |  |  | PUNTO_CURVA_NO_ENSAYO | ELEGIBLE_CONDICIONES | EXCLUIDO_O_REVISION | Identificador en notacion cientifica; estado/nota vacios. Serie auxiliar (verificar fuente). | https://doi.org/10.5281/zenodo.21509581
FAB006_5E+7 | FABEST | 42CrMo4+QT | FAB006 | Axial | Unnotched dog-bone hollow | -1 | 326.8504 | 100 | 50000000 |  |  | PUNTO_CURVA_NO_ENSAYO | ELEGIBLE_CONDICIONES | EXCLUIDO_O_REVISION | Identificador en notacion cientifica; estado/nota vacios. Serie auxiliar (verificar fuente). | https://doi.org/10.5281/zenodo.21509581
FAB006_1E+8 | FABEST | 42CrMo4+QT | FAB006 | Axial | Unnotched dog-bone hollow | -1 | 309.6438 | 100 | 100000000 |  |  | PUNTO_CURVA_NO_ENSAYO | ELEGIBLE_CONDICIONES | EXCLUIDO_O_REVISION | Identificador en notacion cientifica; estado/nota vacios. Serie auxiliar (verificar fuente). | https://doi.org/10.5281/zenodo.21509581
FAB006_1E+3 | FABEST | 42CrMo4+QT | FAB006 | Axial | Unnotched dog-bone hollow | -1 | 695.503 | 100 | 1000 |  |  | PUNTO_CURVA_NO_ENSAYO | ELEGIBLE_CONDICIONES | EXCLUIDO_O_REVISION | Identificador en notacion cientifica; estado/nota vacios. Serie auxiliar (verificar fuente). | https://doi.org/10.5281/zenodo.21509581
FAB006_2E+3 | FABEST | 42CrMo4+QT | FAB006 | Axial | Unnotched dog-bone hollow | -1 | 689.0423 | 100 | 2000 |  |  | PUNTO_CURVA_NO_ENSAYO | ELEGIBLE_CONDICIONES | EXCLUIDO_O_REVISION | Identificador en notacion cientifica; estado/nota vacios. Serie auxiliar (verificar fuente). | https://doi.org/10.5281/zenodo.21509581
FAB006_5E+3 | FABEST | 42CrMo4+QT | FAB006 | Axial | Unnotched dog-bone hollow | -1 | 671.8283 | 100 | 5000 |  |  | PUNTO_CURVA_NO_ENSAYO | ELEGIBLE_CONDICIONES | EXCLUIDO_O_REVISION | Identificador en notacion cientifica; estado/nota vacios. Serie auxiliar (verificar fuente). | https://doi.org/10.5281/zenodo.21509581
FAB006_1E+4 | FABEST | 42CrMo4+QT | FAB006 | Axial | Unnotched dog-bone hollow | -1 | 648.7576 | 100 | 10000 |  |  | PUNTO_CURVA_NO_ENSAYO | ELEGIBLE_CONDICIONES | EXCLUIDO_O_REVISION | Identificador en notacion cientifica; estado/nota vacios. Serie auxiliar (verificar fuente). | https://doi.org/10.5281/zenodo.21509581
FAB006_2E+4 | FABEST | 42CrMo4+QT | FAB006 | Axial | Unnotched dog-bone hollow | -1 | 616.1909 | 100 | 20000 |  |  | PUNTO_CURVA_NO_ENSAYO | ELEGIBLE_CONDICIONES | EXCLUIDO_O_REVISION | Identificador en notacion cientifica; estado/nota vacios. Serie auxiliar (verificar fuente). | https://doi.org/10.5281/zenodo.21509581
FAB006_5E+4 | FABEST | 42CrMo4+QT | FAB006 | Axial | Unnotched dog-bone hollow | -1 | 566.6107 | 100 | 50000 |  |  | PUNTO_CURVA_NO_ENSAYO | ELEGIBLE_CONDICIONES | EXCLUIDO_O_REVISION | Identificador en notacion cientifica; estado/nota vacios. Serie auxiliar (verificar fuente). | https://doi.org/10.5281/zenodo.21509581
FAB006_1E+5 | FABEST | 42CrMo4+QT | FAB006 | Axial | Unnotched dog-bone hollow | -1 | 534.2506 | 100 | 100000 |  |  | PUNTO_CURVA_NO_ENSAYO | ELEGIBLE_CONDICIONES | EXCLUIDO_O_REVISION | Identificador en notacion cientifica; estado/nota vacios. Serie auxiliar (verificar fuente). | https://doi.org/10.5281/zenodo.21509581
FAB006_2E+5 | FABEST | 42CrMo4+QT | FAB006 | Axial | Unnotched dog-bone hollow | -1 | 511.4141 | 100 | 200000 |  |  | PUNTO_CURVA_NO_ENSAYO | ELEGIBLE_CONDICIONES | EXCLUIDO_O_REVISION | Identificador en notacion cientifica; estado/nota vacios. Serie auxiliar (verificar fuente). | https://doi.org/10.5281/zenodo.21509581
FAB006_5E+5 | FABEST | 42CrMo4+QT | FAB006 | Axial | Unnotched dog-bone hollow | -1 | 494.4144 | 100 | 500000 |  |  | PUNTO_CURVA_NO_ENSAYO | ELEGIBLE_CONDICIONES | EXCLUIDO_O_REVISION | Identificador en notacion cientifica; estado/nota vacios. Serie auxiliar (verificar fuente). | https://doi.org/10.5281/zenodo.21509581
FAB006_1E+6 | FABEST | 42CrMo4+QT | FAB006 | Axial | Unnotched dog-bone hollow | -1 | 488.0415 | 100 | 1000000 |  |  | PUNTO_CURVA_NO_ENSAYO | ELEGIBLE_CONDICIONES | EXCLUIDO_O_REVISION | Identificador en notacion cientifica; estado/nota vacios. Serie auxiliar (verificar fuente). | https://doi.org/10.5281/zenodo.21509581
FAB006_2E+6 | FABEST | 42CrMo4+QT | FAB006 | Axial | Unnotched dog-bone hollow | -1 | 484.7033 | 100 | 2000000 |  |  | PUNTO_CURVA_NO_ENSAYO | ELEGIBLE_CONDICIONES | EXCLUIDO_O_REVISION | Identificador en notacion cientifica; estado/nota vacios. Serie auxiliar (verificar fuente). | https://doi.org/10.5281/zenodo.21509581
FAB006_5E+6 | FABEST | 42CrMo4+QT | FAB006 | Axial | Unnotched dog-bone hollow | -1 | 482.6489 | 100 | 5000000 |  |  | PUNTO_CURVA_NO_ENSAYO | ELEGIBLE_CONDICIONES | EXCLUIDO_O_REVISION | Identificador en notacion cientifica; estado/nota vacios. Serie auxiliar (verificar fuente). | https://doi.org/10.5281/zenodo.21509581
FAB006_1E+7 | FABEST | 42CrMo4+QT | FAB006 | Axial | Unnotched dog-bone hollow | -1 | 481.9553 | 100 | 10000000 |  |  | PUNTO_CURVA_NO_ENSAYO | ELEGIBLE_CONDICIONES | EXCLUIDO_O_REVISION | Identificador en notacion cientifica; estado/nota vacios. Serie auxiliar (verificar fuente). | https://doi.org/10.5281/zenodo.21509581
FAB006_2E+7 | FABEST | 42CrMo4+QT | FAB006 | Axial | Unnotched dog-bone hollow | -1 | 481.6068 | 100 | 20000000 |  |  | PUNTO_CURVA_NO_ENSAYO | ELEGIBLE_CONDICIONES | EXCLUIDO_O_REVISION | Identificador en notacion cientifica; estado/nota vacios. Serie auxiliar (verificar fuente). | https://doi.org/10.5281/zenodo.21509581
FAB006_5E+7 | FABEST | 42CrMo4+QT | FAB006 | Axial | Unnotched dog-bone hollow | -1 | 481.3972 | 100 | 50000000 |  |  | PUNTO_CURVA_NO_ENSAYO | ELEGIBLE_CONDICIONES | EXCLUIDO_O_REVISION | Identificador en notacion cientifica; estado/nota vacios. Serie auxiliar (verificar fuente). | https://doi.org/10.5281/zenodo.21509581
FAB006_1E+8 | FABEST | 42CrMo4+QT | FAB006 | Axial | Unnotched dog-bone hollow | -1 | 481.3272 | 100 | 100000000 |  |  | PUNTO_CURVA_NO_ENSAYO | ELEGIBLE_CONDICIONES | EXCLUIDO_O_REVISION | Identificador en notacion cientifica; estado/nota vacios. Serie auxiliar (verificar fuente). | https://doi.org/10.5281/zenodo.21509581
FAB006_1E+3 | FABEST | 42CrMo4+QT | FAB006 | Axial | Unnotched dog-bone hollow | -1 | 742.0883 | 100 | 1000 |  |  | PUNTO_CURVA_NO_ENSAYO | ELEGIBLE_CONDICIONES | EXCLUIDO_O_REVISION | Identificador en notacion cientifica; estado/nota vacios. Serie auxiliar (verificar fuente). | https://doi.org/10.5281/zenodo.21509581
FAB006_2E+3 | FABEST | 42CrMo4+QT | FAB006 | Axial | Unnotched dog-bone hollow | -1 | 710.6437 | 100 | 2000 |  |  | PUNTO_CURVA_NO_ENSAYO | ELEGIBLE_CONDICIONES | EXCLUIDO_O_REVISION | Identificador en notacion cientifica; estado/nota vacios. Serie auxiliar (verificar fuente). | https://doi.org/10.5281/zenodo.21509581
FAB006_5E+3 | FABEST | 42CrMo4+QT | FAB006 | Axial | Unnotched dog-bone hollow | -1 | 669.0763 | 100 | 5000 |  |  | PUNTO_CURVA_NO_ENSAYO | ELEGIBLE_CONDICIONES | EXCLUIDO_O_REVISION | Identificador en notacion cientifica; estado/nota vacios. Serie auxiliar (verificar fuente). | https://doi.org/10.5281/zenodo.21509581
FAB006_1E+4 | FABEST | 42CrMo4+QT | FAB006 | Axial | Unnotched dog-bone hollow | -1 | 637.6318 | 100 | 10000 |  |  | PUNTO_CURVA_NO_ENSAYO | ELEGIBLE_CONDICIONES | EXCLUIDO_O_REVISION | Identificador en notacion cientifica; estado/nota vacios. Serie auxiliar (verificar fuente). | https://doi.org/10.5281/zenodo.21509581
FAB006_2E+4 | FABEST | 42CrMo4+QT | FAB006 | Axial | Unnotched dog-bone hollow | -1 | 606.1872 | 100 | 20000 |  |  | PUNTO_CURVA_NO_ENSAYO | ELEGIBLE_CONDICIONES | EXCLUIDO_O_REVISION | Identificador en notacion cientifica; estado/nota vacios. Serie auxiliar (verificar fuente). | https://doi.org/10.5281/zenodo.21509581
FAB006_5E+4 | FABEST | 42CrMo4+QT | FAB006 | Axial | Unnotched dog-bone hollow | -1 | 564.6198 | 100 | 50000 |  |  | PUNTO_CURVA_NO_ENSAYO | ELEGIBLE_CONDICIONES | EXCLUIDO_O_REVISION | Identificador en notacion cientifica; estado/nota vacios. Serie auxiliar (verificar fuente). | https://doi.org/10.5281/zenodo.21509581
FAB006_1E+5 | FABEST | 42CrMo4+QT | FAB006 | Axial | Unnotched dog-bone hollow | -1 | 533.1753 | 100 | 100000 |  |  | PUNTO_CURVA_NO_ENSAYO | ELEGIBLE_CONDICIONES | EXCLUIDO_O_REVISION | Identificador en notacion cientifica; estado/nota vacios. Serie auxiliar (verificar fuente). | https://doi.org/10.5281/zenodo.21509581
FAB006_2E+5 | FABEST | 42CrMo4+QT | FAB006 | Axial | Unnotched dog-bone hollow | -1 | 501.7308 | 100 | 200000 |  |  | PUNTO_CURVA_NO_ENSAYO | ELEGIBLE_CONDICIONES | EXCLUIDO_O_REVISION | Identificador en notacion cientifica; estado/nota vacios. Serie auxiliar (verificar fuente). | https://doi.org/10.5281/zenodo.21509581
FAB006_5E+5 | FABEST | 42CrMo4+QT | FAB006 | Axial | Unnotched dog-bone hollow | -1 | 460.1633 | 100 | 500000 |  |  | PUNTO_CURVA_NO_ENSAYO | ELEGIBLE_CONDICIONES | EXCLUIDO_O_REVISION | Identificador en notacion cientifica; estado/nota vacios. Serie auxiliar (verificar fuente). | https://doi.org/10.5281/zenodo.21509581
FAB006_1E+6 | FABEST | 42CrMo4+QT | FAB006 | Axial | Unnotched dog-bone hollow | -1 | 428.7188 | 100 | 1000000 |  |  | PUNTO_CURVA_NO_ENSAYO | ELEGIBLE_CONDICIONES | EXCLUIDO_O_REVISION | Identificador en notacion cientifica; estado/nota vacios. Serie auxiliar (verificar fuente). | https://doi.org/10.5281/zenodo.21509581
FAB006_2E+6 | FABEST | 42CrMo4+QT | FAB006 | Axial | Unnotched dog-bone hollow | -1 | 397.2743 | 100 | 2000000 |  |  | PUNTO_CURVA_NO_ENSAYO | ELEGIBLE_CONDICIONES | EXCLUIDO_O_REVISION | Identificador en notacion cientifica; estado/nota vacios. Serie auxiliar (verificar fuente). | https://doi.org/10.5281/zenodo.21509581
FAB006_5E+6 | FABEST | 42CrMo4+QT | FAB006 | Axial | Unnotched dog-bone hollow | -1 | 355.7069 | 100 | 5000000 |  |  | PUNTO_CURVA_NO_ENSAYO | ELEGIBLE_CONDICIONES | EXCLUIDO_O_REVISION | Identificador en notacion cientifica; estado/nota vacios. Serie auxiliar (verificar fuente). | https://doi.org/10.5281/zenodo.21509581
FAB006_1E+7 | FABEST | 42CrMo4+QT | FAB006 | Axial | Unnotched dog-bone hollow | -1 | 324.2623 | 100 | 10000000 |  |  | PUNTO_CURVA_NO_ENSAYO | ELEGIBLE_CONDICIONES | EXCLUIDO_O_REVISION | Identificador en notacion cientifica; estado/nota vacios. Serie auxiliar (verificar fuente). | https://doi.org/10.5281/zenodo.21509581
FAB006_2E+7 | FABEST | 42CrMo4+QT | FAB006 | Axial | Unnotched dog-bone hollow | -1 | 292.8178 | 100 | 20000000 |  |  | PUNTO_CURVA_NO_ENSAYO | ELEGIBLE_CONDICIONES | EXCLUIDO_O_REVISION | Identificador en notacion cientifica; estado/nota vacios. Serie auxiliar (verificar fuente). | https://doi.org/10.5281/zenodo.21509581
FAB006_5E+7 | FABEST | 42CrMo4+QT | FAB006 | Axial | Unnotched dog-bone hollow | -1 | 251.2504 | 100 | 50000000 |  |  | PUNTO_CURVA_NO_ENSAYO | ELEGIBLE_CONDICIONES | EXCLUIDO_O_REVISION | Identificador en notacion cientifica; estado/nota vacios. Serie auxiliar (verificar fuente). | https://doi.org/10.5281/zenodo.21509581
FAB006_1E+8 | FABEST | 42CrMo4+QT | FAB006 | Axial | Unnotched dog-bone hollow | -1 | 219.8058 | 100 | 100000000 |  |  | PUNTO_CURVA_NO_ENSAYO | ELEGIBLE_CONDICIONES | EXCLUIDO_O_REVISION | Identificador en notacion cientifica; estado/nota vacios. Serie auxiliar (verificar fuente). | https://doi.org/10.5281/zenodo.21509581
FAB007_5B | FABEST | 42CrMo4+QT | FAB007 | Axial | Unnotched hourglass hollow | -1 | 730 | 164 | 3001 | finished |  | ESTADO_INDETERMINADO | ELEGIBLE_CONDICIONES | EXCLUIDO_O_REVISION | Estado de ensayo sin descripcion concluyente del mecanismo de terminacion. | https://doi.org/10.5281/zenodo.21509581
FAB007_10B | FABEST | 42CrMo4+QT | FAB007 | Axial | Unnotched hourglass hollow | -1 | 750 | 164 | 3981 | finished |  | ESTADO_INDETERMINADO | ELEGIBLE_CONDICIONES | EXCLUIDO_O_REVISION | Estado de ensayo sin descripcion concluyente del mecanismo de terminacion. | https://doi.org/10.5281/zenodo.21509581
FAB007_9B | FABEST | 42CrMo4+QT | FAB007 | Axial | Unnotched hourglass hollow | -1 | 715 | 164 | 14266 | finished |  | ESTADO_INDETERMINADO | ELEGIBLE_CONDICIONES | EXCLUIDO_O_REVISION | Estado de ensayo sin descripcion concluyente del mecanismo de terminacion. | https://doi.org/10.5281/zenodo.21509581
FAB007_7 | FABEST | 42CrMo4+QT | FAB007 | Axial | Unnotched hourglass hollow | -1 | 700 | 164 | 14447 | finished |  | ESTADO_INDETERMINADO | ELEGIBLE_CONDICIONES | EXCLUIDO_O_REVISION | Estado de ensayo sin descripcion concluyente del mecanismo de terminacion. | https://doi.org/10.5281/zenodo.21509581
FAB007_4 | FABEST | 42CrMo4+QT | FAB007 | Axial | Unnotched hourglass hollow | -1 | 650 | 164 | 49331 | finished |  | ESTADO_INDETERMINADO | ELEGIBLE_CONDICIONES | EXCLUIDO_O_REVISION | Estado de ensayo sin descripcion concluyente del mecanismo de terminacion. | https://doi.org/10.5281/zenodo.21509581
FAB007_3 | FABEST | 42CrMo4+QT | FAB007 | Axial | Unnotched hourglass hollow | -1 | 675 | 164 | 55141 | finished |  | ESTADO_INDETERMINADO | ELEGIBLE_CONDICIONES | EXCLUIDO_O_REVISION | Estado de ensayo sin descripcion concluyente del mecanismo de terminacion. | https://doi.org/10.5281/zenodo.21509581
FAB007_1 | FABEST | 42CrMo4+QT | FAB007 | Axial | Unnotched hourglass hollow | -1 | 600 | 164 | 115808 | finished |  | ESTADO_INDETERMINADO | ELEGIBLE_CONDICIONES | EXCLUIDO_O_REVISION | Estado de ensayo sin descripcion concluyente del mecanismo de terminacion. | https://doi.org/10.5281/zenodo.21509581
FAB007_6 | FABEST | 42CrMo4+QT | FAB007 | Axial | Unnotched hourglass hollow | -1 | 550 | 164 | 261497 | finished |  | ESTADO_INDETERMINADO | ELEGIBLE_CONDICIONES | EXCLUIDO_O_REVISION | Estado de ensayo sin descripcion concluyente del mecanismo de terminacion. | https://doi.org/10.5281/zenodo.21509581
FAB007_2 | FABEST | 42CrMo4+QT | FAB007 | Axial | Unnotched hourglass hollow | -1 | 550 | 164 | 295584 | finished |  | ESTADO_INDETERMINADO | ELEGIBLE_CONDICIONES | EXCLUIDO_O_REVISION | Estado de ensayo sin descripcion concluyente del mecanismo de terminacion. | https://doi.org/10.5281/zenodo.21509581
FAB007_8 | FABEST | 42CrMo4+QT | FAB007 | Axial | Unnotched hourglass hollow | -1 | 520 | 164 | 2161482 | finished |  | ESTADO_INDETERMINADO | ELEGIBLE_CONDICIONES | EXCLUIDO_O_REVISION | Estado de ensayo sin descripcion concluyente del mecanismo de terminacion. | https://doi.org/10.5281/zenodo.21509581
FAB007_9 | FABEST | 42CrMo4+QT | FAB007 | Axial | Unnotched hourglass hollow | -1 | 535 | 164 | 14075737 | interrupted |  | CENSURA_CONFIRMABLE | ELEGIBLE_CONDICIONES | CANDIDATO_ANALISIS | Estado interrupted y ciclos registrados; verificar criterio de fin del ensayo. | https://doi.org/10.5281/zenodo.21509581
FAB007_10 | FABEST | 42CrMo4+QT | FAB007 | Axial | Unnotched hourglass hollow | -1 | 542.5 | 164 | 60000000 | interrupted |  | CENSURA_CONFIRMABLE | ELEGIBLE_CONDICIONES | CANDIDATO_ANALISIS | Estado interrupted y ciclos registrados; verificar criterio de fin del ensayo. | https://doi.org/10.5281/zenodo.21509581
FAB007_5 | FABEST | 42CrMo4+QT | FAB007 | Axial | Unnotched hourglass hollow | -1 | 500 | 164 | 66380216 | interrupted |  | CENSURA_CONFIRMABLE | ELEGIBLE_CONDICIONES | CANDIDATO_ANALISIS | Estado interrupted y ciclos registrados; verificar criterio de fin del ensayo. | https://doi.org/10.5281/zenodo.21509581
FAB007_1E+3 | FABEST | 42CrMo4+QT | FAB007 | Axial | Unnotched hourglass hollow | -1 | 922.517 | 164 | 1000 |  |  | PUNTO_CURVA_NO_ENSAYO | ELEGIBLE_CONDICIONES | EXCLUIDO_O_REVISION | Identificador en notacion cientifica; estado/nota vacios. Serie auxiliar (verificar fuente). | https://doi.org/10.5281/zenodo.21509581
FAB007_2E+3 | FABEST | 42CrMo4+QT | FAB007 | Axial | Unnotched hourglass hollow | -1 | 866.1926 | 164 | 2000 |  |  | PUNTO_CURVA_NO_ENSAYO | ELEGIBLE_CONDICIONES | EXCLUIDO_O_REVISION | Identificador en notacion cientifica; estado/nota vacios. Serie auxiliar (verificar fuente). | https://doi.org/10.5281/zenodo.21509581
FAB007_5E+3 | FABEST | 42CrMo4+QT | FAB007 | Axial | Unnotched hourglass hollow | -1 | 796.9787 | 164 | 5000 |  |  | PUNTO_CURVA_NO_ENSAYO | ELEGIBLE_CONDICIONES | EXCLUIDO_O_REVISION | Identificador en notacion cientifica; estado/nota vacios. Serie auxiliar (verificar fuente). | https://doi.org/10.5281/zenodo.21509581
FAB007_1E+4 | FABEST | 42CrMo4+QT | FAB007 | Axial | Unnotched hourglass hollow | -1 | 748.3191 | 164 | 10000 |  |  | PUNTO_CURVA_NO_ENSAYO | ELEGIBLE_CONDICIONES | EXCLUIDO_O_REVISION | Identificador en notacion cientifica; estado/nota vacios. Serie auxiliar (verificar fuente). | https://doi.org/10.5281/zenodo.21509581
FAB007_2E+4 | FABEST | 42CrMo4+QT | FAB007 | Axial | Unnotched hourglass hollow | -1 | 702.6304 | 164 | 20000 |  |  | PUNTO_CURVA_NO_ENSAYO | ELEGIBLE_CONDICIONES | EXCLUIDO_O_REVISION | Identificador en notacion cientifica; estado/nota vacios. Serie auxiliar (verificar fuente). | https://doi.org/10.5281/zenodo.21509581
FAB007_5E+4 | FABEST | 42CrMo4+QT | FAB007 | Axial | Unnotched hourglass hollow | -1 | 646.4861 | 164 | 50000 |  |  | PUNTO_CURVA_NO_ENSAYO | ELEGIBLE_CONDICIONES | EXCLUIDO_O_REVISION | Identificador en notacion cientifica; estado/nota vacios. Serie auxiliar (verificar fuente). | https://doi.org/10.5281/zenodo.21509581
FAB007_1E+5 | FABEST | 42CrMo4+QT | FAB007 | Axial | Unnotched hourglass hollow | -1 | 607.0148 | 164 | 100000 |  |  | PUNTO_CURVA_NO_ENSAYO | ELEGIBLE_CONDICIONES | EXCLUIDO_O_REVISION | Identificador en notacion cientifica; estado/nota vacios. Serie auxiliar (verificar fuente). | https://doi.org/10.5281/zenodo.21509581
FAB007_2E+5 | FABEST | 42CrMo4+QT | FAB007 | Axial | Unnotched hourglass hollow | -1 | 569.9535 | 164 | 200000 |  |  | PUNTO_CURVA_NO_ENSAYO | ELEGIBLE_CONDICIONES | EXCLUIDO_O_REVISION | Identificador en notacion cientifica; estado/nota vacios. Serie auxiliar (verificar fuente). | https://doi.org/10.5281/zenodo.21509581
FAB007_5E+5 | FABEST | 42CrMo4+QT | FAB007 | Axial | Unnotched hourglass hollow | -1 | 524.4108 | 164 | 500000 |  |  | PUNTO_CURVA_NO_ENSAYO | ELEGIBLE_CONDICIONES | EXCLUIDO_O_REVISION | Identificador en notacion cientifica; estado/nota vacios. Serie auxiliar (verificar fuente). | https://doi.org/10.5281/zenodo.21509581
FAB007_1E+6 | FABEST | 42CrMo4+QT | FAB007 | Axial | Unnotched hourglass hollow | -1 | 492.3929 | 164 | 1000000 |  |  | PUNTO_CURVA_NO_ENSAYO | ELEGIBLE_CONDICIONES | EXCLUIDO_O_REVISION | Identificador en notacion cientifica; estado/nota vacios. Serie auxiliar (verificar fuente). | https://doi.org/10.5281/zenodo.21509581
FAB007_2E+6 | FABEST | 42CrMo4+QT | FAB007 | Axial | Unnotched hourglass hollow | -1 | 462.3298 | 164 | 2000000 |  |  | PUNTO_CURVA_NO_ENSAYO | ELEGIBLE_CONDICIONES | EXCLUIDO_O_REVISION | Identificador en notacion cientifica; estado/nota vacios. Serie auxiliar (verificar fuente). | https://doi.org/10.5281/zenodo.21509581
FAB007_5E+6 | FABEST | 42CrMo4+QT | FAB007 | Axial | Unnotched hourglass hollow | -1 | 425.3869 | 164 | 5000000 |  |  | PUNTO_CURVA_NO_ENSAYO | ELEGIBLE_CONDICIONES | EXCLUIDO_O_REVISION | Identificador en notacion cientifica; estado/nota vacios. Serie auxiliar (verificar fuente). | https://doi.org/10.5281/zenodo.21509581
FAB007_1E+7 | FABEST | 42CrMo4+QT | FAB007 | Axial | Unnotched hourglass hollow | -1 | 399.4149 | 164 | 10000000 |  |  | PUNTO_CURVA_NO_ENSAYO | ELEGIBLE_CONDICIONES | EXCLUIDO_O_REVISION | Identificador en notacion cientifica; estado/nota vacios. Serie auxiliar (verificar fuente). | https://doi.org/10.5281/zenodo.21509581
FAB007_2E+7 | FABEST | 42CrMo4+QT | FAB007 | Axial | Unnotched hourglass hollow | -1 | 375.0286 | 164 | 20000000 |  |  | PUNTO_CURVA_NO_ENSAYO | ELEGIBLE_CONDICIONES | EXCLUIDO_O_REVISION | Identificador en notacion cientifica; estado/nota vacios. Serie auxiliar (verificar fuente). | https://doi.org/10.5281/zenodo.21509581
FAB007_5E+7 | FABEST | 42CrMo4+QT | FAB007 | Axial | Unnotched hourglass hollow | -1 | 345.0615 | 164 | 50000000 |  |  | PUNTO_CURVA_NO_ENSAYO | ELEGIBLE_CONDICIONES | EXCLUIDO_O_REVISION | Identificador en notacion cientifica; estado/nota vacios. Serie auxiliar (verificar fuente). | https://doi.org/10.5281/zenodo.21509581
FAB007_1E+8 | FABEST | 42CrMo4+QT | FAB007 | Axial | Unnotched hourglass hollow | -1 | 323.9938 | 164 | 100000000 |  |  | PUNTO_CURVA_NO_ENSAYO | ELEGIBLE_CONDICIONES | EXCLUIDO_O_REVISION | Identificador en notacion cientifica; estado/nota vacios. Serie auxiliar (verificar fuente). | https://doi.org/10.5281/zenodo.21509581
FAB007_1E+3 | FABEST | 42CrMo4+QT | FAB007 | Axial | Unnotched hourglass hollow | -1 | 749.8363 | 164 | 1000 |  |  | PUNTO_CURVA_NO_ENSAYO | ELEGIBLE_CONDICIONES | EXCLUIDO_O_REVISION | Identificador en notacion cientifica; estado/nota vacios. Serie auxiliar (verificar fuente). | https://doi.org/10.5281/zenodo.21509581
FAB007_2E+3 | FABEST | 42CrMo4+QT | FAB007 | Axial | Unnotched hourglass hollow | -1 | 746.2871 | 164 | 2000 |  |  | PUNTO_CURVA_NO_ENSAYO | ELEGIBLE_CONDICIONES | EXCLUIDO_O_REVISION | Identificador en notacion cientifica; estado/nota vacios. Serie auxiliar (verificar fuente). | https://doi.org/10.5281/zenodo.21509581
FAB007_5E+3 | FABEST | 42CrMo4+QT | FAB007 | Axial | Unnotched hourglass hollow | -1 | 736.2858 | 164 | 5000 |  |  | PUNTO_CURVA_NO_ENSAYO | ELEGIBLE_CONDICIONES | EXCLUIDO_O_REVISION | Identificador en notacion cientifica; estado/nota vacios. Serie auxiliar (verificar fuente). | https://doi.org/10.5281/zenodo.21509581
FAB007_1E+4 | FABEST | 42CrMo4+QT | FAB007 | Axial | Unnotched hourglass hollow | -1 | 721.4963 | 164 | 10000 |  |  | PUNTO_CURVA_NO_ENSAYO | ELEGIBLE_CONDICIONES | EXCLUIDO_O_REVISION | Identificador en notacion cientifica; estado/nota vacios. Serie auxiliar (verificar fuente). | https://doi.org/10.5281/zenodo.21509581
FAB007_2E+4 | FABEST | 42CrMo4+QT | FAB007 | Axial | Unnotched hourglass hollow | -1 | 697.389 | 164 | 20000 |  |  | PUNTO_CURVA_NO_ENSAYO | ELEGIBLE_CONDICIONES | EXCLUIDO_O_REVISION | Identificador en notacion cientifica; estado/nota vacios. Serie auxiliar (verificar fuente). | https://doi.org/10.5281/zenodo.21509581
FAB007_5E+4 | FABEST | 42CrMo4+QT | FAB007 | Axial | Unnotched hourglass hollow | -1 | 651.0486 | 164 | 50000 |  |  | PUNTO_CURVA_NO_ENSAYO | ELEGIBLE_CONDICIONES | EXCLUIDO_O_REVISION | Identificador en notacion cientifica; estado/nota vacios. Serie auxiliar (verificar fuente). | https://doi.org/10.5281/zenodo.21509581
FAB007_1E+5 | FABEST | 42CrMo4+QT | FAB007 | Axial | Unnotched hourglass hollow | -1 | 612.0245 | 164 | 100000 |  |  | PUNTO_CURVA_NO_ENSAYO | ELEGIBLE_CONDICIONES | EXCLUIDO_O_REVISION | Identificador en notacion cientifica; estado/nota vacios. Serie auxiliar (verificar fuente). | https://doi.org/10.5281/zenodo.21509581
FAB007_2E+5 | FABEST | 42CrMo4+QT | FAB007 | Axial | Unnotched hourglass hollow | -1 | 578.6359 | 164 | 200000 |  |  | PUNTO_CURVA_NO_ENSAYO | ELEGIBLE_CONDICIONES | EXCLUIDO_O_REVISION | Identificador en notacion cientifica; estado/nota vacios. Serie auxiliar (verificar fuente). | https://doi.org/10.5281/zenodo.21509581
FAB007_5E+5 | FABEST | 42CrMo4+QT | FAB007 | Axial | Unnotched hourglass hollow | -1 | 549.6902 | 164 | 500000 |  |  | PUNTO_CURVA_NO_ENSAYO | ELEGIBLE_CONDICIONES | EXCLUIDO_O_REVISION | Identificador en notacion cientifica; estado/nota vacios. Serie auxiliar (verificar fuente). | https://doi.org/10.5281/zenodo.21509581
FAB007_1E+6 | FABEST | 42CrMo4+QT | FAB007 | Axial | Unnotched hourglass hollow | -1 | 537.7573 | 164 | 1000000 |  |  | PUNTO_CURVA_NO_ENSAYO | ELEGIBLE_CONDICIONES | EXCLUIDO_O_REVISION | Identificador en notacion cientifica; estado/nota vacios. Serie auxiliar (verificar fuente). | https://doi.org/10.5281/zenodo.21509581
FAB007_2E+6 | FABEST | 42CrMo4+QT | FAB007 | Axial | Unnotched hourglass hollow | -1 | 531.2429 | 164 | 2000000 |  |  | PUNTO_CURVA_NO_ENSAYO | ELEGIBLE_CONDICIONES | EXCLUIDO_O_REVISION | Identificador en notacion cientifica; estado/nota vacios. Serie auxiliar (verificar fuente). | https://doi.org/10.5281/zenodo.21509581
FAB007_5E+6 | FABEST | 42CrMo4+QT | FAB007 | Axial | Unnotched hourglass hollow | -1 | 527.139 | 164 | 5000000 |  |  | PUNTO_CURVA_NO_ENSAYO | ELEGIBLE_CONDICIONES | EXCLUIDO_O_REVISION | Identificador en notacion cientifica; estado/nota vacios. Serie auxiliar (verificar fuente). | https://doi.org/10.5281/zenodo.21509581
FAB007_1E+7 | FABEST | 42CrMo4+QT | FAB007 | Axial | Unnotched hourglass hollow | -1 | 525.7366 | 164 | 10000000 |  |  | PUNTO_CURVA_NO_ENSAYO | ELEGIBLE_CONDICIONES | EXCLUIDO_O_REVISION | Identificador en notacion cientifica; estado/nota vacios. Serie auxiliar (verificar fuente). | https://doi.org/10.5281/zenodo.21509581
FAB007_2E+7 | FABEST | 42CrMo4+QT | FAB007 | Axial | Unnotched hourglass hollow | -1 | 525.0287 | 164 | 20000000 |  |  | PUNTO_CURVA_NO_ENSAYO | ELEGIBLE_CONDICIONES | EXCLUIDO_O_REVISION | Identificador en notacion cientifica; estado/nota vacios. Serie auxiliar (verificar fuente). | https://doi.org/10.5281/zenodo.21509581
FAB007_5E+7 | FABEST | 42CrMo4+QT | FAB007 | Axial | Unnotched hourglass hollow | -1 | 524.6018 | 164 | 50000000 |  |  | PUNTO_CURVA_NO_ENSAYO | ELEGIBLE_CONDICIONES | EXCLUIDO_O_REVISION | Identificador en notacion cientifica; estado/nota vacios. Serie auxiliar (verificar fuente). | https://doi.org/10.5281/zenodo.21509581
FAB007_1E+8 | FABEST | 42CrMo4+QT | FAB007 | Axial | Unnotched hourglass hollow | -1 | 524.4592 | 164 | 100000000 |  |  | PUNTO_CURVA_NO_ENSAYO | ELEGIBLE_CONDICIONES | EXCLUIDO_O_REVISION | Identificador en notacion cientifica; estado/nota vacios. Serie auxiliar (verificar fuente). | https://doi.org/10.5281/zenodo.21509581
FAB007_1E+3 | FABEST | 42CrMo4+QT | FAB007 | Axial | Unnotched hourglass hollow | -1 | 870.6478 | 164 | 1000 |  |  | PUNTO_CURVA_NO_ENSAYO | ELEGIBLE_CONDICIONES | EXCLUIDO_O_REVISION | Identificador en notacion cientifica; estado/nota vacios. Serie auxiliar (verificar fuente). | https://doi.org/10.5281/zenodo.21509581
FAB007_2E+3 | FABEST | 42CrMo4+QT | FAB007 | Axial | Unnotched hourglass hollow | -1 | 831.4319 | 164 | 2000 |  |  | PUNTO_CURVA_NO_ENSAYO | ELEGIBLE_CONDICIONES | EXCLUIDO_O_REVISION | Identificador en notacion cientifica; estado/nota vacios. Serie auxiliar (verificar fuente). | https://doi.org/10.5281/zenodo.21509581
FAB007_5E+3 | FABEST | 42CrMo4+QT | FAB007 | Axial | Unnotched hourglass hollow | -1 | 779.5912 | 164 | 5000 |  |  | PUNTO_CURVA_NO_ENSAYO | ELEGIBLE_CONDICIONES | EXCLUIDO_O_REVISION | Identificador en notacion cientifica; estado/nota vacios. Serie auxiliar (verificar fuente). | https://doi.org/10.5281/zenodo.21509581
FAB007_1E+4 | FABEST | 42CrMo4+QT | FAB007 | Axial | Unnotched hourglass hollow | -1 | 740.3752 | 164 | 10000 |  |  | PUNTO_CURVA_NO_ENSAYO | ELEGIBLE_CONDICIONES | EXCLUIDO_O_REVISION | Identificador en notacion cientifica; estado/nota vacios. Serie auxiliar (verificar fuente). | https://doi.org/10.5281/zenodo.21509581
FAB007_2E+4 | FABEST | 42CrMo4+QT | FAB007 | Axial | Unnotched hourglass hollow | -1 | 701.1593 | 164 | 20000 |  |  | PUNTO_CURVA_NO_ENSAYO | ELEGIBLE_CONDICIONES | EXCLUIDO_O_REVISION | Identificador en notacion cientifica; estado/nota vacios. Serie auxiliar (verificar fuente). | https://doi.org/10.5281/zenodo.21509581
FAB007_5E+4 | FABEST | 42CrMo4+QT | FAB007 | Axial | Unnotched hourglass hollow | -1 | 649.3186 | 164 | 50000 |  |  | PUNTO_CURVA_NO_ENSAYO | ELEGIBLE_CONDICIONES | EXCLUIDO_O_REVISION | Identificador en notacion cientifica; estado/nota vacios. Serie auxiliar (verificar fuente). | https://doi.org/10.5281/zenodo.21509581
FAB007_1E+5 | FABEST | 42CrMo4+QT | FAB007 | Axial | Unnotched hourglass hollow | -1 | 610.1027 | 164 | 100000 |  |  | PUNTO_CURVA_NO_ENSAYO | ELEGIBLE_CONDICIONES | EXCLUIDO_O_REVISION | Identificador en notacion cientifica; estado/nota vacios. Serie auxiliar (verificar fuente). | https://doi.org/10.5281/zenodo.21509581
FAB007_2E+5 | FABEST | 42CrMo4+QT | FAB007 | Axial | Unnotched hourglass hollow | -1 | 570.8867 | 164 | 200000 |  |  | PUNTO_CURVA_NO_ENSAYO | ELEGIBLE_CONDICIONES | EXCLUIDO_O_REVISION | Identificador en notacion cientifica; estado/nota vacios. Serie auxiliar (verificar fuente). | https://doi.org/10.5281/zenodo.21509581
FAB007_5E+5 | FABEST | 42CrMo4+QT | FAB007 | Axial | Unnotched hourglass hollow | -1 | 519.046 | 164 | 500000 |  |  | PUNTO_CURVA_NO_ENSAYO | ELEGIBLE_CONDICIONES | EXCLUIDO_O_REVISION | Identificador en notacion cientifica; estado/nota vacios. Serie auxiliar (verificar fuente). | https://doi.org/10.5281/zenodo.21509581
FAB007_1E+6 | FABEST | 42CrMo4+QT | FAB007 | Axial | Unnotched hourglass hollow | -1 | 479.8301 | 164 | 1000000 |  |  | PUNTO_CURVA_NO_ENSAYO | ELEGIBLE_CONDICIONES | EXCLUIDO_O_REVISION | Identificador en notacion cientifica; estado/nota vacios. Serie auxiliar (verificar fuente). | https://doi.org/10.5281/zenodo.21509581
FAB007_2E+6 | FABEST | 42CrMo4+QT | FAB007 | Axial | Unnotched hourglass hollow | -1 | 440.6141 | 164 | 2000000 |  |  | PUNTO_CURVA_NO_ENSAYO | ELEGIBLE_CONDICIONES | EXCLUIDO_O_REVISION | Identificador en notacion cientifica; estado/nota vacios. Serie auxiliar (verificar fuente). | https://doi.org/10.5281/zenodo.21509581
FAB007_5E+6 | FABEST | 42CrMo4+QT | FAB007 | Axial | Unnotched hourglass hollow | -1 | 388.7735 | 164 | 5000000 |  |  | PUNTO_CURVA_NO_ENSAYO | ELEGIBLE_CONDICIONES | EXCLUIDO_O_REVISION | Identificador en notacion cientifica; estado/nota vacios. Serie auxiliar (verificar fuente). | https://doi.org/10.5281/zenodo.21509581
FAB007_1E+7 | FABEST | 42CrMo4+QT | FAB007 | Axial | Unnotched hourglass hollow | -1 | 349.5575 | 164 | 10000000 |  |  | PUNTO_CURVA_NO_ENSAYO | ELEGIBLE_CONDICIONES | EXCLUIDO_O_REVISION | Identificador en notacion cientifica; estado/nota vacios. Serie auxiliar (verificar fuente). | https://doi.org/10.5281/zenodo.21509581
FAB007_2E+7 | FABEST | 42CrMo4+QT | FAB007 | Axial | Unnotched hourglass hollow | -1 | 310.3416 | 164 | 20000000 |  |  | PUNTO_CURVA_NO_ENSAYO | ELEGIBLE_CONDICIONES | EXCLUIDO_O_REVISION | Identificador en notacion cientifica; estado/nota vacios. Serie auxiliar (verificar fuente). | https://doi.org/10.5281/zenodo.21509581
FAB007_5E+7 | FABEST | 42CrMo4+QT | FAB007 | Axial | Unnotched hourglass hollow | -1 | 258.5009 | 164 | 50000000 |  |  | PUNTO_CURVA_NO_ENSAYO | ELEGIBLE_CONDICIONES | EXCLUIDO_O_REVISION | Identificador en notacion cientifica; estado/nota vacios. Serie auxiliar (verificar fuente). | https://doi.org/10.5281/zenodo.21509581
FAB007_1E+8 | FABEST | 42CrMo4+QT | FAB007 | Axial | Unnotched hourglass hollow | -1 | 219.2849 | 164 | 100000000 |  |  | PUNTO_CURVA_NO_ENSAYO | ELEGIBLE_CONDICIONES | EXCLUIDO_O_REVISION | Identificador en notacion cientifica; estado/nota vacios. Serie auxiliar (verificar fuente). | https://doi.org/10.5281/zenodo.21509581
FAB008_7B | FABEST | 42CrMo4+QT | FAB008 | Axial | Unnotched dog-bone hollow | -1 | 720 | 139 | 1170 | finished |  | ESTADO_INDETERMINADO | ELEGIBLE_CONDICIONES | EXCLUIDO_O_REVISION | Estado de ensayo sin descripcion concluyente del mecanismo de terminacion. | https://doi.org/10.5281/zenodo.21509581
FAB008_5 | FABEST | 42CrMo4+QT | FAB008 | Axial | Unnotched dog-bone hollow | -1 | 700 | 139 | 4918 | finished |  | ESTADO_INDETERMINADO | ELEGIBLE_CONDICIONES | EXCLUIDO_O_REVISION | Estado de ensayo sin descripcion concluyente del mecanismo de terminacion. | https://doi.org/10.5281/zenodo.21509581
FAB008_6 | FABEST | 42CrMo4+QT | FAB008 | Axial | Unnotched dog-bone hollow | -1 | 680 | 139 | 8118 | finished |  | ESTADO_INDETERMINADO | ELEGIBLE_CONDICIONES | EXCLUIDO_O_REVISION | Estado de ensayo sin descripcion concluyente del mecanismo de terminacion. | https://doi.org/10.5281/zenodo.21509581
FAB008_3 | FABEST | 42CrMo4+QT | FAB008 | Axial | Unnotched dog-bone hollow | -1 | 650 | 139 | 25852 | finished |  | ESTADO_INDETERMINADO | ELEGIBLE_CONDICIONES | EXCLUIDO_O_REVISION | Estado de ensayo sin descripcion concluyente del mecanismo de terminacion. | https://doi.org/10.5281/zenodo.21509581
FAB008_2 | FABEST | 42CrMo4+QT | FAB008 | Axial | Unnotched dog-bone hollow | -1 | 600 | 139 | 45862 | finished |  | ESTADO_INDETERMINADO | ELEGIBLE_CONDICIONES | EXCLUIDO_O_REVISION | Estado de ensayo sin descripcion concluyente del mecanismo de terminacion. | https://doi.org/10.5281/zenodo.21509581
FAB008_1 | FABEST | 42CrMo4+QT | FAB008 | Axial | Unnotched dog-bone hollow | -1 | 550 | 139 | 87352 | finished |  | ESTADO_INDETERMINADO | ELEGIBLE_CONDICIONES | EXCLUIDO_O_REVISION | Estado de ensayo sin descripcion concluyente del mecanismo de terminacion. | https://doi.org/10.5281/zenodo.21509581
FAB008_4 | FABEST | 42CrMo4+QT | FAB008 | Axial | Unnotched dog-bone hollow | -1 | 520 | 139 | 122516 | finished |  | ESTADO_INDETERMINADO | ELEGIBLE_CONDICIONES | EXCLUIDO_O_REVISION | Estado de ensayo sin descripcion concluyente del mecanismo de terminacion. | https://doi.org/10.5281/zenodo.21509581
FAB008_8 | FABEST | 42CrMo4+QT | FAB008 | Axial | Unnotched dog-bone hollow | -1 | 510 | 139 | 128075 | finished |  | ESTADO_INDETERMINADO | ELEGIBLE_CONDICIONES | EXCLUIDO_O_REVISION | Estado de ensayo sin descripcion concluyente del mecanismo de terminacion. | https://doi.org/10.5281/zenodo.21509581
FAB008_9 | FABEST | 42CrMo4+QT | FAB008 | Axial | Unnotched dog-bone hollow | -1 | 500 | 139 | 186490 | finished |  | ESTADO_INDETERMINADO | ELEGIBLE_CONDICIONES | EXCLUIDO_O_REVISION | Estado de ensayo sin descripcion concluyente del mecanismo de terminacion. | https://doi.org/10.5281/zenodo.21509581
FAB008_10 | FABEST | 42CrMo4+QT | FAB008 | Axial | Unnotched dog-bone hollow | -1 | 490 | 139 | 186845 | finished |  | ESTADO_INDETERMINADO | ELEGIBLE_CONDICIONES | EXCLUIDO_O_REVISION | Estado de ensayo sin descripcion concluyente del mecanismo de terminacion. | https://doi.org/10.5281/zenodo.21509581
FAB008_7 | FABEST | 42CrMo4+QT | FAB008 | Axial | Unnotched dog-bone hollow | -1 | 490 | 139 | 10024790 | interrupted |  | CENSURA_CONFIRMABLE | ELEGIBLE_CONDICIONES | CANDIDATO_ANALISIS | Estado interrupted y ciclos registrados; verificar criterio de fin del ensayo. | https://doi.org/10.5281/zenodo.21509581
FAB008_1E+3 | FABEST | 42CrMo4+QT | FAB008 | Axial | Unnotched dog-bone hollow | -1 | 867.5541 | 139 | 1000 |  |  | PUNTO_CURVA_NO_ENSAYO | ELEGIBLE_CONDICIONES | EXCLUIDO_O_REVISION | Identificador en notacion cientifica; estado/nota vacios. Serie auxiliar (verificar fuente). | https://doi.org/10.5281/zenodo.21509581
FAB008_2E+3 | FABEST | 42CrMo4+QT | FAB008 | Axial | Unnotched dog-bone hollow | -1 | 806.2666 | 139 | 2000 |  |  | PUNTO_CURVA_NO_ENSAYO | ELEGIBLE_CONDICIONES | EXCLUIDO_O_REVISION | Identificador en notacion cientifica; estado/nota vacios. Serie auxiliar (verificar fuente). | https://doi.org/10.5281/zenodo.21509581
FAB008_5E+3 | FABEST | 42CrMo4+QT | FAB008 | Axial | Unnotched dog-bone hollow | -1 | 731.8426 | 139 | 5000 |  |  | PUNTO_CURVA_NO_ENSAYO | ELEGIBLE_CONDICIONES | EXCLUIDO_O_REVISION | Identificador en notacion cientifica; estado/nota vacios. Serie auxiliar (verificar fuente). | https://doi.org/10.5281/zenodo.21509581
FAB008_1E+4 | FABEST | 42CrMo4+QT | FAB008 | Axial | Unnotched dog-bone hollow | -1 | 680.1423 | 139 | 10000 |  |  | PUNTO_CURVA_NO_ENSAYO | ELEGIBLE_CONDICIONES | EXCLUIDO_O_REVISION | Identificador en notacion cientifica; estado/nota vacios. Serie auxiliar (verificar fuente). | https://doi.org/10.5281/zenodo.21509581
FAB008_2E+4 | FABEST | 42CrMo4+QT | FAB008 | Axial | Unnotched dog-bone hollow | -1 | 632.0943 | 139 | 20000 |  |  | PUNTO_CURVA_NO_ENSAYO | ELEGIBLE_CONDICIONES | EXCLUIDO_O_REVISION | Identificador en notacion cientifica; estado/nota vacios. Serie auxiliar (verificar fuente). | https://doi.org/10.5281/zenodo.21509581
FAB008_5E+4 | FABEST | 42CrMo4+QT | FAB008 | Axial | Unnotched dog-bone hollow | -1 | 573.7476 | 139 | 50000 |  |  | PUNTO_CURVA_NO_ENSAYO | ELEGIBLE_CONDICIONES | EXCLUIDO_O_REVISION | Identificador en notacion cientifica; estado/nota vacios. Serie auxiliar (verificar fuente). | https://doi.org/10.5281/zenodo.21509581
FAB008_1E+5 | FABEST | 42CrMo4+QT | FAB008 | Axial | Unnotched dog-bone hollow | -1 | 533.2157 | 139 | 100000 |  |  | PUNTO_CURVA_NO_ENSAYO | ELEGIBLE_CONDICIONES | EXCLUIDO_O_REVISION | Identificador en notacion cientifica; estado/nota vacios. Serie auxiliar (verificar fuente). | https://doi.org/10.5281/zenodo.21509581
FAB008_2E+5 | FABEST | 42CrMo4+QT | FAB008 | Axial | Unnotched dog-bone hollow | -1 | 495.5472 | 139 | 200000 |  |  | PUNTO_CURVA_NO_ENSAYO | ELEGIBLE_CONDICIONES | EXCLUIDO_O_REVISION | Identificador en notacion cientifica; estado/nota vacios. Serie auxiliar (verificar fuente). | https://doi.org/10.5281/zenodo.21509581
FAB008_5E+5 | FABEST | 42CrMo4+QT | FAB008 | Axial | Unnotched dog-bone hollow | -1 | 449.8048 | 139 | 500000 |  |  | PUNTO_CURVA_NO_ENSAYO | ELEGIBLE_CONDICIONES | EXCLUIDO_O_REVISION | Identificador en notacion cientifica; estado/nota vacios. Serie auxiliar (verificar fuente). | https://doi.org/10.5281/zenodo.21509581
FAB008_1E+6 | FABEST | 42CrMo4+QT | FAB008 | Axial | Unnotched dog-bone hollow | -1 | 418.0288 | 139 | 1000000 |  |  | PUNTO_CURVA_NO_ENSAYO | ELEGIBLE_CONDICIONES | EXCLUIDO_O_REVISION | Identificador en notacion cientifica; estado/nota vacios. Serie auxiliar (verificar fuente). | https://doi.org/10.5281/zenodo.21509581
FAB008_2E+6 | FABEST | 42CrMo4+QT | FAB008 | Axial | Unnotched dog-bone hollow | -1 | 388.4975 | 139 | 2000000 |  |  | PUNTO_CURVA_NO_ENSAYO | ELEGIBLE_CONDICIONES | EXCLUIDO_O_REVISION | Identificador en notacion cientifica; estado/nota vacios. Serie auxiliar (verificar fuente). | https://doi.org/10.5281/zenodo.21509581
FAB008_5E+6 | FABEST | 42CrMo4+QT | FAB008 | Axial | Unnotched dog-bone hollow | -1 | 352.6365 | 139 | 5000000 |  |  | PUNTO_CURVA_NO_ENSAYO | ELEGIBLE_CONDICIONES | EXCLUIDO_O_REVISION | Identificador en notacion cientifica; estado/nota vacios. Serie auxiliar (verificar fuente). | https://doi.org/10.5281/zenodo.21509581
FAB008_1E+7 | FABEST | 42CrMo4+QT | FAB008 | Axial | Unnotched dog-bone hollow | -1 | 327.7248 | 139 | 10000000 |  |  | PUNTO_CURVA_NO_ENSAYO | ELEGIBLE_CONDICIONES | EXCLUIDO_O_REVISION | Identificador en notacion cientifica; estado/nota vacios. Serie auxiliar (verificar fuente). | https://doi.org/10.5281/zenodo.21509581
FAB008_2E+7 | FABEST | 42CrMo4+QT | FAB008 | Axial | Unnotched dog-bone hollow | -1 | 304.573 | 139 | 20000000 |  |  | PUNTO_CURVA_NO_ENSAYO | ELEGIBLE_CONDICIONES | EXCLUIDO_O_REVISION | Identificador en notacion cientifica; estado/nota vacios. Serie auxiliar (verificar fuente). | https://doi.org/10.5281/zenodo.21509581
FAB008_5E+7 | FABEST | 42CrMo4+QT | FAB008 | Axial | Unnotched dog-bone hollow | -1 | 276.4588 | 139 | 50000000 |  |  | PUNTO_CURVA_NO_ENSAYO | ELEGIBLE_CONDICIONES | EXCLUIDO_O_REVISION | Identificador en notacion cientifica; estado/nota vacios. Serie auxiliar (verificar fuente). | https://doi.org/10.5281/zenodo.21509581
FAB008_1E+8 | FABEST | 42CrMo4+QT | FAB008 | Axial | Unnotched dog-bone hollow | -1 | 256.9287 | 139 | 100000000 |  |  | PUNTO_CURVA_NO_ENSAYO | ELEGIBLE_CONDICIONES | EXCLUIDO_O_REVISION | Identificador en notacion cientifica; estado/nota vacios. Serie auxiliar (verificar fuente). | https://doi.org/10.5281/zenodo.21509581
FAB008_1E+3 | FABEST | 42CrMo4+QT | FAB008 | Axial | Unnotched dog-bone hollow | -1 | 725.3682 | 139 | 1000 |  |  | PUNTO_CURVA_NO_ENSAYO | ELEGIBLE_CONDICIONES | EXCLUIDO_O_REVISION | Identificador en notacion cientifica; estado/nota vacios. Serie auxiliar (verificar fuente). | https://doi.org/10.5281/zenodo.21509581
FAB008_2E+3 | FABEST | 42CrMo4+QT | FAB008 | Axial | Unnotched dog-bone hollow | -1 | 719.0044 | 139 | 2000 |  |  | PUNTO_CURVA_NO_ENSAYO | ELEGIBLE_CONDICIONES | EXCLUIDO_O_REVISION | Identificador en notacion cientifica; estado/nota vacios. Serie auxiliar (verificar fuente). | https://doi.org/10.5281/zenodo.21509581
FAB008_5E+3 | FABEST | 42CrMo4+QT | FAB008 | Axial | Unnotched dog-bone hollow | -1 | 701.6446 | 139 | 5000 |  |  | PUNTO_CURVA_NO_ENSAYO | ELEGIBLE_CONDICIONES | EXCLUIDO_O_REVISION | Identificador en notacion cientifica; estado/nota vacios. Serie auxiliar (verificar fuente). | https://doi.org/10.5281/zenodo.21509581
FAB008_1E+4 | FABEST | 42CrMo4+QT | FAB008 | Axial | Unnotched dog-bone hollow | -1 | 677.4237 | 139 | 10000 |  |  | PUNTO_CURVA_NO_ENSAYO | ELEGIBLE_CONDICIONES | EXCLUIDO_O_REVISION | Identificador en notacion cientifica; estado/nota vacios. Serie auxiliar (verificar fuente). | https://doi.org/10.5281/zenodo.21509581
FAB008_2E+4 | FABEST | 42CrMo4+QT | FAB008 | Axial | Unnotched dog-bone hollow | -1 | 641.2661 | 139 | 20000 |  |  | PUNTO_CURVA_NO_ENSAYO | ELEGIBLE_CONDICIONES | EXCLUIDO_O_REVISION | Identificador en notacion cientifica; estado/nota vacios. Serie auxiliar (verificar fuente). | https://doi.org/10.5281/zenodo.21509581
FAB008_5E+4 | FABEST | 42CrMo4+QT | FAB008 | Axial | Unnotched dog-bone hollow | -1 | 581.4329 | 139 | 50000 |  |  | PUNTO_CURVA_NO_ENSAYO | ELEGIBLE_CONDICIONES | EXCLUIDO_O_REVISION | Identificador en notacion cientifica; estado/nota vacios. Serie auxiliar (verificar fuente). | https://doi.org/10.5281/zenodo.21509581
FAB008_1E+5 | FABEST | 42CrMo4+QT | FAB008 | Axial | Unnotched dog-bone hollow | -1 | 538.9911 | 139 | 100000 |  |  | PUNTO_CURVA_NO_ENSAYO | ELEGIBLE_CONDICIONES | EXCLUIDO_O_REVISION | Identificador en notacion cientifica; estado/nota vacios. Serie auxiliar (verificar fuente). | https://doi.org/10.5281/zenodo.21509581
FAB008_2E+5 | FABEST | 42CrMo4+QT | FAB008 | Axial | Unnotched dog-bone hollow | -1 | 507.3029 | 139 | 200000 |  |  | PUNTO_CURVA_NO_ENSAYO | ELEGIBLE_CONDICIONES | EXCLUIDO_O_REVISION | Identificador en notacion cientifica; estado/nota vacios. Serie auxiliar (verificar fuente). | https://doi.org/10.5281/zenodo.21509581
FAB008_5E+5 | FABEST | 42CrMo4+QT | FAB008 | Axial | Unnotched dog-bone hollow | -1 | 482.732 | 139 | 500000 |  |  | PUNTO_CURVA_NO_ENSAYO | ELEGIBLE_CONDICIONES | EXCLUIDO_O_REVISION | Identificador en notacion cientifica; estado/nota vacios. Serie auxiliar (verificar fuente). | https://doi.org/10.5281/zenodo.21509581
FAB008_1E+6 | FABEST | 42CrMo4+QT | FAB008 | Axial | Unnotched dog-bone hollow | -1 | 473.2976 | 139 | 1000000 |  |  | PUNTO_CURVA_NO_ENSAYO | ELEGIBLE_CONDICIONES | EXCLUIDO_O_REVISION | Identificador en notacion cientifica; estado/nota vacios. Serie auxiliar (verificar fuente). | https://doi.org/10.5281/zenodo.21509581
FAB008_2E+6 | FABEST | 42CrMo4+QT | FAB008 | Axial | Unnotched dog-bone hollow | -1 | 468.3063 | 139 | 2000000 |  |  | PUNTO_CURVA_NO_ENSAYO | ELEGIBLE_CONDICIONES | EXCLUIDO_O_REVISION | Identificador en notacion cientifica; estado/nota vacios. Serie auxiliar (verificar fuente). | https://doi.org/10.5281/zenodo.21509581
FAB008_5E+6 | FABEST | 42CrMo4+QT | FAB008 | Axial | Unnotched dog-bone hollow | -1 | 465.2176 | 139 | 5000000 |  |  | PUNTO_CURVA_NO_ENSAYO | ELEGIBLE_CONDICIONES | EXCLUIDO_O_REVISION | Identificador en notacion cientifica; estado/nota vacios. Serie auxiliar (verificar fuente). | https://doi.org/10.5281/zenodo.21509581
FAB008_1E+7 | FABEST | 42CrMo4+QT | FAB008 | Axial | Unnotched dog-bone hollow | -1 | 464.1718 | 139 | 10000000 |  |  | PUNTO_CURVA_NO_ENSAYO | ELEGIBLE_CONDICIONES | EXCLUIDO_O_REVISION | Identificador en notacion cientifica; estado/nota vacios. Serie auxiliar (verificar fuente). | https://doi.org/10.5281/zenodo.21509581
FAB008_2E+7 | FABEST | 42CrMo4+QT | FAB008 | Axial | Unnotched dog-bone hollow | -1 | 463.6459 | 139 | 20000000 |  |  | PUNTO_CURVA_NO_ENSAYO | ELEGIBLE_CONDICIONES | EXCLUIDO_O_REVISION | Identificador en notacion cientifica; estado/nota vacios. Serie auxiliar (verificar fuente). | https://doi.org/10.5281/zenodo.21509581
FAB008_5E+7 | FABEST | 42CrMo4+QT | FAB008 | Axial | Unnotched dog-bone hollow | -1 | 463.3293 | 139 | 50000000 |  |  | PUNTO_CURVA_NO_ENSAYO | ELEGIBLE_CONDICIONES | EXCLUIDO_O_REVISION | Identificador en notacion cientifica; estado/nota vacios. Serie auxiliar (verificar fuente). | https://doi.org/10.5281/zenodo.21509581
FAB008_1E+8 | FABEST | 42CrMo4+QT | FAB008 | Axial | Unnotched dog-bone hollow | -1 | 463.2236 | 139 | 100000000 |  |  | PUNTO_CURVA_NO_ENSAYO | ELEGIBLE_CONDICIONES | EXCLUIDO_O_REVISION | Identificador en notacion cientifica; estado/nota vacios. Serie auxiliar (verificar fuente). | https://doi.org/10.5281/zenodo.21509581
FAB008_1E+3 | FABEST | 42CrMo4+QT | FAB008 | Axial | Unnotched dog-bone hollow | -1 | 820.1607 | 139 | 1000 |  |  | PUNTO_CURVA_NO_ENSAYO | ELEGIBLE_CONDICIONES | EXCLUIDO_O_REVISION | Identificador en notacion cientifica; estado/nota vacios. Serie auxiliar (verificar fuente). | https://doi.org/10.5281/zenodo.21509581
FAB008_2E+3 | FABEST | 42CrMo4+QT | FAB008 | Axial | Unnotched dog-bone hollow | -1 | 777.392 | 139 | 2000 |  |  | PUNTO_CURVA_NO_ENSAYO | ELEGIBLE_CONDICIONES | EXCLUIDO_O_REVISION | Identificador en notacion cientifica; estado/nota vacios. Serie auxiliar (verificar fuente). | https://doi.org/10.5281/zenodo.21509581
FAB008_5E+3 | FABEST | 42CrMo4+QT | FAB008 | Axial | Unnotched dog-bone hollow | -1 | 720.8549 | 139 | 5000 |  |  | PUNTO_CURVA_NO_ENSAYO | ELEGIBLE_CONDICIONES | EXCLUIDO_O_REVISION | Identificador en notacion cientifica; estado/nota vacios. Serie auxiliar (verificar fuente). | https://doi.org/10.5281/zenodo.21509581
FAB008_1E+4 | FABEST | 42CrMo4+QT | FAB008 | Axial | Unnotched dog-bone hollow | -1 | 678.0863 | 139 | 10000 |  |  | PUNTO_CURVA_NO_ENSAYO | ELEGIBLE_CONDICIONES | EXCLUIDO_O_REVISION | Identificador en notacion cientifica; estado/nota vacios. Serie auxiliar (verificar fuente). | https://doi.org/10.5281/zenodo.21509581
FAB008_2E+4 | FABEST | 42CrMo4+QT | FAB008 | Axial | Unnotched dog-bone hollow | -1 | 635.3176 | 139 | 20000 |  |  | PUNTO_CURVA_NO_ENSAYO | ELEGIBLE_CONDICIONES | EXCLUIDO_O_REVISION | Identificador en notacion cientifica; estado/nota vacios. Serie auxiliar (verificar fuente). | https://doi.org/10.5281/zenodo.21509581
FAB008_5E+4 | FABEST | 42CrMo4+QT | FAB008 | Axial | Unnotched dog-bone hollow | -1 | 578.7805 | 139 | 50000 |  |  | PUNTO_CURVA_NO_ENSAYO | ELEGIBLE_CONDICIONES | EXCLUIDO_O_REVISION | Identificador en notacion cientifica; estado/nota vacios. Serie auxiliar (verificar fuente). | https://doi.org/10.5281/zenodo.21509581
FAB008_1E+5 | FABEST | 42CrMo4+QT | FAB008 | Axial | Unnotched dog-bone hollow | -1 | 536.0119 | 139 | 100000 |  |  | PUNTO_CURVA_NO_ENSAYO | ELEGIBLE_CONDICIONES | EXCLUIDO_O_REVISION | Identificador en notacion cientifica; estado/nota vacios. Serie auxiliar (verificar fuente). | https://doi.org/10.5281/zenodo.21509581
FAB008_2E+5 | FABEST | 42CrMo4+QT | FAB008 | Axial | Unnotched dog-bone hollow | -1 | 493.2432 | 139 | 200000 |  |  | PUNTO_CURVA_NO_ENSAYO | ELEGIBLE_CONDICIONES | EXCLUIDO_O_REVISION | Identificador en notacion cientifica; estado/nota vacios. Serie auxiliar (verificar fuente). | https://doi.org/10.5281/zenodo.21509581
FAB008_5E+5 | FABEST | 42CrMo4+QT | FAB008 | Axial | Unnotched dog-bone hollow | -1 | 436.7061 | 139 | 500000 |  |  | PUNTO_CURVA_NO_ENSAYO | ELEGIBLE_CONDICIONES | EXCLUIDO_O_REVISION | Identificador en notacion cientifica; estado/nota vacios. Serie auxiliar (verificar fuente). | https://doi.org/10.5281/zenodo.21509581
FAB008_1E+6 | FABEST | 42CrMo4+QT | FAB008 | Axial | Unnotched dog-bone hollow | -1 | 393.9375 | 139 | 1000000 |  |  | PUNTO_CURVA_NO_ENSAYO | ELEGIBLE_CONDICIONES | EXCLUIDO_O_REVISION | Identificador en notacion cientifica; estado/nota vacios. Serie auxiliar (verificar fuente). | https://doi.org/10.5281/zenodo.21509581
FAB008_2E+6 | FABEST | 42CrMo4+QT | FAB008 | Axial | Unnotched dog-bone hollow | -1 | 351.1688 | 139 | 2000000 |  |  | PUNTO_CURVA_NO_ENSAYO | ELEGIBLE_CONDICIONES | EXCLUIDO_O_REVISION | Identificador en notacion cientifica; estado/nota vacios. Serie auxiliar (verificar fuente). | https://doi.org/10.5281/zenodo.21509581
FAB008_5E+6 | FABEST | 42CrMo4+QT | FAB008 | Axial | Unnotched dog-bone hollow | -1 | 294.6317 | 139 | 5000000 |  |  | PUNTO_CURVA_NO_ENSAYO | ELEGIBLE_CONDICIONES | EXCLUIDO_O_REVISION | Identificador en notacion cientifica; estado/nota vacios. Serie auxiliar (verificar fuente). | https://doi.org/10.5281/zenodo.21509581
FAB008_1E+7 | FABEST | 42CrMo4+QT | FAB008 | Axial | Unnotched dog-bone hollow | -1 | 251.8631 | 139 | 10000000 |  |  | PUNTO_CURVA_NO_ENSAYO | ELEGIBLE_CONDICIONES | EXCLUIDO_O_REVISION | Identificador en notacion cientifica; estado/nota vacios. Serie auxiliar (verificar fuente). | https://doi.org/10.5281/zenodo.21509581
FAB008_2E+7 | FABEST | 42CrMo4+QT | FAB008 | Axial | Unnotched dog-bone hollow | -1 | 209.0944 | 139 | 20000000 |  |  | PUNTO_CURVA_NO_ENSAYO | ELEGIBLE_CONDICIONES | EXCLUIDO_O_REVISION | Identificador en notacion cientifica; estado/nota vacios. Serie auxiliar (verificar fuente). | https://doi.org/10.5281/zenodo.21509581
FAB008_5E+7 | FABEST | 42CrMo4+QT | FAB008 | Axial | Unnotched dog-bone hollow | -1 | 152.5573 | 139 | 50000000 |  |  | PUNTO_CURVA_NO_ENSAYO | ELEGIBLE_CONDICIONES | EXCLUIDO_O_REVISION | Identificador en notacion cientifica; estado/nota vacios. Serie auxiliar (verificar fuente). | https://doi.org/10.5281/zenodo.21509581
FAB008_1E+8 | FABEST | 42CrMo4+QT | FAB008 | Axial | Unnotched dog-bone hollow | -1 | 109.7887 | 139 | 100000000 |  |  | PUNTO_CURVA_NO_ENSAYO | ELEGIBLE_CONDICIONES | EXCLUIDO_O_REVISION | Identificador en notacion cientifica; estado/nota vacios. Serie auxiliar (verificar fuente). | https://doi.org/10.5281/zenodo.21509581
FAB010_19 | FABEST | 42CrMo4+QT | FAB010 | Axial | Unnotched hourglass bar | -3 | 650 | 127 | 12647 | finished |  | ESTADO_INDETERMINADO | OTRAS_CONDICIONES | EXCLUIDO_O_REVISION | Estado de ensayo sin descripcion concluyente del mecanismo de terminacion. | https://doi.org/10.5281/zenodo.21509581
FAB010_2B | FABEST | 42CrMo4+QT | FAB010 | Axial | Unnotched hourglass bar | -3 | 675 | 127 | 34734 | finished |  | ESTADO_INDETERMINADO | OTRAS_CONDICIONES | EXCLUIDO_O_REVISION | Estado de ensayo sin descripcion concluyente del mecanismo de terminacion. | https://doi.org/10.5281/zenodo.21509581
FAB010_5 | FABEST | 42CrMo4+QT | FAB010 | Axial | Unnotched hourglass bar | -3 | 650 | 127 | 36635 | finished |  | ESTADO_INDETERMINADO | OTRAS_CONDICIONES | EXCLUIDO_O_REVISION | Estado de ensayo sin descripcion concluyente del mecanismo de terminacion. | https://doi.org/10.5281/zenodo.21509581
FAB010_4 | FABEST | 42CrMo4+QT | FAB010 | Axial | Unnotched hourglass bar | -3 | 630 | 127 | 61082 | finished |  | ESTADO_INDETERMINADO | OTRAS_CONDICIONES | EXCLUIDO_O_REVISION | Estado de ensayo sin descripcion concluyente del mecanismo de terminacion. | https://doi.org/10.5281/zenodo.21509581
FAB010_18 | FABEST | 42CrMo4+QT | FAB010 | Axial | Unnotched hourglass bar | -3 | 600 | 127 | 130306 | finished |  | ESTADO_INDETERMINADO | OTRAS_CONDICIONES | EXCLUIDO_O_REVISION | Estado de ensayo sin descripcion concluyente del mecanismo de terminacion. | https://doi.org/10.5281/zenodo.21509581
FAB010_20 | FABEST | 42CrMo4+QT | FAB010 | Axial | Unnotched hourglass bar | -3 | 570 | 127 | 200371 | finished |  | ESTADO_INDETERMINADO | OTRAS_CONDICIONES | EXCLUIDO_O_REVISION | Estado de ensayo sin descripcion concluyente del mecanismo de terminacion. | https://doi.org/10.5281/zenodo.21509581
FAB010_21 | FABEST | 42CrMo4+QT | FAB010 | Axial | Unnotched hourglass bar | -3 | 550 | 127 | 348437 | finished |  | ESTADO_INDETERMINADO | OTRAS_CONDICIONES | EXCLUIDO_O_REVISION | Estado de ensayo sin descripcion concluyente del mecanismo de terminacion. | https://doi.org/10.5281/zenodo.21509581
FAB010_6 | FABEST | 42CrMo4+QT | FAB010 | Axial | Unnotched hourglass bar | -3 | 530 | 127 | 520076 | finished |  | ESTADO_INDETERMINADO | OTRAS_CONDICIONES | EXCLUIDO_O_REVISION | Estado de ensayo sin descripcion concluyente del mecanismo de terminacion. | https://doi.org/10.5281/zenodo.21509581
FAB010_3 | FABEST | 42CrMo4+QT | FAB010 | Axial | Unnotched hourglass bar | -3 | 520 | 127 | 584964 | finished |  | ESTADO_INDETERMINADO | OTRAS_CONDICIONES | EXCLUIDO_O_REVISION | Estado de ensayo sin descripcion concluyente del mecanismo de terminacion. | https://doi.org/10.5281/zenodo.21509581
FAB010_2 | FABEST | 42CrMo4+QT | FAB010 | Axial | Unnotched hourglass bar | -3 | 510 | 127 | 10845119 | interrupted |  | CENSURA_CONFIRMABLE | OTRAS_CONDICIONES | EXCLUIDO_O_REVISION | Estado interrupted y ciclos registrados; verificar criterio de fin del ensayo. | https://doi.org/10.5281/zenodo.21509581
FAB010_1E+3 | FABEST | 42CrMo4+QT | FAB010 | Axial | Unnotched hourglass bar | -3 | 848.7864 | 127 | 1000 |  |  | PUNTO_CURVA_NO_ENSAYO | OTRAS_CONDICIONES | EXCLUIDO_O_REVISION | Identificador en notacion cientifica; estado/nota vacios. Serie auxiliar (verificar fuente). | https://doi.org/10.5281/zenodo.21509581
FAB010_2E+3 | FABEST | 42CrMo4+QT | FAB010 | Axial | Unnotched hourglass bar | -3 | 805.5631 | 127 | 2000 |  |  | PUNTO_CURVA_NO_ENSAYO | OTRAS_CONDICIONES | EXCLUIDO_O_REVISION | Identificador en notacion cientifica; estado/nota vacios. Serie auxiliar (verificar fuente). | https://doi.org/10.5281/zenodo.21509581
FAB010_5E+3 | FABEST | 42CrMo4+QT | FAB010 | Axial | Unnotched hourglass bar | -3 | 751.7844 | 127 | 5000 |  |  | PUNTO_CURVA_NO_ENSAYO | OTRAS_CONDICIONES | EXCLUIDO_O_REVISION | Identificador en notacion cientifica; estado/nota vacios. Serie auxiliar (verificar fuente). | https://doi.org/10.5281/zenodo.21509581
FAB010_1E+4 | FABEST | 42CrMo4+QT | FAB010 | Axial | Unnotched hourglass bar | -3 | 713.5008 | 127 | 10000 |  |  | PUNTO_CURVA_NO_ENSAYO | OTRAS_CONDICIONES | EXCLUIDO_O_REVISION | Identificador en notacion cientifica; estado/nota vacios. Serie auxiliar (verificar fuente). | https://doi.org/10.5281/zenodo.21509581
FAB010_2E+4 | FABEST | 42CrMo4+QT | FAB010 | Axial | Unnotched hourglass bar | -3 | 677.1668 | 127 | 20000 |  |  | PUNTO_CURVA_NO_ENSAYO | OTRAS_CONDICIONES | EXCLUIDO_O_REVISION | Identificador en notacion cientifica; estado/nota vacios. Serie auxiliar (verificar fuente). | https://doi.org/10.5281/zenodo.21509581
FAB010_5E+4 | FABEST | 42CrMo4+QT | FAB010 | Axial | Unnotched hourglass bar | -3 | 631.9597 | 127 | 50000 |  |  | PUNTO_CURVA_NO_ENSAYO | OTRAS_CONDICIONES | EXCLUIDO_O_REVISION | Identificador en notacion cientifica; estado/nota vacios. Serie auxiliar (verificar fuente). | https://doi.org/10.5281/zenodo.21509581
FAB010_1E+5 | FABEST | 42CrMo4+QT | FAB010 | Axial | Unnotched hourglass bar | -3 | 599.778 | 127 | 100000 |  |  | PUNTO_CURVA_NO_ENSAYO | OTRAS_CONDICIONES | EXCLUIDO_O_REVISION | Identificador en notacion cientifica; estado/nota vacios. Serie auxiliar (verificar fuente). | https://doi.org/10.5281/zenodo.21509581
FAB010_2E+5 | FABEST | 42CrMo4+QT | FAB010 | Axial | Unnotched hourglass bar | -3 | 569.2352 | 127 | 200000 |  |  | PUNTO_CURVA_NO_ENSAYO | OTRAS_CONDICIONES | EXCLUIDO_O_REVISION | Identificador en notacion cientifica; estado/nota vacios. Serie auxiliar (verificar fuente). | https://doi.org/10.5281/zenodo.21509581
FAB010_5E+5 | FABEST | 42CrMo4+QT | FAB010 | Axial | Unnotched hourglass bar | -3 | 531.2335 | 127 | 500000 |  |  | PUNTO_CURVA_NO_ENSAYO | OTRAS_CONDICIONES | EXCLUIDO_O_REVISION | Identificador en notacion cientifica; estado/nota vacios. Serie auxiliar (verificar fuente). | https://doi.org/10.5281/zenodo.21509581
FAB010_1E+6 | FABEST | 42CrMo4+QT | FAB010 | Axial | Unnotched hourglass bar | -3 | 504.1812 | 127 | 1000000 |  |  | PUNTO_CURVA_NO_ENSAYO | OTRAS_CONDICIONES | EXCLUIDO_O_REVISION | Identificador en notacion cientifica; estado/nota vacios. Serie auxiliar (verificar fuente). | https://doi.org/10.5281/zenodo.21509581
FAB010_2E+6 | FABEST | 42CrMo4+QT | FAB010 | Axial | Unnotched hourglass bar | -3 | 478.5064 | 127 | 2000000 |  |  | PUNTO_CURVA_NO_ENSAYO | OTRAS_CONDICIONES | EXCLUIDO_O_REVISION | Identificador en notacion cientifica; estado/nota vacios. Serie auxiliar (verificar fuente). | https://doi.org/10.5281/zenodo.21509581
FAB010_5E+6 | FABEST | 42CrMo4+QT | FAB010 | Axial | Unnotched hourglass bar | -3 | 446.5618 | 127 | 5000000 |  |  | PUNTO_CURVA_NO_ENSAYO | OTRAS_CONDICIONES | EXCLUIDO_O_REVISION | Identificador en notacion cientifica; estado/nota vacios. Serie auxiliar (verificar fuente). | https://doi.org/10.5281/zenodo.21509581
FAB010_1E+7 | FABEST | 42CrMo4+QT | FAB010 | Axial | Unnotched hourglass bar | -3 | 423.8212 | 127 | 10000000 |  |  | PUNTO_CURVA_NO_ENSAYO | OTRAS_CONDICIONES | EXCLUIDO_O_REVISION | Identificador en notacion cientifica; estado/nota vacios. Serie auxiliar (verificar fuente). | https://doi.org/10.5281/zenodo.21509581
FAB010_2E+7 | FABEST | 42CrMo4+QT | FAB010 | Axial | Unnotched hourglass bar | -3 | 402.2387 | 127 | 20000000 |  |  | PUNTO_CURVA_NO_ENSAYO | OTRAS_CONDICIONES | EXCLUIDO_O_REVISION | Identificador en notacion cientifica; estado/nota vacios. Serie auxiliar (verificar fuente). | https://doi.org/10.5281/zenodo.21509581
FAB010_5E+7 | FABEST | 42CrMo4+QT | FAB010 | Axial | Unnotched hourglass bar | -3 | 375.3856 | 127 | 50000000 |  |  | PUNTO_CURVA_NO_ENSAYO | OTRAS_CONDICIONES | EXCLUIDO_O_REVISION | Identificador en notacion cientifica; estado/nota vacios. Serie auxiliar (verificar fuente). | https://doi.org/10.5281/zenodo.21509581
FAB010_1E+8 | FABEST | 42CrMo4+QT | FAB010 | Axial | Unnotched hourglass bar | -3 | 356.2696 | 127 | 100000000 |  |  | PUNTO_CURVA_NO_ENSAYO | OTRAS_CONDICIONES | EXCLUIDO_O_REVISION | Identificador en notacion cientifica; estado/nota vacios. Serie auxiliar (verificar fuente). | https://doi.org/10.5281/zenodo.21509581
FAB010_1E+3 | FABEST | 42CrMo4+QT | FAB010 | Axial | Unnotched hourglass bar | -3 | 685.8842 | 127 | 1000 |  |  | PUNTO_CURVA_NO_ENSAYO | OTRAS_CONDICIONES | EXCLUIDO_O_REVISION | Identificador en notacion cientifica; estado/nota vacios. Serie auxiliar (verificar fuente). | https://doi.org/10.5281/zenodo.21509581
FAB010_2E+3 | FABEST | 42CrMo4+QT | FAB010 | Axial | Unnotched hourglass bar | -3 | 684.548 | 127 | 2000 |  |  | PUNTO_CURVA_NO_ENSAYO | OTRAS_CONDICIONES | EXCLUIDO_O_REVISION | Identificador en notacion cientifica; estado/nota vacios. Serie auxiliar (verificar fuente). | https://doi.org/10.5281/zenodo.21509581
FAB010_5E+3 | FABEST | 42CrMo4+QT | FAB010 | Axial | Unnotched hourglass bar | -3 | 680.6502 | 127 | 5000 |  |  | PUNTO_CURVA_NO_ENSAYO | OTRAS_CONDICIONES | EXCLUIDO_O_REVISION | Identificador en notacion cientifica; estado/nota vacios. Serie auxiliar (verificar fuente). | https://doi.org/10.5281/zenodo.21509581
FAB010_1E+4 | FABEST | 42CrMo4+QT | FAB010 | Axial | Unnotched hourglass bar | -3 | 674.5015 | 127 | 10000 |  |  | PUNTO_CURVA_NO_ENSAYO | OTRAS_CONDICIONES | EXCLUIDO_O_REVISION | Identificador en notacion cientifica; estado/nota vacios. Serie auxiliar (verificar fuente). | https://doi.org/10.5281/zenodo.21509581
FAB010_2E+4 | FABEST | 42CrMo4+QT | FAB010 | Axial | Unnotched hourglass bar | -3 | 663.3593 | 127 | 20000 |  |  | PUNTO_CURVA_NO_ENSAYO | OTRAS_CONDICIONES | EXCLUIDO_O_REVISION | Identificador en notacion cientifica; estado/nota vacios. Serie auxiliar (verificar fuente). | https://doi.org/10.5281/zenodo.21509581
FAB010_5E+4 | FABEST | 42CrMo4+QT | FAB010 | Axial | Unnotched hourglass bar | -3 | 636.9725 | 127 | 50000 |  |  | PUNTO_CURVA_NO_ENSAYO | OTRAS_CONDICIONES | EXCLUIDO_O_REVISION | Identificador en notacion cientifica; estado/nota vacios. Serie auxiliar (verificar fuente). | https://doi.org/10.5281/zenodo.21509581
FAB010_1E+5 | FABEST | 42CrMo4+QT | FAB010 | Axial | Unnotched hourglass bar | -3 | 607.6322 | 127 | 100000 |  |  | PUNTO_CURVA_NO_ENSAYO | OTRAS_CONDICIONES | EXCLUIDO_O_REVISION | Identificador en notacion cientifica; estado/nota vacios. Serie auxiliar (verificar fuente). | https://doi.org/10.5281/zenodo.21509581
FAB010_2E+5 | FABEST | 42CrMo4+QT | FAB010 | Axial | Unnotched hourglass bar | -3 | 574.7667 | 127 | 200000 |  |  | PUNTO_CURVA_NO_ENSAYO | OTRAS_CONDICIONES | EXCLUIDO_O_REVISION | Identificador en notacion cientifica; estado/nota vacios. Serie auxiliar (verificar fuente). | https://doi.org/10.5281/zenodo.21509581
FAB010_5E+5 | FABEST | 42CrMo4+QT | FAB010 | Axial | Unnotched hourglass bar | -3 | 537.6264 | 127 | 500000 |  |  | PUNTO_CURVA_NO_ENSAYO | OTRAS_CONDICIONES | EXCLUIDO_O_REVISION | Identificador en notacion cientifica; estado/nota vacios. Serie auxiliar (verificar fuente). | https://doi.org/10.5281/zenodo.21509581
FAB010_1E+6 | FABEST | 42CrMo4+QT | FAB010 | Axial | Unnotched hourglass bar | -3 | 519.0699 | 127 | 1000000 |  |  | PUNTO_CURVA_NO_ENSAYO | OTRAS_CONDICIONES | EXCLUIDO_O_REVISION | Identificador en notacion cientifica; estado/nota vacios. Serie auxiliar (verificar fuente). | https://doi.org/10.5281/zenodo.21509581
FAB010_2E+6 | FABEST | 42CrMo4+QT | FAB010 | Axial | Unnotched hourglass bar | -3 | 507.9328 | 127 | 2000000 |  |  | PUNTO_CURVA_NO_ENSAYO | OTRAS_CONDICIONES | EXCLUIDO_O_REVISION | Identificador en notacion cientifica; estado/nota vacios. Serie auxiliar (verificar fuente). | https://doi.org/10.5281/zenodo.21509581
FAB010_5E+6 | FABEST | 42CrMo4+QT | FAB010 | Axial | Unnotched hourglass bar | -3 | 500.5047 | 127 | 5000000 |  |  | PUNTO_CURVA_NO_ENSAYO | OTRAS_CONDICIONES | EXCLUIDO_O_REVISION | Identificador en notacion cientifica; estado/nota vacios. Serie auxiliar (verificar fuente). | https://doi.org/10.5281/zenodo.21509581
FAB010_1E+7 | FABEST | 42CrMo4+QT | FAB010 | Axial | Unnotched hourglass bar | -3 | 497.8884 | 127 | 10000000 |  |  | PUNTO_CURVA_NO_ENSAYO | OTRAS_CONDICIONES | EXCLUIDO_O_REVISION | Identificador en notacion cientifica; estado/nota vacios. Serie auxiliar (verificar fuente). | https://doi.org/10.5281/zenodo.21509581
FAB010_2E+7 | FABEST | 42CrMo4+QT | FAB010 | Axial | Unnotched hourglass bar | -3 | 496.5522 | 127 | 20000000 |  |  | PUNTO_CURVA_NO_ENSAYO | OTRAS_CONDICIONES | EXCLUIDO_O_REVISION | Identificador en notacion cientifica; estado/nota vacios. Serie auxiliar (verificar fuente). | https://doi.org/10.5281/zenodo.21509581
FAB010_5E+7 | FABEST | 42CrMo4+QT | FAB010 | Axial | Unnotched hourglass bar | -3 | 495.7413 | 127 | 50000000 |  |  | PUNTO_CURVA_NO_ENSAYO | OTRAS_CONDICIONES | EXCLUIDO_O_REVISION | Identificador en notacion cientifica; estado/nota vacios. Serie auxiliar (verificar fuente). | https://doi.org/10.5281/zenodo.21509581
FAB010_1E+8 | FABEST | 42CrMo4+QT | FAB010 | Axial | Unnotched hourglass bar | -3 | 495.4694 | 127 | 100000000 |  |  | PUNTO_CURVA_NO_ENSAYO | OTRAS_CONDICIONES | EXCLUIDO_O_REVISION | Identificador en notacion cientifica; estado/nota vacios. Serie auxiliar (verificar fuente). | https://doi.org/10.5281/zenodo.21509581
FAB010_1E+3 | FABEST | 42CrMo4+QT | FAB010 | Axial | Unnotched hourglass bar | -3 | 808.1277 | 127 | 1000 |  |  | PUNTO_CURVA_NO_ENSAYO | OTRAS_CONDICIONES | EXCLUIDO_O_REVISION | Identificador en notacion cientifica; estado/nota vacios. Serie auxiliar (verificar fuente). | https://doi.org/10.5281/zenodo.21509581
FAB010_2E+3 | FABEST | 42CrMo4+QT | FAB010 | Axial | Unnotched hourglass bar | -3 | 777.1317 | 127 | 2000 |  |  | PUNTO_CURVA_NO_ENSAYO | OTRAS_CONDICIONES | EXCLUIDO_O_REVISION | Identificador en notacion cientifica; estado/nota vacios. Serie auxiliar (verificar fuente). | https://doi.org/10.5281/zenodo.21509581
FAB010_5E+3 | FABEST | 42CrMo4+QT | FAB010 | Axial | Unnotched hourglass bar | -3 | 736.1574 | 127 | 5000 |  |  | PUNTO_CURVA_NO_ENSAYO | OTRAS_CONDICIONES | EXCLUIDO_O_REVISION | Identificador en notacion cientifica; estado/nota vacios. Serie auxiliar (verificar fuente). | https://doi.org/10.5281/zenodo.21509581
FAB010_1E+4 | FABEST | 42CrMo4+QT | FAB010 | Axial | Unnotched hourglass bar | -3 | 705.1614 | 127 | 10000 |  |  | PUNTO_CURVA_NO_ENSAYO | OTRAS_CONDICIONES | EXCLUIDO_O_REVISION | Identificador en notacion cientifica; estado/nota vacios. Serie auxiliar (verificar fuente). | https://doi.org/10.5281/zenodo.21509581
FAB010_2E+4 | FABEST | 42CrMo4+QT | FAB010 | Axial | Unnotched hourglass bar | -3 | 674.1655 | 127 | 20000 |  |  | PUNTO_CURVA_NO_ENSAYO | OTRAS_CONDICIONES | EXCLUIDO_O_REVISION | Identificador en notacion cientifica; estado/nota vacios. Serie auxiliar (verificar fuente). | https://doi.org/10.5281/zenodo.21509581
FAB010_5E+4 | FABEST | 42CrMo4+QT | FAB010 | Axial | Unnotched hourglass bar | -3 | 633.1911 | 127 | 50000 |  |  | PUNTO_CURVA_NO_ENSAYO | OTRAS_CONDICIONES | EXCLUIDO_O_REVISION | Identificador en notacion cientifica; estado/nota vacios. Serie auxiliar (verificar fuente). | https://doi.org/10.5281/zenodo.21509581
FAB010_1E+5 | FABEST | 42CrMo4+QT | FAB010 | Axial | Unnotched hourglass bar | -3 | 602.1952 | 127 | 100000 |  |  | PUNTO_CURVA_NO_ENSAYO | OTRAS_CONDICIONES | EXCLUIDO_O_REVISION | Identificador en notacion cientifica; estado/nota vacios. Serie auxiliar (verificar fuente). | https://doi.org/10.5281/zenodo.21509581
FAB010_2E+5 | FABEST | 42CrMo4+QT | FAB010 | Axial | Unnotched hourglass bar | -3 | 571.1992 | 127 | 200000 |  |  | PUNTO_CURVA_NO_ENSAYO | OTRAS_CONDICIONES | EXCLUIDO_O_REVISION | Identificador en notacion cientifica; estado/nota vacios. Serie auxiliar (verificar fuente). | https://doi.org/10.5281/zenodo.21509581
FAB010_5E+5 | FABEST | 42CrMo4+QT | FAB010 | Axial | Unnotched hourglass bar | -3 | 530.2248 | 127 | 500000 |  |  | PUNTO_CURVA_NO_ENSAYO | OTRAS_CONDICIONES | EXCLUIDO_O_REVISION | Identificador en notacion cientifica; estado/nota vacios. Serie auxiliar (verificar fuente). | https://doi.org/10.5281/zenodo.21509581
FAB010_1E+6 | FABEST | 42CrMo4+QT | FAB010 | Axial | Unnotched hourglass bar | -3 | 499.2289 | 127 | 1000000 |  |  | PUNTO_CURVA_NO_ENSAYO | OTRAS_CONDICIONES | EXCLUIDO_O_REVISION | Identificador en notacion cientifica; estado/nota vacios. Serie auxiliar (verificar fuente). | https://doi.org/10.5281/zenodo.21509581
FAB010_2E+6 | FABEST | 42CrMo4+QT | FAB010 | Axial | Unnotched hourglass bar | -3 | 468.233 | 127 | 2000000 |  |  | PUNTO_CURVA_NO_ENSAYO | OTRAS_CONDICIONES | EXCLUIDO_O_REVISION | Identificador en notacion cientifica; estado/nota vacios. Serie auxiliar (verificar fuente). | https://doi.org/10.5281/zenodo.21509581
FAB010_5E+6 | FABEST | 42CrMo4+QT | FAB010 | Axial | Unnotched hourglass bar | -3 | 427.2586 | 127 | 5000000 |  |  | PUNTO_CURVA_NO_ENSAYO | OTRAS_CONDICIONES | EXCLUIDO_O_REVISION | Identificador en notacion cientifica; estado/nota vacios. Serie auxiliar (verificar fuente). | https://doi.org/10.5281/zenodo.21509581
FAB010_1E+7 | FABEST | 42CrMo4+QT | FAB010 | Axial | Unnotched hourglass bar | -3 | 396.2627 | 127 | 10000000 |  |  | PUNTO_CURVA_NO_ENSAYO | OTRAS_CONDICIONES | EXCLUIDO_O_REVISION | Identificador en notacion cientifica; estado/nota vacios. Serie auxiliar (verificar fuente). | https://doi.org/10.5281/zenodo.21509581
FAB010_2E+7 | FABEST | 42CrMo4+QT | FAB010 | Axial | Unnotched hourglass bar | -3 | 365.2667 | 127 | 20000000 |  |  | PUNTO_CURVA_NO_ENSAYO | OTRAS_CONDICIONES | EXCLUIDO_O_REVISION | Identificador en notacion cientifica; estado/nota vacios. Serie auxiliar (verificar fuente). | https://doi.org/10.5281/zenodo.21509581
FAB010_5E+7 | FABEST | 42CrMo4+QT | FAB010 | Axial | Unnotched hourglass bar | -3 | 324.2923 | 127 | 50000000 |  |  | PUNTO_CURVA_NO_ENSAYO | OTRAS_CONDICIONES | EXCLUIDO_O_REVISION | Identificador en notacion cientifica; estado/nota vacios. Serie auxiliar (verificar fuente). | https://doi.org/10.5281/zenodo.21509581
FAB010_1E+8 | FABEST | 42CrMo4+QT | FAB010 | Axial | Unnotched hourglass bar | -3 | 293.2964 | 127 | 100000000 |  |  | PUNTO_CURVA_NO_ENSAYO | OTRAS_CONDICIONES | EXCLUIDO_O_REVISION | Identificador en notacion cientifica; estado/nota vacios. Serie auxiliar (verificar fuente). | https://doi.org/10.5281/zenodo.21509581
FAB014_8B | FABEST | 42CrMo4+QT | FAB014 | Axial | Unnotched hourglass bar | -1 | 760 | 125 | 3165 | finished |  | ESTADO_INDETERMINADO | ELEGIBLE_CONDICIONES | EXCLUIDO_O_REVISION | Estado de ensayo sin descripcion concluyente del mecanismo de terminacion. | https://doi.org/10.5281/zenodo.21509581
FAB014_5B | FABEST | 42CrMo4+QT | FAB014 | Axial | Unnotched hourglass bar | -1 | 820 | 125 | 3595 | finished |  | ESTADO_INDETERMINADO | ELEGIBLE_CONDICIONES | EXCLUIDO_O_REVISION | Estado de ensayo sin descripcion concluyente del mecanismo de terminacion. | https://doi.org/10.5281/zenodo.21509581
FAB014_10B | FABEST | 42CrMo4+QT | FAB014 | Axial | Unnotched hourglass bar | -1 | 750 | 125 | 5122 | finished |  | ESTADO_INDETERMINADO | ELEGIBLE_CONDICIONES | EXCLUIDO_O_REVISION | Estado de ensayo sin descripcion concluyente del mecanismo de terminacion. | https://doi.org/10.5281/zenodo.21509581
FAB014_7B | FABEST | 42CrMo4+QT | FAB014 | Axial | Unnotched hourglass bar | -1 | 700 | 125 | 18247 | finished |  | ESTADO_INDETERMINADO | ELEGIBLE_CONDICIONES | EXCLUIDO_O_REVISION | Estado de ensayo sin descripcion concluyente del mecanismo de terminacion. | https://doi.org/10.5281/zenodo.21509581
FAB014_4 | FABEST | 42CrMo4+QT | FAB014 | Axial | Unnotched hourglass bar | -1 | 650 | 125 | 40287 | finished |  | ESTADO_INDETERMINADO | ELEGIBLE_CONDICIONES | EXCLUIDO_O_REVISION | Estado de ensayo sin descripcion concluyente del mecanismo de terminacion. | https://doi.org/10.5281/zenodo.21509581
FAB014_6 | FABEST | 42CrMo4+QT | FAB014 | Axial | Unnotched hourglass bar | -1 | 600 | 125 | 138351 | finished |  | ESTADO_INDETERMINADO | ELEGIBLE_CONDICIONES | EXCLUIDO_O_REVISION | Estado de ensayo sin descripcion concluyente del mecanismo de terminacion. | https://doi.org/10.5281/zenodo.21509581
FAB014_1 | FABEST | 42CrMo4+QT | FAB014 | Axial | Unnotched hourglass bar | -1 | 565 | 125 | 249280 | finished |  | ESTADO_INDETERMINADO | ELEGIBLE_CONDICIONES | EXCLUIDO_O_REVISION | Estado de ensayo sin descripcion concluyente del mecanismo de terminacion. | https://doi.org/10.5281/zenodo.21509581
FAB014_9 | FABEST | 42CrMo4+QT | FAB014 | Axial | Unnotched hourglass bar | -1 | 538 | 125 | 337642 | finished |  | ESTADO_INDETERMINADO | ELEGIBLE_CONDICIONES | EXCLUIDO_O_REVISION | Estado de ensayo sin descripcion concluyente del mecanismo de terminacion. | https://doi.org/10.5281/zenodo.21509581
FAB014_2 | FABEST | 42CrMo4+QT | FAB014 | Axial | Unnotched hourglass bar | -1 | 543 | 125 | 750578 | finished |  | ESTADO_INDETERMINADO | ELEGIBLE_CONDICIONES | EXCLUIDO_O_REVISION | Estado de ensayo sin descripcion concluyente del mecanismo de terminacion. | https://doi.org/10.5281/zenodo.21509581
FAB014_10 | FABEST | 42CrMo4+QT | FAB014 | Axial | Unnotched hourglass bar | -1 | 538 | 125 | 10000000 | interrupted |  | CENSURA_CONFIRMABLE | ELEGIBLE_CONDICIONES | CANDIDATO_ANALISIS | Estado interrupted y ciclos registrados; verificar criterio de fin del ensayo. | https://doi.org/10.5281/zenodo.21509581
FAB014_8 | FABEST | 42CrMo4+QT | FAB014 | Axial | Unnotched hourglass bar | -1 | 532 | 125 | 10000000 | interrupted |  | CENSURA_CONFIRMABLE | ELEGIBLE_CONDICIONES | CANDIDATO_ANALISIS | Estado interrupted y ciclos registrados; verificar criterio de fin del ensayo. | https://doi.org/10.5281/zenodo.21509581
FAB014_5 | FABEST | 42CrMo4+QT | FAB014 | Axial | Unnotched hourglass bar | -1 | 521 | 125 | 10000000 | interrupted |  | CENSURA_CONFIRMABLE | ELEGIBLE_CONDICIONES | CANDIDATO_ANALISIS | Estado interrupted y ciclos registrados; verificar criterio de fin del ensayo. | https://doi.org/10.5281/zenodo.21509581
FAB014_7 | FABEST | 42CrMo4+QT | FAB014 | Axial | Unnotched hourglass bar | -1 | 500 | 125 | 10000000 | interrupted |  | CENSURA_CONFIRMABLE | ELEGIBLE_CONDICIONES | CANDIDATO_ANALISIS | Estado interrupted y ciclos registrados; verificar criterio de fin del ensayo. | https://doi.org/10.5281/zenodo.21509581
FAB014_1E+3 | FABEST | 42CrMo4+QT | FAB014 | Axial | Unnotched hourglass bar | -1 | 866.081 | 125 | 1000 |  |  | PUNTO_CURVA_NO_ENSAYO | ELEGIBLE_CONDICIONES | EXCLUIDO_O_REVISION | Identificador en notacion cientifica; estado/nota vacios. Serie auxiliar (verificar fuente). | https://doi.org/10.5281/zenodo.21509581
FAB014_2E+3 | FABEST | 42CrMo4+QT | FAB014 | Axial | Unnotched hourglass bar | -1 | 821.3652 | 125 | 2000 |  |  | PUNTO_CURVA_NO_ENSAYO | ELEGIBLE_CONDICIONES | EXCLUIDO_O_REVISION | Identificador en notacion cientifica; estado/nota vacios. Serie auxiliar (verificar fuente). | https://doi.org/10.5281/zenodo.21509581
FAB014_5E+3 | FABEST | 42CrMo4+QT | FAB014 | Axial | Unnotched hourglass bar | -1 | 765.7776 | 125 | 5000 |  |  | PUNTO_CURVA_NO_ENSAYO | ELEGIBLE_CONDICIONES | EXCLUIDO_O_REVISION | Identificador en notacion cientifica; estado/nota vacios. Serie auxiliar (verificar fuente). | https://doi.org/10.5281/zenodo.21509581
FAB014_1E+4 | FABEST | 42CrMo4+QT | FAB014 | Axial | Unnotched hourglass bar | -1 | 726.2405 | 125 | 10000 |  |  | PUNTO_CURVA_NO_ENSAYO | ELEGIBLE_CONDICIONES | EXCLUIDO_O_REVISION | Identificador en notacion cientifica; estado/nota vacios. Serie auxiliar (verificar fuente). | https://doi.org/10.5281/zenodo.21509581
FAB014_2E+4 | FABEST | 42CrMo4+QT | FAB014 | Axial | Unnotched hourglass bar | -1 | 688.7447 | 125 | 20000 |  |  | PUNTO_CURVA_NO_ENSAYO | ELEGIBLE_CONDICIONES | EXCLUIDO_O_REVISION | Identificador en notacion cientifica; estado/nota vacios. Serie auxiliar (verificar fuente). | https://doi.org/10.5281/zenodo.21509581
FAB014_5E+4 | FABEST | 42CrMo4+QT | FAB014 | Axial | Unnotched hourglass bar | -1 | 642.1324 | 125 | 50000 |  |  | PUNTO_CURVA_NO_ENSAYO | ELEGIBLE_CONDICIONES | EXCLUIDO_O_REVISION | Identificador en notacion cientifica; estado/nota vacios. Serie auxiliar (verificar fuente). | https://doi.org/10.5281/zenodo.21509581
FAB014_1E+5 | FABEST | 42CrMo4+QT | FAB014 | Axial | Unnotched hourglass bar | -1 | 608.9791 | 125 | 100000 |  |  | PUNTO_CURVA_NO_ENSAYO | ELEGIBLE_CONDICIONES | EXCLUIDO_O_REVISION | Identificador en notacion cientifica; estado/nota vacios. Serie auxiliar (verificar fuente). | https://doi.org/10.5281/zenodo.21509581
FAB014_2E+5 | FABEST | 42CrMo4+QT | FAB014 | Axial | Unnotched hourglass bar | -1 | 577.5375 | 125 | 200000 |  |  | PUNTO_CURVA_NO_ENSAYO | ELEGIBLE_CONDICIONES | EXCLUIDO_O_REVISION | Identificador en notacion cientifica; estado/nota vacios. Serie auxiliar (verificar fuente). | https://doi.org/10.5281/zenodo.21509581
FAB014_5E+5 | FABEST | 42CrMo4+QT | FAB014 | Axial | Unnotched hourglass bar | -1 | 538.4514 | 125 | 500000 |  |  | PUNTO_CURVA_NO_ENSAYO | ELEGIBLE_CONDICIONES | EXCLUIDO_O_REVISION | Identificador en notacion cientifica; estado/nota vacios. Serie auxiliar (verificar fuente). | https://doi.org/10.5281/zenodo.21509581
FAB014_1E+6 | FABEST | 42CrMo4+QT | FAB014 | Axial | Unnotched hourglass bar | -1 | 510.6512 | 125 | 1000000 |  |  | PUNTO_CURVA_NO_ENSAYO | ELEGIBLE_CONDICIONES | EXCLUIDO_O_REVISION | Identificador en notacion cientifica; estado/nota vacios. Serie auxiliar (verificar fuente). | https://doi.org/10.5281/zenodo.21509581
FAB014_2E+6 | FABEST | 42CrMo4+QT | FAB014 | Axial | Unnotched hourglass bar | -1 | 484.2862 | 125 | 2000000 |  |  | PUNTO_CURVA_NO_ENSAYO | ELEGIBLE_CONDICIONES | EXCLUIDO_O_REVISION | Identificador en notacion cientifica; estado/nota vacios. Serie auxiliar (verificar fuente). | https://doi.org/10.5281/zenodo.21509581
FAB014_5E+6 | FABEST | 42CrMo4+QT | FAB014 | Axial | Unnotched hourglass bar | -1 | 451.5111 | 125 | 5000000 |  |  | PUNTO_CURVA_NO_ENSAYO | ELEGIBLE_CONDICIONES | EXCLUIDO_O_REVISION | Identificador en notacion cientifica; estado/nota vacios. Serie auxiliar (verificar fuente). | https://doi.org/10.5281/zenodo.21509581
FAB014_1E+7 | FABEST | 42CrMo4+QT | FAB014 | Axial | Unnotched hourglass bar | -1 | 428.1996 | 125 | 10000000 |  |  | PUNTO_CURVA_NO_ENSAYO | ELEGIBLE_CONDICIONES | EXCLUIDO_O_REVISION | Identificador en notacion cientifica; estado/nota vacios. Serie auxiliar (verificar fuente). | https://doi.org/10.5281/zenodo.21509581
FAB014_2E+7 | FABEST | 42CrMo4+QT | FAB014 | Axial | Unnotched hourglass bar | -1 | 406.0917 | 125 | 20000000 |  |  | PUNTO_CURVA_NO_ENSAYO | ELEGIBLE_CONDICIONES | EXCLUIDO_O_REVISION | Identificador en notacion cientifica; estado/nota vacios. Serie auxiliar (verificar fuente). | https://doi.org/10.5281/zenodo.21509581
FAB014_5E+7 | FABEST | 42CrMo4+QT | FAB014 | Axial | Unnotched hourglass bar | -1 | 378.6085 | 125 | 50000000 |  |  | PUNTO_CURVA_NO_ENSAYO | ELEGIBLE_CONDICIONES | EXCLUIDO_O_REVISION | Identificador en notacion cientifica; estado/nota vacios. Serie auxiliar (verificar fuente). | https://doi.org/10.5281/zenodo.21509581
FAB014_1E+8 | FABEST | 42CrMo4+QT | FAB014 | Axial | Unnotched hourglass bar | -1 | 359.061 | 125 | 100000000 |  |  | PUNTO_CURVA_NO_ENSAYO | ELEGIBLE_CONDICIONES | EXCLUIDO_O_REVISION | Identificador en notacion cientifica; estado/nota vacios. Serie auxiliar (verificar fuente). | https://doi.org/10.5281/zenodo.21509581
FAB014_1E+3 | FABEST | 42CrMo4+QT | FAB014 | Axial | Unnotched hourglass bar | -1 | 816.2846 | 125 | 1000 |  |  | PUNTO_CURVA_NO_ENSAYO | ELEGIBLE_CONDICIONES | EXCLUIDO_O_REVISION | Identificador en notacion cientifica; estado/nota vacios. Serie auxiliar (verificar fuente). | https://doi.org/10.5281/zenodo.21509581
FAB014_2E+3 | FABEST | 42CrMo4+QT | FAB014 | Axial | Unnotched hourglass bar | -1 | 800.4546 | 125 | 2000 |  |  | PUNTO_CURVA_NO_ENSAYO | ELEGIBLE_CONDICIONES | EXCLUIDO_O_REVISION | Identificador en notacion cientifica; estado/nota vacios. Serie auxiliar (verificar fuente). | https://doi.org/10.5281/zenodo.21509581
FAB014_5E+3 | FABEST | 42CrMo4+QT | FAB014 | Axial | Unnotched hourglass bar | -1 | 766.6994 | 125 | 5000 |  |  | PUNTO_CURVA_NO_ENSAYO | ELEGIBLE_CONDICIONES | EXCLUIDO_O_REVISION | Identificador en notacion cientifica; estado/nota vacios. Serie auxiliar (verificar fuente). | https://doi.org/10.5281/zenodo.21509581
FAB014_1E+4 | FABEST | 42CrMo4+QT | FAB014 | Axial | Unnotched hourglass bar | -1 | 732.0794 | 125 | 10000 |  |  | PUNTO_CURVA_NO_ENSAYO | ELEGIBLE_CONDICIONES | EXCLUIDO_O_REVISION | Identificador en notacion cientifica; estado/nota vacios. Serie auxiliar (verificar fuente). | https://doi.org/10.5281/zenodo.21509581
FAB014_2E+4 | FABEST | 42CrMo4+QT | FAB014 | Axial | Unnotched hourglass bar | -1 | 692.8232 | 125 | 20000 |  |  | PUNTO_CURVA_NO_ENSAYO | ELEGIBLE_CONDICIONES | EXCLUIDO_O_REVISION | Identificador en notacion cientifica; estado/nota vacios. Serie auxiliar (verificar fuente). | https://doi.org/10.5281/zenodo.21509581
FAB014_5E+4 | FABEST | 42CrMo4+QT | FAB014 | Axial | Unnotched hourglass bar | -1 | 640.1631 | 125 | 50000 |  |  | PUNTO_CURVA_NO_ENSAYO | ELEGIBLE_CONDICIONES | EXCLUIDO_O_REVISION | Identificador en notacion cientifica; estado/nota vacios. Serie auxiliar (verificar fuente). | https://doi.org/10.5281/zenodo.21509581
FAB014_1E+5 | FABEST | 42CrMo4+QT | FAB014 | Axial | Unnotched hourglass bar | -1 | 603.8725 | 125 | 100000 |  |  | PUNTO_CURVA_NO_ENSAYO | ELEGIBLE_CONDICIONES | EXCLUIDO_O_REVISION | Identificador en notacion cientifica; estado/nota vacios. Serie auxiliar (verificar fuente). | https://doi.org/10.5281/zenodo.21509581
FAB014_2E+5 | FABEST | 42CrMo4+QT | FAB014 | Axial | Unnotched hourglass bar | -1 | 573.3187 | 125 | 200000 |  |  | PUNTO_CURVA_NO_ENSAYO | ELEGIBLE_CONDICIONES | EXCLUIDO_O_REVISION | Identificador en notacion cientifica; estado/nota vacios. Serie auxiliar (verificar fuente). | https://doi.org/10.5281/zenodo.21509581
FAB014_5E+5 | FABEST | 42CrMo4+QT | FAB014 | Axial | Unnotched hourglass bar | -1 | 544.0391 | 125 | 500000 |  |  | PUNTO_CURVA_NO_ENSAYO | ELEGIBLE_CONDICIONES | EXCLUIDO_O_REVISION | Identificador en notacion cientifica; estado/nota vacios. Serie auxiliar (verificar fuente). | https://doi.org/10.5281/zenodo.21509581
FAB014_1E+6 | FABEST | 42CrMo4+QT | FAB014 | Axial | Unnotched hourglass bar | -1 | 530.1696 | 125 | 1000000 |  |  | PUNTO_CURVA_NO_ENSAYO | ELEGIBLE_CONDICIONES | EXCLUIDO_O_REVISION | Identificador en notacion cientifica; estado/nota vacios. Serie auxiliar (verificar fuente). | https://doi.org/10.5281/zenodo.21509581
FAB014_2E+6 | FABEST | 42CrMo4+QT | FAB014 | Axial | Unnotched hourglass bar | -1 | 521.8493 | 125 | 2000000 |  |  | PUNTO_CURVA_NO_ENSAYO | ELEGIBLE_CONDICIONES | EXCLUIDO_O_REVISION | Identificador en notacion cientifica; estado/nota vacios. Serie auxiliar (verificar fuente). | https://doi.org/10.5281/zenodo.21509581
FAB014_5E+6 | FABEST | 42CrMo4+QT | FAB014 | Axial | Unnotched hourglass bar | -1 | 516.2469 | 125 | 5000000 |  |  | PUNTO_CURVA_NO_ENSAYO | ELEGIBLE_CONDICIONES | EXCLUIDO_O_REVISION | Identificador en notacion cientifica; estado/nota vacios. Serie auxiliar (verificar fuente). | https://doi.org/10.5281/zenodo.21509581
FAB014_1E+7 | FABEST | 42CrMo4+QT | FAB014 | Axial | Unnotched hourglass bar | -1 | 514.2571 | 125 | 10000000 |  |  | PUNTO_CURVA_NO_ENSAYO | ELEGIBLE_CONDICIONES | EXCLUIDO_O_REVISION | Identificador en notacion cientifica; estado/nota vacios. Serie auxiliar (verificar fuente). | https://doi.org/10.5281/zenodo.21509581
FAB014_2E+7 | FABEST | 42CrMo4+QT | FAB014 | Axial | Unnotched hourglass bar | -1 | 513.2368 | 125 | 20000000 |  |  | PUNTO_CURVA_NO_ENSAYO | ELEGIBLE_CONDICIONES | EXCLUIDO_O_REVISION | Identificador en notacion cientifica; estado/nota vacios. Serie auxiliar (verificar fuente). | https://doi.org/10.5281/zenodo.21509581
FAB014_5E+7 | FABEST | 42CrMo4+QT | FAB014 | Axial | Unnotched hourglass bar | -1 | 512.6162 | 125 | 50000000 |  |  | PUNTO_CURVA_NO_ENSAYO | ELEGIBLE_CONDICIONES | EXCLUIDO_O_REVISION | Identificador en notacion cientifica; estado/nota vacios. Serie auxiliar (verificar fuente). | https://doi.org/10.5281/zenodo.21509581
FAB014_1E+8 | FABEST | 42CrMo4+QT | FAB014 | Axial | Unnotched hourglass bar | -1 | 512.4079 | 125 | 100000000 |  |  | PUNTO_CURVA_NO_ENSAYO | ELEGIBLE_CONDICIONES | EXCLUIDO_O_REVISION | Identificador en notacion cientifica; estado/nota vacios. Serie auxiliar (verificar fuente). | https://doi.org/10.5281/zenodo.21509581
FAB014_1E+3 | FABEST | 42CrMo4+QT | FAB014 | Axial | Unnotched hourglass bar | -1 | 847.5905 | 125 | 1000 |  |  | PUNTO_CURVA_NO_ENSAYO | ELEGIBLE_CONDICIONES | EXCLUIDO_O_REVISION | Identificador en notacion cientifica; estado/nota vacios. Serie auxiliar (verificar fuente). | https://doi.org/10.5281/zenodo.21509581
FAB014_2E+3 | FABEST | 42CrMo4+QT | FAB014 | Axial | Unnotched hourglass bar | -1 | 812.4272 | 125 | 2000 |  |  | PUNTO_CURVA_NO_ENSAYO | ELEGIBLE_CONDICIONES | EXCLUIDO_O_REVISION | Identificador en notacion cientifica; estado/nota vacios. Serie auxiliar (verificar fuente). | https://doi.org/10.5281/zenodo.21509581
FAB014_5E+3 | FABEST | 42CrMo4+QT | FAB014 | Axial | Unnotched hourglass bar | -1 | 765.944 | 125 | 5000 |  |  | PUNTO_CURVA_NO_ENSAYO | ELEGIBLE_CONDICIONES | EXCLUIDO_O_REVISION | Identificador en notacion cientifica; estado/nota vacios. Serie auxiliar (verificar fuente). | https://doi.org/10.5281/zenodo.21509581
FAB014_1E+4 | FABEST | 42CrMo4+QT | FAB014 | Axial | Unnotched hourglass bar | -1 | 730.7807 | 125 | 10000 |  |  | PUNTO_CURVA_NO_ENSAYO | ELEGIBLE_CONDICIONES | EXCLUIDO_O_REVISION | Identificador en notacion cientifica; estado/nota vacios. Serie auxiliar (verificar fuente). | https://doi.org/10.5281/zenodo.21509581
FAB014_2E+4 | FABEST | 42CrMo4+QT | FAB014 | Axial | Unnotched hourglass bar | -1 | 695.6175 | 125 | 20000 |  |  | PUNTO_CURVA_NO_ENSAYO | ELEGIBLE_CONDICIONES | EXCLUIDO_O_REVISION | Identificador en notacion cientifica; estado/nota vacios. Serie auxiliar (verificar fuente). | https://doi.org/10.5281/zenodo.21509581
FAB014_5E+4 | FABEST | 42CrMo4+QT | FAB014 | Axial | Unnotched hourglass bar | -1 | 649.1342 | 125 | 50000 |  |  | PUNTO_CURVA_NO_ENSAYO | ELEGIBLE_CONDICIONES | EXCLUIDO_O_REVISION | Identificador en notacion cientifica; estado/nota vacios. Serie auxiliar (verificar fuente). | https://doi.org/10.5281/zenodo.21509581
FAB014_1E+5 | FABEST | 42CrMo4+QT | FAB014 | Axial | Unnotched hourglass bar | -1 | 613.9709 | 125 | 100000 |  |  | PUNTO_CURVA_NO_ENSAYO | ELEGIBLE_CONDICIONES | EXCLUIDO_O_REVISION | Identificador en notacion cientifica; estado/nota vacios. Serie auxiliar (verificar fuente). | https://doi.org/10.5281/zenodo.21509581
FAB014_2E+5 | FABEST | 42CrMo4+QT | FAB014 | Axial | Unnotched hourglass bar | -1 | 578.8077 | 125 | 200000 |  |  | PUNTO_CURVA_NO_ENSAYO | ELEGIBLE_CONDICIONES | EXCLUIDO_O_REVISION | Identificador en notacion cientifica; estado/nota vacios. Serie auxiliar (verificar fuente). | https://doi.org/10.5281/zenodo.21509581
FAB014_5E+5 | FABEST | 42CrMo4+QT | FAB014 | Axial | Unnotched hourglass bar | -1 | 532.3244 | 125 | 500000 |  |  | PUNTO_CURVA_NO_ENSAYO | ELEGIBLE_CONDICIONES | EXCLUIDO_O_REVISION | Identificador en notacion cientifica; estado/nota vacios. Serie auxiliar (verificar fuente). | https://doi.org/10.5281/zenodo.21509581
FAB014_1E+6 | FABEST | 42CrMo4+QT | FAB014 | Axial | Unnotched hourglass bar | -1 | 497.1612 | 125 | 1000000 |  |  | PUNTO_CURVA_NO_ENSAYO | ELEGIBLE_CONDICIONES | EXCLUIDO_O_REVISION | Identificador en notacion cientifica; estado/nota vacios. Serie auxiliar (verificar fuente). | https://doi.org/10.5281/zenodo.21509581
FAB014_2E+6 | FABEST | 42CrMo4+QT | FAB014 | Axial | Unnotched hourglass bar | -1 | 461.9979 | 125 | 2000000 |  |  | PUNTO_CURVA_NO_ENSAYO | ELEGIBLE_CONDICIONES | EXCLUIDO_O_REVISION | Identificador en notacion cientifica; estado/nota vacios. Serie auxiliar (verificar fuente). | https://doi.org/10.5281/zenodo.21509581
FAB014_5E+6 | FABEST | 42CrMo4+QT | FAB014 | Axial | Unnotched hourglass bar | -1 | 415.5146 | 125 | 5000000 |  |  | PUNTO_CURVA_NO_ENSAYO | ELEGIBLE_CONDICIONES | EXCLUIDO_O_REVISION | Identificador en notacion cientifica; estado/nota vacios. Serie auxiliar (verificar fuente). | https://doi.org/10.5281/zenodo.21509581
FAB014_1E+7 | FABEST | 42CrMo4+QT | FAB014 | Axial | Unnotched hourglass bar | -1 | 380.3514 | 125 | 10000000 |  |  | PUNTO_CURVA_NO_ENSAYO | ELEGIBLE_CONDICIONES | EXCLUIDO_O_REVISION | Identificador en notacion cientifica; estado/nota vacios. Serie auxiliar (verificar fuente). | https://doi.org/10.5281/zenodo.21509581
FAB014_2E+7 | FABEST | 42CrMo4+QT | FAB014 | Axial | Unnotched hourglass bar | -1 | 345.1882 | 125 | 20000000 |  |  | PUNTO_CURVA_NO_ENSAYO | ELEGIBLE_CONDICIONES | EXCLUIDO_O_REVISION | Identificador en notacion cientifica; estado/nota vacios. Serie auxiliar (verificar fuente). | https://doi.org/10.5281/zenodo.21509581
FAB014_5E+7 | FABEST | 42CrMo4+QT | FAB014 | Axial | Unnotched hourglass bar | -1 | 298.7049 | 125 | 50000000 |  |  | PUNTO_CURVA_NO_ENSAYO | ELEGIBLE_CONDICIONES | EXCLUIDO_O_REVISION | Identificador en notacion cientifica; estado/nota vacios. Serie auxiliar (verificar fuente). | https://doi.org/10.5281/zenodo.21509581
FAB014_1E+8 | FABEST | 42CrMo4+QT | FAB014 | Axial | Unnotched hourglass bar | -1 | 263.5416 | 125 | 100000000 |  |  | PUNTO_CURVA_NO_ENSAYO | ELEGIBLE_CONDICIONES | EXCLUIDO_O_REVISION | Identificador en notacion cientifica; estado/nota vacios. Serie auxiliar (verificar fuente). | https://doi.org/10.5281/zenodo.21509581
FAB016_8B | FABEST | 42CrMo4+QT | FAB016 | Axial | Unnotched hourglass hollow | -1 | 750 | 130 | 3648 | finished |  | ESTADO_INDETERMINADO | ELEGIBLE_CONDICIONES | EXCLUIDO_O_REVISION | Estado de ensayo sin descripcion concluyente del mecanismo de terminacion. | https://doi.org/10.5281/zenodo.21509581
FAB016_6 | FABEST | 42CrMo4+QT | FAB016 | Axial | Unnotched hourglass hollow | -1 | 700 | 130 | 6932 | finished |  | ESTADO_INDETERMINADO | ELEGIBLE_CONDICIONES | EXCLUIDO_O_REVISION | Estado de ensayo sin descripcion concluyente del mecanismo de terminacion. | https://doi.org/10.5281/zenodo.21509581
FAB016_2 | FABEST | 42CrMo4+QT | FAB016 | Axial | Unnotched hourglass hollow | -1 | 650 | 130 | 35776 | finished |  | ESTADO_INDETERMINADO | ELEGIBLE_CONDICIONES | EXCLUIDO_O_REVISION | Estado de ensayo sin descripcion concluyente del mecanismo de terminacion. | https://doi.org/10.5281/zenodo.21509581
FAB016_4 | FABEST | 42CrMo4+QT | FAB016 | Axial | Unnotched hourglass hollow | -1 | 600 | 130 | 54037 | finished |  | ESTADO_INDETERMINADO | ELEGIBLE_CONDICIONES | EXCLUIDO_O_REVISION | Estado de ensayo sin descripcion concluyente del mecanismo de terminacion. | https://doi.org/10.5281/zenodo.21509581
FAB016_9 | FABEST | 42CrMo4+QT | FAB016 | Axial | Unnotched hourglass hollow | -1 | 497.5 | 130 | 128226 | finished |  | ESTADO_INDETERMINADO | ELEGIBLE_CONDICIONES | EXCLUIDO_O_REVISION | Estado de ensayo sin descripcion concluyente del mecanismo de terminacion. | https://doi.org/10.5281/zenodo.21509581
FAB016_3 | FABEST | 42CrMo4+QT | FAB016 | Axial | Unnotched hourglass hollow | -1 | 550 | 130 | 148454 | finished |  | ESTADO_INDETERMINADO | ELEGIBLE_CONDICIONES | EXCLUIDO_O_REVISION | Estado de ensayo sin descripcion concluyente del mecanismo de terminacion. | https://doi.org/10.5281/zenodo.21509581
FAB016_7 | FABEST | 42CrMo4+QT | FAB016 | Axial | Unnotched hourglass hollow | -1 | 505 | 130 | 172877 | finished |  | ESTADO_INDETERMINADO | ELEGIBLE_CONDICIONES | EXCLUIDO_O_REVISION | Estado de ensayo sin descripcion concluyente del mecanismo de terminacion. | https://doi.org/10.5281/zenodo.21509581
FAB016_5 | FABEST | 42CrMo4+QT | FAB016 | Axial | Unnotched hourglass hollow | -1 | 520 | 130 | 187013 | finished |  | ESTADO_INDETERMINADO | ELEGIBLE_CONDICIONES | EXCLUIDO_O_REVISION | Estado de ensayo sin descripcion concluyente del mecanismo de terminacion. | https://doi.org/10.5281/zenodo.21509581
FAB016_1 | FABEST | 42CrMo4+QT | FAB016 | Axial | Unnotched hourglass hollow | -1 | 505 | 130 | 205221 | finished |  | ESTADO_INDETERMINADO | ELEGIBLE_CONDICIONES | EXCLUIDO_O_REVISION | Estado de ensayo sin descripcion concluyente del mecanismo de terminacion. | https://doi.org/10.5281/zenodo.21509581
FAB016_10 | FABEST | 42CrMo4+QT | FAB016 | Axial | Unnotched hourglass hollow | -1 | 490 | 130 | 226630 | finished |  | ESTADO_INDETERMINADO | ELEGIBLE_CONDICIONES | EXCLUIDO_O_REVISION | Estado de ensayo sin descripcion concluyente del mecanismo de terminacion. | https://doi.org/10.5281/zenodo.21509581
FAB016_8 | FABEST | 42CrMo4+QT | FAB016 | Axial | Unnotched hourglass hollow | -1 | 490 | 130 | 10895975 | finished |  | ESTADO_INDETERMINADO | ELEGIBLE_CONDICIONES | EXCLUIDO_O_REVISION | Estado de ensayo sin descripcion concluyente del mecanismo de terminacion. | https://doi.org/10.5281/zenodo.21509581
FAB016_1E+3 | FABEST | 42CrMo4+QT | FAB016 | Axial | Unnotched hourglass hollow | -1 | 898.187 | 130 | 1000 |  |  | PUNTO_CURVA_NO_ENSAYO | ELEGIBLE_CONDICIONES | EXCLUIDO_O_REVISION | Identificador en notacion cientifica; estado/nota vacios. Serie auxiliar (verificar fuente). | https://doi.org/10.5281/zenodo.21509581
FAB016_2E+3 | FABEST | 42CrMo4+QT | FAB016 | Axial | Unnotched hourglass hollow | -1 | 832.9982 | 130 | 2000 |  |  | PUNTO_CURVA_NO_ENSAYO | ELEGIBLE_CONDICIONES | EXCLUIDO_O_REVISION | Identificador en notacion cientifica; estado/nota vacios. Serie auxiliar (verificar fuente). | https://doi.org/10.5281/zenodo.21509581
FAB016_5E+3 | FABEST | 42CrMo4+QT | FAB016 | Axial | Unnotched hourglass hollow | -1 | 754.0271 | 130 | 5000 |  |  | PUNTO_CURVA_NO_ENSAYO | ELEGIBLE_CONDICIONES | EXCLUIDO_O_REVISION | Identificador en notacion cientifica; estado/nota vacios. Serie auxiliar (verificar fuente). | https://doi.org/10.5281/zenodo.21509581
FAB016_1E+4 | FABEST | 42CrMo4+QT | FAB016 | Axial | Unnotched hourglass hollow | -1 | 699.3012 | 130 | 10000 |  |  | PUNTO_CURVA_NO_ENSAYO | ELEGIBLE_CONDICIONES | EXCLUIDO_O_REVISION | Identificador en notacion cientifica; estado/nota vacios. Serie auxiliar (verificar fuente). | https://doi.org/10.5281/zenodo.21509581
FAB016_2E+4 | FABEST | 42CrMo4+QT | FAB016 | Axial | Unnotched hourglass hollow | -1 | 648.5472 | 130 | 20000 |  |  | PUNTO_CURVA_NO_ENSAYO | ELEGIBLE_CONDICIONES | EXCLUIDO_O_REVISION | Identificador en notacion cientifica; estado/nota vacios. Serie auxiliar (verificar fuente). | https://doi.org/10.5281/zenodo.21509581
FAB016_5E+4 | FABEST | 42CrMo4+QT | FAB016 | Axial | Unnotched hourglass hollow | -1 | 587.0627 | 130 | 50000 |  |  | PUNTO_CURVA_NO_ENSAYO | ELEGIBLE_CONDICIONES | EXCLUIDO_O_REVISION | Identificador en notacion cientifica; estado/nota vacios. Serie auxiliar (verificar fuente). | https://doi.org/10.5281/zenodo.21509581
FAB016_1E+5 | FABEST | 42CrMo4+QT | FAB016 | Axial | Unnotched hourglass hollow | -1 | 544.4548 | 130 | 100000 |  |  | PUNTO_CURVA_NO_ENSAYO | ELEGIBLE_CONDICIONES | EXCLUIDO_O_REVISION | Identificador en notacion cientifica; estado/nota vacios. Serie auxiliar (verificar fuente). | https://doi.org/10.5281/zenodo.21509581
FAB016_2E+5 | FABEST | 42CrMo4+QT | FAB016 | Axial | Unnotched hourglass hollow | -1 | 504.9392 | 130 | 200000 |  |  | PUNTO_CURVA_NO_ENSAYO | ELEGIBLE_CONDICIONES | EXCLUIDO_O_REVISION | Identificador en notacion cientifica; estado/nota vacios. Serie auxiliar (verificar fuente). | https://doi.org/10.5281/zenodo.21509581
FAB016_5E+5 | FABEST | 42CrMo4+QT | FAB016 | Axial | Unnotched hourglass hollow | -1 | 457.0693 | 130 | 500000 |  |  | PUNTO_CURVA_NO_ENSAYO | ELEGIBLE_CONDICIONES | EXCLUIDO_O_REVISION | Identificador en notacion cientifica; estado/nota vacios. Serie auxiliar (verificar fuente). | https://doi.org/10.5281/zenodo.21509581
FAB016_1E+6 | FABEST | 42CrMo4+QT | FAB016 | Axial | Unnotched hourglass hollow | -1 | 423.896 | 130 | 1000000 |  |  | PUNTO_CURVA_NO_ENSAYO | ELEGIBLE_CONDICIONES | EXCLUIDO_O_REVISION | Identificador en notacion cientifica; estado/nota vacios. Serie auxiliar (verificar fuente). | https://doi.org/10.5281/zenodo.21509581
FAB016_2E+6 | FABEST | 42CrMo4+QT | FAB016 | Axial | Unnotched hourglass hollow | -1 | 393.1304 | 130 | 2000000 |  |  | PUNTO_CURVA_NO_ENSAYO | ELEGIBLE_CONDICIONES | EXCLUIDO_O_REVISION | Identificador en notacion cientifica; estado/nota vacios. Serie auxiliar (verificar fuente). | https://doi.org/10.5281/zenodo.21509581
FAB016_5E+6 | FABEST | 42CrMo4+QT | FAB016 | Axial | Unnotched hourglass hollow | -1 | 355.8603 | 130 | 5000000 |  |  | PUNTO_CURVA_NO_ENSAYO | ELEGIBLE_CONDICIONES | EXCLUIDO_O_REVISION | Identificador en notacion cientifica; estado/nota vacios. Serie auxiliar (verificar fuente). | https://doi.org/10.5281/zenodo.21509581
FAB016_1E+7 | FABEST | 42CrMo4+QT | FAB016 | Axial | Unnotched hourglass hollow | -1 | 330.0326 | 130 | 10000000 |  |  | PUNTO_CURVA_NO_ENSAYO | ELEGIBLE_CONDICIONES | EXCLUIDO_O_REVISION | Identificador en notacion cientifica; estado/nota vacios. Serie auxiliar (verificar fuente). | https://doi.org/10.5281/zenodo.21509581
FAB016_2E+7 | FABEST | 42CrMo4+QT | FAB016 | Axial | Unnotched hourglass hollow | -1 | 306.0794 | 130 | 20000000 |  |  | PUNTO_CURVA_NO_ENSAYO | ELEGIBLE_CONDICIONES | EXCLUIDO_O_REVISION | Identificador en notacion cientifica; estado/nota vacios. Serie auxiliar (verificar fuente). | https://doi.org/10.5281/zenodo.21509581
FAB016_5E+7 | FABEST | 42CrMo4+QT | FAB016 | Axial | Unnotched hourglass hollow | -1 | 277.0621 | 130 | 50000000 |  |  | PUNTO_CURVA_NO_ENSAYO | ELEGIBLE_CONDICIONES | EXCLUIDO_O_REVISION | Identificador en notacion cientifica; estado/nota vacios. Serie auxiliar (verificar fuente). | https://doi.org/10.5281/zenodo.21509581
FAB016_1E+8 | FABEST | 42CrMo4+QT | FAB016 | Axial | Unnotched hourglass hollow | -1 | 256.9534 | 130 | 100000000 |  |  | PUNTO_CURVA_NO_ENSAYO | ELEGIBLE_CONDICIONES | EXCLUIDO_O_REVISION | Identificador en notacion cientifica; estado/nota vacios. Serie auxiliar (verificar fuente). | https://doi.org/10.5281/zenodo.21509581
FAB016_1E+3 | FABEST | 42CrMo4+QT | FAB016 | Axial | Unnotched hourglass hollow | -1 | 759.8247 | 130 | 1000 |  |  | PUNTO_CURVA_NO_ENSAYO | ELEGIBLE_CONDICIONES | EXCLUIDO_O_REVISION | Identificador en notacion cientifica; estado/nota vacios. Serie auxiliar (verificar fuente). | https://doi.org/10.5281/zenodo.21509581
FAB016_2E+3 | FABEST | 42CrMo4+QT | FAB016 | Axial | Unnotched hourglass hollow | -1 | 752.4412 | 130 | 2000 |  |  | PUNTO_CURVA_NO_ENSAYO | ELEGIBLE_CONDICIONES | EXCLUIDO_O_REVISION | Identificador en notacion cientifica; estado/nota vacios. Serie auxiliar (verificar fuente). | https://doi.org/10.5281/zenodo.21509581
FAB016_5E+3 | FABEST | 42CrMo4+QT | FAB016 | Axial | Unnotched hourglass hollow | -1 | 732.3659 | 130 | 5000 |  |  | PUNTO_CURVA_NO_ENSAYO | ELEGIBLE_CONDICIONES | EXCLUIDO_O_REVISION | Identificador en notacion cientifica; estado/nota vacios. Serie auxiliar (verificar fuente). | https://doi.org/10.5281/zenodo.21509581
FAB016_1E+4 | FABEST | 42CrMo4+QT | FAB016 | Axial | Unnotched hourglass hollow | -1 | 704.5145 | 130 | 10000 |  |  | PUNTO_CURVA_NO_ENSAYO | ELEGIBLE_CONDICIONES | EXCLUIDO_O_REVISION | Identificador en notacion cientifica; estado/nota vacios. Serie auxiliar (verificar fuente). | https://doi.org/10.5281/zenodo.21509581
FAB016_2E+4 | FABEST | 42CrMo4+QT | FAB016 | Axial | Unnotched hourglass hollow | -1 | 663.2668 | 130 | 20000 |  |  | PUNTO_CURVA_NO_ENSAYO | ELEGIBLE_CONDICIONES | EXCLUIDO_O_REVISION | Identificador en notacion cientifica; estado/nota vacios. Serie auxiliar (verificar fuente). | https://doi.org/10.5281/zenodo.21509581
FAB016_5E+4 | FABEST | 42CrMo4+QT | FAB016 | Axial | Unnotched hourglass hollow | -1 | 595.8215 | 130 | 50000 |  |  | PUNTO_CURVA_NO_ENSAYO | ELEGIBLE_CONDICIONES | EXCLUIDO_O_REVISION | Identificador en notacion cientifica; estado/nota vacios. Serie auxiliar (verificar fuente). | https://doi.org/10.5281/zenodo.21509581
FAB016_1E+5 | FABEST | 42CrMo4+QT | FAB016 | Axial | Unnotched hourglass hollow | -1 | 548.5414 | 130 | 100000 |  |  | PUNTO_CURVA_NO_ENSAYO | ELEGIBLE_CONDICIONES | EXCLUIDO_O_REVISION | Identificador en notacion cientifica; estado/nota vacios. Serie auxiliar (verificar fuente). | https://doi.org/10.5281/zenodo.21509581
FAB016_2E+5 | FABEST | 42CrMo4+QT | FAB016 | Axial | Unnotched hourglass hollow | -1 | 513.515 | 130 | 200000 |  |  | PUNTO_CURVA_NO_ENSAYO | ELEGIBLE_CONDICIONES | EXCLUIDO_O_REVISION | Identificador en notacion cientifica; estado/nota vacios. Serie auxiliar (verificar fuente). | https://doi.org/10.5281/zenodo.21509581
FAB016_5E+5 | FABEST | 42CrMo4+QT | FAB016 | Axial | Unnotched hourglass hollow | -1 | 486.5033 | 130 | 500000 |  |  | PUNTO_CURVA_NO_ENSAYO | ELEGIBLE_CONDICIONES | EXCLUIDO_O_REVISION | Identificador en notacion cientifica; estado/nota vacios. Serie auxiliar (verificar fuente). | https://doi.org/10.5281/zenodo.21509581
FAB016_1E+6 | FABEST | 42CrMo4+QT | FAB016 | Axial | Unnotched hourglass hollow | -1 | 476.1637 | 130 | 1000000 |  |  | PUNTO_CURVA_NO_ENSAYO | ELEGIBLE_CONDICIONES | EXCLUIDO_O_REVISION | Identificador en notacion cientifica; estado/nota vacios. Serie auxiliar (verificar fuente). | https://doi.org/10.5281/zenodo.21509581
FAB016_2E+6 | FABEST | 42CrMo4+QT | FAB016 | Axial | Unnotched hourglass hollow | -1 | 470.7004 | 130 | 2000000 |  |  | PUNTO_CURVA_NO_ENSAYO | ELEGIBLE_CONDICIONES | EXCLUIDO_O_REVISION | Identificador en notacion cientifica; estado/nota vacios. Serie auxiliar (verificar fuente). | https://doi.org/10.5281/zenodo.21509581
FAB016_5E+6 | FABEST | 42CrMo4+QT | FAB016 | Axial | Unnotched hourglass hollow | -1 | 467.3219 | 130 | 5000000 |  |  | PUNTO_CURVA_NO_ENSAYO | ELEGIBLE_CONDICIONES | EXCLUIDO_O_REVISION | Identificador en notacion cientifica; estado/nota vacios. Serie auxiliar (verificar fuente). | https://doi.org/10.5281/zenodo.21509581
FAB016_1E+7 | FABEST | 42CrMo4+QT | FAB016 | Axial | Unnotched hourglass hollow | -1 | 466.1784 | 130 | 10000000 |  |  | PUNTO_CURVA_NO_ENSAYO | ELEGIBLE_CONDICIONES | EXCLUIDO_O_REVISION | Identificador en notacion cientifica; estado/nota vacios. Serie auxiliar (verificar fuente). | https://doi.org/10.5281/zenodo.21509581
FAB016_2E+7 | FABEST | 42CrMo4+QT | FAB016 | Axial | Unnotched hourglass hollow | -1 | 465.6034 | 130 | 20000000 |  |  | PUNTO_CURVA_NO_ENSAYO | ELEGIBLE_CONDICIONES | EXCLUIDO_O_REVISION | Identificador en notacion cientifica; estado/nota vacios. Serie auxiliar (verificar fuente). | https://doi.org/10.5281/zenodo.21509581
FAB016_5E+7 | FABEST | 42CrMo4+QT | FAB016 | Axial | Unnotched hourglass hollow | -1 | 465.2573 | 130 | 50000000 |  |  | PUNTO_CURVA_NO_ENSAYO | ELEGIBLE_CONDICIONES | EXCLUIDO_O_REVISION | Identificador en notacion cientifica; estado/nota vacios. Serie auxiliar (verificar fuente). | https://doi.org/10.5281/zenodo.21509581
FAB016_1E+8 | FABEST | 42CrMo4+QT | FAB016 | Axial | Unnotched hourglass hollow | -1 | 465.1417 | 130 | 100000000 |  |  | PUNTO_CURVA_NO_ENSAYO | ELEGIBLE_CONDICIONES | EXCLUIDO_O_REVISION | Identificador en notacion cientifica; estado/nota vacios. Serie auxiliar (verificar fuente). | https://doi.org/10.5281/zenodo.21509581
FAB016_1E+3 | FABEST | 42CrMo4+QT | FAB016 | Axial | Unnotched hourglass hollow | -1 | 847.8644 | 130 | 1000 |  |  | PUNTO_CURVA_NO_ENSAYO | ELEGIBLE_CONDICIONES | EXCLUIDO_O_REVISION | Identificador en notacion cientifica; estado/nota vacios. Serie auxiliar (verificar fuente). | https://doi.org/10.5281/zenodo.21509581
FAB016_2E+3 | FABEST | 42CrMo4+QT | FAB016 | Axial | Unnotched hourglass hollow | -1 | 802.8881 | 130 | 2000 |  |  | PUNTO_CURVA_NO_ENSAYO | ELEGIBLE_CONDICIONES | EXCLUIDO_O_REVISION | Identificador en notacion cientifica; estado/nota vacios. Serie auxiliar (verificar fuente). | https://doi.org/10.5281/zenodo.21509581
FAB016_5E+3 | FABEST | 42CrMo4+QT | FAB016 | Axial | Unnotched hourglass hollow | -1 | 743.4327 | 130 | 5000 |  |  | PUNTO_CURVA_NO_ENSAYO | ELEGIBLE_CONDICIONES | EXCLUIDO_O_REVISION | Identificador en notacion cientifica; estado/nota vacios. Serie auxiliar (verificar fuente). | https://doi.org/10.5281/zenodo.21509581
FAB016_1E+4 | FABEST | 42CrMo4+QT | FAB016 | Axial | Unnotched hourglass hollow | -1 | 698.4564 | 130 | 10000 |  |  | PUNTO_CURVA_NO_ENSAYO | ELEGIBLE_CONDICIONES | EXCLUIDO_O_REVISION | Identificador en notacion cientifica; estado/nota vacios. Serie auxiliar (verificar fuente). | https://doi.org/10.5281/zenodo.21509581
FAB016_2E+4 | FABEST | 42CrMo4+QT | FAB016 | Axial | Unnotched hourglass hollow | -1 | 653.4801 | 130 | 20000 |  |  | PUNTO_CURVA_NO_ENSAYO | ELEGIBLE_CONDICIONES | EXCLUIDO_O_REVISION | Identificador en notacion cientifica; estado/nota vacios. Serie auxiliar (verificar fuente). | https://doi.org/10.5281/zenodo.21509581
FAB016_5E+4 | FABEST | 42CrMo4+QT | FAB016 | Axial | Unnotched hourglass hollow | -1 | 594.0247 | 130 | 50000 |  |  | PUNTO_CURVA_NO_ENSAYO | ELEGIBLE_CONDICIONES | EXCLUIDO_O_REVISION | Identificador en notacion cientifica; estado/nota vacios. Serie auxiliar (verificar fuente). | https://doi.org/10.5281/zenodo.21509581
FAB016_1E+5 | FABEST | 42CrMo4+QT | FAB016 | Axial | Unnotched hourglass hollow | -1 | 549.0485 | 130 | 100000 |  |  | PUNTO_CURVA_NO_ENSAYO | ELEGIBLE_CONDICIONES | EXCLUIDO_O_REVISION | Identificador en notacion cientifica; estado/nota vacios. Serie auxiliar (verificar fuente). | https://doi.org/10.5281/zenodo.21509581
FAB016_2E+5 | FABEST | 42CrMo4+QT | FAB016 | Axial | Unnotched hourglass hollow | -1 | 504.0722 | 130 | 200000 |  |  | PUNTO_CURVA_NO_ENSAYO | ELEGIBLE_CONDICIONES | EXCLUIDO_O_REVISION | Identificador en notacion cientifica; estado/nota vacios. Serie auxiliar (verificar fuente). | https://doi.org/10.5281/zenodo.21509581
FAB016_5E+5 | FABEST | 42CrMo4+QT | FAB016 | Axial | Unnotched hourglass hollow | -1 | 444.6168 | 130 | 500000 |  |  | PUNTO_CURVA_NO_ENSAYO | ELEGIBLE_CONDICIONES | EXCLUIDO_O_REVISION | Identificador en notacion cientifica; estado/nota vacios. Serie auxiliar (verificar fuente). | https://doi.org/10.5281/zenodo.21509581
FAB016_1E+6 | FABEST | 42CrMo4+QT | FAB016 | Axial | Unnotched hourglass hollow | -1 | 399.6405 | 130 | 1000000 |  |  | PUNTO_CURVA_NO_ENSAYO | ELEGIBLE_CONDICIONES | EXCLUIDO_O_REVISION | Identificador en notacion cientifica; estado/nota vacios. Serie auxiliar (verificar fuente). | https://doi.org/10.5281/zenodo.21509581
FAB016_2E+6 | FABEST | 42CrMo4+QT | FAB016 | Axial | Unnotched hourglass hollow | -1 | 354.6642 | 130 | 2000000 |  |  | PUNTO_CURVA_NO_ENSAYO | ELEGIBLE_CONDICIONES | EXCLUIDO_O_REVISION | Identificador en notacion cientifica; estado/nota vacios. Serie auxiliar (verificar fuente). | https://doi.org/10.5281/zenodo.21509581
FAB016_5E+6 | FABEST | 42CrMo4+QT | FAB016 | Axial | Unnotched hourglass hollow | -1 | 295.2088 | 130 | 5000000 |  |  | PUNTO_CURVA_NO_ENSAYO | ELEGIBLE_CONDICIONES | EXCLUIDO_O_REVISION | Identificador en notacion cientifica; estado/nota vacios. Serie auxiliar (verificar fuente). | https://doi.org/10.5281/zenodo.21509581
FAB016_1E+7 | FABEST | 42CrMo4+QT | FAB016 | Axial | Unnotched hourglass hollow | -1 | 250.2325 | 130 | 10000000 |  |  | PUNTO_CURVA_NO_ENSAYO | ELEGIBLE_CONDICIONES | EXCLUIDO_O_REVISION | Identificador en notacion cientifica; estado/nota vacios. Serie auxiliar (verificar fuente). | https://doi.org/10.5281/zenodo.21509581
FAB016_2E+7 | FABEST | 42CrMo4+QT | FAB016 | Axial | Unnotched hourglass hollow | -1 | 205.2563 | 130 | 20000000 |  |  | PUNTO_CURVA_NO_ENSAYO | ELEGIBLE_CONDICIONES | EXCLUIDO_O_REVISION | Identificador en notacion cientifica; estado/nota vacios. Serie auxiliar (verificar fuente). | https://doi.org/10.5281/zenodo.21509581
FAB016_5E+7 | FABEST | 42CrMo4+QT | FAB016 | Axial | Unnotched hourglass hollow | -1 | 145.8009 | 130 | 50000000 |  |  | PUNTO_CURVA_NO_ENSAYO | ELEGIBLE_CONDICIONES | EXCLUIDO_O_REVISION | Identificador en notacion cientifica; estado/nota vacios. Serie auxiliar (verificar fuente). | https://doi.org/10.5281/zenodo.21509581
FAB016_1E+8 | FABEST | 42CrMo4+QT | FAB016 | Axial | Unnotched hourglass hollow | -1 | 100.8246 | 130 | 100000000 |  |  | PUNTO_CURVA_NO_ENSAYO | ELEGIBLE_CONDICIONES | EXCLUIDO_O_REVISION | Identificador en notacion cientifica; estado/nota vacios. Serie auxiliar (verificar fuente). | https://doi.org/10.5281/zenodo.21509581
FAB017_7B | FABEST | 42CrMo4+QT | FAB017 | Torsion | Unnotched hourglass hollow | -1 | 442.7 | 25 | 5890 | finished |  | ESTADO_INDETERMINADO | OTRAS_CONDICIONES | EXCLUIDO_O_REVISION | Estado de ensayo sin descripcion concluyente del mecanismo de terminacion. | https://doi.org/10.5281/zenodo.21509581
FAB017_2 | FABEST | 42CrMo4+QT | FAB017 | Torsion | Unnotched hourglass hollow | -1 | 406.6 | 25 | 39587 | finished |  | ESTADO_INDETERMINADO | OTRAS_CONDICIONES | EXCLUIDO_O_REVISION | Estado de ensayo sin descripcion concluyente del mecanismo de terminacion. | https://doi.org/10.5281/zenodo.21509581
FAB017_1 | FABEST | 42CrMo4+QT | FAB017 | Torsion | Unnotched hourglass hollow | -1 | 392.8 | 25 | 60775 | finished |  | ESTADO_INDETERMINADO | OTRAS_CONDICIONES | EXCLUIDO_O_REVISION | Estado de ensayo sin descripcion concluyente del mecanismo de terminacion. | https://doi.org/10.5281/zenodo.21509581
FAB017_5 | FABEST | 42CrMo4+QT | FAB017 | Torsion | Unnotched hourglass hollow | -1 | 377.2 | 25 | 270052 | finished |  | ESTADO_INDETERMINADO | OTRAS_CONDICIONES | EXCLUIDO_O_REVISION | Estado de ensayo sin descripcion concluyente del mecanismo de terminacion. | https://doi.org/10.5281/zenodo.21509581
FAB017_4 | FABEST | 42CrMo4+QT | FAB017 | Torsion | Unnotched hourglass hollow | -1 | 386.2 | 25 | 305430 | finished |  | ESTADO_INDETERMINADO | OTRAS_CONDICIONES | EXCLUIDO_O_REVISION | Estado de ensayo sin descripcion concluyente del mecanismo de terminacion. | https://doi.org/10.5281/zenodo.21509581
FAB017_6 | FABEST | 42CrMo4+QT | FAB017 | Torsion | Unnotched hourglass hollow | -1 | 372.7 | 25 | 1924448 | finished |  | ESTADO_INDETERMINADO | OTRAS_CONDICIONES | EXCLUIDO_O_REVISION | Estado de ensayo sin descripcion concluyente del mecanismo de terminacion. | https://doi.org/10.5281/zenodo.21509581
FAB017_3 | FABEST | 42CrMo4+QT | FAB017 | Torsion | Unnotched hourglass hollow | -1 | 361.4 | 25 | 2744253 | finished |  | ESTADO_INDETERMINADO | OTRAS_CONDICIONES | EXCLUIDO_O_REVISION | Estado de ensayo sin descripcion concluyente del mecanismo de terminacion. | https://doi.org/10.5281/zenodo.21509581
FAB017_8 | FABEST | 42CrMo4+QT | FAB017 | Torsion | Unnotched hourglass hollow | -1 | 350.1 | 25 | 2807444 | finished |  | ESTADO_INDETERMINADO | OTRAS_CONDICIONES | EXCLUIDO_O_REVISION | Estado de ensayo sin descripcion concluyente del mecanismo de terminacion. | https://doi.org/10.5281/zenodo.21509581
FAB017_7 | FABEST | 42CrMo4+QT | FAB017 | Torsion | Unnotched hourglass hollow | -1 | 340.2 | 25 | 10083200 | interrupted |  | CENSURA_CONFIRMABLE | OTRAS_CONDICIONES | EXCLUIDO_O_REVISION | Estado interrupted y ciclos registrados; verificar criterio de fin del ensayo. | https://doi.org/10.5281/zenodo.21509581
FAB017_1E+3 | FABEST | 42CrMo4+QT | FAB017 | Torsion | Unnotched hourglass hollow | -1 | 465.0126 | 25 | 1000 |  |  | PUNTO_CURVA_NO_ENSAYO | OTRAS_CONDICIONES | EXCLUIDO_O_REVISION | Identificador en notacion cientifica; estado/nota vacios. Serie auxiliar (verificar fuente). | https://doi.org/10.5281/zenodo.21509581
FAB017_2E+3 | FABEST | 42CrMo4+QT | FAB017 | Torsion | Unnotched hourglass hollow | -1 | 454.1945 | 25 | 2000 |  |  | PUNTO_CURVA_NO_ENSAYO | OTRAS_CONDICIONES | EXCLUIDO_O_REVISION | Identificador en notacion cientifica; estado/nota vacios. Serie auxiliar (verificar fuente). | https://doi.org/10.5281/zenodo.21509581
FAB017_5E+3 | FABEST | 42CrMo4+QT | FAB017 | Torsion | Unnotched hourglass hollow | -1 | 440.2789 | 25 | 5000 |  |  | PUNTO_CURVA_NO_ENSAYO | OTRAS_CONDICIONES | EXCLUIDO_O_REVISION | Identificador en notacion cientifica; estado/nota vacios. Serie auxiliar (verificar fuente). | https://doi.org/10.5281/zenodo.21509581
FAB017_1E+4 | FABEST | 42CrMo4+QT | FAB017 | Torsion | Unnotched hourglass hollow | -1 | 430.0361 | 25 | 10000 |  |  | PUNTO_CURVA_NO_ENSAYO | OTRAS_CONDICIONES | EXCLUIDO_O_REVISION | Identificador en notacion cientifica; estado/nota vacios. Serie auxiliar (verificar fuente). | https://doi.org/10.5281/zenodo.21509581
FAB017_2E+4 | FABEST | 42CrMo4+QT | FAB017 | Torsion | Unnotched hourglass hollow | -1 | 420.0316 | 25 | 20000 |  |  | PUNTO_CURVA_NO_ENSAYO | OTRAS_CONDICIONES | EXCLUIDO_O_REVISION | Identificador en notacion cientifica; estado/nota vacios. Serie auxiliar (verificar fuente). | https://doi.org/10.5281/zenodo.21509581
FAB017_5E+4 | FABEST | 42CrMo4+QT | FAB017 | Torsion | Unnotched hourglass hollow | -1 | 407.1627 | 25 | 50000 |  |  | PUNTO_CURVA_NO_ENSAYO | OTRAS_CONDICIONES | EXCLUIDO_O_REVISION | Identificador en notacion cientifica; estado/nota vacios. Serie auxiliar (verificar fuente). | https://doi.org/10.5281/zenodo.21509581
FAB017_1E+5 | FABEST | 42CrMo4+QT | FAB017 | Torsion | Unnotched hourglass hollow | -1 | 397.6904 | 25 | 100000 |  |  | PUNTO_CURVA_NO_ENSAYO | OTRAS_CONDICIONES | EXCLUIDO_O_REVISION | Identificador en notacion cientifica; estado/nota vacios. Serie auxiliar (verificar fuente). | https://doi.org/10.5281/zenodo.21509581
FAB017_2E+5 | FABEST | 42CrMo4+QT | FAB017 | Torsion | Unnotched hourglass hollow | -1 | 388.4384 | 25 | 200000 |  |  | PUNTO_CURVA_NO_ENSAYO | OTRAS_CONDICIONES | EXCLUIDO_O_REVISION | Identificador en notacion cientifica; estado/nota vacios. Serie auxiliar (verificar fuente). | https://doi.org/10.5281/zenodo.21509581
FAB017_5E+5 | FABEST | 42CrMo4+QT | FAB017 | Torsion | Unnotched hourglass hollow | -1 | 376.5375 | 25 | 500000 |  |  | PUNTO_CURVA_NO_ENSAYO | OTRAS_CONDICIONES | EXCLUIDO_O_REVISION | Identificador en notacion cientifica; estado/nota vacios. Serie auxiliar (verificar fuente). | https://doi.org/10.5281/zenodo.21509581
FAB017_1E+6 | FABEST | 42CrMo4+QT | FAB017 | Torsion | Unnotched hourglass hollow | -1 | 367.7776 | 25 | 1000000 |  |  | PUNTO_CURVA_NO_ENSAYO | OTRAS_CONDICIONES | EXCLUIDO_O_REVISION | Identificador en notacion cientifica; estado/nota vacios. Serie auxiliar (verificar fuente). | https://doi.org/10.5281/zenodo.21509581
FAB017_2E+6 | FABEST | 42CrMo4+QT | FAB017 | Torsion | Unnotched hourglass hollow | -1 | 359.2215 | 25 | 2000000 |  |  | PUNTO_CURVA_NO_ENSAYO | OTRAS_CONDICIONES | EXCLUIDO_O_REVISION | Identificador en notacion cientifica; estado/nota vacios. Serie auxiliar (verificar fuente). | https://doi.org/10.5281/zenodo.21509581
FAB017_5E+6 | FABEST | 42CrMo4+QT | FAB017 | Torsion | Unnotched hourglass hollow | -1 | 348.2157 | 25 | 5000000 |  |  | PUNTO_CURVA_NO_ENSAYO | OTRAS_CONDICIONES | EXCLUIDO_O_REVISION | Identificador en notacion cientifica; estado/nota vacios. Serie auxiliar (verificar fuente). | https://doi.org/10.5281/zenodo.21509581
FAB017_1E+7 | FABEST | 42CrMo4+QT | FAB017 | Torsion | Unnotched hourglass hollow | -1 | 340.1147 | 25 | 10000000 |  |  | PUNTO_CURVA_NO_ENSAYO | OTRAS_CONDICIONES | EXCLUIDO_O_REVISION | Identificador en notacion cientifica; estado/nota vacios. Serie auxiliar (verificar fuente). | https://doi.org/10.5281/zenodo.21509581
FAB017_2E+7 | FABEST | 42CrMo4+QT | FAB017 | Torsion | Unnotched hourglass hollow | -1 | 332.2022 | 25 | 20000000 |  |  | PUNTO_CURVA_NO_ENSAYO | OTRAS_CONDICIONES | EXCLUIDO_O_REVISION | Identificador en notacion cientifica; estado/nota vacios. Serie auxiliar (verificar fuente). | https://doi.org/10.5281/zenodo.21509581
FAB017_5E+7 | FABEST | 42CrMo4+QT | FAB017 | Torsion | Unnotched hourglass hollow | -1 | 322.0242 | 25 | 50000000 |  |  | PUNTO_CURVA_NO_ENSAYO | OTRAS_CONDICIONES | EXCLUIDO_O_REVISION | Identificador en notacion cientifica; estado/nota vacios. Serie auxiliar (verificar fuente). | https://doi.org/10.5281/zenodo.21509581
FAB017_1E+8 | FABEST | 42CrMo4+QT | FAB017 | Torsion | Unnotched hourglass hollow | -1 | 314.5326 | 25 | 100000000 |  |  | PUNTO_CURVA_NO_ENSAYO | OTRAS_CONDICIONES | EXCLUIDO_O_REVISION | Identificador en notacion cientifica; estado/nota vacios. Serie auxiliar (verificar fuente). | https://doi.org/10.5281/zenodo.21509581
FAB017_1E+3 | FABEST | 42CrMo4+QT | FAB017 | Torsion | Unnotched hourglass hollow | -1 | 459.5041 | 25 | 1000 |  |  | PUNTO_CURVA_NO_ENSAYO | OTRAS_CONDICIONES | EXCLUIDO_O_REVISION | Identificador en notacion cientifica; estado/nota vacios. Serie auxiliar (verificar fuente). | https://doi.org/10.5281/zenodo.21509581
FAB017_2E+3 | FABEST | 42CrMo4+QT | FAB017 | Torsion | Unnotched hourglass hollow | -1 | 449.4955 | 25 | 2000 |  |  | PUNTO_CURVA_NO_ENSAYO | OTRAS_CONDICIONES | EXCLUIDO_O_REVISION | Identificador en notacion cientifica; estado/nota vacios. Serie auxiliar (verificar fuente). | https://doi.org/10.5281/zenodo.21509581
FAB017_5E+3 | FABEST | 42CrMo4+QT | FAB017 | Torsion | Unnotched hourglass hollow | -1 | 436.5936 | 25 | 5000 |  |  | PUNTO_CURVA_NO_ENSAYO | OTRAS_CONDICIONES | EXCLUIDO_O_REVISION | Identificador en notacion cientifica; estado/nota vacios. Serie auxiliar (verificar fuente). | https://doi.org/10.5281/zenodo.21509581
FAB017_1E+4 | FABEST | 42CrMo4+QT | FAB017 | Torsion | Unnotched hourglass hollow | -1 | 427.0785 | 25 | 10000 |  |  | PUNTO_CURVA_NO_ENSAYO | OTRAS_CONDICIONES | EXCLUIDO_O_REVISION | Identificador en notacion cientifica; estado/nota vacios. Serie auxiliar (verificar fuente). | https://doi.org/10.5281/zenodo.21509581
FAB017_2E+4 | FABEST | 42CrMo4+QT | FAB017 | Torsion | Unnotched hourglass hollow | -1 | 417.7702 | 25 | 20000 |  |  | PUNTO_CURVA_NO_ENSAYO | OTRAS_CONDICIONES | EXCLUIDO_O_REVISION | Identificador en notacion cientifica; estado/nota vacios. Serie auxiliar (verificar fuente). | https://doi.org/10.5281/zenodo.21509581
FAB017_5E+4 | FABEST | 42CrMo4+QT | FAB017 | Torsion | Unnotched hourglass hollow | -1 | 405.7754 | 25 | 50000 |  |  | PUNTO_CURVA_NO_ENSAYO | OTRAS_CONDICIONES | EXCLUIDO_O_REVISION | Identificador en notacion cientifica; estado/nota vacios. Serie auxiliar (verificar fuente). | https://doi.org/10.5281/zenodo.21509581
FAB017_1E+5 | FABEST | 42CrMo4+QT | FAB017 | Torsion | Unnotched hourglass hollow | -1 | 396.9308 | 25 | 100000 |  |  | PUNTO_CURVA_NO_ENSAYO | OTRAS_CONDICIONES | EXCLUIDO_O_REVISION | Identificador en notacion cientifica; estado/nota vacios. Serie auxiliar (verificar fuente). | https://doi.org/10.5281/zenodo.21509581
FAB017_2E+5 | FABEST | 42CrMo4+QT | FAB017 | Torsion | Unnotched hourglass hollow | -1 | 388.279 | 25 | 200000 |  |  | PUNTO_CURVA_NO_ENSAYO | OTRAS_CONDICIONES | EXCLUIDO_O_REVISION | Identificador en notacion cientifica; estado/nota vacios. Serie auxiliar (verificar fuente). | https://doi.org/10.5281/zenodo.21509581
FAB017_5E+5 | FABEST | 42CrMo4+QT | FAB017 | Torsion | Unnotched hourglass hollow | -1 | 377.1306 | 25 | 500000 |  |  | PUNTO_CURVA_NO_ENSAYO | OTRAS_CONDICIONES | EXCLUIDO_O_REVISION | Identificador en notacion cientifica; estado/nota vacios. Serie auxiliar (verificar fuente). | https://doi.org/10.5281/zenodo.21509581
FAB017_1E+6 | FABEST | 42CrMo4+QT | FAB017 | Torsion | Unnotched hourglass hollow | -1 | 368.9103 | 25 | 1000000 |  |  | PUNTO_CURVA_NO_ENSAYO | OTRAS_CONDICIONES | EXCLUIDO_O_REVISION | Identificador en notacion cientifica; estado/nota vacios. Serie auxiliar (verificar fuente). | https://doi.org/10.5281/zenodo.21509581
FAB017_2E+6 | FABEST | 42CrMo4+QT | FAB017 | Torsion | Unnotched hourglass hollow | -1 | 360.8692 | 25 | 2000000 |  |  | PUNTO_CURVA_NO_ENSAYO | OTRAS_CONDICIONES | EXCLUIDO_O_REVISION | Identificador en notacion cientifica; estado/nota vacios. Serie auxiliar (verificar fuente). | https://doi.org/10.5281/zenodo.21509581
FAB017_5E+6 | FABEST | 42CrMo4+QT | FAB017 | Torsion | Unnotched hourglass hollow | -1 | 350.5078 | 25 | 5000000 |  |  | PUNTO_CURVA_NO_ENSAYO | OTRAS_CONDICIONES | EXCLUIDO_O_REVISION | Identificador en notacion cientifica; estado/nota vacios. Serie auxiliar (verificar fuente). | https://doi.org/10.5281/zenodo.21509581
FAB017_1E+7 | FABEST | 42CrMo4+QT | FAB017 | Torsion | Unnotched hourglass hollow | -1 | 342.8678 | 25 | 10000000 |  |  | PUNTO_CURVA_NO_ENSAYO | OTRAS_CONDICIONES | EXCLUIDO_O_REVISION | Identificador en notacion cientifica; estado/nota vacios. Serie auxiliar (verificar fuente). | https://doi.org/10.5281/zenodo.21509581
FAB017_2E+7 | FABEST | 42CrMo4+QT | FAB017 | Torsion | Unnotched hourglass hollow | -1 | 335.3943 | 25 | 20000000 |  |  | PUNTO_CURVA_NO_ENSAYO | OTRAS_CONDICIONES | EXCLUIDO_O_REVISION | Identificador en notacion cientifica; estado/nota vacios. Serie auxiliar (verificar fuente). | https://doi.org/10.5281/zenodo.21509581
FAB017_5E+7 | FABEST | 42CrMo4+QT | FAB017 | Torsion | Unnotched hourglass hollow | -1 | 325.7644 | 25 | 50000000 |  |  | PUNTO_CURVA_NO_ENSAYO | OTRAS_CONDICIONES | EXCLUIDO_O_REVISION | Identificador en notacion cientifica; estado/nota vacios. Serie auxiliar (verificar fuente). | https://doi.org/10.5281/zenodo.21509581
FAB017_1E+8 | FABEST | 42CrMo4+QT | FAB017 | Torsion | Unnotched hourglass hollow | -1 | 318.6637 | 25 | 100000000 |  |  | PUNTO_CURVA_NO_ENSAYO | OTRAS_CONDICIONES | EXCLUIDO_O_REVISION | Identificador en notacion cientifica; estado/nota vacios. Serie auxiliar (verificar fuente). | https://doi.org/10.5281/zenodo.21509581
FAB017_1E+3 | FABEST | 42CrMo4+QT | FAB017 | Torsion | Unnotched hourglass hollow | -1 | 460.6963 | 25 | 1000 |  |  | PUNTO_CURVA_NO_ENSAYO | OTRAS_CONDICIONES | EXCLUIDO_O_REVISION | Identificador en notacion cientifica; estado/nota vacios. Serie auxiliar (verificar fuente). | https://doi.org/10.5281/zenodo.21509581
FAB017_2E+3 | FABEST | 42CrMo4+QT | FAB017 | Torsion | Unnotched hourglass hollow | -1 | 451.3727 | 25 | 2000 |  |  | PUNTO_CURVA_NO_ENSAYO | OTRAS_CONDICIONES | EXCLUIDO_O_REVISION | Identificador en notacion cientifica; estado/nota vacios. Serie auxiliar (verificar fuente). | https://doi.org/10.5281/zenodo.21509581
FAB017_5E+3 | FABEST | 42CrMo4+QT | FAB017 | Torsion | Unnotched hourglass hollow | -1 | 439.0476 | 25 | 5000 |  |  | PUNTO_CURVA_NO_ENSAYO | OTRAS_CONDICIONES | EXCLUIDO_O_REVISION | Identificador en notacion cientifica; estado/nota vacios. Serie auxiliar (verificar fuente). | https://doi.org/10.5281/zenodo.21509581
FAB017_1E+4 | FABEST | 42CrMo4+QT | FAB017 | Torsion | Unnotched hourglass hollow | -1 | 429.724 | 25 | 10000 |  |  | PUNTO_CURVA_NO_ENSAYO | OTRAS_CONDICIONES | EXCLUIDO_O_REVISION | Identificador en notacion cientifica; estado/nota vacios. Serie auxiliar (verificar fuente). | https://doi.org/10.5281/zenodo.21509581
FAB017_2E+4 | FABEST | 42CrMo4+QT | FAB017 | Torsion | Unnotched hourglass hollow | -1 | 420.4004 | 25 | 20000 |  |  | PUNTO_CURVA_NO_ENSAYO | OTRAS_CONDICIONES | EXCLUIDO_O_REVISION | Identificador en notacion cientifica; estado/nota vacios. Serie auxiliar (verificar fuente). | https://doi.org/10.5281/zenodo.21509581
FAB017_5E+4 | FABEST | 42CrMo4+QT | FAB017 | Torsion | Unnotched hourglass hollow | -1 | 408.0752 | 25 | 50000 |  |  | PUNTO_CURVA_NO_ENSAYO | OTRAS_CONDICIONES | EXCLUIDO_O_REVISION | Identificador en notacion cientifica; estado/nota vacios. Serie auxiliar (verificar fuente). | https://doi.org/10.5281/zenodo.21509581
FAB017_1E+5 | FABEST | 42CrMo4+QT | FAB017 | Torsion | Unnotched hourglass hollow | -1 | 398.7516 | 25 | 100000 |  |  | PUNTO_CURVA_NO_ENSAYO | OTRAS_CONDICIONES | EXCLUIDO_O_REVISION | Identificador en notacion cientifica; estado/nota vacios. Serie auxiliar (verificar fuente). | https://doi.org/10.5281/zenodo.21509581
FAB017_2E+5 | FABEST | 42CrMo4+QT | FAB017 | Torsion | Unnotched hourglass hollow | -1 | 389.428 | 25 | 200000 |  |  | PUNTO_CURVA_NO_ENSAYO | OTRAS_CONDICIONES | EXCLUIDO_O_REVISION | Identificador en notacion cientifica; estado/nota vacios. Serie auxiliar (verificar fuente). | https://doi.org/10.5281/zenodo.21509581
FAB017_5E+5 | FABEST | 42CrMo4+QT | FAB017 | Torsion | Unnotched hourglass hollow | -1 | 377.1029 | 25 | 500000 |  |  | PUNTO_CURVA_NO_ENSAYO | OTRAS_CONDICIONES | EXCLUIDO_O_REVISION | Identificador en notacion cientifica; estado/nota vacios. Serie auxiliar (verificar fuente). | https://doi.org/10.5281/zenodo.21509581
FAB017_1E+6 | FABEST | 42CrMo4+QT | FAB017 | Torsion | Unnotched hourglass hollow | -1 | 367.7793 | 25 | 1000000 |  |  | PUNTO_CURVA_NO_ENSAYO | OTRAS_CONDICIONES | EXCLUIDO_O_REVISION | Identificador en notacion cientifica; estado/nota vacios. Serie auxiliar (verificar fuente). | https://doi.org/10.5281/zenodo.21509581
FAB017_2E+6 | FABEST | 42CrMo4+QT | FAB017 | Torsion | Unnotched hourglass hollow | -1 | 358.4557 | 25 | 2000000 |  |  | PUNTO_CURVA_NO_ENSAYO | OTRAS_CONDICIONES | EXCLUIDO_O_REVISION | Identificador en notacion cientifica; estado/nota vacios. Serie auxiliar (verificar fuente). | https://doi.org/10.5281/zenodo.21509581
FAB017_5E+6 | FABEST | 42CrMo4+QT | FAB017 | Torsion | Unnotched hourglass hollow | -1 | 346.1305 | 25 | 5000000 |  |  | PUNTO_CURVA_NO_ENSAYO | OTRAS_CONDICIONES | EXCLUIDO_O_REVISION | Identificador en notacion cientifica; estado/nota vacios. Serie auxiliar (verificar fuente). | https://doi.org/10.5281/zenodo.21509581
FAB017_1E+7 | FABEST | 42CrMo4+QT | FAB017 | Torsion | Unnotched hourglass hollow | -1 | 336.8069 | 25 | 10000000 |  |  | PUNTO_CURVA_NO_ENSAYO | OTRAS_CONDICIONES | EXCLUIDO_O_REVISION | Identificador en notacion cientifica; estado/nota vacios. Serie auxiliar (verificar fuente). | https://doi.org/10.5281/zenodo.21509581
FAB017_2E+7 | FABEST | 42CrMo4+QT | FAB017 | Torsion | Unnotched hourglass hollow | -1 | 327.4833 | 25 | 20000000 |  |  | PUNTO_CURVA_NO_ENSAYO | OTRAS_CONDICIONES | EXCLUIDO_O_REVISION | Identificador en notacion cientifica; estado/nota vacios. Serie auxiliar (verificar fuente). | https://doi.org/10.5281/zenodo.21509581
FAB017_5E+7 | FABEST | 42CrMo4+QT | FAB017 | Torsion | Unnotched hourglass hollow | -1 | 315.1582 | 25 | 50000000 |  |  | PUNTO_CURVA_NO_ENSAYO | OTRAS_CONDICIONES | EXCLUIDO_O_REVISION | Identificador en notacion cientifica; estado/nota vacios. Serie auxiliar (verificar fuente). | https://doi.org/10.5281/zenodo.21509581
FAB017_1E+8 | FABEST | 42CrMo4+QT | FAB017 | Torsion | Unnotched hourglass hollow | -1 | 305.8346 | 25 | 100000000 |  |  | PUNTO_CURVA_NO_ENSAYO | OTRAS_CONDICIONES | EXCLUIDO_O_REVISION | Identificador en notacion cientifica; estado/nota vacios. Serie auxiliar (verificar fuente). | https://doi.org/10.5281/zenodo.21509581
FAB021_S2 | FABEST | 42CrMo4+QT | FAB021 | Axial | Unnotched dog-bone bar | -1 | 869.4 | 10 | 1062 | finished |  | ESTADO_INDETERMINADO | ELEGIBLE_CONDICIONES | EXCLUIDO_O_REVISION | Estado de ensayo sin descripcion concluyente del mecanismo de terminacion. | https://doi.org/10.5281/zenodo.21509581
FAB021_S6 | FABEST | 42CrMo4+QT | FAB021 | Axial | Unnotched dog-bone bar | -1 | 780.2 | 10 | 7043 | finished |  | ESTADO_INDETERMINADO | ELEGIBLE_CONDICIONES | EXCLUIDO_O_REVISION | Estado de ensayo sin descripcion concluyente del mecanismo de terminacion. | https://doi.org/10.5281/zenodo.21509581
FAB021_S3 | FABEST | 42CrMo4+QT | FAB021 | Axial | Unnotched dog-bone bar | -1 | 719.9 | 10 | 33330 | finished |  | ESTADO_INDETERMINADO | ELEGIBLE_CONDICIONES | EXCLUIDO_O_REVISION | Estado de ensayo sin descripcion concluyente del mecanismo de terminacion. | https://doi.org/10.5281/zenodo.21509581
FAB021_S7 | FABEST | 42CrMo4+QT | FAB021 | Axial | Unnotched dog-bone bar | -1 | 680.7 | 10 | 55273 | finished |  | ESTADO_INDETERMINADO | ELEGIBLE_CONDICIONES | EXCLUIDO_O_REVISION | Estado de ensayo sin descripcion concluyente del mecanismo de terminacion. | https://doi.org/10.5281/zenodo.21509581
FAB021_S1 | FABEST | 42CrMo4+QT | FAB021 | Axial | Unnotched dog-bone bar | -1 | 650.4 | 10 | 171909 | finished |  | ESTADO_INDETERMINADO | ELEGIBLE_CONDICIONES | EXCLUIDO_O_REVISION | Estado de ensayo sin descripcion concluyente del mecanismo de terminacion. | https://doi.org/10.5281/zenodo.21509581
FAB021_S4 | FABEST | 42CrMo4+QT | FAB021 | Axial | Unnotched dog-bone bar | -1 | 600.8 | 10 | 201298 | finished |  | ESTADO_INDETERMINADO | ELEGIBLE_CONDICIONES | EXCLUIDO_O_REVISION | Estado de ensayo sin descripcion concluyente del mecanismo de terminacion. | https://doi.org/10.5281/zenodo.21509581
FAB021_S8 | FABEST | 42CrMo4+QT | FAB021 | Axial | Unnotched dog-bone bar | -1 | 600.5 | 10 | 506820 | finished |  | ESTADO_INDETERMINADO | ELEGIBLE_CONDICIONES | EXCLUIDO_O_REVISION | Estado de ensayo sin descripcion concluyente del mecanismo de terminacion. | https://doi.org/10.5281/zenodo.21509581
FAB021_1E+3 | FABEST | 42CrMo4+QT | FAB021 | Axial | Unnotched dog-bone bar | -1 | 885.4704 | 10 | 1000 |  |  | PUNTO_CURVA_NO_ENSAYO | ELEGIBLE_CONDICIONES | EXCLUIDO_O_REVISION | Identificador en notacion cientifica; estado/nota vacios. Serie auxiliar (verificar fuente). | https://doi.org/10.5281/zenodo.21509581
FAB021_2E+3 | FABEST | 42CrMo4+QT | FAB021 | Axial | Unnotched dog-bone bar | -1 | 846.5524 | 10 | 2000 |  |  | PUNTO_CURVA_NO_ENSAYO | ELEGIBLE_CONDICIONES | EXCLUIDO_O_REVISION | Identificador en notacion cientifica; estado/nota vacios. Serie auxiliar (verificar fuente). | https://doi.org/10.5281/zenodo.21509581
FAB021_5E+3 | FABEST | 42CrMo4+QT | FAB021 | Axial | Unnotched dog-bone bar | -1 | 797.7183 | 10 | 5000 |  |  | PUNTO_CURVA_NO_ENSAYO | ELEGIBLE_CONDICIONES | EXCLUIDO_O_REVISION | Identificador en notacion cientifica; estado/nota vacios. Serie auxiliar (verificar fuente). | https://doi.org/10.5281/zenodo.21509581
FAB021_1E+4 | FABEST | 42CrMo4+QT | FAB021 | Axial | Unnotched dog-bone bar | -1 | 762.6572 | 10 | 10000 |  |  | PUNTO_CURVA_NO_ENSAYO | ELEGIBLE_CONDICIONES | EXCLUIDO_O_REVISION | Identificador en notacion cientifica; estado/nota vacios. Serie auxiliar (verificar fuente). | https://doi.org/10.5281/zenodo.21509581
FAB021_2E+4 | FABEST | 42CrMo4+QT | FAB021 | Axial | Unnotched dog-bone bar | -1 | 729.1371 | 10 | 20000 |  |  | PUNTO_CURVA_NO_ENSAYO | ELEGIBLE_CONDICIONES | EXCLUIDO_O_REVISION | Identificador en notacion cientifica; estado/nota vacios. Serie auxiliar (verificar fuente). | https://doi.org/10.5281/zenodo.21509581
FAB021_5E+4 | FABEST | 42CrMo4+QT | FAB021 | Axial | Unnotched dog-bone bar | -1 | 687.0762 | 10 | 50000 |  |  | PUNTO_CURVA_NO_ENSAYO | ELEGIBLE_CONDICIONES | EXCLUIDO_O_REVISION | Identificador en notacion cientifica; estado/nota vacios. Serie auxiliar (verificar fuente). | https://doi.org/10.5281/zenodo.21509581
FAB021_1E+5 | FABEST | 42CrMo4+QT | FAB021 | Axial | Unnotched dog-bone bar | -1 | 656.878 | 10 | 100000 |  |  | PUNTO_CURVA_NO_ENSAYO | ELEGIBLE_CONDICIONES | EXCLUIDO_O_REVISION | Identificador en notacion cientifica; estado/nota vacios. Serie auxiliar (verificar fuente). | https://doi.org/10.5281/zenodo.21509581
FAB021_2E+5 | FABEST | 42CrMo4+QT | FAB021 | Axial | Unnotched dog-bone bar | -1 | 628.007 | 10 | 200000 |  |  | PUNTO_CURVA_NO_ENSAYO | ELEGIBLE_CONDICIONES | EXCLUIDO_O_REVISION | Identificador en notacion cientifica; estado/nota vacios. Serie auxiliar (verificar fuente). | https://doi.org/10.5281/zenodo.21509581
FAB021_5E+5 | FABEST | 42CrMo4+QT | FAB021 | Axial | Unnotched dog-bone bar | -1 | 591.7799 | 10 | 500000 |  |  | PUNTO_CURVA_NO_ENSAYO | ELEGIBLE_CONDICIONES | EXCLUIDO_O_REVISION | Identificador en notacion cientifica; estado/nota vacios. Serie auxiliar (verificar fuente). | https://doi.org/10.5281/zenodo.21509581
FAB021_1E+6 | FABEST | 42CrMo4+QT | FAB021 | Axial | Unnotched dog-bone bar | -1 | 565.7701 | 10 | 1000000 |  |  | PUNTO_CURVA_NO_ENSAYO | ELEGIBLE_CONDICIONES | EXCLUIDO_O_REVISION | Identificador en notacion cientifica; estado/nota vacios. Serie auxiliar (verificar fuente). | https://doi.org/10.5281/zenodo.21509581
FAB021_2E+6 | FABEST | 42CrMo4+QT | FAB021 | Axial | Unnotched dog-bone bar | -1 | 540.9036 | 10 | 2000000 |  |  | PUNTO_CURVA_NO_ENSAYO | ELEGIBLE_CONDICIONES | EXCLUIDO_O_REVISION | Identificador en notacion cientifica; estado/nota vacios. Serie auxiliar (verificar fuente). | https://doi.org/10.5281/zenodo.21509581
FAB021_5E+6 | FABEST | 42CrMo4+QT | FAB021 | Axial | Unnotched dog-bone bar | -1 | 509.7011 | 10 | 5000000 |  |  | PUNTO_CURVA_NO_ENSAYO | ELEGIBLE_CONDICIONES | EXCLUIDO_O_REVISION | Identificador en notacion cientifica; estado/nota vacios. Serie auxiliar (verificar fuente). | https://doi.org/10.5281/zenodo.21509581
FAB021_1E+7 | FABEST | 42CrMo4+QT | FAB021 | Axial | Unnotched dog-bone bar | -1 | 487.2988 | 10 | 10000000 |  |  | PUNTO_CURVA_NO_ENSAYO | ELEGIBLE_CONDICIONES | EXCLUIDO_O_REVISION | Identificador en notacion cientifica; estado/nota vacios. Serie auxiliar (verificar fuente). | https://doi.org/10.5281/zenodo.21509581
FAB021_2E+7 | FABEST | 42CrMo4+QT | FAB021 | Axial | Unnotched dog-bone bar | -1 | 465.8812 | 10 | 20000000 |  |  | PUNTO_CURVA_NO_ENSAYO | ELEGIBLE_CONDICIONES | EXCLUIDO_O_REVISION | Identificador en notacion cientifica; estado/nota vacios. Serie auxiliar (verificar fuente). | https://doi.org/10.5281/zenodo.21509581
FAB021_5E+7 | FABEST | 42CrMo4+QT | FAB021 | Axial | Unnotched dog-bone bar | -1 | 439.0064 | 10 | 50000000 |  |  | PUNTO_CURVA_NO_ENSAYO | ELEGIBLE_CONDICIONES | EXCLUIDO_O_REVISION | Identificador en notacion cientifica; estado/nota vacios. Serie auxiliar (verificar fuente). | https://doi.org/10.5281/zenodo.21509581
FAB021_1E+8 | FABEST | 42CrMo4+QT | FAB021 | Axial | Unnotched dog-bone bar | -1 | 419.7113 | 10 | 100000000 |  |  | PUNTO_CURVA_NO_ENSAYO | ELEGIBLE_CONDICIONES | EXCLUIDO_O_REVISION | Identificador en notacion cientifica; estado/nota vacios. Serie auxiliar (verificar fuente). | https://doi.org/10.5281/zenodo.21509581
FAB021_1E+3 | FABEST | 42CrMo4+QT | FAB021 | Axial | Unnotched dog-bone bar | -1 | 870.3714 | 10 | 1000 |  |  | PUNTO_CURVA_NO_ENSAYO | ELEGIBLE_CONDICIONES | EXCLUIDO_O_REVISION | Identificador en notacion cientifica; estado/nota vacios. Serie auxiliar (verificar fuente). | https://doi.org/10.5281/zenodo.21509581
FAB021_2E+3 | FABEST | 42CrMo4+QT | FAB021 | Axial | Unnotched dog-bone bar | -1 | 845.0838 | 10 | 2000 |  |  | PUNTO_CURVA_NO_ENSAYO | ELEGIBLE_CONDICIONES | EXCLUIDO_O_REVISION | Identificador en notacion cientifica; estado/nota vacios. Serie auxiliar (verificar fuente). | https://doi.org/10.5281/zenodo.21509581
FAB021_5E+3 | FABEST | 42CrMo4+QT | FAB021 | Axial | Unnotched dog-bone bar | -1 | 803.3746 | 10 | 5000 |  |  | PUNTO_CURVA_NO_ENSAYO | ELEGIBLE_CONDICIONES | EXCLUIDO_O_REVISION | Identificador en notacion cientifica; estado/nota vacios. Serie auxiliar (verificar fuente). | https://doi.org/10.5281/zenodo.21509581
FAB021_1E+4 | FABEST | 42CrMo4+QT | FAB021 | Axial | Unnotched dog-bone bar | -1 | 768.5775 | 10 | 10000 |  |  | PUNTO_CURVA_NO_ENSAYO | ELEGIBLE_CONDICIONES | EXCLUIDO_O_REVISION | Identificador en notacion cientifica; estado/nota vacios. Serie auxiliar (verificar fuente). | https://doi.org/10.5281/zenodo.21509581
FAB021_2E+4 | FABEST | 42CrMo4+QT | FAB021 | Axial | Unnotched dog-bone bar | -1 | 733.2724 | 10 | 20000 |  |  | PUNTO_CURVA_NO_ENSAYO | ELEGIBLE_CONDICIONES | EXCLUIDO_O_REVISION | Identificador en notacion cientifica; estado/nota vacios. Serie auxiliar (verificar fuente). | https://doi.org/10.5281/zenodo.21509581
FAB021_5E+4 | FABEST | 42CrMo4+QT | FAB021 | Axial | Unnotched dog-bone bar | -1 | 688.1197 | 10 | 50000 |  |  | PUNTO_CURVA_NO_ENSAYO | ELEGIBLE_CONDICIONES | EXCLUIDO_O_REVISION | Identificador en notacion cientifica; estado/nota vacios. Serie auxiliar (verificar fuente). | https://doi.org/10.5281/zenodo.21509581
FAB021_1E+5 | FABEST | 42CrMo4+QT | FAB021 | Axial | Unnotched dog-bone bar | -1 | 656.3173 | 10 | 100000 |  |  | PUNTO_CURVA_NO_ENSAYO | ELEGIBLE_CONDICIONES | EXCLUIDO_O_REVISION | Identificador en notacion cientifica; estado/nota vacios. Serie auxiliar (verificar fuente). | https://doi.org/10.5281/zenodo.21509581
FAB021_2E+5 | FABEST | 42CrMo4+QT | FAB021 | Axial | Unnotched dog-bone bar | -1 | 627.4993 | 10 | 200000 |  |  | PUNTO_CURVA_NO_ENSAYO | ELEGIBLE_CONDICIONES | EXCLUIDO_O_REVISION | Identificador en notacion cientifica; estado/nota vacios. Serie auxiliar (verificar fuente). | https://doi.org/10.5281/zenodo.21509581
FAB021_5E+5 | FABEST | 42CrMo4+QT | FAB021 | Axial | Unnotched dog-bone bar | -1 | 595.6669 | 10 | 500000 |  |  | PUNTO_CURVA_NO_ENSAYO | ELEGIBLE_CONDICIONES | EXCLUIDO_O_REVISION | Identificador en notacion cientifica; estado/nota vacios. Serie auxiliar (verificar fuente). | https://doi.org/10.5281/zenodo.21509581
FAB021_1E+6 | FABEST | 42CrMo4+QT | FAB021 | Axial | Unnotched dog-bone bar | -1 | 577.5075 | 10 | 1000000 |  |  | PUNTO_CURVA_NO_ENSAYO | ELEGIBLE_CONDICIONES | EXCLUIDO_O_REVISION | Identificador en notacion cientifica; estado/nota vacios. Serie auxiliar (verificar fuente). | https://doi.org/10.5281/zenodo.21509581
FAB021_2E+6 | FABEST | 42CrMo4+QT | FAB021 | Axial | Unnotched dog-bone bar | -1 | 564.7679 | 10 | 2000000 |  |  | PUNTO_CURVA_NO_ENSAYO | ELEGIBLE_CONDICIONES | EXCLUIDO_O_REVISION | Identificador en notacion cientifica; estado/nota vacios. Serie auxiliar (verificar fuente). | https://doi.org/10.5281/zenodo.21509581
FAB021_5E+6 | FABEST | 42CrMo4+QT | FAB021 | Axial | Unnotched dog-bone bar | -1 | 554.9336 | 10 | 5000000 |  |  | PUNTO_CURVA_NO_ENSAYO | ELEGIBLE_CONDICIONES | EXCLUIDO_O_REVISION | Identificador en notacion cientifica; estado/nota vacios. Serie auxiliar (verificar fuente). | https://doi.org/10.5281/zenodo.21509581
FAB021_1E+7 | FABEST | 42CrMo4+QT | FAB021 | Axial | Unnotched dog-bone bar | -1 | 551.1028 | 10 | 10000000 |  |  | PUNTO_CURVA_NO_ENSAYO | ELEGIBLE_CONDICIONES | EXCLUIDO_O_REVISION | Identificador en notacion cientifica; estado/nota vacios. Serie auxiliar (verificar fuente). | https://doi.org/10.5281/zenodo.21509581
FAB021_2E+7 | FABEST | 42CrMo4+QT | FAB021 | Axial | Unnotched dog-bone bar | -1 | 549.0545 | 10 | 20000000 |  |  | PUNTO_CURVA_NO_ENSAYO | ELEGIBLE_CONDICIONES | EXCLUIDO_O_REVISION | Identificador en notacion cientifica; estado/nota vacios. Serie auxiliar (verificar fuente). | https://doi.org/10.5281/zenodo.21509581
FAB021_5E+7 | FABEST | 42CrMo4+QT | FAB021 | Axial | Unnotched dog-bone bar | -1 | 547.7778 | 10 | 50000000 |  |  | PUNTO_CURVA_NO_ENSAYO | ELEGIBLE_CONDICIONES | EXCLUIDO_O_REVISION | Identificador en notacion cientifica; estado/nota vacios. Serie auxiliar (verificar fuente). | https://doi.org/10.5281/zenodo.21509581
FAB021_1E+8 | FABEST | 42CrMo4+QT | FAB021 | Axial | Unnotched dog-bone bar | -1 | 547.3438 | 10 | 100000000 |  |  | PUNTO_CURVA_NO_ENSAYO | ELEGIBLE_CONDICIONES | EXCLUIDO_O_REVISION | Identificador en notacion cientifica; estado/nota vacios. Serie auxiliar (verificar fuente). | https://doi.org/10.5281/zenodo.21509581
FAB021_1E+3 | FABEST | 42CrMo4+QT | FAB021 | Axial | Unnotched dog-bone bar | -1 | 874.4074 | 10 | 1000 |  |  | PUNTO_CURVA_NO_ENSAYO | ELEGIBLE_CONDICIONES | EXCLUIDO_O_REVISION | Identificador en notacion cientifica; estado/nota vacios. Serie auxiliar (verificar fuente). | https://doi.org/10.5281/zenodo.21509581
FAB021_2E+3 | FABEST | 42CrMo4+QT | FAB021 | Axial | Unnotched dog-bone bar | -1 | 842.1722 | 10 | 2000 |  |  | PUNTO_CURVA_NO_ENSAYO | ELEGIBLE_CONDICIONES | EXCLUIDO_O_REVISION | Identificador en notacion cientifica; estado/nota vacios. Serie auxiliar (verificar fuente). | https://doi.org/10.5281/zenodo.21509581
FAB021_5E+3 | FABEST | 42CrMo4+QT | FAB021 | Axial | Unnotched dog-bone bar | -1 | 799.5595 | 10 | 5000 |  |  | PUNTO_CURVA_NO_ENSAYO | ELEGIBLE_CONDICIONES | EXCLUIDO_O_REVISION | Identificador en notacion cientifica; estado/nota vacios. Serie auxiliar (verificar fuente). | https://doi.org/10.5281/zenodo.21509581
FAB021_1E+4 | FABEST | 42CrMo4+QT | FAB021 | Axial | Unnotched dog-bone bar | -1 | 767.3242 | 10 | 10000 |  |  | PUNTO_CURVA_NO_ENSAYO | ELEGIBLE_CONDICIONES | EXCLUIDO_O_REVISION | Identificador en notacion cientifica; estado/nota vacios. Serie auxiliar (verificar fuente). | https://doi.org/10.5281/zenodo.21509581
FAB021_2E+4 | FABEST | 42CrMo4+QT | FAB021 | Axial | Unnotched dog-bone bar | -1 | 735.089 | 10 | 20000 |  |  | PUNTO_CURVA_NO_ENSAYO | ELEGIBLE_CONDICIONES | EXCLUIDO_O_REVISION | Identificador en notacion cientifica; estado/nota vacios. Serie auxiliar (verificar fuente). | https://doi.org/10.5281/zenodo.21509581
FAB021_5E+4 | FABEST | 42CrMo4+QT | FAB021 | Axial | Unnotched dog-bone bar | -1 | 692.4763 | 10 | 50000 |  |  | PUNTO_CURVA_NO_ENSAYO | ELEGIBLE_CONDICIONES | EXCLUIDO_O_REVISION | Identificador en notacion cientifica; estado/nota vacios. Serie auxiliar (verificar fuente). | https://doi.org/10.5281/zenodo.21509581
FAB021_1E+5 | FABEST | 42CrMo4+QT | FAB021 | Axial | Unnotched dog-bone bar | -1 | 660.241 | 10 | 100000 |  |  | PUNTO_CURVA_NO_ENSAYO | ELEGIBLE_CONDICIONES | EXCLUIDO_O_REVISION | Identificador en notacion cientifica; estado/nota vacios. Serie auxiliar (verificar fuente). | https://doi.org/10.5281/zenodo.21509581
FAB021_2E+5 | FABEST | 42CrMo4+QT | FAB021 | Axial | Unnotched dog-bone bar | -1 | 628.0058 | 10 | 200000 |  |  | PUNTO_CURVA_NO_ENSAYO | ELEGIBLE_CONDICIONES | EXCLUIDO_O_REVISION | Identificador en notacion cientifica; estado/nota vacios. Serie auxiliar (verificar fuente). | https://doi.org/10.5281/zenodo.21509581
FAB021_5E+5 | FABEST | 42CrMo4+QT | FAB021 | Axial | Unnotched dog-bone bar | -1 | 585.3931 | 10 | 500000 |  |  | PUNTO_CURVA_NO_ENSAYO | ELEGIBLE_CONDICIONES | EXCLUIDO_O_REVISION | Identificador en notacion cientifica; estado/nota vacios. Serie auxiliar (verificar fuente). | https://doi.org/10.5281/zenodo.21509581
FAB021_1E+6 | FABEST | 42CrMo4+QT | FAB021 | Axial | Unnotched dog-bone bar | -1 | 553.1578 | 10 | 1000000 |  |  | PUNTO_CURVA_NO_ENSAYO | ELEGIBLE_CONDICIONES | EXCLUIDO_O_REVISION | Identificador en notacion cientifica; estado/nota vacios. Serie auxiliar (verificar fuente). | https://doi.org/10.5281/zenodo.21509581
FAB021_2E+6 | FABEST | 42CrMo4+QT | FAB021 | Axial | Unnotched dog-bone bar | -1 | 520.9225 | 10 | 2000000 |  |  | PUNTO_CURVA_NO_ENSAYO | ELEGIBLE_CONDICIONES | EXCLUIDO_O_REVISION | Identificador en notacion cientifica; estado/nota vacios. Serie auxiliar (verificar fuente). | https://doi.org/10.5281/zenodo.21509581
FAB021_5E+6 | FABEST | 42CrMo4+QT | FAB021 | Axial | Unnotched dog-bone bar | -1 | 478.3099 | 10 | 5000000 |  |  | PUNTO_CURVA_NO_ENSAYO | ELEGIBLE_CONDICIONES | EXCLUIDO_O_REVISION | Identificador en notacion cientifica; estado/nota vacios. Serie auxiliar (verificar fuente). | https://doi.org/10.5281/zenodo.21509581
FAB021_1E+7 | FABEST | 42CrMo4+QT | FAB021 | Axial | Unnotched dog-bone bar | -1 | 446.0746 | 10 | 10000000 |  |  | PUNTO_CURVA_NO_ENSAYO | ELEGIBLE_CONDICIONES | EXCLUIDO_O_REVISION | Identificador en notacion cientifica; estado/nota vacios. Serie auxiliar (verificar fuente). | https://doi.org/10.5281/zenodo.21509581
FAB021_2E+7 | FABEST | 42CrMo4+QT | FAB021 | Axial | Unnotched dog-bone bar | -1 | 413.8393 | 10 | 20000000 |  |  | PUNTO_CURVA_NO_ENSAYO | ELEGIBLE_CONDICIONES | EXCLUIDO_O_REVISION | Identificador en notacion cientifica; estado/nota vacios. Serie auxiliar (verificar fuente). | https://doi.org/10.5281/zenodo.21509581
FAB021_5E+7 | FABEST | 42CrMo4+QT | FAB021 | Axial | Unnotched dog-bone bar | -1 | 371.2267 | 10 | 50000000 |  |  | PUNTO_CURVA_NO_ENSAYO | ELEGIBLE_CONDICIONES | EXCLUIDO_O_REVISION | Identificador en notacion cientifica; estado/nota vacios. Serie auxiliar (verificar fuente). | https://doi.org/10.5281/zenodo.21509581
FAB021_1E+8 | FABEST | 42CrMo4+QT | FAB021 | Axial | Unnotched dog-bone bar | -1 | 338.9914 | 10 | 100000000 |  |  | PUNTO_CURVA_NO_ENSAYO | ELEGIBLE_CONDICIONES | EXCLUIDO_O_REVISION | Identificador en notacion cientifica; estado/nota vacios. Serie auxiliar (verificar fuente). | https://doi.org/10.5281/zenodo.21509581
FAB022_C6 | FABEST | 42CrMo4+QT | FAB022 | Axial | Unnotched dog-bone bar | -1 | 748.1 | 10 | 3672 | finished |  | ESTADO_INDETERMINADO | ELEGIBLE_CONDICIONES | EXCLUIDO_O_REVISION | Estado de ensayo sin descripcion concluyente del mecanismo de terminacion. | https://doi.org/10.5281/zenodo.21509581
FAB022_C2 | FABEST | 42CrMo4+QT | FAB022 | Axial | Unnotched dog-bone bar | -1 | 700.5 | 10 | 10613 | finished |  | ESTADO_INDETERMINADO | ELEGIBLE_CONDICIONES | EXCLUIDO_O_REVISION | Estado de ensayo sin descripcion concluyente del mecanismo de terminacion. | https://doi.org/10.5281/zenodo.21509581
FAB022_C5B | FABEST | 42CrMo4+QT | FAB022 | Axial | Unnotched dog-bone bar | -1 | 712.7 | 10 | 38290 | finished | Excluded: Note the suspicion raised on the Hardness sheet | ESTADO_INDETERMINADO | ELEGIBLE_CONDICIONES | EXCLUIDO_O_REVISION | Estado de ensayo sin descripcion concluyente del mecanismo de terminacion. | https://doi.org/10.5281/zenodo.21509581
FAB022_C1 | FABEST | 42CrMo4+QT | FAB022 | Axial | Unnotched dog-bone bar | -1 | 650.3 | 10 | 39098 | finished |  | ESTADO_INDETERMINADO | ELEGIBLE_CONDICIONES | EXCLUIDO_O_REVISION | Estado de ensayo sin descripcion concluyente del mecanismo de terminacion. | https://doi.org/10.5281/zenodo.21509581
FAB022_C4 | FABEST | 42CrMo4+QT | FAB022 | Axial | Unnotched dog-bone bar | -1 | 625.7 | 10 | 82983 | finished |  | ESTADO_INDETERMINADO | ELEGIBLE_CONDICIONES | EXCLUIDO_O_REVISION | Estado de ensayo sin descripcion concluyente del mecanismo de terminacion. | https://doi.org/10.5281/zenodo.21509581
FAB022_C3 | FABEST | 42CrMo4+QT | FAB022 | Axial | Unnotched dog-bone bar | -1 | 609.9 | 10 | 96948 | finished |  | ESTADO_INDETERMINADO | ELEGIBLE_CONDICIONES | EXCLUIDO_O_REVISION | Estado de ensayo sin descripcion concluyente del mecanismo de terminacion. | https://doi.org/10.5281/zenodo.21509581
FAB022_C5 | FABEST | 42CrMo4+QT | FAB022 | Axial | Unnotched dog-bone bar | -1 | 600.8 | 10 | 4000000 | interrupted | Excluded: Note the suspicion raised on the Hardness sheet | CENSURA_CONFIRMABLE | ELEGIBLE_CONDICIONES | CANDIDATO_ANALISIS | Estado interrupted y ciclos registrados; verificar criterio de fin del ensayo. | https://doi.org/10.5281/zenodo.21509581
FAB022_1E+3 | FABEST | 42CrMo4+QT | FAB022 | Axial | Unnotched dog-bone bar | -1 | 808.9758 | 10 | 1000 |  |  | PUNTO_CURVA_NO_ENSAYO | ELEGIBLE_CONDICIONES | EXCLUIDO_O_REVISION | Identificador en notacion cientifica; estado/nota vacios. Serie auxiliar (verificar fuente). | https://doi.org/10.5281/zenodo.21509581
FAB022_2E+3 | FABEST | 42CrMo4+QT | FAB022 | Axial | Unnotched dog-bone bar | -1 | 776.0012 | 10 | 2000 |  |  | PUNTO_CURVA_NO_ENSAYO | ELEGIBLE_CONDICIONES | EXCLUIDO_O_REVISION | Identificador en notacion cientifica; estado/nota vacios. Serie auxiliar (verificar fuente). | https://doi.org/10.5281/zenodo.21509581
FAB022_5E+3 | FABEST | 42CrMo4+QT | FAB022 | Axial | Unnotched dog-bone bar | -1 | 734.465 | 10 | 5000 |  |  | PUNTO_CURVA_NO_ENSAYO | ELEGIBLE_CONDICIONES | EXCLUIDO_O_REVISION | Identificador en notacion cientifica; estado/nota vacios. Serie auxiliar (verificar fuente). | https://doi.org/10.5281/zenodo.21509581
FAB022_1E+4 | FABEST | 42CrMo4+QT | FAB022 | Axial | Unnotched dog-bone bar | -1 | 704.5276 | 10 | 10000 |  |  | PUNTO_CURVA_NO_ENSAYO | ELEGIBLE_CONDICIONES | EXCLUIDO_O_REVISION | Identificador en notacion cientifica; estado/nota vacios. Serie auxiliar (verificar fuente). | https://doi.org/10.5281/zenodo.21509581
FAB022_2E+4 | FABEST | 42CrMo4+QT | FAB022 | Axial | Unnotched dog-bone bar | -1 | 675.8105 | 10 | 20000 |  |  | PUNTO_CURVA_NO_ENSAYO | ELEGIBLE_CONDICIONES | EXCLUIDO_O_REVISION | Identificador en notacion cientifica; estado/nota vacios. Serie auxiliar (verificar fuente). | https://doi.org/10.5281/zenodo.21509581
FAB022_5E+4 | FABEST | 42CrMo4+QT | FAB022 | Axial | Unnotched dog-bone bar | -1 | 639.637 | 10 | 50000 |  |  | PUNTO_CURVA_NO_ENSAYO | ELEGIBLE_CONDICIONES | EXCLUIDO_O_REVISION | Identificador en notacion cientifica; estado/nota vacios. Serie auxiliar (verificar fuente). | https://doi.org/10.5281/zenodo.21509581
FAB022_1E+5 | FABEST | 42CrMo4+QT | FAB022 | Axial | Unnotched dog-bone bar | -1 | 613.5649 | 10 | 100000 |  |  | PUNTO_CURVA_NO_ENSAYO | ELEGIBLE_CONDICIONES | EXCLUIDO_O_REVISION | Identificador en notacion cientifica; estado/nota vacios. Serie auxiliar (verificar fuente). | https://doi.org/10.5281/zenodo.21509581
FAB022_2E+5 | FABEST | 42CrMo4+QT | FAB022 | Axial | Unnotched dog-bone bar | -1 | 588.5555 | 10 | 200000 |  |  | PUNTO_CURVA_NO_ENSAYO | ELEGIBLE_CONDICIONES | EXCLUIDO_O_REVISION | Identificador en notacion cientifica; estado/nota vacios. Serie auxiliar (verificar fuente). | https://doi.org/10.5281/zenodo.21509581
FAB022_5E+5 | FABEST | 42CrMo4+QT | FAB022 | Axial | Unnotched dog-bone bar | -1 | 557.0525 | 10 | 500000 |  |  | PUNTO_CURVA_NO_ENSAYO | ELEGIBLE_CONDICIONES | EXCLUIDO_O_REVISION | Identificador en notacion cientifica; estado/nota vacios. Serie auxiliar (verificar fuente). | https://doi.org/10.5281/zenodo.21509581
FAB022_1E+6 | FABEST | 42CrMo4+QT | FAB022 | Axial | Unnotched dog-bone bar | -1 | 534.3466 | 10 | 1000000 |  |  | PUNTO_CURVA_NO_ENSAYO | ELEGIBLE_CONDICIONES | EXCLUIDO_O_REVISION | Identificador en notacion cientifica; estado/nota vacios. Serie auxiliar (verificar fuente). | https://doi.org/10.5281/zenodo.21509581
FAB022_2E+6 | FABEST | 42CrMo4+QT | FAB022 | Axial | Unnotched dog-bone bar | -1 | 512.5662 | 10 | 2000000 |  |  | PUNTO_CURVA_NO_ENSAYO | ELEGIBLE_CONDICIONES | EXCLUIDO_O_REVISION | Identificador en notacion cientifica; estado/nota vacios. Serie auxiliar (verificar fuente). | https://doi.org/10.5281/zenodo.21509581
FAB022_5E+6 | FABEST | 42CrMo4+QT | FAB022 | Axial | Unnotched dog-bone bar | -1 | 485.1305 | 10 | 5000000 |  |  | PUNTO_CURVA_NO_ENSAYO | ELEGIBLE_CONDICIONES | EXCLUIDO_O_REVISION | Identificador en notacion cientifica; estado/nota vacios. Serie auxiliar (verificar fuente). | https://doi.org/10.5281/zenodo.21509581
FAB022_1E+7 | FABEST | 42CrMo4+QT | FAB022 | Axial | Unnotched dog-bone bar | -1 | 465.3562 | 10 | 10000000 |  |  | PUNTO_CURVA_NO_ENSAYO | ELEGIBLE_CONDICIONES | EXCLUIDO_O_REVISION | Identificador en notacion cientifica; estado/nota vacios. Serie auxiliar (verificar fuente). | https://doi.org/10.5281/zenodo.21509581
FAB022_2E+7 | FABEST | 42CrMo4+QT | FAB022 | Axial | Unnotched dog-bone bar | -1 | 446.3879 | 10 | 20000000 |  |  | PUNTO_CURVA_NO_ENSAYO | ELEGIBLE_CONDICIONES | EXCLUIDO_O_REVISION | Identificador en notacion cientifica; estado/nota vacios. Serie auxiliar (verificar fuente). | https://doi.org/10.5281/zenodo.21509581
FAB022_5E+7 | FABEST | 42CrMo4+QT | FAB022 | Axial | Unnotched dog-bone bar | -1 | 422.4946 | 10 | 50000000 |  |  | PUNTO_CURVA_NO_ENSAYO | ELEGIBLE_CONDICIONES | EXCLUIDO_O_REVISION | Identificador en notacion cientifica; estado/nota vacios. Serie auxiliar (verificar fuente). | https://doi.org/10.5281/zenodo.21509581
FAB022_1E+8 | FABEST | 42CrMo4+QT | FAB022 | Axial | Unnotched dog-bone bar | -1 | 405.2733 | 10 | 100000000 |  |  | PUNTO_CURVA_NO_ENSAYO | ELEGIBLE_CONDICIONES | EXCLUIDO_O_REVISION | Identificador en notacion cientifica; estado/nota vacios. Serie auxiliar (verificar fuente). | https://doi.org/10.5281/zenodo.21509581
FAB022_1E+3 | FABEST | 42CrMo4+QT | FAB022 | Axial | Unnotched dog-bone bar | -1 | 808.0578 | 10 | 1000 |  |  | PUNTO_CURVA_NO_ENSAYO | ELEGIBLE_CONDICIONES | EXCLUIDO_O_REVISION | Identificador en notacion cientifica; estado/nota vacios. Serie auxiliar (verificar fuente). | https://doi.org/10.5281/zenodo.21509581
FAB022_2E+3 | FABEST | 42CrMo4+QT | FAB022 | Axial | Unnotched dog-bone bar | -1 | 775.3245 | 10 | 2000 |  |  | PUNTO_CURVA_NO_ENSAYO | ELEGIBLE_CONDICIONES | EXCLUIDO_O_REVISION | Identificador en notacion cientifica; estado/nota vacios. Serie auxiliar (verificar fuente). | https://doi.org/10.5281/zenodo.21509581
FAB022_5E+3 | FABEST | 42CrMo4+QT | FAB022 | Axial | Unnotched dog-bone bar | -1 | 734.0637 | 10 | 5000 |  |  | PUNTO_CURVA_NO_ENSAYO | ELEGIBLE_CONDICIONES | EXCLUIDO_O_REVISION | Identificador en notacion cientifica; estado/nota vacios. Serie auxiliar (verificar fuente). | https://doi.org/10.5281/zenodo.21509581
FAB022_1E+4 | FABEST | 42CrMo4+QT | FAB022 | Axial | Unnotched dog-bone bar | -1 | 704.311 | 10 | 10000 |  |  | PUNTO_CURVA_NO_ENSAYO | ELEGIBLE_CONDICIONES | EXCLUIDO_O_REVISION | Identificador en notacion cientifica; estado/nota vacios. Serie auxiliar (verificar fuente). | https://doi.org/10.5281/zenodo.21509581
FAB022_2E+4 | FABEST | 42CrMo4+QT | FAB022 | Axial | Unnotched dog-bone bar | -1 | 675.7622 | 10 | 20000 |  |  | PUNTO_CURVA_NO_ENSAYO | ELEGIBLE_CONDICIONES | EXCLUIDO_O_REVISION | Identificador en notacion cientifica; estado/nota vacios. Serie auxiliar (verificar fuente). | https://doi.org/10.5281/zenodo.21509581
FAB022_5E+4 | FABEST | 42CrMo4+QT | FAB022 | Axial | Unnotched dog-bone bar | -1 | 639.7896 | 10 | 50000 |  |  | PUNTO_CURVA_NO_ENSAYO | ELEGIBLE_CONDICIONES | EXCLUIDO_O_REVISION | Identificador en notacion cientifica; estado/nota vacios. Serie auxiliar (verificar fuente). | https://doi.org/10.5281/zenodo.21509581
FAB022_1E+5 | FABEST | 42CrMo4+QT | FAB022 | Axial | Unnotched dog-bone bar | -1 | 613.8547 | 10 | 100000 |  |  | PUNTO_CURVA_NO_ENSAYO | ELEGIBLE_CONDICIONES | EXCLUIDO_O_REVISION | Identificador en notacion cientifica; estado/nota vacios. Serie auxiliar (verificar fuente). | https://doi.org/10.5281/zenodo.21509581
FAB022_2E+5 | FABEST | 42CrMo4+QT | FAB022 | Axial | Unnotched dog-bone bar | -1 | 588.9709 | 10 | 200000 |  |  | PUNTO_CURVA_NO_ENSAYO | ELEGIBLE_CONDICIONES | EXCLUIDO_O_REVISION | Identificador en notacion cientifica; estado/nota vacios. Serie auxiliar (verificar fuente). | https://doi.org/10.5281/zenodo.21509581
FAB022_5E+5 | FABEST | 42CrMo4+QT | FAB022 | Axial | Unnotched dog-bone bar | -1 | 557.6175 | 10 | 500000 |  |  | PUNTO_CURVA_NO_ENSAYO | ELEGIBLE_CONDICIONES | EXCLUIDO_O_REVISION | Identificador en notacion cientifica; estado/nota vacios. Serie auxiliar (verificar fuente). | https://doi.org/10.5281/zenodo.21509581
FAB022_1E+6 | FABEST | 42CrMo4+QT | FAB022 | Axial | Unnotched dog-bone bar | -1 | 535.0133 | 10 | 1000000 |  |  | PUNTO_CURVA_NO_ENSAYO | ELEGIBLE_CONDICIONES | EXCLUIDO_O_REVISION | Identificador en notacion cientifica; estado/nota vacios. Serie auxiliar (verificar fuente). | https://doi.org/10.5281/zenodo.21509581
FAB022_2E+6 | FABEST | 42CrMo4+QT | FAB022 | Axial | Unnotched dog-bone bar | -1 | 513.3254 | 10 | 2000000 |  |  | PUNTO_CURVA_NO_ENSAYO | ELEGIBLE_CONDICIONES | EXCLUIDO_O_REVISION | Identificador en notacion cientifica; estado/nota vacios. Serie auxiliar (verificar fuente). | https://doi.org/10.5281/zenodo.21509581
FAB022_5E+6 | FABEST | 42CrMo4+QT | FAB022 | Axial | Unnotched dog-bone bar | -1 | 485.9988 | 10 | 5000000 |  |  | PUNTO_CURVA_NO_ENSAYO | ELEGIBLE_CONDICIONES | EXCLUIDO_O_REVISION | Identificador en notacion cientifica; estado/nota vacios. Serie auxiliar (verificar fuente). | https://doi.org/10.5281/zenodo.21509581
FAB022_1E+7 | FABEST | 42CrMo4+QT | FAB022 | Axial | Unnotched dog-bone bar | -1 | 466.2978 | 10 | 10000000 |  |  | PUNTO_CURVA_NO_ENSAYO | ELEGIBLE_CONDICIONES | EXCLUIDO_O_REVISION | Identificador en notacion cientifica; estado/nota vacios. Serie auxiliar (verificar fuente). | https://doi.org/10.5281/zenodo.21509581
FAB022_2E+7 | FABEST | 42CrMo4+QT | FAB022 | Axial | Unnotched dog-bone bar | -1 | 447.3954 | 10 | 20000000 |  |  | PUNTO_CURVA_NO_ENSAYO | ELEGIBLE_CONDICIONES | EXCLUIDO_O_REVISION | Identificador en notacion cientifica; estado/nota vacios. Serie auxiliar (verificar fuente). | https://doi.org/10.5281/zenodo.21509581
FAB022_5E+7 | FABEST | 42CrMo4+QT | FAB022 | Axial | Unnotched dog-bone bar | -1 | 423.5787 | 10 | 50000000 |  |  | PUNTO_CURVA_NO_ENSAYO | ELEGIBLE_CONDICIONES | EXCLUIDO_O_REVISION | Identificador en notacion cientifica; estado/nota vacios. Serie auxiliar (verificar fuente). | https://doi.org/10.5281/zenodo.21509581
FAB022_1E+8 | FABEST | 42CrMo4+QT | FAB022 | Axial | Unnotched dog-bone bar | -1 | 406.4082 | 10 | 100000000 |  |  | PUNTO_CURVA_NO_ENSAYO | ELEGIBLE_CONDICIONES | EXCLUIDO_O_REVISION | Identificador en notacion cientifica; estado/nota vacios. Serie auxiliar (verificar fuente). | https://doi.org/10.5281/zenodo.21509581
FAB022_1E+3 | FABEST | 42CrMo4+QT | FAB022 | Axial | Unnotched dog-bone bar | -1 | 799.5074 | 10 | 1000 |  |  | PUNTO_CURVA_NO_ENSAYO | ELEGIBLE_CONDICIONES | EXCLUIDO_O_REVISION | Identificador en notacion cientifica; estado/nota vacios. Serie auxiliar (verificar fuente). | https://doi.org/10.5281/zenodo.21509581
FAB022_2E+3 | FABEST | 42CrMo4+QT | FAB022 | Axial | Unnotched dog-bone bar | -1 | 771.3496 | 10 | 2000 |  |  | PUNTO_CURVA_NO_ENSAYO | ELEGIBLE_CONDICIONES | EXCLUIDO_O_REVISION | Identificador en notacion cientifica; estado/nota vacios. Serie auxiliar (verificar fuente). | https://doi.org/10.5281/zenodo.21509581
FAB022_5E+3 | FABEST | 42CrMo4+QT | FAB022 | Axial | Unnotched dog-bone bar | -1 | 734.1271 | 10 | 5000 |  |  | PUNTO_CURVA_NO_ENSAYO | ELEGIBLE_CONDICIONES | EXCLUIDO_O_REVISION | Identificador en notacion cientifica; estado/nota vacios. Serie auxiliar (verificar fuente). | https://doi.org/10.5281/zenodo.21509581
FAB022_1E+4 | FABEST | 42CrMo4+QT | FAB022 | Axial | Unnotched dog-bone bar | -1 | 705.9694 | 10 | 10000 |  |  | PUNTO_CURVA_NO_ENSAYO | ELEGIBLE_CONDICIONES | EXCLUIDO_O_REVISION | Identificador en notacion cientifica; estado/nota vacios. Serie auxiliar (verificar fuente). | https://doi.org/10.5281/zenodo.21509581
FAB022_2E+4 | FABEST | 42CrMo4+QT | FAB022 | Axial | Unnotched dog-bone bar | -1 | 677.8116 | 10 | 20000 |  |  | PUNTO_CURVA_NO_ENSAYO | ELEGIBLE_CONDICIONES | EXCLUIDO_O_REVISION | Identificador en notacion cientifica; estado/nota vacios. Serie auxiliar (verificar fuente). | https://doi.org/10.5281/zenodo.21509581
FAB022_5E+4 | FABEST | 42CrMo4+QT | FAB022 | Axial | Unnotched dog-bone bar | -1 | 640.5891 | 10 | 50000 |  |  | PUNTO_CURVA_NO_ENSAYO | ELEGIBLE_CONDICIONES | EXCLUIDO_O_REVISION | Identificador en notacion cientifica; estado/nota vacios. Serie auxiliar (verificar fuente). | https://doi.org/10.5281/zenodo.21509581
FAB022_1E+5 | FABEST | 42CrMo4+QT | FAB022 | Axial | Unnotched dog-bone bar | -1 | 612.4314 | 10 | 100000 |  |  | PUNTO_CURVA_NO_ENSAYO | ELEGIBLE_CONDICIONES | EXCLUIDO_O_REVISION | Identificador en notacion cientifica; estado/nota vacios. Serie auxiliar (verificar fuente). | https://doi.org/10.5281/zenodo.21509581
FAB022_2E+5 | FABEST | 42CrMo4+QT | FAB022 | Axial | Unnotched dog-bone bar | -1 | 584.2737 | 10 | 200000 |  |  | PUNTO_CURVA_NO_ENSAYO | ELEGIBLE_CONDICIONES | EXCLUIDO_O_REVISION | Identificador en notacion cientifica; estado/nota vacios. Serie auxiliar (verificar fuente). | https://doi.org/10.5281/zenodo.21509581
FAB022_5E+5 | FABEST | 42CrMo4+QT | FAB022 | Axial | Unnotched dog-bone bar | -1 | 547.0512 | 10 | 500000 |  |  | PUNTO_CURVA_NO_ENSAYO | ELEGIBLE_CONDICIONES | EXCLUIDO_O_REVISION | Identificador en notacion cientifica; estado/nota vacios. Serie auxiliar (verificar fuente). | https://doi.org/10.5281/zenodo.21509581
FAB022_1E+6 | FABEST | 42CrMo4+QT | FAB022 | Axial | Unnotched dog-bone bar | -1 | 518.8934 | 10 | 1000000 |  |  | PUNTO_CURVA_NO_ENSAYO | ELEGIBLE_CONDICIONES | EXCLUIDO_O_REVISION | Identificador en notacion cientifica; estado/nota vacios. Serie auxiliar (verificar fuente). | https://doi.org/10.5281/zenodo.21509581
FAB022_2E+6 | FABEST | 42CrMo4+QT | FAB022 | Axial | Unnotched dog-bone bar | -1 | 490.7357 | 10 | 2000000 |  |  | PUNTO_CURVA_NO_ENSAYO | ELEGIBLE_CONDICIONES | EXCLUIDO_O_REVISION | Identificador en notacion cientifica; estado/nota vacios. Serie auxiliar (verificar fuente). | https://doi.org/10.5281/zenodo.21509581
FAB022_5E+6 | FABEST | 42CrMo4+QT | FAB022 | Axial | Unnotched dog-bone bar | -1 | 453.5132 | 10 | 5000000 |  |  | PUNTO_CURVA_NO_ENSAYO | ELEGIBLE_CONDICIONES | EXCLUIDO_O_REVISION | Identificador en notacion cientifica; estado/nota vacios. Serie auxiliar (verificar fuente). | https://doi.org/10.5281/zenodo.21509581
FAB022_1E+7 | FABEST | 42CrMo4+QT | FAB022 | Axial | Unnotched dog-bone bar | -1 | 425.3554 | 10 | 10000000 |  |  | PUNTO_CURVA_NO_ENSAYO | ELEGIBLE_CONDICIONES | EXCLUIDO_O_REVISION | Identificador en notacion cientifica; estado/nota vacios. Serie auxiliar (verificar fuente). | https://doi.org/10.5281/zenodo.21509581
FAB022_2E+7 | FABEST | 42CrMo4+QT | FAB022 | Axial | Unnotched dog-bone bar | -1 | 397.1977 | 10 | 20000000 |  |  | PUNTO_CURVA_NO_ENSAYO | ELEGIBLE_CONDICIONES | EXCLUIDO_O_REVISION | Identificador en notacion cientifica; estado/nota vacios. Serie auxiliar (verificar fuente). | https://doi.org/10.5281/zenodo.21509581
FAB022_5E+7 | FABEST | 42CrMo4+QT | FAB022 | Axial | Unnotched dog-bone bar | -1 | 359.9752 | 10 | 50000000 |  |  | PUNTO_CURVA_NO_ENSAYO | ELEGIBLE_CONDICIONES | EXCLUIDO_O_REVISION | Identificador en notacion cientifica; estado/nota vacios. Serie auxiliar (verificar fuente). | https://doi.org/10.5281/zenodo.21509581
FAB022_1E+8 | FABEST | 42CrMo4+QT | FAB022 | Axial | Unnotched dog-bone bar | -1 | 331.8175 | 10 | 100000000 |  |  | PUNTO_CURVA_NO_ENSAYO | ELEGIBLE_CONDICIONES | EXCLUIDO_O_REVISION | Identificador en notacion cientifica; estado/nota vacios. Serie auxiliar (verificar fuente). | https://doi.org/10.5281/zenodo.21509581
FAB025_9 | FABEST | 42CrMo4+QT | FAB025 | Axial | Unnotched hourglass bar | -1 | 625 | 152 | 24971 | finished |  | ESTADO_INDETERMINADO | ELEGIBLE_CONDICIONES | EXCLUIDO_O_REVISION | Estado de ensayo sin descripcion concluyente del mecanismo de terminacion. | https://doi.org/10.5281/zenodo.21509581
FAB025_5 | FABEST | 42CrMo4+QT | FAB025 | Axial | Unnotched hourglass bar | -1 | 575 | 152 | 53701 | finished |  | ESTADO_INDETERMINADO | ELEGIBLE_CONDICIONES | EXCLUIDO_O_REVISION | Estado de ensayo sin descripcion concluyente del mecanismo de terminacion. | https://doi.org/10.5281/zenodo.21509581
FAB025_6 | FABEST | 42CrMo4+QT | FAB025 | Axial | Unnotched hourglass bar | -1 | 525 | 152 | 104702 | finished |  | ESTADO_INDETERMINADO | ELEGIBLE_CONDICIONES | EXCLUIDO_O_REVISION | Estado de ensayo sin descripcion concluyente del mecanismo de terminacion. | https://doi.org/10.5281/zenodo.21509581
FAB025_10 | FABEST | 42CrMo4+QT | FAB025 | Axial | Unnotched hourglass bar | -1 | 450 | 152 | 211643 | finished |  | ESTADO_INDETERMINADO | ELEGIBLE_CONDICIONES | EXCLUIDO_O_REVISION | Estado de ensayo sin descripcion concluyente del mecanismo de terminacion. | https://doi.org/10.5281/zenodo.21509581
FAB025_4 | FABEST | 42CrMo4+QT | FAB025 | Axial | Unnotched hourglass bar | -1 | 425 | 152 | 246675 | finished |  | ESTADO_INDETERMINADO | ELEGIBLE_CONDICIONES | EXCLUIDO_O_REVISION | Estado de ensayo sin descripcion concluyente del mecanismo de terminacion. | https://doi.org/10.5281/zenodo.21509581
FAB025_7 | FABEST | 42CrMo4+QT | FAB025 | Axial | Unnotched hourglass bar | -1 | 500 | 152 | 259739 | finished |  | ESTADO_INDETERMINADO | ELEGIBLE_CONDICIONES | EXCLUIDO_O_REVISION | Estado de ensayo sin descripcion concluyente del mecanismo de terminacion. | https://doi.org/10.5281/zenodo.21509581
FAB025_8 | FABEST | 42CrMo4+QT | FAB025 | Axial | Unnotched hourglass bar | -1 | 475 | 152 | 301200 | finished |  | ESTADO_INDETERMINADO | ELEGIBLE_CONDICIONES | EXCLUIDO_O_REVISION | Estado de ensayo sin descripcion concluyente del mecanismo de terminacion. | https://doi.org/10.5281/zenodo.21509581
FAB025_3 | FABEST | 42CrMo4+QT | FAB025 | Axial | Unnotched hourglass bar | -1 | 400 | 152 | 1537475 | finished |  | ESTADO_INDETERMINADO | ELEGIBLE_CONDICIONES | EXCLUIDO_O_REVISION | Estado de ensayo sin descripcion concluyente del mecanismo de terminacion. | https://doi.org/10.5281/zenodo.21509581
FAB025_1 | FABEST | 42CrMo4+QT | FAB025 | Axial | Unnotched hourglass bar | -1 | 350 | 152 | 1800014 | finished |  | ESTADO_INDETERMINADO | ELEGIBLE_CONDICIONES | EXCLUIDO_O_REVISION | Estado de ensayo sin descripcion concluyente del mecanismo de terminacion. | https://doi.org/10.5281/zenodo.21509581
FAB025_2 | FABEST | 42CrMo4+QT | FAB025 | Axial | Unnotched hourglass bar | -1 | 375 | 152 | 1949021 | finished |  | ESTADO_INDETERMINADO | ELEGIBLE_CONDICIONES | EXCLUIDO_O_REVISION | Estado de ensayo sin descripcion concluyente del mecanismo de terminacion. | https://doi.org/10.5281/zenodo.21509581
FAB025_1E+3 | FABEST | 42CrMo4+QT | FAB025 | Axial | Unnotched hourglass bar | -1 | 970.9976 | 152 | 1000 |  |  | PUNTO_CURVA_NO_ENSAYO | ELEGIBLE_CONDICIONES | EXCLUIDO_O_REVISION | Identificador en notacion cientifica; estado/nota vacios. Serie auxiliar (verificar fuente). | https://doi.org/10.5281/zenodo.21509581
FAB025_2E+3 | FABEST | 42CrMo4+QT | FAB025 | Axial | Unnotched hourglass bar | -1 | 886.4421 | 152 | 2000 |  |  | PUNTO_CURVA_NO_ENSAYO | ELEGIBLE_CONDICIONES | EXCLUIDO_O_REVISION | Identificador en notacion cientifica; estado/nota vacios. Serie auxiliar (verificar fuente). | https://doi.org/10.5281/zenodo.21509581
FAB025_5E+3 | FABEST | 42CrMo4+QT | FAB025 | Axial | Unnotched hourglass bar | -1 | 785.8589 | 152 | 5000 |  |  | PUNTO_CURVA_NO_ENSAYO | ELEGIBLE_CONDICIONES | EXCLUIDO_O_REVISION | Identificador en notacion cientifica; estado/nota vacios. Serie auxiliar (verificar fuente). | https://doi.org/10.5281/zenodo.21509581
FAB025_1E+4 | FABEST | 42CrMo4+QT | FAB025 | Axial | Unnotched hourglass bar | -1 | 717.4255 | 152 | 10000 |  |  | PUNTO_CURVA_NO_ENSAYO | ELEGIBLE_CONDICIONES | EXCLUIDO_O_REVISION | Identificador en notacion cientifica; estado/nota vacios. Serie auxiliar (verificar fuente). | https://doi.org/10.5281/zenodo.21509581
FAB025_2E+4 | FABEST | 42CrMo4+QT | FAB025 | Axial | Unnotched hourglass bar | -1 | 654.9513 | 152 | 20000 |  |  | PUNTO_CURVA_NO_ENSAYO | ELEGIBLE_CONDICIONES | EXCLUIDO_O_REVISION | Identificador en notacion cientifica; estado/nota vacios. Serie auxiliar (verificar fuente). | https://doi.org/10.5281/zenodo.21509581
FAB025_5E+4 | FABEST | 42CrMo4+QT | FAB025 | Axial | Unnotched hourglass bar | -1 | 580.6351 | 152 | 50000 |  |  | PUNTO_CURVA_NO_ENSAYO | ELEGIBLE_CONDICIONES | EXCLUIDO_O_REVISION | Identificador en notacion cientifica; estado/nota vacios. Serie auxiliar (verificar fuente). | https://doi.org/10.5281/zenodo.21509581
FAB025_1E+5 | FABEST | 42CrMo4+QT | FAB025 | Axial | Unnotched hourglass bar | -1 | 530.0728 | 152 | 100000 |  |  | PUNTO_CURVA_NO_ENSAYO | ELEGIBLE_CONDICIONES | EXCLUIDO_O_REVISION | Identificador en notacion cientifica; estado/nota vacios. Serie auxiliar (verificar fuente). | https://doi.org/10.5281/zenodo.21509581
FAB025_2E+5 | FABEST | 42CrMo4+QT | FAB025 | Axial | Unnotched hourglass bar | -1 | 483.9135 | 152 | 200000 |  |  | PUNTO_CURVA_NO_ENSAYO | ELEGIBLE_CONDICIONES | EXCLUIDO_O_REVISION | Identificador en notacion cientifica; estado/nota vacios. Serie auxiliar (verificar fuente). | https://doi.org/10.5281/zenodo.21509581
FAB025_5E+5 | FABEST | 42CrMo4+QT | FAB025 | Axial | Unnotched hourglass bar | -1 | 429.0046 | 152 | 500000 |  |  | PUNTO_CURVA_NO_ENSAYO | ELEGIBLE_CONDICIONES | EXCLUIDO_O_REVISION | Identificador en notacion cientifica; estado/nota vacios. Serie auxiliar (verificar fuente). | https://doi.org/10.5281/zenodo.21509581
FAB025_1E+6 | FABEST | 42CrMo4+QT | FAB025 | Axial | Unnotched hourglass bar | -1 | 391.6464 | 152 | 1000000 |  |  | PUNTO_CURVA_NO_ENSAYO | ELEGIBLE_CONDICIONES | EXCLUIDO_O_REVISION | Identificador en notacion cientifica; estado/nota vacios. Serie auxiliar (verificar fuente). | https://doi.org/10.5281/zenodo.21509581
FAB025_2E+6 | FABEST | 42CrMo4+QT | FAB025 | Axial | Unnotched hourglass bar | -1 | 357.5414 | 152 | 2000000 |  |  | PUNTO_CURVA_NO_ENSAYO | ELEGIBLE_CONDICIONES | EXCLUIDO_O_REVISION | Identificador en notacion cientifica; estado/nota vacios. Serie auxiliar (verificar fuente). | https://doi.org/10.5281/zenodo.21509581
FAB025_5E+6 | FABEST | 42CrMo4+QT | FAB025 | Axial | Unnotched hourglass bar | -1 | 316.9718 | 152 | 5000000 |  |  | PUNTO_CURVA_NO_ENSAYO | ELEGIBLE_CONDICIONES | EXCLUIDO_O_REVISION | Identificador en notacion cientifica; estado/nota vacios. Serie auxiliar (verificar fuente). | https://doi.org/10.5281/zenodo.21509581
FAB025_1E+7 | FABEST | 42CrMo4+QT | FAB025 | Axial | Unnotched hourglass bar | -1 | 289.3696 | 152 | 10000000 |  |  | PUNTO_CURVA_NO_ENSAYO | ELEGIBLE_CONDICIONES | EXCLUIDO_O_REVISION | Identificador en notacion cientifica; estado/nota vacios. Serie auxiliar (verificar fuente). | https://doi.org/10.5281/zenodo.21509581
FAB025_2E+7 | FABEST | 42CrMo4+QT | FAB025 | Axial | Unnotched hourglass bar | -1 | 264.171 | 152 | 20000000 |  |  | PUNTO_CURVA_NO_ENSAYO | ELEGIBLE_CONDICIONES | EXCLUIDO_O_REVISION | Identificador en notacion cientifica; estado/nota vacios. Serie auxiliar (verificar fuente). | https://doi.org/10.5281/zenodo.21509581
FAB025_5E+7 | FABEST | 42CrMo4+QT | FAB025 | Axial | Unnotched hourglass bar | -1 | 234.1959 | 152 | 50000000 |  |  | PUNTO_CURVA_NO_ENSAYO | ELEGIBLE_CONDICIONES | EXCLUIDO_O_REVISION | Identificador en notacion cientifica; estado/nota vacios. Serie auxiliar (verificar fuente). | https://doi.org/10.5281/zenodo.21509581
FAB025_1E+8 | FABEST | 42CrMo4+QT | FAB025 | Axial | Unnotched hourglass bar | -1 | 213.8019 | 152 | 100000000 |  |  | PUNTO_CURVA_NO_ENSAYO | ELEGIBLE_CONDICIONES | EXCLUIDO_O_REVISION | Identificador en notacion cientifica; estado/nota vacios. Serie auxiliar (verificar fuente). | https://doi.org/10.5281/zenodo.21509581
FAB025_1E+3 | FABEST | 42CrMo4+QT | FAB025 | Axial | Unnotched hourglass bar | -1 | 865.0548 | 152 | 1000 |  |  | PUNTO_CURVA_NO_ENSAYO | ELEGIBLE_CONDICIONES | EXCLUIDO_O_REVISION | Identificador en notacion cientifica; estado/nota vacios. Serie auxiliar (verificar fuente). | https://doi.org/10.5281/zenodo.21509581
FAB025_2E+3 | FABEST | 42CrMo4+QT | FAB025 | Axial | Unnotched hourglass bar | -1 | 826.0645 | 152 | 2000 |  |  | PUNTO_CURVA_NO_ENSAYO | ELEGIBLE_CONDICIONES | EXCLUIDO_O_REVISION | Identificador en notacion cientifica; estado/nota vacios. Serie auxiliar (verificar fuente). | https://doi.org/10.5281/zenodo.21509581
FAB025_5E+3 | FABEST | 42CrMo4+QT | FAB025 | Axial | Unnotched hourglass bar | -1 | 759.0783 | 152 | 5000 |  |  | PUNTO_CURVA_NO_ENSAYO | ELEGIBLE_CONDICIONES | EXCLUIDO_O_REVISION | Identificador en notacion cientifica; estado/nota vacios. Serie auxiliar (verificar fuente). | https://doi.org/10.5281/zenodo.21509581
FAB025_1E+4 | FABEST | 42CrMo4+QT | FAB025 | Axial | Unnotched hourglass bar | -1 | 702.3385 | 152 | 10000 |  |  | PUNTO_CURVA_NO_ENSAYO | ELEGIBLE_CONDICIONES | EXCLUIDO_O_REVISION | Identificador en notacion cientifica; estado/nota vacios. Serie auxiliar (verificar fuente). | https://doi.org/10.5281/zenodo.21509581
FAB025_2E+4 | FABEST | 42CrMo4+QT | FAB025 | Axial | Unnotched hourglass bar | -1 | 645.1563 | 152 | 20000 |  |  | PUNTO_CURVA_NO_ENSAYO | ELEGIBLE_CONDICIONES | EXCLUIDO_O_REVISION | Identificador en notacion cientifica; estado/nota vacios. Serie auxiliar (verificar fuente). | https://doi.org/10.5281/zenodo.21509581
FAB025_5E+4 | FABEST | 42CrMo4+QT | FAB025 | Axial | Unnotched hourglass bar | -1 | 573.4399 | 152 | 50000 |  |  | PUNTO_CURVA_NO_ENSAYO | ELEGIBLE_CONDICIONES | EXCLUIDO_O_REVISION | Identificador en notacion cientifica; estado/nota vacios. Serie auxiliar (verificar fuente). | https://doi.org/10.5281/zenodo.21509581
FAB025_1E+5 | FABEST | 42CrMo4+QT | FAB025 | Axial | Unnotched hourglass bar | -1 | 523.8436 | 152 | 100000 |  |  | PUNTO_CURVA_NO_ENSAYO | ELEGIBLE_CONDICIONES | EXCLUIDO_O_REVISION | Identificador en notacion cientifica; estado/nota vacios. Serie auxiliar (verificar fuente). | https://doi.org/10.5281/zenodo.21509581
FAB025_2E+5 | FABEST | 42CrMo4+QT | FAB025 | Axial | Unnotched hourglass bar | -1 | 478.9667 | 152 | 200000 |  |  | PUNTO_CURVA_NO_ENSAYO | ELEGIBLE_CONDICIONES | EXCLUIDO_O_REVISION | Identificador en notacion cientifica; estado/nota vacios. Serie auxiliar (verificar fuente). | https://doi.org/10.5281/zenodo.21509581
FAB025_5E+5 | FABEST | 42CrMo4+QT | FAB025 | Axial | Unnotched hourglass bar | -1 | 427.6627 | 152 | 500000 |  |  | PUNTO_CURVA_NO_ENSAYO | ELEGIBLE_CONDICIONES | EXCLUIDO_O_REVISION | Identificador en notacion cientifica; estado/nota vacios. Serie auxiliar (verificar fuente). | https://doi.org/10.5281/zenodo.21509581
FAB025_1E+6 | FABEST | 42CrMo4+QT | FAB025 | Axial | Unnotched hourglass bar | -1 | 395.6535 | 152 | 1000000 |  |  | PUNTO_CURVA_NO_ENSAYO | ELEGIBLE_CONDICIONES | EXCLUIDO_O_REVISION | Identificador en notacion cientifica; estado/nota vacios. Serie auxiliar (verificar fuente). | https://doi.org/10.5281/zenodo.21509581
FAB025_2E+6 | FABEST | 42CrMo4+QT | FAB025 | Axial | Unnotched hourglass bar | -1 | 370.2156 | 152 | 2000000 |  |  | PUNTO_CURVA_NO_ENSAYO | ELEGIBLE_CONDICIONES | EXCLUIDO_O_REVISION | Identificador en notacion cientifica; estado/nota vacios. Serie auxiliar (verificar fuente). | https://doi.org/10.5281/zenodo.21509581
FAB025_5E+6 | FABEST | 42CrMo4+QT | FAB025 | Axial | Unnotched hourglass bar | -1 | 347.0439 | 152 | 5000000 |  |  | PUNTO_CURVA_NO_ENSAYO | ELEGIBLE_CONDICIONES | EXCLUIDO_O_REVISION | Identificador en notacion cientifica; estado/nota vacios. Serie auxiliar (verificar fuente). | https://doi.org/10.5281/zenodo.21509581
FAB025_1E+7 | FABEST | 42CrMo4+QT | FAB025 | Axial | Unnotched hourglass bar | -1 | 336.5076 | 152 | 10000000 |  |  | PUNTO_CURVA_NO_ENSAYO | ELEGIBLE_CONDICIONES | EXCLUIDO_O_REVISION | Identificador en notacion cientifica; estado/nota vacios. Serie auxiliar (verificar fuente). | https://doi.org/10.5281/zenodo.21509581
FAB025_2E+7 | FABEST | 42CrMo4+QT | FAB025 | Axial | Unnotched hourglass bar | -1 | 330.3373 | 152 | 20000000 |  |  | PUNTO_CURVA_NO_ENSAYO | ELEGIBLE_CONDICIONES | EXCLUIDO_O_REVISION | Identificador en notacion cientifica; estado/nota vacios. Serie auxiliar (verificar fuente). | https://doi.org/10.5281/zenodo.21509581
FAB025_5E+7 | FABEST | 42CrMo4+QT | FAB025 | Axial | Unnotched hourglass bar | -1 | 326.2511 | 152 | 50000000 |  |  | PUNTO_CURVA_NO_ENSAYO | ELEGIBLE_CONDICIONES | EXCLUIDO_O_REVISION | Identificador en notacion cientifica; estado/nota vacios. Serie auxiliar (verificar fuente). | https://doi.org/10.5281/zenodo.21509581
FAB025_1E+8 | FABEST | 42CrMo4+QT | FAB025 | Axial | Unnotched hourglass bar | -1 | 324.8136 | 152 | 100000000 |  |  | PUNTO_CURVA_NO_ENSAYO | ELEGIBLE_CONDICIONES | EXCLUIDO_O_REVISION | Identificador en notacion cientifica; estado/nota vacios. Serie auxiliar (verificar fuente). | https://doi.org/10.5281/zenodo.21509581
FAB025_1E+3 | FABEST | 42CrMo4+QT | FAB025 | Axial | Unnotched hourglass bar | -1 | 821.3225 | 152 | 1000 |  |  | PUNTO_CURVA_NO_ENSAYO | ELEGIBLE_CONDICIONES | EXCLUIDO_O_REVISION | Identificador en notacion cientifica; estado/nota vacios. Serie auxiliar (verificar fuente). | https://doi.org/10.5281/zenodo.21509581
FAB025_2E+3 | FABEST | 42CrMo4+QT | FAB025 | Axial | Unnotched hourglass bar | -1 | 778.1388 | 152 | 2000 |  |  | PUNTO_CURVA_NO_ENSAYO | ELEGIBLE_CONDICIONES | EXCLUIDO_O_REVISION | Identificador en notacion cientifica; estado/nota vacios. Serie auxiliar (verificar fuente). | https://doi.org/10.5281/zenodo.21509581
FAB025_5E+3 | FABEST | 42CrMo4+QT | FAB025 | Axial | Unnotched hourglass bar | -1 | 721.0531 | 152 | 5000 |  |  | PUNTO_CURVA_NO_ENSAYO | ELEGIBLE_CONDICIONES | EXCLUIDO_O_REVISION | Identificador en notacion cientifica; estado/nota vacios. Serie auxiliar (verificar fuente). | https://doi.org/10.5281/zenodo.21509581
FAB025_1E+4 | FABEST | 42CrMo4+QT | FAB025 | Axial | Unnotched hourglass bar | -1 | 677.8693 | 152 | 10000 |  |  | PUNTO_CURVA_NO_ENSAYO | ELEGIBLE_CONDICIONES | EXCLUIDO_O_REVISION | Identificador en notacion cientifica; estado/nota vacios. Serie auxiliar (verificar fuente). | https://doi.org/10.5281/zenodo.21509581
FAB025_2E+4 | FABEST | 42CrMo4+QT | FAB025 | Axial | Unnotched hourglass bar | -1 | 634.6856 | 152 | 20000 |  |  | PUNTO_CURVA_NO_ENSAYO | ELEGIBLE_CONDICIONES | EXCLUIDO_O_REVISION | Identificador en notacion cientifica; estado/nota vacios. Serie auxiliar (verificar fuente). | https://doi.org/10.5281/zenodo.21509581
FAB025_5E+4 | FABEST | 42CrMo4+QT | FAB025 | Axial | Unnotched hourglass bar | -1 | 577.5999 | 152 | 50000 |  |  | PUNTO_CURVA_NO_ENSAYO | ELEGIBLE_CONDICIONES | EXCLUIDO_O_REVISION | Identificador en notacion cientifica; estado/nota vacios. Serie auxiliar (verificar fuente). | https://doi.org/10.5281/zenodo.21509581
FAB025_1E+5 | FABEST | 42CrMo4+QT | FAB025 | Axial | Unnotched hourglass bar | -1 | 534.4161 | 152 | 100000 |  |  | PUNTO_CURVA_NO_ENSAYO | ELEGIBLE_CONDICIONES | EXCLUIDO_O_REVISION | Identificador en notacion cientifica; estado/nota vacios. Serie auxiliar (verificar fuente). | https://doi.org/10.5281/zenodo.21509581
FAB025_2E+5 | FABEST | 42CrMo4+QT | FAB025 | Axial | Unnotched hourglass bar | -1 | 491.2324 | 152 | 200000 |  |  | PUNTO_CURVA_NO_ENSAYO | ELEGIBLE_CONDICIONES | EXCLUIDO_O_REVISION | Identificador en notacion cientifica; estado/nota vacios. Serie auxiliar (verificar fuente). | https://doi.org/10.5281/zenodo.21509581
FAB025_5E+5 | FABEST | 42CrMo4+QT | FAB025 | Axial | Unnotched hourglass bar | -1 | 434.1467 | 152 | 500000 |  |  | PUNTO_CURVA_NO_ENSAYO | ELEGIBLE_CONDICIONES | EXCLUIDO_O_REVISION | Identificador en notacion cientifica; estado/nota vacios. Serie auxiliar (verificar fuente). | https://doi.org/10.5281/zenodo.21509581
FAB025_1E+6 | FABEST | 42CrMo4+QT | FAB025 | Axial | Unnotched hourglass bar | -1 | 390.963 | 152 | 1000000 |  |  | PUNTO_CURVA_NO_ENSAYO | ELEGIBLE_CONDICIONES | EXCLUIDO_O_REVISION | Identificador en notacion cientifica; estado/nota vacios. Serie auxiliar (verificar fuente). | https://doi.org/10.5281/zenodo.21509581
FAB025_2E+6 | FABEST | 42CrMo4+QT | FAB025 | Axial | Unnotched hourglass bar | -1 | 347.7792 | 152 | 2000000 |  |  | PUNTO_CURVA_NO_ENSAYO | ELEGIBLE_CONDICIONES | EXCLUIDO_O_REVISION | Identificador en notacion cientifica; estado/nota vacios. Serie auxiliar (verificar fuente). | https://doi.org/10.5281/zenodo.21509581
FAB025_5E+6 | FABEST | 42CrMo4+QT | FAB025 | Axial | Unnotched hourglass bar | -1 | 290.6935 | 152 | 5000000 |  |  | PUNTO_CURVA_NO_ENSAYO | ELEGIBLE_CONDICIONES | EXCLUIDO_O_REVISION | Identificador en notacion cientifica; estado/nota vacios. Serie auxiliar (verificar fuente). | https://doi.org/10.5281/zenodo.21509581
FAB025_1E+7 | FABEST | 42CrMo4+QT | FAB025 | Axial | Unnotched hourglass bar | -1 | 247.5098 | 152 | 10000000 |  |  | PUNTO_CURVA_NO_ENSAYO | ELEGIBLE_CONDICIONES | EXCLUIDO_O_REVISION | Identificador en notacion cientifica; estado/nota vacios. Serie auxiliar (verificar fuente). | https://doi.org/10.5281/zenodo.21509581
FAB025_2E+7 | FABEST | 42CrMo4+QT | FAB025 | Axial | Unnotched hourglass bar | -1 | 204.3261 | 152 | 20000000 |  |  | PUNTO_CURVA_NO_ENSAYO | ELEGIBLE_CONDICIONES | EXCLUIDO_O_REVISION | Identificador en notacion cientifica; estado/nota vacios. Serie auxiliar (verificar fuente). | https://doi.org/10.5281/zenodo.21509581
FAB025_5E+7 | FABEST | 42CrMo4+QT | FAB025 | Axial | Unnotched hourglass bar | -1 | 147.2403 | 152 | 50000000 |  |  | PUNTO_CURVA_NO_ENSAYO | ELEGIBLE_CONDICIONES | EXCLUIDO_O_REVISION | Identificador en notacion cientifica; estado/nota vacios. Serie auxiliar (verificar fuente). | https://doi.org/10.5281/zenodo.21509581
FAB025_1E+8 | FABEST | 42CrMo4+QT | FAB025 | Axial | Unnotched hourglass bar | -1 | 104.0566 | 152 | 100000000 |  |  | PUNTO_CURVA_NO_ENSAYO | ELEGIBLE_CONDICIONES | EXCLUIDO_O_REVISION | Identificador en notacion cientifica; estado/nota vacios. Serie auxiliar (verificar fuente). | https://doi.org/10.5281/zenodo.21509581
FAB026_7 | FABEST | 42CrMo4+QT | FAB026 | Axial | Unnotched hourglass bar | -1 | 625 | 152 | 27711 | finished |  | ESTADO_INDETERMINADO | ELEGIBLE_CONDICIONES | EXCLUIDO_O_REVISION | Estado de ensayo sin descripcion concluyente del mecanismo de terminacion. | https://doi.org/10.5281/zenodo.21509581
FAB026_4 | FABEST | 42CrMo4+QT | FAB026 | Axial | Unnotched hourglass bar | -1 | 525 | 152 | 49443 | finished |  | ESTADO_INDETERMINADO | ELEGIBLE_CONDICIONES | EXCLUIDO_O_REVISION | Estado de ensayo sin descripcion concluyente del mecanismo de terminacion. | https://doi.org/10.5281/zenodo.21509581
FAB026_3 | FABEST | 42CrMo4+QT | FAB026 | Axial | Unnotched hourglass bar | -1 | 575 | 152 | 50401 | finished |  | ESTADO_INDETERMINADO | ELEGIBLE_CONDICIONES | EXCLUIDO_O_REVISION | Estado de ensayo sin descripcion concluyente del mecanismo de terminacion. | https://doi.org/10.5281/zenodo.21509581
FAB026_5 | FABEST | 42CrMo4+QT | FAB026 | Axial | Unnotched hourglass bar | -1 | 500 | 152 | 83524 | finished |  | ESTADO_INDETERMINADO | ELEGIBLE_CONDICIONES | EXCLUIDO_O_REVISION | Estado de ensayo sin descripcion concluyente del mecanismo de terminacion. | https://doi.org/10.5281/zenodo.21509581
FAB026_8 | FABEST | 42CrMo4+QT | FAB026 | Axial | Unnotched hourglass bar | -1 | 450 | 152 | 127183 | finished |  | ESTADO_INDETERMINADO | ELEGIBLE_CONDICIONES | EXCLUIDO_O_REVISION | Estado de ensayo sin descripcion concluyente del mecanismo de terminacion. | https://doi.org/10.5281/zenodo.21509581
FAB026_6 | FABEST | 42CrMo4+QT | FAB026 | Axial | Unnotched hourglass bar | -1 | 475 | 152 | 202523 | finished |  | ESTADO_INDETERMINADO | ELEGIBLE_CONDICIONES | EXCLUIDO_O_REVISION | Estado de ensayo sin descripcion concluyente del mecanismo de terminacion. | https://doi.org/10.5281/zenodo.21509581
FAB026_9 | FABEST | 42CrMo4+QT | FAB026 | Axial | Unnotched hourglass bar | -1 | 425 | 152 | 282078 | finished |  | ESTADO_INDETERMINADO | ELEGIBLE_CONDICIONES | EXCLUIDO_O_REVISION | Estado de ensayo sin descripcion concluyente del mecanismo de terminacion. | https://doi.org/10.5281/zenodo.21509581
FAB026_1 | FABEST | 42CrMo4+QT | FAB026 | Axial | Unnotched hourglass bar | -1 | 350 | 152 | 2022310 | finished |  | ESTADO_INDETERMINADO | ELEGIBLE_CONDICIONES | EXCLUIDO_O_REVISION | Estado de ensayo sin descripcion concluyente del mecanismo de terminacion. | https://doi.org/10.5281/zenodo.21509581
FAB026_2 | FABEST | 42CrMo4+QT | FAB026 | Axial | Unnotched hourglass bar | -1 | 375 | 152 | 1447487 | finished |  | ESTADO_INDETERMINADO | ELEGIBLE_CONDICIONES | EXCLUIDO_O_REVISION | Estado de ensayo sin descripcion concluyente del mecanismo de terminacion. | https://doi.org/10.5281/zenodo.21509581
FAB026_10 | FABEST | 42CrMo4+QT | FAB026 | Axial | Unnotched hourglass bar | -1 | 400 | 152 | 2702896 | finished |  | ESTADO_INDETERMINADO | ELEGIBLE_CONDICIONES | EXCLUIDO_O_REVISION | Estado de ensayo sin descripcion concluyente del mecanismo de terminacion. | https://doi.org/10.5281/zenodo.21509581
FAB026_1E+3 | FABEST | 42CrMo4+QT | FAB026 | Axial | Unnotched hourglass bar | -1 | 1105.887 | 152 | 1000 |  |  | PUNTO_CURVA_NO_ENSAYO | ELEGIBLE_CONDICIONES | EXCLUIDO_O_REVISION | Identificador en notacion cientifica; estado/nota vacios. Serie auxiliar (verificar fuente). | https://doi.org/10.5281/zenodo.21509581
FAB026_2E+3 | FABEST | 42CrMo4+QT | FAB026 | Axial | Unnotched hourglass bar | -1 | 980.1023 | 152 | 2000 |  |  | PUNTO_CURVA_NO_ENSAYO | ELEGIBLE_CONDICIONES | EXCLUIDO_O_REVISION | Identificador en notacion cientifica; estado/nota vacios. Serie auxiliar (verificar fuente). | https://doi.org/10.5281/zenodo.21509581
FAB026_5E+3 | FABEST | 42CrMo4+QT | FAB026 | Axial | Unnotched hourglass bar | -1 | 835.5072 | 152 | 5000 |  |  | PUNTO_CURVA_NO_ENSAYO | ELEGIBLE_CONDICIONES | EXCLUIDO_O_REVISION | Identificador en notacion cientifica; estado/nota vacios. Serie auxiliar (verificar fuente). | https://doi.org/10.5281/zenodo.21509581
FAB026_1E+4 | FABEST | 42CrMo4+QT | FAB026 | Axial | Unnotched hourglass bar | -1 | 740.4755 | 152 | 10000 |  |  | PUNTO_CURVA_NO_ENSAYO | ELEGIBLE_CONDICIONES | EXCLUIDO_O_REVISION | Identificador en notacion cientifica; estado/nota vacios. Serie auxiliar (verificar fuente). | https://doi.org/10.5281/zenodo.21509581
FAB026_2E+4 | FABEST | 42CrMo4+QT | FAB026 | Axial | Unnotched hourglass bar | -1 | 656.2528 | 152 | 20000 |  |  | PUNTO_CURVA_NO_ENSAYO | ELEGIBLE_CONDICIONES | EXCLUIDO_O_REVISION | Identificador en notacion cientifica; estado/nota vacios. Serie auxiliar (verificar fuente). | https://doi.org/10.5281/zenodo.21509581
FAB026_5E+4 | FABEST | 42CrMo4+QT | FAB026 | Axial | Unnotched hourglass bar | -1 | 559.4354 | 152 | 50000 |  |  | PUNTO_CURVA_NO_ENSAYO | ELEGIBLE_CONDICIONES | EXCLUIDO_O_REVISION | Identificador en notacion cientifica; estado/nota vacios. Serie auxiliar (verificar fuente). | https://doi.org/10.5281/zenodo.21509581
FAB026_1E+5 | FABEST | 42CrMo4+QT | FAB026 | Axial | Unnotched hourglass bar | -1 | 495.8045 | 152 | 100000 |  |  | PUNTO_CURVA_NO_ENSAYO | ELEGIBLE_CONDICIONES | EXCLUIDO_O_REVISION | Identificador en notacion cientifica; estado/nota vacios. Serie auxiliar (verificar fuente). | https://doi.org/10.5281/zenodo.21509581
FAB026_2E+5 | FABEST | 42CrMo4+QT | FAB026 | Axial | Unnotched hourglass bar | -1 | 439.4111 | 152 | 200000 |  |  | PUNTO_CURVA_NO_ENSAYO | ELEGIBLE_CONDICIONES | EXCLUIDO_O_REVISION | Identificador en notacion cientifica; estado/nota vacios. Serie auxiliar (verificar fuente). | https://doi.org/10.5281/zenodo.21509581
FAB026_5E+5 | FABEST | 42CrMo4+QT | FAB026 | Axial | Unnotched hourglass bar | -1 | 374.5845 | 152 | 500000 |  |  | PUNTO_CURVA_NO_ENSAYO | ELEGIBLE_CONDICIONES | EXCLUIDO_O_REVISION | Identificador en notacion cientifica; estado/nota vacios. Serie auxiliar (verificar fuente). | https://doi.org/10.5281/zenodo.21509581
FAB026_1E+6 | FABEST | 42CrMo4+QT | FAB026 | Axial | Unnotched hourglass bar | -1 | 331.9787 | 152 | 1000000 |  |  | PUNTO_CURVA_NO_ENSAYO | ELEGIBLE_CONDICIONES | EXCLUIDO_O_REVISION | Identificador en notacion cientifica; estado/nota vacios. Serie auxiliar (verificar fuente). | https://doi.org/10.5281/zenodo.21509581
FAB026_2E+6 | FABEST | 42CrMo4+QT | FAB026 | Axial | Unnotched hourglass bar | -1 | 294.219 | 152 | 2000000 |  |  | PUNTO_CURVA_NO_ENSAYO | ELEGIBLE_CONDICIONES | EXCLUIDO_O_REVISION | Identificador en notacion cientifica; estado/nota vacios. Serie auxiliar (verificar fuente). | https://doi.org/10.5281/zenodo.21509581
FAB026_5E+6 | FABEST | 42CrMo4+QT | FAB026 | Axial | Unnotched hourglass bar | -1 | 250.8127 | 152 | 5000000 |  |  | PUNTO_CURVA_NO_ENSAYO | ELEGIBLE_CONDICIONES | EXCLUIDO_O_REVISION | Identificador en notacion cientifica; estado/nota vacios. Serie auxiliar (verificar fuente). | https://doi.org/10.5281/zenodo.21509581
FAB026_1E+7 | FABEST | 42CrMo4+QT | FAB026 | Axial | Unnotched hourglass bar | -1 | 222.285 | 152 | 10000000 |  |  | PUNTO_CURVA_NO_ENSAYO | ELEGIBLE_CONDICIONES | EXCLUIDO_O_REVISION | Identificador en notacion cientifica; estado/nota vacios. Serie auxiliar (verificar fuente). | https://doi.org/10.5281/zenodo.21509581
FAB026_2E+7 | FABEST | 42CrMo4+QT | FAB026 | Axial | Unnotched hourglass bar | -1 | 197.002 | 152 | 20000000 |  |  | PUNTO_CURVA_NO_ENSAYO | ELEGIBLE_CONDICIONES | EXCLUIDO_O_REVISION | Identificador en notacion cientifica; estado/nota vacios. Serie auxiliar (verificar fuente). | https://doi.org/10.5281/zenodo.21509581
FAB026_5E+7 | FABEST | 42CrMo4+QT | FAB026 | Axial | Unnotched hourglass bar | -1 | 167.9381 | 152 | 50000000 |  |  | PUNTO_CURVA_NO_ENSAYO | ELEGIBLE_CONDICIONES | EXCLUIDO_O_REVISION | Identificador en notacion cientifica; estado/nota vacios. Serie auxiliar (verificar fuente). | https://doi.org/10.5281/zenodo.21509581
FAB026_1E+8 | FABEST | 42CrMo4+QT | FAB026 | Axial | Unnotched hourglass bar | -1 | 148.8366 | 152 | 100000000 |  |  | PUNTO_CURVA_NO_ENSAYO | ELEGIBLE_CONDICIONES | EXCLUIDO_O_REVISION | Identificador en notacion cientifica; estado/nota vacios. Serie auxiliar (verificar fuente). | https://doi.org/10.5281/zenodo.21509581
FAB026_1E+3 | FABEST | 42CrMo4+QT | FAB026 | Axial | Unnotched hourglass bar | -1 | 1271.078 | 152 | 1000 |  |  | PUNTO_CURVA_NO_ENSAYO | ELEGIBLE_CONDICIONES | EXCLUIDO_O_REVISION | Identificador en notacion cientifica; estado/nota vacios. Serie auxiliar (verificar fuente). | https://doi.org/10.5281/zenodo.21509581
FAB026_2E+3 | FABEST | 42CrMo4+QT | FAB026 | Axial | Unnotched hourglass bar | -1 | 1090.172 | 152 | 2000 |  |  | PUNTO_CURVA_NO_ENSAYO | ELEGIBLE_CONDICIONES | EXCLUIDO_O_REVISION | Identificador en notacion cientifica; estado/nota vacios. Serie auxiliar (verificar fuente). | https://doi.org/10.5281/zenodo.21509581
FAB026_5E+3 | FABEST | 42CrMo4+QT | FAB026 | Axial | Unnotched hourglass bar | -1 | 891.0996 | 152 | 5000 |  |  | PUNTO_CURVA_NO_ENSAYO | ELEGIBLE_CONDICIONES | EXCLUIDO_O_REVISION | Identificador en notacion cientifica; estado/nota vacios. Serie auxiliar (verificar fuente). | https://doi.org/10.5281/zenodo.21509581
FAB026_1E+4 | FABEST | 42CrMo4+QT | FAB026 | Axial | Unnotched hourglass bar | -1 | 766.7251 | 152 | 10000 |  |  | PUNTO_CURVA_NO_ENSAYO | ELEGIBLE_CONDICIONES | EXCLUIDO_O_REVISION | Identificador en notacion cientifica; estado/nota vacios. Serie auxiliar (verificar fuente). | https://doi.org/10.5281/zenodo.21509581
FAB026_2E+4 | FABEST | 42CrMo4+QT | FAB026 | Axial | Unnotched hourglass bar | -1 | 662.2897 | 152 | 20000 |  |  | PUNTO_CURVA_NO_ENSAYO | ELEGIBLE_CONDICIONES | EXCLUIDO_O_REVISION | Identificador en notacion cientifica; estado/nota vacios. Serie auxiliar (verificar fuente). | https://doi.org/10.5281/zenodo.21509581
FAB026_5E+4 | FABEST | 42CrMo4+QT | FAB026 | Axial | Unnotched hourglass bar | -1 | 552.2666 | 152 | 50000 |  |  | PUNTO_CURVA_NO_ENSAYO | ELEGIBLE_CONDICIONES | EXCLUIDO_O_REVISION | Identificador en notacion cientifica; estado/nota vacios. Serie auxiliar (verificar fuente). | https://doi.org/10.5281/zenodo.21509581
FAB026_1E+5 | FABEST | 42CrMo4+QT | FAB026 | Axial | Unnotched hourglass bar | -1 | 489.1593 | 152 | 100000 |  |  | PUNTO_CURVA_NO_ENSAYO | ELEGIBLE_CONDICIONES | EXCLUIDO_O_REVISION | Identificador en notacion cientifica; estado/nota vacios. Serie auxiliar (verificar fuente). | https://doi.org/10.5281/zenodo.21509581
FAB026_2E+5 | FABEST | 42CrMo4+QT | FAB026 | Axial | Unnotched hourglass bar | -1 | 442.5639 | 152 | 200000 |  |  | PUNTO_CURVA_NO_ENSAYO | ELEGIBLE_CONDICIONES | EXCLUIDO_O_REVISION | Identificador en notacion cientifica; estado/nota vacios. Serie auxiliar (verificar fuente). | https://doi.org/10.5281/zenodo.21509581
FAB026_5E+5 | FABEST | 42CrMo4+QT | FAB026 | Axial | Unnotched hourglass bar | -1 | 403.3943 | 152 | 500000 |  |  | PUNTO_CURVA_NO_ENSAYO | ELEGIBLE_CONDICIONES | EXCLUIDO_O_REVISION | Identificador en notacion cientifica; estado/nota vacios. Serie auxiliar (verificar fuente). | https://doi.org/10.5281/zenodo.21509581
FAB026_1E+6 | FABEST | 42CrMo4+QT | FAB026 | Axial | Unnotched hourglass bar | -1 | 386.7919 | 152 | 1000000 |  |  | PUNTO_CURVA_NO_ENSAYO | ELEGIBLE_CONDICIONES | EXCLUIDO_O_REVISION | Identificador en notacion cientifica; estado/nota vacios. Serie auxiliar (verificar fuente). | https://doi.org/10.5281/zenodo.21509581
FAB026_2E+6 | FABEST | 42CrMo4+QT | FAB026 | Axial | Unnotched hourglass bar | -1 | 377.4625 | 152 | 2000000 |  |  | PUNTO_CURVA_NO_ENSAYO | ELEGIBLE_CONDICIONES | EXCLUIDO_O_REVISION | Identificador en notacion cientifica; estado/nota vacios. Serie auxiliar (verificar fuente). | https://doi.org/10.5281/zenodo.21509581
FAB026_5E+6 | FABEST | 42CrMo4+QT | FAB026 | Axial | Unnotched hourglass bar | -1 | 371.4541 | 152 | 5000000 |  |  | PUNTO_CURVA_NO_ENSAYO | ELEGIBLE_CONDICIONES | EXCLUIDO_O_REVISION | Identificador en notacion cientifica; estado/nota vacios. Serie auxiliar (verificar fuente). | https://doi.org/10.5281/zenodo.21509581
FAB026_1E+7 | FABEST | 42CrMo4+QT | FAB026 | Axial | Unnotched hourglass bar | -1 | 369.3739 | 152 | 10000000 |  |  | PUNTO_CURVA_NO_ENSAYO | ELEGIBLE_CONDICIONES | EXCLUIDO_O_REVISION | Identificador en notacion cientifica; estado/nota vacios. Serie auxiliar (verificar fuente). | https://doi.org/10.5281/zenodo.21509581
FAB026_2E+7 | FABEST | 42CrMo4+QT | FAB026 | Axial | Unnotched hourglass bar | -1 | 368.3182 | 152 | 20000000 |  |  | PUNTO_CURVA_NO_ENSAYO | ELEGIBLE_CONDICIONES | EXCLUIDO_O_REVISION | Identificador en notacion cientifica; estado/nota vacios. Serie auxiliar (verificar fuente). | https://doi.org/10.5281/zenodo.21509581
FAB026_5E+7 | FABEST | 42CrMo4+QT | FAB026 | Axial | Unnotched hourglass bar | -1 | 367.6798 | 152 | 50000000 |  |  | PUNTO_CURVA_NO_ENSAYO | ELEGIBLE_CONDICIONES | EXCLUIDO_O_REVISION | Identificador en notacion cientifica; estado/nota vacios. Serie auxiliar (verificar fuente). | https://doi.org/10.5281/zenodo.21509581
FAB026_1E+8 | FABEST | 42CrMo4+QT | FAB026 | Axial | Unnotched hourglass bar | -1 | 367.4661 | 152 | 100000000 |  |  | PUNTO_CURVA_NO_ENSAYO | ELEGIBLE_CONDICIONES | EXCLUIDO_O_REVISION | Identificador en notacion cientifica; estado/nota vacios. Serie auxiliar (verificar fuente). | https://doi.org/10.5281/zenodo.21509581
FAB026_1E+3 | FABEST | 42CrMo4+QT | FAB026 | Axial | Unnotched hourglass bar | -1 | 918.6928 | 152 | 1000 |  |  | PUNTO_CURVA_NO_ENSAYO | ELEGIBLE_CONDICIONES | EXCLUIDO_O_REVISION | Identificador en notacion cientifica; estado/nota vacios. Serie auxiliar (verificar fuente). | https://doi.org/10.5281/zenodo.21509581
FAB026_2E+3 | FABEST | 42CrMo4+QT | FAB026 | Axial | Unnotched hourglass bar | -1 | 855.5832 | 152 | 2000 |  |  | PUNTO_CURVA_NO_ENSAYO | ELEGIBLE_CONDICIONES | EXCLUIDO_O_REVISION | Identificador en notacion cientifica; estado/nota vacios. Serie auxiliar (verificar fuente). | https://doi.org/10.5281/zenodo.21509581
FAB026_5E+3 | FABEST | 42CrMo4+QT | FAB026 | Axial | Unnotched hourglass bar | -1 | 772.1569 | 152 | 5000 |  |  | PUNTO_CURVA_NO_ENSAYO | ELEGIBLE_CONDICIONES | EXCLUIDO_O_REVISION | Identificador en notacion cientifica; estado/nota vacios. Serie auxiliar (verificar fuente). | https://doi.org/10.5281/zenodo.21509581
FAB026_1E+4 | FABEST | 42CrMo4+QT | FAB026 | Axial | Unnotched hourglass bar | -1 | 709.0473 | 152 | 10000 |  |  | PUNTO_CURVA_NO_ENSAYO | ELEGIBLE_CONDICIONES | EXCLUIDO_O_REVISION | Identificador en notacion cientifica; estado/nota vacios. Serie auxiliar (verificar fuente). | https://doi.org/10.5281/zenodo.21509581
FAB026_2E+4 | FABEST | 42CrMo4+QT | FAB026 | Axial | Unnotched hourglass bar | -1 | 645.9377 | 152 | 20000 |  |  | PUNTO_CURVA_NO_ENSAYO | ELEGIBLE_CONDICIONES | EXCLUIDO_O_REVISION | Identificador en notacion cientifica; estado/nota vacios. Serie auxiliar (verificar fuente). | https://doi.org/10.5281/zenodo.21509581
FAB026_5E+4 | FABEST | 42CrMo4+QT | FAB026 | Axial | Unnotched hourglass bar | -1 | 562.5114 | 152 | 50000 |  |  | PUNTO_CURVA_NO_ENSAYO | ELEGIBLE_CONDICIONES | EXCLUIDO_O_REVISION | Identificador en notacion cientifica; estado/nota vacios. Serie auxiliar (verificar fuente). | https://doi.org/10.5281/zenodo.21509581
FAB026_1E+5 | FABEST | 42CrMo4+QT | FAB026 | Axial | Unnotched hourglass bar | -1 | 499.4018 | 152 | 100000 |  |  | PUNTO_CURVA_NO_ENSAYO | ELEGIBLE_CONDICIONES | EXCLUIDO_O_REVISION | Identificador en notacion cientifica; estado/nota vacios. Serie auxiliar (verificar fuente). | https://doi.org/10.5281/zenodo.21509581
FAB026_2E+5 | FABEST | 42CrMo4+QT | FAB026 | Axial | Unnotched hourglass bar | -1 | 436.2922 | 152 | 200000 |  |  | PUNTO_CURVA_NO_ENSAYO | ELEGIBLE_CONDICIONES | EXCLUIDO_O_REVISION | Identificador en notacion cientifica; estado/nota vacios. Serie auxiliar (verificar fuente). | https://doi.org/10.5281/zenodo.21509581
FAB026_5E+5 | FABEST | 42CrMo4+QT | FAB026 | Axial | Unnotched hourglass bar | -1 | 352.8659 | 152 | 500000 |  |  | PUNTO_CURVA_NO_ENSAYO | ELEGIBLE_CONDICIONES | EXCLUIDO_O_REVISION | Identificador en notacion cientifica; estado/nota vacios. Serie auxiliar (verificar fuente). | https://doi.org/10.5281/zenodo.21509581
FAB026_1E+6 | FABEST | 42CrMo4+QT | FAB026 | Axial | Unnotched hourglass bar | -1 | 289.7563 | 152 | 1000000 |  |  | PUNTO_CURVA_NO_ENSAYO | ELEGIBLE_CONDICIONES | EXCLUIDO_O_REVISION | Identificador en notacion cientifica; estado/nota vacios. Serie auxiliar (verificar fuente). | https://doi.org/10.5281/zenodo.21509581
FAB026_2E+6 | FABEST | 42CrMo4+QT | FAB026 | Axial | Unnotched hourglass bar | -1 | 226.6467 | 152 | 2000000 |  |  | PUNTO_CURVA_NO_ENSAYO | ELEGIBLE_CONDICIONES | EXCLUIDO_O_REVISION | Identificador en notacion cientifica; estado/nota vacios. Serie auxiliar (verificar fuente). | https://doi.org/10.5281/zenodo.21509581
FAB026_5E+6 | FABEST | 42CrMo4+QT | FAB026 | Axial | Unnotched hourglass bar | -1 | 143.2204 | 152 | 5000000 |  |  | PUNTO_CURVA_NO_ENSAYO | ELEGIBLE_CONDICIONES | EXCLUIDO_O_REVISION | Identificador en notacion cientifica; estado/nota vacios. Serie auxiliar (verificar fuente). | https://doi.org/10.5281/zenodo.21509581
FAB026_1E+7 | FABEST | 42CrMo4+QT | FAB026 | Axial | Unnotched hourglass bar | -1 | 80.1108 | 152 | 10000000 |  |  | PUNTO_CURVA_NO_ENSAYO | ELEGIBLE_CONDICIONES | EXCLUIDO_O_REVISION | Identificador en notacion cientifica; estado/nota vacios. Serie auxiliar (verificar fuente). | https://doi.org/10.5281/zenodo.21509581
FAB026_2E+7 | FABEST | 42CrMo4+QT | FAB026 | Axial | Unnotched hourglass bar | -1 | 17.00121 | 152 | 20000000 |  |  | PUNTO_CURVA_NO_ENSAYO | ELEGIBLE_CONDICIONES | EXCLUIDO_O_REVISION | Identificador en notacion cientifica; estado/nota vacios. Serie auxiliar (verificar fuente). | https://doi.org/10.5281/zenodo.21509581
FAB027_7 | FABEST | 42CrMo4+QT | FAB027 | Axial | Unnotched hourglass bar | -1 | 625 | 152 | 32309 | finished |  | ESTADO_INDETERMINADO | ELEGIBLE_CONDICIONES | EXCLUIDO_O_REVISION | Estado de ensayo sin descripcion concluyente del mecanismo de terminacion. | https://doi.org/10.5281/zenodo.21509581
FAB027_3 | FABEST | 42CrMo4+QT | FAB027 | Axial | Unnotched hourglass bar | -1 | 575 | 152 | 54115 | finished |  | ESTADO_INDETERMINADO | ELEGIBLE_CONDICIONES | EXCLUIDO_O_REVISION | Estado de ensayo sin descripcion concluyente del mecanismo de terminacion. | https://doi.org/10.5281/zenodo.21509581
FAB027_4 | FABEST | 42CrMo4+QT | FAB027 | Axial | Unnotched hourglass bar | -1 | 525 | 152 | 127151 | finished |  | ESTADO_INDETERMINADO | ELEGIBLE_CONDICIONES | EXCLUIDO_O_REVISION | Estado de ensayo sin descripcion concluyente del mecanismo de terminacion. | https://doi.org/10.5281/zenodo.21509581
FAB027_5 | FABEST | 42CrMo4+QT | FAB027 | Axial | Unnotched hourglass bar | -1 | 500 | 152 | 184348 | finished |  | ESTADO_INDETERMINADO | ELEGIBLE_CONDICIONES | EXCLUIDO_O_REVISION | Estado de ensayo sin descripcion concluyente del mecanismo de terminacion. | https://doi.org/10.5281/zenodo.21509581
FAB027_6 | FABEST | 42CrMo4+QT | FAB027 | Axial | Unnotched hourglass bar | -1 | 475 | 152 | 198333 | finished |  | ESTADO_INDETERMINADO | ELEGIBLE_CONDICIONES | EXCLUIDO_O_REVISION | Estado de ensayo sin descripcion concluyente del mecanismo de terminacion. | https://doi.org/10.5281/zenodo.21509581
FAB027_8 | FABEST | 42CrMo4+QT | FAB027 | Axial | Unnotched hourglass bar | -1 | 450 | 152 | 307081 | finished |  | ESTADO_INDETERMINADO | ELEGIBLE_CONDICIONES | EXCLUIDO_O_REVISION | Estado de ensayo sin descripcion concluyente del mecanismo de terminacion. | https://doi.org/10.5281/zenodo.21509581
FAB027_10 | FABEST | 42CrMo4+QT | FAB027 | Axial | Unnotched hourglass bar | -1 | 437.5 | 152 | 343820 | finished |  | ESTADO_INDETERMINADO | ELEGIBLE_CONDICIONES | EXCLUIDO_O_REVISION | Estado de ensayo sin descripcion concluyente del mecanismo de terminacion. | https://doi.org/10.5281/zenodo.21509581
FAB027_2 | FABEST | 42CrMo4+QT | FAB027 | Axial | Unnotched hourglass bar | -1 | 412.5 | 152 | 719809 | finished |  | ESTADO_INDETERMINADO | ELEGIBLE_CONDICIONES | EXCLUIDO_O_REVISION | Estado de ensayo sin descripcion concluyente del mecanismo de terminacion. | https://doi.org/10.5281/zenodo.21509581
FAB027_9 | FABEST | 42CrMo4+QT | FAB027 | Axial | Unnotched hourglass bar | -1 | 425 | 152 | 1278066 | finished |  | ESTADO_INDETERMINADO | ELEGIBLE_CONDICIONES | EXCLUIDO_O_REVISION | Estado de ensayo sin descripcion concluyente del mecanismo de terminacion. | https://doi.org/10.5281/zenodo.21509581
FAB027_1 | FABEST | 42CrMo4+QT | FAB027 | Axial | Unnotched hourglass bar | -1 | 400 | 152 | 11667970 | finished | large crack at the thread - parts almost separated | FALLA_O_GRIETA | ELEGIBLE_CONDICIONES | CANDIDATO_ANALISIS | Nota indica rotura o grieta; verificar definicion del evento final (grieta versus rotura). | https://doi.org/10.5281/zenodo.21509581
FAB027_1E+3 | FABEST | 42CrMo4+QT | FAB027 | Axial | Unnotched hourglass bar | -1 | 1054.524 | 152 | 1000 |  |  | PUNTO_CURVA_NO_ENSAYO | ELEGIBLE_CONDICIONES | EXCLUIDO_O_REVISION | Identificador en notacion cientifica; estado/nota vacios. Serie auxiliar (verificar fuente). | https://doi.org/10.5281/zenodo.21509581
FAB027_2E+3 | FABEST | 42CrMo4+QT | FAB027 | Axial | Unnotched hourglass bar | -1 | 951.4583 | 152 | 2000 |  |  | PUNTO_CURVA_NO_ENSAYO | ELEGIBLE_CONDICIONES | EXCLUIDO_O_REVISION | Identificador en notacion cientifica; estado/nota vacios. Serie auxiliar (verificar fuente). | https://doi.org/10.5281/zenodo.21509581
FAB027_5E+3 | FABEST | 42CrMo4+QT | FAB027 | Axial | Unnotched hourglass bar | -1 | 830.5078 | 152 | 5000 |  |  | PUNTO_CURVA_NO_ENSAYO | ELEGIBLE_CONDICIONES | EXCLUIDO_O_REVISION | Identificador en notacion cientifica; estado/nota vacios. Serie auxiliar (verificar fuente). | https://doi.org/10.5281/zenodo.21509581
FAB027_1E+4 | FABEST | 42CrMo4+QT | FAB027 | Axial | Unnotched hourglass bar | -1 | 749.3369 | 152 | 10000 |  |  | PUNTO_CURVA_NO_ENSAYO | ELEGIBLE_CONDICIONES | EXCLUIDO_O_REVISION | Identificador en notacion cientifica; estado/nota vacios. Serie auxiliar (verificar fuente). | https://doi.org/10.5281/zenodo.21509581
FAB027_2E+4 | FABEST | 42CrMo4+QT | FAB027 | Axial | Unnotched hourglass bar | -1 | 676.0993 | 152 | 20000 |  |  | PUNTO_CURVA_NO_ENSAYO | ELEGIBLE_CONDICIONES | EXCLUIDO_O_REVISION | Identificador en notacion cientifica; estado/nota vacios. Serie auxiliar (verificar fuente). | https://doi.org/10.5281/zenodo.21509581
FAB027_5E+4 | FABEST | 42CrMo4+QT | FAB027 | Axial | Unnotched hourglass bar | -1 | 590.1528 | 152 | 50000 |  |  | PUNTO_CURVA_NO_ENSAYO | ELEGIBLE_CONDICIONES | EXCLUIDO_O_REVISION | Identificador en notacion cientifica; estado/nota vacios. Serie auxiliar (verificar fuente). | https://doi.org/10.5281/zenodo.21509581
FAB027_1E+5 | FABEST | 42CrMo4+QT | FAB027 | Axial | Unnotched hourglass bar | -1 | 532.4733 | 152 | 100000 |  |  | PUNTO_CURVA_NO_ENSAYO | ELEGIBLE_CONDICIONES | EXCLUIDO_O_REVISION | Identificador en notacion cientifica; estado/nota vacios. Serie auxiliar (verificar fuente). | https://doi.org/10.5281/zenodo.21509581
FAB027_2E+5 | FABEST | 42CrMo4+QT | FAB027 | Axial | Unnotched hourglass bar | -1 | 480.4313 | 152 | 200000 |  |  | PUNTO_CURVA_NO_ENSAYO | ELEGIBLE_CONDICIONES | EXCLUIDO_O_REVISION | Identificador en notacion cientifica; estado/nota vacios. Serie auxiliar (verificar fuente). | https://doi.org/10.5281/zenodo.21509581
FAB027_5E+5 | FABEST | 42CrMo4+QT | FAB027 | Axial | Unnotched hourglass bar | -1 | 419.3583 | 152 | 500000 |  |  | PUNTO_CURVA_NO_ENSAYO | ELEGIBLE_CONDICIONES | EXCLUIDO_O_REVISION | Identificador en notacion cientifica; estado/nota vacios. Serie auxiliar (verificar fuente). | https://doi.org/10.5281/zenodo.21509581
FAB027_1E+6 | FABEST | 42CrMo4+QT | FAB027 | Axial | Unnotched hourglass bar | -1 | 378.3717 | 152 | 1000000 |  |  | PUNTO_CURVA_NO_ENSAYO | ELEGIBLE_CONDICIONES | EXCLUIDO_O_REVISION | Identificador en notacion cientifica; estado/nota vacios. Serie auxiliar (verificar fuente). | https://doi.org/10.5281/zenodo.21509581
FAB027_2E+6 | FABEST | 42CrMo4+QT | FAB027 | Axial | Unnotched hourglass bar | -1 | 341.3909 | 152 | 2000000 |  |  | PUNTO_CURVA_NO_ENSAYO | ELEGIBLE_CONDICIONES | EXCLUIDO_O_REVISION | Identificador en notacion cientifica; estado/nota vacios. Serie auxiliar (verificar fuente). | https://doi.org/10.5281/zenodo.21509581
FAB027_5E+6 | FABEST | 42CrMo4+QT | FAB027 | Axial | Unnotched hourglass bar | -1 | 297.9929 | 152 | 5000000 |  |  | PUNTO_CURVA_NO_ENSAYO | ELEGIBLE_CONDICIONES | EXCLUIDO_O_REVISION | Identificador en notacion cientifica; estado/nota vacios. Serie auxiliar (verificar fuente). | https://doi.org/10.5281/zenodo.21509581
FAB027_1E+7 | FABEST | 42CrMo4+QT | FAB027 | Axial | Unnotched hourglass bar | -1 | 268.8681 | 152 | 10000000 |  |  | PUNTO_CURVA_NO_ENSAYO | ELEGIBLE_CONDICIONES | EXCLUIDO_O_REVISION | Identificador en notacion cientifica; estado/nota vacios. Serie auxiliar (verificar fuente). | https://doi.org/10.5281/zenodo.21509581
FAB027_2E+7 | FABEST | 42CrMo4+QT | FAB027 | Axial | Unnotched hourglass bar | -1 | 242.5899 | 152 | 20000000 |  |  | PUNTO_CURVA_NO_ENSAYO | ELEGIBLE_CONDICIONES | EXCLUIDO_O_REVISION | Identificador en notacion cientifica; estado/nota vacios. Serie auxiliar (verificar fuente). | https://doi.org/10.5281/zenodo.21509581
FAB027_5E+7 | FABEST | 42CrMo4+QT | FAB027 | Axial | Unnotched hourglass bar | -1 | 211.7516 | 152 | 50000000 |  |  | PUNTO_CURVA_NO_ENSAYO | ELEGIBLE_CONDICIONES | EXCLUIDO_O_REVISION | Identificador en notacion cientifica; estado/nota vacios. Serie auxiliar (verificar fuente). | https://doi.org/10.5281/zenodo.21509581
FAB027_1E+8 | FABEST | 42CrMo4+QT | FAB027 | Axial | Unnotched hourglass bar | -1 | 191.0557 | 152 | 100000000 |  |  | PUNTO_CURVA_NO_ENSAYO | ELEGIBLE_CONDICIONES | EXCLUIDO_O_REVISION | Identificador en notacion cientifica; estado/nota vacios. Serie auxiliar (verificar fuente). | https://doi.org/10.5281/zenodo.21509581
FAB027_1E+3 | FABEST | 42CrMo4+QT | FAB027 | Axial | Unnotched hourglass bar | -1 | 728.6949 | 152 | 1000 |  |  | PUNTO_CURVA_NO_ENSAYO | ELEGIBLE_CONDICIONES | EXCLUIDO_O_REVISION | Identificador en notacion cientifica; estado/nota vacios. Serie auxiliar (verificar fuente). | https://doi.org/10.5281/zenodo.21509581
FAB027_2E+3 | FABEST | 42CrMo4+QT | FAB027 | Axial | Unnotched hourglass bar | -1 | 723.8198 | 152 | 2000 |  |  | PUNTO_CURVA_NO_ENSAYO | ELEGIBLE_CONDICIONES | EXCLUIDO_O_REVISION | Identificador en notacion cientifica; estado/nota vacios. Serie auxiliar (verificar fuente). | https://doi.org/10.5281/zenodo.21509581
FAB027_5E+3 | FABEST | 42CrMo4+QT | FAB027 | Axial | Unnotched hourglass bar | -1 | 710.0276 | 152 | 5000 |  |  | PUNTO_CURVA_NO_ENSAYO | ELEGIBLE_CONDICIONES | EXCLUIDO_O_REVISION | Identificador en notacion cientifica; estado/nota vacios. Serie auxiliar (verificar fuente). | https://doi.org/10.5281/zenodo.21509581
FAB027_1E+4 | FABEST | 42CrMo4+QT | FAB027 | Axial | Unnotched hourglass bar | -1 | 689.4813 | 152 | 10000 |  |  | PUNTO_CURVA_NO_ENSAYO | ELEGIBLE_CONDICIONES | EXCLUIDO_O_REVISION | Identificador en notacion cientifica; estado/nota vacios. Serie auxiliar (verificar fuente). | https://doi.org/10.5281/zenodo.21509581
FAB027_2E+4 | FABEST | 42CrMo4+QT | FAB027 | Axial | Unnotched hourglass bar | -1 | 655.5923 | 152 | 20000 |  |  | PUNTO_CURVA_NO_ENSAYO | ELEGIBLE_CONDICIONES | EXCLUIDO_O_REVISION | Identificador en notacion cientifica; estado/nota vacios. Serie auxiliar (verificar fuente). | https://doi.org/10.5281/zenodo.21509581
FAB027_5E+4 | FABEST | 42CrMo4+QT | FAB027 | Axial | Unnotched hourglass bar | -1 | 588.9835 | 152 | 50000 |  |  | PUNTO_CURVA_NO_ENSAYO | ELEGIBLE_CONDICIONES | EXCLUIDO_O_REVISION | Identificador en notacion cientifica; estado/nota vacios. Serie auxiliar (verificar fuente). | https://doi.org/10.5281/zenodo.21509581
FAB027_1E+5 | FABEST | 42CrMo4+QT | FAB027 | Axial | Unnotched hourglass bar | -1 | 531.2582 | 152 | 100000 |  |  | PUNTO_CURVA_NO_ENSAYO | ELEGIBLE_CONDICIONES | EXCLUIDO_O_REVISION | Identificador en notacion cientifica; estado/nota vacios. Serie auxiliar (verificar fuente). | https://doi.org/10.5281/zenodo.21509581
FAB027_2E+5 | FABEST | 42CrMo4+QT | FAB027 | Axial | Unnotched hourglass bar | -1 | 480.5352 | 152 | 200000 |  |  | PUNTO_CURVA_NO_ENSAYO | ELEGIBLE_CONDICIONES | EXCLUIDO_O_REVISION | Identificador en notacion cientifica; estado/nota vacios. Serie auxiliar (verificar fuente). | https://doi.org/10.5281/zenodo.21509581
FAB027_5E+5 | FABEST | 42CrMo4+QT | FAB027 | Axial | Unnotched hourglass bar | -1 | 435.4313 | 152 | 500000 |  |  | PUNTO_CURVA_NO_ENSAYO | ELEGIBLE_CONDICIONES | EXCLUIDO_O_REVISION | Identificador en notacion cientifica; estado/nota vacios. Serie auxiliar (verificar fuente). | https://doi.org/10.5281/zenodo.21509581
FAB027_1E+6 | FABEST | 42CrMo4+QT | FAB027 | Axial | Unnotched hourglass bar | -1 | 416.4952 | 152 | 1000000 |  |  | PUNTO_CURVA_NO_ENSAYO | ELEGIBLE_CONDICIONES | EXCLUIDO_O_REVISION | Identificador en notacion cientifica; estado/nota vacios. Serie auxiliar (verificar fuente). | https://doi.org/10.5281/zenodo.21509581
FAB027_2E+6 | FABEST | 42CrMo4+QT | FAB027 | Axial | Unnotched hourglass bar | -1 | 406.0664 | 152 | 2000000 |  |  | PUNTO_CURVA_NO_ENSAYO | ELEGIBLE_CONDICIONES | EXCLUIDO_O_REVISION | Identificador en notacion cientifica; estado/nota vacios. Serie auxiliar (verificar fuente). | https://doi.org/10.5281/zenodo.21509581
FAB027_5E+6 | FABEST | 42CrMo4+QT | FAB027 | Axial | Unnotched hourglass bar | -1 | 399.4617 | 152 | 5000000 |  |  | PUNTO_CURVA_NO_ENSAYO | ELEGIBLE_CONDICIONES | EXCLUIDO_O_REVISION | Identificador en notacion cientifica; estado/nota vacios. Serie auxiliar (verificar fuente). | https://doi.org/10.5281/zenodo.21509581
FAB027_1E+7 | FABEST | 42CrMo4+QT | FAB027 | Axial | Unnotched hourglass bar | -1 | 397.1985 | 152 | 10000000 |  |  | PUNTO_CURVA_NO_ENSAYO | ELEGIBLE_CONDICIONES | EXCLUIDO_O_REVISION | Identificador en notacion cientifica; estado/nota vacios. Serie auxiliar (verificar fuente). | https://doi.org/10.5281/zenodo.21509581
FAB027_2E+7 | FABEST | 42CrMo4+QT | FAB027 | Axial | Unnotched hourglass bar | -1 | 396.0549 | 152 | 20000000 |  |  | PUNTO_CURVA_NO_ENSAYO | ELEGIBLE_CONDICIONES | EXCLUIDO_O_REVISION | Identificador en notacion cientifica; estado/nota vacios. Serie auxiliar (verificar fuente). | https://doi.org/10.5281/zenodo.21509581
FAB027_5E+7 | FABEST | 42CrMo4+QT | FAB027 | Axial | Unnotched hourglass bar | -1 | 395.3649 | 152 | 50000000 |  |  | PUNTO_CURVA_NO_ENSAYO | ELEGIBLE_CONDICIONES | EXCLUIDO_O_REVISION | Identificador en notacion cientifica; estado/nota vacios. Serie auxiliar (verificar fuente). | https://doi.org/10.5281/zenodo.21509581
FAB027_1E+8 | FABEST | 42CrMo4+QT | FAB027 | Axial | Unnotched hourglass bar | -1 | 395.1342 | 152 | 100000000 |  |  | PUNTO_CURVA_NO_ENSAYO | ELEGIBLE_CONDICIONES | EXCLUIDO_O_REVISION | Identificador en notacion cientifica; estado/nota vacios. Serie auxiliar (verificar fuente). | https://doi.org/10.5281/zenodo.21509581
FAB027_1E+3 | FABEST | 42CrMo4+QT | FAB027 | Axial | Unnotched hourglass bar | -1 | 893.5426 | 152 | 1000 |  |  | PUNTO_CURVA_NO_ENSAYO | ELEGIBLE_CONDICIONES | EXCLUIDO_O_REVISION | Identificador en notacion cientifica; estado/nota vacios. Serie auxiliar (verificar fuente). | https://doi.org/10.5281/zenodo.21509581
FAB027_2E+3 | FABEST | 42CrMo4+QT | FAB027 | Axial | Unnotched hourglass bar | -1 | 839.7754 | 152 | 2000 |  |  | PUNTO_CURVA_NO_ENSAYO | ELEGIBLE_CONDICIONES | EXCLUIDO_O_REVISION | Identificador en notacion cientifica; estado/nota vacios. Serie auxiliar (verificar fuente). | https://doi.org/10.5281/zenodo.21509581
FAB027_5E+3 | FABEST | 42CrMo4+QT | FAB027 | Axial | Unnotched hourglass bar | -1 | 768.699 | 152 | 5000 |  |  | PUNTO_CURVA_NO_ENSAYO | ELEGIBLE_CONDICIONES | EXCLUIDO_O_REVISION | Identificador en notacion cientifica; estado/nota vacios. Serie auxiliar (verificar fuente). | https://doi.org/10.5281/zenodo.21509581
FAB027_1E+4 | FABEST | 42CrMo4+QT | FAB027 | Axial | Unnotched hourglass bar | -1 | 714.9318 | 152 | 10000 |  |  | PUNTO_CURVA_NO_ENSAYO | ELEGIBLE_CONDICIONES | EXCLUIDO_O_REVISION | Identificador en notacion cientifica; estado/nota vacios. Serie auxiliar (verificar fuente). | https://doi.org/10.5281/zenodo.21509581
FAB027_2E+4 | FABEST | 42CrMo4+QT | FAB027 | Axial | Unnotched hourglass bar | -1 | 661.1646 | 152 | 20000 |  |  | PUNTO_CURVA_NO_ENSAYO | ELEGIBLE_CONDICIONES | EXCLUIDO_O_REVISION | Identificador en notacion cientifica; estado/nota vacios. Serie auxiliar (verificar fuente). | https://doi.org/10.5281/zenodo.21509581
FAB027_5E+4 | FABEST | 42CrMo4+QT | FAB027 | Axial | Unnotched hourglass bar | -1 | 590.0882 | 152 | 50000 |  |  | PUNTO_CURVA_NO_ENSAYO | ELEGIBLE_CONDICIONES | EXCLUIDO_O_REVISION | Identificador en notacion cientifica; estado/nota vacios. Serie auxiliar (verificar fuente). | https://doi.org/10.5281/zenodo.21509581
FAB027_1E+5 | FABEST | 42CrMo4+QT | FAB027 | Axial | Unnotched hourglass bar | -1 | 536.321 | 152 | 100000 |  |  | PUNTO_CURVA_NO_ENSAYO | ELEGIBLE_CONDICIONES | EXCLUIDO_O_REVISION | Identificador en notacion cientifica; estado/nota vacios. Serie auxiliar (verificar fuente). | https://doi.org/10.5281/zenodo.21509581
FAB027_2E+5 | FABEST | 42CrMo4+QT | FAB027 | Axial | Unnotched hourglass bar | -1 | 482.5538 | 152 | 200000 |  |  | PUNTO_CURVA_NO_ENSAYO | ELEGIBLE_CONDICIONES | EXCLUIDO_O_REVISION | Identificador en notacion cientifica; estado/nota vacios. Serie auxiliar (verificar fuente). | https://doi.org/10.5281/zenodo.21509581
FAB027_5E+5 | FABEST | 42CrMo4+QT | FAB027 | Axial | Unnotched hourglass bar | -1 | 411.4775 | 152 | 500000 |  |  | PUNTO_CURVA_NO_ENSAYO | ELEGIBLE_CONDICIONES | EXCLUIDO_O_REVISION | Identificador en notacion cientifica; estado/nota vacios. Serie auxiliar (verificar fuente). | https://doi.org/10.5281/zenodo.21509581
FAB027_1E+6 | FABEST | 42CrMo4+QT | FAB027 | Axial | Unnotched hourglass bar | -1 | 357.7102 | 152 | 1000000 |  |  | PUNTO_CURVA_NO_ENSAYO | ELEGIBLE_CONDICIONES | EXCLUIDO_O_REVISION | Identificador en notacion cientifica; estado/nota vacios. Serie auxiliar (verificar fuente). | https://doi.org/10.5281/zenodo.21509581
FAB027_2E+6 | FABEST | 42CrMo4+QT | FAB027 | Axial | Unnotched hourglass bar | -1 | 303.943 | 152 | 2000000 |  |  | PUNTO_CURVA_NO_ENSAYO | ELEGIBLE_CONDICIONES | EXCLUIDO_O_REVISION | Identificador en notacion cientifica; estado/nota vacios. Serie auxiliar (verificar fuente). | https://doi.org/10.5281/zenodo.21509581
FAB027_5E+6 | FABEST | 42CrMo4+QT | FAB027 | Axial | Unnotched hourglass bar | -1 | 232.8667 | 152 | 5000000 |  |  | PUNTO_CURVA_NO_ENSAYO | ELEGIBLE_CONDICIONES | EXCLUIDO_O_REVISION | Identificador en notacion cientifica; estado/nota vacios. Serie auxiliar (verificar fuente). | https://doi.org/10.5281/zenodo.21509581
FAB027_1E+7 | FABEST | 42CrMo4+QT | FAB027 | Axial | Unnotched hourglass bar | -1 | 179.0995 | 152 | 10000000 |  |  | PUNTO_CURVA_NO_ENSAYO | ELEGIBLE_CONDICIONES | EXCLUIDO_O_REVISION | Identificador en notacion cientifica; estado/nota vacios. Serie auxiliar (verificar fuente). | https://doi.org/10.5281/zenodo.21509581
FAB027_2E+7 | FABEST | 42CrMo4+QT | FAB027 | Axial | Unnotched hourglass bar | -1 | 125.3323 | 152 | 20000000 |  |  | PUNTO_CURVA_NO_ENSAYO | ELEGIBLE_CONDICIONES | EXCLUIDO_O_REVISION | Identificador en notacion cientifica; estado/nota vacios. Serie auxiliar (verificar fuente). | https://doi.org/10.5281/zenodo.21509581
FAB027_5E+7 | FABEST | 42CrMo4+QT | FAB027 | Axial | Unnotched hourglass bar | -1 | 54.2559 | 152 | 50000000 |  |  | PUNTO_CURVA_NO_ENSAYO | ELEGIBLE_CONDICIONES | EXCLUIDO_O_REVISION | Identificador en notacion cientifica; estado/nota vacios. Serie auxiliar (verificar fuente). | https://doi.org/10.5281/zenodo.21509581
FAB027_1E+8 | FABEST | 42CrMo4+QT | FAB027 | Axial | Unnotched hourglass bar | -1 | 0.4886999 | 152 | 100000000 |  |  | PUNTO_CURVA_NO_ENSAYO | ELEGIBLE_CONDICIONES | EXCLUIDO_O_REVISION | Identificador en notacion cientifica; estado/nota vacios. Serie auxiliar (verificar fuente). | https://doi.org/10.5281/zenodo.21509581
FAB028_7 | FABEST | 42CrMo4+QT | FAB028 | Axial | Unnotched hourglass bar | -1 | 625 | 152 | 23480 | finished |  | ESTADO_INDETERMINADO | ELEGIBLE_CONDICIONES | EXCLUIDO_O_REVISION | Estado de ensayo sin descripcion concluyente del mecanismo de terminacion. | https://doi.org/10.5281/zenodo.21509581
FAB028_3 | FABEST | 42CrMo4+QT | FAB028 | Axial | Unnotched hourglass bar | -1 | 575 | 152 | 43118 | finished |  | ESTADO_INDETERMINADO | ELEGIBLE_CONDICIONES | EXCLUIDO_O_REVISION | Estado de ensayo sin descripcion concluyente del mecanismo de terminacion. | https://doi.org/10.5281/zenodo.21509581
FAB028_4 | FABEST | 42CrMo4+QT | FAB028 | Axial | Unnotched hourglass bar | -1 | 525 | 152 | 72708 | finished |  | ESTADO_INDETERMINADO | ELEGIBLE_CONDICIONES | EXCLUIDO_O_REVISION | Estado de ensayo sin descripcion concluyente del mecanismo de terminacion. | https://doi.org/10.5281/zenodo.21509581
FAB028_6 | FABEST | 42CrMo4+QT | FAB028 | Axial | Unnotched hourglass bar | -1 | 475 | 152 | 79494 | finished |  | ESTADO_INDETERMINADO | ELEGIBLE_CONDICIONES | EXCLUIDO_O_REVISION | Estado de ensayo sin descripcion concluyente del mecanismo de terminacion. | https://doi.org/10.5281/zenodo.21509581
FAB028_8 | FABEST | 42CrMo4+QT | FAB028 | Axial | Unnotched hourglass bar | -1 | 450 | 152 | 93518 | finished |  | ESTADO_INDETERMINADO | ELEGIBLE_CONDICIONES | EXCLUIDO_O_REVISION | Estado de ensayo sin descripcion concluyente del mecanismo de terminacion. | https://doi.org/10.5281/zenodo.21509581
FAB028_5 | FABEST | 42CrMo4+QT | FAB028 | Axial | Unnotched hourglass bar | -1 | 500 | 152 | 102391 | finished |  | ESTADO_INDETERMINADO | ELEGIBLE_CONDICIONES | EXCLUIDO_O_REVISION | Estado de ensayo sin descripcion concluyente del mecanismo de terminacion. | https://doi.org/10.5281/zenodo.21509581
FAB028_9 | FABEST | 42CrMo4+QT | FAB028 | Axial | Unnotched hourglass bar | -1 | 425 | 152 | 223844 | finished |  | ESTADO_INDETERMINADO | ELEGIBLE_CONDICIONES | EXCLUIDO_O_REVISION | Estado de ensayo sin descripcion concluyente del mecanismo de terminacion. | https://doi.org/10.5281/zenodo.21509581
FAB028_10 | FABEST | 42CrMo4+QT | FAB028 | Axial | Unnotched hourglass bar | -1 | 400 | 152 | 235894 | finished |  | ESTADO_INDETERMINADO | ELEGIBLE_CONDICIONES | EXCLUIDO_O_REVISION | Estado de ensayo sin descripcion concluyente del mecanismo de terminacion. | https://doi.org/10.5281/zenodo.21509581
FAB028_2 | FABEST | 42CrMo4+QT | FAB028 | Axial | Unnotched hourglass bar | -1 | 375 | 152 | 363429 | finished |  | ESTADO_INDETERMINADO | ELEGIBLE_CONDICIONES | EXCLUIDO_O_REVISION | Estado de ensayo sin descripcion concluyente del mecanismo de terminacion. | https://doi.org/10.5281/zenodo.21509581
FAB028_1 | FABEST | 42CrMo4+QT | FAB028 | Axial | Unnotched hourglass bar | -1 | 350 | 152 | 3672974 | finished |  | ESTADO_INDETERMINADO | ELEGIBLE_CONDICIONES | EXCLUIDO_O_REVISION | Estado de ensayo sin descripcion concluyente del mecanismo de terminacion. | https://doi.org/10.5281/zenodo.21509581
FAB028_1E+3 | FABEST | 42CrMo4+QT | FAB028 | Axial | Unnotched hourglass bar | -1 | 1197.77 | 152 | 1000 |  |  | PUNTO_CURVA_NO_ENSAYO | ELEGIBLE_CONDICIONES | EXCLUIDO_O_REVISION | Identificador en notacion cientifica; estado/nota vacios. Serie auxiliar (verificar fuente). | https://doi.org/10.5281/zenodo.21509581
FAB028_2E+3 | FABEST | 42CrMo4+QT | FAB028 | Axial | Unnotched hourglass bar | -1 | 1043.121 | 152 | 2000 |  |  | PUNTO_CURVA_NO_ENSAYO | ELEGIBLE_CONDICIONES | EXCLUIDO_O_REVISION | Identificador en notacion cientifica; estado/nota vacios. Serie auxiliar (verificar fuente). | https://doi.org/10.5281/zenodo.21509581
FAB028_5E+3 | FABEST | 42CrMo4+QT | FAB028 | Axial | Unnotched hourglass bar | -1 | 868.8951 | 152 | 5000 |  |  | PUNTO_CURVA_NO_ENSAYO | ELEGIBLE_CONDICIONES | EXCLUIDO_O_REVISION | Identificador en notacion cientifica; estado/nota vacios. Serie auxiliar (verificar fuente). | https://doi.org/10.5281/zenodo.21509581
FAB028_1E+4 | FABEST | 42CrMo4+QT | FAB028 | Axial | Unnotched hourglass bar | -1 | 756.7081 | 152 | 10000 |  |  | PUNTO_CURVA_NO_ENSAYO | ELEGIBLE_CONDICIONES | EXCLUIDO_O_REVISION | Identificador en notacion cientifica; estado/nota vacios. Serie auxiliar (verificar fuente). | https://doi.org/10.5281/zenodo.21509581
FAB028_2E+4 | FABEST | 42CrMo4+QT | FAB028 | Axial | Unnotched hourglass bar | -1 | 659.006 | 152 | 20000 |  |  | PUNTO_CURVA_NO_ENSAYO | ELEGIBLE_CONDICIONES | EXCLUIDO_O_REVISION | Identificador en notacion cientifica; estado/nota vacios. Serie auxiliar (verificar fuente). | https://doi.org/10.5281/zenodo.21509581
FAB028_5E+4 | FABEST | 42CrMo4+QT | FAB028 | Axial | Unnotched hourglass bar | -1 | 548.9366 | 152 | 50000 |  |  | PUNTO_CURVA_NO_ENSAYO | ELEGIBLE_CONDICIONES | EXCLUIDO_O_REVISION | Identificador en notacion cientifica; estado/nota vacios. Serie auxiliar (verificar fuente). | https://doi.org/10.5281/zenodo.21509581
FAB028_1E+5 | FABEST | 42CrMo4+QT | FAB028 | Axial | Unnotched hourglass bar | -1 | 478.0608 | 152 | 100000 |  |  | PUNTO_CURVA_NO_ENSAYO | ELEGIBLE_CONDICIONES | EXCLUIDO_O_REVISION | Identificador en notacion cientifica; estado/nota vacios. Serie auxiliar (verificar fuente). | https://doi.org/10.5281/zenodo.21509581
FAB028_2E+5 | FABEST | 42CrMo4+QT | FAB028 | Axial | Unnotched hourglass bar | -1 | 416.3362 | 152 | 200000 |  |  | PUNTO_CURVA_NO_ENSAYO | ELEGIBLE_CONDICIONES | EXCLUIDO_O_REVISION | Identificador en notacion cientifica; estado/nota vacios. Serie auxiliar (verificar fuente). | https://doi.org/10.5281/zenodo.21509581
FAB028_5E+5 | FABEST | 42CrMo4+QT | FAB028 | Axial | Unnotched hourglass bar | -1 | 346.7983 | 152 | 500000 |  |  | PUNTO_CURVA_NO_ENSAYO | ELEGIBLE_CONDICIONES | EXCLUIDO_O_REVISION | Identificador en notacion cientifica; estado/nota vacios. Serie auxiliar (verificar fuente). | https://doi.org/10.5281/zenodo.21509581
FAB028_1E+6 | FABEST | 42CrMo4+QT | FAB028 | Axial | Unnotched hourglass bar | -1 | 302.0216 | 152 | 1000000 |  |  | PUNTO_CURVA_NO_ENSAYO | ELEGIBLE_CONDICIONES | EXCLUIDO_O_REVISION | Identificador en notacion cientifica; estado/nota vacios. Serie auxiliar (verificar fuente). | https://doi.org/10.5281/zenodo.21509581
FAB028_2E+6 | FABEST | 42CrMo4+QT | FAB028 | Axial | Unnotched hourglass bar | -1 | 263.0262 | 152 | 2000000 |  |  | PUNTO_CURVA_NO_ENSAYO | ELEGIBLE_CONDICIONES | EXCLUIDO_O_REVISION | Identificador en notacion cientifica; estado/nota vacios. Serie auxiliar (verificar fuente). | https://doi.org/10.5281/zenodo.21509581
FAB028_5E+6 | FABEST | 42CrMo4+QT | FAB028 | Axial | Unnotched hourglass bar | -1 | 219.0946 | 152 | 5000000 |  |  | PUNTO_CURVA_NO_ENSAYO | ELEGIBLE_CONDICIONES | EXCLUIDO_O_REVISION | Identificador en notacion cientifica; estado/nota vacios. Serie auxiliar (verificar fuente). | https://doi.org/10.5281/zenodo.21509581
FAB028_1E+7 | FABEST | 42CrMo4+QT | FAB028 | Axial | Unnotched hourglass bar | -1 | 190.8063 | 152 | 10000000 |  |  | PUNTO_CURVA_NO_ENSAYO | ELEGIBLE_CONDICIONES | EXCLUIDO_O_REVISION | Identificador en notacion cientifica; estado/nota vacios. Serie auxiliar (verificar fuente). | https://doi.org/10.5281/zenodo.21509581
FAB028_2E+7 | FABEST | 42CrMo4+QT | FAB028 | Axial | Unnotched hourglass bar | -1 | 166.1704 | 152 | 20000000 |  |  | PUNTO_CURVA_NO_ENSAYO | ELEGIBLE_CONDICIONES | EXCLUIDO_O_REVISION | Identificador en notacion cientifica; estado/nota vacios. Serie auxiliar (verificar fuente). | https://doi.org/10.5281/zenodo.21509581
FAB028_5E+7 | FABEST | 42CrMo4+QT | FAB028 | Axial | Unnotched hourglass bar | -1 | 138.4161 | 152 | 50000000 |  |  | PUNTO_CURVA_NO_ENSAYO | ELEGIBLE_CONDICIONES | EXCLUIDO_O_REVISION | Identificador en notacion cientifica; estado/nota vacios. Serie auxiliar (verificar fuente). | https://doi.org/10.5281/zenodo.21509581
FAB028_1E+8 | FABEST | 42CrMo4+QT | FAB028 | Axial | Unnotched hourglass bar | -1 | 120.5445 | 152 | 100000000 |  |  | PUNTO_CURVA_NO_ENSAYO | ELEGIBLE_CONDICIONES | EXCLUIDO_O_REVISION | Identificador en notacion cientifica; estado/nota vacios. Serie auxiliar (verificar fuente). | https://doi.org/10.5281/zenodo.21509581
FAB028_1E+3 | FABEST | 42CrMo4+QT | FAB028 | Axial | Unnotched hourglass bar | -1 | 781.2201 | 152 | 1000 |  |  | PUNTO_CURVA_NO_ENSAYO | ELEGIBLE_CONDICIONES | EXCLUIDO_O_REVISION | Identificador en notacion cientifica; estado/nota vacios. Serie auxiliar (verificar fuente). | https://doi.org/10.5281/zenodo.21509581
FAB028_2E+3 | FABEST | 42CrMo4+QT | FAB028 | Axial | Unnotched hourglass bar | -1 | 771.2049 | 152 | 2000 |  |  | PUNTO_CURVA_NO_ENSAYO | ELEGIBLE_CONDICIONES | EXCLUIDO_O_REVISION | Identificador en notacion cientifica; estado/nota vacios. Serie auxiliar (verificar fuente). | https://doi.org/10.5281/zenodo.21509581
FAB028_5E+3 | FABEST | 42CrMo4+QT | FAB028 | Axial | Unnotched hourglass bar | -1 | 743.7363 | 152 | 5000 |  |  | PUNTO_CURVA_NO_ENSAYO | ELEGIBLE_CONDICIONES | EXCLUIDO_O_REVISION | Identificador en notacion cientifica; estado/nota vacios. Serie auxiliar (verificar fuente). | https://doi.org/10.5281/zenodo.21509581
FAB028_1E+4 | FABEST | 42CrMo4+QT | FAB028 | Axial | Unnotched hourglass bar | -1 | 705.038 | 152 | 10000 |  |  | PUNTO_CURVA_NO_ENSAYO | ELEGIBLE_CONDICIONES | EXCLUIDO_O_REVISION | Identificador en notacion cientifica; estado/nota vacios. Serie auxiliar (verificar fuente). | https://doi.org/10.5281/zenodo.21509581
FAB028_2E+4 | FABEST | 42CrMo4+QT | FAB028 | Axial | Unnotched hourglass bar | -1 | 646.414 | 152 | 20000 |  |  | PUNTO_CURVA_NO_ENSAYO | ELEGIBLE_CONDICIONES | EXCLUIDO_O_REVISION | Identificador en notacion cientifica; estado/nota vacios. Serie auxiliar (verificar fuente). | https://doi.org/10.5281/zenodo.21509581
FAB028_5E+4 | FABEST | 42CrMo4+QT | FAB028 | Axial | Unnotched hourglass bar | -1 | 546.9335 | 152 | 50000 |  |  | PUNTO_CURVA_NO_ENSAYO | ELEGIBLE_CONDICIONES | EXCLUIDO_O_REVISION | Identificador en notacion cientifica; estado/nota vacios. Serie auxiliar (verificar fuente). | https://doi.org/10.5281/zenodo.21509581
FAB028_1E+5 | FABEST | 42CrMo4+QT | FAB028 | Axial | Unnotched hourglass bar | -1 | 474.2433 | 152 | 100000 |  |  | PUNTO_CURVA_NO_ENSAYO | ELEGIBLE_CONDICIONES | EXCLUIDO_O_REVISION | Identificador en notacion cientifica; estado/nota vacios. Serie auxiliar (verificar fuente). | https://doi.org/10.5281/zenodo.21509581
FAB028_2E+5 | FABEST | 42CrMo4+QT | FAB028 | Axial | Unnotched hourglass bar | -1 | 418.6311 | 152 | 200000 |  |  | PUNTO_CURVA_NO_ENSAYO | ELEGIBLE_CONDICIONES | EXCLUIDO_O_REVISION | Identificador en notacion cientifica; estado/nota vacios. Serie auxiliar (verificar fuente). | https://doi.org/10.5281/zenodo.21509581
FAB028_5E+5 | FABEST | 42CrMo4+QT | FAB028 | Axial | Unnotched hourglass bar | -1 | 374.6041 | 152 | 500000 |  |  | PUNTO_CURVA_NO_ENSAYO | ELEGIBLE_CONDICIONES | EXCLUIDO_O_REVISION | Identificador en notacion cientifica; estado/nota vacios. Serie auxiliar (verificar fuente). | https://doi.org/10.5281/zenodo.21509581
FAB028_1E+6 | FABEST | 42CrMo4+QT | FAB028 | Axial | Unnotched hourglass bar | -1 | 357.4652 | 152 | 1000000 |  |  | PUNTO_CURVA_NO_ENSAYO | ELEGIBLE_CONDICIONES | EXCLUIDO_O_REVISION | Identificador en notacion cientifica; estado/nota vacios. Serie auxiliar (verificar fuente). | https://doi.org/10.5281/zenodo.21509581
FAB028_2E+6 | FABEST | 42CrMo4+QT | FAB028 | Axial | Unnotched hourglass bar | -1 | 348.3414 | 152 | 2000000 |  |  | PUNTO_CURVA_NO_ENSAYO | ELEGIBLE_CONDICIONES | EXCLUIDO_O_REVISION | Identificador en notacion cientifica; estado/nota vacios. Serie auxiliar (verificar fuente). | https://doi.org/10.5281/zenodo.21509581
FAB028_5E+6 | FABEST | 42CrMo4+QT | FAB028 | Axial | Unnotched hourglass bar | -1 | 342.6751 | 152 | 5000000 |  |  | PUNTO_CURVA_NO_ENSAYO | ELEGIBLE_CONDICIONES | EXCLUIDO_O_REVISION | Identificador en notacion cientifica; estado/nota vacios. Serie auxiliar (verificar fuente). | https://doi.org/10.5281/zenodo.21509581
FAB028_1E+7 | FABEST | 42CrMo4+QT | FAB028 | Axial | Unnotched hourglass bar | -1 | 340.753 | 152 | 10000000 |  |  | PUNTO_CURVA_NO_ENSAYO | ELEGIBLE_CONDICIONES | EXCLUIDO_O_REVISION | Identificador en notacion cientifica; estado/nota vacios. Serie auxiliar (verificar fuente). | https://doi.org/10.5281/zenodo.21509581
FAB028_2E+7 | FABEST | 42CrMo4+QT | FAB028 | Axial | Unnotched hourglass bar | -1 | 339.7856 | 152 | 20000000 |  |  | PUNTO_CURVA_NO_ENSAYO | ELEGIBLE_CONDICIONES | EXCLUIDO_O_REVISION | Identificador en notacion cientifica; estado/nota vacios. Serie auxiliar (verificar fuente). | https://doi.org/10.5281/zenodo.21509581
FAB028_5E+7 | FABEST | 42CrMo4+QT | FAB028 | Axial | Unnotched hourglass bar | -1 | 339.2031 | 152 | 50000000 |  |  | PUNTO_CURVA_NO_ENSAYO | ELEGIBLE_CONDICIONES | EXCLUIDO_O_REVISION | Identificador en notacion cientifica; estado/nota vacios. Serie auxiliar (verificar fuente). | https://doi.org/10.5281/zenodo.21509581
FAB028_1E+8 | FABEST | 42CrMo4+QT | FAB028 | Axial | Unnotched hourglass bar | -1 | 339.0086 | 152 | 100000000 |  |  | PUNTO_CURVA_NO_ENSAYO | ELEGIBLE_CONDICIONES | EXCLUIDO_O_REVISION | Identificador en notacion cientifica; estado/nota vacios. Serie auxiliar (verificar fuente). | https://doi.org/10.5281/zenodo.21509581
FAB028_1E+3 | FABEST | 42CrMo4+QT | FAB028 | Axial | Unnotched hourglass bar | -1 | 934.6258 | 152 | 1000 |  |  | PUNTO_CURVA_NO_ENSAYO | ELEGIBLE_CONDICIONES | EXCLUIDO_O_REVISION | Identificador en notacion cientifica; estado/nota vacios. Serie auxiliar (verificar fuente). | https://doi.org/10.5281/zenodo.21509581
FAB028_2E+3 | FABEST | 42CrMo4+QT | FAB028 | Axial | Unnotched hourglass bar | -1 | 866.8182 | 152 | 2000 |  |  | PUNTO_CURVA_NO_ENSAYO | ELEGIBLE_CONDICIONES | EXCLUIDO_O_REVISION | Identificador en notacion cientifica; estado/nota vacios. Serie auxiliar (verificar fuente). | https://doi.org/10.5281/zenodo.21509581
FAB028_5E+3 | FABEST | 42CrMo4+QT | FAB028 | Axial | Unnotched hourglass bar | -1 | 777.1815 | 152 | 5000 |  |  | PUNTO_CURVA_NO_ENSAYO | ELEGIBLE_CONDICIONES | EXCLUIDO_O_REVISION | Identificador en notacion cientifica; estado/nota vacios. Serie auxiliar (verificar fuente). | https://doi.org/10.5281/zenodo.21509581
FAB028_1E+4 | FABEST | 42CrMo4+QT | FAB028 | Axial | Unnotched hourglass bar | -1 | 709.3739 | 152 | 10000 |  |  | PUNTO_CURVA_NO_ENSAYO | ELEGIBLE_CONDICIONES | EXCLUIDO_O_REVISION | Identificador en notacion cientifica; estado/nota vacios. Serie auxiliar (verificar fuente). | https://doi.org/10.5281/zenodo.21509581
FAB028_2E+4 | FABEST | 42CrMo4+QT | FAB028 | Axial | Unnotched hourglass bar | -1 | 641.5663 | 152 | 20000 |  |  | PUNTO_CURVA_NO_ENSAYO | ELEGIBLE_CONDICIONES | EXCLUIDO_O_REVISION | Identificador en notacion cientifica; estado/nota vacios. Serie auxiliar (verificar fuente). | https://doi.org/10.5281/zenodo.21509581
FAB028_5E+4 | FABEST | 42CrMo4+QT | FAB028 | Axial | Unnotched hourglass bar | -1 | 551.9296 | 152 | 50000 |  |  | PUNTO_CURVA_NO_ENSAYO | ELEGIBLE_CONDICIONES | EXCLUIDO_O_REVISION | Identificador en notacion cientifica; estado/nota vacios. Serie auxiliar (verificar fuente). | https://doi.org/10.5281/zenodo.21509581
FAB028_1E+5 | FABEST | 42CrMo4+QT | FAB028 | Axial | Unnotched hourglass bar | -1 | 484.122 | 152 | 100000 |  |  | PUNTO_CURVA_NO_ENSAYO | ELEGIBLE_CONDICIONES | EXCLUIDO_O_REVISION | Identificador en notacion cientifica; estado/nota vacios. Serie auxiliar (verificar fuente). | https://doi.org/10.5281/zenodo.21509581
FAB028_2E+5 | FABEST | 42CrMo4+QT | FAB028 | Axial | Unnotched hourglass bar | -1 | 416.3144 | 152 | 200000 |  |  | PUNTO_CURVA_NO_ENSAYO | ELEGIBLE_CONDICIONES | EXCLUIDO_O_REVISION | Identificador en notacion cientifica; estado/nota vacios. Serie auxiliar (verificar fuente). | https://doi.org/10.5281/zenodo.21509581
FAB028_5E+5 | FABEST | 42CrMo4+QT | FAB028 | Axial | Unnotched hourglass bar | -1 | 326.6777 | 152 | 500000 |  |  | PUNTO_CURVA_NO_ENSAYO | ELEGIBLE_CONDICIONES | EXCLUIDO_O_REVISION | Identificador en notacion cientifica; estado/nota vacios. Serie auxiliar (verificar fuente). | https://doi.org/10.5281/zenodo.21509581
FAB028_1E+6 | FABEST | 42CrMo4+QT | FAB028 | Axial | Unnotched hourglass bar | -1 | 258.8701 | 152 | 1000000 |  |  | PUNTO_CURVA_NO_ENSAYO | ELEGIBLE_CONDICIONES | EXCLUIDO_O_REVISION | Identificador en notacion cientifica; estado/nota vacios. Serie auxiliar (verificar fuente). | https://doi.org/10.5281/zenodo.21509581
FAB028_2E+6 | FABEST | 42CrMo4+QT | FAB028 | Axial | Unnotched hourglass bar | -1 | 191.0626 | 152 | 2000000 |  |  | PUNTO_CURVA_NO_ENSAYO | ELEGIBLE_CONDICIONES | EXCLUIDO_O_REVISION | Identificador en notacion cientifica; estado/nota vacios. Serie auxiliar (verificar fuente). | https://doi.org/10.5281/zenodo.21509581
FAB028_5E+6 | FABEST | 42CrMo4+QT | FAB028 | Axial | Unnotched hourglass bar | -1 | 101.4258 | 152 | 5000000 |  |  | PUNTO_CURVA_NO_ENSAYO | ELEGIBLE_CONDICIONES | EXCLUIDO_O_REVISION | Identificador en notacion cientifica; estado/nota vacios. Serie auxiliar (verificar fuente). | https://doi.org/10.5281/zenodo.21509581
FAB028_1E+7 | FABEST | 42CrMo4+QT | FAB028 | Axial | Unnotched hourglass bar | -1 | 33.61824 | 152 | 10000000 |  |  | PUNTO_CURVA_NO_ENSAYO | ELEGIBLE_CONDICIONES | EXCLUIDO_O_REVISION | Identificador en notacion cientifica; estado/nota vacios. Serie auxiliar (verificar fuente). | https://doi.org/10.5281/zenodo.21509581
FAB029_1 | FABEST | 42CrMo4+QT | FAB029 | Axial | Unnotched hourglass bar | -1 | 675 | 152 | 6775 | finished |  | ESTADO_INDETERMINADO | ELEGIBLE_CONDICIONES | EXCLUIDO_O_REVISION | Estado de ensayo sin descripcion concluyente del mecanismo de terminacion. | https://doi.org/10.5281/zenodo.21509581
FAB029_2B | FABEST | 42CrMo4+QT | FAB029 | Axial | Unnotched hourglass bar | -1 | 650 | 152 | 15166 | finished |  | ESTADO_INDETERMINADO | ELEGIBLE_CONDICIONES | EXCLUIDO_O_REVISION | Estado de ensayo sin descripcion concluyente del mecanismo de terminacion. | https://doi.org/10.5281/zenodo.21509581
FAB029_9 | FABEST | 42CrMo4+QT | FAB029 | Axial | Unnotched hourglass bar | -1 | 625 | 152 | 34667 | finished |  | ESTADO_INDETERMINADO | ELEGIBLE_CONDICIONES | EXCLUIDO_O_REVISION | Estado de ensayo sin descripcion concluyente del mecanismo de terminacion. | https://doi.org/10.5281/zenodo.21509581
FAB029_5 | FABEST | 42CrMo4+QT | FAB029 | Axial | Unnotched hourglass bar | -1 | 575 | 152 | 53318 | finished |  | ESTADO_INDETERMINADO | ELEGIBLE_CONDICIONES | EXCLUIDO_O_REVISION | Estado de ensayo sin descripcion concluyente del mecanismo de terminacion. | https://doi.org/10.5281/zenodo.21509581
FAB029_7 | FABEST | 42CrMo4+QT | FAB029 | Axial | Unnotched hourglass bar | -1 | 500 | 152 | 95831 | finished |  | ESTADO_INDETERMINADO | ELEGIBLE_CONDICIONES | EXCLUIDO_O_REVISION | Estado de ensayo sin descripcion concluyente del mecanismo de terminacion. | https://doi.org/10.5281/zenodo.21509581
FAB029_6 | FABEST | 42CrMo4+QT | FAB029 | Axial | Unnotched hourglass bar | -1 | 525 | 152 | 102666 | finished |  | ESTADO_INDETERMINADO | ELEGIBLE_CONDICIONES | EXCLUIDO_O_REVISION | Estado de ensayo sin descripcion concluyente del mecanismo de terminacion. | https://doi.org/10.5281/zenodo.21509581
FAB029_8 | FABEST | 42CrMo4+QT | FAB029 | Axial | Unnotched hourglass bar | -1 | 475 | 152 | 136602 | finished |  | ESTADO_INDETERMINADO | ELEGIBLE_CONDICIONES | EXCLUIDO_O_REVISION | Estado de ensayo sin descripcion concluyente del mecanismo de terminacion. | https://doi.org/10.5281/zenodo.21509581
FAB029_4 | FABEST | 42CrMo4+QT | FAB029 | Axial | Unnotched hourglass bar | -1 | 462.5 | 152 | 148213 | finished |  | ESTADO_INDETERMINADO | ELEGIBLE_CONDICIONES | EXCLUIDO_O_REVISION | Estado de ensayo sin descripcion concluyente del mecanismo de terminacion. | https://doi.org/10.5281/zenodo.21509581
FAB029_3 | FABEST | 42CrMo4+QT | FAB029 | Axial | Unnotched hourglass bar | -1 | 450 | 152 | 201089 | finished |  | ESTADO_INDETERMINADO | ELEGIBLE_CONDICIONES | EXCLUIDO_O_REVISION | Estado de ensayo sin descripcion concluyente del mecanismo de terminacion. | https://doi.org/10.5281/zenodo.21509581
FAB029_19 | FABEST | 42CrMo4+QT | FAB029 | Axial | Unnotched hourglass bar | -1 | 400 | 152 | 438028 | finished |  | ESTADO_INDETERMINADO | ELEGIBLE_CONDICIONES | EXCLUIDO_O_REVISION | Estado de ensayo sin descripcion concluyente del mecanismo de terminacion. | https://doi.org/10.5281/zenodo.21509581
FAB029_17 | FABEST | 42CrMo4+QT | FAB029 | Axial | Unnotched hourglass bar | -1 | 425 | 152 | 908932 | finished |  | ESTADO_INDETERMINADO | ELEGIBLE_CONDICIONES | EXCLUIDO_O_REVISION | Estado de ensayo sin descripcion concluyente del mecanismo de terminacion. | https://doi.org/10.5281/zenodo.21509581
FAB029_18 | FABEST | 42CrMo4+QT | FAB029 | Axial | Unnotched hourglass bar | -1 | 425 | 152 | 1188874 | finished |  | ESTADO_INDETERMINADO | ELEGIBLE_CONDICIONES | EXCLUIDO_O_REVISION | Estado de ensayo sin descripcion concluyente del mecanismo de terminacion. | https://doi.org/10.5281/zenodo.21509581
FAB029_12 | FABEST | 42CrMo4+QT | FAB029 | Axial | Unnotched hourglass bar | -1 | 400 | 152 | 1469859 | finished |  | ESTADO_INDETERMINADO | ELEGIBLE_CONDICIONES | EXCLUIDO_O_REVISION | Estado de ensayo sin descripcion concluyente del mecanismo de terminacion. | https://doi.org/10.5281/zenodo.21509581
FAB029_10 | FABEST | 42CrMo4+QT | FAB029 | Axial | Unnotched hourglass bar | -1 | 450 | 152 | 1873724 | finished |  | ESTADO_INDETERMINADO | ELEGIBLE_CONDICIONES | EXCLUIDO_O_REVISION | Estado de ensayo sin descripcion concluyente del mecanismo de terminacion. | https://doi.org/10.5281/zenodo.21509581
FAB029_13 | FABEST | 42CrMo4+QT | FAB029 | Axial | Unnotched hourglass bar | -1 | 375 | 152 | 3911774 | finished |  | ESTADO_INDETERMINADO | ELEGIBLE_CONDICIONES | EXCLUIDO_O_REVISION | Estado de ensayo sin descripcion concluyente del mecanismo de terminacion. | https://doi.org/10.5281/zenodo.21509581
FAB029_14 | FABEST | 42CrMo4+QT | FAB029 | Axial | Unnotched hourglass bar | -1 | 375 | 152 | 4667019 | finished |  | ESTADO_INDETERMINADO | ELEGIBLE_CONDICIONES | EXCLUIDO_O_REVISION | Estado de ensayo sin descripcion concluyente del mecanismo de terminacion. | https://doi.org/10.5281/zenodo.21509581
FAB029_2 | FABEST | 42CrMo4+QT | FAB029 | Axial | Unnotched hourglass bar | -1 | 350 | 152 | 33608010 | interrupted |  | CENSURA_CONFIRMABLE | ELEGIBLE_CONDICIONES | CANDIDATO_ANALISIS | Estado interrupted y ciclos registrados; verificar criterio de fin del ensayo. | https://doi.org/10.5281/zenodo.21509581
FAB029_1E+3 | FABEST | 42CrMo4+QT | FAB029 | Axial | Unnotched hourglass bar | -1 | 1275.785 | 152 | 1000 |  |  | PUNTO_CURVA_NO_ENSAYO | ELEGIBLE_CONDICIONES | EXCLUIDO_O_REVISION | Identificador en notacion cientifica; estado/nota vacios. Serie auxiliar (verificar fuente). | https://doi.org/10.5281/zenodo.21509581
FAB029_2E+3 | FABEST | 42CrMo4+QT | FAB029 | Axial | Unnotched hourglass bar | -1 | 1110.81 | 152 | 2000 |  |  | PUNTO_CURVA_NO_ENSAYO | ELEGIBLE_CONDICIONES | EXCLUIDO_O_REVISION | Identificador en notacion cientifica; estado/nota vacios. Serie auxiliar (verificar fuente). | https://doi.org/10.5281/zenodo.21509581
FAB029_5E+3 | FABEST | 42CrMo4+QT | FAB029 | Axial | Unnotched hourglass bar | -1 | 925.0004 | 152 | 5000 |  |  | PUNTO_CURVA_NO_ENSAYO | ELEGIBLE_CONDICIONES | EXCLUIDO_O_REVISION | Identificador en notacion cientifica; estado/nota vacios. Serie auxiliar (verificar fuente). | https://doi.org/10.5281/zenodo.21509581
FAB029_1E+4 | FABEST | 42CrMo4+QT | FAB029 | Axial | Unnotched hourglass bar | -1 | 805.3861 | 152 | 10000 |  |  | PUNTO_CURVA_NO_ENSAYO | ELEGIBLE_CONDICIONES | EXCLUIDO_O_REVISION | Identificador en notacion cientifica; estado/nota vacios. Serie auxiliar (verificar fuente). | https://doi.org/10.5281/zenodo.21509581
FAB029_2E+4 | FABEST | 42CrMo4+QT | FAB029 | Axial | Unnotched hourglass bar | -1 | 701.2395 | 152 | 20000 |  |  | PUNTO_CURVA_NO_ENSAYO | ELEGIBLE_CONDICIONES | EXCLUIDO_O_REVISION | Identificador en notacion cientifica; estado/nota vacios. Serie auxiliar (verificar fuente). | https://doi.org/10.5281/zenodo.21509581
FAB029_5E+4 | FABEST | 42CrMo4+QT | FAB029 | Axial | Unnotched hourglass bar | -1 | 583.9404 | 152 | 50000 |  |  | PUNTO_CURVA_NO_ENSAYO | ELEGIBLE_CONDICIONES | EXCLUIDO_O_REVISION | Identificador en notacion cientifica; estado/nota vacios. Serie auxiliar (verificar fuente). | https://doi.org/10.5281/zenodo.21509581
FAB029_1E+5 | FABEST | 42CrMo4+QT | FAB029 | Axial | Unnotched hourglass bar | -1 | 508.4296 | 152 | 100000 |  |  | PUNTO_CURVA_NO_ENSAYO | ELEGIBLE_CONDICIONES | EXCLUIDO_O_REVISION | Identificador en notacion cientifica; estado/nota vacios. Serie auxiliar (verificar fuente). | https://doi.org/10.5281/zenodo.21509581
FAB029_2E+5 | FABEST | 42CrMo4+QT | FAB029 | Axial | Unnotched hourglass bar | -1 | 442.6832 | 152 | 200000 |  |  | PUNTO_CURVA_NO_ENSAYO | ELEGIBLE_CONDICIONES | EXCLUIDO_O_REVISION | Identificador en notacion cientifica; estado/nota vacios. Serie auxiliar (verificar fuente). | https://doi.org/10.5281/zenodo.21509581
FAB029_5E+5 | FABEST | 42CrMo4+QT | FAB029 | Axial | Unnotched hourglass bar | -1 | 368.6338 | 152 | 500000 |  |  | PUNTO_CURVA_NO_ENSAYO | ELEGIBLE_CONDICIONES | EXCLUIDO_O_REVISION | Identificador en notacion cientifica; estado/nota vacios. Serie auxiliar (verificar fuente). | https://doi.org/10.5281/zenodo.21509581
FAB029_1E+6 | FABEST | 42CrMo4+QT | FAB029 | Axial | Unnotched hourglass bar | -1 | 320.9648 | 152 | 1000000 |  |  | PUNTO_CURVA_NO_ENSAYO | ELEGIBLE_CONDICIONES | EXCLUIDO_O_REVISION | Identificador en notacion cientifica; estado/nota vacios. Serie auxiliar (verificar fuente). | https://doi.org/10.5281/zenodo.21509581
FAB029_2E+6 | FABEST | 42CrMo4+QT | FAB029 | Axial | Unnotched hourglass bar | -1 | 279.46 | 152 | 2000000 |  |  | PUNTO_CURVA_NO_ENSAYO | ELEGIBLE_CONDICIONES | EXCLUIDO_O_REVISION | Identificador en notacion cientifica; estado/nota vacios. Serie auxiliar (verificar fuente). | https://doi.org/10.5281/zenodo.21509581
FAB029_5E+6 | FABEST | 42CrMo4+QT | FAB029 | Axial | Unnotched hourglass bar | -1 | 232.7137 | 152 | 5000000 |  |  | PUNTO_CURVA_NO_ENSAYO | ELEGIBLE_CONDICIONES | EXCLUIDO_O_REVISION | Identificador en notacion cientifica; estado/nota vacios. Serie auxiliar (verificar fuente). | https://doi.org/10.5281/zenodo.21509581
FAB029_1E+7 | FABEST | 42CrMo4+QT | FAB029 | Axial | Unnotched hourglass bar | -1 | 202.6208 | 152 | 10000000 |  |  | PUNTO_CURVA_NO_ENSAYO | ELEGIBLE_CONDICIONES | EXCLUIDO_O_REVISION | Identificador en notacion cientifica; estado/nota vacios. Serie auxiliar (verificar fuente). | https://doi.org/10.5281/zenodo.21509581
FAB029_2E+7 | FABEST | 42CrMo4+QT | FAB029 | Axial | Unnotched hourglass bar | -1 | 176.4194 | 152 | 20000000 |  |  | PUNTO_CURVA_NO_ENSAYO | ELEGIBLE_CONDICIONES | EXCLUIDO_O_REVISION | Identificador en notacion cientifica; estado/nota vacios. Serie auxiliar (verificar fuente). | https://doi.org/10.5281/zenodo.21509581
FAB029_5E+7 | FABEST | 42CrMo4+QT | FAB029 | Axial | Unnotched hourglass bar | -1 | 146.909 | 152 | 50000000 |  |  | PUNTO_CURVA_NO_ENSAYO | ELEGIBLE_CONDICIONES | EXCLUIDO_O_REVISION | Identificador en notacion cientifica; estado/nota vacios. Serie auxiliar (verificar fuente). | https://doi.org/10.5281/zenodo.21509581
FAB029_1E+8 | FABEST | 42CrMo4+QT | FAB029 | Axial | Unnotched hourglass bar | -1 | 127.9118 | 152 | 100000000 |  |  | PUNTO_CURVA_NO_ENSAYO | ELEGIBLE_CONDICIONES | EXCLUIDO_O_REVISION | Identificador en notacion cientifica; estado/nota vacios. Serie auxiliar (verificar fuente). | https://doi.org/10.5281/zenodo.21509581
FAB029_1E+3 | FABEST | 42CrMo4+QT | FAB029 | Axial | Unnotched hourglass bar | -1 | 717.4014 | 152 | 1000 |  |  | PUNTO_CURVA_NO_ENSAYO | ELEGIBLE_CONDICIONES | EXCLUIDO_O_REVISION | Identificador en notacion cientifica; estado/nota vacios. Serie auxiliar (verificar fuente). | https://doi.org/10.5281/zenodo.21509581
FAB029_2E+3 | FABEST | 42CrMo4+QT | FAB029 | Axial | Unnotched hourglass bar | -1 | 711.7615 | 152 | 2000 |  |  | PUNTO_CURVA_NO_ENSAYO | ELEGIBLE_CONDICIONES | EXCLUIDO_O_REVISION | Identificador en notacion cientifica; estado/nota vacios. Serie auxiliar (verificar fuente). | https://doi.org/10.5281/zenodo.21509581
FAB029_5E+3 | FABEST | 42CrMo4+QT | FAB029 | Axial | Unnotched hourglass bar | -1 | 695.9623 | 152 | 5000 |  |  | PUNTO_CURVA_NO_ENSAYO | ELEGIBLE_CONDICIONES | EXCLUIDO_O_REVISION | Identificador en notacion cientifica; estado/nota vacios. Serie auxiliar (verificar fuente). | https://doi.org/10.5281/zenodo.21509581
FAB029_1E+4 | FABEST | 42CrMo4+QT | FAB029 | Axial | Unnotched hourglass bar | -1 | 672.848 | 152 | 10000 |  |  | PUNTO_CURVA_NO_ENSAYO | ELEGIBLE_CONDICIONES | EXCLUIDO_O_REVISION | Identificador en notacion cientifica; estado/nota vacios. Serie auxiliar (verificar fuente). | https://doi.org/10.5281/zenodo.21509581
FAB029_2E+4 | FABEST | 42CrMo4+QT | FAB029 | Axial | Unnotched hourglass bar | -1 | 635.7922 | 152 | 20000 |  |  | PUNTO_CURVA_NO_ENSAYO | ELEGIBLE_CONDICIONES | EXCLUIDO_O_REVISION | Identificador en notacion cientifica; estado/nota vacios. Serie auxiliar (verificar fuente). | https://doi.org/10.5281/zenodo.21509581
FAB029_5E+4 | FABEST | 42CrMo4+QT | FAB029 | Axial | Unnotched hourglass bar | -1 | 566.6359 | 152 | 50000 |  |  | PUNTO_CURVA_NO_ENSAYO | ELEGIBLE_CONDICIONES | EXCLUIDO_O_REVISION | Identificador en notacion cientifica; estado/nota vacios. Serie auxiliar (verificar fuente). | https://doi.org/10.5281/zenodo.21509581
FAB029_1E+5 | FABEST | 42CrMo4+QT | FAB029 | Axial | Unnotched hourglass bar | -1 | 510.4028 | 152 | 100000 |  |  | PUNTO_CURVA_NO_ENSAYO | ELEGIBLE_CONDICIONES | EXCLUIDO_O_REVISION | Identificador en notacion cientifica; estado/nota vacios. Serie auxiliar (verificar fuente). | https://doi.org/10.5281/zenodo.21509581
FAB029_2E+5 | FABEST | 42CrMo4+QT | FAB029 | Axial | Unnotched hourglass bar | -1 | 463.6588 | 152 | 200000 |  |  | PUNTO_CURVA_NO_ENSAYO | ELEGIBLE_CONDICIONES | EXCLUIDO_O_REVISION | Identificador en notacion cientifica; estado/nota vacios. Serie auxiliar (verificar fuente). | https://doi.org/10.5281/zenodo.21509581
FAB029_5E+5 | FABEST | 42CrMo4+QT | FAB029 | Axial | Unnotched hourglass bar | -1 | 424.1019 | 152 | 500000 |  |  | PUNTO_CURVA_NO_ENSAYO | ELEGIBLE_CONDICIONES | EXCLUIDO_O_REVISION | Identificador en notacion cientifica; estado/nota vacios. Serie auxiliar (verificar fuente). | https://doi.org/10.5281/zenodo.21509581
FAB029_1E+6 | FABEST | 42CrMo4+QT | FAB029 | Axial | Unnotched hourglass bar | -1 | 408.0448 | 152 | 1000000 |  |  | PUNTO_CURVA_NO_ENSAYO | ELEGIBLE_CONDICIONES | EXCLUIDO_O_REVISION | Identificador en notacion cientifica; estado/nota vacios. Serie auxiliar (verificar fuente). | https://doi.org/10.5281/zenodo.21509581
FAB029_2E+6 | FABEST | 42CrMo4+QT | FAB029 | Axial | Unnotched hourglass bar | -1 | 399.3389 | 152 | 2000000 |  |  | PUNTO_CURVA_NO_ENSAYO | ELEGIBLE_CONDICIONES | EXCLUIDO_O_REVISION | Identificador en notacion cientifica; estado/nota vacios. Serie auxiliar (verificar fuente). | https://doi.org/10.5281/zenodo.21509581
FAB029_5E+6 | FABEST | 42CrMo4+QT | FAB029 | Axial | Unnotched hourglass bar | -1 | 393.8758 | 152 | 5000000 |  |  | PUNTO_CURVA_NO_ENSAYO | ELEGIBLE_CONDICIONES | EXCLUIDO_O_REVISION | Identificador en notacion cientifica; estado/nota vacios. Serie auxiliar (verificar fuente). | https://doi.org/10.5281/zenodo.21509581
FAB029_1E+7 | FABEST | 42CrMo4+QT | FAB029 | Axial | Unnotched hourglass bar | -1 | 392.0126 | 152 | 10000000 |  |  | PUNTO_CURVA_NO_ENSAYO | ELEGIBLE_CONDICIONES | EXCLUIDO_O_REVISION | Identificador en notacion cientifica; estado/nota vacios. Serie auxiliar (verificar fuente). | https://doi.org/10.5281/zenodo.21509581
FAB029_2E+7 | FABEST | 42CrMo4+QT | FAB029 | Axial | Unnotched hourglass bar | -1 | 391.0729 | 152 | 20000000 |  |  | PUNTO_CURVA_NO_ENSAYO | ELEGIBLE_CONDICIONES | EXCLUIDO_O_REVISION | Identificador en notacion cientifica; estado/nota vacios. Serie auxiliar (verificar fuente). | https://doi.org/10.5281/zenodo.21509581
FAB029_5E+7 | FABEST | 42CrMo4+QT | FAB029 | Axial | Unnotched hourglass bar | -1 | 390.5065 | 152 | 50000000 |  |  | PUNTO_CURVA_NO_ENSAYO | ELEGIBLE_CONDICIONES | EXCLUIDO_O_REVISION | Identificador en notacion cientifica; estado/nota vacios. Serie auxiliar (verificar fuente). | https://doi.org/10.5281/zenodo.21509581
FAB029_1E+8 | FABEST | 42CrMo4+QT | FAB029 | Axial | Unnotched hourglass bar | -1 | 390.3173 | 152 | 100000000 |  |  | PUNTO_CURVA_NO_ENSAYO | ELEGIBLE_CONDICIONES | EXCLUIDO_O_REVISION | Identificador en notacion cientifica; estado/nota vacios. Serie auxiliar (verificar fuente). | https://doi.org/10.5281/zenodo.21509581
FAB029_1E+3 | FABEST | 42CrMo4+QT | FAB029 | Axial | Unnotched hourglass bar | -1 | 1000.661 | 152 | 1000 |  |  | PUNTO_CURVA_NO_ENSAYO | ELEGIBLE_CONDICIONES | EXCLUIDO_O_REVISION | Identificador en notacion cientifica; estado/nota vacios. Serie auxiliar (verificar fuente). | https://doi.org/10.5281/zenodo.21509581
FAB029_2E+3 | FABEST | 42CrMo4+QT | FAB029 | Axial | Unnotched hourglass bar | -1 | 927.0361 | 152 | 2000 |  |  | PUNTO_CURVA_NO_ENSAYO | ELEGIBLE_CONDICIONES | EXCLUIDO_O_REVISION | Identificador en notacion cientifica; estado/nota vacios. Serie auxiliar (verificar fuente). | https://doi.org/10.5281/zenodo.21509581
FAB029_5E+3 | FABEST | 42CrMo4+QT | FAB029 | Axial | Unnotched hourglass bar | -1 | 829.7098 | 152 | 5000 |  |  | PUNTO_CURVA_NO_ENSAYO | ELEGIBLE_CONDICIONES | EXCLUIDO_O_REVISION | Identificador en notacion cientifica; estado/nota vacios. Serie auxiliar (verificar fuente). | https://doi.org/10.5281/zenodo.21509581
FAB029_1E+4 | FABEST | 42CrMo4+QT | FAB029 | Axial | Unnotched hourglass bar | -1 | 756.0854 | 152 | 10000 |  |  | PUNTO_CURVA_NO_ENSAYO | ELEGIBLE_CONDICIONES | EXCLUIDO_O_REVISION | Identificador en notacion cientifica; estado/nota vacios. Serie auxiliar (verificar fuente). | https://doi.org/10.5281/zenodo.21509581
FAB029_2E+4 | FABEST | 42CrMo4+QT | FAB029 | Axial | Unnotched hourglass bar | -1 | 682.4609 | 152 | 20000 |  |  | PUNTO_CURVA_NO_ENSAYO | ELEGIBLE_CONDICIONES | EXCLUIDO_O_REVISION | Identificador en notacion cientifica; estado/nota vacios. Serie auxiliar (verificar fuente). | https://doi.org/10.5281/zenodo.21509581
FAB029_5E+4 | FABEST | 42CrMo4+QT | FAB029 | Axial | Unnotched hourglass bar | -1 | 585.1347 | 152 | 50000 |  |  | PUNTO_CURVA_NO_ENSAYO | ELEGIBLE_CONDICIONES | EXCLUIDO_O_REVISION | Identificador en notacion cientifica; estado/nota vacios. Serie auxiliar (verificar fuente). | https://doi.org/10.5281/zenodo.21509581
FAB029_1E+5 | FABEST | 42CrMo4+QT | FAB029 | Axial | Unnotched hourglass bar | -1 | 511.5103 | 152 | 100000 |  |  | PUNTO_CURVA_NO_ENSAYO | ELEGIBLE_CONDICIONES | EXCLUIDO_O_REVISION | Identificador en notacion cientifica; estado/nota vacios. Serie auxiliar (verificar fuente). | https://doi.org/10.5281/zenodo.21509581
FAB029_2E+5 | FABEST | 42CrMo4+QT | FAB029 | Axial | Unnotched hourglass bar | -1 | 437.8858 | 152 | 200000 |  |  | PUNTO_CURVA_NO_ENSAYO | ELEGIBLE_CONDICIONES | EXCLUIDO_O_REVISION | Identificador en notacion cientifica; estado/nota vacios. Serie auxiliar (verificar fuente). | https://doi.org/10.5281/zenodo.21509581
FAB029_5E+5 | FABEST | 42CrMo4+QT | FAB029 | Axial | Unnotched hourglass bar | -1 | 340.5596 | 152 | 500000 |  |  | PUNTO_CURVA_NO_ENSAYO | ELEGIBLE_CONDICIONES | EXCLUIDO_O_REVISION | Identificador en notacion cientifica; estado/nota vacios. Serie auxiliar (verificar fuente). | https://doi.org/10.5281/zenodo.21509581
FAB029_1E+6 | FABEST | 42CrMo4+QT | FAB029 | Axial | Unnotched hourglass bar | -1 | 266.9351 | 152 | 1000000 |  |  | PUNTO_CURVA_NO_ENSAYO | ELEGIBLE_CONDICIONES | EXCLUIDO_O_REVISION | Identificador en notacion cientifica; estado/nota vacios. Serie auxiliar (verificar fuente). | https://doi.org/10.5281/zenodo.21509581
FAB029_2E+6 | FABEST | 42CrMo4+QT | FAB029 | Axial | Unnotched hourglass bar | -1 | 193.3107 | 152 | 2000000 |  |  | PUNTO_CURVA_NO_ENSAYO | ELEGIBLE_CONDICIONES | EXCLUIDO_O_REVISION | Identificador en notacion cientifica; estado/nota vacios. Serie auxiliar (verificar fuente). | https://doi.org/10.5281/zenodo.21509581
FAB029_5E+6 | FABEST | 42CrMo4+QT | FAB029 | Axial | Unnotched hourglass bar | -1 | 95.98444 | 152 | 5000000 |  |  | PUNTO_CURVA_NO_ENSAYO | ELEGIBLE_CONDICIONES | EXCLUIDO_O_REVISION | Identificador en notacion cientifica; estado/nota vacios. Serie auxiliar (verificar fuente). | https://doi.org/10.5281/zenodo.21509581
FAB029_1E+7 | FABEST | 42CrMo4+QT | FAB029 | Axial | Unnotched hourglass bar | -1 | 22.35999 | 152 | 10000000 |  |  | PUNTO_CURVA_NO_ENSAYO | ELEGIBLE_CONDICIONES | EXCLUIDO_O_REVISION | Identificador en notacion cientifica; estado/nota vacios. Serie auxiliar (verificar fuente). | https://doi.org/10.5281/zenodo.21509581
FAB035_3 | FABEST | 42CrMo4+QT | FAB035 | Axial | Unnotched hourglass bar | -1 | 610 | 152 | 28353 | finished | Crack 4 mm from cetner | FALLA_O_GRIETA | ELEGIBLE_CONDICIONES | CANDIDATO_ANALISIS | Nota indica rotura o grieta; verificar definicion del evento final (grieta versus rotura). | https://doi.org/10.5281/zenodo.21509581
FAB035_4 | FABEST | 42CrMo4+QT | FAB035 | Axial | Unnotched hourglass bar | -1 | 580 | 152 | 141996 | finished | Crack in the center | FALLA_O_GRIETA | ELEGIBLE_CONDICIONES | CANDIDATO_ANALISIS | Nota indica rotura o grieta; verificar definicion del evento final (grieta versus rotura). | https://doi.org/10.5281/zenodo.21509581
FAB035_6 | FABEST | 42CrMo4+QT | FAB035 | Axial | Unnotched hourglass bar | -1 | 550 | 152 | 230423 | finished | Crack in the center | FALLA_O_GRIETA | ELEGIBLE_CONDICIONES | CANDIDATO_ANALISIS | Nota indica rotura o grieta; verificar definicion del evento final (grieta versus rotura). | https://doi.org/10.5281/zenodo.21509581
FAB035_7 | FABEST | 42CrMo4+QT | FAB035 | Axial | Unnotched hourglass bar | -1 | 450 | 152 | 647059 | interrupted | Broken 3rd thread | CENSURA_CONFIRMABLE | ELEGIBLE_CONDICIONES | CANDIDATO_ANALISIS | Estado interrupted y ciclos registrados; verificar criterio de fin del ensayo. | https://doi.org/10.5281/zenodo.21509581
FAB035_1 | FABEST | 42CrMo4+QT | FAB035 | Axial | Unnotched hourglass bar | -1 | 460 | 152 | 738539 | interrupted | Crack in the 4th thread | CENSURA_CONFIRMABLE | ELEGIBLE_CONDICIONES | CANDIDATO_ANALISIS | Estado interrupted y ciclos registrados; verificar criterio de fin del ensayo. | https://doi.org/10.5281/zenodo.21509581
FAB035_5 | FABEST | 42CrMo4+QT | FAB035 | Axial | Unnotched hourglass bar | -1 | 520 | 152 | 1017278 | interrupted | Crack in some threads | CENSURA_CONFIRMABLE | ELEGIBLE_CONDICIONES | CANDIDATO_ANALISIS | Estado interrupted y ciclos registrados; verificar criterio de fin del ensayo. | https://doi.org/10.5281/zenodo.21509581
FAB035_8 | FABEST | 42CrMo4+QT | FAB035 | Axial | Unnotched hourglass bar | -1 | 430 | 152 | 1649124 | interrupted | Broken 3rd and 4th thread | CENSURA_CONFIRMABLE | ELEGIBLE_CONDICIONES | CANDIDATO_ANALISIS | Estado interrupted y ciclos registrados; verificar criterio de fin del ensayo. | https://doi.org/10.5281/zenodo.21509581
FAB035_11 | FABEST | 42CrMo4+QT | FAB035 | Axial | Unnotched hourglass bar | -1 | 480 | 152 | 1973019 | interrupted | Broken in the thread (2 pieces) | CENSURA_CONFIRMABLE | ELEGIBLE_CONDICIONES | CANDIDATO_ANALISIS | Estado interrupted y ciclos registrados; verificar criterio de fin del ensayo. | https://doi.org/10.5281/zenodo.21509581
FAB035_9 | FABEST | 42CrMo4+QT | FAB035 | Axial | Unnotched hourglass bar | -1 | 410 | 152 | 3497006 | interrupted | Broken 4th and 5th thread, crack 7 mm from center | CENSURA_CONFIRMABLE | ELEGIBLE_CONDICIONES | CANDIDATO_ANALISIS | Estado interrupted y ciclos registrados; verificar criterio de fin del ensayo. | https://doi.org/10.5281/zenodo.21509581
FAB035_1E+3 | FABEST | 42CrMo4+QT | FAB035 | Axial | Unnotched hourglass bar | -1 | 727.4785 | 152 | 1000 |  |  | PUNTO_CURVA_NO_ENSAYO | ELEGIBLE_CONDICIONES | EXCLUIDO_O_REVISION | Identificador en notacion cientifica; estado/nota vacios. Serie auxiliar (verificar fuente). | https://doi.org/10.5281/zenodo.21509581
FAB035_2E+3 | FABEST | 42CrMo4+QT | FAB035 | Axial | Unnotched hourglass bar | -1 | 702.8637 | 152 | 2000 |  |  | PUNTO_CURVA_NO_ENSAYO | ELEGIBLE_CONDICIONES | EXCLUIDO_O_REVISION | Identificador en notacion cientifica; estado/nota vacios. Serie auxiliar (verificar fuente). | https://doi.org/10.5281/zenodo.21509581
FAB035_5E+3 | FABEST | 42CrMo4+QT | FAB035 | Axial | Unnotched hourglass bar | -1 | 671.5981 | 152 | 5000 |  |  | PUNTO_CURVA_NO_ENSAYO | ELEGIBLE_CONDICIONES | EXCLUIDO_O_REVISION | Identificador en notacion cientifica; estado/nota vacios. Serie auxiliar (verificar fuente). | https://doi.org/10.5281/zenodo.21509581
FAB035_1E+4 | FABEST | 42CrMo4+QT | FAB035 | Axial | Unnotched hourglass bar | -1 | 648.874 | 152 | 10000 |  |  | PUNTO_CURVA_NO_ENSAYO | ELEGIBLE_CONDICIONES | EXCLUIDO_O_REVISION | Identificador en notacion cientifica; estado/nota vacios. Serie auxiliar (verificar fuente). | https://doi.org/10.5281/zenodo.21509581
FAB035_2E+4 | FABEST | 42CrMo4+QT | FAB035 | Axial | Unnotched hourglass bar | -1 | 626.9188 | 152 | 20000 |  |  | PUNTO_CURVA_NO_ENSAYO | ELEGIBLE_CONDICIONES | EXCLUIDO_O_REVISION | Identificador en notacion cientifica; estado/nota vacios. Serie auxiliar (verificar fuente). | https://doi.org/10.5281/zenodo.21509581
FAB035_5E+4 | FABEST | 42CrMo4+QT | FAB035 | Axial | Unnotched hourglass bar | -1 | 599.0315 | 152 | 50000 |  |  | PUNTO_CURVA_NO_ENSAYO | ELEGIBLE_CONDICIONES | EXCLUIDO_O_REVISION | Identificador en notacion cientifica; estado/nota vacios. Serie auxiliar (verificar fuente). | https://doi.org/10.5281/zenodo.21509581
FAB035_1E+5 | FABEST | 42CrMo4+QT | FAB035 | Axial | Unnotched hourglass bar | -1 | 578.7627 | 152 | 100000 |  |  | PUNTO_CURVA_NO_ENSAYO | ELEGIBLE_CONDICIONES | EXCLUIDO_O_REVISION | Identificador en notacion cientifica; estado/nota vacios. Serie auxiliar (verificar fuente). | https://doi.org/10.5281/zenodo.21509581
FAB035_2E+5 | FABEST | 42CrMo4+QT | FAB035 | Axial | Unnotched hourglass bar | -1 | 559.1798 | 152 | 200000 |  |  | PUNTO_CURVA_NO_ENSAYO | ELEGIBLE_CONDICIONES | EXCLUIDO_O_REVISION | Identificador en notacion cientifica; estado/nota vacios. Serie auxiliar (verificar fuente). | https://doi.org/10.5281/zenodo.21509581
FAB035_5E+5 | FABEST | 42CrMo4+QT | FAB035 | Axial | Unnotched hourglass bar | -1 | 534.3057 | 152 | 500000 |  |  | PUNTO_CURVA_NO_ENSAYO | ELEGIBLE_CONDICIONES | EXCLUIDO_O_REVISION | Identificador en notacion cientifica; estado/nota vacios. Serie auxiliar (verificar fuente). | https://doi.org/10.5281/zenodo.21509581
FAB035_1E+6 | FABEST | 42CrMo4+QT | FAB035 | Axial | Unnotched hourglass bar | -1 | 516.227 | 152 | 1000000 |  |  | PUNTO_CURVA_NO_ENSAYO | ELEGIBLE_CONDICIONES | EXCLUIDO_O_REVISION | Identificador en notacion cientifica; estado/nota vacios. Serie auxiliar (verificar fuente). | https://doi.org/10.5281/zenodo.21509581
FAB035_2E+6 | FABEST | 42CrMo4+QT | FAB035 | Axial | Unnotched hourglass bar | -1 | 498.76 | 152 | 2000000 |  |  | PUNTO_CURVA_NO_ENSAYO | ELEGIBLE_CONDICIONES | EXCLUIDO_O_REVISION | Identificador en notacion cientifica; estado/nota vacios. Serie auxiliar (verificar fuente). | https://doi.org/10.5281/zenodo.21509581
FAB035_5E+6 | FABEST | 42CrMo4+QT | FAB035 | Axial | Unnotched hourglass bar | -1 | 476.5736 | 152 | 5000000 |  |  | PUNTO_CURVA_NO_ENSAYO | ELEGIBLE_CONDICIONES | EXCLUIDO_O_REVISION | Identificador en notacion cientifica; estado/nota vacios. Serie auxiliar (verificar fuente). | https://doi.org/10.5281/zenodo.21509581
FAB035_1E+7 | FABEST | 42CrMo4+QT | FAB035 | Axial | Unnotched hourglass bar | -1 | 460.4483 | 152 | 10000000 |  |  | PUNTO_CURVA_NO_ENSAYO | ELEGIBLE_CONDICIONES | EXCLUIDO_O_REVISION | Identificador en notacion cientifica; estado/nota vacios. Serie auxiliar (verificar fuente). | https://doi.org/10.5281/zenodo.21509581
FAB035_2E+7 | FABEST | 42CrMo4+QT | FAB035 | Axial | Unnotched hourglass bar | -1 | 444.8687 | 152 | 20000000 |  |  | PUNTO_CURVA_NO_ENSAYO | ELEGIBLE_CONDICIONES | EXCLUIDO_O_REVISION | Identificador en notacion cientifica; estado/nota vacios. Serie auxiliar (verificar fuente). | https://doi.org/10.5281/zenodo.21509581
FAB035_5E+7 | FABEST | 42CrMo4+QT | FAB035 | Axial | Unnotched hourglass bar | -1 | 425.0795 | 152 | 50000000 |  |  | PUNTO_CURVA_NO_ENSAYO | ELEGIBLE_CONDICIONES | EXCLUIDO_O_REVISION | Identificador en notacion cientifica; estado/nota vacios. Serie auxiliar (verificar fuente). | https://doi.org/10.5281/zenodo.21509581
FAB035_1E+8 | FABEST | 42CrMo4+QT | FAB035 | Axial | Unnotched hourglass bar | -1 | 410.6966 | 152 | 100000000 |  |  | PUNTO_CURVA_NO_ENSAYO | ELEGIBLE_CONDICIONES | EXCLUIDO_O_REVISION | Identificador en notacion cientifica; estado/nota vacios. Serie auxiliar (verificar fuente). | https://doi.org/10.5281/zenodo.21509581
FAB035_1E+3 | FABEST | 42CrMo4+QT | FAB035 | Axial | Unnotched hourglass bar | -1 | 626.6328 | 152 | 1000 |  |  | PUNTO_CURVA_NO_ENSAYO | ELEGIBLE_CONDICIONES | EXCLUIDO_O_REVISION | Identificador en notacion cientifica; estado/nota vacios. Serie auxiliar (verificar fuente). | https://doi.org/10.5281/zenodo.21509581
FAB035_2E+3 | FABEST | 42CrMo4+QT | FAB035 | Axial | Unnotched hourglass bar | -1 | 625.8935 | 152 | 2000 |  |  | PUNTO_CURVA_NO_ENSAYO | ELEGIBLE_CONDICIONES | EXCLUIDO_O_REVISION | Identificador en notacion cientifica; estado/nota vacios. Serie auxiliar (verificar fuente). | https://doi.org/10.5281/zenodo.21509581
FAB035_5E+3 | FABEST | 42CrMo4+QT | FAB035 | Axial | Unnotched hourglass bar | -1 | 623.7504 | 152 | 5000 |  |  | PUNTO_CURVA_NO_ENSAYO | ELEGIBLE_CONDICIONES | EXCLUIDO_O_REVISION | Identificador en notacion cientifica; estado/nota vacios. Serie auxiliar (verificar fuente). | https://doi.org/10.5281/zenodo.21509581
FAB035_1E+4 | FABEST | 42CrMo4+QT | FAB035 | Axial | Unnotched hourglass bar | -1 | 620.4055 | 152 | 10000 |  |  | PUNTO_CURVA_NO_ENSAYO | ELEGIBLE_CONDICIONES | EXCLUIDO_O_REVISION | Identificador en notacion cientifica; estado/nota vacios. Serie auxiliar (verificar fuente). | https://doi.org/10.5281/zenodo.21509581
FAB035_2E+4 | FABEST | 42CrMo4+QT | FAB035 | Axial | Unnotched hourglass bar | -1 | 614.4275 | 152 | 20000 |  |  | PUNTO_CURVA_NO_ENSAYO | ELEGIBLE_CONDICIONES | EXCLUIDO_O_REVISION | Identificador en notacion cientifica; estado/nota vacios. Serie auxiliar (verificar fuente). | https://doi.org/10.5281/zenodo.21509581
FAB035_5E+4 | FABEST | 42CrMo4+QT | FAB035 | Axial | Unnotched hourglass bar | -1 | 600.4184 | 152 | 50000 |  |  | PUNTO_CURVA_NO_ENSAYO | ELEGIBLE_CONDICIONES | EXCLUIDO_O_REVISION | Identificador en notacion cientifica; estado/nota vacios. Serie auxiliar (verificar fuente). | https://doi.org/10.5281/zenodo.21509581
FAB035_1E+5 | FABEST | 42CrMo4+QT | FAB035 | Axial | Unnotched hourglass bar | -1 | 584.3652 | 152 | 100000 |  |  | PUNTO_CURVA_NO_ENSAYO | ELEGIBLE_CONDICIONES | EXCLUIDO_O_REVISION | Identificador en notacion cientifica; estado/nota vacios. Serie auxiliar (verificar fuente). | https://doi.org/10.5281/zenodo.21509581
FAB035_2E+5 | FABEST | 42CrMo4+QT | FAB035 | Axial | Unnotched hourglass bar | -1 | 564.2237 | 152 | 200000 |  |  | PUNTO_CURVA_NO_ENSAYO | ELEGIBLE_CONDICIONES | EXCLUIDO_O_REVISION | Identificador en notacion cientifica; estado/nota vacios. Serie auxiliar (verificar fuente). | https://doi.org/10.5281/zenodo.21509581
FAB035_5E+5 | FABEST | 42CrMo4+QT | FAB035 | Axial | Unnotched hourglass bar | -1 | 533.8289 | 152 | 500000 |  |  | PUNTO_CURVA_NO_ENSAYO | ELEGIBLE_CONDICIONES | EXCLUIDO_O_REVISION | Identificador en notacion cientifica; estado/nota vacios. Serie auxiliar (verificar fuente). | https://doi.org/10.5281/zenodo.21509581
FAB035_1E+6 | FABEST | 42CrMo4+QT | FAB035 | Axial | Unnotched hourglass bar | -1 | 509.8162 | 152 | 1000000 |  |  | PUNTO_CURVA_NO_ENSAYO | ELEGIBLE_CONDICIONES | EXCLUIDO_O_REVISION | Identificador en notacion cientifica; estado/nota vacios. Serie auxiliar (verificar fuente). | https://doi.org/10.5281/zenodo.21509581
FAB035_2E+6 | FABEST | 42CrMo4+QT | FAB035 | Axial | Unnotched hourglass bar | -1 | 485.966 | 152 | 2000000 |  |  | PUNTO_CURVA_NO_ENSAYO | ELEGIBLE_CONDICIONES | EXCLUIDO_O_REVISION | Identificador en notacion cientifica; estado/nota vacios. Serie auxiliar (verificar fuente). | https://doi.org/10.5281/zenodo.21509581
FAB035_5E+6 | FABEST | 42CrMo4+QT | FAB035 | Axial | Unnotched hourglass bar | -1 | 455.4798 | 152 | 5000000 |  |  | PUNTO_CURVA_NO_ENSAYO | ELEGIBLE_CONDICIONES | EXCLUIDO_O_REVISION | Identificador en notacion cientifica; estado/nota vacios. Serie auxiliar (verificar fuente). | https://doi.org/10.5281/zenodo.21509581
FAB035_1E+7 | FABEST | 42CrMo4+QT | FAB035 | Axial | Unnotched hourglass bar | -1 | 433.4683 | 152 | 10000000 |  |  | PUNTO_CURVA_NO_ENSAYO | ELEGIBLE_CONDICIONES | EXCLUIDO_O_REVISION | Identificador en notacion cientifica; estado/nota vacios. Serie auxiliar (verificar fuente). | https://doi.org/10.5281/zenodo.21509581
FAB035_2E+7 | FABEST | 42CrMo4+QT | FAB035 | Axial | Unnotched hourglass bar | -1 | 412.4375 | 152 | 20000000 |  |  | PUNTO_CURVA_NO_ENSAYO | ELEGIBLE_CONDICIONES | EXCLUIDO_O_REVISION | Identificador en notacion cientifica; estado/nota vacios. Serie auxiliar (verificar fuente). | https://doi.org/10.5281/zenodo.21509581
FAB035_5E+7 | FABEST | 42CrMo4+QT | FAB035 | Axial | Unnotched hourglass bar | -1 | 386.1486 | 152 | 50000000 |  |  | PUNTO_CURVA_NO_ENSAYO | ELEGIBLE_CONDICIONES | EXCLUIDO_O_REVISION | Identificador en notacion cientifica; estado/nota vacios. Serie auxiliar (verificar fuente). | https://doi.org/10.5281/zenodo.21509581
FAB035_1E+8 | FABEST | 42CrMo4+QT | FAB035 | Axial | Unnotched hourglass bar | -1 | 367.3825 | 152 | 100000000 |  |  | PUNTO_CURVA_NO_ENSAYO | ELEGIBLE_CONDICIONES | EXCLUIDO_O_REVISION | Identificador en notacion cientifica; estado/nota vacios. Serie auxiliar (verificar fuente). | https://doi.org/10.5281/zenodo.21509581
FAB035_1E+3 | FABEST | 42CrMo4+QT | FAB035 | Axial | Unnotched hourglass bar | -1 | 711.1622 | 152 | 1000 |  |  | PUNTO_CURVA_NO_ENSAYO | ELEGIBLE_CONDICIONES | EXCLUIDO_O_REVISION | Identificador en notacion cientifica; estado/nota vacios. Serie auxiliar (verificar fuente). | https://doi.org/10.5281/zenodo.21509581
FAB035_2E+3 | FABEST | 42CrMo4+QT | FAB035 | Axial | Unnotched hourglass bar | -1 | 691.3125 | 152 | 2000 |  |  | PUNTO_CURVA_NO_ENSAYO | ELEGIBLE_CONDICIONES | EXCLUIDO_O_REVISION | Identificador en notacion cientifica; estado/nota vacios. Serie auxiliar (verificar fuente). | https://doi.org/10.5281/zenodo.21509581
FAB035_5E+3 | FABEST | 42CrMo4+QT | FAB035 | Axial | Unnotched hourglass bar | -1 | 665.0726 | 152 | 5000 |  |  | PUNTO_CURVA_NO_ENSAYO | ELEGIBLE_CONDICIONES | EXCLUIDO_O_REVISION | Identificador en notacion cientifica; estado/nota vacios. Serie auxiliar (verificar fuente). | https://doi.org/10.5281/zenodo.21509581
FAB035_1E+4 | FABEST | 42CrMo4+QT | FAB035 | Axial | Unnotched hourglass bar | -1 | 645.2228 | 152 | 10000 |  |  | PUNTO_CURVA_NO_ENSAYO | ELEGIBLE_CONDICIONES | EXCLUIDO_O_REVISION | Identificador en notacion cientifica; estado/nota vacios. Serie auxiliar (verificar fuente). | https://doi.org/10.5281/zenodo.21509581
FAB035_2E+4 | FABEST | 42CrMo4+QT | FAB035 | Axial | Unnotched hourglass bar | -1 | 625.3731 | 152 | 20000 |  |  | PUNTO_CURVA_NO_ENSAYO | ELEGIBLE_CONDICIONES | EXCLUIDO_O_REVISION | Identificador en notacion cientifica; estado/nota vacios. Serie auxiliar (verificar fuente). | https://doi.org/10.5281/zenodo.21509581
FAB035_5E+4 | FABEST | 42CrMo4+QT | FAB035 | Axial | Unnotched hourglass bar | -1 | 599.1332 | 152 | 50000 |  |  | PUNTO_CURVA_NO_ENSAYO | ELEGIBLE_CONDICIONES | EXCLUIDO_O_REVISION | Identificador en notacion cientifica; estado/nota vacios. Serie auxiliar (verificar fuente). | https://doi.org/10.5281/zenodo.21509581
FAB035_1E+5 | FABEST | 42CrMo4+QT | FAB035 | Axial | Unnotched hourglass bar | -1 | 579.2835 | 152 | 100000 |  |  | PUNTO_CURVA_NO_ENSAYO | ELEGIBLE_CONDICIONES | EXCLUIDO_O_REVISION | Identificador en notacion cientifica; estado/nota vacios. Serie auxiliar (verificar fuente). | https://doi.org/10.5281/zenodo.21509581
FAB035_2E+5 | FABEST | 42CrMo4+QT | FAB035 | Axial | Unnotched hourglass bar | -1 | 559.4338 | 152 | 200000 |  |  | PUNTO_CURVA_NO_ENSAYO | ELEGIBLE_CONDICIONES | EXCLUIDO_O_REVISION | Identificador en notacion cientifica; estado/nota vacios. Serie auxiliar (verificar fuente). | https://doi.org/10.5281/zenodo.21509581
FAB035_5E+5 | FABEST | 42CrMo4+QT | FAB035 | Axial | Unnotched hourglass bar | -1 | 533.1938 | 152 | 500000 |  |  | PUNTO_CURVA_NO_ENSAYO | ELEGIBLE_CONDICIONES | EXCLUIDO_O_REVISION | Identificador en notacion cientifica; estado/nota vacios. Serie auxiliar (verificar fuente). | https://doi.org/10.5281/zenodo.21509581
FAB035_1E+6 | FABEST | 42CrMo4+QT | FAB035 | Axial | Unnotched hourglass bar | -1 | 513.3441 | 152 | 1000000 |  |  | PUNTO_CURVA_NO_ENSAYO | ELEGIBLE_CONDICIONES | EXCLUIDO_O_REVISION | Identificador en notacion cientifica; estado/nota vacios. Serie auxiliar (verificar fuente). | https://doi.org/10.5281/zenodo.21509581
FAB035_2E+6 | FABEST | 42CrMo4+QT | FAB035 | Axial | Unnotched hourglass bar | -1 | 493.4944 | 152 | 2000000 |  |  | PUNTO_CURVA_NO_ENSAYO | ELEGIBLE_CONDICIONES | EXCLUIDO_O_REVISION | Identificador en notacion cientifica; estado/nota vacios. Serie auxiliar (verificar fuente). | https://doi.org/10.5281/zenodo.21509581
FAB035_5E+6 | FABEST | 42CrMo4+QT | FAB035 | Axial | Unnotched hourglass bar | -1 | 467.2545 | 152 | 5000000 |  |  | PUNTO_CURVA_NO_ENSAYO | ELEGIBLE_CONDICIONES | EXCLUIDO_O_REVISION | Identificador en notacion cientifica; estado/nota vacios. Serie auxiliar (verificar fuente). | https://doi.org/10.5281/zenodo.21509581
FAB035_1E+7 | FABEST | 42CrMo4+QT | FAB035 | Axial | Unnotched hourglass bar | -1 | 447.4047 | 152 | 10000000 |  |  | PUNTO_CURVA_NO_ENSAYO | ELEGIBLE_CONDICIONES | EXCLUIDO_O_REVISION | Identificador en notacion cientifica; estado/nota vacios. Serie auxiliar (verificar fuente). | https://doi.org/10.5281/zenodo.21509581
FAB035_2E+7 | FABEST | 42CrMo4+QT | FAB035 | Axial | Unnotched hourglass bar | -1 | 427.555 | 152 | 20000000 |  |  | PUNTO_CURVA_NO_ENSAYO | ELEGIBLE_CONDICIONES | EXCLUIDO_O_REVISION | Identificador en notacion cientifica; estado/nota vacios. Serie auxiliar (verificar fuente). | https://doi.org/10.5281/zenodo.21509581
FAB035_5E+7 | FABEST | 42CrMo4+QT | FAB035 | Axial | Unnotched hourglass bar | -1 | 401.3151 | 152 | 50000000 |  |  | PUNTO_CURVA_NO_ENSAYO | ELEGIBLE_CONDICIONES | EXCLUIDO_O_REVISION | Identificador en notacion cientifica; estado/nota vacios. Serie auxiliar (verificar fuente). | https://doi.org/10.5281/zenodo.21509581
FAB035_1E+8 | FABEST | 42CrMo4+QT | FAB035 | Axial | Unnotched hourglass bar | -1 | 381.4654 | 152 | 100000000 |  |  | PUNTO_CURVA_NO_ENSAYO | ELEGIBLE_CONDICIONES | EXCLUIDO_O_REVISION | Identificador en notacion cientifica; estado/nota vacios. Serie auxiliar (verificar fuente). | https://doi.org/10.5281/zenodo.21509581
FAB036_3 | FABEST | 42CrMo4+QT | FAB036 | Axial | Unnotched hourglass bar | -1 | 610 | 152 | 36714 | finished | No visible crack | FALLA_O_GRIETA | ELEGIBLE_CONDICIONES | CANDIDATO_ANALISIS | Nota indica rotura o grieta; verificar definicion del evento final (grieta versus rotura). | https://doi.org/10.5281/zenodo.21509581
FAB036_2 | FABEST | 42CrMo4+QT | FAB036 | Axial | Unnotched hourglass bar | -1 | 580 | 152 | 90771 | finished | Crack in the center | FALLA_O_GRIETA | ELEGIBLE_CONDICIONES | CANDIDATO_ANALISIS | Nota indica rotura o grieta; verificar definicion del evento final (grieta versus rotura). | https://doi.org/10.5281/zenodo.21509581
FAB036_6 | FABEST | 42CrMo4+QT | FAB036 | Axial | Unnotched hourglass bar | -1 | 550 | 152 | 192391 | finished | Crack in the center | FALLA_O_GRIETA | ELEGIBLE_CONDICIONES | CANDIDATO_ANALISIS | Nota indica rotura o grieta; verificar definicion del evento final (grieta versus rotura). | https://doi.org/10.5281/zenodo.21509581
FAB036_8 | FABEST | 42CrMo4+QT | FAB036 | Axial | Unnotched hourglass bar | -1 | 430 | 152 | 400904 | interrupted | Broken 4th thread | CENSURA_CONFIRMABLE | ELEGIBLE_CONDICIONES | CANDIDATO_ANALISIS | Estado interrupted y ciclos registrados; verificar criterio de fin del ensayo. | https://doi.org/10.5281/zenodo.21509581
FAB036_1 | FABEST | 42CrMo4+QT | FAB036 | Axial | Unnotched hourglass bar | -1 | 450 | 152 | 439452 | finished | Crack in the center | FALLA_O_GRIETA | ELEGIBLE_CONDICIONES | CANDIDATO_ANALISIS | Nota indica rotura o grieta; verificar definicion del evento final (grieta versus rotura). | https://doi.org/10.5281/zenodo.21509581
FAB036_4 | FABEST | 42CrMo4+QT | FAB036 | Axial | Unnotched hourglass bar | -1 | 520 | 152 | 478255 | finished | Crack in the center | FALLA_O_GRIETA | ELEGIBLE_CONDICIONES | CANDIDATO_ANALISIS | Nota indica rotura o grieta; verificar definicion del evento final (grieta versus rotura). | https://doi.org/10.5281/zenodo.21509581
FAB036_10 | FABEST | 42CrMo4+QT | FAB036 | Axial | Unnotched hourglass bar | -1 | 480 | 152 | 814588 | finished | Crack in the center | FALLA_O_GRIETA | ELEGIBLE_CONDICIONES | CANDIDATO_ANALISIS | Nota indica rotura o grieta; verificar definicion del evento final (grieta versus rotura). | https://doi.org/10.5281/zenodo.21509581
FAB036_9 | FABEST | 42CrMo4+QT | FAB036 | Axial | Unnotched hourglass bar | -1 | 415 | 152 | 1868255 | finished |  | ESTADO_INDETERMINADO | ELEGIBLE_CONDICIONES | EXCLUIDO_O_REVISION | Estado de ensayo sin descripcion concluyente del mecanismo de terminacion. | https://doi.org/10.5281/zenodo.21509581
FAB036_7 | FABEST | 42CrMo4+QT | FAB036 | Axial | Unnotched hourglass bar | -1 | 460 | 152 | 2581659 | interrupted | Broken 2nd thread | CENSURA_CONFIRMABLE | ELEGIBLE_CONDICIONES | CANDIDATO_ANALISIS | Estado interrupted y ciclos registrados; verificar criterio de fin del ensayo. | https://doi.org/10.5281/zenodo.21509581
FAB036_1E+3 | FABEST | 42CrMo4+QT | FAB036 | Axial | Unnotched hourglass bar | -1 | 966.856 | 152 | 1000 |  |  | PUNTO_CURVA_NO_ENSAYO | ELEGIBLE_CONDICIONES | EXCLUIDO_O_REVISION | Identificador en notacion cientifica; estado/nota vacios. Serie auxiliar (verificar fuente). | https://doi.org/10.5281/zenodo.21509581
FAB036_2E+3 | FABEST | 42CrMo4+QT | FAB036 | Axial | Unnotched hourglass bar | -1 | 894.6013 | 152 | 2000 |  |  | PUNTO_CURVA_NO_ENSAYO | ELEGIBLE_CONDICIONES | EXCLUIDO_O_REVISION | Identificador en notacion cientifica; estado/nota vacios. Serie auxiliar (verificar fuente). | https://doi.org/10.5281/zenodo.21509581
FAB036_5E+3 | FABEST | 42CrMo4+QT | FAB036 | Axial | Unnotched hourglass bar | -1 | 807.3054 | 152 | 5000 |  |  | PUNTO_CURVA_NO_ENSAYO | ELEGIBLE_CONDICIONES | EXCLUIDO_O_REVISION | Identificador en notacion cientifica; estado/nota vacios. Serie auxiliar (verificar fuente). | https://doi.org/10.5281/zenodo.21509581
FAB036_1E+4 | FABEST | 42CrMo4+QT | FAB036 | Axial | Unnotched hourglass bar | -1 | 746.9742 | 152 | 10000 |  |  | PUNTO_CURVA_NO_ENSAYO | ELEGIBLE_CONDICIONES | EXCLUIDO_O_REVISION | Identificador en notacion cientifica; estado/nota vacios. Serie auxiliar (verificar fuente). | https://doi.org/10.5281/zenodo.21509581
FAB036_2E+4 | FABEST | 42CrMo4+QT | FAB036 | Axial | Unnotched hourglass bar | -1 | 691.1516 | 152 | 20000 |  |  | PUNTO_CURVA_NO_ENSAYO | ELEGIBLE_CONDICIONES | EXCLUIDO_O_REVISION | Identificador en notacion cientifica; estado/nota vacios. Serie auxiliar (verificar fuente). | https://doi.org/10.5281/zenodo.21509581
FAB036_5E+4 | FABEST | 42CrMo4+QT | FAB036 | Axial | Unnotched hourglass bar | -1 | 623.7085 | 152 | 50000 |  |  | PUNTO_CURVA_NO_ENSAYO | ELEGIBLE_CONDICIONES | EXCLUIDO_O_REVISION | Identificador en notacion cientifica; estado/nota vacios. Serie auxiliar (verificar fuente). | https://doi.org/10.5281/zenodo.21509581
FAB036_1E+5 | FABEST | 42CrMo4+QT | FAB036 | Axial | Unnotched hourglass bar | -1 | 577.0977 | 152 | 100000 |  |  | PUNTO_CURVA_NO_ENSAYO | ELEGIBLE_CONDICIONES | EXCLUIDO_O_REVISION | Identificador en notacion cientifica; estado/nota vacios. Serie auxiliar (verificar fuente). | https://doi.org/10.5281/zenodo.21509581
FAB036_2E+5 | FABEST | 42CrMo4+QT | FAB036 | Axial | Unnotched hourglass bar | -1 | 533.9703 | 152 | 200000 |  |  | PUNTO_CURVA_NO_ENSAYO | ELEGIBLE_CONDICIONES | EXCLUIDO_O_REVISION | Identificador en notacion cientifica; estado/nota vacios. Serie auxiliar (verificar fuente). | https://doi.org/10.5281/zenodo.21509581
FAB036_5E+5 | FABEST | 42CrMo4+QT | FAB036 | Axial | Unnotched hourglass bar | -1 | 481.8651 | 152 | 500000 |  |  | PUNTO_CURVA_NO_ENSAYO | ELEGIBLE_CONDICIONES | EXCLUIDO_O_REVISION | Identificador en notacion cientifica; estado/nota vacios. Serie auxiliar (verificar fuente). | https://doi.org/10.5281/zenodo.21509581
FAB036_1E+6 | FABEST | 42CrMo4+QT | FAB036 | Axial | Unnotched hourglass bar | -1 | 445.8545 | 152 | 1000000 |  |  | PUNTO_CURVA_NO_ENSAYO | ELEGIBLE_CONDICIONES | EXCLUIDO_O_REVISION | Identificador en notacion cientifica; estado/nota vacios. Serie auxiliar (verificar fuente). | https://doi.org/10.5281/zenodo.21509581
FAB036_2E+6 | FABEST | 42CrMo4+QT | FAB036 | Axial | Unnotched hourglass bar | -1 | 412.5351 | 152 | 2000000 |  |  | PUNTO_CURVA_NO_ENSAYO | ELEGIBLE_CONDICIONES | EXCLUIDO_O_REVISION | Identificador en notacion cientifica; estado/nota vacios. Serie auxiliar (verificar fuente). | https://doi.org/10.5281/zenodo.21509581
FAB036_5E+6 | FABEST | 42CrMo4+QT | FAB036 | Axial | Unnotched hourglass bar | -1 | 372.2796 | 152 | 5000000 |  |  | PUNTO_CURVA_NO_ENSAYO | ELEGIBLE_CONDICIONES | EXCLUIDO_O_REVISION | Identificador en notacion cientifica; estado/nota vacios. Serie auxiliar (verificar fuente). | https://doi.org/10.5281/zenodo.21509581
FAB036_1E+7 | FABEST | 42CrMo4+QT | FAB036 | Axial | Unnotched hourglass bar | -1 | 344.4585 | 152 | 10000000 |  |  | PUNTO_CURVA_NO_ENSAYO | ELEGIBLE_CONDICIONES | EXCLUIDO_O_REVISION | Identificador en notacion cientifica; estado/nota vacios. Serie auxiliar (verificar fuente). | https://doi.org/10.5281/zenodo.21509581
FAB036_2E+7 | FABEST | 42CrMo4+QT | FAB036 | Axial | Unnotched hourglass bar | -1 | 318.7166 | 152 | 20000000 |  |  | PUNTO_CURVA_NO_ENSAYO | ELEGIBLE_CONDICIONES | EXCLUIDO_O_REVISION | Identificador en notacion cientifica; estado/nota vacios. Serie auxiliar (verificar fuente). | https://doi.org/10.5281/zenodo.21509581
FAB036_5E+7 | FABEST | 42CrMo4+QT | FAB036 | Axial | Unnotched hourglass bar | -1 | 287.616 | 152 | 50000000 |  |  | PUNTO_CURVA_NO_ENSAYO | ELEGIBLE_CONDICIONES | EXCLUIDO_O_REVISION | Identificador en notacion cientifica; estado/nota vacios. Serie auxiliar (verificar fuente). | https://doi.org/10.5281/zenodo.21509581
FAB036_1E+8 | FABEST | 42CrMo4+QT | FAB036 | Axial | Unnotched hourglass bar | -1 | 266.122 | 152 | 100000000 |  |  | PUNTO_CURVA_NO_ENSAYO | ELEGIBLE_CONDICIONES | EXCLUIDO_O_REVISION | Identificador en notacion cientifica; estado/nota vacios. Serie auxiliar (verificar fuente). | https://doi.org/10.5281/zenodo.21509581
FAB036_1E+3 | FABEST | 42CrMo4+QT | FAB036 | Axial | Unnotched hourglass bar | -1 | 644.604 | 152 | 1000 |  |  | PUNTO_CURVA_NO_ENSAYO | ELEGIBLE_CONDICIONES | EXCLUIDO_O_REVISION | Identificador en notacion cientifica; estado/nota vacios. Serie auxiliar (verificar fuente). | https://doi.org/10.5281/zenodo.21509581
FAB036_2E+3 | FABEST | 42CrMo4+QT | FAB036 | Axial | Unnotched hourglass bar | -1 | 643.5645 | 152 | 2000 |  |  | PUNTO_CURVA_NO_ENSAYO | ELEGIBLE_CONDICIONES | EXCLUIDO_O_REVISION | Identificador en notacion cientifica; estado/nota vacios. Serie auxiliar (verificar fuente). | https://doi.org/10.5281/zenodo.21509581
FAB036_5E+3 | FABEST | 42CrMo4+QT | FAB036 | Axial | Unnotched hourglass bar | -1 | 640.504 | 152 | 5000 |  |  | PUNTO_CURVA_NO_ENSAYO | ELEGIBLE_CONDICIONES | EXCLUIDO_O_REVISION | Identificador en notacion cientifica; estado/nota vacios. Serie auxiliar (verificar fuente). | https://doi.org/10.5281/zenodo.21509581
FAB036_1E+4 | FABEST | 42CrMo4+QT | FAB036 | Axial | Unnotched hourglass bar | -1 | 635.5883 | 152 | 10000 |  |  | PUNTO_CURVA_NO_ENSAYO | ELEGIBLE_CONDICIONES | EXCLUIDO_O_REVISION | Identificador en notacion cientifica; estado/nota vacios. Serie auxiliar (verificar fuente). | https://doi.org/10.5281/zenodo.21509581
FAB036_2E+4 | FABEST | 42CrMo4+QT | FAB036 | Axial | Unnotched hourglass bar | -1 | 626.3963 | 152 | 20000 |  |  | PUNTO_CURVA_NO_ENSAYO | ELEGIBLE_CONDICIONES | EXCLUIDO_O_REVISION | Identificador en notacion cientifica; estado/nota vacios. Serie auxiliar (verificar fuente). | https://doi.org/10.5281/zenodo.21509581
FAB036_5E+4 | FABEST | 42CrMo4+QT | FAB036 | Axial | Unnotched hourglass bar | -1 | 603.0438 | 152 | 50000 |  |  | PUNTO_CURVA_NO_ENSAYO | ELEGIBLE_CONDICIONES | EXCLUIDO_O_REVISION | Identificador en notacion cientifica; estado/nota vacios. Serie auxiliar (verificar fuente). | https://doi.org/10.5281/zenodo.21509581
FAB036_1E+5 | FABEST | 42CrMo4+QT | FAB036 | Axial | Unnotched hourglass bar | -1 | 574.0995 | 152 | 100000 |  |  | PUNTO_CURVA_NO_ENSAYO | ELEGIBLE_CONDICIONES | EXCLUIDO_O_REVISION | Identificador en notacion cientifica; estado/nota vacios. Serie auxiliar (verificar fuente). | https://doi.org/10.5281/zenodo.21509581
FAB036_2E+5 | FABEST | 42CrMo4+QT | FAB036 | Axial | Unnotched hourglass bar | -1 | 537.2063 | 152 | 200000 |  |  | PUNTO_CURVA_NO_ENSAYO | ELEGIBLE_CONDICIONES | EXCLUIDO_O_REVISION | Identificador en notacion cientifica; estado/nota vacios. Serie auxiliar (verificar fuente). | https://doi.org/10.5281/zenodo.21509581
FAB036_5E+5 | FABEST | 42CrMo4+QT | FAB036 | Axial | Unnotched hourglass bar | -1 | 488.38 | 152 | 500000 |  |  | PUNTO_CURVA_NO_ENSAYO | ELEGIBLE_CONDICIONES | EXCLUIDO_O_REVISION | Identificador en notacion cientifica; estado/nota vacios. Serie auxiliar (verificar fuente). | https://doi.org/10.5281/zenodo.21509581
FAB036_1E+6 | FABEST | 42CrMo4+QT | FAB036 | Axial | Unnotched hourglass bar | -1 | 460.4417 | 152 | 1000000 |  |  | PUNTO_CURVA_NO_ENSAYO | ELEGIBLE_CONDICIONES | EXCLUIDO_O_REVISION | Identificador en notacion cientifica; estado/nota vacios. Serie auxiliar (verificar fuente). | https://doi.org/10.5281/zenodo.21509581
FAB036_2E+6 | FABEST | 42CrMo4+QT | FAB036 | Axial | Unnotched hourglass bar | -1 | 442.3086 | 152 | 2000000 |  |  | PUNTO_CURVA_NO_ENSAYO | ELEGIBLE_CONDICIONES | EXCLUIDO_O_REVISION | Identificador en notacion cientifica; estado/nota vacios. Serie auxiliar (verificar fuente). | https://doi.org/10.5281/zenodo.21509581
FAB036_5E+6 | FABEST | 42CrMo4+QT | FAB036 | Axial | Unnotched hourglass bar | -1 | 429.5762 | 152 | 5000000 |  |  | PUNTO_CURVA_NO_ENSAYO | ELEGIBLE_CONDICIONES | EXCLUIDO_O_REVISION | Identificador en notacion cientifica; estado/nota vacios. Serie auxiliar (verificar fuente). | https://doi.org/10.5281/zenodo.21509581
FAB036_1E+7 | FABEST | 42CrMo4+QT | FAB036 | Axial | Unnotched hourglass bar | -1 | 424.9611 | 152 | 10000000 |  |  | PUNTO_CURVA_NO_ENSAYO | ELEGIBLE_CONDICIONES | EXCLUIDO_O_REVISION | Identificador en notacion cientifica; estado/nota vacios. Serie auxiliar (verificar fuente). | https://doi.org/10.5281/zenodo.21509581
FAB036_2E+7 | FABEST | 42CrMo4+QT | FAB036 | Axial | Unnotched hourglass bar | -1 | 422.5769 | 152 | 20000000 |  |  | PUNTO_CURVA_NO_ENSAYO | ELEGIBLE_CONDICIONES | EXCLUIDO_O_REVISION | Identificador en notacion cientifica; estado/nota vacios. Serie auxiliar (verificar fuente). | https://doi.org/10.5281/zenodo.21509581
FAB036_5E+7 | FABEST | 42CrMo4+QT | FAB036 | Axial | Unnotched hourglass bar | -1 | 421.1208 | 152 | 50000000 |  |  | PUNTO_CURVA_NO_ENSAYO | ELEGIBLE_CONDICIONES | EXCLUIDO_O_REVISION | Identificador en notacion cientifica; estado/nota vacios. Serie auxiliar (verificar fuente). | https://doi.org/10.5281/zenodo.21509581
FAB036_1E+8 | FABEST | 42CrMo4+QT | FAB036 | Axial | Unnotched hourglass bar | -1 | 420.6311 | 152 | 100000000 |  |  | PUNTO_CURVA_NO_ENSAYO | ELEGIBLE_CONDICIONES | EXCLUIDO_O_REVISION | Identificador en notacion cientifica; estado/nota vacios. Serie auxiliar (verificar fuente). | https://doi.org/10.5281/zenodo.21509581
FAB036_1E+3 | FABEST | 42CrMo4+QT | FAB036 | Axial | Unnotched hourglass bar | -1 | 834.8952 | 152 | 1000 |  |  | PUNTO_CURVA_NO_ENSAYO | ELEGIBLE_CONDICIONES | EXCLUIDO_O_REVISION | Identificador en notacion cientifica; estado/nota vacios. Serie auxiliar (verificar fuente). | https://doi.org/10.5281/zenodo.21509581
FAB036_2E+3 | FABEST | 42CrMo4+QT | FAB036 | Axial | Unnotched hourglass bar | -1 | 795.9574 | 152 | 2000 |  |  | PUNTO_CURVA_NO_ENSAYO | ELEGIBLE_CONDICIONES | EXCLUIDO_O_REVISION | Identificador en notacion cientifica; estado/nota vacios. Serie auxiliar (verificar fuente). | https://doi.org/10.5281/zenodo.21509581
FAB036_5E+3 | FABEST | 42CrMo4+QT | FAB036 | Axial | Unnotched hourglass bar | -1 | 744.4846 | 152 | 5000 |  |  | PUNTO_CURVA_NO_ENSAYO | ELEGIBLE_CONDICIONES | EXCLUIDO_O_REVISION | Identificador en notacion cientifica; estado/nota vacios. Serie auxiliar (verificar fuente). | https://doi.org/10.5281/zenodo.21509581
FAB036_1E+4 | FABEST | 42CrMo4+QT | FAB036 | Axial | Unnotched hourglass bar | -1 | 705.5469 | 152 | 10000 |  |  | PUNTO_CURVA_NO_ENSAYO | ELEGIBLE_CONDICIONES | EXCLUIDO_O_REVISION | Identificador en notacion cientifica; estado/nota vacios. Serie auxiliar (verificar fuente). | https://doi.org/10.5281/zenodo.21509581
FAB036_2E+4 | FABEST | 42CrMo4+QT | FAB036 | Axial | Unnotched hourglass bar | -1 | 666.6091 | 152 | 20000 |  |  | PUNTO_CURVA_NO_ENSAYO | ELEGIBLE_CONDICIONES | EXCLUIDO_O_REVISION | Identificador en notacion cientifica; estado/nota vacios. Serie auxiliar (verificar fuente). | https://doi.org/10.5281/zenodo.21509581
FAB036_5E+4 | FABEST | 42CrMo4+QT | FAB036 | Axial | Unnotched hourglass bar | -1 | 615.1363 | 152 | 50000 |  |  | PUNTO_CURVA_NO_ENSAYO | ELEGIBLE_CONDICIONES | EXCLUIDO_O_REVISION | Identificador en notacion cientifica; estado/nota vacios. Serie auxiliar (verificar fuente). | https://doi.org/10.5281/zenodo.21509581
FAB036_1E+5 | FABEST | 42CrMo4+QT | FAB036 | Axial | Unnotched hourglass bar | -1 | 576.1985 | 152 | 100000 |  |  | PUNTO_CURVA_NO_ENSAYO | ELEGIBLE_CONDICIONES | EXCLUIDO_O_REVISION | Identificador en notacion cientifica; estado/nota vacios. Serie auxiliar (verificar fuente). | https://doi.org/10.5281/zenodo.21509581
FAB036_2E+5 | FABEST | 42CrMo4+QT | FAB036 | Axial | Unnotched hourglass bar | -1 | 537.2608 | 152 | 200000 |  |  | PUNTO_CURVA_NO_ENSAYO | ELEGIBLE_CONDICIONES | EXCLUIDO_O_REVISION | Identificador en notacion cientifica; estado/nota vacios. Serie auxiliar (verificar fuente). | https://doi.org/10.5281/zenodo.21509581
FAB036_5E+5 | FABEST | 42CrMo4+QT | FAB036 | Axial | Unnotched hourglass bar | -1 | 485.788 | 152 | 500000 |  |  | PUNTO_CURVA_NO_ENSAYO | ELEGIBLE_CONDICIONES | EXCLUIDO_O_REVISION | Identificador en notacion cientifica; estado/nota vacios. Serie auxiliar (verificar fuente). | https://doi.org/10.5281/zenodo.21509581
FAB036_1E+6 | FABEST | 42CrMo4+QT | FAB036 | Axial | Unnotched hourglass bar | -1 | 446.8502 | 152 | 1000000 |  |  | PUNTO_CURVA_NO_ENSAYO | ELEGIBLE_CONDICIONES | EXCLUIDO_O_REVISION | Identificador en notacion cientifica; estado/nota vacios. Serie auxiliar (verificar fuente). | https://doi.org/10.5281/zenodo.21509581
FAB036_2E+6 | FABEST | 42CrMo4+QT | FAB036 | Axial | Unnotched hourglass bar | -1 | 407.9125 | 152 | 2000000 |  |  | PUNTO_CURVA_NO_ENSAYO | ELEGIBLE_CONDICIONES | EXCLUIDO_O_REVISION | Identificador en notacion cientifica; estado/nota vacios. Serie auxiliar (verificar fuente). | https://doi.org/10.5281/zenodo.21509581
FAB036_5E+6 | FABEST | 42CrMo4+QT | FAB036 | Axial | Unnotched hourglass bar | -1 | 356.4396 | 152 | 5000000 |  |  | PUNTO_CURVA_NO_ENSAYO | ELEGIBLE_CONDICIONES | EXCLUIDO_O_REVISION | Identificador en notacion cientifica; estado/nota vacios. Serie auxiliar (verificar fuente). | https://doi.org/10.5281/zenodo.21509581
FAB036_1E+7 | FABEST | 42CrMo4+QT | FAB036 | Axial | Unnotched hourglass bar | -1 | 317.5019 | 152 | 10000000 |  |  | PUNTO_CURVA_NO_ENSAYO | ELEGIBLE_CONDICIONES | EXCLUIDO_O_REVISION | Identificador en notacion cientifica; estado/nota vacios. Serie auxiliar (verificar fuente). | https://doi.org/10.5281/zenodo.21509581
FAB036_2E+7 | FABEST | 42CrMo4+QT | FAB036 | Axial | Unnotched hourglass bar | -1 | 278.5642 | 152 | 20000000 |  |  | PUNTO_CURVA_NO_ENSAYO | ELEGIBLE_CONDICIONES | EXCLUIDO_O_REVISION | Identificador en notacion cientifica; estado/nota vacios. Serie auxiliar (verificar fuente). | https://doi.org/10.5281/zenodo.21509581
FAB036_5E+7 | FABEST | 42CrMo4+QT | FAB036 | Axial | Unnotched hourglass bar | -1 | 227.0913 | 152 | 50000000 |  |  | PUNTO_CURVA_NO_ENSAYO | ELEGIBLE_CONDICIONES | EXCLUIDO_O_REVISION | Identificador en notacion cientifica; estado/nota vacios. Serie auxiliar (verificar fuente). | https://doi.org/10.5281/zenodo.21509581
FAB036_1E+8 | FABEST | 42CrMo4+QT | FAB036 | Axial | Unnotched hourglass bar | -1 | 188.1536 | 152 | 100000000 |  |  | PUNTO_CURVA_NO_ENSAYO | ELEGIBLE_CONDICIONES | EXCLUIDO_O_REVISION | Identificador en notacion cientifica; estado/nota vacios. Serie auxiliar (verificar fuente). | https://doi.org/10.5281/zenodo.21509581
FAB037_10 | FABEST | 42CrMo4+QT | FAB037 | Axial | Unnotched hourglass bar | -1 | 610 | 152 | 44483 | finished | 2 pieces (crack in the center) | FALLA_O_GRIETA | ELEGIBLE_CONDICIONES | CANDIDATO_ANALISIS | Nota indica rotura o grieta; verificar definicion del evento final (grieta versus rotura). | https://doi.org/10.5281/zenodo.21509581
FAB037_6 | FABEST | 42CrMo4+QT | FAB037 | Axial | Unnotched hourglass bar | -1 | 580 | 152 | 115864 | finished | Crack in the center | FALLA_O_GRIETA | ELEGIBLE_CONDICIONES | CANDIDATO_ANALISIS | Nota indica rotura o grieta; verificar definicion del evento final (grieta versus rotura). | https://doi.org/10.5281/zenodo.21509581
FAB037_2 | FABEST | 42CrMo4+QT | FAB037 | Axial | Unnotched hourglass bar | -1 | 550 | 152 | 131619 | finished | Crack in the center | FALLA_O_GRIETA | ELEGIBLE_CONDICIONES | CANDIDATO_ANALISIS | Nota indica rotura o grieta; verificar definicion del evento final (grieta versus rotura). | https://doi.org/10.5281/zenodo.21509581
FAB037_5 | FABEST | 42CrMo4+QT | FAB037 | Axial | Unnotched hourglass bar | -1 | 510 | 152 | 244096 | finished | Crack in the center | FALLA_O_GRIETA | ELEGIBLE_CONDICIONES | CANDIDATO_ANALISIS | Nota indica rotura o grieta; verificar definicion del evento final (grieta versus rotura). | https://doi.org/10.5281/zenodo.21509581
FAB037_1 | FABEST | 42CrMo4+QT | FAB037 | Axial | Unnotched hourglass bar | -1 | 460 | 152 | 316274 | finished | Crack in the center | FALLA_O_GRIETA | ELEGIBLE_CONDICIONES | CANDIDATO_ANALISIS | Nota indica rotura o grieta; verificar definicion del evento final (grieta versus rotura). | https://doi.org/10.5281/zenodo.21509581
FAB037_3 | FABEST | 42CrMo4+QT | FAB037 | Axial | Unnotched hourglass bar | -1 | 480 | 152 | 342672 | finished | Crack in the center | FALLA_O_GRIETA | ELEGIBLE_CONDICIONES | CANDIDATO_ANALISIS | Nota indica rotura o grieta; verificar definicion del evento final (grieta versus rotura). | https://doi.org/10.5281/zenodo.21509581
FAB037_4 | FABEST | 42CrMo4+QT | FAB037 | Axial | Unnotched hourglass bar | -1 | 430 | 152 | 663604 | interrupted | Crack in the 3rd thread | CENSURA_CONFIRMABLE | ELEGIBLE_CONDICIONES | CANDIDATO_ANALISIS | Estado interrupted y ciclos registrados; verificar criterio de fin del ensayo. | https://doi.org/10.5281/zenodo.21509581
FAB037_11 | FABEST | 42CrMo4+QT | FAB037 | Axial | Unnotched hourglass bar | -1 | 415 | 152 | 3405723 | interrupted | Multiple broken threads | CENSURA_CONFIRMABLE | ELEGIBLE_CONDICIONES | CANDIDATO_ANALISIS | Estado interrupted y ciclos registrados; verificar criterio de fin del ensayo. | https://doi.org/10.5281/zenodo.21509581
FAB037_7 | FABEST | 42CrMo4+QT | FAB037 | Axial | Unnotched hourglass bar | -1 | 400 | 152 | 3698885 | interrupted | Crack in the 2nd thread | CENSURA_CONFIRMABLE | ELEGIBLE_CONDICIONES | CANDIDATO_ANALISIS | Estado interrupted y ciclos registrados; verificar criterio de fin del ensayo. | https://doi.org/10.5281/zenodo.21509581
FAB037_8 | FABEST | 42CrMo4+QT | FAB037 | Axial | Unnotched hourglass bar | -1 | 400 | 152 | 9397210 | finished |  | ESTADO_INDETERMINADO | ELEGIBLE_CONDICIONES | EXCLUIDO_O_REVISION | Estado de ensayo sin descripcion concluyente del mecanismo de terminacion. | https://doi.org/10.5281/zenodo.21509581
FAB037_1E+3 | FABEST | 42CrMo4+QT | FAB037 | Axial | Unnotched hourglass bar | -1 | 1133.694 | 152 | 1000 |  |  | PUNTO_CURVA_NO_ENSAYO | ELEGIBLE_CONDICIONES | EXCLUIDO_O_REVISION | Identificador en notacion cientifica; estado/nota vacios. Serie auxiliar (verificar fuente). | https://doi.org/10.5281/zenodo.21509581
FAB037_2E+3 | FABEST | 42CrMo4+QT | FAB037 | Axial | Unnotched hourglass bar | -1 | 1021.839 | 152 | 2000 |  |  | PUNTO_CURVA_NO_ENSAYO | ELEGIBLE_CONDICIONES | EXCLUIDO_O_REVISION | Identificador en notacion cientifica; estado/nota vacios. Serie auxiliar (verificar fuente). | https://doi.org/10.5281/zenodo.21509581
FAB037_5E+3 | FABEST | 42CrMo4+QT | FAB037 | Axial | Unnotched hourglass bar | -1 | 890.7295 | 152 | 5000 |  |  | PUNTO_CURVA_NO_ENSAYO | ELEGIBLE_CONDICIONES | EXCLUIDO_O_REVISION | Identificador en notacion cientifica; estado/nota vacios. Serie auxiliar (verificar fuente). | https://doi.org/10.5281/zenodo.21509581
FAB037_1E+4 | FABEST | 42CrMo4+QT | FAB037 | Axial | Unnotched hourglass bar | -1 | 802.8463 | 152 | 10000 |  |  | PUNTO_CURVA_NO_ENSAYO | ELEGIBLE_CONDICIONES | EXCLUIDO_O_REVISION | Identificador en notacion cientifica; estado/nota vacios. Serie auxiliar (verificar fuente). | https://doi.org/10.5281/zenodo.21509581
FAB037_2E+4 | FABEST | 42CrMo4+QT | FAB037 | Axial | Unnotched hourglass bar | -1 | 723.6341 | 152 | 20000 |  |  | PUNTO_CURVA_NO_ENSAYO | ELEGIBLE_CONDICIONES | EXCLUIDO_O_REVISION | Identificador en notacion cientifica; estado/nota vacios. Serie auxiliar (verificar fuente). | https://doi.org/10.5281/zenodo.21509581
FAB037_5E+4 | FABEST | 42CrMo4+QT | FAB037 | Axial | Unnotched hourglass bar | -1 | 630.7864 | 152 | 50000 |  |  | PUNTO_CURVA_NO_ENSAYO | ELEGIBLE_CONDICIONES | EXCLUIDO_O_REVISION | Identificador en notacion cientifica; estado/nota vacios. Serie auxiliar (verificar fuente). | https://doi.org/10.5281/zenodo.21509581
FAB037_1E+5 | FABEST | 42CrMo4+QT | FAB037 | Axial | Unnotched hourglass bar | -1 | 568.5503 | 152 | 100000 |  |  | PUNTO_CURVA_NO_ENSAYO | ELEGIBLE_CONDICIONES | EXCLUIDO_O_REVISION | Identificador en notacion cientifica; estado/nota vacios. Serie auxiliar (verificar fuente). | https://doi.org/10.5281/zenodo.21509581
FAB037_2E+5 | FABEST | 42CrMo4+QT | FAB037 | Axial | Unnotched hourglass bar | -1 | 512.4547 | 152 | 200000 |  |  | PUNTO_CURVA_NO_ENSAYO | ELEGIBLE_CONDICIONES | EXCLUIDO_O_REVISION | Identificador en notacion cientifica; estado/nota vacios. Serie auxiliar (verificar fuente). | https://doi.org/10.5281/zenodo.21509581
FAB037_5E+5 | FABEST | 42CrMo4+QT | FAB037 | Axial | Unnotched hourglass bar | -1 | 446.7029 | 152 | 500000 |  |  | PUNTO_CURVA_NO_ENSAYO | ELEGIBLE_CONDICIONES | EXCLUIDO_O_REVISION | Identificador en notacion cientifica; estado/nota vacios. Serie auxiliar (verificar fuente). | https://doi.org/10.5281/zenodo.21509581
FAB037_1E+6 | FABEST | 42CrMo4+QT | FAB037 | Axial | Unnotched hourglass bar | -1 | 402.6292 | 152 | 1000000 |  |  | PUNTO_CURVA_NO_ENSAYO | ELEGIBLE_CONDICIONES | EXCLUIDO_O_REVISION | Identificador en notacion cientifica; estado/nota vacios. Serie auxiliar (verificar fuente). | https://doi.org/10.5281/zenodo.21509581
FAB037_2E+6 | FABEST | 42CrMo4+QT | FAB037 | Axial | Unnotched hourglass bar | -1 | 362.9041 | 152 | 2000000 |  |  | PUNTO_CURVA_NO_ENSAYO | ELEGIBLE_CONDICIONES | EXCLUIDO_O_REVISION | Identificador en notacion cientifica; estado/nota vacios. Serie auxiliar (verificar fuente). | https://doi.org/10.5281/zenodo.21509581
FAB037_5E+6 | FABEST | 42CrMo4+QT | FAB037 | Axial | Unnotched hourglass bar | -1 | 316.3408 | 152 | 5000000 |  |  | PUNTO_CURVA_NO_ENSAYO | ELEGIBLE_CONDICIONES | EXCLUIDO_O_REVISION | Identificador en notacion cientifica; estado/nota vacios. Serie auxiliar (verificar fuente). | https://doi.org/10.5281/zenodo.21509581
FAB037_1E+7 | FABEST | 42CrMo4+QT | FAB037 | Axial | Unnotched hourglass bar | -1 | 285.1292 | 152 | 10000000 |  |  | PUNTO_CURVA_NO_ENSAYO | ELEGIBLE_CONDICIONES | EXCLUIDO_O_REVISION | Identificador en notacion cientifica; estado/nota vacios. Serie auxiliar (verificar fuente). | https://doi.org/10.5281/zenodo.21509581
FAB037_2E+7 | FABEST | 42CrMo4+QT | FAB037 | Axial | Unnotched hourglass bar | -1 | 256.9972 | 152 | 20000000 |  |  | PUNTO_CURVA_NO_ENSAYO | ELEGIBLE_CONDICIONES | EXCLUIDO_O_REVISION | Identificador en notacion cientifica; estado/nota vacios. Serie auxiliar (verificar fuente). | https://doi.org/10.5281/zenodo.21509581
FAB037_5E+7 | FABEST | 42CrMo4+QT | FAB037 | Axial | Unnotched hourglass bar | -1 | 224.0225 | 152 | 50000000 |  |  | PUNTO_CURVA_NO_ENSAYO | ELEGIBLE_CONDICIONES | EXCLUIDO_O_REVISION | Identificador en notacion cientifica; estado/nota vacios. Serie auxiliar (verificar fuente). | https://doi.org/10.5281/zenodo.21509581
FAB037_1E+8 | FABEST | 42CrMo4+QT | FAB037 | Axial | Unnotched hourglass bar | -1 | 201.9195 | 152 | 100000000 |  |  | PUNTO_CURVA_NO_ENSAYO | ELEGIBLE_CONDICIONES | EXCLUIDO_O_REVISION | Identificador en notacion cientifica; estado/nota vacios. Serie auxiliar (verificar fuente). | https://doi.org/10.5281/zenodo.21509581
FAB037_1E+3 | FABEST | 42CrMo4+QT | FAB037 | Axial | Unnotched hourglass bar | -1 | 685.1373 | 152 | 1000 |  |  | PUNTO_CURVA_NO_ENSAYO | ELEGIBLE_CONDICIONES | EXCLUIDO_O_REVISION | Identificador en notacion cientifica; estado/nota vacios. Serie auxiliar (verificar fuente). | https://doi.org/10.5281/zenodo.21509581
FAB037_2E+3 | FABEST | 42CrMo4+QT | FAB037 | Axial | Unnotched hourglass bar | -1 | 683.2132 | 152 | 2000 |  |  | PUNTO_CURVA_NO_ENSAYO | ELEGIBLE_CONDICIONES | EXCLUIDO_O_REVISION | Identificador en notacion cientifica; estado/nota vacios. Serie auxiliar (verificar fuente). | https://doi.org/10.5281/zenodo.21509581
FAB037_5E+3 | FABEST | 42CrMo4+QT | FAB037 | Axial | Unnotched hourglass bar | -1 | 677.5874 | 152 | 5000 |  |  | PUNTO_CURVA_NO_ENSAYO | ELEGIBLE_CONDICIONES | EXCLUIDO_O_REVISION | Identificador en notacion cientifica; estado/nota vacios. Serie auxiliar (verificar fuente). | https://doi.org/10.5281/zenodo.21509581
FAB037_1E+4 | FABEST | 42CrMo4+QT | FAB037 | Axial | Unnotched hourglass bar | -1 | 668.673 | 152 | 10000 |  |  | PUNTO_CURVA_NO_ENSAYO | ELEGIBLE_CONDICIONES | EXCLUIDO_O_REVISION | Identificador en notacion cientifica; estado/nota vacios. Serie auxiliar (verificar fuente). | https://doi.org/10.5281/zenodo.21509581
FAB037_2E+4 | FABEST | 42CrMo4+QT | FAB037 | Axial | Unnotched hourglass bar | -1 | 652.3961 | 152 | 20000 |  |  | PUNTO_CURVA_NO_ENSAYO | ELEGIBLE_CONDICIONES | EXCLUIDO_O_REVISION | Identificador en notacion cientifica; estado/nota vacios. Serie auxiliar (verificar fuente). | https://doi.org/10.5281/zenodo.21509581
FAB037_5E+4 | FABEST | 42CrMo4+QT | FAB037 | Axial | Unnotched hourglass bar | -1 | 613.2271 | 152 | 50000 |  |  | PUNTO_CURVA_NO_ENSAYO | ELEGIBLE_CONDICIONES | EXCLUIDO_O_REVISION | Identificador en notacion cientifica; estado/nota vacios. Serie auxiliar (verificar fuente). | https://doi.org/10.5281/zenodo.21509581
FAB037_1E+5 | FABEST | 42CrMo4+QT | FAB037 | Axial | Unnotched hourglass bar | -1 | 568.6779 | 152 | 100000 |  |  | PUNTO_CURVA_NO_ENSAYO | ELEGIBLE_CONDICIONES | EXCLUIDO_O_REVISION | Identificador en notacion cientifica; estado/nota vacios. Serie auxiliar (verificar fuente). | https://doi.org/10.5281/zenodo.21509581
FAB037_2E+5 | FABEST | 42CrMo4+QT | FAB037 | Axial | Unnotched hourglass bar | -1 | 517.602 | 152 | 200000 |  |  | PUNTO_CURVA_NO_ENSAYO | ELEGIBLE_CONDICIONES | EXCLUIDO_O_REVISION | Identificador en notacion cientifica; estado/nota vacios. Serie auxiliar (verificar fuente). | https://doi.org/10.5281/zenodo.21509581
FAB037_5E+5 | FABEST | 42CrMo4+QT | FAB037 | Axial | Unnotched hourglass bar | -1 | 458.5308 | 152 | 500000 |  |  | PUNTO_CURVA_NO_ENSAYO | ELEGIBLE_CONDICIONES | EXCLUIDO_O_REVISION | Identificador en notacion cientifica; estado/nota vacios. Serie auxiliar (verificar fuente). | https://doi.org/10.5281/zenodo.21509581
FAB037_1E+6 | FABEST | 42CrMo4+QT | FAB037 | Axial | Unnotched hourglass bar | -1 | 428.546 | 152 | 1000000 |  |  | PUNTO_CURVA_NO_ENSAYO | ELEGIBLE_CONDICIONES | EXCLUIDO_O_REVISION | Identificador en notacion cientifica; estado/nota vacios. Serie auxiliar (verificar fuente). | https://doi.org/10.5281/zenodo.21509581
FAB037_2E+6 | FABEST | 42CrMo4+QT | FAB037 | Axial | Unnotched hourglass bar | -1 | 410.4191 | 152 | 2000000 |  |  | PUNTO_CURVA_NO_ENSAYO | ELEGIBLE_CONDICIONES | EXCLUIDO_O_REVISION | Identificador en notacion cientifica; estado/nota vacios. Serie auxiliar (verificar fuente). | https://doi.org/10.5281/zenodo.21509581
FAB037_5E+6 | FABEST | 42CrMo4+QT | FAB037 | Axial | Unnotched hourglass bar | -1 | 398.2801 | 152 | 5000000 |  |  | PUNTO_CURVA_NO_ENSAYO | ELEGIBLE_CONDICIONES | EXCLUIDO_O_REVISION | Identificador en notacion cientifica; estado/nota vacios. Serie auxiliar (verificar fuente). | https://doi.org/10.5281/zenodo.21509581
FAB037_1E+7 | FABEST | 42CrMo4+QT | FAB037 | Axial | Unnotched hourglass bar | -1 | 393.9957 | 152 | 10000000 |  |  | PUNTO_CURVA_NO_ENSAYO | ELEGIBLE_CONDICIONES | EXCLUIDO_O_REVISION | Identificador en notacion cientifica; estado/nota vacios. Serie auxiliar (verificar fuente). | https://doi.org/10.5281/zenodo.21509581
FAB037_2E+7 | FABEST | 42CrMo4+QT | FAB037 | Axial | Unnotched hourglass bar | -1 | 391.8059 | 152 | 20000000 |  |  | PUNTO_CURVA_NO_ENSAYO | ELEGIBLE_CONDICIONES | EXCLUIDO_O_REVISION | Identificador en notacion cientifica; estado/nota vacios. Serie auxiliar (verificar fuente). | https://doi.org/10.5281/zenodo.21509581
FAB037_5E+7 | FABEST | 42CrMo4+QT | FAB037 | Axial | Unnotched hourglass bar | -1 | 390.4765 | 152 | 50000000 |  |  | PUNTO_CURVA_NO_ENSAYO | ELEGIBLE_CONDICIONES | EXCLUIDO_O_REVISION | Identificador en notacion cientifica; estado/nota vacios. Serie auxiliar (verificar fuente). | https://doi.org/10.5281/zenodo.21509581
FAB037_1E+8 | FABEST | 42CrMo4+QT | FAB037 | Axial | Unnotched hourglass bar | -1 | 390.0307 | 152 | 100000000 |  |  | PUNTO_CURVA_NO_ENSAYO | ELEGIBLE_CONDICIONES | EXCLUIDO_O_REVISION | Identificador en notacion cientifica; estado/nota vacios. Serie auxiliar (verificar fuente). | https://doi.org/10.5281/zenodo.21509581
FAB037_1E+3 | FABEST | 42CrMo4+QT | FAB037 | Axial | Unnotched hourglass bar | -1 | 932.4834 | 152 | 1000 |  |  | PUNTO_CURVA_NO_ENSAYO | ELEGIBLE_CONDICIONES | EXCLUIDO_O_REVISION | Identificador en notacion cientifica; estado/nota vacios. Serie auxiliar (verificar fuente). | https://doi.org/10.5281/zenodo.21509581
FAB037_2E+3 | FABEST | 42CrMo4+QT | FAB037 | Axial | Unnotched hourglass bar | -1 | 877.8622 | 152 | 2000 |  |  | PUNTO_CURVA_NO_ENSAYO | ELEGIBLE_CONDICIONES | EXCLUIDO_O_REVISION | Identificador en notacion cientifica; estado/nota vacios. Serie auxiliar (verificar fuente). | https://doi.org/10.5281/zenodo.21509581
FAB037_5E+3 | FABEST | 42CrMo4+QT | FAB037 | Axial | Unnotched hourglass bar | -1 | 805.657 | 152 | 5000 |  |  | PUNTO_CURVA_NO_ENSAYO | ELEGIBLE_CONDICIONES | EXCLUIDO_O_REVISION | Identificador en notacion cientifica; estado/nota vacios. Serie auxiliar (verificar fuente). | https://doi.org/10.5281/zenodo.21509581
FAB037_1E+4 | FABEST | 42CrMo4+QT | FAB037 | Axial | Unnotched hourglass bar | -1 | 751.0358 | 152 | 10000 |  |  | PUNTO_CURVA_NO_ENSAYO | ELEGIBLE_CONDICIONES | EXCLUIDO_O_REVISION | Identificador en notacion cientifica; estado/nota vacios. Serie auxiliar (verificar fuente). | https://doi.org/10.5281/zenodo.21509581
FAB037_2E+4 | FABEST | 42CrMo4+QT | FAB037 | Axial | Unnotched hourglass bar | -1 | 696.4146 | 152 | 20000 |  |  | PUNTO_CURVA_NO_ENSAYO | ELEGIBLE_CONDICIONES | EXCLUIDO_O_REVISION | Identificador en notacion cientifica; estado/nota vacios. Serie auxiliar (verificar fuente). | https://doi.org/10.5281/zenodo.21509581
FAB037_5E+4 | FABEST | 42CrMo4+QT | FAB037 | Axial | Unnotched hourglass bar | -1 | 624.2093 | 152 | 50000 |  |  | PUNTO_CURVA_NO_ENSAYO | ELEGIBLE_CONDICIONES | EXCLUIDO_O_REVISION | Identificador en notacion cientifica; estado/nota vacios. Serie auxiliar (verificar fuente). | https://doi.org/10.5281/zenodo.21509581
FAB037_1E+5 | FABEST | 42CrMo4+QT | FAB037 | Axial | Unnotched hourglass bar | -1 | 569.5881 | 152 | 100000 |  |  | PUNTO_CURVA_NO_ENSAYO | ELEGIBLE_CONDICIONES | EXCLUIDO_O_REVISION | Identificador en notacion cientifica; estado/nota vacios. Serie auxiliar (verificar fuente). | https://doi.org/10.5281/zenodo.21509581
FAB037_2E+5 | FABEST | 42CrMo4+QT | FAB037 | Axial | Unnotched hourglass bar | -1 | 514.967 | 152 | 200000 |  |  | PUNTO_CURVA_NO_ENSAYO | ELEGIBLE_CONDICIONES | EXCLUIDO_O_REVISION | Identificador en notacion cientifica; estado/nota vacios. Serie auxiliar (verificar fuente). | https://doi.org/10.5281/zenodo.21509581
FAB037_5E+5 | FABEST | 42CrMo4+QT | FAB037 | Axial | Unnotched hourglass bar | -1 | 442.7617 | 152 | 500000 |  |  | PUNTO_CURVA_NO_ENSAYO | ELEGIBLE_CONDICIONES | EXCLUIDO_O_REVISION | Identificador en notacion cientifica; estado/nota vacios. Serie auxiliar (verificar fuente). | https://doi.org/10.5281/zenodo.21509581
FAB037_1E+6 | FABEST | 42CrMo4+QT | FAB037 | Axial | Unnotched hourglass bar | -1 | 388.1405 | 152 | 1000000 |  |  | PUNTO_CURVA_NO_ENSAYO | ELEGIBLE_CONDICIONES | EXCLUIDO_O_REVISION | Identificador en notacion cientifica; estado/nota vacios. Serie auxiliar (verificar fuente). | https://doi.org/10.5281/zenodo.21509581
FAB037_2E+6 | FABEST | 42CrMo4+QT | FAB037 | Axial | Unnotched hourglass bar | -1 | 333.5193 | 152 | 2000000 |  |  | PUNTO_CURVA_NO_ENSAYO | ELEGIBLE_CONDICIONES | EXCLUIDO_O_REVISION | Identificador en notacion cientifica; estado/nota vacios. Serie auxiliar (verificar fuente). | https://doi.org/10.5281/zenodo.21509581
FAB037_5E+6 | FABEST | 42CrMo4+QT | FAB037 | Axial | Unnotched hourglass bar | -1 | 261.314 | 152 | 5000000 |  |  | PUNTO_CURVA_NO_ENSAYO | ELEGIBLE_CONDICIONES | EXCLUIDO_O_REVISION | Identificador en notacion cientifica; estado/nota vacios. Serie auxiliar (verificar fuente). | https://doi.org/10.5281/zenodo.21509581
FAB037_1E+7 | FABEST | 42CrMo4+QT | FAB037 | Axial | Unnotched hourglass bar | -1 | 206.6928 | 152 | 10000000 |  |  | PUNTO_CURVA_NO_ENSAYO | ELEGIBLE_CONDICIONES | EXCLUIDO_O_REVISION | Identificador en notacion cientifica; estado/nota vacios. Serie auxiliar (verificar fuente). | https://doi.org/10.5281/zenodo.21509581
FAB037_2E+7 | FABEST | 42CrMo4+QT | FAB037 | Axial | Unnotched hourglass bar | -1 | 152.0717 | 152 | 20000000 |  |  | PUNTO_CURVA_NO_ENSAYO | ELEGIBLE_CONDICIONES | EXCLUIDO_O_REVISION | Identificador en notacion cientifica; estado/nota vacios. Serie auxiliar (verificar fuente). | https://doi.org/10.5281/zenodo.21509581
FAB037_5E+7 | FABEST | 42CrMo4+QT | FAB037 | Axial | Unnotched hourglass bar | -1 | 79.86638 | 152 | 50000000 |  |  | PUNTO_CURVA_NO_ENSAYO | ELEGIBLE_CONDICIONES | EXCLUIDO_O_REVISION | Identificador en notacion cientifica; estado/nota vacios. Serie auxiliar (verificar fuente). | https://doi.org/10.5281/zenodo.21509581
FAB037_1E+8 | FABEST | 42CrMo4+QT | FAB037 | Axial | Unnotched hourglass bar | -1 | 25.24519 | 152 | 100000000 |  |  | PUNTO_CURVA_NO_ENSAYO | ELEGIBLE_CONDICIONES | EXCLUIDO_O_REVISION | Identificador en notacion cientifica; estado/nota vacios. Serie auxiliar (verificar fuente). | https://doi.org/10.5281/zenodo.21509581
FAB038_10 | FABEST | 42CrMo4+QT | FAB038 | Axial | Unnotched hourglass bar | -1 | 660 | 153 | 9681 | finished | no crack | SIN_GRIETA_REVISION | ELEGIBLE_CONDICIONES | EXCLUIDO_O_REVISION | Sin grieta, pero estado finished; no asumir censura ni falla sin evidencia. | https://doi.org/10.5281/zenodo.21509581
FAB038_6 | FABEST | 42CrMo4+QT | FAB038 | Axial | Unnotched hourglass bar | -1 | 630 | 153 | 25679 | finished | no crack | SIN_GRIETA_REVISION | ELEGIBLE_CONDICIONES | EXCLUIDO_O_REVISION | Sin grieta, pero estado finished; no asumir censura ni falla sin evidencia. | https://doi.org/10.5281/zenodo.21509581
FAB038_4 | FABEST | 42CrMo4+QT | FAB038 | Axial | Unnotched hourglass bar | -1 | 600 | 153 | 59601 | finished | no crack | SIN_GRIETA_REVISION | ELEGIBLE_CONDICIONES | EXCLUIDO_O_REVISION | Sin grieta, pero estado finished; no asumir censura ni falla sin evidencia. | https://doi.org/10.5281/zenodo.21509581
FAB038_1 | FABEST | 42CrMo4+QT | FAB038 | Axial | Unnotched hourglass bar | -1 | 575 | 153 | 63151 | finished | no crack | SIN_GRIETA_REVISION | ELEGIBLE_CONDICIONES | EXCLUIDO_O_REVISION | Sin grieta, pero estado finished; no asumir censura ni falla sin evidencia. | https://doi.org/10.5281/zenodo.21509581
FAB038_8 | FABEST | 42CrMo4+QT | FAB038 | Axial | Unnotched hourglass bar | -1 | 550 | 153 | 130446 | finished |  | ESTADO_INDETERMINADO | ELEGIBLE_CONDICIONES | EXCLUIDO_O_REVISION | Estado de ensayo sin descripcion concluyente del mecanismo de terminacion. | https://doi.org/10.5281/zenodo.21509581
FAB038_12 | FABEST | 42CrMo4+QT | FAB038 | Axial | Unnotched hourglass bar | -1 | 500 | 153 | 200536 | finished | no crack | SIN_GRIETA_REVISION | ELEGIBLE_CONDICIONES | EXCLUIDO_O_REVISION | Sin grieta, pero estado finished; no asumir censura ni falla sin evidencia. | https://doi.org/10.5281/zenodo.21509581
FAB038_15 | FABEST | 42CrMo4+QT | FAB038 | Axial | Unnotched hourglass bar | -1 | 475 | 153 | 276553 | finished |  | ESTADO_INDETERMINADO | ELEGIBLE_CONDICIONES | EXCLUIDO_O_REVISION | Estado de ensayo sin descripcion concluyente del mecanismo de terminacion. | https://doi.org/10.5281/zenodo.21509581
FAB038_9 | FABEST | 42CrMo4+QT | FAB038 | Axial | Unnotched hourglass bar | -1 | 525 | 153 | 330885 | finished |  | ESTADO_INDETERMINADO | ELEGIBLE_CONDICIONES | EXCLUIDO_O_REVISION | Estado de ensayo sin descripcion concluyente del mecanismo de terminacion. | https://doi.org/10.5281/zenodo.21509581
FAB038_14 | FABEST | 42CrMo4+QT | FAB038 | Axial | Unnotched hourglass bar | -1 | 487.5 | 153 | 1213159 | finished |  | ESTADO_INDETERMINADO | ELEGIBLE_CONDICIONES | EXCLUIDO_O_REVISION | Estado de ensayo sin descripcion concluyente del mecanismo de terminacion. | https://doi.org/10.5281/zenodo.21509581
FAB038_13 | FABEST | 42CrMo4+QT | FAB038 | Axial | Unnotched hourglass bar | -1 | 500 | 153 | 9773035 | finished | no crack | SIN_GRIETA_REVISION | ELEGIBLE_CONDICIONES | EXCLUIDO_O_REVISION | Sin grieta, pero estado finished; no asumir censura ni falla sin evidencia. | https://doi.org/10.5281/zenodo.21509581
FAB038_1E+3 | FABEST | 42CrMo4+QT | FAB038 | Axial | Unnotched hourglass bar | -1 | 830.7877 | 153 | 1000 |  |  | PUNTO_CURVA_NO_ENSAYO | ELEGIBLE_CONDICIONES | EXCLUIDO_O_REVISION | Identificador en notacion cientifica; estado/nota vacios. Serie auxiliar (verificar fuente). | https://doi.org/10.5281/zenodo.21509581
FAB038_2E+3 | FABEST | 42CrMo4+QT | FAB038 | Axial | Unnotched hourglass bar | -1 | 782.44 | 153 | 2000 |  |  | PUNTO_CURVA_NO_ENSAYO | ELEGIBLE_CONDICIONES | EXCLUIDO_O_REVISION | Identificador en notacion cientifica; estado/nota vacios. Serie auxiliar (verificar fuente). | https://doi.org/10.5281/zenodo.21509581
FAB038_5E+3 | FABEST | 42CrMo4+QT | FAB038 | Axial | Unnotched hourglass bar | -1 | 722.8186 | 153 | 5000 |  |  | PUNTO_CURVA_NO_ENSAYO | ELEGIBLE_CONDICIONES | EXCLUIDO_O_REVISION | Identificador en notacion cientifica; estado/nota vacios. Serie auxiliar (verificar fuente). | https://doi.org/10.5281/zenodo.21509581
FAB038_1E+4 | FABEST | 42CrMo4+QT | FAB038 | Axial | Unnotched hourglass bar | -1 | 680.7542 | 153 | 10000 |  |  | PUNTO_CURVA_NO_ENSAYO | ELEGIBLE_CONDICIONES | EXCLUIDO_O_REVISION | Identificador en notacion cientifica; estado/nota vacios. Serie auxiliar (verificar fuente). | https://doi.org/10.5281/zenodo.21509581
FAB038_2E+4 | FABEST | 42CrMo4+QT | FAB038 | Axial | Unnotched hourglass bar | -1 | 641.1377 | 153 | 20000 |  |  | PUNTO_CURVA_NO_ENSAYO | ELEGIBLE_CONDICIONES | EXCLUIDO_O_REVISION | Identificador en notacion cientifica; estado/nota vacios. Serie auxiliar (verificar fuente). | https://doi.org/10.5281/zenodo.21509581
FAB038_5E+4 | FABEST | 42CrMo4+QT | FAB038 | Axial | Unnotched hourglass bar | -1 | 592.2835 | 153 | 50000 |  |  | PUNTO_CURVA_NO_ENSAYO | ELEGIBLE_CONDICIONES | EXCLUIDO_O_REVISION | Identificador en notacion cientifica; estado/nota vacios. Serie auxiliar (verificar fuente). | https://doi.org/10.5281/zenodo.21509581
FAB038_1E+5 | FABEST | 42CrMo4+QT | FAB038 | Axial | Unnotched hourglass bar | -1 | 557.8156 | 153 | 100000 |  |  | PUNTO_CURVA_NO_ENSAYO | ELEGIBLE_CONDICIONES | EXCLUIDO_O_REVISION | Identificador en notacion cientifica; estado/nota vacios. Serie auxiliar (verificar fuente). | https://doi.org/10.5281/zenodo.21509581
FAB038_2E+5 | FABEST | 42CrMo4+QT | FAB038 | Axial | Unnotched hourglass bar | -1 | 525.3535 | 153 | 200000 |  |  | PUNTO_CURVA_NO_ENSAYO | ELEGIBLE_CONDICIONES | EXCLUIDO_O_REVISION | Identificador en notacion cientifica; estado/nota vacios. Serie auxiliar (verificar fuente). | https://doi.org/10.5281/zenodo.21509581
FAB038_5E+5 | FABEST | 42CrMo4+QT | FAB038 | Axial | Unnotched hourglass bar | -1 | 485.322 | 153 | 500000 |  |  | PUNTO_CURVA_NO_ENSAYO | ELEGIBLE_CONDICIONES | EXCLUIDO_O_REVISION | Identificador en notacion cientifica; estado/nota vacios. Serie auxiliar (verificar fuente). | https://doi.org/10.5281/zenodo.21509581
FAB038_1E+6 | FABEST | 42CrMo4+QT | FAB038 | Axial | Unnotched hourglass bar | -1 | 457.0787 | 153 | 1000000 |  |  | PUNTO_CURVA_NO_ENSAYO | ELEGIBLE_CONDICIONES | EXCLUIDO_O_REVISION | Identificador en notacion cientifica; estado/nota vacios. Serie auxiliar (verificar fuente). | https://doi.org/10.5281/zenodo.21509581
FAB038_2E+6 | FABEST | 42CrMo4+QT | FAB038 | Axial | Unnotched hourglass bar | -1 | 430.479 | 153 | 2000000 |  |  | PUNTO_CURVA_NO_ENSAYO | ELEGIBLE_CONDICIONES | EXCLUIDO_O_REVISION | Identificador en notacion cientifica; estado/nota vacios. Serie auxiliar (verificar fuente). | https://doi.org/10.5281/zenodo.21509581
FAB038_5E+6 | FABEST | 42CrMo4+QT | FAB038 | Axial | Unnotched hourglass bar | -1 | 397.6768 | 153 | 5000000 |  |  | PUNTO_CURVA_NO_ENSAYO | ELEGIBLE_CONDICIONES | EXCLUIDO_O_REVISION | Identificador en notacion cientifica; estado/nota vacios. Serie auxiliar (verificar fuente). | https://doi.org/10.5281/zenodo.21509581
FAB038_1E+7 | FABEST | 42CrMo4+QT | FAB038 | Axial | Unnotched hourglass bar | -1 | 374.534 | 153 | 10000000 |  |  | PUNTO_CURVA_NO_ENSAYO | ELEGIBLE_CONDICIONES | EXCLUIDO_O_REVISION | Identificador en notacion cientifica; estado/nota vacios. Serie auxiliar (verificar fuente). | https://doi.org/10.5281/zenodo.21509581
FAB038_2E+7 | FABEST | 42CrMo4+QT | FAB038 | Axial | Unnotched hourglass bar | -1 | 352.738 | 153 | 20000000 |  |  | PUNTO_CURVA_NO_ENSAYO | ELEGIBLE_CONDICIONES | EXCLUIDO_O_REVISION | Identificador en notacion cientifica; estado/nota vacios. Serie auxiliar (verificar fuente). | https://doi.org/10.5281/zenodo.21509581
FAB038_5E+7 | FABEST | 42CrMo4+QT | FAB038 | Axial | Unnotched hourglass bar | -1 | 325.8596 | 153 | 50000000 |  |  | PUNTO_CURVA_NO_ENSAYO | ELEGIBLE_CONDICIONES | EXCLUIDO_O_REVISION | Identificador en notacion cientifica; estado/nota vacios. Serie auxiliar (verificar fuente). | https://doi.org/10.5281/zenodo.21509581
FAB038_1E+8 | FABEST | 42CrMo4+QT | FAB038 | Axial | Unnotched hourglass bar | -1 | 306.8962 | 153 | 100000000 |  |  | PUNTO_CURVA_NO_ENSAYO | ELEGIBLE_CONDICIONES | EXCLUIDO_O_REVISION | Identificador en notacion cientifica; estado/nota vacios. Serie auxiliar (verificar fuente). | https://doi.org/10.5281/zenodo.21509581
FAB038_1E+3 | FABEST | 42CrMo4+QT | FAB038 | Axial | Unnotched hourglass bar | -1 | 700.1642 | 153 | 1000 |  |  | PUNTO_CURVA_NO_ENSAYO | ELEGIBLE_CONDICIONES | EXCLUIDO_O_REVISION | Identificador en notacion cientifica; estado/nota vacios. Serie auxiliar (verificar fuente). | https://doi.org/10.5281/zenodo.21509581
FAB038_2E+3 | FABEST | 42CrMo4+QT | FAB038 | Axial | Unnotched hourglass bar | -1 | 695.7091 | 153 | 2000 |  |  | PUNTO_CURVA_NO_ENSAYO | ELEGIBLE_CONDICIONES | EXCLUIDO_O_REVISION | Identificador en notacion cientifica; estado/nota vacios. Serie auxiliar (verificar fuente). | https://doi.org/10.5281/zenodo.21509581
FAB038_5E+3 | FABEST | 42CrMo4+QT | FAB038 | Axial | Unnotched hourglass bar | -1 | 683.3725 | 153 | 5000 |  |  | PUNTO_CURVA_NO_ENSAYO | ELEGIBLE_CONDICIONES | EXCLUIDO_O_REVISION | Identificador en notacion cientifica; estado/nota vacios. Serie auxiliar (verificar fuente). | https://doi.org/10.5281/zenodo.21509581
FAB038_1E+4 | FABEST | 42CrMo4+QT | FAB038 | Axial | Unnotched hourglass bar | -1 | 665.6945 | 153 | 10000 |  |  | PUNTO_CURVA_NO_ENSAYO | ELEGIBLE_CONDICIONES | EXCLUIDO_O_REVISION | Identificador en notacion cientifica; estado/nota vacios. Serie auxiliar (verificar fuente). | https://doi.org/10.5281/zenodo.21509581
FAB038_2E+4 | FABEST | 42CrMo4+QT | FAB038 | Axial | Unnotched hourglass bar | -1 | 638.2317 | 153 | 20000 |  |  | PUNTO_CURVA_NO_ENSAYO | ELEGIBLE_CONDICIONES | EXCLUIDO_O_REVISION | Identificador en notacion cientifica; estado/nota vacios. Serie auxiliar (verificar fuente). | https://doi.org/10.5281/zenodo.21509581
FAB038_5E+4 | FABEST | 42CrMo4+QT | FAB038 | Axial | Unnotched hourglass bar | -1 | 589.6691 | 153 | 50000 |  |  | PUNTO_CURVA_NO_ENSAYO | ELEGIBLE_CONDICIONES | EXCLUIDO_O_REVISION | Identificador en notacion cientifica; estado/nota vacios. Serie auxiliar (verificar fuente). | https://doi.org/10.5281/zenodo.21509581
FAB038_1E+5 | FABEST | 42CrMo4+QT | FAB038 | Axial | Unnotched hourglass bar | -1 | 552.5557 | 153 | 100000 |  |  | PUNTO_CURVA_NO_ENSAYO | ELEGIBLE_CONDICIONES | EXCLUIDO_O_REVISION | Identificador en notacion cientifica; estado/nota vacios. Serie auxiliar (verificar fuente). | https://doi.org/10.5281/zenodo.21509581
FAB038_2E+5 | FABEST | 42CrMo4+QT | FAB038 | Axial | Unnotched hourglass bar | -1 | 523.2022 | 153 | 200000 |  |  | PUNTO_CURVA_NO_ENSAYO | ELEGIBLE_CONDICIONES | EXCLUIDO_O_REVISION | Identificador en notacion cientifica; estado/nota vacios. Serie auxiliar (verificar fuente). | https://doi.org/10.5281/zenodo.21509581
FAB038_5E+5 | FABEST | 42CrMo4+QT | FAB038 | Axial | Unnotched hourglass bar | -1 | 499.3662 | 153 | 500000 |  |  | PUNTO_CURVA_NO_ENSAYO | ELEGIBLE_CONDICIONES | EXCLUIDO_O_REVISION | Identificador en notacion cientifica; estado/nota vacios. Serie auxiliar (verificar fuente). | https://doi.org/10.5281/zenodo.21509581
FAB038_1E+6 | FABEST | 42CrMo4+QT | FAB038 | Axial | Unnotched hourglass bar | -1 | 489.9447 | 153 | 1000000 |  |  | PUNTO_CURVA_NO_ENSAYO | ELEGIBLE_CONDICIONES | EXCLUIDO_O_REVISION | Identificador en notacion cientifica; estado/nota vacios. Serie auxiliar (verificar fuente). | https://doi.org/10.5281/zenodo.21509581
FAB038_2E+6 | FABEST | 42CrMo4+QT | FAB038 | Axial | Unnotched hourglass bar | -1 | 484.8969 | 153 | 2000000 |  |  | PUNTO_CURVA_NO_ENSAYO | ELEGIBLE_CONDICIONES | EXCLUIDO_O_REVISION | Identificador en notacion cientifica; estado/nota vacios. Serie auxiliar (verificar fuente). | https://doi.org/10.5281/zenodo.21509581
FAB038_5E+6 | FABEST | 42CrMo4+QT | FAB038 | Axial | Unnotched hourglass bar | -1 | 481.7507 | 153 | 5000000 |  |  | PUNTO_CURVA_NO_ENSAYO | ELEGIBLE_CONDICIONES | EXCLUIDO_O_REVISION | Identificador en notacion cientifica; estado/nota vacios. Serie auxiliar (verificar fuente). | https://doi.org/10.5281/zenodo.21509581
FAB038_1E+7 | FABEST | 42CrMo4+QT | FAB038 | Axial | Unnotched hourglass bar | -1 | 480.6815 | 153 | 10000000 |  |  | PUNTO_CURVA_NO_ENSAYO | ELEGIBLE_CONDICIONES | EXCLUIDO_O_REVISION | Identificador en notacion cientifica; estado/nota vacios. Serie auxiliar (verificar fuente). | https://doi.org/10.5281/zenodo.21509581
FAB038_2E+7 | FABEST | 42CrMo4+QT | FAB038 | Axial | Unnotched hourglass bar | -1 | 480.143 | 153 | 20000000 |  |  | PUNTO_CURVA_NO_ENSAYO | ELEGIBLE_CONDICIONES | EXCLUIDO_O_REVISION | Identificador en notacion cientifica; estado/nota vacios. Serie auxiliar (verificar fuente). | https://doi.org/10.5281/zenodo.21509581
FAB038_5E+7 | FABEST | 42CrMo4+QT | FAB038 | Axial | Unnotched hourglass bar | -1 | 479.8187 | 153 | 50000000 |  |  | PUNTO_CURVA_NO_ENSAYO | ELEGIBLE_CONDICIONES | EXCLUIDO_O_REVISION | Identificador en notacion cientifica; estado/nota vacios. Serie auxiliar (verificar fuente). | https://doi.org/10.5281/zenodo.21509581
FAB038_1E+8 | FABEST | 42CrMo4+QT | FAB038 | Axial | Unnotched hourglass bar | -1 | 479.7103 | 153 | 100000000 |  |  | PUNTO_CURVA_NO_ENSAYO | ELEGIBLE_CONDICIONES | EXCLUIDO_O_REVISION | Identificador en notacion cientifica; estado/nota vacios. Serie auxiliar (verificar fuente). | https://doi.org/10.5281/zenodo.21509581
FAB038_1E+3 | FABEST | 42CrMo4+QT | FAB038 | Axial | Unnotched hourglass bar | -1 | 782.8601 | 153 | 1000 |  |  | PUNTO_CURVA_NO_ENSAYO | ELEGIBLE_CONDICIONES | EXCLUIDO_O_REVISION | Identificador en notacion cientifica; estado/nota vacios. Serie auxiliar (verificar fuente). | https://doi.org/10.5281/zenodo.21509581
FAB038_2E+3 | FABEST | 42CrMo4+QT | FAB038 | Axial | Unnotched hourglass bar | -1 | 749.4939 | 153 | 2000 |  |  | PUNTO_CURVA_NO_ENSAYO | ELEGIBLE_CONDICIONES | EXCLUIDO_O_REVISION | Identificador en notacion cientifica; estado/nota vacios. Serie auxiliar (verificar fuente). | https://doi.org/10.5281/zenodo.21509581
FAB038_5E+3 | FABEST | 42CrMo4+QT | FAB038 | Axial | Unnotched hourglass bar | -1 | 705.3862 | 153 | 5000 |  |  | PUNTO_CURVA_NO_ENSAYO | ELEGIBLE_CONDICIONES | EXCLUIDO_O_REVISION | Identificador en notacion cientifica; estado/nota vacios. Serie auxiliar (verificar fuente). | https://doi.org/10.5281/zenodo.21509581
FAB038_1E+4 | FABEST | 42CrMo4+QT | FAB038 | Axial | Unnotched hourglass bar | -1 | 672.02 | 153 | 10000 |  |  | PUNTO_CURVA_NO_ENSAYO | ELEGIBLE_CONDICIONES | EXCLUIDO_O_REVISION | Identificador en notacion cientifica; estado/nota vacios. Serie auxiliar (verificar fuente). | https://doi.org/10.5281/zenodo.21509581
FAB038_2E+4 | FABEST | 42CrMo4+QT | FAB038 | Axial | Unnotched hourglass bar | -1 | 638.6538 | 153 | 20000 |  |  | PUNTO_CURVA_NO_ENSAYO | ELEGIBLE_CONDICIONES | EXCLUIDO_O_REVISION | Identificador en notacion cientifica; estado/nota vacios. Serie auxiliar (verificar fuente). | https://doi.org/10.5281/zenodo.21509581
FAB038_5E+4 | FABEST | 42CrMo4+QT | FAB038 | Axial | Unnotched hourglass bar | -1 | 594.5461 | 153 | 50000 |  |  | PUNTO_CURVA_NO_ENSAYO | ELEGIBLE_CONDICIONES | EXCLUIDO_O_REVISION | Identificador en notacion cientifica; estado/nota vacios. Serie auxiliar (verificar fuente). | https://doi.org/10.5281/zenodo.21509581
FAB038_1E+5 | FABEST | 42CrMo4+QT | FAB038 | Axial | Unnotched hourglass bar | -1 | 561.1799 | 153 | 100000 |  |  | PUNTO_CURVA_NO_ENSAYO | ELEGIBLE_CONDICIONES | EXCLUIDO_O_REVISION | Identificador en notacion cientifica; estado/nota vacios. Serie auxiliar (verificar fuente). | https://doi.org/10.5281/zenodo.21509581
FAB038_2E+5 | FABEST | 42CrMo4+QT | FAB038 | Axial | Unnotched hourglass bar | -1 | 527.8137 | 153 | 200000 |  |  | PUNTO_CURVA_NO_ENSAYO | ELEGIBLE_CONDICIONES | EXCLUIDO_O_REVISION | Identificador en notacion cientifica; estado/nota vacios. Serie auxiliar (verificar fuente). | https://doi.org/10.5281/zenodo.21509581
FAB038_5E+5 | FABEST | 42CrMo4+QT | FAB038 | Axial | Unnotched hourglass bar | -1 | 483.7059 | 153 | 500000 |  |  | PUNTO_CURVA_NO_ENSAYO | ELEGIBLE_CONDICIONES | EXCLUIDO_O_REVISION | Identificador en notacion cientifica; estado/nota vacios. Serie auxiliar (verificar fuente). | https://doi.org/10.5281/zenodo.21509581
FAB038_1E+6 | FABEST | 42CrMo4+QT | FAB038 | Axial | Unnotched hourglass bar | -1 | 450.3397 | 153 | 1000000 |  |  | PUNTO_CURVA_NO_ENSAYO | ELEGIBLE_CONDICIONES | EXCLUIDO_O_REVISION | Identificador en notacion cientifica; estado/nota vacios. Serie auxiliar (verificar fuente). | https://doi.org/10.5281/zenodo.21509581
FAB038_2E+6 | FABEST | 42CrMo4+QT | FAB038 | Axial | Unnotched hourglass bar | -1 | 416.9735 | 153 | 2000000 |  |  | PUNTO_CURVA_NO_ENSAYO | ELEGIBLE_CONDICIONES | EXCLUIDO_O_REVISION | Identificador en notacion cientifica; estado/nota vacios. Serie auxiliar (verificar fuente). | https://doi.org/10.5281/zenodo.21509581
FAB038_5E+6 | FABEST | 42CrMo4+QT | FAB038 | Axial | Unnotched hourglass bar | -1 | 372.8658 | 153 | 5000000 |  |  | PUNTO_CURVA_NO_ENSAYO | ELEGIBLE_CONDICIONES | EXCLUIDO_O_REVISION | Identificador en notacion cientifica; estado/nota vacios. Serie auxiliar (verificar fuente). | https://doi.org/10.5281/zenodo.21509581
FAB038_1E+7 | FABEST | 42CrMo4+QT | FAB038 | Axial | Unnotched hourglass bar | -1 | 339.4996 | 153 | 10000000 |  |  | PUNTO_CURVA_NO_ENSAYO | ELEGIBLE_CONDICIONES | EXCLUIDO_O_REVISION | Identificador en notacion cientifica; estado/nota vacios. Serie auxiliar (verificar fuente). | https://doi.org/10.5281/zenodo.21509581
FAB038_2E+7 | FABEST | 42CrMo4+QT | FAB038 | Axial | Unnotched hourglass bar | -1 | 306.1334 | 153 | 20000000 |  |  | PUNTO_CURVA_NO_ENSAYO | ELEGIBLE_CONDICIONES | EXCLUIDO_O_REVISION | Identificador en notacion cientifica; estado/nota vacios. Serie auxiliar (verificar fuente). | https://doi.org/10.5281/zenodo.21509581
FAB038_5E+7 | FABEST | 42CrMo4+QT | FAB038 | Axial | Unnotched hourglass bar | -1 | 262.0257 | 153 | 50000000 |  |  | PUNTO_CURVA_NO_ENSAYO | ELEGIBLE_CONDICIONES | EXCLUIDO_O_REVISION | Identificador en notacion cientifica; estado/nota vacios. Serie auxiliar (verificar fuente). | https://doi.org/10.5281/zenodo.21509581
FAB038_1E+8 | FABEST | 42CrMo4+QT | FAB038 | Axial | Unnotched hourglass bar | -1 | 228.6595 | 153 | 100000000 |  |  | PUNTO_CURVA_NO_ENSAYO | ELEGIBLE_CONDICIONES | EXCLUIDO_O_REVISION | Identificador en notacion cientifica; estado/nota vacios. Serie auxiliar (verificar fuente). | https://doi.org/10.5281/zenodo.21509581
FAB045_8 | FABEST | 42CrMo4+QT | FAB045 | Axial | Unnotched hourglass hollow | -1 | 700 | 78 | 24965 | finished |  | ESTADO_INDETERMINADO | ELEGIBLE_CONDICIONES | EXCLUIDO_O_REVISION | Estado de ensayo sin descripcion concluyente del mecanismo de terminacion. | https://doi.org/10.5281/zenodo.21509581
FAB045_6 | FABEST | 42CrMo4+QT | FAB045 | Axial | Unnotched hourglass hollow | -1 | 650 | 78 | 57700 | finished |  | ESTADO_INDETERMINADO | ELEGIBLE_CONDICIONES | EXCLUIDO_O_REVISION | Estado de ensayo sin descripcion concluyente del mecanismo de terminacion. | https://doi.org/10.5281/zenodo.21509581
FAB045_1 | FABEST | 42CrMo4+QT | FAB045 | Axial | Unnotched hourglass hollow | -1 | 600 | 78 | 95288 | finished |  | ESTADO_INDETERMINADO | ELEGIBLE_CONDICIONES | EXCLUIDO_O_REVISION | Estado de ensayo sin descripcion concluyente del mecanismo de terminacion. | https://doi.org/10.5281/zenodo.21509581
FAB045_4 | FABEST | 42CrMo4+QT | FAB045 | Axial | Unnotched hourglass hollow | -1 | 560.2 | 78 | 196098 | finished |  | ESTADO_INDETERMINADO | ELEGIBLE_CONDICIONES | EXCLUIDO_O_REVISION | Estado de ensayo sin descripcion concluyente del mecanismo de terminacion. | https://doi.org/10.5281/zenodo.21509581
FAB045_3 | FABEST | 42CrMo4+QT | FAB045 | Axial | Unnotched hourglass hollow | -1 | 535.9 | 78 | 246664 | finished |  | ESTADO_INDETERMINADO | ELEGIBLE_CONDICIONES | EXCLUIDO_O_REVISION | Estado de ensayo sin descripcion concluyente del mecanismo de terminacion. | https://doi.org/10.5281/zenodo.21509581
FAB045_7 | FABEST | 42CrMo4+QT | FAB045 | Axial | Unnotched hourglass hollow | -1 | 520 | 78 | 3856533 | finished |  | ESTADO_INDETERMINADO | ELEGIBLE_CONDICIONES | EXCLUIDO_O_REVISION | Estado de ensayo sin descripcion concluyente del mecanismo de terminacion. | https://doi.org/10.5281/zenodo.21509581
FAB045_5 | FABEST | 42CrMo4+QT | FAB045 | Axial | Unnotched hourglass hollow | -1 | 501.3 | 78 | 10100000 | interrupted |  | CENSURA_CONFIRMABLE | ELEGIBLE_CONDICIONES | CANDIDATO_ANALISIS | Estado interrupted y ciclos registrados; verificar criterio de fin del ensayo. | https://doi.org/10.5281/zenodo.21509581
FAB045_2 | FABEST | 42CrMo4+QT | FAB045 | Axial | Unnotched hourglass hollow | -1 | 499.8 | 78 | 12616755 | finished |  | ESTADO_INDETERMINADO | ELEGIBLE_CONDICIONES | EXCLUIDO_O_REVISION | Estado de ensayo sin descripcion concluyente del mecanismo de terminacion. | https://doi.org/10.5281/zenodo.21509581
FAB045_1E+3 | FABEST | 42CrMo4+QT | FAB045 | Axial | Unnotched hourglass hollow | -1 | 1030.207 | 78 | 1000 |  |  | PUNTO_CURVA_NO_ENSAYO | ELEGIBLE_CONDICIONES | EXCLUIDO_O_REVISION | Identificador en notacion cientifica; estado/nota vacios. Serie auxiliar (verificar fuente). | https://doi.org/10.5281/zenodo.21509581
FAB045_2E+3 | FABEST | 42CrMo4+QT | FAB045 | Axial | Unnotched hourglass hollow | -1 | 949.8333 | 78 | 2000 |  |  | PUNTO_CURVA_NO_ENSAYO | ELEGIBLE_CONDICIONES | EXCLUIDO_O_REVISION | Identificador en notacion cientifica; estado/nota vacios. Serie auxiliar (verificar fuente). | https://doi.org/10.5281/zenodo.21509581
FAB045_5E+3 | FABEST | 42CrMo4+QT | FAB045 | Axial | Unnotched hourglass hollow | -1 | 853.127 | 78 | 5000 |  |  | PUNTO_CURVA_NO_ENSAYO | ELEGIBLE_CONDICIONES | EXCLUIDO_O_REVISION | Identificador en notacion cientifica; estado/nota vacios. Serie auxiliar (verificar fuente). | https://doi.org/10.5281/zenodo.21509581
FAB045_1E+4 | FABEST | 42CrMo4+QT | FAB045 | Axial | Unnotched hourglass hollow | -1 | 786.5687 | 78 | 10000 |  |  | PUNTO_CURVA_NO_ENSAYO | ELEGIBLE_CONDICIONES | EXCLUIDO_O_REVISION | Identificador en notacion cientifica; estado/nota vacios. Serie auxiliar (verificar fuente). | https://doi.org/10.5281/zenodo.21509581
FAB045_2E+4 | FABEST | 42CrMo4+QT | FAB045 | Axial | Unnotched hourglass hollow | -1 | 725.2031 | 78 | 20000 |  |  | PUNTO_CURVA_NO_ENSAYO | ELEGIBLE_CONDICIONES | EXCLUIDO_O_REVISION | Identificador en notacion cientifica; estado/nota vacios. Serie auxiliar (verificar fuente). | https://doi.org/10.5281/zenodo.21509581
FAB045_5E+4 | FABEST | 42CrMo4+QT | FAB045 | Axial | Unnotched hourglass hollow | -1 | 651.3673 | 78 | 50000 |  |  | PUNTO_CURVA_NO_ENSAYO | ELEGIBLE_CONDICIONES | EXCLUIDO_O_REVISION | Identificador en notacion cientifica; estado/nota vacios. Serie auxiliar (verificar fuente). | https://doi.org/10.5281/zenodo.21509581
FAB045_1E+5 | FABEST | 42CrMo4+QT | FAB045 | Axial | Unnotched hourglass hollow | -1 | 600.5497 | 78 | 100000 |  |  | PUNTO_CURVA_NO_ENSAYO | ELEGIBLE_CONDICIONES | EXCLUIDO_O_REVISION | Identificador en notacion cientifica; estado/nota vacios. Serie auxiliar (verificar fuente). | https://doi.org/10.5281/zenodo.21509581
FAB045_2E+5 | FABEST | 42CrMo4+QT | FAB045 | Axial | Unnotched hourglass hollow | -1 | 553.6967 | 78 | 200000 |  |  | PUNTO_CURVA_NO_ENSAYO | ELEGIBLE_CONDICIONES | EXCLUIDO_O_REVISION | Identificador en notacion cientifica; estado/nota vacios. Serie auxiliar (verificar fuente). | https://doi.org/10.5281/zenodo.21509581
FAB045_5E+5 | FABEST | 42CrMo4+QT | FAB045 | Axial | Unnotched hourglass hollow | -1 | 497.3226 | 78 | 500000 |  |  | PUNTO_CURVA_NO_ENSAYO | ELEGIBLE_CONDICIONES | EXCLUIDO_O_REVISION | Identificador en notacion cientifica; estado/nota vacios. Serie auxiliar (verificar fuente). | https://doi.org/10.5281/zenodo.21509581
FAB045_1E+6 | FABEST | 42CrMo4+QT | FAB045 | Axial | Unnotched hourglass hollow | -1 | 458.5231 | 78 | 1000000 |  |  | PUNTO_CURVA_NO_ENSAYO | ELEGIBLE_CONDICIONES | EXCLUIDO_O_REVISION | Identificador en notacion cientifica; estado/nota vacios. Serie auxiliar (verificar fuente). | https://doi.org/10.5281/zenodo.21509581
FAB045_2E+6 | FABEST | 42CrMo4+QT | FAB045 | Axial | Unnotched hourglass hollow | -1 | 422.7505 | 78 | 2000000 |  |  | PUNTO_CURVA_NO_ENSAYO | ELEGIBLE_CONDICIONES | EXCLUIDO_O_REVISION | Identificador en notacion cientifica; estado/nota vacios. Serie auxiliar (verificar fuente). | https://doi.org/10.5281/zenodo.21509581
FAB045_5E+6 | FABEST | 42CrMo4+QT | FAB045 | Axial | Unnotched hourglass hollow | -1 | 379.7086 | 78 | 5000000 |  |  | PUNTO_CURVA_NO_ENSAYO | ELEGIBLE_CONDICIONES | EXCLUIDO_O_REVISION | Identificador en notacion cientifica; estado/nota vacios. Serie auxiliar (verificar fuente). | https://doi.org/10.5281/zenodo.21509581
FAB045_1E+7 | FABEST | 42CrMo4+QT | FAB045 | Axial | Unnotched hourglass hollow | -1 | 350.0849 | 78 | 10000000 |  |  | PUNTO_CURVA_NO_ENSAYO | ELEGIBLE_CONDICIONES | EXCLUIDO_O_REVISION | Identificador en notacion cientifica; estado/nota vacios. Serie auxiliar (verificar fuente). | https://doi.org/10.5281/zenodo.21509581
FAB045_2E+7 | FABEST | 42CrMo4+QT | FAB045 | Axial | Unnotched hourglass hollow | -1 | 322.7724 | 78 | 20000000 |  |  | PUNTO_CURVA_NO_ENSAYO | ELEGIBLE_CONDICIONES | EXCLUIDO_O_REVISION | Identificador en notacion cientifica; estado/nota vacios. Serie auxiliar (verificar fuente). | https://doi.org/10.5281/zenodo.21509581
FAB045_5E+7 | FABEST | 42CrMo4+QT | FAB045 | Axial | Unnotched hourglass hollow | -1 | 289.9097 | 78 | 50000000 |  |  | PUNTO_CURVA_NO_ENSAYO | ELEGIBLE_CONDICIONES | EXCLUIDO_O_REVISION | Identificador en notacion cientifica; estado/nota vacios. Serie auxiliar (verificar fuente). | https://doi.org/10.5281/zenodo.21509581
FAB045_1E+8 | FABEST | 42CrMo4+QT | FAB045 | Axial | Unnotched hourglass hollow | -1 | 267.2918 | 78 | 100000000 |  |  | PUNTO_CURVA_NO_ENSAYO | ELEGIBLE_CONDICIONES | EXCLUIDO_O_REVISION | Identificador en notacion cientifica; estado/nota vacios. Serie auxiliar (verificar fuente). | https://doi.org/10.5281/zenodo.21509581
FAB045_1E+3 | FABEST | 42CrMo4+QT | FAB045 | Axial | Unnotched hourglass hollow | -1 | 820.8485 | 78 | 1000 |  |  | PUNTO_CURVA_NO_ENSAYO | ELEGIBLE_CONDICIONES | EXCLUIDO_O_REVISION | Identificador en notacion cientifica; estado/nota vacios. Serie auxiliar (verificar fuente). | https://doi.org/10.5281/zenodo.21509581
FAB045_2E+3 | FABEST | 42CrMo4+QT | FAB045 | Axial | Unnotched hourglass hollow | -1 | 813.2351 | 78 | 2000 |  |  | PUNTO_CURVA_NO_ENSAYO | ELEGIBLE_CONDICIONES | EXCLUIDO_O_REVISION | Identificador en notacion cientifica; estado/nota vacios. Serie auxiliar (verificar fuente). | https://doi.org/10.5281/zenodo.21509581
FAB045_5E+3 | FABEST | 42CrMo4+QT | FAB045 | Axial | Unnotched hourglass hollow | -1 | 792.5038 | 78 | 5000 |  |  | PUNTO_CURVA_NO_ENSAYO | ELEGIBLE_CONDICIONES | EXCLUIDO_O_REVISION | Identificador en notacion cientifica; estado/nota vacios. Serie auxiliar (verificar fuente). | https://doi.org/10.5281/zenodo.21509581
FAB045_1E+4 | FABEST | 42CrMo4+QT | FAB045 | Axial | Unnotched hourglass hollow | -1 | 763.6474 | 78 | 10000 |  |  | PUNTO_CURVA_NO_ENSAYO | ELEGIBLE_CONDICIONES | EXCLUIDO_O_REVISION | Identificador en notacion cientifica; estado/nota vacios. Serie auxiliar (verificar fuente). | https://doi.org/10.5281/zenodo.21509581
FAB045_2E+4 | FABEST | 42CrMo4+QT | FAB045 | Axial | Unnotched hourglass hollow | -1 | 720.6311 | 78 | 20000 |  |  | PUNTO_CURVA_NO_ENSAYO | ELEGIBLE_CONDICIONES | EXCLUIDO_O_REVISION | Identificador en notacion cientifica; estado/nota vacios. Serie auxiliar (verificar fuente). | https://doi.org/10.5281/zenodo.21509581
FAB045_5E+4 | FABEST | 42CrMo4+QT | FAB045 | Axial | Unnotched hourglass hollow | -1 | 649.2153 | 78 | 50000 |  |  | PUNTO_CURVA_NO_ENSAYO | ELEGIBLE_CONDICIONES | EXCLUIDO_O_REVISION | Identificador en notacion cientifica; estado/nota vacios. Serie auxiliar (verificar fuente). | https://doi.org/10.5281/zenodo.21509581
FAB045_1E+5 | FABEST | 42CrMo4+QT | FAB045 | Axial | Unnotched hourglass hollow | -1 | 597.9784 | 78 | 100000 |  |  | PUNTO_CURVA_NO_ENSAYO | ELEGIBLE_CONDICIONES | EXCLUIDO_O_REVISION | Identificador en notacion cientifica; estado/nota vacios. Serie auxiliar (verificar fuente). | https://doi.org/10.5281/zenodo.21509581
FAB045_2E+5 | FABEST | 42CrMo4+QT | FAB045 | Axial | Unnotched hourglass hollow | -1 | 559.1491 | 78 | 200000 |  |  | PUNTO_CURVA_NO_ENSAYO | ELEGIBLE_CONDICIONES | EXCLUIDO_O_REVISION | Identificador en notacion cientifica; estado/nota vacios. Serie auxiliar (verificar fuente). | https://doi.org/10.5281/zenodo.21509581
FAB045_5E+5 | FABEST | 42CrMo4+QT | FAB045 | Axial | Unnotched hourglass hollow | -1 | 528.5598 | 78 | 500000 |  |  | PUNTO_CURVA_NO_ENSAYO | ELEGIBLE_CONDICIONES | EXCLUIDO_O_REVISION | Identificador en notacion cientifica; estado/nota vacios. Serie auxiliar (verificar fuente). | https://doi.org/10.5281/zenodo.21509581
FAB045_1E+6 | FABEST | 42CrMo4+QT | FAB045 | Axial | Unnotched hourglass hollow | -1 | 516.6762 | 78 | 1000000 |  |  | PUNTO_CURVA_NO_ENSAYO | ELEGIBLE_CONDICIONES | EXCLUIDO_O_REVISION | Identificador en notacion cientifica; estado/nota vacios. Serie auxiliar (verificar fuente). | https://doi.org/10.5281/zenodo.21509581
FAB045_2E+6 | FABEST | 42CrMo4+QT | FAB045 | Axial | Unnotched hourglass hollow | -1 | 510.3539 | 78 | 2000000 |  |  | PUNTO_CURVA_NO_ENSAYO | ELEGIBLE_CONDICIONES | EXCLUIDO_O_REVISION | Identificador en notacion cientifica; estado/nota vacios. Serie auxiliar (verificar fuente). | https://doi.org/10.5281/zenodo.21509581
FAB045_5E+6 | FABEST | 42CrMo4+QT | FAB045 | Axial | Unnotched hourglass hollow | -1 | 506.4287 | 78 | 5000000 |  |  | PUNTO_CURVA_NO_ENSAYO | ELEGIBLE_CONDICIONES | EXCLUIDO_O_REVISION | Identificador en notacion cientifica; estado/nota vacios. Serie auxiliar (verificar fuente). | https://doi.org/10.5281/zenodo.21509581
FAB045_1E+7 | FABEST | 42CrMo4+QT | FAB045 | Axial | Unnotched hourglass hollow | -1 | 505.0974 | 78 | 10000000 |  |  | PUNTO_CURVA_NO_ENSAYO | ELEGIBLE_CONDICIONES | EXCLUIDO_O_REVISION | Identificador en notacion cientifica; estado/nota vacios. Serie auxiliar (verificar fuente). | https://doi.org/10.5281/zenodo.21509581
FAB045_2E+7 | FABEST | 42CrMo4+QT | FAB045 | Axial | Unnotched hourglass hollow | -1 | 504.4274 | 78 | 20000000 |  |  | PUNTO_CURVA_NO_ENSAYO | ELEGIBLE_CONDICIONES | EXCLUIDO_O_REVISION | Identificador en notacion cientifica; estado/nota vacios. Serie auxiliar (verificar fuente). | https://doi.org/10.5281/zenodo.21509581
FAB045_5E+7 | FABEST | 42CrMo4+QT | FAB045 | Axial | Unnotched hourglass hollow | -1 | 504.024 | 78 | 50000000 |  |  | PUNTO_CURVA_NO_ENSAYO | ELEGIBLE_CONDICIONES | EXCLUIDO_O_REVISION | Identificador en notacion cientifica; estado/nota vacios. Serie auxiliar (verificar fuente). | https://doi.org/10.5281/zenodo.21509581
FAB045_1E+8 | FABEST | 42CrMo4+QT | FAB045 | Axial | Unnotched hourglass hollow | -1 | 503.8893 | 78 | 100000000 |  |  | PUNTO_CURVA_NO_ENSAYO | ELEGIBLE_CONDICIONES | EXCLUIDO_O_REVISION | Identificador en notacion cientifica; estado/nota vacios. Serie auxiliar (verificar fuente). | https://doi.org/10.5281/zenodo.21509581
FAB045_1E+3 | FABEST | 42CrMo4+QT | FAB045 | Axial | Unnotched hourglass hollow | -1 | 934.3805 | 78 | 1000 |  |  | PUNTO_CURVA_NO_ENSAYO | ELEGIBLE_CONDICIONES | EXCLUIDO_O_REVISION | Identificador en notacion cientifica; estado/nota vacios. Serie auxiliar (verificar fuente). | https://doi.org/10.5281/zenodo.21509581
FAB045_2E+3 | FABEST | 42CrMo4+QT | FAB045 | Axial | Unnotched hourglass hollow | -1 | 884.5526 | 78 | 2000 |  |  | PUNTO_CURVA_NO_ENSAYO | ELEGIBLE_CONDICIONES | EXCLUIDO_O_REVISION | Identificador en notacion cientifica; estado/nota vacios. Serie auxiliar (verificar fuente). | https://doi.org/10.5281/zenodo.21509581
FAB045_5E+3 | FABEST | 42CrMo4+QT | FAB045 | Axial | Unnotched hourglass hollow | -1 | 818.6838 | 78 | 5000 |  |  | PUNTO_CURVA_NO_ENSAYO | ELEGIBLE_CONDICIONES | EXCLUIDO_O_REVISION | Identificador en notacion cientifica; estado/nota vacios. Serie auxiliar (verificar fuente). | https://doi.org/10.5281/zenodo.21509581
FAB045_1E+4 | FABEST | 42CrMo4+QT | FAB045 | Axial | Unnotched hourglass hollow | -1 | 768.856 | 78 | 10000 |  |  | PUNTO_CURVA_NO_ENSAYO | ELEGIBLE_CONDICIONES | EXCLUIDO_O_REVISION | Identificador en notacion cientifica; estado/nota vacios. Serie auxiliar (verificar fuente). | https://doi.org/10.5281/zenodo.21509581
FAB045_2E+4 | FABEST | 42CrMo4+QT | FAB045 | Axial | Unnotched hourglass hollow | -1 | 719.0281 | 78 | 20000 |  |  | PUNTO_CURVA_NO_ENSAYO | ELEGIBLE_CONDICIONES | EXCLUIDO_O_REVISION | Identificador en notacion cientifica; estado/nota vacios. Serie auxiliar (verificar fuente). | https://doi.org/10.5281/zenodo.21509581
FAB045_5E+4 | FABEST | 42CrMo4+QT | FAB045 | Axial | Unnotched hourglass hollow | -1 | 653.1593 | 78 | 50000 |  |  | PUNTO_CURVA_NO_ENSAYO | ELEGIBLE_CONDICIONES | EXCLUIDO_O_REVISION | Identificador en notacion cientifica; estado/nota vacios. Serie auxiliar (verificar fuente). | https://doi.org/10.5281/zenodo.21509581
FAB045_1E+5 | FABEST | 42CrMo4+QT | FAB045 | Axial | Unnotched hourglass hollow | -1 | 603.3314 | 78 | 100000 |  |  | PUNTO_CURVA_NO_ENSAYO | ELEGIBLE_CONDICIONES | EXCLUIDO_O_REVISION | Identificador en notacion cientifica; estado/nota vacios. Serie auxiliar (verificar fuente). | https://doi.org/10.5281/zenodo.21509581
FAB045_2E+5 | FABEST | 42CrMo4+QT | FAB045 | Axial | Unnotched hourglass hollow | -1 | 553.5036 | 78 | 200000 |  |  | PUNTO_CURVA_NO_ENSAYO | ELEGIBLE_CONDICIONES | EXCLUIDO_O_REVISION | Identificador en notacion cientifica; estado/nota vacios. Serie auxiliar (verificar fuente). | https://doi.org/10.5281/zenodo.21509581
FAB045_5E+5 | FABEST | 42CrMo4+QT | FAB045 | Axial | Unnotched hourglass hollow | -1 | 487.6348 | 78 | 500000 |  |  | PUNTO_CURVA_NO_ENSAYO | ELEGIBLE_CONDICIONES | EXCLUIDO_O_REVISION | Identificador en notacion cientifica; estado/nota vacios. Serie auxiliar (verificar fuente). | https://doi.org/10.5281/zenodo.21509581
FAB045_1E+6 | FABEST | 42CrMo4+QT | FAB045 | Axial | Unnotched hourglass hollow | -1 | 437.8069 | 78 | 1000000 |  |  | PUNTO_CURVA_NO_ENSAYO | ELEGIBLE_CONDICIONES | EXCLUIDO_O_REVISION | Identificador en notacion cientifica; estado/nota vacios. Serie auxiliar (verificar fuente). | https://doi.org/10.5281/zenodo.21509581
FAB045_2E+6 | FABEST | 42CrMo4+QT | FAB045 | Axial | Unnotched hourglass hollow | -1 | 387.9791 | 78 | 2000000 |  |  | PUNTO_CURVA_NO_ENSAYO | ELEGIBLE_CONDICIONES | EXCLUIDO_O_REVISION | Identificador en notacion cientifica; estado/nota vacios. Serie auxiliar (verificar fuente). | https://doi.org/10.5281/zenodo.21509581
FAB045_5E+6 | FABEST | 42CrMo4+QT | FAB045 | Axial | Unnotched hourglass hollow | -1 | 322.1103 | 78 | 5000000 |  |  | PUNTO_CURVA_NO_ENSAYO | ELEGIBLE_CONDICIONES | EXCLUIDO_O_REVISION | Identificador en notacion cientifica; estado/nota vacios. Serie auxiliar (verificar fuente). | https://doi.org/10.5281/zenodo.21509581
FAB045_1E+7 | FABEST | 42CrMo4+QT | FAB045 | Axial | Unnotched hourglass hollow | -1 | 272.2824 | 78 | 10000000 |  |  | PUNTO_CURVA_NO_ENSAYO | ELEGIBLE_CONDICIONES | EXCLUIDO_O_REVISION | Identificador en notacion cientifica; estado/nota vacios. Serie auxiliar (verificar fuente). | https://doi.org/10.5281/zenodo.21509581
FAB045_2E+7 | FABEST | 42CrMo4+QT | FAB045 | Axial | Unnotched hourglass hollow | -1 | 222.4546 | 78 | 20000000 |  |  | PUNTO_CURVA_NO_ENSAYO | ELEGIBLE_CONDICIONES | EXCLUIDO_O_REVISION | Identificador en notacion cientifica; estado/nota vacios. Serie auxiliar (verificar fuente). | https://doi.org/10.5281/zenodo.21509581
FAB045_5E+7 | FABEST | 42CrMo4+QT | FAB045 | Axial | Unnotched hourglass hollow | -1 | 156.5857 | 78 | 50000000 |  |  | PUNTO_CURVA_NO_ENSAYO | ELEGIBLE_CONDICIONES | EXCLUIDO_O_REVISION | Identificador en notacion cientifica; estado/nota vacios. Serie auxiliar (verificar fuente). | https://doi.org/10.5281/zenodo.21509581
FAB045_1E+8 | FABEST | 42CrMo4+QT | FAB045 | Axial | Unnotched hourglass hollow | -1 | 106.7579 | 78 | 100000000 |  |  | PUNTO_CURVA_NO_ENSAYO | ELEGIBLE_CONDICIONES | EXCLUIDO_O_REVISION | Identificador en notacion cientifica; estado/nota vacios. Serie auxiliar (verificar fuente). | https://doi.org/10.5281/zenodo.21509581
FAB046_6 | FABEST | 42CrMo4+QT | FAB046 | Axial | Unnotched hourglass hollow | -1 | 750 | 78 | 14614 | finished |  | ESTADO_INDETERMINADO | ELEGIBLE_CONDICIONES | EXCLUIDO_O_REVISION | Estado de ensayo sin descripcion concluyente del mecanismo de terminacion. | https://doi.org/10.5281/zenodo.21509581
FAB046_3 | FABEST | 42CrMo4+QT | FAB046 | Axial | Unnotched hourglass hollow | -1 | 700 | 78 | 39810 | finished |  | ESTADO_INDETERMINADO | ELEGIBLE_CONDICIONES | EXCLUIDO_O_REVISION | Estado de ensayo sin descripcion concluyente del mecanismo de terminacion. | https://doi.org/10.5281/zenodo.21509581
FAB046_4 | FABEST | 42CrMo4+QT | FAB046 | Axial | Unnotched hourglass hollow | -1 | 650 | 78 | 172382 | finished |  | ESTADO_INDETERMINADO | ELEGIBLE_CONDICIONES | EXCLUIDO_O_REVISION | Estado de ensayo sin descripcion concluyente del mecanismo de terminacion. | https://doi.org/10.5281/zenodo.21509581
FAB046_8 | FABEST | 42CrMo4+QT | FAB046 | Axial | Unnotched hourglass hollow | -1 | 605 | 78 | 193360 | finished |  | ESTADO_INDETERMINADO | ELEGIBLE_CONDICIONES | EXCLUIDO_O_REVISION | Estado de ensayo sin descripcion concluyente del mecanismo de terminacion. | https://doi.org/10.5281/zenodo.21509581
FAB046_7 | FABEST | 42CrMo4+QT | FAB046 | Axial | Unnotched hourglass hollow | -1 | 615 | 78 | 199032 | finished |  | ESTADO_INDETERMINADO | ELEGIBLE_CONDICIONES | EXCLUIDO_O_REVISION | Estado de ensayo sin descripcion concluyente del mecanismo de terminacion. | https://doi.org/10.5281/zenodo.21509581
FAB046_9 | FABEST | 42CrMo4+QT | FAB046 | Axial | Unnotched hourglass hollow | -1 | 580 | 78 | 256120 | finished |  | ESTADO_INDETERMINADO | ELEGIBLE_CONDICIONES | EXCLUIDO_O_REVISION | Estado de ensayo sin descripcion concluyente del mecanismo de terminacion. | https://doi.org/10.5281/zenodo.21509581
FAB046_5 | FABEST | 42CrMo4+QT | FAB046 | Axial | Unnotched hourglass hollow | -1 | 630 | 78 | 506360 | finished |  | ESTADO_INDETERMINADO | ELEGIBLE_CONDICIONES | EXCLUIDO_O_REVISION | Estado de ensayo sin descripcion concluyente del mecanismo de terminacion. | https://doi.org/10.5281/zenodo.21509581
FAB046_1 | FABEST | 42CrMo4+QT | FAB046 | Axial | Unnotched hourglass hollow | -1 | 526 | 78 | 10100000 | interrupted |  | CENSURA_CONFIRMABLE | ELEGIBLE_CONDICIONES | CANDIDATO_ANALISIS | Estado interrupted y ciclos registrados; verificar criterio de fin del ensayo. | https://doi.org/10.5281/zenodo.21509581
FAB046_2 | FABEST | 42CrMo4+QT | FAB046 | Axial | Unnotched hourglass hollow | -1 | 600.2 | 78 | 10100008 | interrupted |  | CENSURA_CONFIRMABLE | ELEGIBLE_CONDICIONES | CANDIDATO_ANALISIS | Estado interrupted y ciclos registrados; verificar criterio de fin del ensayo. | https://doi.org/10.5281/zenodo.21509581
FAB046_10 | FABEST | 42CrMo4+QT | FAB046 | Axial | Unnotched hourglass hollow | -1 | 550 | 78 | 10100009 | interrupted |  | CENSURA_CONFIRMABLE | ELEGIBLE_CONDICIONES | CANDIDATO_ANALISIS | Estado interrupted y ciclos registrados; verificar criterio de fin del ensayo. | https://doi.org/10.5281/zenodo.21509581
FAB046_1E+3 | FABEST | 42CrMo4+QT | FAB046 | Axial | Unnotched hourglass hollow | -1 | 963.8548 | 78 | 1000 |  |  | PUNTO_CURVA_NO_ENSAYO | ELEGIBLE_CONDICIONES | EXCLUIDO_O_REVISION | Identificador en notacion cientifica; estado/nota vacios. Serie auxiliar (verificar fuente). | https://doi.org/10.5281/zenodo.21509581
FAB046_2E+3 | FABEST | 42CrMo4+QT | FAB046 | Axial | Unnotched hourglass hollow | -1 | 909.9012 | 78 | 2000 |  |  | PUNTO_CURVA_NO_ENSAYO | ELEGIBLE_CONDICIONES | EXCLUIDO_O_REVISION | Identificador en notacion cientifica; estado/nota vacios. Serie auxiliar (verificar fuente). | https://doi.org/10.5281/zenodo.21509581
FAB046_5E+3 | FABEST | 42CrMo4+QT | FAB046 | Axial | Unnotched hourglass hollow | -1 | 843.1855 | 78 | 5000 |  |  | PUNTO_CURVA_NO_ENSAYO | ELEGIBLE_CONDICIONES | EXCLUIDO_O_REVISION | Identificador en notacion cientifica; estado/nota vacios. Serie auxiliar (verificar fuente). | https://doi.org/10.5281/zenodo.21509581
FAB046_1E+4 | FABEST | 42CrMo4+QT | FAB046 | Axial | Unnotched hourglass hollow | -1 | 795.9866 | 78 | 10000 |  |  | PUNTO_CURVA_NO_ENSAYO | ELEGIBLE_CONDICIONES | EXCLUIDO_O_REVISION | Identificador en notacion cientifica; estado/nota vacios. Serie auxiliar (verificar fuente). | https://doi.org/10.5281/zenodo.21509581
FAB046_2E+4 | FABEST | 42CrMo4+QT | FAB046 | Axial | Unnotched hourglass hollow | -1 | 751.4298 | 78 | 20000 |  |  | PUNTO_CURVA_NO_ENSAYO | ELEGIBLE_CONDICIONES | EXCLUIDO_O_REVISION | Identificador en notacion cientifica; estado/nota vacios. Serie auxiliar (verificar fuente). | https://doi.org/10.5281/zenodo.21509581
FAB046_5E+4 | FABEST | 42CrMo4+QT | FAB046 | Axial | Unnotched hourglass hollow | -1 | 696.3335 | 78 | 50000 |  |  | PUNTO_CURVA_NO_ENSAYO | ELEGIBLE_CONDICIONES | EXCLUIDO_O_REVISION | Identificador en notacion cientifica; estado/nota vacios. Serie auxiliar (verificar fuente). | https://doi.org/10.5281/zenodo.21509581
FAB046_1E+5 | FABEST | 42CrMo4+QT | FAB046 | Axial | Unnotched hourglass hollow | -1 | 657.355 | 78 | 100000 |  |  | PUNTO_CURVA_NO_ENSAYO | ELEGIBLE_CONDICIONES | EXCLUIDO_O_REVISION | Identificador en notacion cientifica; estado/nota vacios. Serie auxiliar (verificar fuente). | https://doi.org/10.5281/zenodo.21509581
FAB046_2E+5 | FABEST | 42CrMo4+QT | FAB046 | Axial | Unnotched hourglass hollow | -1 | 620.5583 | 78 | 200000 |  |  | PUNTO_CURVA_NO_ENSAYO | ELEGIBLE_CONDICIONES | EXCLUIDO_O_REVISION | Identificador en notacion cientifica; estado/nota vacios. Serie auxiliar (verificar fuente). | https://doi.org/10.5281/zenodo.21509581
FAB046_5E+5 | FABEST | 42CrMo4+QT | FAB046 | Axial | Unnotched hourglass hollow | -1 | 575.0578 | 78 | 500000 |  |  | PUNTO_CURVA_NO_ENSAYO | ELEGIBLE_CONDICIONES | EXCLUIDO_O_REVISION | Identificador en notacion cientifica; estado/nota vacios. Serie auxiliar (verificar fuente). | https://doi.org/10.5281/zenodo.21509581
FAB046_1E+6 | FABEST | 42CrMo4+QT | FAB046 | Axial | Unnotched hourglass hollow | -1 | 542.8679 | 78 | 1000000 |  |  | PUNTO_CURVA_NO_ENSAYO | ELEGIBLE_CONDICIONES | EXCLUIDO_O_REVISION | Identificador en notacion cientifica; estado/nota vacios. Serie auxiliar (verificar fuente). | https://doi.org/10.5281/zenodo.21509581
FAB046_2E+6 | FABEST | 42CrMo4+QT | FAB046 | Axial | Unnotched hourglass hollow | -1 | 512.4798 | 78 | 2000000 |  |  | PUNTO_CURVA_NO_ENSAYO | ELEGIBLE_CONDICIONES | EXCLUIDO_O_REVISION | Identificador en notacion cientifica; estado/nota vacios. Serie auxiliar (verificar fuente). | https://doi.org/10.5281/zenodo.21509581
FAB046_5E+6 | FABEST | 42CrMo4+QT | FAB046 | Axial | Unnotched hourglass hollow | -1 | 474.9038 | 78 | 5000000 |  |  | PUNTO_CURVA_NO_ENSAYO | ELEGIBLE_CONDICIONES | EXCLUIDO_O_REVISION | Identificador en notacion cientifica; estado/nota vacios. Serie auxiliar (verificar fuente). | https://doi.org/10.5281/zenodo.21509581
FAB046_1E+7 | FABEST | 42CrMo4+QT | FAB046 | Axial | Unnotched hourglass hollow | -1 | 448.3202 | 78 | 10000000 |  |  | PUNTO_CURVA_NO_ENSAYO | ELEGIBLE_CONDICIONES | EXCLUIDO_O_REVISION | Identificador en notacion cientifica; estado/nota vacios. Serie auxiliar (verificar fuente). | https://doi.org/10.5281/zenodo.21509581
FAB046_2E+7 | FABEST | 42CrMo4+QT | FAB046 | Axial | Unnotched hourglass hollow | -1 | 423.2247 | 78 | 20000000 |  |  | PUNTO_CURVA_NO_ENSAYO | ELEGIBLE_CONDICIONES | EXCLUIDO_O_REVISION | Identificador en notacion cientifica; estado/nota vacios. Serie auxiliar (verificar fuente). | https://doi.org/10.5281/zenodo.21509581
FAB046_5E+7 | FABEST | 42CrMo4+QT | FAB046 | Axial | Unnotched hourglass hollow | -1 | 392.193 | 78 | 50000000 |  |  | PUNTO_CURVA_NO_ENSAYO | ELEGIBLE_CONDICIONES | EXCLUIDO_O_REVISION | Identificador en notacion cientifica; estado/nota vacios. Serie auxiliar (verificar fuente). | https://doi.org/10.5281/zenodo.21509581
FAB046_1E+8 | FABEST | 42CrMo4+QT | FAB046 | Axial | Unnotched hourglass hollow | -1 | 370.2393 | 78 | 100000000 |  |  | PUNTO_CURVA_NO_ENSAYO | ELEGIBLE_CONDICIONES | EXCLUIDO_O_REVISION | Identificador en notacion cientifica; estado/nota vacios. Serie auxiliar (verificar fuente). | https://doi.org/10.5281/zenodo.21509581
FAB046_1E+3 | FABEST | 42CrMo4+QT | FAB046 | Axial | Unnotched hourglass hollow | -1 | 843.4018 | 78 | 1000 |  |  | PUNTO_CURVA_NO_ENSAYO | ELEGIBLE_CONDICIONES | EXCLUIDO_O_REVISION | Identificador en notacion cientifica; estado/nota vacios. Serie auxiliar (verificar fuente). | https://doi.org/10.5281/zenodo.21509581
FAB046_2E+3 | FABEST | 42CrMo4+QT | FAB046 | Axial | Unnotched hourglass hollow | -1 | 833.2742 | 78 | 2000 |  |  | PUNTO_CURVA_NO_ENSAYO | ELEGIBLE_CONDICIONES | EXCLUIDO_O_REVISION | Identificador en notacion cientifica; estado/nota vacios. Serie auxiliar (verificar fuente). | https://doi.org/10.5281/zenodo.21509581
FAB046_5E+3 | FABEST | 42CrMo4+QT | FAB046 | Axial | Unnotched hourglass hollow | -1 | 807.4383 | 78 | 5000 |  |  | PUNTO_CURVA_NO_ENSAYO | ELEGIBLE_CONDICIONES | EXCLUIDO_O_REVISION | Identificador en notacion cientifica; estado/nota vacios. Serie auxiliar (verificar fuente). | https://doi.org/10.5281/zenodo.21509581
FAB046_1E+4 | FABEST | 42CrMo4+QT | FAB046 | Axial | Unnotched hourglass hollow | -1 | 775.1527 | 78 | 10000 |  |  | PUNTO_CURVA_NO_ENSAYO | ELEGIBLE_CONDICIONES | EXCLUIDO_O_REVISION | Identificador en notacion cientifica; estado/nota vacios. Serie auxiliar (verificar fuente). | https://doi.org/10.5281/zenodo.21509581
FAB046_2E+4 | FABEST | 42CrMo4+QT | FAB046 | Axial | Unnotched hourglass hollow | -1 | 733.4447 | 78 | 20000 |  |  | PUNTO_CURVA_NO_ENSAYO | ELEGIBLE_CONDICIONES | EXCLUIDO_O_REVISION | Identificador en notacion cientifica; estado/nota vacios. Serie auxiliar (verificar fuente). | https://doi.org/10.5281/zenodo.21509581
FAB046_5E+4 | FABEST | 42CrMo4+QT | FAB046 | Axial | Unnotched hourglass hollow | -1 | 676.9316 | 78 | 50000 |  |  | PUNTO_CURVA_NO_ENSAYO | ELEGIBLE_CONDICIONES | EXCLUIDO_O_REVISION | Identificador en notacion cientifica; estado/nota vacios. Serie auxiliar (verificar fuente). | https://doi.org/10.5281/zenodo.21509581
FAB046_1E+5 | FABEST | 42CrMo4+QT | FAB046 | Axial | Unnotched hourglass hollow | -1 | 643.6948 | 78 | 100000 |  |  | PUNTO_CURVA_NO_ENSAYO | ELEGIBLE_CONDICIONES | EXCLUIDO_O_REVISION | Identificador en notacion cientifica; estado/nota vacios. Serie auxiliar (verificar fuente). | https://doi.org/10.5281/zenodo.21509581
FAB046_2E+5 | FABEST | 42CrMo4+QT | FAB046 | Axial | Unnotched hourglass hollow | -1 | 621.6794 | 78 | 200000 |  |  | PUNTO_CURVA_NO_ENSAYO | ELEGIBLE_CONDICIONES | EXCLUIDO_O_REVISION | Identificador en notacion cientifica; estado/nota vacios. Serie auxiliar (verificar fuente). | https://doi.org/10.5281/zenodo.21509581
FAB046_5E+5 | FABEST | 42CrMo4+QT | FAB046 | Axial | Unnotched hourglass hollow | -1 | 605.9788 | 78 | 500000 |  |  | PUNTO_CURVA_NO_ENSAYO | ELEGIBLE_CONDICIONES | EXCLUIDO_O_REVISION | Identificador en notacion cientifica; estado/nota vacios. Serie auxiliar (verificar fuente). | https://doi.org/10.5281/zenodo.21509581
FAB046_1E+6 | FABEST | 42CrMo4+QT | FAB046 | Axial | Unnotched hourglass hollow | -1 | 600.2338 | 78 | 1000000 |  |  | PUNTO_CURVA_NO_ENSAYO | ELEGIBLE_CONDICIONES | EXCLUIDO_O_REVISION | Identificador en notacion cientifica; estado/nota vacios. Serie auxiliar (verificar fuente). | https://doi.org/10.5281/zenodo.21509581
FAB046_2E+6 | FABEST | 42CrMo4+QT | FAB046 | Axial | Unnotched hourglass hollow | -1 | 597.2539 | 78 | 2000000 |  |  | PUNTO_CURVA_NO_ENSAYO | ELEGIBLE_CONDICIONES | EXCLUIDO_O_REVISION | Identificador en notacion cientifica; estado/nota vacios. Serie auxiliar (verificar fuente). | https://doi.org/10.5281/zenodo.21509581
FAB046_5E+6 | FABEST | 42CrMo4+QT | FAB046 | Axial | Unnotched hourglass hollow | -1 | 595.43 | 78 | 5000000 |  |  | PUNTO_CURVA_NO_ENSAYO | ELEGIBLE_CONDICIONES | EXCLUIDO_O_REVISION | Identificador en notacion cientifica; estado/nota vacios. Serie auxiliar (verificar fuente). | https://doi.org/10.5281/zenodo.21509581
FAB046_1E+7 | FABEST | 42CrMo4+QT | FAB046 | Axial | Unnotched hourglass hollow | -1 | 594.8159 | 78 | 10000000 |  |  | PUNTO_CURVA_NO_ENSAYO | ELEGIBLE_CONDICIONES | EXCLUIDO_O_REVISION | Identificador en notacion cientifica; estado/nota vacios. Serie auxiliar (verificar fuente). | https://doi.org/10.5281/zenodo.21509581
FAB046_2E+7 | FABEST | 42CrMo4+QT | FAB046 | Axial | Unnotched hourglass hollow | -1 | 594.5077 | 78 | 20000000 |  |  | PUNTO_CURVA_NO_ENSAYO | ELEGIBLE_CONDICIONES | EXCLUIDO_O_REVISION | Identificador en notacion cientifica; estado/nota vacios. Serie auxiliar (verificar fuente). | https://doi.org/10.5281/zenodo.21509581
FAB046_5E+7 | FABEST | 42CrMo4+QT | FAB046 | Axial | Unnotched hourglass hollow | -1 | 594.3224 | 78 | 50000000 |  |  | PUNTO_CURVA_NO_ENSAYO | ELEGIBLE_CONDICIONES | EXCLUIDO_O_REVISION | Identificador en notacion cientifica; estado/nota vacios. Serie auxiliar (verificar fuente). | https://doi.org/10.5281/zenodo.21509581
FAB046_1E+8 | FABEST | 42CrMo4+QT | FAB046 | Axial | Unnotched hourglass hollow | -1 | 594.2606 | 78 | 100000000 |  |  | PUNTO_CURVA_NO_ENSAYO | ELEGIBLE_CONDICIONES | EXCLUIDO_O_REVISION | Identificador en notacion cientifica; estado/nota vacios. Serie auxiliar (verificar fuente). | https://doi.org/10.5281/zenodo.21509581
FAB046_1E+3 | FABEST | 42CrMo4+QT | FAB046 | Axial | Unnotched hourglass hollow | -1 | 910.242 | 78 | 1000 |  |  | PUNTO_CURVA_NO_ENSAYO | ELEGIBLE_CONDICIONES | EXCLUIDO_O_REVISION | Identificador en notacion cientifica; estado/nota vacios. Serie auxiliar (verificar fuente). | https://doi.org/10.5281/zenodo.21509581
FAB046_2E+3 | FABEST | 42CrMo4+QT | FAB046 | Axial | Unnotched hourglass hollow | -1 | 872.5259 | 78 | 2000 |  |  | PUNTO_CURVA_NO_ENSAYO | ELEGIBLE_CONDICIONES | EXCLUIDO_O_REVISION | Identificador en notacion cientifica; estado/nota vacios. Serie auxiliar (verificar fuente). | https://doi.org/10.5281/zenodo.21509581
FAB046_5E+3 | FABEST | 42CrMo4+QT | FAB046 | Axial | Unnotched hourglass hollow | -1 | 822.668 | 78 | 5000 |  |  | PUNTO_CURVA_NO_ENSAYO | ELEGIBLE_CONDICIONES | EXCLUIDO_O_REVISION | Identificador en notacion cientifica; estado/nota vacios. Serie auxiliar (verificar fuente). | https://doi.org/10.5281/zenodo.21509581
FAB046_1E+4 | FABEST | 42CrMo4+QT | FAB046 | Axial | Unnotched hourglass hollow | -1 | 784.952 | 78 | 10000 |  |  | PUNTO_CURVA_NO_ENSAYO | ELEGIBLE_CONDICIONES | EXCLUIDO_O_REVISION | Identificador en notacion cientifica; estado/nota vacios. Serie auxiliar (verificar fuente). | https://doi.org/10.5281/zenodo.21509581
FAB046_2E+4 | FABEST | 42CrMo4+QT | FAB046 | Axial | Unnotched hourglass hollow | -1 | 747.2359 | 78 | 20000 |  |  | PUNTO_CURVA_NO_ENSAYO | ELEGIBLE_CONDICIONES | EXCLUIDO_O_REVISION | Identificador en notacion cientifica; estado/nota vacios. Serie auxiliar (verificar fuente). | https://doi.org/10.5281/zenodo.21509581
FAB046_5E+4 | FABEST | 42CrMo4+QT | FAB046 | Axial | Unnotched hourglass hollow | -1 | 697.378 | 78 | 50000 |  |  | PUNTO_CURVA_NO_ENSAYO | ELEGIBLE_CONDICIONES | EXCLUIDO_O_REVISION | Identificador en notacion cientifica; estado/nota vacios. Serie auxiliar (verificar fuente). | https://doi.org/10.5281/zenodo.21509581
FAB046_1E+5 | FABEST | 42CrMo4+QT | FAB046 | Axial | Unnotched hourglass hollow | -1 | 659.6619 | 78 | 100000 |  |  | PUNTO_CURVA_NO_ENSAYO | ELEGIBLE_CONDICIONES | EXCLUIDO_O_REVISION | Identificador en notacion cientifica; estado/nota vacios. Serie auxiliar (verificar fuente). | https://doi.org/10.5281/zenodo.21509581
FAB046_2E+5 | FABEST | 42CrMo4+QT | FAB046 | Axial | Unnotched hourglass hollow | -1 | 621.9459 | 78 | 200000 |  |  | PUNTO_CURVA_NO_ENSAYO | ELEGIBLE_CONDICIONES | EXCLUIDO_O_REVISION | Identificador en notacion cientifica; estado/nota vacios. Serie auxiliar (verificar fuente). | https://doi.org/10.5281/zenodo.21509581
FAB046_5E+5 | FABEST | 42CrMo4+QT | FAB046 | Axial | Unnotched hourglass hollow | -1 | 572.088 | 78 | 500000 |  |  | PUNTO_CURVA_NO_ENSAYO | ELEGIBLE_CONDICIONES | EXCLUIDO_O_REVISION | Identificador en notacion cientifica; estado/nota vacios. Serie auxiliar (verificar fuente). | https://doi.org/10.5281/zenodo.21509581
FAB046_1E+6 | FABEST | 42CrMo4+QT | FAB046 | Axial | Unnotched hourglass hollow | -1 | 534.3719 | 78 | 1000000 |  |  | PUNTO_CURVA_NO_ENSAYO | ELEGIBLE_CONDICIONES | EXCLUIDO_O_REVISION | Identificador en notacion cientifica; estado/nota vacios. Serie auxiliar (verificar fuente). | https://doi.org/10.5281/zenodo.21509581
FAB046_2E+6 | FABEST | 42CrMo4+QT | FAB046 | Axial | Unnotched hourglass hollow | -1 | 496.6559 | 78 | 2000000 |  |  | PUNTO_CURVA_NO_ENSAYO | ELEGIBLE_CONDICIONES | EXCLUIDO_O_REVISION | Identificador en notacion cientifica; estado/nota vacios. Serie auxiliar (verificar fuente). | https://doi.org/10.5281/zenodo.21509581
FAB046_5E+6 | FABEST | 42CrMo4+QT | FAB046 | Axial | Unnotched hourglass hollow | -1 | 446.7979 | 78 | 5000000 |  |  | PUNTO_CURVA_NO_ENSAYO | ELEGIBLE_CONDICIONES | EXCLUIDO_O_REVISION | Identificador en notacion cientifica; estado/nota vacios. Serie auxiliar (verificar fuente). | https://doi.org/10.5281/zenodo.21509581
FAB046_1E+7 | FABEST | 42CrMo4+QT | FAB046 | Axial | Unnotched hourglass hollow | -1 | 409.0819 | 78 | 10000000 |  |  | PUNTO_CURVA_NO_ENSAYO | ELEGIBLE_CONDICIONES | EXCLUIDO_O_REVISION | Identificador en notacion cientifica; estado/nota vacios. Serie auxiliar (verificar fuente). | https://doi.org/10.5281/zenodo.21509581
FAB046_2E+7 | FABEST | 42CrMo4+QT | FAB046 | Axial | Unnotched hourglass hollow | -1 | 371.3658 | 78 | 20000000 |  |  | PUNTO_CURVA_NO_ENSAYO | ELEGIBLE_CONDICIONES | EXCLUIDO_O_REVISION | Identificador en notacion cientifica; estado/nota vacios. Serie auxiliar (verificar fuente). | https://doi.org/10.5281/zenodo.21509581
FAB046_5E+7 | FABEST | 42CrMo4+QT | FAB046 | Axial | Unnotched hourglass hollow | -1 | 321.5079 | 78 | 50000000 |  |  | PUNTO_CURVA_NO_ENSAYO | ELEGIBLE_CONDICIONES | EXCLUIDO_O_REVISION | Identificador en notacion cientifica; estado/nota vacios. Serie auxiliar (verificar fuente). | https://doi.org/10.5281/zenodo.21509581
FAB046_1E+8 | FABEST | 42CrMo4+QT | FAB046 | Axial | Unnotched hourglass hollow | -1 | 283.7919 | 78 | 100000000 |  |  | PUNTO_CURVA_NO_ENSAYO | ELEGIBLE_CONDICIONES | EXCLUIDO_O_REVISION | Identificador en notacion cientifica; estado/nota vacios. Serie auxiliar (verificar fuente). | https://doi.org/10.5281/zenodo.21509581
FAB047_1 | FABEST | 42CrMo4+QT | FAB047 | Axial | Unnotched hourglass hollow | -1 | 650 | 78 | 84315 | finished |  | ESTADO_INDETERMINADO | ELEGIBLE_CONDICIONES | EXCLUIDO_O_REVISION | Estado de ensayo sin descripcion concluyente del mecanismo de terminacion. | https://doi.org/10.5281/zenodo.21509581
FAB047_5 | FABEST | 42CrMo4+QT | FAB047 | Axial | Unnotched hourglass hollow | -1 | 600 | 78 | 89807 | finished |  | ESTADO_INDETERMINADO | ELEGIBLE_CONDICIONES | EXCLUIDO_O_REVISION | Estado de ensayo sin descripcion concluyente del mecanismo de terminacion. | https://doi.org/10.5281/zenodo.21509581
FAB047_6 | FABEST | 42CrMo4+QT | FAB047 | Axial | Unnotched hourglass hollow | -1 | 560 | 78 | 123469 | finished |  | ESTADO_INDETERMINADO | ELEGIBLE_CONDICIONES | EXCLUIDO_O_REVISION | Estado de ensayo sin descripcion concluyente del mecanismo de terminacion. | https://doi.org/10.5281/zenodo.21509581
FAB047_2 | FABEST | 42CrMo4+QT | FAB047 | Axial | Unnotched hourglass hollow | -1 | 620 | 78 | 132327 | finished |  | ESTADO_INDETERMINADO | ELEGIBLE_CONDICIONES | EXCLUIDO_O_REVISION | Estado de ensayo sin descripcion concluyente del mecanismo de terminacion. | https://doi.org/10.5281/zenodo.21509581
FAB047_8 | FABEST | 42CrMo4+QT | FAB047 | Axial | Unnotched hourglass hollow | -1 | 490 | 78 | 455586 | finished |  | ESTADO_INDETERMINADO | ELEGIBLE_CONDICIONES | EXCLUIDO_O_REVISION | Estado de ensayo sin descripcion concluyente del mecanismo de terminacion. | https://doi.org/10.5281/zenodo.21509581
FAB047_7 | FABEST | 42CrMo4+QT | FAB047 | Axial | Unnotched hourglass hollow | -1 | 510 | 78 | 553002 | finished |  | ESTADO_INDETERMINADO | ELEGIBLE_CONDICIONES | EXCLUIDO_O_REVISION | Estado de ensayo sin descripcion concluyente del mecanismo de terminacion. | https://doi.org/10.5281/zenodo.21509581
FAB047_3 | FABEST | 42CrMo4+QT | FAB047 | Axial | Unnotched hourglass hollow | -1 | 530 | 78 | 829717 | finished |  | ESTADO_INDETERMINADO | ELEGIBLE_CONDICIONES | EXCLUIDO_O_REVISION | Estado de ensayo sin descripcion concluyente del mecanismo de terminacion. | https://doi.org/10.5281/zenodo.21509581
FAB047_4 | FABEST | 42CrMo4+QT | FAB047 | Axial | Unnotched hourglass hollow | -1 | 580 | 78 | 10100002 | interrupted |  | CENSURA_CONFIRMABLE | ELEGIBLE_CONDICIONES | CANDIDATO_ANALISIS | Estado interrupted y ciclos registrados; verificar criterio de fin del ensayo. | https://doi.org/10.5281/zenodo.21509581
FAB047_10 | FABEST | 42CrMo4+QT | FAB047 | Axial | Unnotched hourglass hollow | -1 | 470 | 78 | 10100002 | interrupted |  | CENSURA_CONFIRMABLE | ELEGIBLE_CONDICIONES | CANDIDATO_ANALISIS | Estado interrupted y ciclos registrados; verificar criterio de fin del ensayo. | https://doi.org/10.5281/zenodo.21509581
FAB047_9 | FABEST | 42CrMo4+QT | FAB047 | Axial | Unnotched hourglass hollow | -1 | 450 | 78 | 10100006 | interrupted |  | CENSURA_CONFIRMABLE | ELEGIBLE_CONDICIONES | CANDIDATO_ANALISIS | Estado interrupted y ciclos registrados; verificar criterio de fin del ensayo. | https://doi.org/10.5281/zenodo.21509581
FAB047_1E+3 | FABEST | 42CrMo4+QT | FAB047 | Axial | Unnotched hourglass hollow | -1 | 1136.161 | 78 | 1000 |  |  | PUNTO_CURVA_NO_ENSAYO | ELEGIBLE_CONDICIONES | EXCLUIDO_O_REVISION | Identificador en notacion cientifica; estado/nota vacios. Serie auxiliar (verificar fuente). | https://doi.org/10.5281/zenodo.21509581
FAB047_2E+3 | FABEST | 42CrMo4+QT | FAB047 | Axial | Unnotched hourglass hollow | -1 | 1038.227 | 78 | 2000 |  |  | PUNTO_CURVA_NO_ENSAYO | ELEGIBLE_CONDICIONES | EXCLUIDO_O_REVISION | Identificador en notacion cientifica; estado/nota vacios. Serie auxiliar (verificar fuente). | https://doi.org/10.5281/zenodo.21509581
FAB047_5E+3 | FABEST | 42CrMo4+QT | FAB047 | Axial | Unnotched hourglass hollow | -1 | 921.5987 | 78 | 5000 |  |  | PUNTO_CURVA_NO_ENSAYO | ELEGIBLE_CONDICIONES | EXCLUIDO_O_REVISION | Identificador en notacion cientifica; estado/nota vacios. Serie auxiliar (verificar fuente). | https://doi.org/10.5281/zenodo.21509581
FAB047_1E+4 | FABEST | 42CrMo4+QT | FAB047 | Axial | Unnotched hourglass hollow | -1 | 842.1592 | 78 | 10000 |  |  | PUNTO_CURVA_NO_ENSAYO | ELEGIBLE_CONDICIONES | EXCLUIDO_O_REVISION | Identificador en notacion cientifica; estado/nota vacios. Serie auxiliar (verificar fuente). | https://doi.org/10.5281/zenodo.21509581
FAB047_2E+4 | FABEST | 42CrMo4+QT | FAB047 | Axial | Unnotched hourglass hollow | -1 | 769.5673 | 78 | 20000 |  |  | PUNTO_CURVA_NO_ENSAYO | ELEGIBLE_CONDICIONES | EXCLUIDO_O_REVISION | Identificador en notacion cientifica; estado/nota vacios. Serie auxiliar (verificar fuente). | https://doi.org/10.5281/zenodo.21509581
FAB047_5E+4 | FABEST | 42CrMo4+QT | FAB047 | Axial | Unnotched hourglass hollow | -1 | 683.1189 | 78 | 50000 |  |  | PUNTO_CURVA_NO_ENSAYO | ELEGIBLE_CONDICIONES | EXCLUIDO_O_REVISION | Identificador en notacion cientifica; estado/nota vacios. Serie auxiliar (verificar fuente). | https://doi.org/10.5281/zenodo.21509581
FAB047_1E+5 | FABEST | 42CrMo4+QT | FAB047 | Axial | Unnotched hourglass hollow | -1 | 624.2358 | 78 | 100000 |  |  | PUNTO_CURVA_NO_ENSAYO | ELEGIBLE_CONDICIONES | EXCLUIDO_O_REVISION | Identificador en notacion cientifica; estado/nota vacios. Serie auxiliar (verificar fuente). | https://doi.org/10.5281/zenodo.21509581
FAB047_2E+5 | FABEST | 42CrMo4+QT | FAB047 | Axial | Unnotched hourglass hollow | -1 | 570.4283 | 78 | 200000 |  |  | PUNTO_CURVA_NO_ENSAYO | ELEGIBLE_CONDICIONES | EXCLUIDO_O_REVISION | Identificador en notacion cientifica; estado/nota vacios. Serie auxiliar (verificar fuente). | https://doi.org/10.5281/zenodo.21509581
FAB047_5E+5 | FABEST | 42CrMo4+QT | FAB047 | Axial | Unnotched hourglass hollow | -1 | 506.3499 | 78 | 500000 |  |  | PUNTO_CURVA_NO_ENSAYO | ELEGIBLE_CONDICIONES | EXCLUIDO_O_REVISION | Identificador en notacion cientifica; estado/nota vacios. Serie auxiliar (verificar fuente). | https://doi.org/10.5281/zenodo.21509581
FAB047_1E+6 | FABEST | 42CrMo4+QT | FAB047 | Axial | Unnotched hourglass hollow | -1 | 462.7038 | 78 | 1000000 |  |  | PUNTO_CURVA_NO_ENSAYO | ELEGIBLE_CONDICIONES | EXCLUIDO_O_REVISION | Identificador en notacion cientifica; estado/nota vacios. Serie auxiliar (verificar fuente). | https://doi.org/10.5281/zenodo.21509581
FAB047_2E+6 | FABEST | 42CrMo4+QT | FAB047 | Axial | Unnotched hourglass hollow | -1 | 422.82 | 78 | 2000000 |  |  | PUNTO_CURVA_NO_ENSAYO | ELEGIBLE_CONDICIONES | EXCLUIDO_O_REVISION | Identificador en notacion cientifica; estado/nota vacios. Serie auxiliar (verificar fuente). | https://doi.org/10.5281/zenodo.21509581
FAB047_5E+6 | FABEST | 42CrMo4+QT | FAB047 | Axial | Unnotched hourglass hollow | -1 | 375.323 | 78 | 5000000 |  |  | PUNTO_CURVA_NO_ENSAYO | ELEGIBLE_CONDICIONES | EXCLUIDO_O_REVISION | Identificador en notacion cientifica; estado/nota vacios. Serie auxiliar (verificar fuente). | https://doi.org/10.5281/zenodo.21509581
FAB047_1E+7 | FABEST | 42CrMo4+QT | FAB047 | Axial | Unnotched hourglass hollow | -1 | 342.9711 | 78 | 10000000 |  |  | PUNTO_CURVA_NO_ENSAYO | ELEGIBLE_CONDICIONES | EXCLUIDO_O_REVISION | Identificador en notacion cientifica; estado/nota vacios. Serie auxiliar (verificar fuente). | https://doi.org/10.5281/zenodo.21509581
FAB047_2E+7 | FABEST | 42CrMo4+QT | FAB047 | Axial | Unnotched hourglass hollow | -1 | 313.4079 | 78 | 20000000 |  |  | PUNTO_CURVA_NO_ENSAYO | ELEGIBLE_CONDICIONES | EXCLUIDO_O_REVISION | Identificador en notacion cientifica; estado/nota vacios. Serie auxiliar (verificar fuente). | https://doi.org/10.5281/zenodo.21509581
FAB047_5E+7 | FABEST | 42CrMo4+QT | FAB047 | Axial | Unnotched hourglass hollow | -1 | 278.2016 | 78 | 50000000 |  |  | PUNTO_CURVA_NO_ENSAYO | ELEGIBLE_CONDICIONES | EXCLUIDO_O_REVISION | Identificador en notacion cientifica; estado/nota vacios. Serie auxiliar (verificar fuente). | https://doi.org/10.5281/zenodo.21509581
FAB047_1E+8 | FABEST | 42CrMo4+QT | FAB047 | Axial | Unnotched hourglass hollow | -1 | 254.2213 | 78 | 100000000 |  |  | PUNTO_CURVA_NO_ENSAYO | ELEGIBLE_CONDICIONES | EXCLUIDO_O_REVISION | Identificador en notacion cientifica; estado/nota vacios. Serie auxiliar (verificar fuente). | https://doi.org/10.5281/zenodo.21509581
FAB047_1E+3 | FABEST | 42CrMo4+QT | FAB047 | Axial | Unnotched hourglass hollow | -1 | 9214.21 | 78 | 1000 |  |  | PUNTO_CURVA_NO_ENSAYO | ELEGIBLE_CONDICIONES | EXCLUIDO_O_REVISION | Identificador en notacion cientifica; estado/nota vacios. Serie auxiliar (verificar fuente). | https://doi.org/10.5281/zenodo.21509581
FAB047_2E+3 | FABEST | 42CrMo4+QT | FAB047 | Axial | Unnotched hourglass hollow | -1 | 5031.355 | 78 | 2000 |  |  | PUNTO_CURVA_NO_ENSAYO | ELEGIBLE_CONDICIONES | EXCLUIDO_O_REVISION | Identificador en notacion cientifica; estado/nota vacios. Serie auxiliar (verificar fuente). | https://doi.org/10.5281/zenodo.21509581
FAB047_5E+3 | FABEST | 42CrMo4+QT | FAB047 | Axial | Unnotched hourglass hollow | -1 | 2396.521 | 78 | 5000 |  |  | PUNTO_CURVA_NO_ENSAYO | ELEGIBLE_CONDICIONES | EXCLUIDO_O_REVISION | Identificador en notacion cientifica; estado/nota vacios. Serie auxiliar (verificar fuente). | https://doi.org/10.5281/zenodo.21509581
FAB047_1E+4 | FABEST | 42CrMo4+QT | FAB047 | Axial | Unnotched hourglass hollow | -1 | 1476.039 | 78 | 10000 |  |  | PUNTO_CURVA_NO_ENSAYO | ELEGIBLE_CONDICIONES | EXCLUIDO_O_REVISION | Identificador en notacion cientifica; estado/nota vacios. Serie auxiliar (verificar fuente). | https://doi.org/10.5281/zenodo.21509581
FAB047_2E+4 | FABEST | 42CrMo4+QT | FAB047 | Axial | Unnotched hourglass hollow | -1 | 1000.635 | 78 | 20000 |  |  | PUNTO_CURVA_NO_ENSAYO | ELEGIBLE_CONDICIONES | EXCLUIDO_O_REVISION | Identificador en notacion cientifica; estado/nota vacios. Serie auxiliar (verificar fuente). | https://doi.org/10.5281/zenodo.21509581
FAB047_5E+4 | FABEST | 42CrMo4+QT | FAB047 | Axial | Unnotched hourglass hollow | -1 | 707.5879 | 78 | 50000 |  |  | PUNTO_CURVA_NO_ENSAYO | ELEGIBLE_CONDICIONES | EXCLUIDO_O_REVISION | Identificador en notacion cientifica; estado/nota vacios. Serie auxiliar (verificar fuente). | https://doi.org/10.5281/zenodo.21509581
FAB047_1E+5 | FABEST | 42CrMo4+QT | FAB047 | Axial | Unnotched hourglass hollow | -1 | 608.0569 | 78 | 100000 |  |  | PUNTO_CURVA_NO_ENSAYO | ELEGIBLE_CONDICIONES | EXCLUIDO_O_REVISION | Identificador en notacion cientifica; estado/nota vacios. Serie auxiliar (verificar fuente). | https://doi.org/10.5281/zenodo.21509581
FAB047_2E+5 | FABEST | 42CrMo4+QT | FAB047 | Axial | Unnotched hourglass hollow | -1 | 557.8539 | 78 | 200000 |  |  | PUNTO_CURVA_NO_ENSAYO | ELEGIBLE_CONDICIONES | EXCLUIDO_O_REVISION | Identificador en notacion cientifica; estado/nota vacios. Serie auxiliar (verificar fuente). | https://doi.org/10.5281/zenodo.21509581
FAB047_5E+5 | FABEST | 42CrMo4+QT | FAB047 | Axial | Unnotched hourglass hollow | -1 | 527.5753 | 78 | 500000 |  |  | PUNTO_CURVA_NO_ENSAYO | ELEGIBLE_CONDICIONES | EXCLUIDO_O_REVISION | Identificador en notacion cientifica; estado/nota vacios. Serie auxiliar (verificar fuente). | https://doi.org/10.5281/zenodo.21509581
FAB047_1E+6 | FABEST | 42CrMo4+QT | FAB047 | Axial | Unnotched hourglass hollow | -1 | 517.4546 | 78 | 1000000 |  |  | PUNTO_CURVA_NO_ENSAYO | ELEGIBLE_CONDICIONES | EXCLUIDO_O_REVISION | Identificador en notacion cientifica; estado/nota vacios. Serie auxiliar (verificar fuente). | https://doi.org/10.5281/zenodo.21509581
FAB047_2E+6 | FABEST | 42CrMo4+QT | FAB047 | Axial | Unnotched hourglass hollow | -1 | 512.3889 | 78 | 2000000 |  |  | PUNTO_CURVA_NO_ENSAYO | ELEGIBLE_CONDICIONES | EXCLUIDO_O_REVISION | Identificador en notacion cientifica; estado/nota vacios. Serie auxiliar (verificar fuente). | https://doi.org/10.5281/zenodo.21509581
FAB047_5E+6 | FABEST | 42CrMo4+QT | FAB047 | Axial | Unnotched hourglass hollow | -1 | 509.3477 | 78 | 5000000 |  |  | PUNTO_CURVA_NO_ENSAYO | ELEGIBLE_CONDICIONES | EXCLUIDO_O_REVISION | Identificador en notacion cientifica; estado/nota vacios. Serie auxiliar (verificar fuente). | https://doi.org/10.5281/zenodo.21509581
FAB047_1E+7 | FABEST | 42CrMo4+QT | FAB047 | Axial | Unnotched hourglass hollow | -1 | 508.3337 | 78 | 10000000 |  |  | PUNTO_CURVA_NO_ENSAYO | ELEGIBLE_CONDICIONES | EXCLUIDO_O_REVISION | Identificador en notacion cientifica; estado/nota vacios. Serie auxiliar (verificar fuente). | https://doi.org/10.5281/zenodo.21509581
FAB047_2E+7 | FABEST | 42CrMo4+QT | FAB047 | Axial | Unnotched hourglass hollow | -1 | 507.8266 | 78 | 20000000 |  |  | PUNTO_CURVA_NO_ENSAYO | ELEGIBLE_CONDICIONES | EXCLUIDO_O_REVISION | Identificador en notacion cientifica; estado/nota vacios. Serie auxiliar (verificar fuente). | https://doi.org/10.5281/zenodo.21509581
FAB047_5E+7 | FABEST | 42CrMo4+QT | FAB047 | Axial | Unnotched hourglass hollow | -1 | 507.5223 | 78 | 50000000 |  |  | PUNTO_CURVA_NO_ENSAYO | ELEGIBLE_CONDICIONES | EXCLUIDO_O_REVISION | Identificador en notacion cientifica; estado/nota vacios. Serie auxiliar (verificar fuente). | https://doi.org/10.5281/zenodo.21509581
FAB047_1E+8 | FABEST | 42CrMo4+QT | FAB047 | Axial | Unnotched hourglass hollow | -1 | 507.4209 | 78 | 100000000 |  |  | PUNTO_CURVA_NO_ENSAYO | ELEGIBLE_CONDICIONES | EXCLUIDO_O_REVISION | Identificador en notacion cientifica; estado/nota vacios. Serie auxiliar (verificar fuente). | https://doi.org/10.5281/zenodo.21509581
FAB047_1E+3 | FABEST | 42CrMo4+QT | FAB047 | Axial | Unnotched hourglass hollow | -1 | 963.947 | 78 | 1000 |  |  | PUNTO_CURVA_NO_ENSAYO | ELEGIBLE_CONDICIONES | EXCLUIDO_O_REVISION | Identificador en notacion cientifica; estado/nota vacios. Serie auxiliar (verificar fuente). | https://doi.org/10.5281/zenodo.21509581
FAB047_2E+3 | FABEST | 42CrMo4+QT | FAB047 | Axial | Unnotched hourglass hollow | -1 | 912.8182 | 78 | 2000 |  |  | PUNTO_CURVA_NO_ENSAYO | ELEGIBLE_CONDICIONES | EXCLUIDO_O_REVISION | Identificador en notacion cientifica; estado/nota vacios. Serie auxiliar (verificar fuente). | https://doi.org/10.5281/zenodo.21509581
FAB047_5E+3 | FABEST | 42CrMo4+QT | FAB047 | Axial | Unnotched hourglass hollow | -1 | 845.2295 | 78 | 5000 |  |  | PUNTO_CURVA_NO_ENSAYO | ELEGIBLE_CONDICIONES | EXCLUIDO_O_REVISION | Identificador en notacion cientifica; estado/nota vacios. Serie auxiliar (verificar fuente). | https://doi.org/10.5281/zenodo.21509581
FAB047_1E+4 | FABEST | 42CrMo4+QT | FAB047 | Axial | Unnotched hourglass hollow | -1 | 794.1006 | 78 | 10000 |  |  | PUNTO_CURVA_NO_ENSAYO | ELEGIBLE_CONDICIONES | EXCLUIDO_O_REVISION | Identificador en notacion cientifica; estado/nota vacios. Serie auxiliar (verificar fuente). | https://doi.org/10.5281/zenodo.21509581
FAB047_2E+4 | FABEST | 42CrMo4+QT | FAB047 | Axial | Unnotched hourglass hollow | -1 | 742.9718 | 78 | 20000 |  |  | PUNTO_CURVA_NO_ENSAYO | ELEGIBLE_CONDICIONES | EXCLUIDO_O_REVISION | Identificador en notacion cientifica; estado/nota vacios. Serie auxiliar (verificar fuente). | https://doi.org/10.5281/zenodo.21509581
FAB047_5E+4 | FABEST | 42CrMo4+QT | FAB047 | Axial | Unnotched hourglass hollow | -1 | 675.3831 | 78 | 50000 |  |  | PUNTO_CURVA_NO_ENSAYO | ELEGIBLE_CONDICIONES | EXCLUIDO_O_REVISION | Identificador en notacion cientifica; estado/nota vacios. Serie auxiliar (verificar fuente). | https://doi.org/10.5281/zenodo.21509581
FAB047_1E+5 | FABEST | 42CrMo4+QT | FAB047 | Axial | Unnotched hourglass hollow | -1 | 624.2542 | 78 | 100000 |  |  | PUNTO_CURVA_NO_ENSAYO | ELEGIBLE_CONDICIONES | EXCLUIDO_O_REVISION | Identificador en notacion cientifica; estado/nota vacios. Serie auxiliar (verificar fuente). | https://doi.org/10.5281/zenodo.21509581
FAB047_2E+5 | FABEST | 42CrMo4+QT | FAB047 | Axial | Unnotched hourglass hollow | -1 | 573.1254 | 78 | 200000 |  |  | PUNTO_CURVA_NO_ENSAYO | ELEGIBLE_CONDICIONES | EXCLUIDO_O_REVISION | Identificador en notacion cientifica; estado/nota vacios. Serie auxiliar (verificar fuente). | https://doi.org/10.5281/zenodo.21509581
FAB047_5E+5 | FABEST | 42CrMo4+QT | FAB047 | Axial | Unnotched hourglass hollow | -1 | 505.5367 | 78 | 500000 |  |  | PUNTO_CURVA_NO_ENSAYO | ELEGIBLE_CONDICIONES | EXCLUIDO_O_REVISION | Identificador en notacion cientifica; estado/nota vacios. Serie auxiliar (verificar fuente). | https://doi.org/10.5281/zenodo.21509581
FAB047_1E+6 | FABEST | 42CrMo4+QT | FAB047 | Axial | Unnotched hourglass hollow | -1 | 454.4078 | 78 | 1000000 |  |  | PUNTO_CURVA_NO_ENSAYO | ELEGIBLE_CONDICIONES | EXCLUIDO_O_REVISION | Identificador en notacion cientifica; estado/nota vacios. Serie auxiliar (verificar fuente). | https://doi.org/10.5281/zenodo.21509581
FAB047_2E+6 | FABEST | 42CrMo4+QT | FAB047 | Axial | Unnotched hourglass hollow | -1 | 403.279 | 78 | 2000000 |  |  | PUNTO_CURVA_NO_ENSAYO | ELEGIBLE_CONDICIONES | EXCLUIDO_O_REVISION | Identificador en notacion cientifica; estado/nota vacios. Serie auxiliar (verificar fuente). | https://doi.org/10.5281/zenodo.21509581
FAB047_5E+6 | FABEST | 42CrMo4+QT | FAB047 | Axial | Unnotched hourglass hollow | -1 | 335.6903 | 78 | 5000000 |  |  | PUNTO_CURVA_NO_ENSAYO | ELEGIBLE_CONDICIONES | EXCLUIDO_O_REVISION | Identificador en notacion cientifica; estado/nota vacios. Serie auxiliar (verificar fuente). | https://doi.org/10.5281/zenodo.21509581
FAB047_1E+7 | FABEST | 42CrMo4+QT | FAB047 | Axial | Unnotched hourglass hollow | -1 | 284.5614 | 78 | 10000000 |  |  | PUNTO_CURVA_NO_ENSAYO | ELEGIBLE_CONDICIONES | EXCLUIDO_O_REVISION | Identificador en notacion cientifica; estado/nota vacios. Serie auxiliar (verificar fuente). | https://doi.org/10.5281/zenodo.21509581
FAB047_2E+7 | FABEST | 42CrMo4+QT | FAB047 | Axial | Unnotched hourglass hollow | -1 | 233.4326 | 78 | 20000000 |  |  | PUNTO_CURVA_NO_ENSAYO | ELEGIBLE_CONDICIONES | EXCLUIDO_O_REVISION | Identificador en notacion cientifica; estado/nota vacios. Serie auxiliar (verificar fuente). | https://doi.org/10.5281/zenodo.21509581
FAB047_5E+7 | FABEST | 42CrMo4+QT | FAB047 | Axial | Unnotched hourglass hollow | -1 | 165.8439 | 78 | 50000000 |  |  | PUNTO_CURVA_NO_ENSAYO | ELEGIBLE_CONDICIONES | EXCLUIDO_O_REVISION | Identificador en notacion cientifica; estado/nota vacios. Serie auxiliar (verificar fuente). | https://doi.org/10.5281/zenodo.21509581
FAB047_1E+8 | FABEST | 42CrMo4+QT | FAB047 | Axial | Unnotched hourglass hollow | -1 | 114.715 | 78 | 100000000 |  |  | PUNTO_CURVA_NO_ENSAYO | ELEGIBLE_CONDICIONES | EXCLUIDO_O_REVISION | Identificador en notacion cientifica; estado/nota vacios. Serie auxiliar (verificar fuente). | https://doi.org/10.5281/zenodo.21509581
FAB050_3B | FABEST | 42CrMo4+QT | FAB050 | Axial | Transversal hole D=2 mm | -1 | 533 | 167 | 2222 | finished |  | ESTADO_INDETERMINADO | OTRAS_CONDICIONES | EXCLUIDO_O_REVISION | Estado de ensayo sin descripcion concluyente del mecanismo de terminacion. | https://doi.org/10.5281/zenodo.21509581
FAB050_2B | FABEST | 42CrMo4+QT | FAB050 | Axial | Transversal hole D=2 mm | -1 | 522.8 | 167 | 6225 | finished |  | ESTADO_INDETERMINADO | OTRAS_CONDICIONES | EXCLUIDO_O_REVISION | Estado de ensayo sin descripcion concluyente del mecanismo de terminacion. | https://doi.org/10.5281/zenodo.21509581
FAB050_7 | FABEST | 42CrMo4+QT | FAB050 | Axial | Transversal hole D=2 mm | -1 | 510.6 | 167 | 8375 | finished |  | ESTADO_INDETERMINADO | OTRAS_CONDICIONES | EXCLUIDO_O_REVISION | Estado de ensayo sin descripcion concluyente del mecanismo de terminacion. | https://doi.org/10.5281/zenodo.21509581
FAB050_1B | FABEST | 42CrMo4+QT | FAB050 | Axial | Transversal hole D=2 mm | -1 | 465.8 | 167 | 14010 | finished |  | ESTADO_INDETERMINADO | OTRAS_CONDICIONES | EXCLUIDO_O_REVISION | Estado de ensayo sin descripcion concluyente del mecanismo de terminacion. | https://doi.org/10.5281/zenodo.21509581
FAB050_5 | FABEST | 42CrMo4+QT | FAB050 | Axial | Transversal hole D=2 mm | -1 | 420.7 | 167 | 25858 | finished |  | ESTADO_INDETERMINADO | OTRAS_CONDICIONES | EXCLUIDO_O_REVISION | Estado de ensayo sin descripcion concluyente del mecanismo de terminacion. | https://doi.org/10.5281/zenodo.21509581
FAB050_4 | FABEST | 42CrMo4+QT | FAB050 | Axial | Transversal hole D=2 mm | -1 | 364.1 | 167 | 64569 | finished |  | ESTADO_INDETERMINADO | OTRAS_CONDICIONES | EXCLUIDO_O_REVISION | Estado de ensayo sin descripcion concluyente del mecanismo de terminacion. | https://doi.org/10.5281/zenodo.21509581
FAB050_6 | FABEST | 42CrMo4+QT | FAB050 | Axial | Transversal hole D=2 mm | -1 | 317.9 | 167 | 127644 | finished |  | ESTADO_INDETERMINADO | OTRAS_CONDICIONES | EXCLUIDO_O_REVISION | Estado de ensayo sin descripcion concluyente del mecanismo de terminacion. | https://doi.org/10.5281/zenodo.21509581
FAB050_8 | FABEST | 42CrMo4+QT | FAB050 | Axial | Transversal hole D=2 mm | -1 | 267.9 | 167 | 235681 | finished |  | ESTADO_INDETERMINADO | OTRAS_CONDICIONES | EXCLUIDO_O_REVISION | Estado de ensayo sin descripcion concluyente del mecanismo de terminacion. | https://doi.org/10.5281/zenodo.21509581
FAB050_9 | FABEST | 42CrMo4+QT | FAB050 | Axial | Transversal hole D=2 mm | -1 | 226.5 | 167 | 450719 | finished |  | ESTADO_INDETERMINADO | OTRAS_CONDICIONES | EXCLUIDO_O_REVISION | Estado de ensayo sin descripcion concluyente del mecanismo de terminacion. | https://doi.org/10.5281/zenodo.21509581
FAB050_10 | FABEST | 42CrMo4+QT | FAB050 | Axial | Transversal hole D=2 mm | -1 | 193.4 | 167 | 594032 | finished |  | ESTADO_INDETERMINADO | OTRAS_CONDICIONES | EXCLUIDO_O_REVISION | Estado de ensayo sin descripcion concluyente del mecanismo de terminacion. | https://doi.org/10.5281/zenodo.21509581
FAB050_1 | FABEST | 42CrMo4+QT | FAB050 | Axial | Transversal hole D=2 mm | -1 | 181.8 | 167 | 12012955 | interrupted |  | CENSURA_CONFIRMABLE | OTRAS_CONDICIONES | EXCLUIDO_O_REVISION | Estado interrupted y ciclos registrados; verificar criterio de fin del ensayo. | https://doi.org/10.5281/zenodo.21509581
FAB050_2 | FABEST | 42CrMo4+QT | FAB050 | Axial | Transversal hole D=2 mm | -1 | 193.2 | 167 | 12541400 | interrupted |  | CENSURA_CONFIRMABLE | OTRAS_CONDICIONES | EXCLUIDO_O_REVISION | Estado interrupted y ciclos registrados; verificar criterio de fin del ensayo. | https://doi.org/10.5281/zenodo.21509581
FAB050_3 | FABEST | 42CrMo4+QT | FAB050 | Axial | Transversal hole D=2 mm | -1 | 158.8 | 167 | 51618116 | interrupted |  | CENSURA_CONFIRMABLE | OTRAS_CONDICIONES | EXCLUIDO_O_REVISION | Estado interrupted y ciclos registrados; verificar criterio de fin del ensayo. | https://doi.org/10.5281/zenodo.21509581
FAB050_1E+3 | FABEST | 42CrMo4+QT | FAB050 | Axial | Transversal hole D=2 mm | -1 | 826.062 | 167 | 1000 |  |  | PUNTO_CURVA_NO_ENSAYO | OTRAS_CONDICIONES | EXCLUIDO_O_REVISION | Identificador en notacion cientifica; estado/nota vacios. Serie auxiliar (verificar fuente). | https://doi.org/10.5281/zenodo.21509581
FAB050_2E+3 | FABEST | 42CrMo4+QT | FAB050 | Axial | Transversal hole D=2 mm | -1 | 712.8269 | 167 | 2000 |  |  | PUNTO_CURVA_NO_ENSAYO | OTRAS_CONDICIONES | EXCLUIDO_O_REVISION | Identificador en notacion cientifica; estado/nota vacios. Serie auxiliar (verificar fuente). | https://doi.org/10.5281/zenodo.21509581
FAB050_5E+3 | FABEST | 42CrMo4+QT | FAB050 | Axial | Transversal hole D=2 mm | -1 | 586.6012 | 167 | 5000 |  |  | PUNTO_CURVA_NO_ENSAYO | OTRAS_CONDICIONES | EXCLUIDO_O_REVISION | Identificador en notacion cientifica; estado/nota vacios. Serie auxiliar (verificar fuente). | https://doi.org/10.5281/zenodo.21509581
FAB050_1E+4 | FABEST | 42CrMo4+QT | FAB050 | Axial | Transversal hole D=2 mm | -1 | 506.191 | 167 | 10000 |  |  | PUNTO_CURVA_NO_ENSAYO | OTRAS_CONDICIONES | EXCLUIDO_O_REVISION | Identificador en notacion cientifica; estado/nota vacios. Serie auxiliar (verificar fuente). | https://doi.org/10.5281/zenodo.21509581
FAB050_2E+4 | FABEST | 42CrMo4+QT | FAB050 | Axial | Transversal hole D=2 mm | -1 | 436.8033 | 167 | 20000 |  |  | PUNTO_CURVA_NO_ENSAYO | OTRAS_CONDICIONES | EXCLUIDO_O_REVISION | Identificador en notacion cientifica; estado/nota vacios. Serie auxiliar (verificar fuente). | https://doi.org/10.5281/zenodo.21509581
FAB050_5E+4 | FABEST | 42CrMo4+QT | FAB050 | Axial | Transversal hole D=2 mm | -1 | 359.4552 | 167 | 50000 |  |  | PUNTO_CURVA_NO_ENSAYO | OTRAS_CONDICIONES | EXCLUIDO_O_REVISION | Identificador en notacion cientifica; estado/nota vacios. Serie auxiliar (verificar fuente). | https://doi.org/10.5281/zenodo.21509581
FAB050_1E+5 | FABEST | 42CrMo4+QT | FAB050 | Axial | Transversal hole D=2 mm | -1 | 310.1818 | 167 | 100000 |  |  | PUNTO_CURVA_NO_ENSAYO | OTRAS_CONDICIONES | EXCLUIDO_O_REVISION | Identificador en notacion cientifica; estado/nota vacios. Serie auxiliar (verificar fuente). | https://doi.org/10.5281/zenodo.21509581
FAB050_2E+5 | FABEST | 42CrMo4+QT | FAB050 | Axial | Transversal hole D=2 mm | -1 | 267.6626 | 167 | 200000 |  |  | PUNTO_CURVA_NO_ENSAYO | OTRAS_CONDICIONES | EXCLUIDO_O_REVISION | Identificador en notacion cientifica; estado/nota vacios. Serie auxiliar (verificar fuente). | https://doi.org/10.5281/zenodo.21509581
FAB050_5E+5 | FABEST | 42CrMo4+QT | FAB050 | Axial | Transversal hole D=2 mm | -1 | 220.2656 | 167 | 500000 |  |  | PUNTO_CURVA_NO_ENSAYO | OTRAS_CONDICIONES | EXCLUIDO_O_REVISION | Identificador en notacion cientifica; estado/nota vacios. Serie auxiliar (verificar fuente). | https://doi.org/10.5281/zenodo.21509581
FAB050_1E+6 | FABEST | 42CrMo4+QT | FAB050 | Axial | Transversal hole D=2 mm | -1 | 190.072 | 167 | 1000000 |  |  | PUNTO_CURVA_NO_ENSAYO | OTRAS_CONDICIONES | EXCLUIDO_O_REVISION | Identificador en notacion cientifica; estado/nota vacios. Serie auxiliar (verificar fuente). | https://doi.org/10.5281/zenodo.21509581
FAB050_2E+6 | FABEST | 42CrMo4+QT | FAB050 | Axial | Transversal hole D=2 mm | -1 | 164.0172 | 167 | 2000000 |  |  | PUNTO_CURVA_NO_ENSAYO | OTRAS_CONDICIONES | EXCLUIDO_O_REVISION | Identificador en notacion cientifica; estado/nota vacios. Serie auxiliar (verificar fuente). | https://doi.org/10.5281/zenodo.21509581
FAB050_5E+6 | FABEST | 42CrMo4+QT | FAB050 | Axial | Transversal hole D=2 mm | -1 | 134.9735 | 167 | 5000000 |  |  | PUNTO_CURVA_NO_ENSAYO | OTRAS_CONDICIONES | EXCLUIDO_O_REVISION | Identificador en notacion cientifica; estado/nota vacios. Serie auxiliar (verificar fuente). | https://doi.org/10.5281/zenodo.21509581
FAB050_1E+7 | FABEST | 42CrMo4+QT | FAB050 | Axial | Transversal hole D=2 mm | -1 | 116.4716 | 167 | 10000000 |  |  | PUNTO_CURVA_NO_ENSAYO | OTRAS_CONDICIONES | EXCLUIDO_O_REVISION | Identificador en notacion cientifica; estado/nota vacios. Serie auxiliar (verificar fuente). | https://doi.org/10.5281/zenodo.21509581
FAB050_2E+7 | FABEST | 42CrMo4+QT | FAB050 | Axial | Transversal hole D=2 mm | -1 | 100.5058 | 167 | 20000000 |  |  | PUNTO_CURVA_NO_ENSAYO | OTRAS_CONDICIONES | EXCLUIDO_O_REVISION | Identificador en notacion cientifica; estado/nota vacios. Serie auxiliar (verificar fuente). | https://doi.org/10.5281/zenodo.21509581
FAB050_5E+7 | FABEST | 42CrMo4+QT | FAB050 | Axial | Transversal hole D=2 mm | -1 | 82.70851 | 167 | 50000000 |  |  | PUNTO_CURVA_NO_ENSAYO | OTRAS_CONDICIONES | EXCLUIDO_O_REVISION | Identificador en notacion cientifica; estado/nota vacios. Serie auxiliar (verificar fuente). | https://doi.org/10.5281/zenodo.21509581
FAB050_1E+8 | FABEST | 42CrMo4+QT | FAB050 | Axial | Transversal hole D=2 mm | -1 | 71.37098 | 167 | 100000000 |  |  | PUNTO_CURVA_NO_ENSAYO | OTRAS_CONDICIONES | EXCLUIDO_O_REVISION | Identificador en notacion cientifica; estado/nota vacios. Serie auxiliar (verificar fuente). | https://doi.org/10.5281/zenodo.21509581
FAB050_1E+3 | FABEST | 42CrMo4+QT | FAB050 | Axial | Transversal hole D=2 mm | -1 | 545.8409 | 167 | 1000 |  |  | PUNTO_CURVA_NO_ENSAYO | OTRAS_CONDICIONES | EXCLUIDO_O_REVISION | Identificador en notacion cientifica; estado/nota vacios. Serie auxiliar (verificar fuente). | https://doi.org/10.5281/zenodo.21509581
FAB050_2E+3 | FABEST | 42CrMo4+QT | FAB050 | Axial | Transversal hole D=2 mm | -1 | 539.0423 | 167 | 2000 |  |  | PUNTO_CURVA_NO_ENSAYO | OTRAS_CONDICIONES | EXCLUIDO_O_REVISION | Identificador en notacion cientifica; estado/nota vacios. Serie auxiliar (verificar fuente). | https://doi.org/10.5281/zenodo.21509581
FAB050_5E+3 | FABEST | 42CrMo4+QT | FAB050 | Axial | Transversal hole D=2 mm | -1 | 520.3573 | 167 | 5000 |  |  | PUNTO_CURVA_NO_ENSAYO | OTRAS_CONDICIONES | EXCLUIDO_O_REVISION | Identificador en notacion cientifica; estado/nota vacios. Serie auxiliar (verificar fuente). | https://doi.org/10.5281/zenodo.21509581
FAB050_1E+4 | FABEST | 42CrMo4+QT | FAB050 | Axial | Transversal hole D=2 mm | -1 | 493.8698 | 167 | 10000 |  |  | PUNTO_CURVA_NO_ENSAYO | OTRAS_CONDICIONES | EXCLUIDO_O_REVISION | Identificador en notacion cientifica; estado/nota vacios. Serie auxiliar (verificar fuente). | https://doi.org/10.5281/zenodo.21509581
FAB050_2E+4 | FABEST | 42CrMo4+QT | FAB050 | Axial | Transversal hole D=2 mm | -1 | 453.096 | 167 | 20000 |  |  | PUNTO_CURVA_NO_ENSAYO | OTRAS_CONDICIONES | EXCLUIDO_O_REVISION | Identificador en notacion cientifica; estado/nota vacios. Serie auxiliar (verificar fuente). | https://doi.org/10.5281/zenodo.21509581
FAB050_5E+4 | FABEST | 42CrMo4+QT | FAB050 | Axial | Transversal hole D=2 mm | -1 | 380.4556 | 167 | 50000 |  |  | PUNTO_CURVA_NO_ENSAYO | OTRAS_CONDICIONES | EXCLUIDO_O_REVISION | Identificador en notacion cientifica; estado/nota vacios. Serie auxiliar (verificar fuente). | https://doi.org/10.5281/zenodo.21509581
FAB050_1E+5 | FABEST | 42CrMo4+QT | FAB050 | Axial | Transversal hole D=2 mm | -1 | 322.1235 | 167 | 100000 |  |  | PUNTO_CURVA_NO_ENSAYO | OTRAS_CONDICIONES | EXCLUIDO_O_REVISION | Identificador en notacion cientifica; estado/nota vacios. Serie auxiliar (verificar fuente). | https://doi.org/10.5281/zenodo.21509581
FAB050_2E+5 | FABEST | 42CrMo4+QT | FAB050 | Axial | Transversal hole D=2 mm | -1 | 271.7331 | 167 | 200000 |  |  | PUNTO_CURVA_NO_ENSAYO | OTRAS_CONDICIONES | EXCLUIDO_O_REVISION | Identificador en notacion cientifica; estado/nota vacios. Serie auxiliar (verificar fuente). | https://doi.org/10.5281/zenodo.21509581
FAB050_5E+5 | FABEST | 42CrMo4+QT | FAB050 | Axial | Transversal hole D=2 mm | -1 | 225.2664 | 167 | 500000 |  |  | PUNTO_CURVA_NO_ENSAYO | OTRAS_CONDICIONES | EXCLUIDO_O_REVISION | Identificador en notacion cientifica; estado/nota vacios. Serie auxiliar (verificar fuente). | https://doi.org/10.5281/zenodo.21509581
FAB050_1E+6 | FABEST | 42CrMo4+QT | FAB050 | Axial | Transversal hole D=2 mm | -1 | 204.5043 | 167 | 1000000 |  |  | PUNTO_CURVA_NO_ENSAYO | OTRAS_CONDICIONES | EXCLUIDO_O_REVISION | Identificador en notacion cientifica; estado/nota vacios. Serie auxiliar (verificar fuente). | https://doi.org/10.5281/zenodo.21509581
FAB050_2E+6 | FABEST | 42CrMo4+QT | FAB050 | Axial | Transversal hole D=2 mm | -1 | 192.5353 | 167 | 2000000 |  |  | PUNTO_CURVA_NO_ENSAYO | OTRAS_CONDICIONES | EXCLUIDO_O_REVISION | Identificador en notacion cientifica; estado/nota vacios. Serie auxiliar (verificar fuente). | https://doi.org/10.5281/zenodo.21509581
FAB050_5E+6 | FABEST | 42CrMo4+QT | FAB050 | Axial | Transversal hole D=2 mm | -1 | 184.6986 | 167 | 5000000 |  |  | PUNTO_CURVA_NO_ENSAYO | OTRAS_CONDICIONES | EXCLUIDO_O_REVISION | Identificador en notacion cientifica; estado/nota vacios. Serie auxiliar (verificar fuente). | https://doi.org/10.5281/zenodo.21509581
FAB050_1E+7 | FABEST | 42CrMo4+QT | FAB050 | Axial | Transversal hole D=2 mm | -1 | 181.9599 | 167 | 10000000 |  |  | PUNTO_CURVA_NO_ENSAYO | OTRAS_CONDICIONES | EXCLUIDO_O_REVISION | Identificador en notacion cientifica; estado/nota vacios. Serie auxiliar (verificar fuente). | https://doi.org/10.5281/zenodo.21509581
FAB050_2E+7 | FABEST | 42CrMo4+QT | FAB050 | Axial | Transversal hole D=2 mm | -1 | 180.5649 | 167 | 20000000 |  |  | PUNTO_CURVA_NO_ENSAYO | OTRAS_CONDICIONES | EXCLUIDO_O_REVISION | Identificador en notacion cientifica; estado/nota vacios. Serie auxiliar (verificar fuente). | https://doi.org/10.5281/zenodo.21509581
FAB050_5E+7 | FABEST | 42CrMo4+QT | FAB050 | Axial | Transversal hole D=2 mm | -1 | 179.7194 | 167 | 50000000 |  |  | PUNTO_CURVA_NO_ENSAYO | OTRAS_CONDICIONES | EXCLUIDO_O_REVISION | Identificador en notacion cientifica; estado/nota vacios. Serie auxiliar (verificar fuente). | https://doi.org/10.5281/zenodo.21509581
FAB050_1E+8 | FABEST | 42CrMo4+QT | FAB050 | Axial | Transversal hole D=2 mm | -1 | 179.4362 | 167 | 100000000 |  |  | PUNTO_CURVA_NO_ENSAYO | OTRAS_CONDICIONES | EXCLUIDO_O_REVISION | Identificador en notacion cientifica; estado/nota vacios. Serie auxiliar (verificar fuente). | https://doi.org/10.5281/zenodo.21509581
FAB050_1E+3 | FABEST | 42CrMo4+QT | FAB050 | Axial | Transversal hole D=2 mm | -1 | 657.0809 | 167 | 1000 |  |  | PUNTO_CURVA_NO_ENSAYO | OTRAS_CONDICIONES | EXCLUIDO_O_REVISION | Identificador en notacion cientifica; estado/nota vacios. Serie auxiliar (verificar fuente). | https://doi.org/10.5281/zenodo.21509581
FAB050_2E+3 | FABEST | 42CrMo4+QT | FAB050 | Axial | Transversal hole D=2 mm | -1 | 607.6875 | 167 | 2000 |  |  | PUNTO_CURVA_NO_ENSAYO | OTRAS_CONDICIONES | EXCLUIDO_O_REVISION | Identificador en notacion cientifica; estado/nota vacios. Serie auxiliar (verificar fuente). | https://doi.org/10.5281/zenodo.21509581
FAB050_5E+3 | FABEST | 42CrMo4+QT | FAB050 | Axial | Transversal hole D=2 mm | -1 | 542.3929 | 167 | 5000 |  |  | PUNTO_CURVA_NO_ENSAYO | OTRAS_CONDICIONES | EXCLUIDO_O_REVISION | Identificador en notacion cientifica; estado/nota vacios. Serie auxiliar (verificar fuente). | https://doi.org/10.5281/zenodo.21509581
FAB050_1E+4 | FABEST | 42CrMo4+QT | FAB050 | Axial | Transversal hole D=2 mm | -1 | 492.9994 | 167 | 10000 |  |  | PUNTO_CURVA_NO_ENSAYO | OTRAS_CONDICIONES | EXCLUIDO_O_REVISION | Identificador en notacion cientifica; estado/nota vacios. Serie auxiliar (verificar fuente). | https://doi.org/10.5281/zenodo.21509581
FAB050_2E+4 | FABEST | 42CrMo4+QT | FAB050 | Axial | Transversal hole D=2 mm | -1 | 443.6059 | 167 | 20000 |  |  | PUNTO_CURVA_NO_ENSAYO | OTRAS_CONDICIONES | EXCLUIDO_O_REVISION | Identificador en notacion cientifica; estado/nota vacios. Serie auxiliar (verificar fuente). | https://doi.org/10.5281/zenodo.21509581
FAB050_5E+4 | FABEST | 42CrMo4+QT | FAB050 | Axial | Transversal hole D=2 mm | -1 | 378.3113 | 167 | 50000 |  |  | PUNTO_CURVA_NO_ENSAYO | OTRAS_CONDICIONES | EXCLUIDO_O_REVISION | Identificador en notacion cientifica; estado/nota vacios. Serie auxiliar (verificar fuente). | https://doi.org/10.5281/zenodo.21509581
FAB050_1E+5 | FABEST | 42CrMo4+QT | FAB050 | Axial | Transversal hole D=2 mm | -1 | 328.9179 | 167 | 100000 |  |  | PUNTO_CURVA_NO_ENSAYO | OTRAS_CONDICIONES | EXCLUIDO_O_REVISION | Identificador en notacion cientifica; estado/nota vacios. Serie auxiliar (verificar fuente). | https://doi.org/10.5281/zenodo.21509581
FAB050_2E+5 | FABEST | 42CrMo4+QT | FAB050 | Axial | Transversal hole D=2 mm | -1 | 279.5244 | 167 | 200000 |  |  | PUNTO_CURVA_NO_ENSAYO | OTRAS_CONDICIONES | EXCLUIDO_O_REVISION | Identificador en notacion cientifica; estado/nota vacios. Serie auxiliar (verificar fuente). | https://doi.org/10.5281/zenodo.21509581
FAB050_5E+5 | FABEST | 42CrMo4+QT | FAB050 | Axial | Transversal hole D=2 mm | -1 | 214.2298 | 167 | 500000 |  |  | PUNTO_CURVA_NO_ENSAYO | OTRAS_CONDICIONES | EXCLUIDO_O_REVISION | Identificador en notacion cientifica; estado/nota vacios. Serie auxiliar (verificar fuente). | https://doi.org/10.5281/zenodo.21509581
FAB050_1E+6 | FABEST | 42CrMo4+QT | FAB050 | Axial | Transversal hole D=2 mm | -1 | 164.8363 | 167 | 1000000 |  |  | PUNTO_CURVA_NO_ENSAYO | OTRAS_CONDICIONES | EXCLUIDO_O_REVISION | Identificador en notacion cientifica; estado/nota vacios. Serie auxiliar (verificar fuente). | https://doi.org/10.5281/zenodo.21509581
FAB050_2E+6 | FABEST | 42CrMo4+QT | FAB050 | Axial | Transversal hole D=2 mm | -1 | 115.4428 | 167 | 2000000 |  |  | PUNTO_CURVA_NO_ENSAYO | OTRAS_CONDICIONES | EXCLUIDO_O_REVISION | Identificador en notacion cientifica; estado/nota vacios. Serie auxiliar (verificar fuente). | https://doi.org/10.5281/zenodo.21509581
FAB050_5E+6 | FABEST | 42CrMo4+QT | FAB050 | Axial | Transversal hole D=2 mm | -1 | 50.14824 | 167 | 5000000 |  |  | PUNTO_CURVA_NO_ENSAYO | OTRAS_CONDICIONES | EXCLUIDO_O_REVISION | Identificador en notacion cientifica; estado/nota vacios. Serie auxiliar (verificar fuente). | https://doi.org/10.5281/zenodo.21509581
FAB050_1E+7 | FABEST | 42CrMo4+QT | FAB050 | Axial | Transversal hole D=2 mm | -1 | 0.7547722 | 167 | 10000000 |  |  | PUNTO_CURVA_NO_ENSAYO | OTRAS_CONDICIONES | EXCLUIDO_O_REVISION | Identificador en notacion cientifica; estado/nota vacios. Serie auxiliar (verificar fuente). | https://doi.org/10.5281/zenodo.21509581
FAB051_2B | FABEST | 42CrMo4+QT | FAB051 | Axial | Circumferential V-notch R=0.5 mm | -1 | 608.3 | 184 | 629 | finished |  | ESTADO_INDETERMINADO | OTRAS_CONDICIONES | EXCLUIDO_O_REVISION | Estado de ensayo sin descripcion concluyente del mecanismo de terminacion. | https://doi.org/10.5281/zenodo.21509581
FAB051_5 | FABEST | 42CrMo4+QT | FAB051 | Axial | Circumferential V-notch R=0.5 mm | -1 | 553.2 | 184 | 1732 | finished |  | ESTADO_INDETERMINADO | OTRAS_CONDICIONES | EXCLUIDO_O_REVISION | Estado de ensayo sin descripcion concluyente del mecanismo de terminacion. | https://doi.org/10.5281/zenodo.21509581
FAB051_9B | FABEST | 42CrMo4+QT | FAB051 | Axial | Circumferential V-notch R=0.5 mm | -1 | 454.4 | 184 | 5227 | finished |  | ESTADO_INDETERMINADO | OTRAS_CONDICIONES | EXCLUIDO_O_REVISION | Estado de ensayo sin descripcion concluyente del mecanismo de terminacion. | https://doi.org/10.5281/zenodo.21509581
FAB051_10 | FABEST | 42CrMo4+QT | FAB051 | Axial | Circumferential V-notch R=0.5 mm | -1 | 365.3 | 184 | 15137 | finished |  | ESTADO_INDETERMINADO | OTRAS_CONDICIONES | EXCLUIDO_O_REVISION | Estado de ensayo sin descripcion concluyente del mecanismo de terminacion. | https://doi.org/10.5281/zenodo.21509581
FAB051_8 | FABEST | 42CrMo4+QT | FAB051 | Axial | Circumferential V-notch R=0.5 mm | -1 | 304 | 184 | 34867 | finished |  | ESTADO_INDETERMINADO | OTRAS_CONDICIONES | EXCLUIDO_O_REVISION | Estado de ensayo sin descripcion concluyente del mecanismo de terminacion. | https://doi.org/10.5281/zenodo.21509581
FAB051_3 | FABEST | 42CrMo4+QT | FAB051 | Axial | Circumferential V-notch R=0.5 mm | -1 | 251.8 | 184 | 78435 | finished |  | ESTADO_INDETERMINADO | OTRAS_CONDICIONES | EXCLUIDO_O_REVISION | Estado de ensayo sin descripcion concluyente del mecanismo de terminacion. | https://doi.org/10.5281/zenodo.21509581
FAB051_7 | FABEST | 42CrMo4+QT | FAB051 | Axial | Circumferential V-notch R=0.5 mm | -1 | 201.7 | 184 | 173482 | finished |  | ESTADO_INDETERMINADO | OTRAS_CONDICIONES | EXCLUIDO_O_REVISION | Estado de ensayo sin descripcion concluyente del mecanismo de terminacion. | https://doi.org/10.5281/zenodo.21509581
FAB051_4 | FABEST | 42CrMo4+QT | FAB051 | Axial | Circumferential V-notch R=0.5 mm | -1 | 214.4 | 184 | 258440 | finished |  | ESTADO_INDETERMINADO | OTRAS_CONDICIONES | EXCLUIDO_O_REVISION | Estado de ensayo sin descripcion concluyente del mecanismo de terminacion. | https://doi.org/10.5281/zenodo.21509581
FAB051_1 | FABEST | 42CrMo4+QT | FAB051 | Axial | Circumferential V-notch R=0.5 mm | -1 | 201.8 | 184 | 447210 | finished |  | ESTADO_INDETERMINADO | OTRAS_CONDICIONES | EXCLUIDO_O_REVISION | Estado de ensayo sin descripcion concluyente del mecanismo de terminacion. | https://doi.org/10.5281/zenodo.21509581
FAB051_6 | FABEST | 42CrMo4+QT | FAB051 | Axial | Circumferential V-notch R=0.5 mm | -1 | 189.2 | 184 | 2169391 | finished |  | ESTADO_INDETERMINADO | OTRAS_CONDICIONES | EXCLUIDO_O_REVISION | Estado de ensayo sin descripcion concluyente del mecanismo de terminacion. | https://doi.org/10.5281/zenodo.21509581
FAB051_2 | FABEST | 42CrMo4+QT | FAB051 | Axial | Circumferential V-notch R=0.5 mm | -1 | 183.8 | 184 | 10248826 | interrupted |  | CENSURA_CONFIRMABLE | OTRAS_CONDICIONES | EXCLUIDO_O_REVISION | Estado interrupted y ciclos registrados; verificar criterio de fin del ensayo. | https://doi.org/10.5281/zenodo.21509581
FAB051_9 | FABEST | 42CrMo4+QT | FAB051 | Axial | Circumferential V-notch R=0.5 mm | -1 | 176.7 | 184 | 100000000 | interrupted |  | CENSURA_CONFIRMABLE | OTRAS_CONDICIONES | EXCLUIDO_O_REVISION | Estado interrupted y ciclos registrados; verificar criterio de fin del ensayo. | https://doi.org/10.5281/zenodo.21509581
FAB051_1E+3 | FABEST | 42CrMo4+QT | FAB051 | Axial | Circumferential V-notch R=0.5 mm | -1 | 596.0839 | 184 | 1000 |  |  | PUNTO_CURVA_NO_ENSAYO | OTRAS_CONDICIONES | EXCLUIDO_O_REVISION | Identificador en notacion cientifica; estado/nota vacios. Serie auxiliar (verificar fuente). | https://doi.org/10.5281/zenodo.21509581
FAB051_2E+3 | FABEST | 42CrMo4+QT | FAB051 | Axial | Circumferential V-notch R=0.5 mm | -1 | 522.5953 | 184 | 2000 |  |  | PUNTO_CURVA_NO_ENSAYO | OTRAS_CONDICIONES | EXCLUIDO_O_REVISION | Identificador en notacion cientifica; estado/nota vacios. Serie auxiliar (verificar fuente). | https://doi.org/10.5281/zenodo.21509581
FAB051_5E+3 | FABEST | 42CrMo4+QT | FAB051 | Axial | Circumferential V-notch R=0.5 mm | -1 | 439.1653 | 184 | 5000 |  |  | PUNTO_CURVA_NO_ENSAYO | OTRAS_CONDICIONES | EXCLUIDO_O_REVISION | Identificador en notacion cientifica; estado/nota vacios. Serie auxiliar (verificar fuente). | https://doi.org/10.5281/zenodo.21509581
FAB051_1E+4 | FABEST | 42CrMo4+QT | FAB051 | Axial | Circumferential V-notch R=0.5 mm | -1 | 385.0225 | 184 | 10000 |  |  | PUNTO_CURVA_NO_ENSAYO | OTRAS_CONDICIONES | EXCLUIDO_O_REVISION | Identificador en notacion cientifica; estado/nota vacios. Serie auxiliar (verificar fuente). | https://doi.org/10.5281/zenodo.21509581
FAB051_2E+4 | FABEST | 42CrMo4+QT | FAB051 | Axial | Circumferential V-notch R=0.5 mm | -1 | 337.5548 | 184 | 20000 |  |  | PUNTO_CURVA_NO_ENSAYO | OTRAS_CONDICIONES | EXCLUIDO_O_REVISION | Identificador en notacion cientifica; estado/nota vacios. Serie auxiliar (verificar fuente). | https://doi.org/10.5281/zenodo.21509581
FAB051_5E+4 | FABEST | 42CrMo4+QT | FAB051 | Axial | Circumferential V-notch R=0.5 mm | -1 | 283.6657 | 184 | 50000 |  |  | PUNTO_CURVA_NO_ENSAYO | OTRAS_CONDICIONES | EXCLUIDO_O_REVISION | Identificador en notacion cientifica; estado/nota vacios. Serie auxiliar (verificar fuente). | https://doi.org/10.5281/zenodo.21509581
FAB051_1E+5 | FABEST | 42CrMo4+QT | FAB051 | Axial | Circumferential V-notch R=0.5 mm | -1 | 248.6937 | 184 | 100000 |  |  | PUNTO_CURVA_NO_ENSAYO | OTRAS_CONDICIONES | EXCLUIDO_O_REVISION | Identificador en notacion cientifica; estado/nota vacios. Serie auxiliar (verificar fuente). | https://doi.org/10.5281/zenodo.21509581
FAB051_2E+5 | FABEST | 42CrMo4+QT | FAB051 | Axial | Circumferential V-notch R=0.5 mm | -1 | 218.0334 | 184 | 200000 |  |  | PUNTO_CURVA_NO_ENSAYO | OTRAS_CONDICIONES | EXCLUIDO_O_REVISION | Identificador en notacion cientifica; estado/nota vacios. Serie auxiliar (verificar fuente). | https://doi.org/10.5281/zenodo.21509581
FAB051_5E+5 | FABEST | 42CrMo4+QT | FAB051 | Axial | Circumferential V-notch R=0.5 mm | -1 | 183.2253 | 184 | 500000 |  |  | PUNTO_CURVA_NO_ENSAYO | OTRAS_CONDICIONES | EXCLUIDO_O_REVISION | Identificador en notacion cientifica; estado/nota vacios. Serie auxiliar (verificar fuente). | https://doi.org/10.5281/zenodo.21509581
FAB051_1E+6 | FABEST | 42CrMo4+QT | FAB051 | Axial | Circumferential V-notch R=0.5 mm | -1 | 160.6363 | 184 | 1000000 |  |  | PUNTO_CURVA_NO_ENSAYO | OTRAS_CONDICIONES | EXCLUIDO_O_REVISION | Identificador en notacion cientifica; estado/nota vacios. Serie auxiliar (verificar fuente). | https://doi.org/10.5281/zenodo.21509581
FAB051_2E+6 | FABEST | 42CrMo4+QT | FAB051 | Axial | Circumferential V-notch R=0.5 mm | -1 | 140.8321 | 184 | 2000000 |  |  | PUNTO_CURVA_NO_ENSAYO | OTRAS_CONDICIONES | EXCLUIDO_O_REVISION | Identificador en notacion cientifica; estado/nota vacios. Serie auxiliar (verificar fuente). | https://doi.org/10.5281/zenodo.21509581
FAB051_5E+6 | FABEST | 42CrMo4+QT | FAB051 | Axial | Circumferential V-notch R=0.5 mm | -1 | 118.3489 | 184 | 5000000 |  |  | PUNTO_CURVA_NO_ENSAYO | OTRAS_CONDICIONES | EXCLUIDO_O_REVISION | Identificador en notacion cientifica; estado/nota vacios. Serie auxiliar (verificar fuente). | https://doi.org/10.5281/zenodo.21509581
FAB051_1E+7 | FABEST | 42CrMo4+QT | FAB051 | Axial | Circumferential V-notch R=0.5 mm | -1 | 103.7582 | 184 | 10000000 |  |  | PUNTO_CURVA_NO_ENSAYO | OTRAS_CONDICIONES | EXCLUIDO_O_REVISION | Identificador en notacion cientifica; estado/nota vacios. Serie auxiliar (verificar fuente). | https://doi.org/10.5281/zenodo.21509581
FAB051_2E+7 | FABEST | 42CrMo4+QT | FAB051 | Axial | Circumferential V-notch R=0.5 mm | -1 | 90.96628 | 184 | 20000000 |  |  | PUNTO_CURVA_NO_ENSAYO | OTRAS_CONDICIONES | EXCLUIDO_O_REVISION | Identificador en notacion cientifica; estado/nota vacios. Serie auxiliar (verificar fuente). | https://doi.org/10.5281/zenodo.21509581
FAB051_5E+7 | FABEST | 42CrMo4+QT | FAB051 | Axial | Circumferential V-notch R=0.5 mm | -1 | 76.44392 | 184 | 50000000 |  |  | PUNTO_CURVA_NO_ENSAYO | OTRAS_CONDICIONES | EXCLUIDO_O_REVISION | Identificador en notacion cientifica; estado/nota vacios. Serie auxiliar (verificar fuente). | https://doi.org/10.5281/zenodo.21509581
FAB051_1E+8 | FABEST | 42CrMo4+QT | FAB051 | Axial | Circumferential V-notch R=0.5 mm | -1 | 67.01948 | 184 | 100000000 |  |  | PUNTO_CURVA_NO_ENSAYO | OTRAS_CONDICIONES | EXCLUIDO_O_REVISION | Identificador en notacion cientifica; estado/nota vacios. Serie auxiliar (verificar fuente). | https://doi.org/10.5281/zenodo.21509581
FAB051_1E+3 | FABEST | 42CrMo4+QT | FAB051 | Axial | Circumferential V-notch R=0.5 mm | -1 | 586.4831 | 184 | 1000 |  |  | PUNTO_CURVA_NO_ENSAYO | OTRAS_CONDICIONES | EXCLUIDO_O_REVISION | Identificador en notacion cientifica; estado/nota vacios. Serie auxiliar (verificar fuente). | https://doi.org/10.5281/zenodo.21509581
FAB051_2E+3 | FABEST | 42CrMo4+QT | FAB051 | Axial | Circumferential V-notch R=0.5 mm | -1 | 541.638 | 184 | 2000 |  |  | PUNTO_CURVA_NO_ENSAYO | OTRAS_CONDICIONES | EXCLUIDO_O_REVISION | Identificador en notacion cientifica; estado/nota vacios. Serie auxiliar (verificar fuente). | https://doi.org/10.5281/zenodo.21509581
FAB051_5E+3 | FABEST | 42CrMo4+QT | FAB051 | Axial | Circumferential V-notch R=0.5 mm | -1 | 463.3002 | 184 | 5000 |  |  | PUNTO_CURVA_NO_ENSAYO | OTRAS_CONDICIONES | EXCLUIDO_O_REVISION | Identificador en notacion cientifica; estado/nota vacios. Serie auxiliar (verificar fuente). | https://doi.org/10.5281/zenodo.21509581
FAB051_1E+4 | FABEST | 42CrMo4+QT | FAB051 | Axial | Circumferential V-notch R=0.5 mm | -1 | 398.9671 | 184 | 10000 |  |  | PUNTO_CURVA_NO_ENSAYO | OTRAS_CONDICIONES | EXCLUIDO_O_REVISION | Identificador en notacion cientifica; estado/nota vacios. Serie auxiliar (verificar fuente). | https://doi.org/10.5281/zenodo.21509581
FAB051_2E+4 | FABEST | 42CrMo4+QT | FAB051 | Axial | Circumferential V-notch R=0.5 mm | -1 | 339.0681 | 184 | 20000 |  |  | PUNTO_CURVA_NO_ENSAYO | OTRAS_CONDICIONES | EXCLUIDO_O_REVISION | Identificador en notacion cientifica; estado/nota vacios. Serie auxiliar (verificar fuente). | https://doi.org/10.5281/zenodo.21509581
FAB051_5E+4 | FABEST | 42CrMo4+QT | FAB051 | Axial | Circumferential V-notch R=0.5 mm | -1 | 274.851 | 184 | 50000 |  |  | PUNTO_CURVA_NO_ENSAYO | OTRAS_CONDICIONES | EXCLUIDO_O_REVISION | Identificador en notacion cientifica; estado/nota vacios. Serie auxiliar (verificar fuente). | https://doi.org/10.5281/zenodo.21509581
FAB051_1E+5 | FABEST | 42CrMo4+QT | FAB051 | Axial | Circumferential V-notch R=0.5 mm | -1 | 239.7735 | 184 | 100000 |  |  | PUNTO_CURVA_NO_ENSAYO | OTRAS_CONDICIONES | EXCLUIDO_O_REVISION | Identificador en notacion cientifica; estado/nota vacios. Serie auxiliar (verificar fuente). | https://doi.org/10.5281/zenodo.21509581
FAB051_2E+5 | FABEST | 42CrMo4+QT | FAB051 | Axial | Circumferential V-notch R=0.5 mm | -1 | 215.7412 | 184 | 200000 |  |  | PUNTO_CURVA_NO_ENSAYO | OTRAS_CONDICIONES | EXCLUIDO_O_REVISION | Identificador en notacion cientifica; estado/nota vacios. Serie auxiliar (verificar fuente). | https://doi.org/10.5281/zenodo.21509581
FAB051_5E+5 | FABEST | 42CrMo4+QT | FAB051 | Axial | Circumferential V-notch R=0.5 mm | -1 | 197.3448 | 184 | 500000 |  |  | PUNTO_CURVA_NO_ENSAYO | OTRAS_CONDICIONES | EXCLUIDO_O_REVISION | Identificador en notacion cientifica; estado/nota vacios. Serie auxiliar (verificar fuente). | https://doi.org/10.5281/zenodo.21509581
FAB051_1E+6 | FABEST | 42CrMo4+QT | FAB051 | Axial | Circumferential V-notch R=0.5 mm | -1 | 190.1695 | 184 | 1000000 |  |  | PUNTO_CURVA_NO_ENSAYO | OTRAS_CONDICIONES | EXCLUIDO_O_REVISION | Identificador en notacion cientifica; estado/nota vacios. Serie auxiliar (verificar fuente). | https://doi.org/10.5281/zenodo.21509581
FAB051_2E+6 | FABEST | 42CrMo4+QT | FAB051 | Axial | Circumferential V-notch R=0.5 mm | -1 | 186.3215 | 184 | 2000000 |  |  | PUNTO_CURVA_NO_ENSAYO | OTRAS_CONDICIONES | EXCLUIDO_O_REVISION | Identificador en notacion cientifica; estado/nota vacios. Serie auxiliar (verificar fuente). | https://doi.org/10.5281/zenodo.21509581
FAB051_5E+6 | FABEST | 42CrMo4+QT | FAB051 | Axial | Circumferential V-notch R=0.5 mm | -1 | 183.9175 | 184 | 5000000 |  |  | PUNTO_CURVA_NO_ENSAYO | OTRAS_CONDICIONES | EXCLUIDO_O_REVISION | Identificador en notacion cientifica; estado/nota vacios. Serie auxiliar (verificar fuente). | https://doi.org/10.5281/zenodo.21509581
FAB051_1E+7 | FABEST | 42CrMo4+QT | FAB051 | Axial | Circumferential V-notch R=0.5 mm | -1 | 183.099 | 184 | 10000000 |  |  | PUNTO_CURVA_NO_ENSAYO | OTRAS_CONDICIONES | EXCLUIDO_O_REVISION | Identificador en notacion cientifica; estado/nota vacios. Serie auxiliar (verificar fuente). | https://doi.org/10.5281/zenodo.21509581
FAB051_2E+7 | FABEST | 42CrMo4+QT | FAB051 | Axial | Circumferential V-notch R=0.5 mm | -1 | 182.6865 | 184 | 20000000 |  |  | PUNTO_CURVA_NO_ENSAYO | OTRAS_CONDICIONES | EXCLUIDO_O_REVISION | Identificador en notacion cientifica; estado/nota vacios. Serie auxiliar (verificar fuente). | https://doi.org/10.5281/zenodo.21509581
FAB051_5E+7 | FABEST | 42CrMo4+QT | FAB051 | Axial | Circumferential V-notch R=0.5 mm | -1 | 182.4379 | 184 | 50000000 |  |  | PUNTO_CURVA_NO_ENSAYO | OTRAS_CONDICIONES | EXCLUIDO_O_REVISION | Identificador en notacion cientifica; estado/nota vacios. Serie auxiliar (verificar fuente). | https://doi.org/10.5281/zenodo.21509581
FAB051_1E+8 | FABEST | 42CrMo4+QT | FAB051 | Axial | Circumferential V-notch R=0.5 mm | -1 | 182.3548 | 184 | 100000000 |  |  | PUNTO_CURVA_NO_ENSAYO | OTRAS_CONDICIONES | EXCLUIDO_O_REVISION | Identificador en notacion cientifica; estado/nota vacios. Serie auxiliar (verificar fuente). | https://doi.org/10.5281/zenodo.21509581
FAB051_1E+3 | FABEST | 42CrMo4+QT | FAB051 | Axial | Circumferential V-notch R=0.5 mm | -1 | 572.4477 | 184 | 1000 |  |  | PUNTO_CURVA_NO_ENSAYO | OTRAS_CONDICIONES | EXCLUIDO_O_REVISION | Identificador en notacion cientifica; estado/nota vacios. Serie auxiliar (verificar fuente). | https://doi.org/10.5281/zenodo.21509581
FAB051_2E+3 | FABEST | 42CrMo4+QT | FAB051 | Axial | Circumferential V-notch R=0.5 mm | -1 | 525.0144 | 184 | 2000 |  |  | PUNTO_CURVA_NO_ENSAYO | OTRAS_CONDICIONES | EXCLUIDO_O_REVISION | Identificador en notacion cientifica; estado/nota vacios. Serie auxiliar (verificar fuente). | https://doi.org/10.5281/zenodo.21509581
FAB051_5E+3 | FABEST | 42CrMo4+QT | FAB051 | Axial | Circumferential V-notch R=0.5 mm | -1 | 462.3109 | 184 | 5000 |  |  | PUNTO_CURVA_NO_ENSAYO | OTRAS_CONDICIONES | EXCLUIDO_O_REVISION | Identificador en notacion cientifica; estado/nota vacios. Serie auxiliar (verificar fuente). | https://doi.org/10.5281/zenodo.21509581
FAB051_1E+4 | FABEST | 42CrMo4+QT | FAB051 | Axial | Circumferential V-notch R=0.5 mm | -1 | 414.8776 | 184 | 10000 |  |  | PUNTO_CURVA_NO_ENSAYO | OTRAS_CONDICIONES | EXCLUIDO_O_REVISION | Identificador en notacion cientifica; estado/nota vacios. Serie auxiliar (verificar fuente). | https://doi.org/10.5281/zenodo.21509581
FAB051_2E+4 | FABEST | 42CrMo4+QT | FAB051 | Axial | Circumferential V-notch R=0.5 mm | -1 | 367.4442 | 184 | 20000 |  |  | PUNTO_CURVA_NO_ENSAYO | OTRAS_CONDICIONES | EXCLUIDO_O_REVISION | Identificador en notacion cientifica; estado/nota vacios. Serie auxiliar (verificar fuente). | https://doi.org/10.5281/zenodo.21509581
FAB051_5E+4 | FABEST | 42CrMo4+QT | FAB051 | Axial | Circumferential V-notch R=0.5 mm | -1 | 304.7407 | 184 | 50000 |  |  | PUNTO_CURVA_NO_ENSAYO | OTRAS_CONDICIONES | EXCLUIDO_O_REVISION | Identificador en notacion cientifica; estado/nota vacios. Serie auxiliar (verificar fuente). | https://doi.org/10.5281/zenodo.21509581
FAB051_1E+5 | FABEST | 42CrMo4+QT | FAB051 | Axial | Circumferential V-notch R=0.5 mm | -1 | 257.3074 | 184 | 100000 |  |  | PUNTO_CURVA_NO_ENSAYO | OTRAS_CONDICIONES | EXCLUIDO_O_REVISION | Identificador en notacion cientifica; estado/nota vacios. Serie auxiliar (verificar fuente). | https://doi.org/10.5281/zenodo.21509581
FAB051_2E+5 | FABEST | 42CrMo4+QT | FAB051 | Axial | Circumferential V-notch R=0.5 mm | -1 | 209.8741 | 184 | 200000 |  |  | PUNTO_CURVA_NO_ENSAYO | OTRAS_CONDICIONES | EXCLUIDO_O_REVISION | Identificador en notacion cientifica; estado/nota vacios. Serie auxiliar (verificar fuente). | https://doi.org/10.5281/zenodo.21509581
FAB051_5E+5 | FABEST | 42CrMo4+QT | FAB051 | Axial | Circumferential V-notch R=0.5 mm | -1 | 147.1706 | 184 | 500000 |  |  | PUNTO_CURVA_NO_ENSAYO | OTRAS_CONDICIONES | EXCLUIDO_O_REVISION | Identificador en notacion cientifica; estado/nota vacios. Serie auxiliar (verificar fuente). | https://doi.org/10.5281/zenodo.21509581
FAB051_1E+6 | FABEST | 42CrMo4+QT | FAB051 | Axial | Circumferential V-notch R=0.5 mm | -1 | 99.73725 | 184 | 1000000 |  |  | PUNTO_CURVA_NO_ENSAYO | OTRAS_CONDICIONES | EXCLUIDO_O_REVISION | Identificador en notacion cientifica; estado/nota vacios. Serie auxiliar (verificar fuente). | https://doi.org/10.5281/zenodo.21509581
FAB051_2E+6 | FABEST | 42CrMo4+QT | FAB051 | Axial | Circumferential V-notch R=0.5 mm | -1 | 52.30391 | 184 | 2000000 |  |  | PUNTO_CURVA_NO_ENSAYO | OTRAS_CONDICIONES | EXCLUIDO_O_REVISION | Identificador en notacion cientifica; estado/nota vacios. Serie auxiliar (verificar fuente). | https://doi.org/10.5281/zenodo.21509581
FAB052_10B | FABEST | 42CrMo4+QT | FAB052 | Axial | Circumferential V-notch R=2 mm | -1 | 608.7 | 184 | 992 | finished |  | ESTADO_INDETERMINADO | OTRAS_CONDICIONES | EXCLUIDO_O_REVISION | Estado de ensayo sin descripcion concluyente del mecanismo de terminacion. | https://doi.org/10.5281/zenodo.21509581
FAB052_1B | FABEST | 42CrMo4+QT | FAB052 | Axial | Circumferential V-notch R=2 mm | -1 | 576.4 | 184 | 4124 | finished |  | ESTADO_INDETERMINADO | OTRAS_CONDICIONES | EXCLUIDO_O_REVISION | Estado de ensayo sin descripcion concluyente del mecanismo de terminacion. | https://doi.org/10.5281/zenodo.21509581
FAB052_2B | FABEST | 42CrMo4+QT | FAB052 | Axial | Circumferential V-notch R=2 mm | -1 | 548.6 | 184 | 8806 | finished |  | ESTADO_INDETERMINADO | OTRAS_CONDICIONES | EXCLUIDO_O_REVISION | Estado de ensayo sin descripcion concluyente del mecanismo de terminacion. | https://doi.org/10.5281/zenodo.21509581
FAB052_8B | FABEST | 42CrMo4+QT | FAB052 | Axial | Circumferential V-notch R=2 mm | -1 | 519.9 | 184 | 11458 | finished |  | ESTADO_INDETERMINADO | OTRAS_CONDICIONES | EXCLUIDO_O_REVISION | Estado de ensayo sin descripcion concluyente del mecanismo de terminacion. | https://doi.org/10.5281/zenodo.21509581
FAB052_5 | FABEST | 42CrMo4+QT | FAB052 | Axial | Circumferential V-notch R=2 mm | -1 | 457.5 | 184 | 18571 | finished |  | ESTADO_INDETERMINADO | OTRAS_CONDICIONES | EXCLUIDO_O_REVISION | Estado de ensayo sin descripcion concluyente del mecanismo de terminacion. | https://doi.org/10.5281/zenodo.21509581
FAB052_3 | FABEST | 42CrMo4+QT | FAB052 | Axial | Circumferential V-notch R=2 mm | -1 | 407.4 | 184 | 44054 | finished |  | ESTADO_INDETERMINADO | OTRAS_CONDICIONES | EXCLUIDO_O_REVISION | Estado de ensayo sin descripcion concluyente del mecanismo de terminacion. | https://doi.org/10.5281/zenodo.21509581
FAB052_4 | FABEST | 42CrMo4+QT | FAB052 | Axial | Circumferential V-notch R=2 mm | -1 | 356.7 | 184 | 62956 | finished |  | ESTADO_INDETERMINADO | OTRAS_CONDICIONES | EXCLUIDO_O_REVISION | Estado de ensayo sin descripcion concluyente del mecanismo de terminacion. | https://doi.org/10.5281/zenodo.21509581
FAB052_9 | FABEST | 42CrMo4+QT | FAB052 | Axial | Circumferential V-notch R=2 mm | -1 | 253.1 | 184 | 325894 | finished |  | ESTADO_INDETERMINADO | OTRAS_CONDICIONES | EXCLUIDO_O_REVISION | Estado de ensayo sin descripcion concluyente del mecanismo de terminacion. | https://doi.org/10.5281/zenodo.21509581
FAB052_6 | FABEST | 42CrMo4+QT | FAB052 | Axial | Circumferential V-notch R=2 mm | -1 | 304.4 | 184 | 376654 | finished |  | ESTADO_INDETERMINADO | OTRAS_CONDICIONES | EXCLUIDO_O_REVISION | Estado de ensayo sin descripcion concluyente del mecanismo de terminacion. | https://doi.org/10.5281/zenodo.21509581
FAB052_7 | FABEST | 42CrMo4+QT | FAB052 | Axial | Circumferential V-notch R=2 mm | -1 | 254 | 184 | 394885 | finished |  | ESTADO_INDETERMINADO | OTRAS_CONDICIONES | EXCLUIDO_O_REVISION | Estado de ensayo sin descripcion concluyente del mecanismo de terminacion. | https://doi.org/10.5281/zenodo.21509581
FAB052_10 | FABEST | 42CrMo4+QT | FAB052 | Axial | Circumferential V-notch R=2 mm | -1 | 234.6 | 184 | 10000000 | interrupted |  | CENSURA_CONFIRMABLE | OTRAS_CONDICIONES | EXCLUIDO_O_REVISION | Estado interrupted y ciclos registrados; verificar criterio de fin del ensayo. | https://doi.org/10.5281/zenodo.21509581
FAB052_8 | FABEST | 42CrMo4+QT | FAB052 | Axial | Circumferential V-notch R=2 mm | -1 | 215.6 | 184 | 10000000 | interrupted |  | CENSURA_CONFIRMABLE | OTRAS_CONDICIONES | EXCLUIDO_O_REVISION | Estado interrupted y ciclos registrados; verificar criterio de fin del ensayo. | https://doi.org/10.5281/zenodo.21509581
FAB052_2 | FABEST | 42CrMo4+QT | FAB052 | Axial | Circumferential V-notch R=2 mm | -1 | 306.2 | 184 | 10031491 | interrupted |  | CENSURA_CONFIRMABLE | OTRAS_CONDICIONES | EXCLUIDO_O_REVISION | Estado interrupted y ciclos registrados; verificar criterio de fin del ensayo. | https://doi.org/10.5281/zenodo.21509581
FAB052_1 | FABEST | 42CrMo4+QT | FAB052 | Axial | Circumferential V-notch R=2 mm | -1 | 246.6 | 184 | 12453336 | interrupted |  | CENSURA_CONFIRMABLE | OTRAS_CONDICIONES | EXCLUIDO_O_REVISION | Estado interrupted y ciclos registrados; verificar criterio de fin del ensayo. | https://doi.org/10.5281/zenodo.21509581
FAB052_1E+3 | FABEST | 42CrMo4+QT | FAB052 | Axial | Circumferential V-notch R=2 mm | -1 | 803.5126 | 184 | 1000 |  |  | PUNTO_CURVA_NO_ENSAYO | OTRAS_CONDICIONES | EXCLUIDO_O_REVISION | Identificador en notacion cientifica; estado/nota vacios. Serie auxiliar (verificar fuente). | https://doi.org/10.5281/zenodo.21509581
FAB052_2E+3 | FABEST | 42CrMo4+QT | FAB052 | Axial | Circumferential V-notch R=2 mm | -1 | 705.6132 | 184 | 2000 |  |  | PUNTO_CURVA_NO_ENSAYO | OTRAS_CONDICIONES | EXCLUIDO_O_REVISION | Identificador en notacion cientifica; estado/nota vacios. Serie auxiliar (verificar fuente). | https://doi.org/10.5281/zenodo.21509581
FAB052_5E+3 | FABEST | 42CrMo4+QT | FAB052 | Axial | Circumferential V-notch R=2 mm | -1 | 594.2588 | 184 | 5000 |  |  | PUNTO_CURVA_NO_ENSAYO | OTRAS_CONDICIONES | EXCLUIDO_O_REVISION | Identificador en notacion cientifica; estado/nota vacios. Serie auxiliar (verificar fuente). | https://doi.org/10.5281/zenodo.21509581
FAB052_1E+4 | FABEST | 42CrMo4+QT | FAB052 | Axial | Circumferential V-notch R=2 mm | -1 | 521.8547 | 184 | 10000 |  |  | PUNTO_CURVA_NO_ENSAYO | OTRAS_CONDICIONES | EXCLUIDO_O_REVISION | Identificador en notacion cientifica; estado/nota vacios. Serie auxiliar (verificar fuente). | https://doi.org/10.5281/zenodo.21509581
FAB052_2E+4 | FABEST | 42CrMo4+QT | FAB052 | Axial | Circumferential V-notch R=2 mm | -1 | 458.2723 | 184 | 20000 |  |  | PUNTO_CURVA_NO_ENSAYO | OTRAS_CONDICIONES | EXCLUIDO_O_REVISION | Identificador en notacion cientifica; estado/nota vacios. Serie auxiliar (verificar fuente). | https://doi.org/10.5281/zenodo.21509581
FAB052_5E+4 | FABEST | 42CrMo4+QT | FAB052 | Axial | Circumferential V-notch R=2 mm | -1 | 385.9513 | 184 | 50000 |  |  | PUNTO_CURVA_NO_ENSAYO | OTRAS_CONDICIONES | EXCLUIDO_O_REVISION | Identificador en notacion cientifica; estado/nota vacios. Serie auxiliar (verificar fuente). | https://doi.org/10.5281/zenodo.21509581
FAB052_1E+5 | FABEST | 42CrMo4+QT | FAB052 | Axial | Circumferential V-notch R=2 mm | -1 | 338.9273 | 184 | 100000 |  |  | PUNTO_CURVA_NO_ENSAYO | OTRAS_CONDICIONES | EXCLUIDO_O_REVISION | Identificador en notacion cientifica; estado/nota vacios. Serie auxiliar (verificar fuente). | https://doi.org/10.5281/zenodo.21509581
FAB052_2E+5 | FABEST | 42CrMo4+QT | FAB052 | Axial | Circumferential V-notch R=2 mm | -1 | 297.6326 | 184 | 200000 |  |  | PUNTO_CURVA_NO_ENSAYO | OTRAS_CONDICIONES | EXCLUIDO_O_REVISION | Identificador en notacion cientifica; estado/nota vacios. Serie auxiliar (verificar fuente). | https://doi.org/10.5281/zenodo.21509581
FAB052_5E+5 | FABEST | 42CrMo4+QT | FAB052 | Axial | Circumferential V-notch R=2 mm | -1 | 250.6625 | 184 | 500000 |  |  | PUNTO_CURVA_NO_ENSAYO | OTRAS_CONDICIONES | EXCLUIDO_O_REVISION | Identificador en notacion cientifica; estado/nota vacios. Serie auxiliar (verificar fuente). | https://doi.org/10.5281/zenodo.21509581
FAB052_1E+6 | FABEST | 42CrMo4+QT | FAB052 | Axial | Circumferential V-notch R=2 mm | -1 | 220.122 | 184 | 1000000 |  |  | PUNTO_CURVA_NO_ENSAYO | OTRAS_CONDICIONES | EXCLUIDO_O_REVISION | Identificador en notacion cientifica; estado/nota vacios. Serie auxiliar (verificar fuente). | https://doi.org/10.5281/zenodo.21509581
FAB052_2E+6 | FABEST | 42CrMo4+QT | FAB052 | Axial | Circumferential V-notch R=2 mm | -1 | 193.3025 | 184 | 2000000 |  |  | PUNTO_CURVA_NO_ENSAYO | OTRAS_CONDICIONES | EXCLUIDO_O_REVISION | Identificador en notacion cientifica; estado/nota vacios. Serie auxiliar (verificar fuente). | https://doi.org/10.5281/zenodo.21509581
FAB052_5E+6 | FABEST | 42CrMo4+QT | FAB052 | Axial | Circumferential V-notch R=2 mm | -1 | 162.797 | 184 | 5000000 |  |  | PUNTO_CURVA_NO_ENSAYO | OTRAS_CONDICIONES | EXCLUIDO_O_REVISION | Identificador en notacion cientifica; estado/nota vacios. Serie auxiliar (verificar fuente). | https://doi.org/10.5281/zenodo.21509581
FAB052_1E+7 | FABEST | 42CrMo4+QT | FAB052 | Axial | Circumferential V-notch R=2 mm | -1 | 142.9619 | 184 | 10000000 |  |  | PUNTO_CURVA_NO_ENSAYO | OTRAS_CONDICIONES | EXCLUIDO_O_REVISION | Identificador en notacion cientifica; estado/nota vacios. Serie auxiliar (verificar fuente). | https://doi.org/10.5281/zenodo.21509581
FAB052_2E+7 | FABEST | 42CrMo4+QT | FAB052 | Axial | Circumferential V-notch R=2 mm | -1 | 125.5435 | 184 | 20000000 |  |  | PUNTO_CURVA_NO_ENSAYO | OTRAS_CONDICIONES | EXCLUIDO_O_REVISION | Identificador en notacion cientifica; estado/nota vacios. Serie auxiliar (verificar fuente). | https://doi.org/10.5281/zenodo.21509581
FAB052_5E+7 | FABEST | 42CrMo4+QT | FAB052 | Axial | Circumferential V-notch R=2 mm | -1 | 105.7312 | 184 | 50000000 |  |  | PUNTO_CURVA_NO_ENSAYO | OTRAS_CONDICIONES | EXCLUIDO_O_REVISION | Identificador en notacion cientifica; estado/nota vacios. Serie auxiliar (verificar fuente). | https://doi.org/10.5281/zenodo.21509581
FAB052_1E+8 | FABEST | 42CrMo4+QT | FAB052 | Axial | Circumferential V-notch R=2 mm | -1 | 92.84901 | 184 | 100000000 |  |  | PUNTO_CURVA_NO_ENSAYO | OTRAS_CONDICIONES | EXCLUIDO_O_REVISION | Identificador en notacion cientifica; estado/nota vacios. Serie auxiliar (verificar fuente). | https://doi.org/10.5281/zenodo.21509581
FAB052_1E+3 | FABEST | 42CrMo4+QT | FAB052 | Axial | Circumferential V-notch R=2 mm | -1 | 616.2261 | 184 | 1000 |  |  | PUNTO_CURVA_NO_ENSAYO | OTRAS_CONDICIONES | EXCLUIDO_O_REVISION | Identificador en notacion cientifica; estado/nota vacios. Serie auxiliar (verificar fuente). | https://doi.org/10.5281/zenodo.21509581
FAB052_2E+3 | FABEST | 42CrMo4+QT | FAB052 | Axial | Circumferential V-notch R=2 mm | -1 | 602.8959 | 184 | 2000 |  |  | PUNTO_CURVA_NO_ENSAYO | OTRAS_CONDICIONES | EXCLUIDO_O_REVISION | Identificador en notacion cientifica; estado/nota vacios. Serie auxiliar (verificar fuente). | https://doi.org/10.5281/zenodo.21509581
FAB052_5E+3 | FABEST | 42CrMo4+QT | FAB052 | Axial | Circumferential V-notch R=2 mm | -1 | 568.2786 | 184 | 5000 |  |  | PUNTO_CURVA_NO_ENSAYO | OTRAS_CONDICIONES | EXCLUIDO_O_REVISION | Identificador en notacion cientifica; estado/nota vacios. Serie auxiliar (verificar fuente). | https://doi.org/10.5281/zenodo.21509581
FAB052_1E+4 | FABEST | 42CrMo4+QT | FAB052 | Axial | Circumferential V-notch R=2 mm | -1 | 523.8587 | 184 | 10000 |  |  | PUNTO_CURVA_NO_ENSAYO | OTRAS_CONDICIONES | EXCLUIDO_O_REVISION | Identificador en notacion cientifica; estado/nota vacios. Serie auxiliar (verificar fuente). | https://doi.org/10.5281/zenodo.21509581
FAB052_2E+4 | FABEST | 42CrMo4+QT | FAB052 | Axial | Circumferential V-notch R=2 mm | -1 | 464.7886 | 184 | 20000 |  |  | PUNTO_CURVA_NO_ENSAYO | OTRAS_CONDICIONES | EXCLUIDO_O_REVISION | Identificador en notacion cientifica; estado/nota vacios. Serie auxiliar (verificar fuente). | https://doi.org/10.5281/zenodo.21509581
FAB052_5E+4 | FABEST | 42CrMo4+QT | FAB052 | Axial | Circumferential V-notch R=2 mm | -1 | 382.3983 | 184 | 50000 |  |  | PUNTO_CURVA_NO_ENSAYO | OTRAS_CONDICIONES | EXCLUIDO_O_REVISION | Identificador en notacion cientifica; estado/nota vacios. Serie auxiliar (verificar fuente). | https://doi.org/10.5281/zenodo.21509581
FAB052_1E+5 | FABEST | 42CrMo4+QT | FAB052 | Axial | Circumferential V-notch R=2 mm | -1 | 333.1423 | 184 | 100000 |  |  | PUNTO_CURVA_NO_ENSAYO | OTRAS_CONDICIONES | EXCLUIDO_O_REVISION | Identificador en notacion cientifica; estado/nota vacios. Serie auxiliar (verificar fuente). | https://doi.org/10.5281/zenodo.21509581
FAB052_2E+5 | FABEST | 42CrMo4+QT | FAB052 | Axial | Circumferential V-notch R=2 mm | -1 | 300.382 | 184 | 200000 |  |  | PUNTO_CURVA_NO_ENSAYO | OTRAS_CONDICIONES | EXCLUIDO_O_REVISION | Identificador en notacion cientifica; estado/nota vacios. Serie auxiliar (verificar fuente). | https://doi.org/10.5281/zenodo.21509581
FAB052_5E+5 | FABEST | 42CrMo4+QT | FAB052 | Axial | Circumferential V-notch R=2 mm | -1 | 277.0207 | 184 | 500000 |  |  | PUNTO_CURVA_NO_ENSAYO | OTRAS_CONDICIONES | EXCLUIDO_O_REVISION | Identificador en notacion cientifica; estado/nota vacios. Serie auxiliar (verificar fuente). | https://doi.org/10.5281/zenodo.21509581
FAB052_1E+6 | FABEST | 42CrMo4+QT | FAB052 | Axial | Circumferential V-notch R=2 mm | -1 | 268.4821 | 184 | 1000000 |  |  | PUNTO_CURVA_NO_ENSAYO | OTRAS_CONDICIONES | EXCLUIDO_O_REVISION | Identificador en notacion cientifica; estado/nota vacios. Serie auxiliar (verificar fuente). | https://doi.org/10.5281/zenodo.21509581
FAB052_2E+6 | FABEST | 42CrMo4+QT | FAB052 | Axial | Circumferential V-notch R=2 mm | -1 | 264.0565 | 184 | 2000000 |  |  | PUNTO_CURVA_NO_ENSAYO | OTRAS_CONDICIONES | EXCLUIDO_O_REVISION | Identificador en notacion cientifica; estado/nota vacios. Serie auxiliar (verificar fuente). | https://doi.org/10.5281/zenodo.21509581
FAB052_5E+6 | FABEST | 42CrMo4+QT | FAB052 | Axial | Circumferential V-notch R=2 mm | -1 | 261.3488 | 184 | 5000000 |  |  | PUNTO_CURVA_NO_ENSAYO | OTRAS_CONDICIONES | EXCLUIDO_O_REVISION | Identificador en notacion cientifica; estado/nota vacios. Serie auxiliar (verificar fuente). | https://doi.org/10.5281/zenodo.21509581
FAB052_1E+7 | FABEST | 42CrMo4+QT | FAB052 | Axial | Circumferential V-notch R=2 mm | -1 | 260.4374 | 184 | 10000000 |  |  | PUNTO_CURVA_NO_ENSAYO | OTRAS_CONDICIONES | EXCLUIDO_O_REVISION | Identificador en notacion cientifica; estado/nota vacios. Serie auxiliar (verificar fuente). | https://doi.org/10.5281/zenodo.21509581
FAB052_2E+7 | FABEST | 42CrMo4+QT | FAB052 | Axial | Circumferential V-notch R=2 mm | -1 | 259.98 | 184 | 20000000 |  |  | PUNTO_CURVA_NO_ENSAYO | OTRAS_CONDICIONES | EXCLUIDO_O_REVISION | Identificador en notacion cientifica; estado/nota vacios. Serie auxiliar (verificar fuente). | https://doi.org/10.5281/zenodo.21509581
FAB052_5E+7 | FABEST | 42CrMo4+QT | FAB052 | Axial | Circumferential V-notch R=2 mm | -1 | 259.705 | 184 | 50000000 |  |  | PUNTO_CURVA_NO_ENSAYO | OTRAS_CONDICIONES | EXCLUIDO_O_REVISION | Identificador en notacion cientifica; estado/nota vacios. Serie auxiliar (verificar fuente). | https://doi.org/10.5281/zenodo.21509581
FAB052_1E+8 | FABEST | 42CrMo4+QT | FAB052 | Axial | Circumferential V-notch R=2 mm | -1 | 259.6133 | 184 | 100000000 |  |  | PUNTO_CURVA_NO_ENSAYO | OTRAS_CONDICIONES | EXCLUIDO_O_REVISION | Identificador en notacion cientifica; estado/nota vacios. Serie auxiliar (verificar fuente). | https://doi.org/10.5281/zenodo.21509581
FAB052_1E+3 | FABEST | 42CrMo4+QT | FAB052 | Axial | Circumferential V-notch R=2 mm | -1 | 688.0667 | 184 | 1000 |  |  | PUNTO_CURVA_NO_ENSAYO | OTRAS_CONDICIONES | EXCLUIDO_O_REVISION | Identificador en notacion cientifica; estado/nota vacios. Serie auxiliar (verificar fuente). | https://doi.org/10.5281/zenodo.21509581
FAB052_2E+3 | FABEST | 42CrMo4+QT | FAB052 | Axial | Circumferential V-notch R=2 mm | -1 | 637.6576 | 184 | 2000 |  |  | PUNTO_CURVA_NO_ENSAYO | OTRAS_CONDICIONES | EXCLUIDO_O_REVISION | Identificador en notacion cientifica; estado/nota vacios. Serie auxiliar (verificar fuente). | https://doi.org/10.5281/zenodo.21509581
FAB052_5E+3 | FABEST | 42CrMo4+QT | FAB052 | Axial | Circumferential V-notch R=2 mm | -1 | 571.0205 | 184 | 5000 |  |  | PUNTO_CURVA_NO_ENSAYO | OTRAS_CONDICIONES | EXCLUIDO_O_REVISION | Identificador en notacion cientifica; estado/nota vacios. Serie auxiliar (verificar fuente). | https://doi.org/10.5281/zenodo.21509581
FAB052_1E+4 | FABEST | 42CrMo4+QT | FAB052 | Axial | Circumferential V-notch R=2 mm | -1 | 520.6115 | 184 | 10000 |  |  | PUNTO_CURVA_NO_ENSAYO | OTRAS_CONDICIONES | EXCLUIDO_O_REVISION | Identificador en notacion cientifica; estado/nota vacios. Serie auxiliar (verificar fuente). | https://doi.org/10.5281/zenodo.21509581
FAB052_2E+4 | FABEST | 42CrMo4+QT | FAB052 | Axial | Circumferential V-notch R=2 mm | -1 | 470.2024 | 184 | 20000 |  |  | PUNTO_CURVA_NO_ENSAYO | OTRAS_CONDICIONES | EXCLUIDO_O_REVISION | Identificador en notacion cientifica; estado/nota vacios. Serie auxiliar (verificar fuente). | https://doi.org/10.5281/zenodo.21509581
FAB052_5E+4 | FABEST | 42CrMo4+QT | FAB052 | Axial | Circumferential V-notch R=2 mm | -1 | 403.5653 | 184 | 50000 |  |  | PUNTO_CURVA_NO_ENSAYO | OTRAS_CONDICIONES | EXCLUIDO_O_REVISION | Identificador en notacion cientifica; estado/nota vacios. Serie auxiliar (verificar fuente). | https://doi.org/10.5281/zenodo.21509581
FAB052_1E+5 | FABEST | 42CrMo4+QT | FAB052 | Axial | Circumferential V-notch R=2 mm | -1 | 353.1563 | 184 | 100000 |  |  | PUNTO_CURVA_NO_ENSAYO | OTRAS_CONDICIONES | EXCLUIDO_O_REVISION | Identificador en notacion cientifica; estado/nota vacios. Serie auxiliar (verificar fuente). | https://doi.org/10.5281/zenodo.21509581
FAB052_2E+5 | FABEST | 42CrMo4+QT | FAB052 | Axial | Circumferential V-notch R=2 mm | -1 | 302.7472 | 184 | 200000 |  |  | PUNTO_CURVA_NO_ENSAYO | OTRAS_CONDICIONES | EXCLUIDO_O_REVISION | Identificador en notacion cientifica; estado/nota vacios. Serie auxiliar (verificar fuente). | https://doi.org/10.5281/zenodo.21509581
FAB052_5E+5 | FABEST | 42CrMo4+QT | FAB052 | Axial | Circumferential V-notch R=2 mm | -1 | 236.1101 | 184 | 500000 |  |  | PUNTO_CURVA_NO_ENSAYO | OTRAS_CONDICIONES | EXCLUIDO_O_REVISION | Identificador en notacion cientifica; estado/nota vacios. Serie auxiliar (verificar fuente). | https://doi.org/10.5281/zenodo.21509581
FAB052_1E+6 | FABEST | 42CrMo4+QT | FAB052 | Axial | Circumferential V-notch R=2 mm | -1 | 185.7011 | 184 | 1000000 |  |  | PUNTO_CURVA_NO_ENSAYO | OTRAS_CONDICIONES | EXCLUIDO_O_REVISION | Identificador en notacion cientifica; estado/nota vacios. Serie auxiliar (verificar fuente). | https://doi.org/10.5281/zenodo.21509581
FAB052_2E+6 | FABEST | 42CrMo4+QT | FAB052 | Axial | Circumferential V-notch R=2 mm | -1 | 135.292 | 184 | 2000000 |  |  | PUNTO_CURVA_NO_ENSAYO | OTRAS_CONDICIONES | EXCLUIDO_O_REVISION | Identificador en notacion cientifica; estado/nota vacios. Serie auxiliar (verificar fuente). | https://doi.org/10.5281/zenodo.21509581
FAB052_5E+6 | FABEST | 42CrMo4+QT | FAB052 | Axial | Circumferential V-notch R=2 mm | -1 | 68.65488 | 184 | 5000000 |  |  | PUNTO_CURVA_NO_ENSAYO | OTRAS_CONDICIONES | EXCLUIDO_O_REVISION | Identificador en notacion cientifica; estado/nota vacios. Serie auxiliar (verificar fuente). | https://doi.org/10.5281/zenodo.21509581
FAB052_1E+7 | FABEST | 42CrMo4+QT | FAB052 | Axial | Circumferential V-notch R=2 mm | -1 | 18.24584 | 184 | 10000000 |  |  | PUNTO_CURVA_NO_ENSAYO | OTRAS_CONDICIONES | EXCLUIDO_O_REVISION | Identificador en notacion cientifica; estado/nota vacios. Serie auxiliar (verificar fuente). | https://doi.org/10.5281/zenodo.21509581
FAB053_7 | FABEST | 42CrMo4+QT | FAB053 | Torsion | Transversal hole D=2 mm | -1 | 394.9 | 25 | 6130 | finished |  | ESTADO_INDETERMINADO | OTRAS_CONDICIONES | EXCLUIDO_O_REVISION | Estado de ensayo sin descripcion concluyente del mecanismo de terminacion. | https://doi.org/10.5281/zenodo.21509581
FAB053_8B | FABEST | 42CrMo4+QT | FAB053 | Torsion | Transversal hole D=2 mm | -1 | 349.9 | 25 | 17904 | finished |  | ESTADO_INDETERMINADO | OTRAS_CONDICIONES | EXCLUIDO_O_REVISION | Estado de ensayo sin descripcion concluyente del mecanismo de terminacion. | https://doi.org/10.5281/zenodo.21509581
FAB053_6 | FABEST | 42CrMo4+QT | FAB053 | Torsion | Transversal hole D=2 mm | -1 | 302.8 | 25 | 47513 | finished |  | ESTADO_INDETERMINADO | OTRAS_CONDICIONES | EXCLUIDO_O_REVISION | Estado de ensayo sin descripcion concluyente del mecanismo de terminacion. | https://doi.org/10.5281/zenodo.21509581
FAB053_5 | FABEST | 42CrMo4+QT | FAB053 | Torsion | Transversal hole D=2 mm | -1 | 258.1 | 25 | 91421 | finished |  | ESTADO_INDETERMINADO | OTRAS_CONDICIONES | EXCLUIDO_O_REVISION | Estado de ensayo sin descripcion concluyente del mecanismo de terminacion. | https://doi.org/10.5281/zenodo.21509581
FAB053_4 | FABEST | 42CrMo4+QT | FAB053 | Torsion | Transversal hole D=2 mm | -1 | 228.7 | 25 | 120000 | finished |  | ESTADO_INDETERMINADO | OTRAS_CONDICIONES | EXCLUIDO_O_REVISION | Estado de ensayo sin descripcion concluyente del mecanismo de terminacion. | https://doi.org/10.5281/zenodo.21509581
FAB053_3 | FABEST | 42CrMo4+QT | FAB053 | Torsion | Transversal hole D=2 mm | -1 | 199.4 | 25 | 239696 | finished |  | ESTADO_INDETERMINADO | OTRAS_CONDICIONES | EXCLUIDO_O_REVISION | Estado de ensayo sin descripcion concluyente del mecanismo de terminacion. | https://doi.org/10.5281/zenodo.21509581
FAB053_2 | FABEST | 42CrMo4+QT | FAB053 | Torsion | Transversal hole D=2 mm | -1 | 170.9 | 25 | 697896 | finished |  | ESTADO_INDETERMINADO | OTRAS_CONDICIONES | EXCLUIDO_O_REVISION | Estado de ensayo sin descripcion concluyente del mecanismo de terminacion. | https://doi.org/10.5281/zenodo.21509581
FAB053_1 | FABEST | 42CrMo4+QT | FAB053 | Torsion | Transversal hole D=2 mm | -1 | 155.4 | 25 | 1150056 | finished |  | ESTADO_INDETERMINADO | OTRAS_CONDICIONES | EXCLUIDO_O_REVISION | Estado de ensayo sin descripcion concluyente del mecanismo de terminacion. | https://doi.org/10.5281/zenodo.21509581
FAB053_8 | FABEST | 42CrMo4+QT | FAB053 | Torsion | Transversal hole D=2 mm | -1 | 144.1 | 25 | 10017400 | interrupted |  | CENSURA_CONFIRMABLE | OTRAS_CONDICIONES | EXCLUIDO_O_REVISION | Estado interrupted y ciclos registrados; verificar criterio de fin del ensayo. | https://doi.org/10.5281/zenodo.21509581
FAB053_1E+3 | FABEST | 42CrMo4+QT | FAB053 | Torsion | Transversal hole D=2 mm | -1 | 593.0725 | 25 | 1000 |  |  | PUNTO_CURVA_NO_ENSAYO | OTRAS_CONDICIONES | EXCLUIDO_O_REVISION | Identificador en notacion cientifica; estado/nota vacios. Serie auxiliar (verificar fuente). | https://doi.org/10.5281/zenodo.21509581
FAB053_2E+3 | FABEST | 42CrMo4+QT | FAB053 | Torsion | Transversal hole D=2 mm | -1 | 519.4328 | 25 | 2000 |  |  | PUNTO_CURVA_NO_ENSAYO | OTRAS_CONDICIONES | EXCLUIDO_O_REVISION | Identificador en notacion cientifica; estado/nota vacios. Serie auxiliar (verificar fuente). | https://doi.org/10.5281/zenodo.21509581
FAB053_5E+3 | FABEST | 42CrMo4+QT | FAB053 | Torsion | Transversal hole D=2 mm | -1 | 435.9281 | 25 | 5000 |  |  | PUNTO_CURVA_NO_ENSAYO | OTRAS_CONDICIONES | EXCLUIDO_O_REVISION | Identificador en notacion cientifica; estado/nota vacios. Serie auxiliar (verificar fuente). | https://doi.org/10.5281/zenodo.21509581
FAB053_1E+4 | FABEST | 42CrMo4+QT | FAB053 | Torsion | Transversal hole D=2 mm | -1 | 381.8004 | 25 | 10000 |  |  | PUNTO_CURVA_NO_ENSAYO | OTRAS_CONDICIONES | EXCLUIDO_O_REVISION | Identificador en notacion cientifica; estado/nota vacios. Serie auxiliar (verificar fuente). | https://doi.org/10.5281/zenodo.21509581
FAB053_2E+4 | FABEST | 42CrMo4+QT | FAB053 | Torsion | Transversal hole D=2 mm | -1 | 334.3936 | 25 | 20000 |  |  | PUNTO_CURVA_NO_ENSAYO | OTRAS_CONDICIONES | EXCLUIDO_O_REVISION | Identificador en notacion cientifica; estado/nota vacios. Serie auxiliar (verificar fuente). | https://doi.org/10.5281/zenodo.21509581
FAB053_5E+4 | FABEST | 42CrMo4+QT | FAB053 | Torsion | Transversal hole D=2 mm | -1 | 280.636 | 25 | 50000 |  |  | PUNTO_CURVA_NO_ENSAYO | OTRAS_CONDICIONES | EXCLUIDO_O_REVISION | Identificador en notacion cientifica; estado/nota vacios. Serie auxiliar (verificar fuente). | https://doi.org/10.5281/zenodo.21509581
FAB053_1E+5 | FABEST | 42CrMo4+QT | FAB053 | Torsion | Transversal hole D=2 mm | -1 | 245.7905 | 25 | 100000 |  |  | PUNTO_CURVA_NO_ENSAYO | OTRAS_CONDICIONES | EXCLUIDO_O_REVISION | Identificador en notacion cientifica; estado/nota vacios. Serie auxiliar (verificar fuente). | https://doi.org/10.5281/zenodo.21509581
FAB053_2E+5 | FABEST | 42CrMo4+QT | FAB053 | Torsion | Transversal hole D=2 mm | -1 | 215.2715 | 25 | 200000 |  |  | PUNTO_CURVA_NO_ENSAYO | OTRAS_CONDICIONES | EXCLUIDO_O_REVISION | Identificador en notacion cientifica; estado/nota vacios. Serie auxiliar (verificar fuente). | https://doi.org/10.5281/zenodo.21509581
FAB053_5E+5 | FABEST | 42CrMo4+QT | FAB053 | Torsion | Transversal hole D=2 mm | -1 | 180.6642 | 25 | 500000 |  |  | PUNTO_CURVA_NO_ENSAYO | OTRAS_CONDICIONES | EXCLUIDO_O_REVISION | Identificador en notacion cientifica; estado/nota vacios. Serie auxiliar (verificar fuente). | https://doi.org/10.5281/zenodo.21509581
FAB053_1E+6 | FABEST | 42CrMo4+QT | FAB053 | Torsion | Transversal hole D=2 mm | -1 | 158.2318 | 25 | 1000000 |  |  | PUNTO_CURVA_NO_ENSAYO | OTRAS_CONDICIONES | EXCLUIDO_O_REVISION | Identificador en notacion cientifica; estado/nota vacios. Serie auxiliar (verificar fuente). | https://doi.org/10.5281/zenodo.21509581
FAB053_2E+6 | FABEST | 42CrMo4+QT | FAB053 | Torsion | Transversal hole D=2 mm | -1 | 138.5847 | 25 | 2000000 |  |  | PUNTO_CURVA_NO_ENSAYO | OTRAS_CONDICIONES | EXCLUIDO_O_REVISION | Identificador en notacion cientifica; estado/nota vacios. Serie auxiliar (verificar fuente). | https://doi.org/10.5281/zenodo.21509581
FAB053_5E+6 | FABEST | 42CrMo4+QT | FAB053 | Torsion | Transversal hole D=2 mm | -1 | 116.3056 | 25 | 5000000 |  |  | PUNTO_CURVA_NO_ENSAYO | OTRAS_CONDICIONES | EXCLUIDO_O_REVISION | Identificador en notacion cientifica; estado/nota vacios. Serie auxiliar (verificar fuente). | https://doi.org/10.5281/zenodo.21509581
FAB053_1E+7 | FABEST | 42CrMo4+QT | FAB053 | Torsion | Transversal hole D=2 mm | -1 | 101.8644 | 25 | 10000000 |  |  | PUNTO_CURVA_NO_ENSAYO | OTRAS_CONDICIONES | EXCLUIDO_O_REVISION | Identificador en notacion cientifica; estado/nota vacios. Serie auxiliar (verificar fuente). | https://doi.org/10.5281/zenodo.21509581
FAB053_2E+7 | FABEST | 42CrMo4+QT | FAB053 | Torsion | Transversal hole D=2 mm | -1 | 89.21623 | 25 | 20000000 |  |  | PUNTO_CURVA_NO_ENSAYO | OTRAS_CONDICIONES | EXCLUIDO_O_REVISION | Identificador en notacion cientifica; estado/nota vacios. Serie auxiliar (verificar fuente). | https://doi.org/10.5281/zenodo.21509581
FAB053_5E+7 | FABEST | 42CrMo4+QT | FAB053 | Torsion | Transversal hole D=2 mm | -1 | 74.8737 | 25 | 50000000 |  |  | PUNTO_CURVA_NO_ENSAYO | OTRAS_CONDICIONES | EXCLUIDO_O_REVISION | Identificador en notacion cientifica; estado/nota vacios. Serie auxiliar (verificar fuente). | https://doi.org/10.5281/zenodo.21509581
FAB053_1E+8 | FABEST | 42CrMo4+QT | FAB053 | Torsion | Transversal hole D=2 mm | -1 | 65.5769 | 25 | 100000000 |  |  | PUNTO_CURVA_NO_ENSAYO | OTRAS_CONDICIONES | EXCLUIDO_O_REVISION | Identificador en notacion cientifica; estado/nota vacios. Serie auxiliar (verificar fuente). | https://doi.org/10.5281/zenodo.21509581
FAB053_1E+3 | FABEST | 42CrMo4+QT | FAB053 | Torsion | Transversal hole D=2 mm | -1 | 414.3629 | 25 | 1000 |  |  | PUNTO_CURVA_NO_ENSAYO | OTRAS_CONDICIONES | EXCLUIDO_O_REVISION | Identificador en notacion cientifica; estado/nota vacios. Serie auxiliar (verificar fuente). | https://doi.org/10.5281/zenodo.21509581
FAB053_2E+3 | FABEST | 42CrMo4+QT | FAB053 | Torsion | Transversal hole D=2 mm | -1 | 409.9038 | 25 | 2000 |  |  | PUNTO_CURVA_NO_ENSAYO | OTRAS_CONDICIONES | EXCLUIDO_O_REVISION | Identificador en notacion cientifica; estado/nota vacios. Serie auxiliar (verificar fuente). | https://doi.org/10.5281/zenodo.21509581
FAB053_5E+3 | FABEST | 42CrMo4+QT | FAB053 | Torsion | Transversal hole D=2 mm | -1 | 397.401 | 25 | 5000 |  |  | PUNTO_CURVA_NO_ENSAYO | OTRAS_CONDICIONES | EXCLUIDO_O_REVISION | Identificador en notacion cientifica; estado/nota vacios. Serie auxiliar (verificar fuente). | https://doi.org/10.5281/zenodo.21509581
FAB053_1E+4 | FABEST | 42CrMo4+QT | FAB053 | Torsion | Transversal hole D=2 mm | -1 | 379.0736 | 25 | 10000 |  |  | PUNTO_CURVA_NO_ENSAYO | OTRAS_CONDICIONES | EXCLUIDO_O_REVISION | Identificador en notacion cientifica; estado/nota vacios. Serie auxiliar (verificar fuente). | https://doi.org/10.5281/zenodo.21509581
FAB053_2E+4 | FABEST | 42CrMo4+QT | FAB053 | Torsion | Transversal hole D=2 mm | -1 | 349.5752 | 25 | 20000 |  |  | PUNTO_CURVA_NO_ENSAYO | OTRAS_CONDICIONES | EXCLUIDO_O_REVISION | Identificador en notacion cientifica; estado/nota vacios. Serie auxiliar (verificar fuente). | https://doi.org/10.5281/zenodo.21509581
FAB053_5E+4 | FABEST | 42CrMo4+QT | FAB053 | Torsion | Transversal hole D=2 mm | -1 | 293.9441 | 25 | 50000 |  |  | PUNTO_CURVA_NO_ENSAYO | OTRAS_CONDICIONES | EXCLUIDO_O_REVISION | Identificador en notacion cientifica; estado/nota vacios. Serie auxiliar (verificar fuente). | https://doi.org/10.5281/zenodo.21509581
FAB053_1E+5 | FABEST | 42CrMo4+QT | FAB053 | Torsion | Transversal hole D=2 mm | -1 | 247.8301 | 25 | 100000 |  |  | PUNTO_CURVA_NO_ENSAYO | OTRAS_CONDICIONES | EXCLUIDO_O_REVISION | Identificador en notacion cientifica; estado/nota vacios. Serie auxiliar (verificar fuente). | https://doi.org/10.5281/zenodo.21509581
FAB053_2E+5 | FABEST | 42CrMo4+QT | FAB053 | Torsion | Transversal hole D=2 mm | -1 | 208.543 | 25 | 200000 |  |  | PUNTO_CURVA_NO_ENSAYO | OTRAS_CONDICIONES | EXCLUIDO_O_REVISION | Identificador en notacion cientifica; estado/nota vacios. Serie auxiliar (verificar fuente). | https://doi.org/10.5281/zenodo.21509581
FAB053_5E+5 | FABEST | 42CrMo4+QT | FAB053 | Torsion | Transversal hole D=2 mm | -1 | 174.2736 | 25 | 500000 |  |  | PUNTO_CURVA_NO_ENSAYO | OTRAS_CONDICIONES | EXCLUIDO_O_REVISION | Identificador en notacion cientifica; estado/nota vacios. Serie auxiliar (verificar fuente). | https://doi.org/10.5281/zenodo.21509581
FAB053_1E+6 | FABEST | 42CrMo4+QT | FAB053 | Torsion | Transversal hole D=2 mm | -1 | 159.993 | 25 | 1000000 |  |  | PUNTO_CURVA_NO_ENSAYO | OTRAS_CONDICIONES | EXCLUIDO_O_REVISION | Identificador en notacion cientifica; estado/nota vacios. Serie auxiliar (verificar fuente). | https://doi.org/10.5281/zenodo.21509581
FAB053_2E+6 | FABEST | 42CrMo4+QT | FAB053 | Torsion | Transversal hole D=2 mm | -1 | 152.1387 | 25 | 2000000 |  |  | PUNTO_CURVA_NO_ENSAYO | OTRAS_CONDICIONES | EXCLUIDO_O_REVISION | Identificador en notacion cientifica; estado/nota vacios. Serie auxiliar (verificar fuente). | https://doi.org/10.5281/zenodo.21509581
FAB053_5E+6 | FABEST | 42CrMo4+QT | FAB053 | Torsion | Transversal hole D=2 mm | -1 | 147.1647 | 25 | 5000000 |  |  | PUNTO_CURVA_NO_ENSAYO | OTRAS_CONDICIONES | EXCLUIDO_O_REVISION | Identificador en notacion cientifica; estado/nota vacios. Serie auxiliar (verificar fuente). | https://doi.org/10.5281/zenodo.21509581
FAB053_1E+7 | FABEST | 42CrMo4+QT | FAB053 | Torsion | Transversal hole D=2 mm | -1 | 145.46 | 25 | 10000000 |  |  | PUNTO_CURVA_NO_ENSAYO | OTRAS_CONDICIONES | EXCLUIDO_O_REVISION | Identificador en notacion cientifica; estado/nota vacios. Serie auxiliar (verificar fuente). | https://doi.org/10.5281/zenodo.21509581
FAB053_2E+7 | FABEST | 42CrMo4+QT | FAB053 | Torsion | Transversal hole D=2 mm | -1 | 144.5985 | 25 | 20000000 |  |  | PUNTO_CURVA_NO_ENSAYO | OTRAS_CONDICIONES | EXCLUIDO_O_REVISION | Identificador en notacion cientifica; estado/nota vacios. Serie auxiliar (verificar fuente). | https://doi.org/10.5281/zenodo.21509581
FAB053_5E+7 | FABEST | 42CrMo4+QT | FAB053 | Torsion | Transversal hole D=2 mm | -1 | 144.0786 | 25 | 50000000 |  |  | PUNTO_CURVA_NO_ENSAYO | OTRAS_CONDICIONES | EXCLUIDO_O_REVISION | Identificador en notacion cientifica; estado/nota vacios. Serie auxiliar (verificar fuente). | https://doi.org/10.5281/zenodo.21509581
FAB053_1E+8 | FABEST | 42CrMo4+QT | FAB053 | Torsion | Transversal hole D=2 mm | -1 | 143.9049 | 25 | 100000000 |  |  | PUNTO_CURVA_NO_ENSAYO | OTRAS_CONDICIONES | EXCLUIDO_O_REVISION | Identificador en notacion cientifica; estado/nota vacios. Serie auxiliar (verificar fuente). | https://doi.org/10.5281/zenodo.21509581
FAB053_1E+3 | FABEST | 42CrMo4+QT | FAB053 | Torsion | Transversal hole D=2 mm | -1 | 484.4057 | 25 | 1000 |  |  | PUNTO_CURVA_NO_ENSAYO | OTRAS_CONDICIONES | EXCLUIDO_O_REVISION | Identificador en notacion cientifica; estado/nota vacios. Serie auxiliar (verificar fuente). | https://doi.org/10.5281/zenodo.21509581
FAB053_2E+3 | FABEST | 42CrMo4+QT | FAB053 | Torsion | Transversal hole D=2 mm | -1 | 450.3434 | 25 | 2000 |  |  | PUNTO_CURVA_NO_ENSAYO | OTRAS_CONDICIONES | EXCLUIDO_O_REVISION | Identificador en notacion cientifica; estado/nota vacios. Serie auxiliar (verificar fuente). | https://doi.org/10.5281/zenodo.21509581
FAB053_5E+3 | FABEST | 42CrMo4+QT | FAB053 | Torsion | Transversal hole D=2 mm | -1 | 405.3156 | 25 | 5000 |  |  | PUNTO_CURVA_NO_ENSAYO | OTRAS_CONDICIONES | EXCLUIDO_O_REVISION | Identificador en notacion cientifica; estado/nota vacios. Serie auxiliar (verificar fuente). | https://doi.org/10.5281/zenodo.21509581
FAB053_1E+4 | FABEST | 42CrMo4+QT | FAB053 | Torsion | Transversal hole D=2 mm | -1 | 371.2534 | 25 | 10000 |  |  | PUNTO_CURVA_NO_ENSAYO | OTRAS_CONDICIONES | EXCLUIDO_O_REVISION | Identificador en notacion cientifica; estado/nota vacios. Serie auxiliar (verificar fuente). | https://doi.org/10.5281/zenodo.21509581
FAB053_2E+4 | FABEST | 42CrMo4+QT | FAB053 | Torsion | Transversal hole D=2 mm | -1 | 337.1912 | 25 | 20000 |  |  | PUNTO_CURVA_NO_ENSAYO | OTRAS_CONDICIONES | EXCLUIDO_O_REVISION | Identificador en notacion cientifica; estado/nota vacios. Serie auxiliar (verificar fuente). | https://doi.org/10.5281/zenodo.21509581
FAB053_5E+4 | FABEST | 42CrMo4+QT | FAB053 | Torsion | Transversal hole D=2 mm | -1 | 292.1634 | 25 | 50000 |  |  | PUNTO_CURVA_NO_ENSAYO | OTRAS_CONDICIONES | EXCLUIDO_O_REVISION | Identificador en notacion cientifica; estado/nota vacios. Serie auxiliar (verificar fuente). | https://doi.org/10.5281/zenodo.21509581
FAB053_1E+5 | FABEST | 42CrMo4+QT | FAB053 | Torsion | Transversal hole D=2 mm | -1 | 258.1012 | 25 | 100000 |  |  | PUNTO_CURVA_NO_ENSAYO | OTRAS_CONDICIONES | EXCLUIDO_O_REVISION | Identificador en notacion cientifica; estado/nota vacios. Serie auxiliar (verificar fuente). | https://doi.org/10.5281/zenodo.21509581
FAB053_2E+5 | FABEST | 42CrMo4+QT | FAB053 | Torsion | Transversal hole D=2 mm | -1 | 224.039 | 25 | 200000 |  |  | PUNTO_CURVA_NO_ENSAYO | OTRAS_CONDICIONES | EXCLUIDO_O_REVISION | Identificador en notacion cientifica; estado/nota vacios. Serie auxiliar (verificar fuente). | https://doi.org/10.5281/zenodo.21509581
FAB053_5E+5 | FABEST | 42CrMo4+QT | FAB053 | Torsion | Transversal hole D=2 mm | -1 | 179.0112 | 25 | 500000 |  |  | PUNTO_CURVA_NO_ENSAYO | OTRAS_CONDICIONES | EXCLUIDO_O_REVISION | Identificador en notacion cientifica; estado/nota vacios. Serie auxiliar (verificar fuente). | https://doi.org/10.5281/zenodo.21509581
FAB053_1E+6 | FABEST | 42CrMo4+QT | FAB053 | Torsion | Transversal hole D=2 mm | -1 | 144.9489 | 25 | 1000000 |  |  | PUNTO_CURVA_NO_ENSAYO | OTRAS_CONDICIONES | EXCLUIDO_O_REVISION | Identificador en notacion cientifica; estado/nota vacios. Serie auxiliar (verificar fuente). | https://doi.org/10.5281/zenodo.21509581
FAB053_2E+6 | FABEST | 42CrMo4+QT | FAB053 | Torsion | Transversal hole D=2 mm | -1 | 110.8867 | 25 | 2000000 |  |  | PUNTO_CURVA_NO_ENSAYO | OTRAS_CONDICIONES | EXCLUIDO_O_REVISION | Identificador en notacion cientifica; estado/nota vacios. Serie auxiliar (verificar fuente). | https://doi.org/10.5281/zenodo.21509581
FAB053_5E+6 | FABEST | 42CrMo4+QT | FAB053 | Torsion | Transversal hole D=2 mm | -1 | 65.85893 | 25 | 5000000 |  |  | PUNTO_CURVA_NO_ENSAYO | OTRAS_CONDICIONES | EXCLUIDO_O_REVISION | Identificador en notacion cientifica; estado/nota vacios. Serie auxiliar (verificar fuente). | https://doi.org/10.5281/zenodo.21509581
FAB053_1E+7 | FABEST | 42CrMo4+QT | FAB053 | Torsion | Transversal hole D=2 mm | -1 | 31.79671 | 25 | 10000000 |  |  | PUNTO_CURVA_NO_ENSAYO | OTRAS_CONDICIONES | EXCLUIDO_O_REVISION | Identificador en notacion cientifica; estado/nota vacios. Serie auxiliar (verificar fuente). | https://doi.org/10.5281/zenodo.21509581
FAB054_7 | FABEST | 42CrMo4+QT | FAB054 | Torsion | Circumferential V-notch R=0.5 mm | -1 | 398.7 | 25 | 4750 | finished |  | ESTADO_INDETERMINADO | OTRAS_CONDICIONES | EXCLUIDO_O_REVISION | Estado de ensayo sin descripcion concluyente del mecanismo de terminacion. | https://doi.org/10.5281/zenodo.21509581
FAB054_4B | FABEST | 42CrMo4+QT | FAB054 | Torsion | Circumferential V-notch R=0.5 mm | -1 | 335.7 | 25 | 20799 | finished |  | ESTADO_INDETERMINADO | OTRAS_CONDICIONES | EXCLUIDO_O_REVISION | Estado de ensayo sin descripcion concluyente del mecanismo de terminacion. | https://doi.org/10.5281/zenodo.21509581
FAB054_5 | FABEST | 42CrMo4+QT | FAB054 | Torsion | Circumferential V-notch R=0.5 mm | -1 | 282.7 | 25 | 54240 | finished |  | ESTADO_INDETERMINADO | OTRAS_CONDICIONES | EXCLUIDO_O_REVISION | Estado de ensayo sin descripcion concluyente del mecanismo de terminacion. | https://doi.org/10.5281/zenodo.21509581
FAB054_1 | FABEST | 42CrMo4+QT | FAB054 | Torsion | Circumferential V-notch R=0.5 mm | -1 | 292.7 | 25 | 56169 | finished |  | ESTADO_INDETERMINADO | OTRAS_CONDICIONES | EXCLUIDO_O_REVISION | Estado de ensayo sin descripcion concluyente del mecanismo de terminacion. | https://doi.org/10.5281/zenodo.21509581
FAB054_2 | FABEST | 42CrMo4+QT | FAB054 | Torsion | Circumferential V-notch R=0.5 mm | -1 | 267.5 | 25 | 424736 | finished |  | ESTADO_INDETERMINADO | OTRAS_CONDICIONES | EXCLUIDO_O_REVISION | Estado de ensayo sin descripcion concluyente del mecanismo de terminacion. | https://doi.org/10.5281/zenodo.21509581
FAB054_6 | FABEST | 42CrMo4+QT | FAB054 | Torsion | Circumferential V-notch R=0.5 mm | -1 | 257.4 | 25 | 809217 | finished |  | ESTADO_INDETERMINADO | OTRAS_CONDICIONES | EXCLUIDO_O_REVISION | Estado de ensayo sin descripcion concluyente del mecanismo de terminacion. | https://doi.org/10.5281/zenodo.21509581
FAB054_8 | FABEST | 42CrMo4+QT | FAB054 | Torsion | Circumferential V-notch R=0.5 mm | -1 | 237.2 | 25 | 1211455 | finished |  | ESTADO_INDETERMINADO | OTRAS_CONDICIONES | EXCLUIDO_O_REVISION | Estado de ensayo sin descripcion concluyente del mecanismo de terminacion. | https://doi.org/10.5281/zenodo.21509581
FAB054_3 | FABEST | 42CrMo4+QT | FAB054 | Torsion | Circumferential V-notch R=0.5 mm | -1 | 247.3 | 25 | 1715104 | finished |  | ESTADO_INDETERMINADO | OTRAS_CONDICIONES | EXCLUIDO_O_REVISION | Estado de ensayo sin descripcion concluyente del mecanismo de terminacion. | https://doi.org/10.5281/zenodo.21509581
FAB054_4 | FABEST | 42CrMo4+QT | FAB054 | Torsion | Circumferential V-notch R=0.5 mm | -1 | 227.1 | 25 | 10164200 | interrupted |  | CENSURA_CONFIRMABLE | OTRAS_CONDICIONES | EXCLUIDO_O_REVISION | Estado interrupted y ciclos registrados; verificar criterio de fin del ensayo. | https://doi.org/10.5281/zenodo.21509581
FAB054_1E+3 | FABEST | 42CrMo4+QT | FAB054 | Torsion | Circumferential V-notch R=0.5 mm | -1 | 435.8991 | 25 | 1000 |  |  | PUNTO_CURVA_NO_ENSAYO | OTRAS_CONDICIONES | EXCLUIDO_O_REVISION | Identificador en notacion cientifica; estado/nota vacios. Serie auxiliar (verificar fuente). | https://doi.org/10.5281/zenodo.21509581
FAB054_2E+3 | FABEST | 42CrMo4+QT | FAB054 | Torsion | Circumferential V-notch R=0.5 mm | -1 | 411.1033 | 25 | 2000 |  |  | PUNTO_CURVA_NO_ENSAYO | OTRAS_CONDICIONES | EXCLUIDO_O_REVISION | Identificador en notacion cientifica; estado/nota vacios. Serie auxiliar (verificar fuente). | https://doi.org/10.5281/zenodo.21509581
FAB054_5E+3 | FABEST | 42CrMo4+QT | FAB054 | Torsion | Circumferential V-notch R=0.5 mm | -1 | 380.4762 | 25 | 5000 |  |  | PUNTO_CURVA_NO_ENSAYO | OTRAS_CONDICIONES | EXCLUIDO_O_REVISION | Identificador en notacion cientifica; estado/nota vacios. Serie auxiliar (verificar fuente). | https://doi.org/10.5281/zenodo.21509581
FAB054_1E+4 | FABEST | 42CrMo4+QT | FAB054 | Torsion | Circumferential V-notch R=0.5 mm | -1 | 358.8331 | 25 | 10000 |  |  | PUNTO_CURVA_NO_ENSAYO | OTRAS_CONDICIONES | EXCLUIDO_O_REVISION | Identificador en notacion cientifica; estado/nota vacios. Serie auxiliar (verificar fuente). | https://doi.org/10.5281/zenodo.21509581
FAB054_2E+4 | FABEST | 42CrMo4+QT | FAB054 | Torsion | Circumferential V-notch R=0.5 mm | -1 | 338.421 | 25 | 20000 |  |  | PUNTO_CURVA_NO_ENSAYO | OTRAS_CONDICIONES | EXCLUIDO_O_REVISION | Identificador en notacion cientifica; estado/nota vacios. Serie auxiliar (verificar fuente). | https://doi.org/10.5281/zenodo.21509581
FAB054_5E+4 | FABEST | 42CrMo4+QT | FAB054 | Torsion | Circumferential V-notch R=0.5 mm | -1 | 313.2088 | 25 | 50000 |  |  | PUNTO_CURVA_NO_ENSAYO | OTRAS_CONDICIONES | EXCLUIDO_O_REVISION | Identificador en notacion cientifica; estado/nota vacios. Serie auxiliar (verificar fuente). | https://doi.org/10.5281/zenodo.21509581
FAB054_1E+5 | FABEST | 42CrMo4+QT | FAB054 | Torsion | Circumferential V-notch R=0.5 mm | -1 | 295.3921 | 25 | 100000 |  |  | PUNTO_CURVA_NO_ENSAYO | OTRAS_CONDICIONES | EXCLUIDO_O_REVISION | Identificador en notacion cientifica; estado/nota vacios. Serie auxiliar (verificar fuente). | https://doi.org/10.5281/zenodo.21509581
FAB054_2E+5 | FABEST | 42CrMo4+QT | FAB054 | Torsion | Circumferential V-notch R=0.5 mm | -1 | 278.5889 | 25 | 200000 |  |  | PUNTO_CURVA_NO_ENSAYO | OTRAS_CONDICIONES | EXCLUIDO_O_REVISION | Identificador en notacion cientifica; estado/nota vacios. Serie auxiliar (verificar fuente). | https://doi.org/10.5281/zenodo.21509581
FAB054_5E+5 | FABEST | 42CrMo4+QT | FAB054 | Torsion | Circumferential V-notch R=0.5 mm | -1 | 257.8341 | 25 | 500000 |  |  | PUNTO_CURVA_NO_ENSAYO | OTRAS_CONDICIONES | EXCLUIDO_O_REVISION | Identificador en notacion cientifica; estado/nota vacios. Serie auxiliar (verificar fuente). | https://doi.org/10.5281/zenodo.21509581
FAB054_1E+6 | FABEST | 42CrMo4+QT | FAB054 | Torsion | Circumferential V-notch R=0.5 mm | -1 | 243.1674 | 25 | 1000000 |  |  | PUNTO_CURVA_NO_ENSAYO | OTRAS_CONDICIONES | EXCLUIDO_O_REVISION | Identificador en notacion cientifica; estado/nota vacios. Serie auxiliar (verificar fuente). | https://doi.org/10.5281/zenodo.21509581
FAB054_2E+6 | FABEST | 42CrMo4+QT | FAB054 | Torsion | Circumferential V-notch R=0.5 mm | -1 | 229.3349 | 25 | 2000000 |  |  | PUNTO_CURVA_NO_ENSAYO | OTRAS_CONDICIONES | EXCLUIDO_O_REVISION | Identificador en notacion cientifica; estado/nota vacios. Serie auxiliar (verificar fuente). | https://doi.org/10.5281/zenodo.21509581
FAB054_5E+6 | FABEST | 42CrMo4+QT | FAB054 | Torsion | Circumferential V-notch R=0.5 mm | -1 | 212.2496 | 25 | 5000000 |  |  | PUNTO_CURVA_NO_ENSAYO | OTRAS_CONDICIONES | EXCLUIDO_O_REVISION | Identificador en notacion cientifica; estado/nota vacios. Serie auxiliar (verificar fuente). | https://doi.org/10.5281/zenodo.21509581
FAB054_1E+7 | FABEST | 42CrMo4+QT | FAB054 | Torsion | Circumferential V-notch R=0.5 mm | -1 | 200.1759 | 25 | 10000000 |  |  | PUNTO_CURVA_NO_ENSAYO | OTRAS_CONDICIONES | EXCLUIDO_O_REVISION | Identificador en notacion cientifica; estado/nota vacios. Serie auxiliar (verificar fuente). | https://doi.org/10.5281/zenodo.21509581
FAB054_2E+7 | FABEST | 42CrMo4+QT | FAB054 | Torsion | Circumferential V-notch R=0.5 mm | -1 | 188.789 | 25 | 20000000 |  |  | PUNTO_CURVA_NO_ENSAYO | OTRAS_CONDICIONES | EXCLUIDO_O_REVISION | Identificador en notacion cientifica; estado/nota vacios. Serie auxiliar (verificar fuente). | https://doi.org/10.5281/zenodo.21509581
FAB054_5E+7 | FABEST | 42CrMo4+QT | FAB054 | Torsion | Circumferential V-notch R=0.5 mm | -1 | 174.7243 | 25 | 50000000 |  |  | PUNTO_CURVA_NO_ENSAYO | OTRAS_CONDICIONES | EXCLUIDO_O_REVISION | Identificador en notacion cientifica; estado/nota vacios. Serie auxiliar (verificar fuente). | https://doi.org/10.5281/zenodo.21509581
FAB054_1E+8 | FABEST | 42CrMo4+QT | FAB054 | Torsion | Circumferential V-notch R=0.5 mm | -1 | 164.7852 | 25 | 100000000 |  |  | PUNTO_CURVA_NO_ENSAYO | OTRAS_CONDICIONES | EXCLUIDO_O_REVISION | Identificador en notacion cientifica; estado/nota vacios. Serie auxiliar (verificar fuente). | https://doi.org/10.5281/zenodo.21509581
FAB054_1E+3 | FABEST | 42CrMo4+QT | FAB054 | Torsion | Circumferential V-notch R=0.5 mm | -1 | 434.741 | 25 | 1000 |  |  | PUNTO_CURVA_NO_ENSAYO | OTRAS_CONDICIONES | EXCLUIDO_O_REVISION | Identificador en notacion cientifica; estado/nota vacios. Serie auxiliar (verificar fuente). | https://doi.org/10.5281/zenodo.21509581
FAB054_2E+3 | FABEST | 42CrMo4+QT | FAB054 | Torsion | Circumferential V-notch R=0.5 mm | -1 | 423.7279 | 25 | 2000 |  |  | PUNTO_CURVA_NO_ENSAYO | OTRAS_CONDICIONES | EXCLUIDO_O_REVISION | Identificador en notacion cientifica; estado/nota vacios. Serie auxiliar (verificar fuente). | https://doi.org/10.5281/zenodo.21509581
FAB054_5E+3 | FABEST | 42CrMo4+QT | FAB054 | Torsion | Circumferential V-notch R=0.5 mm | -1 | 397.4212 | 25 | 5000 |  |  | PUNTO_CURVA_NO_ENSAYO | OTRAS_CONDICIONES | EXCLUIDO_O_REVISION | Identificador en notacion cientifica; estado/nota vacios. Serie auxiliar (verificar fuente). | https://doi.org/10.5281/zenodo.21509581
FAB054_1E+4 | FABEST | 42CrMo4+QT | FAB054 | Torsion | Circumferential V-notch R=0.5 mm | -1 | 367.742 | 25 | 10000 |  |  | PUNTO_CURVA_NO_ENSAYO | OTRAS_CONDICIONES | EXCLUIDO_O_REVISION | Identificador en notacion cientifica; estado/nota vacios. Serie auxiliar (verificar fuente). | https://doi.org/10.5281/zenodo.21509581
FAB054_2E+4 | FABEST | 42CrMo4+QT | FAB054 | Torsion | Circumferential V-notch R=0.5 mm | -1 | 333.847 | 25 | 20000 |  |  | PUNTO_CURVA_NO_ENSAYO | OTRAS_CONDICIONES | EXCLUIDO_O_REVISION | Identificador en notacion cientifica; estado/nota vacios. Serie auxiliar (verificar fuente). | https://doi.org/10.5281/zenodo.21509581
FAB054_5E+4 | FABEST | 42CrMo4+QT | FAB054 | Torsion | Circumferential V-notch R=0.5 mm | -1 | 294.4939 | 25 | 50000 |  |  | PUNTO_CURVA_NO_ENSAYO | OTRAS_CONDICIONES | EXCLUIDO_O_REVISION | Identificador en notacion cientifica; estado/nota vacios. Serie auxiliar (verificar fuente). | https://doi.org/10.5281/zenodo.21509581
FAB054_1E+5 | FABEST | 42CrMo4+QT | FAB054 | Torsion | Circumferential V-notch R=0.5 mm | -1 | 274.306 | 25 | 100000 |  |  | PUNTO_CURVA_NO_ENSAYO | OTRAS_CONDICIONES | EXCLUIDO_O_REVISION | Identificador en notacion cientifica; estado/nota vacios. Serie auxiliar (verificar fuente). | https://doi.org/10.5281/zenodo.21509581
FAB054_2E+5 | FABEST | 42CrMo4+QT | FAB054 | Torsion | Circumferential V-notch R=0.5 mm | -1 | 261.9862 | 25 | 200000 |  |  | PUNTO_CURVA_NO_ENSAYO | OTRAS_CONDICIONES | EXCLUIDO_O_REVISION | Identificador en notacion cientifica; estado/nota vacios. Serie auxiliar (verificar fuente). | https://doi.org/10.5281/zenodo.21509581
FAB054_5E+5 | FABEST | 42CrMo4+QT | FAB054 | Torsion | Circumferential V-notch R=0.5 mm | -1 | 253.6741 | 25 | 500000 |  |  | PUNTO_CURVA_NO_ENSAYO | OTRAS_CONDICIONES | EXCLUIDO_O_REVISION | Identificador en notacion cientifica; estado/nota vacios. Serie auxiliar (verificar fuente). | https://doi.org/10.5281/zenodo.21509581
FAB054_1E+6 | FABEST | 42CrMo4+QT | FAB054 | Torsion | Circumferential V-notch R=0.5 mm | -1 | 250.727 | 25 | 1000000 |  |  | PUNTO_CURVA_NO_ENSAYO | OTRAS_CONDICIONES | EXCLUIDO_O_REVISION | Identificador en notacion cientifica; estado/nota vacios. Serie auxiliar (verificar fuente). | https://doi.org/10.5281/zenodo.21509581
FAB054_2E+6 | FABEST | 42CrMo4+QT | FAB054 | Torsion | Circumferential V-notch R=0.5 mm | -1 | 249.2178 | 25 | 2000000 |  |  | PUNTO_CURVA_NO_ENSAYO | OTRAS_CONDICIONES | EXCLUIDO_O_REVISION | Identificador en notacion cientifica; estado/nota vacios. Serie auxiliar (verificar fuente). | https://doi.org/10.5281/zenodo.21509581
FAB054_5E+6 | FABEST | 42CrMo4+QT | FAB054 | Torsion | Circumferential V-notch R=0.5 mm | -1 | 248.3005 | 25 | 5000000 |  |  | PUNTO_CURVA_NO_ENSAYO | OTRAS_CONDICIONES | EXCLUIDO_O_REVISION | Identificador en notacion cientifica; estado/nota vacios. Serie auxiliar (verificar fuente). | https://doi.org/10.5281/zenodo.21509581
FAB054_1E+7 | FABEST | 42CrMo4+QT | FAB054 | Torsion | Circumferential V-notch R=0.5 mm | -1 | 247.9927 | 25 | 10000000 |  |  | PUNTO_CURVA_NO_ENSAYO | OTRAS_CONDICIONES | EXCLUIDO_O_REVISION | Identificador en notacion cientifica; estado/nota vacios. Serie auxiliar (verificar fuente). | https://doi.org/10.5281/zenodo.21509581
FAB054_2E+7 | FABEST | 42CrMo4+QT | FAB054 | Torsion | Circumferential V-notch R=0.5 mm | -1 | 247.8385 | 25 | 20000000 |  |  | PUNTO_CURVA_NO_ENSAYO | OTRAS_CONDICIONES | EXCLUIDO_O_REVISION | Identificador en notacion cientifica; estado/nota vacios. Serie auxiliar (verificar fuente). | https://doi.org/10.5281/zenodo.21509581
FAB054_5E+7 | FABEST | 42CrMo4+QT | FAB054 | Torsion | Circumferential V-notch R=0.5 mm | -1 | 247.7458 | 25 | 50000000 |  |  | PUNTO_CURVA_NO_ENSAYO | OTRAS_CONDICIONES | EXCLUIDO_O_REVISION | Identificador en notacion cientifica; estado/nota vacios. Serie auxiliar (verificar fuente). | https://doi.org/10.5281/zenodo.21509581
FAB054_1E+8 | FABEST | 42CrMo4+QT | FAB054 | Torsion | Circumferential V-notch R=0.5 mm | -1 | 247.7149 | 25 | 100000000 |  |  | PUNTO_CURVA_NO_ENSAYO | OTRAS_CONDICIONES | EXCLUIDO_O_REVISION | Identificador en notacion cientifica; estado/nota vacios. Serie auxiliar (verificar fuente). | https://doi.org/10.5281/zenodo.21509581
FAB054_1E+3 | FABEST | 42CrMo4+QT | FAB054 | Torsion | Circumferential V-notch R=0.5 mm | -1 | 423.2674 | 25 | 1000 |  |  | PUNTO_CURVA_NO_ENSAYO | OTRAS_CONDICIONES | EXCLUIDO_O_REVISION | Identificador en notacion cientifica; estado/nota vacios. Serie auxiliar (verificar fuente). | https://doi.org/10.5281/zenodo.21509581
FAB054_2E+3 | FABEST | 42CrMo4+QT | FAB054 | Torsion | Circumferential V-notch R=0.5 mm | -1 | 404.7366 | 25 | 2000 |  |  | PUNTO_CURVA_NO_ENSAYO | OTRAS_CONDICIONES | EXCLUIDO_O_REVISION | Identificador en notacion cientifica; estado/nota vacios. Serie auxiliar (verificar fuente). | https://doi.org/10.5281/zenodo.21509581
FAB054_5E+3 | FABEST | 42CrMo4+QT | FAB054 | Torsion | Circumferential V-notch R=0.5 mm | -1 | 380.2404 | 25 | 5000 |  |  | PUNTO_CURVA_NO_ENSAYO | OTRAS_CONDICIONES | EXCLUIDO_O_REVISION | Identificador en notacion cientifica; estado/nota vacios. Serie auxiliar (verificar fuente). | https://doi.org/10.5281/zenodo.21509581
FAB054_1E+4 | FABEST | 42CrMo4+QT | FAB054 | Torsion | Circumferential V-notch R=0.5 mm | -1 | 361.7096 | 25 | 10000 |  |  | PUNTO_CURVA_NO_ENSAYO | OTRAS_CONDICIONES | EXCLUIDO_O_REVISION | Identificador en notacion cientifica; estado/nota vacios. Serie auxiliar (verificar fuente). | https://doi.org/10.5281/zenodo.21509581
FAB054_2E+4 | FABEST | 42CrMo4+QT | FAB054 | Torsion | Circumferential V-notch R=0.5 mm | -1 | 343.1789 | 25 | 20000 |  |  | PUNTO_CURVA_NO_ENSAYO | OTRAS_CONDICIONES | EXCLUIDO_O_REVISION | Identificador en notacion cientifica; estado/nota vacios. Serie auxiliar (verificar fuente). | https://doi.org/10.5281/zenodo.21509581
FAB054_5E+4 | FABEST | 42CrMo4+QT | FAB054 | Torsion | Circumferential V-notch R=0.5 mm | -1 | 318.6826 | 25 | 50000 |  |  | PUNTO_CURVA_NO_ENSAYO | OTRAS_CONDICIONES | EXCLUIDO_O_REVISION | Identificador en notacion cientifica; estado/nota vacios. Serie auxiliar (verificar fuente). | https://doi.org/10.5281/zenodo.21509581
FAB054_1E+5 | FABEST | 42CrMo4+QT | FAB054 | Torsion | Circumferential V-notch R=0.5 mm | -1 | 300.1519 | 25 | 100000 |  |  | PUNTO_CURVA_NO_ENSAYO | OTRAS_CONDICIONES | EXCLUIDO_O_REVISION | Identificador en notacion cientifica; estado/nota vacios. Serie auxiliar (verificar fuente). | https://doi.org/10.5281/zenodo.21509581
FAB054_2E+5 | FABEST | 42CrMo4+QT | FAB054 | Torsion | Circumferential V-notch R=0.5 mm | -1 | 281.6212 | 25 | 200000 |  |  | PUNTO_CURVA_NO_ENSAYO | OTRAS_CONDICIONES | EXCLUIDO_O_REVISION | Identificador en notacion cientifica; estado/nota vacios. Serie auxiliar (verificar fuente). | https://doi.org/10.5281/zenodo.21509581
FAB054_5E+5 | FABEST | 42CrMo4+QT | FAB054 | Torsion | Circumferential V-notch R=0.5 mm | -1 | 257.1249 | 25 | 500000 |  |  | PUNTO_CURVA_NO_ENSAYO | OTRAS_CONDICIONES | EXCLUIDO_O_REVISION | Identificador en notacion cientifica; estado/nota vacios. Serie auxiliar (verificar fuente). | https://doi.org/10.5281/zenodo.21509581
FAB054_1E+6 | FABEST | 42CrMo4+QT | FAB054 | Torsion | Circumferential V-notch R=0.5 mm | -1 | 238.5942 | 25 | 1000000 |  |  | PUNTO_CURVA_NO_ENSAYO | OTRAS_CONDICIONES | EXCLUIDO_O_REVISION | Identificador en notacion cientifica; estado/nota vacios. Serie auxiliar (verificar fuente). | https://doi.org/10.5281/zenodo.21509581
FAB054_2E+6 | FABEST | 42CrMo4+QT | FAB054 | Torsion | Circumferential V-notch R=0.5 mm | -1 | 220.0635 | 25 | 2000000 |  |  | PUNTO_CURVA_NO_ENSAYO | OTRAS_CONDICIONES | EXCLUIDO_O_REVISION | Identificador en notacion cientifica; estado/nota vacios. Serie auxiliar (verificar fuente). | https://doi.org/10.5281/zenodo.21509581
FAB054_5E+6 | FABEST | 42CrMo4+QT | FAB054 | Torsion | Circumferential V-notch R=0.5 mm | -1 | 195.5672 | 25 | 5000000 |  |  | PUNTO_CURVA_NO_ENSAYO | OTRAS_CONDICIONES | EXCLUIDO_O_REVISION | Identificador en notacion cientifica; estado/nota vacios. Serie auxiliar (verificar fuente). | https://doi.org/10.5281/zenodo.21509581
FAB054_1E+7 | FABEST | 42CrMo4+QT | FAB054 | Torsion | Circumferential V-notch R=0.5 mm | -1 | 177.0365 | 25 | 10000000 |  |  | PUNTO_CURVA_NO_ENSAYO | OTRAS_CONDICIONES | EXCLUIDO_O_REVISION | Identificador en notacion cientifica; estado/nota vacios. Serie auxiliar (verificar fuente). | https://doi.org/10.5281/zenodo.21509581
FAB054_2E+7 | FABEST | 42CrMo4+QT | FAB054 | Torsion | Circumferential V-notch R=0.5 mm | -1 | 158.5058 | 25 | 20000000 |  |  | PUNTO_CURVA_NO_ENSAYO | OTRAS_CONDICIONES | EXCLUIDO_O_REVISION | Identificador en notacion cientifica; estado/nota vacios. Serie auxiliar (verificar fuente). | https://doi.org/10.5281/zenodo.21509581
FAB054_5E+7 | FABEST | 42CrMo4+QT | FAB054 | Torsion | Circumferential V-notch R=0.5 mm | -1 | 134.0095 | 25 | 50000000 |  |  | PUNTO_CURVA_NO_ENSAYO | OTRAS_CONDICIONES | EXCLUIDO_O_REVISION | Identificador en notacion cientifica; estado/nota vacios. Serie auxiliar (verificar fuente). | https://doi.org/10.5281/zenodo.21509581
FAB054_1E+8 | FABEST | 42CrMo4+QT | FAB054 | Torsion | Circumferential V-notch R=0.5 mm | -1 | 115.4788 | 25 | 100000000 |  |  | PUNTO_CURVA_NO_ENSAYO | OTRAS_CONDICIONES | EXCLUIDO_O_REVISION | Identificador en notacion cientifica; estado/nota vacios. Serie auxiliar (verificar fuente). | https://doi.org/10.5281/zenodo.21509581
FAB055_8B | FABEST | 42CrMo4+QT | FAB055 | Axial | Circumferential V-notch R=0.375 mm | -1 | 480 | 150 | 7980 | finished |  | ESTADO_INDETERMINADO | OTRAS_CONDICIONES | EXCLUIDO_O_REVISION | Estado de ensayo sin descripcion concluyente del mecanismo de terminacion. | https://doi.org/10.5281/zenodo.21509581
FAB055_6 | FABEST | 42CrMo4+QT | FAB055 | Axial | Circumferential V-notch R=0.375 mm | -1 | 410 | 150 | 14273 | finished |  | ESTADO_INDETERMINADO | OTRAS_CONDICIONES | EXCLUIDO_O_REVISION | Estado de ensayo sin descripcion concluyente del mecanismo de terminacion. | https://doi.org/10.5281/zenodo.21509581
FAB055_1 | FABEST | 42CrMo4+QT | FAB055 | Axial | Circumferential V-notch R=0.375 mm | -1 | 350 | 150 | 21557 | finished |  | ESTADO_INDETERMINADO | OTRAS_CONDICIONES | EXCLUIDO_O_REVISION | Estado de ensayo sin descripcion concluyente del mecanismo de terminacion. | https://doi.org/10.5281/zenodo.21509581
FAB055_2 | FABEST | 42CrMo4+QT | FAB055 | Axial | Circumferential V-notch R=0.375 mm | -1 | 300 | 150 | 56469 | finished |  | ESTADO_INDETERMINADO | OTRAS_CONDICIONES | EXCLUIDO_O_REVISION | Estado de ensayo sin descripcion concluyente del mecanismo de terminacion. | https://doi.org/10.5281/zenodo.21509581
FAB055_3 | FABEST | 42CrMo4+QT | FAB055 | Axial | Circumferential V-notch R=0.375 mm | -1 | 250 | 150 | 80040 | finished |  | ESTADO_INDETERMINADO | OTRAS_CONDICIONES | EXCLUIDO_O_REVISION | Estado de ensayo sin descripcion concluyente del mecanismo de terminacion. | https://doi.org/10.5281/zenodo.21509581
FAB055_4 | FABEST | 42CrMo4+QT | FAB055 | Axial | Circumferential V-notch R=0.375 mm | -1 | 210 | 150 | 166004 | finished |  | ESTADO_INDETERMINADO | OTRAS_CONDICIONES | EXCLUIDO_O_REVISION | Estado de ensayo sin descripcion concluyente del mecanismo de terminacion. | https://doi.org/10.5281/zenodo.21509581
FAB055_5 | FABEST | 42CrMo4+QT | FAB055 | Axial | Circumferential V-notch R=0.375 mm | -1 | 180 | 150 | 185171 | finished |  | ESTADO_INDETERMINADO | OTRAS_CONDICIONES | EXCLUIDO_O_REVISION | Estado de ensayo sin descripcion concluyente del mecanismo de terminacion. | https://doi.org/10.5281/zenodo.21509581
FAB055_9 | FABEST | 42CrMo4+QT | FAB055 | Axial | Circumferential V-notch R=0.375 mm | -1 | 142.5 | 150 | 437911 | finished |  | ESTADO_INDETERMINADO | OTRAS_CONDICIONES | EXCLUIDO_O_REVISION | Estado de ensayo sin descripcion concluyente del mecanismo de terminacion. | https://doi.org/10.5281/zenodo.21509581
FAB055_10 | FABEST | 42CrMo4+QT | FAB055 | Axial | Circumferential V-notch R=0.375 mm | -1 | 142.5 | 150 | 701507 | finished |  | ESTADO_INDETERMINADO | OTRAS_CONDICIONES | EXCLUIDO_O_REVISION | Estado de ensayo sin descripcion concluyente del mecanismo de terminacion. | https://doi.org/10.5281/zenodo.21509581
FAB055_7 | FABEST | 42CrMo4+QT | FAB055 | Axial | Circumferential V-notch R=0.375 mm | -1 | 150 | 150 | 726269 | finished |  | ESTADO_INDETERMINADO | OTRAS_CONDICIONES | EXCLUIDO_O_REVISION | Estado de ensayo sin descripcion concluyente del mecanismo de terminacion. | https://doi.org/10.5281/zenodo.21509581
FAB055_8 | FABEST | 42CrMo4+QT | FAB055 | Axial | Circumferential V-notch R=0.375 mm | -1 | 135 | 150 | 11814038 | interrupted |  | CENSURA_CONFIRMABLE | OTRAS_CONDICIONES | EXCLUIDO_O_REVISION | Estado interrupted y ciclos registrados; verificar criterio de fin del ensayo. | https://doi.org/10.5281/zenodo.21509581
FAB055_1E+3 | FABEST | 42CrMo4+QT | FAB055 | Axial | Circumferential V-notch R=0.375 mm | -1 | 867.0384 | 150 | 1000 |  |  | PUNTO_CURVA_NO_ENSAYO | OTRAS_CONDICIONES | EXCLUIDO_O_REVISION | Identificador en notacion cientifica; estado/nota vacios. Serie auxiliar (verificar fuente). | https://doi.org/10.5281/zenodo.21509581
FAB055_2E+3 | FABEST | 42CrMo4+QT | FAB055 | Axial | Circumferential V-notch R=0.375 mm | -1 | 713.1094 | 150 | 2000 |  |  | PUNTO_CURVA_NO_ENSAYO | OTRAS_CONDICIONES | EXCLUIDO_O_REVISION | Identificador en notacion cientifica; estado/nota vacios. Serie auxiliar (verificar fuente). | https://doi.org/10.5281/zenodo.21509581
FAB055_5E+3 | FABEST | 42CrMo4+QT | FAB055 | Axial | Circumferential V-notch R=0.375 mm | -1 | 550.7418 | 150 | 5000 |  |  | PUNTO_CURVA_NO_ENSAYO | OTRAS_CONDICIONES | EXCLUIDO_O_REVISION | Identificador en notacion cientifica; estado/nota vacios. Serie auxiliar (verificar fuente). | https://doi.org/10.5281/zenodo.21509581
FAB055_1E+4 | FABEST | 42CrMo4+QT | FAB055 | Axial | Circumferential V-notch R=0.375 mm | -1 | 452.9663 | 150 | 10000 |  |  | PUNTO_CURVA_NO_ENSAYO | OTRAS_CONDICIONES | EXCLUIDO_O_REVISION | Identificador en notacion cientifica; estado/nota vacios. Serie auxiliar (verificar fuente). | https://doi.org/10.5281/zenodo.21509581
FAB055_2E+4 | FABEST | 42CrMo4+QT | FAB055 | Axial | Circumferential V-notch R=0.375 mm | -1 | 372.5492 | 150 | 20000 |  |  | PUNTO_CURVA_NO_ENSAYO | OTRAS_CONDICIONES | EXCLUIDO_O_REVISION | Identificador en notacion cientifica; estado/nota vacios. Serie auxiliar (verificar fuente). | https://doi.org/10.5281/zenodo.21509581
FAB055_5E+4 | FABEST | 42CrMo4+QT | FAB055 | Axial | Circumferential V-notch R=0.375 mm | -1 | 287.7236 | 150 | 50000 |  |  | PUNTO_CURVA_NO_ENSAYO | OTRAS_CONDICIONES | EXCLUIDO_O_REVISION | Identificador en notacion cientifica; estado/nota vacios. Serie auxiliar (verificar fuente). | https://doi.org/10.5281/zenodo.21509581
FAB055_1E+5 | FABEST | 42CrMo4+QT | FAB055 | Axial | Circumferential V-notch R=0.375 mm | -1 | 236.6428 | 150 | 100000 |  |  | PUNTO_CURVA_NO_ENSAYO | OTRAS_CONDICIONES | EXCLUIDO_O_REVISION | Identificador en notacion cientifica; estado/nota vacios. Serie auxiliar (verificar fuente). | https://doi.org/10.5281/zenodo.21509581
FAB055_2E+5 | FABEST | 42CrMo4+QT | FAB055 | Axial | Circumferential V-notch R=0.375 mm | -1 | 194.6306 | 150 | 200000 |  |  | PUNTO_CURVA_NO_ENSAYO | OTRAS_CONDICIONES | EXCLUIDO_O_REVISION | Identificador en notacion cientifica; estado/nota vacios. Serie auxiliar (verificar fuente). | https://doi.org/10.5281/zenodo.21509581
FAB055_5E+5 | FABEST | 42CrMo4+QT | FAB055 | Axial | Circumferential V-notch R=0.375 mm | -1 | 150.3153 | 150 | 500000 |  |  | PUNTO_CURVA_NO_ENSAYO | OTRAS_CONDICIONES | EXCLUIDO_O_REVISION | Identificador en notacion cientifica; estado/nota vacios. Serie auxiliar (verificar fuente). | https://doi.org/10.5281/zenodo.21509581
FAB055_1E+6 | FABEST | 42CrMo4+QT | FAB055 | Axial | Circumferential V-notch R=0.375 mm | -1 | 123.6292 | 150 | 1000000 |  |  | PUNTO_CURVA_NO_ENSAYO | OTRAS_CONDICIONES | EXCLUIDO_O_REVISION | Identificador en notacion cientifica; estado/nota vacios. Serie auxiliar (verificar fuente). | https://doi.org/10.5281/zenodo.21509581
FAB055_2E+6 | FABEST | 42CrMo4+QT | FAB055 | Axial | Circumferential V-notch R=0.375 mm | -1 | 101.6807 | 150 | 2000000 |  |  | PUNTO_CURVA_NO_ENSAYO | OTRAS_CONDICIONES | EXCLUIDO_O_REVISION | Identificador en notacion cientifica; estado/nota vacios. Serie auxiliar (verificar fuente). | https://doi.org/10.5281/zenodo.21509581
FAB055_5E+6 | FABEST | 42CrMo4+QT | FAB055 | Axial | Circumferential V-notch R=0.375 mm | -1 | 78.5291 | 150 | 5000000 |  |  | PUNTO_CURVA_NO_ENSAYO | OTRAS_CONDICIONES | EXCLUIDO_O_REVISION | Identificador en notacion cientifica; estado/nota vacios. Serie auxiliar (verificar fuente). | https://doi.org/10.5281/zenodo.21509581
FAB055_1E+7 | FABEST | 42CrMo4+QT | FAB055 | Axial | Circumferential V-notch R=0.375 mm | -1 | 64.58749 | 150 | 10000000 |  |  | PUNTO_CURVA_NO_ENSAYO | OTRAS_CONDICIONES | EXCLUIDO_O_REVISION | Identificador en notacion cientifica; estado/nota vacios. Serie auxiliar (verificar fuente). | https://doi.org/10.5281/zenodo.21509581
FAB055_2E+7 | FABEST | 42CrMo4+QT | FAB055 | Axial | Circumferential V-notch R=0.375 mm | -1 | 53.121 | 150 | 20000000 |  |  | PUNTO_CURVA_NO_ENSAYO | OTRAS_CONDICIONES | EXCLUIDO_O_REVISION | Identificador en notacion cientifica; estado/nota vacios. Serie auxiliar (verificar fuente). | https://doi.org/10.5281/zenodo.21509581
FAB055_5E+7 | FABEST | 42CrMo4+QT | FAB055 | Axial | Circumferential V-notch R=0.375 mm | -1 | 41.0259 | 150 | 50000000 |  |  | PUNTO_CURVA_NO_ENSAYO | OTRAS_CONDICIONES | EXCLUIDO_O_REVISION | Identificador en notacion cientifica; estado/nota vacios. Serie auxiliar (verificar fuente). | https://doi.org/10.5281/zenodo.21509581
FAB055_1E+8 | FABEST | 42CrMo4+QT | FAB055 | Axial | Circumferential V-notch R=0.375 mm | -1 | 33.7424 | 150 | 100000000 |  |  | PUNTO_CURVA_NO_ENSAYO | OTRAS_CONDICIONES | EXCLUIDO_O_REVISION | Identificador en notacion cientifica; estado/nota vacios. Serie auxiliar (verificar fuente). | https://doi.org/10.5281/zenodo.21509581
FAB055_1E+3 | FABEST | 42CrMo4+QT | FAB055 | Axial | Circumferential V-notch R=0.375 mm | -1 | 627.4838 | 150 | 1000 |  |  | PUNTO_CURVA_NO_ENSAYO | OTRAS_CONDICIONES | EXCLUIDO_O_REVISION | Identificador en notacion cientifica; estado/nota vacios. Serie auxiliar (verificar fuente). | https://doi.org/10.5281/zenodo.21509581
FAB055_2E+3 | FABEST | 42CrMo4+QT | FAB055 | Axial | Circumferential V-notch R=0.375 mm | -1 | 593.8245 | 150 | 2000 |  |  | PUNTO_CURVA_NO_ENSAYO | OTRAS_CONDICIONES | EXCLUIDO_O_REVISION | Identificador en notacion cientifica; estado/nota vacios. Serie auxiliar (verificar fuente). | https://doi.org/10.5281/zenodo.21509581
FAB055_5E+3 | FABEST | 42CrMo4+QT | FAB055 | Axial | Circumferential V-notch R=0.375 mm | -1 | 522.2448 | 150 | 5000 |  |  | PUNTO_CURVA_NO_ENSAYO | OTRAS_CONDICIONES | EXCLUIDO_O_REVISION | Identificador en notacion cientifica; estado/nota vacios. Serie auxiliar (verificar fuente). | https://doi.org/10.5281/zenodo.21509581
FAB055_1E+4 | FABEST | 42CrMo4+QT | FAB055 | Axial | Circumferential V-notch R=0.375 mm | -1 | 451.0387 | 150 | 10000 |  |  | PUNTO_CURVA_NO_ENSAYO | OTRAS_CONDICIONES | EXCLUIDO_O_REVISION | Identificador en notacion cientifica; estado/nota vacios. Serie auxiliar (verificar fuente). | https://doi.org/10.5281/zenodo.21509581
FAB055_2E+4 | FABEST | 42CrMo4+QT | FAB055 | Axial | Circumferential V-notch R=0.375 mm | -1 | 375.3705 | 150 | 20000 |  |  | PUNTO_CURVA_NO_ENSAYO | OTRAS_CONDICIONES | EXCLUIDO_O_REVISION | Identificador en notacion cientifica; estado/nota vacios. Serie auxiliar (verificar fuente). | https://doi.org/10.5281/zenodo.21509581
FAB055_5E+4 | FABEST | 42CrMo4+QT | FAB055 | Axial | Circumferential V-notch R=0.375 mm | -1 | 285.1098 | 150 | 50000 |  |  | PUNTO_CURVA_NO_ENSAYO | OTRAS_CONDICIONES | EXCLUIDO_O_REVISION | Identificador en notacion cientifica; estado/nota vacios. Serie auxiliar (verificar fuente). | https://doi.org/10.5281/zenodo.21509581
FAB055_1E+5 | FABEST | 42CrMo4+QT | FAB055 | Axial | Circumferential V-notch R=0.375 mm | -1 | 231.1326 | 150 | 100000 |  |  | PUNTO_CURVA_NO_ENSAYO | OTRAS_CONDICIONES | EXCLUIDO_O_REVISION | Identificador en notacion cientifica; estado/nota vacios. Serie auxiliar (verificar fuente). | https://doi.org/10.5281/zenodo.21509581
FAB055_2E+5 | FABEST | 42CrMo4+QT | FAB055 | Axial | Circumferential V-notch R=0.375 mm | -1 | 190.7988 | 150 | 200000 |  |  | PUNTO_CURVA_NO_ENSAYO | OTRAS_CONDICIONES | EXCLUIDO_O_REVISION | Identificador en notacion cientifica; estado/nota vacios. Serie auxiliar (verificar fuente). | https://doi.org/10.5281/zenodo.21509581
FAB055_5E+5 | FABEST | 42CrMo4+QT | FAB055 | Axial | Circumferential V-notch R=0.375 mm | -1 | 156.1947 | 150 | 500000 |  |  | PUNTO_CURVA_NO_ENSAYO | OTRAS_CONDICIONES | EXCLUIDO_O_REVISION | Identificador en notacion cientifica; estado/nota vacios. Serie auxiliar (verificar fuente). | https://doi.org/10.5281/zenodo.21509581
FAB055_1E+6 | FABEST | 42CrMo4+QT | FAB055 | Axial | Circumferential V-notch R=0.375 mm | -1 | 141.0446 | 150 | 1000000 |  |  | PUNTO_CURVA_NO_ENSAYO | OTRAS_CONDICIONES | EXCLUIDO_O_REVISION | Identificador en notacion cientifica; estado/nota vacios. Serie auxiliar (verificar fuente). | https://doi.org/10.5281/zenodo.21509581
FAB055_2E+6 | FABEST | 42CrMo4+QT | FAB055 | Axial | Circumferential V-notch R=0.375 mm | -1 | 132.298 | 150 | 2000000 |  |  | PUNTO_CURVA_NO_ENSAYO | OTRAS_CONDICIONES | EXCLUIDO_O_REVISION | Identificador en notacion cientifica; estado/nota vacios. Serie auxiliar (verificar fuente). | https://doi.org/10.5281/zenodo.21509581
FAB055_5E+6 | FABEST | 42CrMo4+QT | FAB055 | Axial | Circumferential V-notch R=0.375 mm | -1 | 126.5411 | 150 | 5000000 |  |  | PUNTO_CURVA_NO_ENSAYO | OTRAS_CONDICIONES | EXCLUIDO_O_REVISION | Identificador en notacion cientifica; estado/nota vacios. Serie auxiliar (verificar fuente). | https://doi.org/10.5281/zenodo.21509581
FAB055_1E+7 | FABEST | 42CrMo4+QT | FAB055 | Axial | Circumferential V-notch R=0.375 mm | -1 | 124.5206 | 150 | 10000000 |  |  | PUNTO_CURVA_NO_ENSAYO | OTRAS_CONDICIONES | EXCLUIDO_O_REVISION | Identificador en notacion cientifica; estado/nota vacios. Serie auxiliar (verificar fuente). | https://doi.org/10.5281/zenodo.21509581
FAB055_2E+7 | FABEST | 42CrMo4+QT | FAB055 | Axial | Circumferential V-notch R=0.375 mm | -1 | 123.4893 | 150 | 20000000 |  |  | PUNTO_CURVA_NO_ENSAYO | OTRAS_CONDICIONES | EXCLUIDO_O_REVISION | Identificador en notacion cientifica; estado/nota vacios. Serie auxiliar (verificar fuente). | https://doi.org/10.5281/zenodo.21509581
FAB055_5E+7 | FABEST | 42CrMo4+QT | FAB055 | Axial | Circumferential V-notch R=0.375 mm | -1 | 122.8635 | 150 | 50000000 |  |  | PUNTO_CURVA_NO_ENSAYO | OTRAS_CONDICIONES | EXCLUIDO_O_REVISION | Identificador en notacion cientifica; estado/nota vacios. Serie auxiliar (verificar fuente). | https://doi.org/10.5281/zenodo.21509581
FAB055_1E+8 | FABEST | 42CrMo4+QT | FAB055 | Axial | Circumferential V-notch R=0.375 mm | -1 | 122.6537 | 150 | 100000000 |  |  | PUNTO_CURVA_NO_ENSAYO | OTRAS_CONDICIONES | EXCLUIDO_O_REVISION | Identificador en notacion cientifica; estado/nota vacios. Serie auxiliar (verificar fuente). | https://doi.org/10.5281/zenodo.21509581
FAB055_1E+3 | FABEST | 42CrMo4+QT | FAB055 | Axial | Circumferential V-notch R=0.375 mm | -1 | 609.3092 | 150 | 1000 |  |  | PUNTO_CURVA_NO_ENSAYO | OTRAS_CONDICIONES | EXCLUIDO_O_REVISION | Identificador en notacion cientifica; estado/nota vacios. Serie auxiliar (verificar fuente). | https://doi.org/10.5281/zenodo.21509581
FAB055_2E+3 | FABEST | 42CrMo4+QT | FAB055 | Axial | Circumferential V-notch R=0.375 mm | -1 | 556.6465 | 150 | 2000 |  |  | PUNTO_CURVA_NO_ENSAYO | OTRAS_CONDICIONES | EXCLUIDO_O_REVISION | Identificador en notacion cientifica; estado/nota vacios. Serie auxiliar (verificar fuente). | https://doi.org/10.5281/zenodo.21509581
FAB055_5E+3 | FABEST | 42CrMo4+QT | FAB055 | Axial | Circumferential V-notch R=0.375 mm | -1 | 487.0302 | 150 | 5000 |  |  | PUNTO_CURVA_NO_ENSAYO | OTRAS_CONDICIONES | EXCLUIDO_O_REVISION | Identificador en notacion cientifica; estado/nota vacios. Serie auxiliar (verificar fuente). | https://doi.org/10.5281/zenodo.21509581
FAB055_1E+4 | FABEST | 42CrMo4+QT | FAB055 | Axial | Circumferential V-notch R=0.375 mm | -1 | 434.3675 | 150 | 10000 |  |  | PUNTO_CURVA_NO_ENSAYO | OTRAS_CONDICIONES | EXCLUIDO_O_REVISION | Identificador en notacion cientifica; estado/nota vacios. Serie auxiliar (verificar fuente). | https://doi.org/10.5281/zenodo.21509581
FAB055_2E+4 | FABEST | 42CrMo4+QT | FAB055 | Axial | Circumferential V-notch R=0.375 mm | -1 | 381.7048 | 150 | 20000 |  |  | PUNTO_CURVA_NO_ENSAYO | OTRAS_CONDICIONES | EXCLUIDO_O_REVISION | Identificador en notacion cientifica; estado/nota vacios. Serie auxiliar (verificar fuente). | https://doi.org/10.5281/zenodo.21509581
FAB055_5E+4 | FABEST | 42CrMo4+QT | FAB055 | Axial | Circumferential V-notch R=0.375 mm | -1 | 312.0884 | 150 | 50000 |  |  | PUNTO_CURVA_NO_ENSAYO | OTRAS_CONDICIONES | EXCLUIDO_O_REVISION | Identificador en notacion cientifica; estado/nota vacios. Serie auxiliar (verificar fuente). | https://doi.org/10.5281/zenodo.21509581
FAB055_1E+5 | FABEST | 42CrMo4+QT | FAB055 | Axial | Circumferential V-notch R=0.375 mm | -1 | 259.4257 | 150 | 100000 |  |  | PUNTO_CURVA_NO_ENSAYO | OTRAS_CONDICIONES | EXCLUIDO_O_REVISION | Identificador en notacion cientifica; estado/nota vacios. Serie auxiliar (verificar fuente). | https://doi.org/10.5281/zenodo.21509581
FAB055_2E+5 | FABEST | 42CrMo4+QT | FAB055 | Axial | Circumferential V-notch R=0.375 mm | -1 | 206.763 | 150 | 200000 |  |  | PUNTO_CURVA_NO_ENSAYO | OTRAS_CONDICIONES | EXCLUIDO_O_REVISION | Identificador en notacion cientifica; estado/nota vacios. Serie auxiliar (verificar fuente). | https://doi.org/10.5281/zenodo.21509581
FAB055_5E+5 | FABEST | 42CrMo4+QT | FAB055 | Axial | Circumferential V-notch R=0.375 mm | -1 | 137.1467 | 150 | 500000 |  |  | PUNTO_CURVA_NO_ENSAYO | OTRAS_CONDICIONES | EXCLUIDO_O_REVISION | Identificador en notacion cientifica; estado/nota vacios. Serie auxiliar (verificar fuente). | https://doi.org/10.5281/zenodo.21509581
FAB055_1E+6 | FABEST | 42CrMo4+QT | FAB055 | Axial | Circumferential V-notch R=0.375 mm | -1 | 84.48398 | 150 | 1000000 |  |  | PUNTO_CURVA_NO_ENSAYO | OTRAS_CONDICIONES | EXCLUIDO_O_REVISION | Identificador en notacion cientifica; estado/nota vacios. Serie auxiliar (verificar fuente). | https://doi.org/10.5281/zenodo.21509581
FAB055_2E+6 | FABEST | 42CrMo4+QT | FAB055 | Axial | Circumferential V-notch R=0.375 mm | -1 | 31.82127 | 150 | 2000000 |  |  | PUNTO_CURVA_NO_ENSAYO | OTRAS_CONDICIONES | EXCLUIDO_O_REVISION | Identificador en notacion cientifica; estado/nota vacios. Serie auxiliar (verificar fuente). | https://doi.org/10.5281/zenodo.21509581
FAB056_2B | FABEST | 42CrMo4+QT | FAB056 | Axial | Circumferential V-notch R=1.2 mm | -1 | 700 | 150 | 2272 | finished |  | ESTADO_INDETERMINADO | OTRAS_CONDICIONES | EXCLUIDO_O_REVISION | Estado de ensayo sin descripcion concluyente del mecanismo de terminacion. | https://doi.org/10.5281/zenodo.21509581
FAB056_10B | FABEST | 42CrMo4+QT | FAB056 | Axial | Circumferential V-notch R=1.2 mm | -1 | 650 | 150 | 3498 | finished |  | ESTADO_INDETERMINADO | OTRAS_CONDICIONES | EXCLUIDO_O_REVISION | Estado de ensayo sin descripcion concluyente del mecanismo de terminacion. | https://doi.org/10.5281/zenodo.21509581
FAB056_9B | FABEST | 42CrMo4+QT | FAB056 | Axial | Circumferential V-notch R=1.2 mm | -1 | 575 | 150 | 7659 | finished |  | ESTADO_INDETERMINADO | OTRAS_CONDICIONES | EXCLUIDO_O_REVISION | Estado de ensayo sin descripcion concluyente del mecanismo de terminacion. | https://doi.org/10.5281/zenodo.21509581
FAB056_5B | FABEST | 42CrMo4+QT | FAB056 | Axial | Circumferential V-notch R=1.2 mm | -1 | 500 | 150 | 15403 | finished |  | ESTADO_INDETERMINADO | OTRAS_CONDICIONES | EXCLUIDO_O_REVISION | Estado de ensayo sin descripcion concluyente del mecanismo de terminacion. | https://doi.org/10.5281/zenodo.21509581
FAB056_3 | FABEST | 42CrMo4+QT | FAB056 | Axial | Circumferential V-notch R=1.2 mm | -1 | 450 | 150 | 20201 | finished |  | ESTADO_INDETERMINADO | OTRAS_CONDICIONES | EXCLUIDO_O_REVISION | Estado de ensayo sin descripcion concluyente del mecanismo de terminacion. | https://doi.org/10.5281/zenodo.21509581
FAB056_4 | FABEST | 42CrMo4+QT | FAB056 | Axial | Circumferential V-notch R=1.2 mm | -1 | 400 | 150 | 44759 | finished |  | ESTADO_INDETERMINADO | OTRAS_CONDICIONES | EXCLUIDO_O_REVISION | Estado de ensayo sin descripcion concluyente del mecanismo de terminacion. | https://doi.org/10.5281/zenodo.21509581
FAB056_8 | FABEST | 42CrMo4+QT | FAB056 | Axial | Circumferential V-notch R=1.2 mm | -1 | 350 | 150 | 54097 | finished |  | ESTADO_INDETERMINADO | OTRAS_CONDICIONES | EXCLUIDO_O_REVISION | Estado de ensayo sin descripcion concluyente del mecanismo de terminacion. | https://doi.org/10.5281/zenodo.21509581
FAB056_6 | FABEST | 42CrMo4+QT | FAB056 | Axial | Circumferential V-notch R=1.2 mm | -1 | 300 | 150 | 184960 | finished |  | ESTADO_INDETERMINADO | OTRAS_CONDICIONES | EXCLUIDO_O_REVISION | Estado de ensayo sin descripcion concluyente del mecanismo de terminacion. | https://doi.org/10.5281/zenodo.21509581
FAB056_7 | FABEST | 42CrMo4+QT | FAB056 | Axial | Circumferential V-notch R=1.2 mm | -1 | 275 | 150 | 253722 | finished |  | ESTADO_INDETERMINADO | OTRAS_CONDICIONES | EXCLUIDO_O_REVISION | Estado de ensayo sin descripcion concluyente del mecanismo de terminacion. | https://doi.org/10.5281/zenodo.21509581
FAB056_1 | FABEST | 42CrMo4+QT | FAB056 | Axial | Circumferential V-notch R=1.2 mm | -1 | 275 | 150 | 374270 | finished |  | ESTADO_INDETERMINADO | OTRAS_CONDICIONES | EXCLUIDO_O_REVISION | Estado de ensayo sin descripcion concluyente del mecanismo de terminacion. | https://doi.org/10.5281/zenodo.21509581
FAB056_9 | FABEST | 42CrMo4+QT | FAB056 | Axial | Circumferential V-notch R=1.2 mm | -1 | 250 | 150 | 11447257 | interrupted |  | CENSURA_CONFIRMABLE | OTRAS_CONDICIONES | EXCLUIDO_O_REVISION | Estado interrupted y ciclos registrados; verificar criterio de fin del ensayo. | https://doi.org/10.5281/zenodo.21509581
FAB056_5 | FABEST | 42CrMo4+QT | FAB056 | Axial | Circumferential V-notch R=1.2 mm | -1 | 250 | 150 | 11567634 | interrupted |  | CENSURA_CONFIRMABLE | OTRAS_CONDICIONES | EXCLUIDO_O_REVISION | Estado interrupted y ciclos registrados; verificar criterio de fin del ensayo. | https://doi.org/10.5281/zenodo.21509581
FAB056_10 | FABEST | 42CrMo4+QT | FAB056 | Axial | Circumferential V-notch R=1.2 mm | -1 | 262.5 | 150 | 50102264 | interrupted |  | CENSURA_CONFIRMABLE | OTRAS_CONDICIONES | EXCLUIDO_O_REVISION | Estado interrupted y ciclos registrados; verificar criterio de fin del ensayo. | https://doi.org/10.5281/zenodo.21509581
FAB056_2 | FABEST | 42CrMo4+QT | FAB056 | Axial | Circumferential V-notch R=1.2 mm | -1 | 262.5 | 150 | 64767620 | interrupted |  | CENSURA_CONFIRMABLE | OTRAS_CONDICIONES | EXCLUIDO_O_REVISION | Estado interrupted y ciclos registrados; verificar criterio de fin del ensayo. | https://doi.org/10.5281/zenodo.21509581
FAB056_1E+3 | FABEST | 42CrMo4+QT | FAB056 | Axial | Circumferential V-notch R=1.2 mm | -1 | 833.3711 | 150 | 1000 |  |  | PUNTO_CURVA_NO_ENSAYO | OTRAS_CONDICIONES | EXCLUIDO_O_REVISION | Identificador en notacion cientifica; estado/nota vacios. Serie auxiliar (verificar fuente). | https://doi.org/10.5281/zenodo.21509581
FAB056_2E+3 | FABEST | 42CrMo4+QT | FAB056 | Axial | Circumferential V-notch R=1.2 mm | -1 | 726.998 | 150 | 2000 |  |  | PUNTO_CURVA_NO_ENSAYO | OTRAS_CONDICIONES | EXCLUIDO_O_REVISION | Identificador en notacion cientifica; estado/nota vacios. Serie auxiliar (verificar fuente). | https://doi.org/10.5281/zenodo.21509581
FAB056_5E+3 | FABEST | 42CrMo4+QT | FAB056 | Axial | Circumferential V-notch R=1.2 mm | -1 | 606.9263 | 150 | 5000 |  |  | PUNTO_CURVA_NO_ENSAYO | OTRAS_CONDICIONES | EXCLUIDO_O_REVISION | Identificador en notacion cientifica; estado/nota vacios. Serie auxiliar (verificar fuente). | https://doi.org/10.5281/zenodo.21509581
FAB056_1E+4 | FABEST | 42CrMo4+QT | FAB056 | Axial | Circumferential V-notch R=1.2 mm | -1 | 529.457 | 150 | 10000 |  |  | PUNTO_CURVA_NO_ENSAYO | OTRAS_CONDICIONES | EXCLUIDO_O_REVISION | Identificador en notacion cientifica; estado/nota vacios. Serie auxiliar (verificar fuente). | https://doi.org/10.5281/zenodo.21509581
FAB056_2E+4 | FABEST | 42CrMo4+QT | FAB056 | Axial | Circumferential V-notch R=1.2 mm | -1 | 461.8761 | 150 | 20000 |  |  | PUNTO_CURVA_NO_ENSAYO | OTRAS_CONDICIONES | EXCLUIDO_O_REVISION | Identificador en notacion cientifica; estado/nota vacios. Serie auxiliar (verificar fuente). | https://doi.org/10.5281/zenodo.21509581
FAB056_5E+4 | FABEST | 42CrMo4+QT | FAB056 | Axial | Circumferential V-notch R=1.2 mm | -1 | 385.5921 | 150 | 50000 |  |  | PUNTO_CURVA_NO_ENSAYO | OTRAS_CONDICIONES | EXCLUIDO_O_REVISION | Identificador en notacion cientifica; estado/nota vacios. Serie auxiliar (verificar fuente). | https://doi.org/10.5281/zenodo.21509581
FAB056_1E+5 | FABEST | 42CrMo4+QT | FAB056 | Axial | Circumferential V-notch R=1.2 mm | -1 | 336.3744 | 150 | 100000 |  |  | PUNTO_CURVA_NO_ENSAYO | OTRAS_CONDICIONES | EXCLUIDO_O_REVISION | Identificador en notacion cientifica; estado/nota vacios. Serie auxiliar (verificar fuente). | https://doi.org/10.5281/zenodo.21509581
FAB056_2E+5 | FABEST | 42CrMo4+QT | FAB056 | Axial | Circumferential V-notch R=1.2 mm | -1 | 293.4389 | 150 | 200000 |  |  | PUNTO_CURVA_NO_ENSAYO | OTRAS_CONDICIONES | EXCLUIDO_O_REVISION | Identificador en notacion cientifica; estado/nota vacios. Serie auxiliar (verificar fuente). | https://doi.org/10.5281/zenodo.21509581
FAB056_5E+5 | FABEST | 42CrMo4+QT | FAB056 | Axial | Circumferential V-notch R=1.2 mm | -1 | 244.9742 | 150 | 500000 |  |  | PUNTO_CURVA_NO_ENSAYO | OTRAS_CONDICIONES | EXCLUIDO_O_REVISION | Identificador en notacion cientifica; estado/nota vacios. Serie auxiliar (verificar fuente). | https://doi.org/10.5281/zenodo.21509581
FAB056_1E+6 | FABEST | 42CrMo4+QT | FAB056 | Axial | Circumferential V-notch R=1.2 mm | -1 | 213.7052 | 150 | 1000000 |  |  | PUNTO_CURVA_NO_ENSAYO | OTRAS_CONDICIONES | EXCLUIDO_O_REVISION | Identificador en notacion cientifica; estado/nota vacios. Serie auxiliar (verificar fuente). | https://doi.org/10.5281/zenodo.21509581
FAB056_2E+6 | FABEST | 42CrMo4+QT | FAB056 | Axial | Circumferential V-notch R=1.2 mm | -1 | 186.4275 | 150 | 2000000 |  |  | PUNTO_CURVA_NO_ENSAYO | OTRAS_CONDICIONES | EXCLUIDO_O_REVISION | Identificador en notacion cientifica; estado/nota vacios. Serie auxiliar (verificar fuente). | https://doi.org/10.5281/zenodo.21509581
FAB056_5E+6 | FABEST | 42CrMo4+QT | FAB056 | Axial | Circumferential V-notch R=1.2 mm | -1 | 155.6369 | 150 | 5000000 |  |  | PUNTO_CURVA_NO_ENSAYO | OTRAS_CONDICIONES | EXCLUIDO_O_REVISION | Identificador en notacion cientifica; estado/nota vacios. Serie auxiliar (verificar fuente). | https://doi.org/10.5281/zenodo.21509581
FAB056_1E+7 | FABEST | 42CrMo4+QT | FAB056 | Axial | Circumferential V-notch R=1.2 mm | -1 | 135.7711 | 150 | 10000000 |  |  | PUNTO_CURVA_NO_ENSAYO | OTRAS_CONDICIONES | EXCLUIDO_O_REVISION | Identificador en notacion cientifica; estado/nota vacios. Serie auxiliar (verificar fuente). | https://doi.org/10.5281/zenodo.21509581
FAB056_2E+7 | FABEST | 42CrMo4+QT | FAB056 | Axial | Circumferential V-notch R=1.2 mm | -1 | 118.441 | 150 | 20000000 |  |  | PUNTO_CURVA_NO_ENSAYO | OTRAS_CONDICIONES | EXCLUIDO_O_REVISION | Identificador en notacion cientifica; estado/nota vacios. Serie auxiliar (verificar fuente). | https://doi.org/10.5281/zenodo.21509581
FAB056_5E+7 | FABEST | 42CrMo4+QT | FAB056 | Axial | Circumferential V-notch R=1.2 mm | -1 | 98.87919 | 150 | 50000000 |  |  | PUNTO_CURVA_NO_ENSAYO | OTRAS_CONDICIONES | EXCLUIDO_O_REVISION | Identificador en notacion cientifica; estado/nota vacios. Serie auxiliar (verificar fuente). | https://doi.org/10.5281/zenodo.21509581
FAB056_1E+8 | FABEST | 42CrMo4+QT | FAB056 | Axial | Circumferential V-notch R=1.2 mm | -1 | 86.25805 | 150 | 100000000 |  |  | PUNTO_CURVA_NO_ENSAYO | OTRAS_CONDICIONES | EXCLUIDO_O_REVISION | Identificador en notacion cientifica; estado/nota vacios. Serie auxiliar (verificar fuente). | https://doi.org/10.5281/zenodo.21509581
FAB056_1E+3 | FABEST | 42CrMo4+QT | FAB056 | Axial | Circumferential V-notch R=1.2 mm | -1 | 739.718 | 150 | 1000 |  |  | PUNTO_CURVA_NO_ENSAYO | OTRAS_CONDICIONES | EXCLUIDO_O_REVISION | Identificador en notacion cientifica; estado/nota vacios. Serie auxiliar (verificar fuente). | https://doi.org/10.5281/zenodo.21509581
FAB056_2E+3 | FABEST | 42CrMo4+QT | FAB056 | Axial | Circumferential V-notch R=1.2 mm | -1 | 702.8301 | 150 | 2000 |  |  | PUNTO_CURVA_NO_ENSAYO | OTRAS_CONDICIONES | EXCLUIDO_O_REVISION | Identificador en notacion cientifica; estado/nota vacios. Serie auxiliar (verificar fuente). | https://doi.org/10.5281/zenodo.21509581
FAB056_5E+3 | FABEST | 42CrMo4+QT | FAB056 | Axial | Circumferential V-notch R=1.2 mm | -1 | 623.1155 | 150 | 5000 |  |  | PUNTO_CURVA_NO_ENSAYO | OTRAS_CONDICIONES | EXCLUIDO_O_REVISION | Identificador en notacion cientifica; estado/nota vacios. Serie auxiliar (verificar fuente). | https://doi.org/10.5281/zenodo.21509581
FAB056_1E+4 | FABEST | 42CrMo4+QT | FAB056 | Axial | Circumferential V-notch R=1.2 mm | -1 | 543.4597 | 150 | 10000 |  |  | PUNTO_CURVA_NO_ENSAYO | OTRAS_CONDICIONES | EXCLUIDO_O_REVISION | Identificador en notacion cientifica; estado/nota vacios. Serie auxiliar (verificar fuente). | https://doi.org/10.5281/zenodo.21509581
FAB056_2E+4 | FABEST | 42CrMo4+QT | FAB056 | Axial | Circumferential V-notch R=1.2 mm | -1 | 460.8405 | 150 | 20000 |  |  | PUNTO_CURVA_NO_ENSAYO | OTRAS_CONDICIONES | EXCLUIDO_O_REVISION | Identificador en notacion cientifica; estado/nota vacios. Serie auxiliar (verificar fuente). | https://doi.org/10.5281/zenodo.21509581
FAB056_5E+4 | FABEST | 42CrMo4+QT | FAB056 | Axial | Circumferential V-notch R=1.2 mm | -1 | 370.0896 | 150 | 50000 |  |  | PUNTO_CURVA_NO_ENSAYO | OTRAS_CONDICIONES | EXCLUIDO_O_REVISION | Identificador en notacion cientifica; estado/nota vacios. Serie auxiliar (verificar fuente). | https://doi.org/10.5281/zenodo.21509581
FAB056_1E+5 | FABEST | 42CrMo4+QT | FAB056 | Axial | Circumferential V-notch R=1.2 mm | -1 | 323.3376 | 150 | 100000 |  |  | PUNTO_CURVA_NO_ENSAYO | OTRAS_CONDICIONES | EXCLUIDO_O_REVISION | Identificador en notacion cientifica; estado/nota vacios. Serie auxiliar (verificar fuente). | https://doi.org/10.5281/zenodo.21509581
FAB056_2E+5 | FABEST | 42CrMo4+QT | FAB056 | Axial | Circumferential V-notch R=1.2 mm | -1 | 293.92 | 150 | 200000 |  |  | PUNTO_CURVA_NO_ENSAYO | OTRAS_CONDICIONES | EXCLUIDO_O_REVISION | Identificador en notacion cientifica; estado/nota vacios. Serie auxiliar (verificar fuente). | https://doi.org/10.5281/zenodo.21509581
FAB056_5E+5 | FABEST | 42CrMo4+QT | FAB056 | Axial | Circumferential V-notch R=1.2 mm | -1 | 273.3843 | 150 | 500000 |  |  | PUNTO_CURVA_NO_ENSAYO | OTRAS_CONDICIONES | EXCLUIDO_O_REVISION | Identificador en notacion cientifica; estado/nota vacios. Serie auxiliar (verificar fuente). | https://doi.org/10.5281/zenodo.21509581
FAB056_1E+6 | FABEST | 42CrMo4+QT | FAB056 | Axial | Circumferential V-notch R=1.2 mm | -1 | 265.9219 | 150 | 1000000 |  |  | PUNTO_CURVA_NO_ENSAYO | OTRAS_CONDICIONES | EXCLUIDO_O_REVISION | Identificador en notacion cientifica; estado/nota vacios. Serie auxiliar (verificar fuente). | https://doi.org/10.5281/zenodo.21509581
FAB056_2E+6 | FABEST | 42CrMo4+QT | FAB056 | Axial | Circumferential V-notch R=1.2 mm | -1 | 262.0572 | 150 | 2000000 |  |  | PUNTO_CURVA_NO_ENSAYO | OTRAS_CONDICIONES | EXCLUIDO_O_REVISION | Identificador en notacion cientifica; estado/nota vacios. Serie auxiliar (verificar fuente). | https://doi.org/10.5281/zenodo.21509581
FAB056_5E+6 | FABEST | 42CrMo4+QT | FAB056 | Axial | Circumferential V-notch R=1.2 mm | -1 | 259.6928 | 150 | 5000000 |  |  | PUNTO_CURVA_NO_ENSAYO | OTRAS_CONDICIONES | EXCLUIDO_O_REVISION | Identificador en notacion cientifica; estado/nota vacios. Serie auxiliar (verificar fuente). | https://doi.org/10.5281/zenodo.21509581
FAB056_1E+7 | FABEST | 42CrMo4+QT | FAB056 | Axial | Circumferential V-notch R=1.2 mm | -1 | 258.8968 | 150 | 10000000 |  |  | PUNTO_CURVA_NO_ENSAYO | OTRAS_CONDICIONES | EXCLUIDO_O_REVISION | Identificador en notacion cientifica; estado/nota vacios. Serie auxiliar (verificar fuente). | https://doi.org/10.5281/zenodo.21509581
FAB056_2E+7 | FABEST | 42CrMo4+QT | FAB056 | Axial | Circumferential V-notch R=1.2 mm | -1 | 258.4974 | 150 | 20000000 |  |  | PUNTO_CURVA_NO_ENSAYO | OTRAS_CONDICIONES | EXCLUIDO_O_REVISION | Identificador en notacion cientifica; estado/nota vacios. Serie auxiliar (verificar fuente). | https://doi.org/10.5281/zenodo.21509581
FAB056_5E+7 | FABEST | 42CrMo4+QT | FAB056 | Axial | Circumferential V-notch R=1.2 mm | -1 | 258.2572 | 150 | 50000000 |  |  | PUNTO_CURVA_NO_ENSAYO | OTRAS_CONDICIONES | EXCLUIDO_O_REVISION | Identificador en notacion cientifica; estado/nota vacios. Serie auxiliar (verificar fuente). | https://doi.org/10.5281/zenodo.21509581
FAB056_1E+8 | FABEST | 42CrMo4+QT | FAB056 | Axial | Circumferential V-notch R=1.2 mm | -1 | 258.1771 | 150 | 100000000 |  |  | PUNTO_CURVA_NO_ENSAYO | OTRAS_CONDICIONES | EXCLUIDO_O_REVISION | Identificador en notacion cientifica; estado/nota vacios. Serie auxiliar (verificar fuente). | https://doi.org/10.5281/zenodo.21509581
FAB056_1E+3 | FABEST | 42CrMo4+QT | FAB056 | Axial | Circumferential V-notch R=1.2 mm | -1 | 751.8258 | 150 | 1000 |  |  | PUNTO_CURVA_NO_ENSAYO | OTRAS_CONDICIONES | EXCLUIDO_O_REVISION | Identificador en notacion cientifica; estado/nota vacios. Serie auxiliar (verificar fuente). | https://doi.org/10.5281/zenodo.21509581
FAB056_2E+3 | FABEST | 42CrMo4+QT | FAB056 | Axial | Circumferential V-notch R=1.2 mm | -1 | 690.3667 | 150 | 2000 |  |  | PUNTO_CURVA_NO_ENSAYO | OTRAS_CONDICIONES | EXCLUIDO_O_REVISION | Identificador en notacion cientifica; estado/nota vacios. Serie auxiliar (verificar fuente). | https://doi.org/10.5281/zenodo.21509581
FAB056_5E+3 | FABEST | 42CrMo4+QT | FAB056 | Axial | Circumferential V-notch R=1.2 mm | -1 | 609.1223 | 150 | 5000 |  |  | PUNTO_CURVA_NO_ENSAYO | OTRAS_CONDICIONES | EXCLUIDO_O_REVISION | Identificador en notacion cientifica; estado/nota vacios. Serie auxiliar (verificar fuente). | https://doi.org/10.5281/zenodo.21509581
FAB056_1E+4 | FABEST | 42CrMo4+QT | FAB056 | Axial | Circumferential V-notch R=1.2 mm | -1 | 547.6632 | 150 | 10000 |  |  | PUNTO_CURVA_NO_ENSAYO | OTRAS_CONDICIONES | EXCLUIDO_O_REVISION | Identificador en notacion cientifica; estado/nota vacios. Serie auxiliar (verificar fuente). | https://doi.org/10.5281/zenodo.21509581
FAB056_2E+4 | FABEST | 42CrMo4+QT | FAB056 | Axial | Circumferential V-notch R=1.2 mm | -1 | 486.2042 | 150 | 20000 |  |  | PUNTO_CURVA_NO_ENSAYO | OTRAS_CONDICIONES | EXCLUIDO_O_REVISION | Identificador en notacion cientifica; estado/nota vacios. Serie auxiliar (verificar fuente). | https://doi.org/10.5281/zenodo.21509581
FAB056_5E+4 | FABEST | 42CrMo4+QT | FAB056 | Axial | Circumferential V-notch R=1.2 mm | -1 | 404.9597 | 150 | 50000 |  |  | PUNTO_CURVA_NO_ENSAYO | OTRAS_CONDICIONES | EXCLUIDO_O_REVISION | Identificador en notacion cientifica; estado/nota vacios. Serie auxiliar (verificar fuente). | https://doi.org/10.5281/zenodo.21509581
FAB056_1E+5 | FABEST | 42CrMo4+QT | FAB056 | Axial | Circumferential V-notch R=1.2 mm | -1 | 343.5007 | 150 | 100000 |  |  | PUNTO_CURVA_NO_ENSAYO | OTRAS_CONDICIONES | EXCLUIDO_O_REVISION | Identificador en notacion cientifica; estado/nota vacios. Serie auxiliar (verificar fuente). | https://doi.org/10.5281/zenodo.21509581
FAB056_2E+5 | FABEST | 42CrMo4+QT | FAB056 | Axial | Circumferential V-notch R=1.2 mm | -1 | 282.0416 | 150 | 200000 |  |  | PUNTO_CURVA_NO_ENSAYO | OTRAS_CONDICIONES | EXCLUIDO_O_REVISION | Identificador en notacion cientifica; estado/nota vacios. Serie auxiliar (verificar fuente). | https://doi.org/10.5281/zenodo.21509581
FAB056_5E+5 | FABEST | 42CrMo4+QT | FAB056 | Axial | Circumferential V-notch R=1.2 mm | -1 | 200.7972 | 150 | 500000 |  |  | PUNTO_CURVA_NO_ENSAYO | OTRAS_CONDICIONES | EXCLUIDO_O_REVISION | Identificador en notacion cientifica; estado/nota vacios. Serie auxiliar (verificar fuente). | https://doi.org/10.5281/zenodo.21509581
FAB056_1E+6 | FABEST | 42CrMo4+QT | FAB056 | Axial | Circumferential V-notch R=1.2 mm | -1 | 139.3381 | 150 | 1000000 |  |  | PUNTO_CURVA_NO_ENSAYO | OTRAS_CONDICIONES | EXCLUIDO_O_REVISION | Identificador en notacion cientifica; estado/nota vacios. Serie auxiliar (verificar fuente). | https://doi.org/10.5281/zenodo.21509581
FAB056_2E+6 | FABEST | 42CrMo4+QT | FAB056 | Axial | Circumferential V-notch R=1.2 mm | -1 | 77.87905 | 150 | 2000000 |  |  | PUNTO_CURVA_NO_ENSAYO | OTRAS_CONDICIONES | EXCLUIDO_O_REVISION | Identificador en notacion cientifica; estado/nota vacios. Serie auxiliar (verificar fuente). | https://doi.org/10.5281/zenodo.21509581
FAB060_A37-02B | FABEST | 42CrMo4+QT | FAB060 | Axial | Unnotched hourglass hollow | -1 | 800 | 10 | 11893 | finished |  | ESTADO_INDETERMINADO | ELEGIBLE_CONDICIONES | EXCLUIDO_O_REVISION | Estado de ensayo sin descripcion concluyente del mecanismo de terminacion. | https://doi.org/10.5281/zenodo.21509581
FAB060_A37-10B | FABEST | 42CrMo4+QT | FAB060 | Axial | Unnotched hourglass hollow | -1 | 750 | 10 | 24023 | finished |  | ESTADO_INDETERMINADO | ELEGIBLE_CONDICIONES | EXCLUIDO_O_REVISION | Estado de ensayo sin descripcion concluyente del mecanismo de terminacion. | https://doi.org/10.5281/zenodo.21509581
FAB060_A37-08 | FABEST | 42CrMo4+QT | FAB060 | Axial | Unnotched hourglass hollow | -1 | 700 | 20 | 29508 | finished |  | ESTADO_INDETERMINADO | ELEGIBLE_CONDICIONES | EXCLUIDO_O_REVISION | Estado de ensayo sin descripcion concluyente del mecanismo de terminacion. | https://doi.org/10.5281/zenodo.21509581
FAB060_A37-09 | FABEST | 42CrMo4+QT | FAB060 | Axial | Unnotched hourglass hollow | -1 | 680 | 20 | 72234 | finished |  | ESTADO_INDETERMINADO | ELEGIBLE_CONDICIONES | EXCLUIDO_O_REVISION | Estado de ensayo sin descripcion concluyente del mecanismo de terminacion. | https://doi.org/10.5281/zenodo.21509581
FAB060_A37-01 | FABEST | 42CrMo4+QT | FAB060 | Axial | Unnotched hourglass hollow | -1 | 650 | 20 | 79684 | finished |  | ESTADO_INDETERMINADO | ELEGIBLE_CONDICIONES | EXCLUIDO_O_REVISION | Estado de ensayo sin descripcion concluyente del mecanismo de terminacion. | https://doi.org/10.5281/zenodo.21509581
FAB060_A37-04 | FABEST | 42CrMo4+QT | FAB060 | Axial | Unnotched hourglass hollow | -1 | 630 | 30 | 117765 | finished |  | ESTADO_INDETERMINADO | ELEGIBLE_CONDICIONES | EXCLUIDO_O_REVISION | Estado de ensayo sin descripcion concluyente del mecanismo de terminacion. | https://doi.org/10.5281/zenodo.21509581
FAB060_A37-05 | FABEST | 42CrMo4+QT | FAB060 | Axial | Unnotched hourglass hollow | -1 | 620 | 31 | 123052 | finished |  | ESTADO_INDETERMINADO | ELEGIBLE_CONDICIONES | EXCLUIDO_O_REVISION | Estado de ensayo sin descripcion concluyente del mecanismo de terminacion. | https://doi.org/10.5281/zenodo.21509581
FAB060_A37-03 | FABEST | 42CrMo4+QT | FAB060 | Axial | Unnotched hourglass hollow | -1 | 640 | 20 | 128799 | finished |  | ESTADO_INDETERMINADO | ELEGIBLE_CONDICIONES | EXCLUIDO_O_REVISION | Estado de ensayo sin descripcion concluyente del mecanismo de terminacion. | https://doi.org/10.5281/zenodo.21509581
FAB060_A37-07 | FABEST | 42CrMo4+QT | FAB060 | Axial | Unnotched hourglass hollow | -1 | 660 | 20 | 134001 | finished |  | ESTADO_INDETERMINADO | ELEGIBLE_CONDICIONES | EXCLUIDO_O_REVISION | Estado de ensayo sin descripcion concluyente del mecanismo de terminacion. | https://doi.org/10.5281/zenodo.21509581
FAB060_A37-06 | FABEST | 42CrMo4+QT | FAB060 | Axial | Unnotched hourglass hollow | -1 | 610 | 31 | 195976 | finished |  | ESTADO_INDETERMINADO | ELEGIBLE_CONDICIONES | EXCLUIDO_O_REVISION | Estado de ensayo sin descripcion concluyente del mecanismo de terminacion. | https://doi.org/10.5281/zenodo.21509581
FAB060_A37-10 | FABEST | 42CrMo4+QT | FAB060 | Axial | Unnotched hourglass hollow | -1 | 600 | 39 | 2634775 | interrupted |  | CENSURA_CONFIRMABLE | ELEGIBLE_CONDICIONES | CANDIDATO_ANALISIS | Estado interrupted y ciclos registrados; verificar criterio de fin del ensayo. | https://doi.org/10.5281/zenodo.21509581
FAB060_A37-02 | FABEST | 42CrMo4+QT | FAB060 | Axial | Unnotched hourglass hollow | -1 | 600 | 38 | 13149279 | interrupted |  | CENSURA_CONFIRMABLE | ELEGIBLE_CONDICIONES | CANDIDATO_ANALISIS | Estado interrupted y ciclos registrados; verificar criterio de fin del ensayo. | https://doi.org/10.5281/zenodo.21509581
FAB060_1E+3 | FABEST | 42CrMo4+QT | FAB060 | Axial | Unnotched hourglass hollow | -1 | 1022.325 | 25 | 1000 |  |  | PUNTO_CURVA_NO_ENSAYO | ELEGIBLE_CONDICIONES | EXCLUIDO_O_REVISION | Identificador en notacion cientifica; estado/nota vacios. Serie auxiliar (verificar fuente). | https://doi.org/10.5281/zenodo.21509581
FAB060_2E+3 | FABEST | 42CrMo4+QT | FAB060 | Axial | Unnotched hourglass hollow | -1 | 954.3378 | 25 | 2000 |  |  | PUNTO_CURVA_NO_ENSAYO | ELEGIBLE_CONDICIONES | EXCLUIDO_O_REVISION | Identificador en notacion cientifica; estado/nota vacios. Serie auxiliar (verificar fuente). | https://doi.org/10.5281/zenodo.21509581
FAB060_5E+3 | FABEST | 42CrMo4+QT | FAB060 | Axial | Unnotched hourglass hollow | -1 | 871.3526 | 25 | 5000 |  |  | PUNTO_CURVA_NO_ENSAYO | ELEGIBLE_CONDICIONES | EXCLUIDO_O_REVISION | Identificador en notacion cientifica; estado/nota vacios. Serie auxiliar (verificar fuente). | https://doi.org/10.5281/zenodo.21509581
FAB060_1E+4 | FABEST | 42CrMo4+QT | FAB060 | Axial | Unnotched hourglass hollow | -1 | 813.4056 | 25 | 10000 |  |  | PUNTO_CURVA_NO_ENSAYO | ELEGIBLE_CONDICIONES | EXCLUIDO_O_REVISION | Identificador en notacion cientifica; estado/nota vacios. Serie auxiliar (verificar fuente). | https://doi.org/10.5281/zenodo.21509581
FAB060_2E+4 | FABEST | 42CrMo4+QT | FAB060 | Axial | Unnotched hourglass hollow | -1 | 759.3121 | 25 | 20000 |  |  | PUNTO_CURVA_NO_ENSAYO | ELEGIBLE_CONDICIONES | EXCLUIDO_O_REVISION | Identificador en notacion cientifica; estado/nota vacios. Serie auxiliar (verificar fuente). | https://doi.org/10.5281/zenodo.21509581
FAB060_5E+4 | FABEST | 42CrMo4+QT | FAB060 | Axial | Unnotched hourglass hollow | -1 | 693.2856 | 25 | 50000 |  |  | PUNTO_CURVA_NO_ENSAYO | ELEGIBLE_CONDICIONES | EXCLUIDO_O_REVISION | Identificador en notacion cientifica; estado/nota vacios. Serie auxiliar (verificar fuente). | https://doi.org/10.5281/zenodo.21509581
FAB060_1E+5 | FABEST | 42CrMo4+QT | FAB060 | Axial | Unnotched hourglass hollow | -1 | 647.1804 | 25 | 100000 |  |  | PUNTO_CURVA_NO_ENSAYO | ELEGIBLE_CONDICIONES | EXCLUIDO_O_REVISION | Identificador en notacion cientifica; estado/nota vacios. Serie auxiliar (verificar fuente). | https://doi.org/10.5281/zenodo.21509581
FAB060_2E+5 | FABEST | 42CrMo4+QT | FAB060 | Axial | Unnotched hourglass hollow | -1 | 604.1414 | 25 | 200000 |  |  | PUNTO_CURVA_NO_ENSAYO | ELEGIBLE_CONDICIONES | EXCLUIDO_O_REVISION | Identificador en notacion cientifica; estado/nota vacios. Serie auxiliar (verificar fuente). | https://doi.org/10.5281/zenodo.21509581
FAB060_5E+5 | FABEST | 42CrMo4+QT | FAB060 | Axial | Unnotched hourglass hollow | -1 | 551.6078 | 25 | 500000 |  |  | PUNTO_CURVA_NO_ENSAYO | ELEGIBLE_CONDICIONES | EXCLUIDO_O_REVISION | Identificador en notacion cientifica; estado/nota vacios. Serie auxiliar (verificar fuente). | https://doi.org/10.5281/zenodo.21509581
FAB060_1E+6 | FABEST | 42CrMo4+QT | FAB060 | Axial | Unnotched hourglass hollow | -1 | 514.9246 | 25 | 1000000 |  |  | PUNTO_CURVA_NO_ENSAYO | ELEGIBLE_CONDICIONES | EXCLUIDO_O_REVISION | Identificador en notacion cientifica; estado/nota vacios. Serie auxiliar (verificar fuente). | https://doi.org/10.5281/zenodo.21509581
FAB060_2E+6 | FABEST | 42CrMo4+QT | FAB060 | Axial | Unnotched hourglass hollow | -1 | 480.6808 | 25 | 2000000 |  |  | PUNTO_CURVA_NO_ENSAYO | ELEGIBLE_CONDICIONES | EXCLUIDO_O_REVISION | Identificador en notacion cientifica; estado/nota vacios. Serie auxiliar (verificar fuente). | https://doi.org/10.5281/zenodo.21509581
FAB060_5E+6 | FABEST | 42CrMo4+QT | FAB060 | Axial | Unnotched hourglass hollow | -1 | 438.8829 | 25 | 5000000 |  |  | PUNTO_CURVA_NO_ENSAYO | ELEGIBLE_CONDICIONES | EXCLUIDO_O_REVISION | Identificador en notacion cientifica; estado/nota vacios. Serie auxiliar (verificar fuente). | https://doi.org/10.5281/zenodo.21509581
FAB060_1E+7 | FABEST | 42CrMo4+QT | FAB060 | Axial | Unnotched hourglass hollow | -1 | 409.6961 | 25 | 10000000 |  |  | PUNTO_CURVA_NO_ENSAYO | ELEGIBLE_CONDICIONES | EXCLUIDO_O_REVISION | Identificador en notacion cientifica; estado/nota vacios. Serie auxiliar (verificar fuente). | https://doi.org/10.5281/zenodo.21509581
FAB060_2E+7 | FABEST | 42CrMo4+QT | FAB060 | Axial | Unnotched hourglass hollow | -1 | 382.4503 | 25 | 20000000 |  |  | PUNTO_CURVA_NO_ENSAYO | ELEGIBLE_CONDICIONES | EXCLUIDO_O_REVISION | Identificador en notacion cientifica; estado/nota vacios. Serie auxiliar (verificar fuente). | https://doi.org/10.5281/zenodo.21509581
FAB060_5E+7 | FABEST | 42CrMo4+QT | FAB060 | Axial | Unnotched hourglass hollow | -1 | 349.1941 | 25 | 50000000 |  |  | PUNTO_CURVA_NO_ENSAYO | ELEGIBLE_CONDICIONES | EXCLUIDO_O_REVISION | Identificador en notacion cientifica; estado/nota vacios. Serie auxiliar (verificar fuente). | https://doi.org/10.5281/zenodo.21509581
FAB060_1E+8 | FABEST | 42CrMo4+QT | FAB060 | Axial | Unnotched hourglass hollow | -1 | 325.9718 | 25 | 100000000 |  |  | PUNTO_CURVA_NO_ENSAYO | ELEGIBLE_CONDICIONES | EXCLUIDO_O_REVISION | Identificador en notacion cientifica; estado/nota vacios. Serie auxiliar (verificar fuente). | https://doi.org/10.5281/zenodo.21509581
FAB060_1E+3 | FABEST | 42CrMo4+QT | FAB060 | Axial | Unnotched hourglass hollow | -1 | 1016.98 | 25 | 1000 |  |  | PUNTO_CURVA_NO_ENSAYO | ELEGIBLE_CONDICIONES | EXCLUIDO_O_REVISION | Identificador en notacion cientifica; estado/nota vacios. Serie auxiliar (verificar fuente). | https://doi.org/10.5281/zenodo.21509581
FAB060_2E+3 | FABEST | 42CrMo4+QT | FAB060 | Axial | Unnotched hourglass hollow | -1 | 971.7639 | 25 | 2000 |  |  | PUNTO_CURVA_NO_ENSAYO | ELEGIBLE_CONDICIONES | EXCLUIDO_O_REVISION | Identificador en notacion cientifica; estado/nota vacios. Serie auxiliar (verificar fuente). | https://doi.org/10.5281/zenodo.21509581
FAB060_5E+3 | FABEST | 42CrMo4+QT | FAB060 | Axial | Unnotched hourglass hollow | -1 | 889.1803 | 25 | 5000 |  |  | PUNTO_CURVA_NO_ENSAYO | ELEGIBLE_CONDICIONES | EXCLUIDO_O_REVISION | Identificador en notacion cientifica; estado/nota vacios. Serie auxiliar (verificar fuente). | https://doi.org/10.5281/zenodo.21509581
FAB060_1E+4 | FABEST | 42CrMo4+QT | FAB060 | Axial | Unnotched hourglass hollow | -1 | 818.53 | 25 | 10000 |  |  | PUNTO_CURVA_NO_ENSAYO | ELEGIBLE_CONDICIONES | EXCLUIDO_O_REVISION | Identificador en notacion cientifica; estado/nota vacios. Serie auxiliar (verificar fuente). | https://doi.org/10.5281/zenodo.21509581
FAB060_2E+4 | FABEST | 42CrMo4+QT | FAB060 | Axial | Unnotched hourglass hollow | -1 | 751.6197 | 25 | 20000 |  |  | PUNTO_CURVA_NO_ENSAYO | ELEGIBLE_CONDICIONES | EXCLUIDO_O_REVISION | Identificador en notacion cientifica; estado/nota vacios. Serie auxiliar (verificar fuente). | https://doi.org/10.5281/zenodo.21509581
FAB060_5E+4 | FABEST | 42CrMo4+QT | FAB060 | Axial | Unnotched hourglass hollow | -1 | 681.4134 | 25 | 50000 |  |  | PUNTO_CURVA_NO_ENSAYO | ELEGIBLE_CONDICIONES | EXCLUIDO_O_REVISION | Identificador en notacion cientifica; estado/nota vacios. Serie auxiliar (verificar fuente). | https://doi.org/10.5281/zenodo.21509581
FAB060_1E+5 | FABEST | 42CrMo4+QT | FAB060 | Axial | Unnotched hourglass hollow | -1 | 645.6874 | 25 | 100000 |  |  | PUNTO_CURVA_NO_ENSAYO | ELEGIBLE_CONDICIONES | EXCLUIDO_O_REVISION | Identificador en notacion cientifica; estado/nota vacios. Serie auxiliar (verificar fuente). | https://doi.org/10.5281/zenodo.21509581
FAB060_2E+5 | FABEST | 42CrMo4+QT | FAB060 | Axial | Unnotched hourglass hollow | -1 | 623.2445 | 25 | 200000 |  |  | PUNTO_CURVA_NO_ENSAYO | ELEGIBLE_CONDICIONES | EXCLUIDO_O_REVISION | Identificador en notacion cientifica; estado/nota vacios. Serie auxiliar (verificar fuente). | https://doi.org/10.5281/zenodo.21509581
FAB060_5E+5 | FABEST | 42CrMo4+QT | FAB060 | Axial | Unnotched hourglass hollow | -1 | 607.5986 | 25 | 500000 |  |  | PUNTO_CURVA_NO_ENSAYO | ELEGIBLE_CONDICIONES | EXCLUIDO_O_REVISION | Identificador en notacion cientifica; estado/nota vacios. Serie auxiliar (verificar fuente). | https://doi.org/10.5281/zenodo.21509581
FAB060_1E+6 | FABEST | 42CrMo4+QT | FAB060 | Axial | Unnotched hourglass hollow | -1 | 601.9216 | 25 | 1000000 |  |  | PUNTO_CURVA_NO_ENSAYO | ELEGIBLE_CONDICIONES | EXCLUIDO_O_REVISION | Identificador en notacion cientifica; estado/nota vacios. Serie auxiliar (verificar fuente). | https://doi.org/10.5281/zenodo.21509581
FAB060_2E+6 | FABEST | 42CrMo4+QT | FAB060 | Axial | Unnotched hourglass hollow | -1 | 598.984 | 25 | 2000000 |  |  | PUNTO_CURVA_NO_ENSAYO | ELEGIBLE_CONDICIONES | EXCLUIDO_O_REVISION | Identificador en notacion cientifica; estado/nota vacios. Serie auxiliar (verificar fuente). | https://doi.org/10.5281/zenodo.21509581
FAB060_5E+6 | FABEST | 42CrMo4+QT | FAB060 | Axial | Unnotched hourglass hollow | -1 | 597.1879 | 25 | 5000000 |  |  | PUNTO_CURVA_NO_ENSAYO | ELEGIBLE_CONDICIONES | EXCLUIDO_O_REVISION | Identificador en notacion cientifica; estado/nota vacios. Serie auxiliar (verificar fuente). | https://doi.org/10.5281/zenodo.21509581
FAB060_1E+7 | FABEST | 42CrMo4+QT | FAB060 | Axial | Unnotched hourglass hollow | -1 | 596.5834 | 25 | 10000000 |  |  | PUNTO_CURVA_NO_ENSAYO | ELEGIBLE_CONDICIONES | EXCLUIDO_O_REVISION | Identificador en notacion cientifica; estado/nota vacios. Serie auxiliar (verificar fuente). | https://doi.org/10.5281/zenodo.21509581
FAB060_2E+7 | FABEST | 42CrMo4+QT | FAB060 | Axial | Unnotched hourglass hollow | -1 | 596.28 | 25 | 20000000 |  |  | PUNTO_CURVA_NO_ENSAYO | ELEGIBLE_CONDICIONES | EXCLUIDO_O_REVISION | Identificador en notacion cientifica; estado/nota vacios. Serie auxiliar (verificar fuente). | https://doi.org/10.5281/zenodo.21509581
FAB060_5E+7 | FABEST | 42CrMo4+QT | FAB060 | Axial | Unnotched hourglass hollow | -1 | 596.0977 | 25 | 50000000 |  |  | PUNTO_CURVA_NO_ENSAYO | ELEGIBLE_CONDICIONES | EXCLUIDO_O_REVISION | Identificador en notacion cientifica; estado/nota vacios. Serie auxiliar (verificar fuente). | https://doi.org/10.5281/zenodo.21509581
FAB060_1E+8 | FABEST | 42CrMo4+QT | FAB060 | Axial | Unnotched hourglass hollow | -1 | 596.0368 | 25 | 100000000 |  |  | PUNTO_CURVA_NO_ENSAYO | ELEGIBLE_CONDICIONES | EXCLUIDO_O_REVISION | Identificador en notacion cientifica; estado/nota vacios. Serie auxiliar (verificar fuente). | https://doi.org/10.5281/zenodo.21509581
FAB060_1E+3 | FABEST | 42CrMo4+QT | FAB060 | Axial | Unnotched hourglass hollow | -1 | 967.5903 | 25 | 1000 |  |  | PUNTO_CURVA_NO_ENSAYO | ELEGIBLE_CONDICIONES | EXCLUIDO_O_REVISION | Identificador en notacion cientifica; estado/nota vacios. Serie auxiliar (verificar fuente). | https://doi.org/10.5281/zenodo.21509581
FAB060_2E+3 | FABEST | 42CrMo4+QT | FAB060 | Axial | Unnotched hourglass hollow | -1 | 919.496 | 25 | 2000 |  |  | PUNTO_CURVA_NO_ENSAYO | ELEGIBLE_CONDICIONES | EXCLUIDO_O_REVISION | Identificador en notacion cientifica; estado/nota vacios. Serie auxiliar (verificar fuente). | https://doi.org/10.5281/zenodo.21509581
FAB060_5E+3 | FABEST | 42CrMo4+QT | FAB060 | Axial | Unnotched hourglass hollow | -1 | 855.9188 | 25 | 5000 |  |  | PUNTO_CURVA_NO_ENSAYO | ELEGIBLE_CONDICIONES | EXCLUIDO_O_REVISION | Identificador en notacion cientifica; estado/nota vacios. Serie auxiliar (verificar fuente). | https://doi.org/10.5281/zenodo.21509581
FAB060_1E+4 | FABEST | 42CrMo4+QT | FAB060 | Axial | Unnotched hourglass hollow | -1 | 807.8245 | 25 | 10000 |  |  | PUNTO_CURVA_NO_ENSAYO | ELEGIBLE_CONDICIONES | EXCLUIDO_O_REVISION | Identificador en notacion cientifica; estado/nota vacios. Serie auxiliar (verificar fuente). | https://doi.org/10.5281/zenodo.21509581
FAB060_2E+4 | FABEST | 42CrMo4+QT | FAB060 | Axial | Unnotched hourglass hollow | -1 | 759.7303 | 25 | 20000 |  |  | PUNTO_CURVA_NO_ENSAYO | ELEGIBLE_CONDICIONES | EXCLUIDO_O_REVISION | Identificador en notacion cientifica; estado/nota vacios. Serie auxiliar (verificar fuente). | https://doi.org/10.5281/zenodo.21509581
FAB060_5E+4 | FABEST | 42CrMo4+QT | FAB060 | Axial | Unnotched hourglass hollow | -1 | 696.1531 | 25 | 50000 |  |  | PUNTO_CURVA_NO_ENSAYO | ELEGIBLE_CONDICIONES | EXCLUIDO_O_REVISION | Identificador en notacion cientifica; estado/nota vacios. Serie auxiliar (verificar fuente). | https://doi.org/10.5281/zenodo.21509581
FAB060_1E+5 | FABEST | 42CrMo4+QT | FAB060 | Axial | Unnotched hourglass hollow | -1 | 648.0588 | 25 | 100000 |  |  | PUNTO_CURVA_NO_ENSAYO | ELEGIBLE_CONDICIONES | EXCLUIDO_O_REVISION | Identificador en notacion cientifica; estado/nota vacios. Serie auxiliar (verificar fuente). | https://doi.org/10.5281/zenodo.21509581
FAB060_2E+5 | FABEST | 42CrMo4+QT | FAB060 | Axial | Unnotched hourglass hollow | -1 | 599.9646 | 25 | 200000 |  |  | PUNTO_CURVA_NO_ENSAYO | ELEGIBLE_CONDICIONES | EXCLUIDO_O_REVISION | Identificador en notacion cientifica; estado/nota vacios. Serie auxiliar (verificar fuente). | https://doi.org/10.5281/zenodo.21509581
FAB060_5E+5 | FABEST | 42CrMo4+QT | FAB060 | Axial | Unnotched hourglass hollow | -1 | 536.3874 | 25 | 500000 |  |  | PUNTO_CURVA_NO_ENSAYO | ELEGIBLE_CONDICIONES | EXCLUIDO_O_REVISION | Identificador en notacion cientifica; estado/nota vacios. Serie auxiliar (verificar fuente). | https://doi.org/10.5281/zenodo.21509581
FAB060_1E+6 | FABEST | 42CrMo4+QT | FAB060 | Axial | Unnotched hourglass hollow | -1 | 488.2931 | 25 | 1000000 |  |  | PUNTO_CURVA_NO_ENSAYO | ELEGIBLE_CONDICIONES | EXCLUIDO_O_REVISION | Identificador en notacion cientifica; estado/nota vacios. Serie auxiliar (verificar fuente). | https://doi.org/10.5281/zenodo.21509581
FAB060_2E+6 | FABEST | 42CrMo4+QT | FAB060 | Axial | Unnotched hourglass hollow | -1 | 440.1989 | 25 | 2000000 |  |  | PUNTO_CURVA_NO_ENSAYO | ELEGIBLE_CONDICIONES | EXCLUIDO_O_REVISION | Identificador en notacion cientifica; estado/nota vacios. Serie auxiliar (verificar fuente). | https://doi.org/10.5281/zenodo.21509581
FAB060_5E+6 | FABEST | 42CrMo4+QT | FAB060 | Axial | Unnotched hourglass hollow | -1 | 376.6217 | 25 | 5000000 |  |  | PUNTO_CURVA_NO_ENSAYO | ELEGIBLE_CONDICIONES | EXCLUIDO_O_REVISION | Identificador en notacion cientifica; estado/nota vacios. Serie auxiliar (verificar fuente). | https://doi.org/10.5281/zenodo.21509581
FAB060_1E+7 | FABEST | 42CrMo4+QT | FAB060 | Axial | Unnotched hourglass hollow | -1 | 328.5274 | 25 | 10000000 |  |  | PUNTO_CURVA_NO_ENSAYO | ELEGIBLE_CONDICIONES | EXCLUIDO_O_REVISION | Identificador en notacion cientifica; estado/nota vacios. Serie auxiliar (verificar fuente). | https://doi.org/10.5281/zenodo.21509581
FAB060_2E+7 | FABEST | 42CrMo4+QT | FAB060 | Axial | Unnotched hourglass hollow | -1 | 280.4331 | 25 | 20000000 |  |  | PUNTO_CURVA_NO_ENSAYO | ELEGIBLE_CONDICIONES | EXCLUIDO_O_REVISION | Identificador en notacion cientifica; estado/nota vacios. Serie auxiliar (verificar fuente). | https://doi.org/10.5281/zenodo.21509581
FAB060_5E+7 | FABEST | 42CrMo4+QT | FAB060 | Axial | Unnotched hourglass hollow | -1 | 216.856 | 25 | 50000000 |  |  | PUNTO_CURVA_NO_ENSAYO | ELEGIBLE_CONDICIONES | EXCLUIDO_O_REVISION | Identificador en notacion cientifica; estado/nota vacios. Serie auxiliar (verificar fuente). | https://doi.org/10.5281/zenodo.21509581
FAB060_1E+8 | FABEST | 42CrMo4+QT | FAB060 | Axial | Unnotched hourglass hollow | -1 | 168.7617 | 25 | 100000000 |  |  | PUNTO_CURVA_NO_ENSAYO | ELEGIBLE_CONDICIONES | EXCLUIDO_O_REVISION | Identificador en notacion cientifica; estado/nota vacios. Serie auxiliar (verificar fuente). | https://doi.org/10.5281/zenodo.21509581
FAB062_A37-12 | FABEST | 42CrMo4+QT | FAB062 | Torsion | Unnotched hourglass hollow | -1 | 606.2 | 20 | 650 | finished |  | ESTADO_INDETERMINADO | OTRAS_CONDICIONES | EXCLUIDO_O_REVISION | Estado de ensayo sin descripcion concluyente del mecanismo de terminacion. | https://doi.org/10.5281/zenodo.21509581
FAB062_A37-13 | FABEST | 42CrMo4+QT | FAB062 | Torsion | Unnotched hourglass hollow | -1 | 490.7 | 20 | 5077 | finished |  | ESTADO_INDETERMINADO | OTRAS_CONDICIONES | EXCLUIDO_O_REVISION | Estado de ensayo sin descripcion concluyente del mecanismo de terminacion. | https://doi.org/10.5281/zenodo.21509581
FAB062_A37-14 | FABEST | 42CrMo4+QT | FAB062 | Torsion | Unnotched hourglass hollow | -1 | 461.9 | 20 | 16283 | finished |  | ESTADO_INDETERMINADO | OTRAS_CONDICIONES | EXCLUIDO_O_REVISION | Estado de ensayo sin descripcion concluyente del mecanismo de terminacion. | https://doi.org/10.5281/zenodo.21509581
FAB062_A37-19 | FABEST | 42CrMo4+QT | FAB062 | Torsion | Unnotched hourglass hollow | -1 | 455 | 10 | 16297 | finished |  | ESTADO_INDETERMINADO | OTRAS_CONDICIONES | EXCLUIDO_O_REVISION | Estado de ensayo sin descripcion concluyente del mecanismo de terminacion. | https://doi.org/10.5281/zenodo.21509581
FAB062_A37-11B | FABEST | 42CrMo4+QT | FAB062 | Torsion | Unnotched hourglass hollow | -1 | 476.3 | 10 | 19707 | finished |  | ESTADO_INDETERMINADO | OTRAS_CONDICIONES | EXCLUIDO_O_REVISION | Estado de ensayo sin descripcion concluyente del mecanismo de terminacion. | https://doi.org/10.5281/zenodo.21509581
FAB062_A37-18 | FABEST | 42CrMo4+QT | FAB062 | Torsion | Unnotched hourglass hollow | -1 | 447.4 | 10 | 54154 | finished |  | ESTADO_INDETERMINADO | OTRAS_CONDICIONES | EXCLUIDO_O_REVISION | Estado de ensayo sin descripcion concluyente del mecanismo de terminacion. | https://doi.org/10.5281/zenodo.21509581
FAB062_A37-16B | FABEST | 42CrMo4+QT | FAB062 | Torsion | Unnotched hourglass hollow | -1 | 470.5 | 20 | 54927 | finished |  | ESTADO_INDETERMINADO | OTRAS_CONDICIONES | EXCLUIDO_O_REVISION | Estado de ensayo sin descripcion concluyente del mecanismo de terminacion. | https://doi.org/10.5281/zenodo.21509581
FAB062_A37-15 | FABEST | 42CrMo4+QT | FAB062 | Torsion | Unnotched hourglass hollow | -1 | 433 | 10 | 55575 | finished |  | ESTADO_INDETERMINADO | OTRAS_CONDICIONES | EXCLUIDO_O_REVISION | Estado de ensayo sin descripcion concluyente del mecanismo de terminacion. | https://doi.org/10.5281/zenodo.21509581
FAB062_A37-17 | FABEST | 42CrMo4+QT | FAB062 | Torsion | Unnotched hourglass hollow | -1 | 426.1 | 10 | 178216 | finished |  | ESTADO_INDETERMINADO | OTRAS_CONDICIONES | EXCLUIDO_O_REVISION | Estado de ensayo sin descripcion concluyente del mecanismo de terminacion. | https://doi.org/10.5281/zenodo.21509581
FAB062_A37-20 | FABEST | 42CrMo4+QT | FAB062 | Torsion | Unnotched hourglass hollow | -1 | 422.6 | 10 | 234905 | finished |  | ESTADO_INDETERMINADO | OTRAS_CONDICIONES | EXCLUIDO_O_REVISION | Estado de ensayo sin descripcion concluyente del mecanismo de terminacion. | https://doi.org/10.5281/zenodo.21509581
FAB062_A37-16 | FABEST | 42CrMo4+QT | FAB062 | Torsion | Unnotched hourglass hollow | -1 | 418.6 | 10 | 2125397 | interrupted |  | CENSURA_CONFIRMABLE | OTRAS_CONDICIONES | EXCLUIDO_O_REVISION | Estado interrupted y ciclos registrados; verificar criterio de fin del ensayo. | https://doi.org/10.5281/zenodo.21509581
FAB062_A37-11 | FABEST | 42CrMo4+QT | FAB062 | Torsion | Unnotched hourglass hollow | -1 | 404.1 | 20 | 2608366 | interrupted |  | CENSURA_CONFIRMABLE | OTRAS_CONDICIONES | EXCLUIDO_O_REVISION | Estado interrupted y ciclos registrados; verificar criterio de fin del ensayo. | https://doi.org/10.5281/zenodo.21509581
FAB062_1E+3 | FABEST | 42CrMo4+QT | FAB062 | Torsion | Unnotched hourglass hollow | -1 | 575.3022 | 15 | 1000 |  |  | PUNTO_CURVA_NO_ENSAYO | OTRAS_CONDICIONES | EXCLUIDO_O_REVISION | Identificador en notacion cientifica; estado/nota vacios. Serie auxiliar (verificar fuente). | https://doi.org/10.5281/zenodo.21509581
FAB062_2E+3 | FABEST | 42CrMo4+QT | FAB062 | Torsion | Unnotched hourglass hollow | -1 | 550.0958 | 15 | 2000 |  |  | PUNTO_CURVA_NO_ENSAYO | OTRAS_CONDICIONES | EXCLUIDO_O_REVISION | Identificador en notacion cientifica; estado/nota vacios. Serie auxiliar (verificar fuente). | https://doi.org/10.5281/zenodo.21509581
FAB062_5E+3 | FABEST | 42CrMo4+QT | FAB062 | Torsion | Unnotched hourglass hollow | -1 | 518.4617 | 15 | 5000 |  |  | PUNTO_CURVA_NO_ENSAYO | OTRAS_CONDICIONES | EXCLUIDO_O_REVISION | Identificador en notacion cientifica; estado/nota vacios. Serie auxiliar (verificar fuente). | https://doi.org/10.5281/zenodo.21509581
FAB062_1E+4 | FABEST | 42CrMo4+QT | FAB062 | Torsion | Unnotched hourglass hollow | -1 | 495.7457 | 15 | 10000 |  |  | PUNTO_CURVA_NO_ENSAYO | OTRAS_CONDICIONES | EXCLUIDO_O_REVISION | Identificador en notacion cientifica; estado/nota vacios. Serie auxiliar (verificar fuente). | https://doi.org/10.5281/zenodo.21509581
FAB062_2E+4 | FABEST | 42CrMo4+QT | FAB062 | Torsion | Unnotched hourglass hollow | -1 | 474.025 | 15 | 20000 |  |  | PUNTO_CURVA_NO_ENSAYO | OTRAS_CONDICIONES | EXCLUIDO_O_REVISION | Identificador en notacion cientifica; estado/nota vacios. Serie auxiliar (verificar fuente). | https://doi.org/10.5281/zenodo.21509581
FAB062_5E+4 | FABEST | 42CrMo4+QT | FAB062 | Torsion | Unnotched hourglass hollow | -1 | 446.7654 | 15 | 50000 |  |  | PUNTO_CURVA_NO_ENSAYO | OTRAS_CONDICIONES | EXCLUIDO_O_REVISION | Identificador en notacion cientifica; estado/nota vacios. Serie auxiliar (verificar fuente). | https://doi.org/10.5281/zenodo.21509581
FAB062_1E+5 | FABEST | 42CrMo4+QT | FAB062 | Torsion | Unnotched hourglass hollow | -1 | 427.1908 | 15 | 100000 |  |  | PUNTO_CURVA_NO_ENSAYO | OTRAS_CONDICIONES | EXCLUIDO_O_REVISION | Identificador en notacion cientifica; estado/nota vacios. Serie auxiliar (verificar fuente). | https://doi.org/10.5281/zenodo.21509581
FAB062_2E+5 | FABEST | 42CrMo4+QT | FAB062 | Torsion | Unnotched hourglass hollow | -1 | 408.4738 | 15 | 200000 |  |  | PUNTO_CURVA_NO_ENSAYO | OTRAS_CONDICIONES | EXCLUIDO_O_REVISION | Identificador en notacion cientifica; estado/nota vacios. Serie auxiliar (verificar fuente). | https://doi.org/10.5281/zenodo.21509581
FAB062_5E+5 | FABEST | 42CrMo4+QT | FAB062 | Torsion | Unnotched hourglass hollow | -1 | 384.9838 | 15 | 500000 |  |  | PUNTO_CURVA_NO_ENSAYO | OTRAS_CONDICIONES | EXCLUIDO_O_REVISION | Identificador en notacion cientifica; estado/nota vacios. Serie auxiliar (verificar fuente). | https://doi.org/10.5281/zenodo.21509581
FAB062_1E+6 | FABEST | 42CrMo4+QT | FAB062 | Torsion | Unnotched hourglass hollow | -1 | 368.1161 | 15 | 1000000 |  |  | PUNTO_CURVA_NO_ENSAYO | OTRAS_CONDICIONES | EXCLUIDO_O_REVISION | Identificador en notacion cientifica; estado/nota vacios. Serie auxiliar (verificar fuente). | https://doi.org/10.5281/zenodo.21509581
FAB062_2E+6 | FABEST | 42CrMo4+QT | FAB062 | Torsion | Unnotched hourglass hollow | -1 | 351.9874 | 15 | 2000000 |  |  | PUNTO_CURVA_NO_ENSAYO | OTRAS_CONDICIONES | EXCLUIDO_O_REVISION | Identificador en notacion cientifica; estado/nota vacios. Serie auxiliar (verificar fuente). | https://doi.org/10.5281/zenodo.21509581
FAB062_5E+6 | FABEST | 42CrMo4+QT | FAB062 | Torsion | Unnotched hourglass hollow | -1 | 331.7458 | 15 | 5000000 |  |  | PUNTO_CURVA_NO_ENSAYO | OTRAS_CONDICIONES | EXCLUIDO_O_REVISION | Identificador en notacion cientifica; estado/nota vacios. Serie auxiliar (verificar fuente). | https://doi.org/10.5281/zenodo.21509581
FAB062_1E+7 | FABEST | 42CrMo4+QT | FAB062 | Torsion | Unnotched hourglass hollow | -1 | 317.2106 | 15 | 10000000 |  |  | PUNTO_CURVA_NO_ENSAYO | OTRAS_CONDICIONES | EXCLUIDO_O_REVISION | Identificador en notacion cientifica; estado/nota vacios. Serie auxiliar (verificar fuente). | https://doi.org/10.5281/zenodo.21509581
FAB062_2E+7 | FABEST | 42CrMo4+QT | FAB062 | Torsion | Unnotched hourglass hollow | -1 | 303.3123 | 15 | 20000000 |  |  | PUNTO_CURVA_NO_ENSAYO | OTRAS_CONDICIONES | EXCLUIDO_O_REVISION | Identificador en notacion cientifica; estado/nota vacios. Serie auxiliar (verificar fuente). | https://doi.org/10.5281/zenodo.21509581
FAB062_5E+7 | FABEST | 42CrMo4+QT | FAB062 | Torsion | Unnotched hourglass hollow | -1 | 285.8698 | 15 | 50000000 |  |  | PUNTO_CURVA_NO_ENSAYO | OTRAS_CONDICIONES | EXCLUIDO_O_REVISION | Identificador en notacion cientifica; estado/nota vacios. Serie auxiliar (verificar fuente). | https://doi.org/10.5281/zenodo.21509581
FAB062_1E+8 | FABEST | 42CrMo4+QT | FAB062 | Torsion | Unnotched hourglass hollow | -1 | 273.3446 | 15 | 100000000 |  |  | PUNTO_CURVA_NO_ENSAYO | OTRAS_CONDICIONES | EXCLUIDO_O_REVISION | Identificador en notacion cientifica; estado/nota vacios. Serie auxiliar (verificar fuente). | https://doi.org/10.5281/zenodo.21509581
FAB062_1E+3 | FABEST | 42CrMo4+QT | FAB062 | Torsion | Unnotched hourglass hollow | -1 | 579.4375 | 15 | 1000 |  |  | PUNTO_CURVA_NO_ENSAYO | OTRAS_CONDICIONES | EXCLUIDO_O_REVISION | Identificador en notacion cientifica; estado/nota vacios. Serie auxiliar (verificar fuente). | https://doi.org/10.5281/zenodo.21509581
FAB062_2E+3 | FABEST | 42CrMo4+QT | FAB062 | Torsion | Unnotched hourglass hollow | -1 | 544.7973 | 15 | 2000 |  |  | PUNTO_CURVA_NO_ENSAYO | OTRAS_CONDICIONES | EXCLUIDO_O_REVISION | Identificador en notacion cientifica; estado/nota vacios. Serie auxiliar (verificar fuente). | https://doi.org/10.5281/zenodo.21509581
FAB062_5E+3 | FABEST | 42CrMo4+QT | FAB062 | Torsion | Unnotched hourglass hollow | -1 | 504.7168 | 15 | 5000 |  |  | PUNTO_CURVA_NO_ENSAYO | OTRAS_CONDICIONES | EXCLUIDO_O_REVISION | Identificador en notacion cientifica; estado/nota vacios. Serie auxiliar (verificar fuente). | https://doi.org/10.5281/zenodo.21509581
FAB062_1E+4 | FABEST | 42CrMo4+QT | FAB062 | Torsion | Unnotched hourglass hollow | -1 | 479.6519 | 15 | 10000 |  |  | PUNTO_CURVA_NO_ENSAYO | OTRAS_CONDICIONES | EXCLUIDO_O_REVISION | Identificador en notacion cientifica; estado/nota vacios. Serie auxiliar (verificar fuente). | https://doi.org/10.5281/zenodo.21509581
FAB062_2E+4 | FABEST | 42CrMo4+QT | FAB062 | Torsion | Unnotched hourglass hollow | -1 | 459.9682 | 15 | 20000 |  |  | PUNTO_CURVA_NO_ENSAYO | OTRAS_CONDICIONES | EXCLUIDO_O_REVISION | Identificador en notacion cientifica; estado/nota vacios. Serie auxiliar (verificar fuente). | https://doi.org/10.5281/zenodo.21509581
FAB062_5E+4 | FABEST | 42CrMo4+QT | FAB062 | Torsion | Unnotched hourglass hollow | -1 | 442.534 | 15 | 50000 |  |  | PUNTO_CURVA_NO_ENSAYO | OTRAS_CONDICIONES | EXCLUIDO_O_REVISION | Identificador en notacion cientifica; estado/nota vacios. Serie auxiliar (verificar fuente). | https://doi.org/10.5281/zenodo.21509581
FAB062_1E+5 | FABEST | 42CrMo4+QT | FAB062 | Torsion | Unnotched hourglass hollow | -1 | 434.876 | 15 | 100000 |  |  | PUNTO_CURVA_NO_ENSAYO | OTRAS_CONDICIONES | EXCLUIDO_O_REVISION | Identificador en notacion cientifica; estado/nota vacios. Serie auxiliar (verificar fuente). | https://doi.org/10.5281/zenodo.21509581
FAB062_2E+5 | FABEST | 42CrMo4+QT | FAB062 | Torsion | Unnotched hourglass hollow | -1 | 430.4986 | 15 | 200000 |  |  | PUNTO_CURVA_NO_ENSAYO | OTRAS_CONDICIONES | EXCLUIDO_O_REVISION | Identificador en notacion cientifica; estado/nota vacios. Serie auxiliar (verificar fuente). | https://doi.org/10.5281/zenodo.21509581
FAB062_5E+5 | FABEST | 42CrMo4+QT | FAB062 | Torsion | Unnotched hourglass hollow | -1 | 427.6506 | 15 | 500000 |  |  | PUNTO_CURVA_NO_ENSAYO | OTRAS_CONDICIONES | EXCLUIDO_O_REVISION | Identificador en notacion cientifica; estado/nota vacios. Serie auxiliar (verificar fuente). | https://doi.org/10.5281/zenodo.21509581
FAB062_1E+6 | FABEST | 42CrMo4+QT | FAB062 | Torsion | Unnotched hourglass hollow | -1 | 426.6591 | 15 | 1000000 |  |  | PUNTO_CURVA_NO_ENSAYO | OTRAS_CONDICIONES | EXCLUIDO_O_REVISION | Identificador en notacion cientifica; estado/nota vacios. Serie auxiliar (verificar fuente). | https://doi.org/10.5281/zenodo.21509581
FAB062_2E+6 | FABEST | 42CrMo4+QT | FAB062 | Torsion | Unnotched hourglass hollow | -1 | 426.155 | 15 | 2000000 |  |  | PUNTO_CURVA_NO_ENSAYO | OTRAS_CONDICIONES | EXCLUIDO_O_REVISION | Identificador en notacion cientifica; estado/nota vacios. Serie auxiliar (verificar fuente). | https://doi.org/10.5281/zenodo.21509581
FAB062_5E+6 | FABEST | 42CrMo4+QT | FAB062 | Torsion | Unnotched hourglass hollow | -1 | 425.8497 | 15 | 5000000 |  |  | PUNTO_CURVA_NO_ENSAYO | OTRAS_CONDICIONES | EXCLUIDO_O_REVISION | Identificador en notacion cientifica; estado/nota vacios. Serie auxiliar (verificar fuente). | https://doi.org/10.5281/zenodo.21509581
FAB062_1E+7 | FABEST | 42CrMo4+QT | FAB062 | Torsion | Unnotched hourglass hollow | -1 | 425.7475 | 15 | 10000000 |  |  | PUNTO_CURVA_NO_ENSAYO | OTRAS_CONDICIONES | EXCLUIDO_O_REVISION | Identificador en notacion cientifica; estado/nota vacios. Serie auxiliar (verificar fuente). | https://doi.org/10.5281/zenodo.21509581
FAB062_2E+7 | FABEST | 42CrMo4+QT | FAB062 | Torsion | Unnotched hourglass hollow | -1 | 425.6962 | 15 | 20000000 |  |  | PUNTO_CURVA_NO_ENSAYO | OTRAS_CONDICIONES | EXCLUIDO_O_REVISION | Identificador en notacion cientifica; estado/nota vacios. Serie auxiliar (verificar fuente). | https://doi.org/10.5281/zenodo.21509581
FAB062_5E+7 | FABEST | 42CrMo4+QT | FAB062 | Torsion | Unnotched hourglass hollow | -1 | 425.6655 | 15 | 50000000 |  |  | PUNTO_CURVA_NO_ENSAYO | OTRAS_CONDICIONES | EXCLUIDO_O_REVISION | Identificador en notacion cientifica; estado/nota vacios. Serie auxiliar (verificar fuente). | https://doi.org/10.5281/zenodo.21509581
FAB062_1E+8 | FABEST | 42CrMo4+QT | FAB062 | Torsion | Unnotched hourglass hollow | -1 | 425.6552 | 15 | 100000000 |  |  | PUNTO_CURVA_NO_ENSAYO | OTRAS_CONDICIONES | EXCLUIDO_O_REVISION | Identificador en notacion cientifica; estado/nota vacios. Serie auxiliar (verificar fuente). | https://doi.org/10.5281/zenodo.21509581
FAB062_1E+3 | FABEST | 42CrMo4+QT | FAB062 | Torsion | Unnotched hourglass hollow | -1 | 577.026 | 15 | 1000 |  |  | PUNTO_CURVA_NO_ENSAYO | OTRAS_CONDICIONES | EXCLUIDO_O_REVISION | Identificador en notacion cientifica; estado/nota vacios. Serie auxiliar (verificar fuente). | https://doi.org/10.5281/zenodo.21509581
FAB062_2E+3 | FABEST | 42CrMo4+QT | FAB062 | Torsion | Unnotched hourglass hollow | -1 | 553.9189 | 15 | 2000 |  |  | PUNTO_CURVA_NO_ENSAYO | OTRAS_CONDICIONES | EXCLUIDO_O_REVISION | Identificador en notacion cientifica; estado/nota vacios. Serie auxiliar (verificar fuente). | https://doi.org/10.5281/zenodo.21509581
FAB062_5E+3 | FABEST | 42CrMo4+QT | FAB062 | Torsion | Unnotched hourglass hollow | -1 | 523.3731 | 15 | 5000 |  |  | PUNTO_CURVA_NO_ENSAYO | OTRAS_CONDICIONES | EXCLUIDO_O_REVISION | Identificador en notacion cientifica; estado/nota vacios. Serie auxiliar (verificar fuente). | https://doi.org/10.5281/zenodo.21509581
FAB062_1E+4 | FABEST | 42CrMo4+QT | FAB062 | Torsion | Unnotched hourglass hollow | -1 | 500.266 | 15 | 10000 |  |  | PUNTO_CURVA_NO_ENSAYO | OTRAS_CONDICIONES | EXCLUIDO_O_REVISION | Identificador en notacion cientifica; estado/nota vacios. Serie auxiliar (verificar fuente). | https://doi.org/10.5281/zenodo.21509581
FAB062_2E+4 | FABEST | 42CrMo4+QT | FAB062 | Torsion | Unnotched hourglass hollow | -1 | 477.1589 | 15 | 20000 |  |  | PUNTO_CURVA_NO_ENSAYO | OTRAS_CONDICIONES | EXCLUIDO_O_REVISION | Identificador en notacion cientifica; estado/nota vacios. Serie auxiliar (verificar fuente). | https://doi.org/10.5281/zenodo.21509581
FAB062_5E+4 | FABEST | 42CrMo4+QT | FAB062 | Torsion | Unnotched hourglass hollow | -1 | 446.613 | 15 | 50000 |  |  | PUNTO_CURVA_NO_ENSAYO | OTRAS_CONDICIONES | EXCLUIDO_O_REVISION | Identificador en notacion cientifica; estado/nota vacios. Serie auxiliar (verificar fuente). | https://doi.org/10.5281/zenodo.21509581
FAB062_1E+5 | FABEST | 42CrMo4+QT | FAB062 | Torsion | Unnotched hourglass hollow | -1 | 423.5059 | 15 | 100000 |  |  | PUNTO_CURVA_NO_ENSAYO | OTRAS_CONDICIONES | EXCLUIDO_O_REVISION | Identificador en notacion cientifica; estado/nota vacios. Serie auxiliar (verificar fuente). | https://doi.org/10.5281/zenodo.21509581
FAB062_2E+5 | FABEST | 42CrMo4+QT | FAB062 | Torsion | Unnotched hourglass hollow | -1 | 400.3989 | 15 | 200000 |  |  | PUNTO_CURVA_NO_ENSAYO | OTRAS_CONDICIONES | EXCLUIDO_O_REVISION | Identificador en notacion cientifica; estado/nota vacios. Serie auxiliar (verificar fuente). | https://doi.org/10.5281/zenodo.21509581
FAB062_5E+5 | FABEST | 42CrMo4+QT | FAB062 | Torsion | Unnotched hourglass hollow | -1 | 369.853 | 15 | 500000 |  |  | PUNTO_CURVA_NO_ENSAYO | OTRAS_CONDICIONES | EXCLUIDO_O_REVISION | Identificador en notacion cientifica; estado/nota vacios. Serie auxiliar (verificar fuente). | https://doi.org/10.5281/zenodo.21509581
FAB062_1E+6 | FABEST | 42CrMo4+QT | FAB062 | Torsion | Unnotched hourglass hollow | -1 | 346.7459 | 15 | 1000000 |  |  | PUNTO_CURVA_NO_ENSAYO | OTRAS_CONDICIONES | EXCLUIDO_O_REVISION | Identificador en notacion cientifica; estado/nota vacios. Serie auxiliar (verificar fuente). | https://doi.org/10.5281/zenodo.21509581
FAB062_2E+6 | FABEST | 42CrMo4+QT | FAB062 | Torsion | Unnotched hourglass hollow | -1 | 323.6388 | 15 | 2000000 |  |  | PUNTO_CURVA_NO_ENSAYO | OTRAS_CONDICIONES | EXCLUIDO_O_REVISION | Identificador en notacion cientifica; estado/nota vacios. Serie auxiliar (verificar fuente). | https://doi.org/10.5281/zenodo.21509581
FAB062_5E+6 | FABEST | 42CrMo4+QT | FAB062 | Torsion | Unnotched hourglass hollow | -1 | 293.0929 | 15 | 5000000 |  |  | PUNTO_CURVA_NO_ENSAYO | OTRAS_CONDICIONES | EXCLUIDO_O_REVISION | Identificador en notacion cientifica; estado/nota vacios. Serie auxiliar (verificar fuente). | https://doi.org/10.5281/zenodo.21509581
FAB062_1E+7 | FABEST | 42CrMo4+QT | FAB062 | Torsion | Unnotched hourglass hollow | -1 | 269.9858 | 15 | 10000000 |  |  | PUNTO_CURVA_NO_ENSAYO | OTRAS_CONDICIONES | EXCLUIDO_O_REVISION | Identificador en notacion cientifica; estado/nota vacios. Serie auxiliar (verificar fuente). | https://doi.org/10.5281/zenodo.21509581
FAB062_2E+7 | FABEST | 42CrMo4+QT | FAB062 | Torsion | Unnotched hourglass hollow | -1 | 246.8788 | 15 | 20000000 |  |  | PUNTO_CURVA_NO_ENSAYO | OTRAS_CONDICIONES | EXCLUIDO_O_REVISION | Identificador en notacion cientifica; estado/nota vacios. Serie auxiliar (verificar fuente). | https://doi.org/10.5281/zenodo.21509581
FAB062_5E+7 | FABEST | 42CrMo4+QT | FAB062 | Torsion | Unnotched hourglass hollow | -1 | 216.3329 | 15 | 50000000 |  |  | PUNTO_CURVA_NO_ENSAYO | OTRAS_CONDICIONES | EXCLUIDO_O_REVISION | Identificador en notacion cientifica; estado/nota vacios. Serie auxiliar (verificar fuente). | https://doi.org/10.5281/zenodo.21509581
FAB062_1E+8 | FABEST | 42CrMo4+QT | FAB062 | Torsion | Unnotched hourglass hollow | -1 | 193.2258 | 15 | 100000000 |  |  | PUNTO_CURVA_NO_ENSAYO | OTRAS_CONDICIONES | EXCLUIDO_O_REVISION | Identificador en notacion cientifica; estado/nota vacios. Serie auxiliar (verificar fuente). | https://doi.org/10.5281/zenodo.21509581
FAB064_A37-27B | FABEST | 42CrMo4+QT | FAB064 | Multiaxial | Unnotched hourglass hollow | -1 | 597.5 | 10 | 344.7575 | 10 | 0 | AUXILIAR_O_PENDIENTE | ELEGIBLE_CONDICIONES | EXCLUIDO_O_REVISION | Sin evidencia suficiente de evento individual. | https://doi.org/10.5281/zenodo.21509581
FAB064_A37-28 | FABEST | 42CrMo4+QT | FAB064 | Multiaxial | Unnotched hourglass hollow | -1 | 583.4 | 10 | 336.6218 | 10 | 0 | AUXILIAR_O_PENDIENTE | ELEGIBLE_CONDICIONES | EXCLUIDO_O_REVISION | Sin evidencia suficiente de evento individual. | https://doi.org/10.5281/zenodo.21509581
FAB064_A37-25 | FABEST | 42CrMo4+QT | FAB064 | Multiaxial | Unnotched hourglass hollow | -1 | 565.7 | 20 | 326.4089 | 20 | 0 | AUXILIAR_O_PENDIENTE | ELEGIBLE_CONDICIONES | EXCLUIDO_O_REVISION | Sin evidencia suficiente de evento individual. | https://doi.org/10.5281/zenodo.21509581
FAB064_A37-21 | FABEST | 42CrMo4+QT | FAB064 | Multiaxial | Unnotched hourglass hollow | -1 | 537.4 | 10 | 310.0798 | 10 | 0 | AUXILIAR_O_PENDIENTE | ELEGIBLE_CONDICIONES | EXCLUIDO_O_REVISION | Sin evidencia suficiente de evento individual. | https://doi.org/10.5281/zenodo.21509581
FAB064_A37-22 | FABEST | 42CrMo4+QT | FAB064 | Multiaxial | Unnotched hourglass hollow | -1 | 516.2 | 10 | 297.8474 | 10 | 0 | AUXILIAR_O_PENDIENTE | ELEGIBLE_CONDICIONES | EXCLUIDO_O_REVISION | Sin evidencia suficiente de evento individual. | https://doi.org/10.5281/zenodo.21509581
FAB064_A37-23 | FABEST | 42CrMo4+QT | FAB064 | Multiaxial | Unnotched hourglass hollow | -1 | 495 | 10 | 285.615 | 10 | 0 | AUXILIAR_O_PENDIENTE | ELEGIBLE_CONDICIONES | EXCLUIDO_O_REVISION | Sin evidencia suficiente de evento individual. | https://doi.org/10.5281/zenodo.21509581
FAB064_A37-24 | FABEST | 42CrMo4+QT | FAB064 | Multiaxial | Unnotched hourglass hollow | -1 | 473.8 | 10 | 273.3826 | 10 | 0 | AUXILIAR_O_PENDIENTE | ELEGIBLE_CONDICIONES | EXCLUIDO_O_REVISION | Sin evidencia suficiente de evento individual. | https://doi.org/10.5281/zenodo.21509581
FAB064_A37-26 | FABEST | 42CrMo4+QT | FAB064 | Multiaxial | Unnotched hourglass hollow | -1 | 463.1 | 20 | 267.2087 | 20 | 0 | AUXILIAR_O_PENDIENTE | ELEGIBLE_CONDICIONES | EXCLUIDO_O_REVISION | Sin evidencia suficiente de evento individual. | https://doi.org/10.5281/zenodo.21509581
FAB064_A37-27 | FABEST | 42CrMo4+QT | FAB064 | Multiaxial | Unnotched hourglass hollow | -1 | 449 | 20 | 259.073 | 20 | 0 | AUXILIAR_O_PENDIENTE | ELEGIBLE_CONDICIONES | EXCLUIDO_O_REVISION | Sin evidencia suficiente de evento individual. | https://doi.org/10.5281/zenodo.21509581
FAB064_1E+3 | FABEST | 42CrMo4+QT | FAB064 | Multiaxial | Unnotched hourglass hollow | -1 | 661.0391 | 15 | 381.4196 | 15 | 0 | PUNTO_CURVA_NO_ENSAYO | ELEGIBLE_CONDICIONES | EXCLUIDO_O_REVISION | Identificador en notacion cientifica; estado/nota vacios. Serie auxiliar (verificar fuente). | https://doi.org/10.5281/zenodo.21509581
FAB064_2E+3 | FABEST | 42CrMo4+QT | FAB064 | Multiaxial | Unnotched hourglass hollow | -1 | 634.222 | 15 | 365.9461 | 15 | 0 | PUNTO_CURVA_NO_ENSAYO | ELEGIBLE_CONDICIONES | EXCLUIDO_O_REVISION | Identificador en notacion cientifica; estado/nota vacios. Serie auxiliar (verificar fuente). | https://doi.org/10.5281/zenodo.21509581
FAB064_5E+3 | FABEST | 42CrMo4+QT | FAB064 | Multiaxial | Unnotched hourglass hollow | -1 | 600.4341 | 15 | 346.4505 | 15 | 0 | PUNTO_CURVA_NO_ENSAYO | ELEGIBLE_CONDICIONES | EXCLUIDO_O_REVISION | Identificador en notacion cientifica; estado/nota vacios. Serie auxiliar (verificar fuente). | https://doi.org/10.5281/zenodo.21509581
FAB064_1E+4 | FABEST | 42CrMo4+QT | FAB064 | Multiaxial | Unnotched hourglass hollow | -1 | 576.0756 | 15 | 332.3956 | 15 | 0 | PUNTO_CURVA_NO_ENSAYO | ELEGIBLE_CONDICIONES | EXCLUIDO_O_REVISION | Identificador en notacion cientifica; estado/nota vacios. Serie auxiliar (verificar fuente). | https://doi.org/10.5281/zenodo.21509581
FAB064_2E+4 | FABEST | 42CrMo4+QT | FAB064 | Multiaxial | Unnotched hourglass hollow | -1 | 552.7053 | 15 | 318.911 | 15 | 0 | PUNTO_CURVA_NO_ENSAYO | ELEGIBLE_CONDICIONES | EXCLUIDO_O_REVISION | Identificador en notacion cientifica; estado/nota vacios. Serie auxiliar (verificar fuente). | https://doi.org/10.5281/zenodo.21509581
FAB064_5E+4 | FABEST | 42CrMo4+QT | FAB064 | Multiaxial | Unnotched hourglass hollow | -1 | 523.2601 | 15 | 301.9211 | 15 | 0 | PUNTO_CURVA_NO_ENSAYO | ELEGIBLE_CONDICIONES | EXCLUIDO_O_REVISION | Identificador en notacion cientifica; estado/nota vacios. Serie auxiliar (verificar fuente). | https://doi.org/10.5281/zenodo.21509581
FAB064_1E+5 | FABEST | 42CrMo4+QT | FAB064 | Multiaxial | Unnotched hourglass hollow | -1 | 502.0324 | 15 | 289.6727 | 15 | 0 | PUNTO_CURVA_NO_ENSAYO | ELEGIBLE_CONDICIONES | EXCLUIDO_O_REVISION | Identificador en notacion cientifica; estado/nota vacios. Serie auxiliar (verificar fuente). | https://doi.org/10.5281/zenodo.21509581
FAB064_2E+5 | FABEST | 42CrMo4+QT | FAB064 | Multiaxial | Unnotched hourglass hollow | -1 | 481.6659 | 15 | 277.9212 | 15 | 0 | PUNTO_CURVA_NO_ENSAYO | ELEGIBLE_CONDICIONES | EXCLUIDO_O_REVISION | Identificador en notacion cientifica; estado/nota vacios. Serie auxiliar (verificar fuente). | https://doi.org/10.5281/zenodo.21509581
FAB064_5E+5 | FABEST | 42CrMo4+QT | FAB064 | Multiaxial | Unnotched hourglass hollow | -1 | 456.0053 | 15 | 263.1151 | 15 | 0 | PUNTO_CURVA_NO_ENSAYO | ELEGIBLE_CONDICIONES | EXCLUIDO_O_REVISION | Identificador en notacion cientifica; estado/nota vacios. Serie auxiliar (verificar fuente). | https://doi.org/10.5281/zenodo.21509581
FAB064_1E+6 | FABEST | 42CrMo4+QT | FAB064 | Multiaxial | Unnotched hourglass hollow | -1 | 437.5061 | 15 | 252.441 | 15 | 0 | PUNTO_CURVA_NO_ENSAYO | ELEGIBLE_CONDICIONES | EXCLUIDO_O_REVISION | Identificador en notacion cientifica; estado/nota vacios. Serie auxiliar (verificar fuente). | https://doi.org/10.5281/zenodo.21509581
FAB064_2E+6 | FABEST | 42CrMo4+QT | FAB064 | Multiaxial | Unnotched hourglass hollow | -1 | 419.7573 | 15 | 242.1999 | 15 | 0 | PUNTO_CURVA_NO_ENSAYO | ELEGIBLE_CONDICIONES | EXCLUIDO_O_REVISION | Identificador en notacion cientifica; estado/nota vacios. Serie auxiliar (verificar fuente). | https://doi.org/10.5281/zenodo.21509581
FAB064_5E+6 | FABEST | 42CrMo4+QT | FAB064 | Multiaxial | Unnotched hourglass hollow | -1 | 397.3948 | 15 | 229.2968 | 15 | 0 | PUNTO_CURVA_NO_ENSAYO | ELEGIBLE_CONDICIONES | EXCLUIDO_O_REVISION | Identificador en notacion cientifica; estado/nota vacios. Serie auxiliar (verificar fuente). | https://doi.org/10.5281/zenodo.21509581
FAB064_1E+7 | FABEST | 42CrMo4+QT | FAB064 | Multiaxial | Unnotched hourglass hollow | -1 | 381.2733 | 15 | 219.9947 | 15 | 0 | PUNTO_CURVA_NO_ENSAYO | ELEGIBLE_CONDICIONES | EXCLUIDO_O_REVISION | Identificador en notacion cientifica; estado/nota vacios. Serie auxiliar (verificar fuente). | https://doi.org/10.5281/zenodo.21509581
FAB064_2E+7 | FABEST | 42CrMo4+QT | FAB064 | Multiaxial | Unnotched hourglass hollow | -1 | 365.8057 | 15 | 211.0699 | 15 | 0 | PUNTO_CURVA_NO_ENSAYO | ELEGIBLE_CONDICIONES | EXCLUIDO_O_REVISION | Identificador en notacion cientifica; estado/nota vacios. Serie auxiliar (verificar fuente). | https://doi.org/10.5281/zenodo.21509581
FAB064_5E+7 | FABEST | 42CrMo4+QT | FAB064 | Multiaxial | Unnotched hourglass hollow | -1 | 346.3176 | 15 | 199.8252 | 15 | 0 | PUNTO_CURVA_NO_ENSAYO | ELEGIBLE_CONDICIONES | EXCLUIDO_O_REVISION | Identificador en notacion cientifica; estado/nota vacios. Serie auxiliar (verificar fuente). | https://doi.org/10.5281/zenodo.21509581
FAB064_1E+8 | FABEST | 42CrMo4+QT | FAB064 | Multiaxial | Unnotched hourglass hollow | -1 | 332.2681 | 15 | 191.7187 | 15 | 0 | PUNTO_CURVA_NO_ENSAYO | ELEGIBLE_CONDICIONES | EXCLUIDO_O_REVISION | Identificador en notacion cientifica; estado/nota vacios. Serie auxiliar (verificar fuente). | https://doi.org/10.5281/zenodo.21509581
FAB064_1E+3 | FABEST | 42CrMo4+QT | FAB064 | Multiaxial | Unnotched hourglass hollow | -1 | 629.8371 | 15 | 363.416 | 15 | 0 | PUNTO_CURVA_NO_ENSAYO | ELEGIBLE_CONDICIONES | EXCLUIDO_O_REVISION | Identificador en notacion cientifica; estado/nota vacios. Serie auxiliar (verificar fuente). | https://doi.org/10.5281/zenodo.21509581
FAB064_2E+3 | FABEST | 42CrMo4+QT | FAB064 | Multiaxial | Unnotched hourglass hollow | -1 | 620.6329 | 15 | 358.1052 | 15 | 0 | PUNTO_CURVA_NO_ENSAYO | ELEGIBLE_CONDICIONES | EXCLUIDO_O_REVISION | Identificador en notacion cientifica; estado/nota vacios. Serie auxiliar (verificar fuente). | https://doi.org/10.5281/zenodo.21509581
FAB064_5E+3 | FABEST | 42CrMo4+QT | FAB064 | Multiaxial | Unnotched hourglass hollow | -1 | 600.1611 | 15 | 346.293 | 15 | 0 | PUNTO_CURVA_NO_ENSAYO | ELEGIBLE_CONDICIONES | EXCLUIDO_O_REVISION | Identificador en notacion cientifica; estado/nota vacios. Serie auxiliar (verificar fuente). | https://doi.org/10.5281/zenodo.21509581
FAB064_1E+4 | FABEST | 42CrMo4+QT | FAB064 | Multiaxial | Unnotched hourglass hollow | -1 | 578.2742 | 15 | 333.6642 | 15 | 0 | PUNTO_CURVA_NO_ENSAYO | ELEGIBLE_CONDICIONES | EXCLUIDO_O_REVISION | Identificador en notacion cientifica; estado/nota vacios. Serie auxiliar (verificar fuente). | https://doi.org/10.5281/zenodo.21509581
FAB064_2E+4 | FABEST | 42CrMo4+QT | FAB064 | Multiaxial | Unnotched hourglass hollow | -1 | 552.8626 | 15 | 319.0017 | 15 | 0 | PUNTO_CURVA_NO_ENSAYO | ELEGIBLE_CONDICIONES | EXCLUIDO_O_REVISION | Identificador en notacion cientifica; estado/nota vacios. Serie auxiliar (verificar fuente). | https://doi.org/10.5281/zenodo.21509581
FAB064_5E+4 | FABEST | 42CrMo4+QT | FAB064 | Multiaxial | Unnotched hourglass hollow | -1 | 518.8732 | 15 | 299.3899 | 15 | 0 | PUNTO_CURVA_NO_ENSAYO | ELEGIBLE_CONDICIONES | EXCLUIDO_O_REVISION | Identificador en notacion cientifica; estado/nota vacios. Serie auxiliar (verificar fuente). | https://doi.org/10.5281/zenodo.21509581
FAB064_1E+5 | FABEST | 42CrMo4+QT | FAB064 | Multiaxial | Unnotched hourglass hollow | -1 | 496.4367 | 15 | 286.444 | 15 | 0 | PUNTO_CURVA_NO_ENSAYO | ELEGIBLE_CONDICIONES | EXCLUIDO_O_REVISION | Identificador en notacion cientifica; estado/nota vacios. Serie auxiliar (verificar fuente). | https://doi.org/10.5281/zenodo.21509581
FAB064_2E+5 | FABEST | 42CrMo4+QT | FAB064 | Multiaxial | Unnotched hourglass hollow | -1 | 478.8915 | 15 | 276.3204 | 15 | 0 | PUNTO_CURVA_NO_ENSAYO | ELEGIBLE_CONDICIONES | EXCLUIDO_O_REVISION | Identificador en notacion cientifica; estado/nota vacios. Serie auxiliar (verificar fuente). | https://doi.org/10.5281/zenodo.21509581
FAB064_5E+5 | FABEST | 42CrMo4+QT | FAB064 | Multiaxial | Unnotched hourglass hollow | -1 | 463.8463 | 15 | 267.6393 | 15 | 0 | PUNTO_CURVA_NO_ENSAYO | ELEGIBLE_CONDICIONES | EXCLUIDO_O_REVISION | Identificador en notacion cientifica; estado/nota vacios. Serie auxiliar (verificar fuente). | https://doi.org/10.5281/zenodo.21509581
FAB064_1E+6 | FABEST | 42CrMo4+QT | FAB064 | Multiaxial | Unnotched hourglass hollow | -1 | 457.4899 | 15 | 263.9716 | 15 | 0 | PUNTO_CURVA_NO_ENSAYO | ELEGIBLE_CONDICIONES | EXCLUIDO_O_REVISION | Identificador en notacion cientifica; estado/nota vacios. Serie auxiliar (verificar fuente). | https://doi.org/10.5281/zenodo.21509581
FAB064_2E+6 | FABEST | 42CrMo4+QT | FAB064 | Multiaxial | Unnotched hourglass hollow | -1 | 453.9459 | 15 | 261.9268 | 15 | 0 | PUNTO_CURVA_NO_ENSAYO | ELEGIBLE_CONDICIONES | EXCLUIDO_O_REVISION | Identificador en notacion cientifica; estado/nota vacios. Serie auxiliar (verificar fuente). | https://doi.org/10.5281/zenodo.21509581
FAB064_5E+6 | FABEST | 42CrMo4+QT | FAB064 | Multiaxial | Unnotched hourglass hollow | -1 | 451.6792 | 15 | 260.6189 | 15 | 0 | PUNTO_CURVA_NO_ENSAYO | ELEGIBLE_CONDICIONES | EXCLUIDO_O_REVISION | Identificador en notacion cientifica; estado/nota vacios. Serie auxiliar (verificar fuente). | https://doi.org/10.5281/zenodo.21509581
FAB064_1E+7 | FABEST | 42CrMo4+QT | FAB064 | Multiaxial | Unnotched hourglass hollow | -1 | 450.8978 | 15 | 260.168 | 15 | 0 | PUNTO_CURVA_NO_ENSAYO | ELEGIBLE_CONDICIONES | EXCLUIDO_O_REVISION | Identificador en notacion cientifica; estado/nota vacios. Serie auxiliar (verificar fuente). | https://doi.org/10.5281/zenodo.21509581
FAB064_2E+7 | FABEST | 42CrMo4+QT | FAB064 | Multiaxial | Unnotched hourglass hollow | -1 | 450.502 | 15 | 259.9397 | 15 | 0 | PUNTO_CURVA_NO_ENSAYO | ELEGIBLE_CONDICIONES | EXCLUIDO_O_REVISION | Identificador en notacion cientifica; estado/nota vacios. Serie auxiliar (verificar fuente). | https://doi.org/10.5281/zenodo.21509581
FAB064_5E+7 | FABEST | 42CrMo4+QT | FAB064 | Multiaxial | Unnotched hourglass hollow | -1 | 450.2629 | 15 | 259.8017 | 15 | 0 | PUNTO_CURVA_NO_ENSAYO | ELEGIBLE_CONDICIONES | EXCLUIDO_O_REVISION | Identificador en notacion cientifica; estado/nota vacios. Serie auxiliar (verificar fuente). | https://doi.org/10.5281/zenodo.21509581
FAB064_1E+8 | FABEST | 42CrMo4+QT | FAB064 | Multiaxial | Unnotched hourglass hollow | -1 | 450.1829 | 15 | 259.7555 | 15 | 0 | PUNTO_CURVA_NO_ENSAYO | ELEGIBLE_CONDICIONES | EXCLUIDO_O_REVISION | Identificador en notacion cientifica; estado/nota vacios. Serie auxiliar (verificar fuente). | https://doi.org/10.5281/zenodo.21509581
FAB064_1E+3 | FABEST | 42CrMo4+QT | FAB064 | Multiaxial | Unnotched hourglass hollow | -1 | 649.024 | 15 | 374.4869 | 15 | 0 | PUNTO_CURVA_NO_ENSAYO | ELEGIBLE_CONDICIONES | EXCLUIDO_O_REVISION | Identificador en notacion cientifica; estado/nota vacios. Serie auxiliar (verificar fuente). | https://doi.org/10.5281/zenodo.21509581
FAB064_2E+3 | FABEST | 42CrMo4+QT | FAB064 | Multiaxial | Unnotched hourglass hollow | -1 | 627.1084 | 15 | 361.8416 | 15 | 0 | PUNTO_CURVA_NO_ENSAYO | ELEGIBLE_CONDICIONES | EXCLUIDO_O_REVISION | Identificador en notacion cientifica; estado/nota vacios. Serie auxiliar (verificar fuente). | https://doi.org/10.5281/zenodo.21509581
FAB064_5E+3 | FABEST | 42CrMo4+QT | FAB064 | Multiaxial | Unnotched hourglass hollow | -1 | 598.1376 | 15 | 345.1254 | 15 | 0 | PUNTO_CURVA_NO_ENSAYO | ELEGIBLE_CONDICIONES | EXCLUIDO_O_REVISION | Identificador en notacion cientifica; estado/nota vacios. Serie auxiliar (verificar fuente). | https://doi.org/10.5281/zenodo.21509581
FAB064_1E+4 | FABEST | 42CrMo4+QT | FAB064 | Multiaxial | Unnotched hourglass hollow | -1 | 576.2221 | 15 | 332.4801 | 15 | 0 | PUNTO_CURVA_NO_ENSAYO | ELEGIBLE_CONDICIONES | EXCLUIDO_O_REVISION | Identificador en notacion cientifica; estado/nota vacios. Serie auxiliar (verificar fuente). | https://doi.org/10.5281/zenodo.21509581
FAB064_2E+4 | FABEST | 42CrMo4+QT | FAB064 | Multiaxial | Unnotched hourglass hollow | -1 | 554.3065 | 15 | 319.8348 | 15 | 0 | PUNTO_CURVA_NO_ENSAYO | ELEGIBLE_CONDICIONES | EXCLUIDO_O_REVISION | Identificador en notacion cientifica; estado/nota vacios. Serie auxiliar (verificar fuente). | https://doi.org/10.5281/zenodo.21509581
FAB064_5E+4 | FABEST | 42CrMo4+QT | FAB064 | Multiaxial | Unnotched hourglass hollow | -1 | 525.3357 | 15 | 303.1187 | 15 | 0 | PUNTO_CURVA_NO_ENSAYO | ELEGIBLE_CONDICIONES | EXCLUIDO_O_REVISION | Identificador en notacion cientifica; estado/nota vacios. Serie auxiliar (verificar fuente). | https://doi.org/10.5281/zenodo.21509581
FAB064_1E+5 | FABEST | 42CrMo4+QT | FAB064 | Multiaxial | Unnotched hourglass hollow | -1 | 503.4201 | 15 | 290.4734 | 15 | 0 | PUNTO_CURVA_NO_ENSAYO | ELEGIBLE_CONDICIONES | EXCLUIDO_O_REVISION | Identificador en notacion cientifica; estado/nota vacios. Serie auxiliar (verificar fuente). | https://doi.org/10.5281/zenodo.21509581
FAB064_2E+5 | FABEST | 42CrMo4+QT | FAB064 | Multiaxial | Unnotched hourglass hollow | -1 | 481.5045 | 15 | 277.8281 | 15 | 0 | PUNTO_CURVA_NO_ENSAYO | ELEGIBLE_CONDICIONES | EXCLUIDO_O_REVISION | Identificador en notacion cientifica; estado/nota vacios. Serie auxiliar (verificar fuente). | https://doi.org/10.5281/zenodo.21509581
FAB064_5E+5 | FABEST | 42CrMo4+QT | FAB064 | Multiaxial | Unnotched hourglass hollow | -1 | 452.5337 | 15 | 261.112 | 15 | 0 | PUNTO_CURVA_NO_ENSAYO | ELEGIBLE_CONDICIONES | EXCLUIDO_O_REVISION | Identificador en notacion cientifica; estado/nota vacios. Serie auxiliar (verificar fuente). | https://doi.org/10.5281/zenodo.21509581
FAB064_1E+6 | FABEST | 42CrMo4+QT | FAB064 | Multiaxial | Unnotched hourglass hollow | -1 | 430.6181 | 15 | 248.4667 | 15 | 0 | PUNTO_CURVA_NO_ENSAYO | ELEGIBLE_CONDICIONES | EXCLUIDO_O_REVISION | Identificador en notacion cientifica; estado/nota vacios. Serie auxiliar (verificar fuente). | https://doi.org/10.5281/zenodo.21509581
FAB064_2E+6 | FABEST | 42CrMo4+QT | FAB064 | Multiaxial | Unnotched hourglass hollow | -1 | 408.7026 | 15 | 235.8214 | 15 | 0 | PUNTO_CURVA_NO_ENSAYO | ELEGIBLE_CONDICIONES | EXCLUIDO_O_REVISION | Identificador en notacion cientifica; estado/nota vacios. Serie auxiliar (verificar fuente). | https://doi.org/10.5281/zenodo.21509581
FAB064_5E+6 | FABEST | 42CrMo4+QT | FAB064 | Multiaxial | Unnotched hourglass hollow | -1 | 379.7318 | 15 | 219.1052 | 15 | 0 | PUNTO_CURVA_NO_ENSAYO | ELEGIBLE_CONDICIONES | EXCLUIDO_O_REVISION | Identificador en notacion cientifica; estado/nota vacios. Serie auxiliar (verificar fuente). | https://doi.org/10.5281/zenodo.21509581
FAB064_1E+7 | FABEST | 42CrMo4+QT | FAB064 | Multiaxial | Unnotched hourglass hollow | -1 | 357.8162 | 15 | 206.4599 | 15 | 0 | PUNTO_CURVA_NO_ENSAYO | ELEGIBLE_CONDICIONES | EXCLUIDO_O_REVISION | Identificador en notacion cientifica; estado/nota vacios. Serie auxiliar (verificar fuente). | https://doi.org/10.5281/zenodo.21509581
FAB064_2E+7 | FABEST | 42CrMo4+QT | FAB064 | Multiaxial | Unnotched hourglass hollow | -1 | 335.9006 | 15 | 193.8147 | 15 | 0 | PUNTO_CURVA_NO_ENSAYO | ELEGIBLE_CONDICIONES | EXCLUIDO_O_REVISION | Identificador en notacion cientifica; estado/nota vacios. Serie auxiliar (verificar fuente). | https://doi.org/10.5281/zenodo.21509581
FAB064_5E+7 | FABEST | 42CrMo4+QT | FAB064 | Multiaxial | Unnotched hourglass hollow | -1 | 306.9298 | 15 | 177.0985 | 15 | 0 | PUNTO_CURVA_NO_ENSAYO | ELEGIBLE_CONDICIONES | EXCLUIDO_O_REVISION | Identificador en notacion cientifica; estado/nota vacios. Serie auxiliar (verificar fuente). | https://doi.org/10.5281/zenodo.21509581
FAB064_1E+8 | FABEST | 42CrMo4+QT | FAB064 | Multiaxial | Unnotched hourglass hollow | -1 | 285.0142 | 15 | 164.4532 | 15 | 0 | PUNTO_CURVA_NO_ENSAYO | ELEGIBLE_CONDICIONES | EXCLUIDO_O_REVISION | Identificador en notacion cientifica; estado/nota vacios. Serie auxiliar (verificar fuente). | https://doi.org/10.5281/zenodo.21509581
FAB065_A37-39 | FABEST | 42CrMo4+QT | FAB065 | Multiaxial | Unnotched hourglass hollow | -1 | 608.1 | 20 | 350.8737 | 20 | 90 | AUXILIAR_O_PENDIENTE | ELEGIBLE_CONDICIONES | EXCLUIDO_O_REVISION | Sin evidencia suficiente de evento individual. | https://doi.org/10.5281/zenodo.21509581
FAB065_A37-30 | FABEST | 42CrMo4+QT | FAB065 | Multiaxial | Unnotched hourglass hollow | -1 | 565.7 | 20 | 326.4089 | 20 | 90 | AUXILIAR_O_PENDIENTE | ELEGIBLE_CONDICIONES | EXCLUIDO_O_REVISION | Sin evidencia suficiente de evento individual. | https://doi.org/10.5281/zenodo.21509581
FAB065_A37-33 | FABEST | 42CrMo4+QT | FAB065 | Multiaxial | Unnotched hourglass hollow | -1 | 551.5 | 20 | 318.2155 | 20 | 90 | AUXILIAR_O_PENDIENTE | ELEGIBLE_CONDICIONES | EXCLUIDO_O_REVISION | Sin evidencia suficiente de evento individual. | https://doi.org/10.5281/zenodo.21509581
FAB065_A37-32 | FABEST | 42CrMo4+QT | FAB065 | Multiaxial | Unnotched hourglass hollow | -1 | 594 | 20 | 342.738 | 20 | 90 | AUXILIAR_O_PENDIENTE | ELEGIBLE_CONDICIONES | EXCLUIDO_O_REVISION | Sin evidencia suficiente de evento individual. | https://doi.org/10.5281/zenodo.21509581
FAB065_A37-34 | FABEST | 42CrMo4+QT | FAB065 | Multiaxial | Unnotched hourglass hollow | -1 | 537.4 | 20 | 310.0798 | 20 | 90 | AUXILIAR_O_PENDIENTE | ELEGIBLE_CONDICIONES | EXCLUIDO_O_REVISION | Sin evidencia suficiente de evento individual. | https://doi.org/10.5281/zenodo.21509581
FAB065_A37-35 | FABEST | 42CrMo4+QT | FAB065 | Multiaxial | Unnotched hourglass hollow | -1 | 470.2 | 20 | 271.3054 | 20 | 90 | AUXILIAR_O_PENDIENTE | ELEGIBLE_CONDICIONES | EXCLUIDO_O_REVISION | Sin evidencia suficiente de evento individual. | https://doi.org/10.5281/zenodo.21509581
FAB065_A37-40 | FABEST | 42CrMo4+QT | FAB065 | Multiaxial | Unnotched hourglass hollow | -1 | 459.6 | 20 | 265.1892 | 20 | 90 | AUXILIAR_O_PENDIENTE | ELEGIBLE_CONDICIONES | EXCLUIDO_O_REVISION | Sin evidencia suficiente de evento individual. | https://doi.org/10.5281/zenodo.21509581
FAB065_A37-36 | FABEST | 42CrMo4+QT | FAB065 | Multiaxial | Unnotched hourglass hollow | -1 | 516.2 | 20 | 297.8474 | 20 | 90 | AUXILIAR_O_PENDIENTE | ELEGIBLE_CONDICIONES | EXCLUIDO_O_REVISION | Sin evidencia suficiente de evento individual. | https://doi.org/10.5281/zenodo.21509581
FAB065_A37-38 | FABEST | 42CrMo4+QT | FAB065 | Multiaxial | Unnotched hourglass hollow | -1 | 466.7 | 20 | 269.2859 | 20 | 90 | AUXILIAR_O_PENDIENTE | ELEGIBLE_CONDICIONES | EXCLUIDO_O_REVISION | Sin evidencia suficiente de evento individual. | https://doi.org/10.5281/zenodo.21509581
FAB065_A37-37 | FABEST | 42CrMo4+QT | FAB065 | Multiaxial | Unnotched hourglass hollow | -1 | 480.8 | 20 | 277.4216 | 20 | 90 | AUXILIAR_O_PENDIENTE | ELEGIBLE_CONDICIONES | EXCLUIDO_O_REVISION | Sin evidencia suficiente de evento individual. | https://doi.org/10.5281/zenodo.21509581
FAB065_A37-29 | FABEST | 42CrMo4+QT | FAB065 | Multiaxial | Unnotched hourglass hollow | -1 | 495 | 20 | 285.615 | 20 | 90 | AUXILIAR_O_PENDIENTE | ELEGIBLE_CONDICIONES | EXCLUIDO_O_REVISION | Sin evidencia suficiente de evento individual. | https://doi.org/10.5281/zenodo.21509581
FAB065_A37-31 | FABEST | 42CrMo4+QT | FAB065 | Multiaxial | Unnotched hourglass hollow | -1 | 459.6 | 20 | 265.1892 | 20 | 90 | AUXILIAR_O_PENDIENTE | ELEGIBLE_CONDICIONES | EXCLUIDO_O_REVISION | Sin evidencia suficiente de evento individual. | https://doi.org/10.5281/zenodo.21509581
FAB065_1E+3 | FABEST | 42CrMo4+QT | FAB065 | Multiaxial | Unnotched hourglass hollow | -1 | 890.9326 | 20 | 514.0681 | 20 | 90 | PUNTO_CURVA_NO_ENSAYO | ELEGIBLE_CONDICIONES | EXCLUIDO_O_REVISION | Identificador en notacion cientifica; estado/nota vacios. Serie auxiliar (verificar fuente). | https://doi.org/10.5281/zenodo.21509581
FAB065_2E+3 | FABEST | 42CrMo4+QT | FAB065 | Multiaxial | Unnotched hourglass hollow | -1 | 818.1793 | 20 | 472.0895 | 20 | 90 | PUNTO_CURVA_NO_ENSAYO | ELEGIBLE_CONDICIONES | EXCLUIDO_O_REVISION | Identificador en notacion cientifica; estado/nota vacios. Serie auxiliar (verificar fuente). | https://doi.org/10.5281/zenodo.21509581
FAB065_5E+3 | FABEST | 42CrMo4+QT | FAB065 | Multiaxial | Unnotched hourglass hollow | -1 | 731.0414 | 20 | 421.8109 | 20 | 90 | PUNTO_CURVA_NO_ENSAYO | ELEGIBLE_CONDICIONES | EXCLUIDO_O_REVISION | Identificador en notacion cientifica; estado/nota vacios. Serie auxiliar (verificar fuente). | https://doi.org/10.5281/zenodo.21509581
FAB065_1E+4 | FABEST | 42CrMo4+QT | FAB065 | Multiaxial | Unnotched hourglass hollow | -1 | 671.3448 | 20 | 387.3659 | 20 | 90 | PUNTO_CURVA_NO_ENSAYO | ELEGIBLE_CONDICIONES | EXCLUIDO_O_REVISION | Identificador en notacion cientifica; estado/nota vacios. Serie auxiliar (verificar fuente). | https://doi.org/10.5281/zenodo.21509581
FAB065_2E+4 | FABEST | 42CrMo4+QT | FAB065 | Multiaxial | Unnotched hourglass hollow | -1 | 616.523 | 20 | 355.7337 | 20 | 90 | PUNTO_CURVA_NO_ENSAYO | ELEGIBLE_CONDICIONES | EXCLUIDO_O_REVISION | Identificador en notacion cientifica; estado/nota vacios. Serie auxiliar (verificar fuente). | https://doi.org/10.5281/zenodo.21509581
FAB065_5E+4 | FABEST | 42CrMo4+QT | FAB065 | Multiaxial | Unnotched hourglass hollow | -1 | 550.8619 | 20 | 317.8473 | 20 | 90 | PUNTO_CURVA_NO_ENSAYO | ELEGIBLE_CONDICIONES | EXCLUIDO_O_REVISION | Identificador en notacion cientifica; estado/nota vacios. Serie auxiliar (verificar fuente). | https://doi.org/10.5281/zenodo.21509581
FAB065_1E+5 | FABEST | 42CrMo4+QT | FAB065 | Multiaxial | Unnotched hourglass hollow | -1 | 505.8787 | 20 | 291.892 | 20 | 90 | PUNTO_CURVA_NO_ENSAYO | ELEGIBLE_CONDICIONES | EXCLUIDO_O_REVISION | Identificador en notacion cientifica; estado/nota vacios. Serie auxiliar (verificar fuente). | https://doi.org/10.5281/zenodo.21509581
FAB065_2E+5 | FABEST | 42CrMo4+QT | FAB065 | Multiaxial | Unnotched hourglass hollow | -1 | 464.5688 | 20 | 268.0562 | 20 | 90 | PUNTO_CURVA_NO_ENSAYO | ELEGIBLE_CONDICIONES | EXCLUIDO_O_REVISION | Identificador en notacion cientifica; estado/nota vacios. Serie auxiliar (verificar fuente). | https://doi.org/10.5281/zenodo.21509581
FAB065_5E+5 | FABEST | 42CrMo4+QT | FAB065 | Multiaxial | Unnotched hourglass hollow | -1 | 415.0912 | 20 | 239.5076 | 20 | 90 | PUNTO_CURVA_NO_ENSAYO | ELEGIBLE_CONDICIONES | EXCLUIDO_O_REVISION | Identificador en notacion cientifica; estado/nota vacios. Serie auxiliar (verificar fuente). | https://doi.org/10.5281/zenodo.21509581
FAB065_1E+6 | FABEST | 42CrMo4+QT | FAB065 | Multiaxial | Unnotched hourglass hollow | -1 | 381.195 | 20 | 219.9495 | 20 | 90 | PUNTO_CURVA_NO_ENSAYO | ELEGIBLE_CONDICIONES | EXCLUIDO_O_REVISION | Identificador en notacion cientifica; estado/nota vacios. Serie auxiliar (verificar fuente). | https://doi.org/10.5281/zenodo.21509581
FAB065_2E+6 | FABEST | 42CrMo4+QT | FAB065 | Multiaxial | Unnotched hourglass hollow | -1 | 350.0667 | 20 | 201.9885 | 20 | 90 | PUNTO_CURVA_NO_ENSAYO | ELEGIBLE_CONDICIONES | EXCLUIDO_O_REVISION | Identificador en notacion cientifica; estado/nota vacios. Serie auxiliar (verificar fuente). | https://doi.org/10.5281/zenodo.21509581
FAB065_5E+6 | FABEST | 42CrMo4+QT | FAB065 | Multiaxial | Unnotched hourglass hollow | -1 | 312.7838 | 20 | 180.4763 | 20 | 90 | PUNTO_CURVA_NO_ENSAYO | ELEGIBLE_CONDICIONES | EXCLUIDO_O_REVISION | Identificador en notacion cientifica; estado/nota vacios. Serie auxiliar (verificar fuente). | https://doi.org/10.5281/zenodo.21509581
FAB065_1E+7 | FABEST | 42CrMo4+QT | FAB065 | Multiaxial | Unnotched hourglass hollow | -1 | 287.242 | 20 | 165.7386 | 20 | 90 | PUNTO_CURVA_NO_ENSAYO | ELEGIBLE_CONDICIONES | EXCLUIDO_O_REVISION | Identificador en notacion cientifica; estado/nota vacios. Serie auxiliar (verificar fuente). | https://doi.org/10.5281/zenodo.21509581
FAB065_2E+7 | FABEST | 42CrMo4+QT | FAB065 | Multiaxial | Unnotched hourglass hollow | -1 | 263.7859 | 20 | 152.2045 | 20 | 90 | PUNTO_CURVA_NO_ENSAYO | ELEGIBLE_CONDICIONES | EXCLUIDO_O_REVISION | Identificador en notacion cientifica; estado/nota vacios. Serie auxiliar (verificar fuente). | https://doi.org/10.5281/zenodo.21509581
FAB065_5E+7 | FABEST | 42CrMo4+QT | FAB065 | Multiaxial | Unnotched hourglass hollow | -1 | 235.6921 | 20 | 135.9943 | 20 | 90 | PUNTO_CURVA_NO_ENSAYO | ELEGIBLE_CONDICIONES | EXCLUIDO_O_REVISION | Identificador en notacion cientifica; estado/nota vacios. Serie auxiliar (verificar fuente). | https://doi.org/10.5281/zenodo.21509581
FAB065_1E+8 | FABEST | 42CrMo4+QT | FAB065 | Multiaxial | Unnotched hourglass hollow | -1 | 216.4456 | 20 | 124.8891 | 20 | 90 | PUNTO_CURVA_NO_ENSAYO | ELEGIBLE_CONDICIONES | EXCLUIDO_O_REVISION | Identificador en notacion cientifica; estado/nota vacios. Serie auxiliar (verificar fuente). | https://doi.org/10.5281/zenodo.21509581
FAB065_1E+3 | FABEST | 42CrMo4+QT | FAB065 | Multiaxial | Unnotched hourglass hollow | -1 | 842.3081 | 20 | 486.0118 | 20 | 90 | PUNTO_CURVA_NO_ENSAYO | ELEGIBLE_CONDICIONES | EXCLUIDO_O_REVISION | Identificador en notacion cientifica; estado/nota vacios. Serie auxiliar (verificar fuente). | https://doi.org/10.5281/zenodo.21509581
FAB065_2E+3 | FABEST | 42CrMo4+QT | FAB065 | Multiaxial | Unnotched hourglass hollow | -1 | 774.3581 | 20 | 446.8046 | 20 | 90 | PUNTO_CURVA_NO_ENSAYO | ELEGIBLE_CONDICIONES | EXCLUIDO_O_REVISION | Identificador en notacion cientifica; estado/nota vacios. Serie auxiliar (verificar fuente). | https://doi.org/10.5281/zenodo.21509581
FAB065_5E+3 | FABEST | 42CrMo4+QT | FAB065 | Multiaxial | Unnotched hourglass hollow | -1 | 693.5782 | 20 | 400.1946 | 20 | 90 | PUNTO_CURVA_NO_ENSAYO | ELEGIBLE_CONDICIONES | EXCLUIDO_O_REVISION | Identificador en notacion cientifica; estado/nota vacios. Serie auxiliar (verificar fuente). | https://doi.org/10.5281/zenodo.21509581
FAB065_1E+4 | FABEST | 42CrMo4+QT | FAB065 | Multiaxial | Unnotched hourglass hollow | -1 | 639.2748 | 20 | 368.8615 | 20 | 90 | PUNTO_CURVA_NO_ENSAYO | ELEGIBLE_CONDICIONES | EXCLUIDO_O_REVISION | Identificador en notacion cientifica; estado/nota vacios. Serie auxiliar (verificar fuente). | https://doi.org/10.5281/zenodo.21509581
FAB065_2E+4 | FABEST | 42CrMo4+QT | FAB065 | Multiaxial | Unnotched hourglass hollow | -1 | 591.1024 | 20 | 341.0661 | 20 | 90 | PUNTO_CURVA_NO_ENSAYO | ELEGIBLE_CONDICIONES | EXCLUIDO_O_REVISION | Identificador en notacion cientifica; estado/nota vacios. Serie auxiliar (verificar fuente). | https://doi.org/10.5281/zenodo.21509581
FAB065_5E+4 | FABEST | 42CrMo4+QT | FAB065 | Multiaxial | Unnotched hourglass hollow | -1 | 537.9148 | 20 | 310.3768 | 20 | 90 | PUNTO_CURVA_NO_ENSAYO | ELEGIBLE_CONDICIONES | EXCLUIDO_O_REVISION | Identificador en notacion cientifica; estado/nota vacios. Serie auxiliar (verificar fuente). | https://doi.org/10.5281/zenodo.21509581
FAB065_1E+5 | FABEST | 42CrMo4+QT | FAB065 | Multiaxial | Unnotched hourglass hollow | -1 | 506.7193 | 20 | 292.377 | 20 | 90 | PUNTO_CURVA_NO_ENSAYO | ELEGIBLE_CONDICIONES | EXCLUIDO_O_REVISION | Identificador en notacion cientifica; estado/nota vacios. Serie auxiliar (verificar fuente). | https://doi.org/10.5281/zenodo.21509581
FAB065_2E+5 | FABEST | 42CrMo4+QT | FAB065 | Multiaxial | Unnotched hourglass hollow | -1 | 483.8537 | 20 | 279.1836 | 20 | 90 | PUNTO_CURVA_NO_ENSAYO | ELEGIBLE_CONDICIONES | EXCLUIDO_O_REVISION | Identificador en notacion cientifica; estado/nota vacios. Serie auxiliar (verificar fuente). | https://doi.org/10.5281/zenodo.21509581
FAB065_5E+5 | FABEST | 42CrMo4+QT | FAB065 | Multiaxial | Unnotched hourglass hollow | -1 | 465.2015 | 20 | 268.4212 | 20 | 90 | PUNTO_CURVA_NO_ENSAYO | ELEGIBLE_CONDICIONES | EXCLUIDO_O_REVISION | Identificador en notacion cientifica; estado/nota vacios. Serie auxiliar (verificar fuente). | https://doi.org/10.5281/zenodo.21509581
FAB065_1E+6 | FABEST | 42CrMo4+QT | FAB065 | Multiaxial | Unnotched hourglass hollow | -1 | 457.5848 | 20 | 264.0264 | 20 | 90 | PUNTO_CURVA_NO_ENSAYO | ELEGIBLE_CONDICIONES | EXCLUIDO_O_REVISION | Identificador en notacion cientifica; estado/nota vacios. Serie auxiliar (verificar fuente). | https://doi.org/10.5281/zenodo.21509581
FAB065_2E+6 | FABEST | 42CrMo4+QT | FAB065 | Multiaxial | Unnotched hourglass hollow | -1 | 453.4083 | 20 | 261.6166 | 20 | 90 | PUNTO_CURVA_NO_ENSAYO | ELEGIBLE_CONDICIONES | EXCLUIDO_O_REVISION | Identificador en notacion cientifica; estado/nota vacios. Serie auxiliar (verificar fuente). | https://doi.org/10.5281/zenodo.21509581
FAB065_5E+6 | FABEST | 42CrMo4+QT | FAB065 | Multiaxial | Unnotched hourglass hollow | -1 | 450.7638 | 20 | 260.0907 | 20 | 90 | PUNTO_CURVA_NO_ENSAYO | ELEGIBLE_CONDICIONES | EXCLUIDO_O_REVISION | Identificador en notacion cientifica; estado/nota vacios. Serie auxiliar (verificar fuente). | https://doi.org/10.5281/zenodo.21509581
FAB065_1E+7 | FABEST | 42CrMo4+QT | FAB065 | Multiaxial | Unnotched hourglass hollow | -1 | 449.8572 | 20 | 259.5676 | 20 | 90 | PUNTO_CURVA_NO_ENSAYO | ELEGIBLE_CONDICIONES | EXCLUIDO_O_REVISION | Identificador en notacion cientifica; estado/nota vacios. Serie auxiliar (verificar fuente). | https://doi.org/10.5281/zenodo.21509581
FAB065_2E+7 | FABEST | 42CrMo4+QT | FAB065 | Multiaxial | Unnotched hourglass hollow | -1 | 449.3989 | 20 | 259.3031 | 20 | 90 | PUNTO_CURVA_NO_ENSAYO | ELEGIBLE_CONDICIONES | EXCLUIDO_O_REVISION | Identificador en notacion cientifica; estado/nota vacios. Serie auxiliar (verificar fuente). | https://doi.org/10.5281/zenodo.21509581
FAB065_5E+7 | FABEST | 42CrMo4+QT | FAB065 | Multiaxial | Unnotched hourglass hollow | -1 | 449.1223 | 20 | 259.1436 | 20 | 90 | PUNTO_CURVA_NO_ENSAYO | ELEGIBLE_CONDICIONES | EXCLUIDO_O_REVISION | Identificador en notacion cientifica; estado/nota vacios. Serie auxiliar (verificar fuente). | https://doi.org/10.5281/zenodo.21509581
FAB065_1E+8 | FABEST | 42CrMo4+QT | FAB065 | Multiaxial | Unnotched hourglass hollow | -1 | 449.0298 | 20 | 259.0902 | 20 | 90 | PUNTO_CURVA_NO_ENSAYO | ELEGIBLE_CONDICIONES | EXCLUIDO_O_REVISION | Identificador en notacion cientifica; estado/nota vacios. Serie auxiliar (verificar fuente). | https://doi.org/10.5281/zenodo.21509581
FAB065_1E+3 | FABEST | 42CrMo4+QT | FAB065 | Multiaxial | Unnotched hourglass hollow | -1 | 804.6861 | 20 | 464.3039 | 20 | 90 | PUNTO_CURVA_NO_ENSAYO | ELEGIBLE_CONDICIONES | EXCLUIDO_O_REVISION | Identificador en notacion cientifica; estado/nota vacios. Serie auxiliar (verificar fuente). | https://doi.org/10.5281/zenodo.21509581
FAB065_2E+3 | FABEST | 42CrMo4+QT | FAB065 | Multiaxial | Unnotched hourglass hollow | -1 | 760.0212 | 20 | 438.5322 | 20 | 90 | PUNTO_CURVA_NO_ENSAYO | ELEGIBLE_CONDICIONES | EXCLUIDO_O_REVISION | Identificador en notacion cientifica; estado/nota vacios. Serie auxiliar (verificar fuente). | https://doi.org/10.5281/zenodo.21509581
FAB065_5E+3 | FABEST | 42CrMo4+QT | FAB065 | Multiaxial | Unnotched hourglass hollow | -1 | 700.9773 | 20 | 404.4639 | 20 | 90 | PUNTO_CURVA_NO_ENSAYO | ELEGIBLE_CONDICIONES | EXCLUIDO_O_REVISION | Identificador en notacion cientifica; estado/nota vacios. Serie auxiliar (verificar fuente). | https://doi.org/10.5281/zenodo.21509581
FAB065_1E+4 | FABEST | 42CrMo4+QT | FAB065 | Multiaxial | Unnotched hourglass hollow | -1 | 656.3124 | 20 | 378.6922 | 20 | 90 | PUNTO_CURVA_NO_ENSAYO | ELEGIBLE_CONDICIONES | EXCLUIDO_O_REVISION | Identificador en notacion cientifica; estado/nota vacios. Serie auxiliar (verificar fuente). | https://doi.org/10.5281/zenodo.21509581
FAB065_2E+4 | FABEST | 42CrMo4+QT | FAB065 | Multiaxial | Unnotched hourglass hollow | -1 | 611.6475 | 20 | 352.9206 | 20 | 90 | PUNTO_CURVA_NO_ENSAYO | ELEGIBLE_CONDICIONES | EXCLUIDO_O_REVISION | Identificador en notacion cientifica; estado/nota vacios. Serie auxiliar (verificar fuente). | https://doi.org/10.5281/zenodo.21509581
FAB065_5E+4 | FABEST | 42CrMo4+QT | FAB065 | Multiaxial | Unnotched hourglass hollow | -1 | 552.6036 | 20 | 318.8523 | 20 | 90 | PUNTO_CURVA_NO_ENSAYO | ELEGIBLE_CONDICIONES | EXCLUIDO_O_REVISION | Identificador en notacion cientifica; estado/nota vacios. Serie auxiliar (verificar fuente). | https://doi.org/10.5281/zenodo.21509581
FAB065_1E+5 | FABEST | 42CrMo4+QT | FAB065 | Multiaxial | Unnotched hourglass hollow | -1 | 507.9387 | 20 | 293.0806 | 20 | 90 | PUNTO_CURVA_NO_ENSAYO | ELEGIBLE_CONDICIONES | EXCLUIDO_O_REVISION | Identificador en notacion cientifica; estado/nota vacios. Serie auxiliar (verificar fuente). | https://doi.org/10.5281/zenodo.21509581
FAB065_2E+5 | FABEST | 42CrMo4+QT | FAB065 | Multiaxial | Unnotched hourglass hollow | -1 | 463.2738 | 20 | 267.309 | 20 | 90 | PUNTO_CURVA_NO_ENSAYO | ELEGIBLE_CONDICIONES | EXCLUIDO_O_REVISION | Identificador en notacion cientifica; estado/nota vacios. Serie auxiliar (verificar fuente). | https://doi.org/10.5281/zenodo.21509581
FAB065_5E+5 | FABEST | 42CrMo4+QT | FAB065 | Multiaxial | Unnotched hourglass hollow | -1 | 404.2299 | 20 | 233.2407 | 20 | 90 | PUNTO_CURVA_NO_ENSAYO | ELEGIBLE_CONDICIONES | EXCLUIDO_O_REVISION | Identificador en notacion cientifica; estado/nota vacios. Serie auxiliar (verificar fuente). | https://doi.org/10.5281/zenodo.21509581
FAB065_1E+6 | FABEST | 42CrMo4+QT | FAB065 | Multiaxial | Unnotched hourglass hollow | -1 | 359.565 | 20 | 207.469 | 20 | 90 | PUNTO_CURVA_NO_ENSAYO | ELEGIBLE_CONDICIONES | EXCLUIDO_O_REVISION | Identificador en notacion cientifica; estado/nota vacios. Serie auxiliar (verificar fuente). | https://doi.org/10.5281/zenodo.21509581
FAB065_2E+6 | FABEST | 42CrMo4+QT | FAB065 | Multiaxial | Unnotched hourglass hollow | -1 | 314.9001 | 20 | 181.6973 | 20 | 90 | PUNTO_CURVA_NO_ENSAYO | ELEGIBLE_CONDICIONES | EXCLUIDO_O_REVISION | Identificador en notacion cientifica; estado/nota vacios. Serie auxiliar (verificar fuente). | https://doi.org/10.5281/zenodo.21509581
FAB065_5E+6 | FABEST | 42CrMo4+QT | FAB065 | Multiaxial | Unnotched hourglass hollow | -1 | 255.8562 | 20 | 147.629 | 20 | 90 | PUNTO_CURVA_NO_ENSAYO | ELEGIBLE_CONDICIONES | EXCLUIDO_O_REVISION | Identificador en notacion cientifica; estado/nota vacios. Serie auxiliar (verificar fuente). | https://doi.org/10.5281/zenodo.21509581
FAB065_1E+7 | FABEST | 42CrMo4+QT | FAB065 | Multiaxial | Unnotched hourglass hollow | -1 | 211.1913 | 20 | 121.8574 | 20 | 90 | PUNTO_CURVA_NO_ENSAYO | ELEGIBLE_CONDICIONES | EXCLUIDO_O_REVISION | Identificador en notacion cientifica; estado/nota vacios. Serie auxiliar (verificar fuente). | https://doi.org/10.5281/zenodo.21509581
FAB065_2E+7 | FABEST | 42CrMo4+QT | FAB065 | Multiaxial | Unnotched hourglass hollow | -1 | 166.5264 | 20 | 96.08571 | 20 | 90 | PUNTO_CURVA_NO_ENSAYO | ELEGIBLE_CONDICIONES | EXCLUIDO_O_REVISION | Identificador en notacion cientifica; estado/nota vacios. Serie auxiliar (verificar fuente). | https://doi.org/10.5281/zenodo.21509581
FAB065_5E+7 | FABEST | 42CrMo4+QT | FAB065 | Multiaxial | Unnotched hourglass hollow | -1 | 107.4825 | 20 | 62.01742 | 20 | 90 | PUNTO_CURVA_NO_ENSAYO | ELEGIBLE_CONDICIONES | EXCLUIDO_O_REVISION | Identificador en notacion cientifica; estado/nota vacios. Serie auxiliar (verificar fuente). | https://doi.org/10.5281/zenodo.21509581
FAB065_1E+8 | FABEST | 42CrMo4+QT | FAB065 | Multiaxial | Unnotched hourglass hollow | -1 | 62.81759 | 20 | 36.24575 | 20 | 90 | PUNTO_CURVA_NO_ENSAYO | ELEGIBLE_CONDICIONES | EXCLUIDO_O_REVISION | Identificador en notacion cientifica; estado/nota vacios. Serie auxiliar (verificar fuente). | https://doi.org/10.5281/zenodo.21509581
FAB070_A35-02 | FABEST | 42CrMo4+QT | FAB070 | Axial | Unnotched hourglass hollow | -1 | 800 | 10 | 4339 | finished |  | ESTADO_INDETERMINADO | ELEGIBLE_CONDICIONES | EXCLUIDO_O_REVISION | Estado de ensayo sin descripcion concluyente del mecanismo de terminacion. | https://doi.org/10.5281/zenodo.21509581
FAB070_A35-01 | FABEST | 42CrMo4+QT | FAB070 | Axial | Unnotched hourglass hollow | -1 | 750 | 10 | 13680 | finished |  | ESTADO_INDETERMINADO | ELEGIBLE_CONDICIONES | EXCLUIDO_O_REVISION | Estado de ensayo sin descripcion concluyente del mecanismo de terminacion. | https://doi.org/10.5281/zenodo.21509581
FAB070_A35-03 | FABEST | 42CrMo4+QT | FAB070 | Axial | Unnotched hourglass hollow | -1 | 700 | 20 | 38302 | finished |  | ESTADO_INDETERMINADO | ELEGIBLE_CONDICIONES | EXCLUIDO_O_REVISION | Estado de ensayo sin descripcion concluyente del mecanismo de terminacion. | https://doi.org/10.5281/zenodo.21509581
FAB070_A35-04 | FABEST | 42CrMo4+QT | FAB070 | Axial | Unnotched hourglass hollow | -1 | 650 | 39 | 104282 | finished |  | ESTADO_INDETERMINADO | ELEGIBLE_CONDICIONES | EXCLUIDO_O_REVISION | Estado de ensayo sin descripcion concluyente del mecanismo de terminacion. | https://doi.org/10.5281/zenodo.21509581
FAB070_A35-06 | FABEST | 42CrMo4+QT | FAB070 | Axial | Unnotched hourglass hollow | -1 | 615 | 30 | 131464 | finished |  | ESTADO_INDETERMINADO | ELEGIBLE_CONDICIONES | EXCLUIDO_O_REVISION | Estado de ensayo sin descripcion concluyente del mecanismo de terminacion. | https://doi.org/10.5281/zenodo.21509581
FAB070_A35-07 | FABEST | 42CrMo4+QT | FAB070 | Axial | Unnotched hourglass hollow | -1 | 605 | 30 | 181720 | finished |  | ESTADO_INDETERMINADO | ELEGIBLE_CONDICIONES | EXCLUIDO_O_REVISION | Estado de ensayo sin descripcion concluyente del mecanismo de terminacion. | https://doi.org/10.5281/zenodo.21509581
FAB070_A35-05 | FABEST | 42CrMo4+QT | FAB070 | Axial | Unnotched hourglass hollow | -1 | 630 | 39 | 186481 | finished |  | ESTADO_INDETERMINADO | ELEGIBLE_CONDICIONES | EXCLUIDO_O_REVISION | Estado de ensayo sin descripcion concluyente del mecanismo de terminacion. | https://doi.org/10.5281/zenodo.21509581
FAB070_A35-08 | FABEST | 42CrMo4+QT | FAB070 | Axial | Unnotched hourglass hollow | -1 | 590 | 30 | 252223 | finished |  | ESTADO_INDETERMINADO | ELEGIBLE_CONDICIONES | EXCLUIDO_O_REVISION | Estado de ensayo sin descripcion concluyente del mecanismo de terminacion. | https://doi.org/10.5281/zenodo.21509581
FAB070_A35-09 | FABEST | 42CrMo4+QT | FAB070 | Axial | Unnotched hourglass hollow | -1 | 570 | 33 | 333885 | finished |  | ESTADO_INDETERMINADO | ELEGIBLE_CONDICIONES | EXCLUIDO_O_REVISION | Estado de ensayo sin descripcion concluyente del mecanismo de terminacion. | https://doi.org/10.5281/zenodo.21509581
FAB070_A35-10 | FABEST | 42CrMo4+QT | FAB070 | Axial | Unnotched hourglass hollow | -1 | 530 | 39 | 461347 | finished |  | ESTADO_INDETERMINADO | ELEGIBLE_CONDICIONES | EXCLUIDO_O_REVISION | Estado de ensayo sin descripcion concluyente del mecanismo de terminacion. | https://doi.org/10.5281/zenodo.21509581
FAB070_1E+3 | FABEST | 42CrMo4+QT | FAB070 | Axial | Unnotched hourglass hollow | -1 | 945.532 | 28 | 1000 |  |  | PUNTO_CURVA_NO_ENSAYO | ELEGIBLE_CONDICIONES | EXCLUIDO_O_REVISION | Identificador en notacion cientifica; estado/nota vacios. Serie auxiliar (verificar fuente). | https://doi.org/10.5281/zenodo.21509581
FAB070_2E+3 | FABEST | 42CrMo4+QT | FAB070 | Axial | Unnotched hourglass hollow | -1 | 890.4095 | 28 | 2000 |  |  | PUNTO_CURVA_NO_ENSAYO | ELEGIBLE_CONDICIONES | EXCLUIDO_O_REVISION | Identificador en notacion cientifica; estado/nota vacios. Serie auxiliar (verificar fuente). | https://doi.org/10.5281/zenodo.21509581
FAB070_5E+3 | FABEST | 42CrMo4+QT | FAB070 | Axial | Unnotched hourglass hollow | -1 | 822.442 | 28 | 5000 |  |  | PUNTO_CURVA_NO_ENSAYO | ELEGIBLE_CONDICIONES | EXCLUIDO_O_REVISION | Identificador en notacion cientifica; estado/nota vacios. Serie auxiliar (verificar fuente). | https://doi.org/10.5281/zenodo.21509581
FAB070_1E+4 | FABEST | 42CrMo4+QT | FAB070 | Axial | Unnotched hourglass hollow | -1 | 774.4954 | 28 | 10000 |  |  | PUNTO_CURVA_NO_ENSAYO | ELEGIBLE_CONDICIONES | EXCLUIDO_O_REVISION | Identificador en notacion cientifica; estado/nota vacios. Serie auxiliar (verificar fuente). | https://doi.org/10.5281/zenodo.21509581
FAB070_2E+4 | FABEST | 42CrMo4+QT | FAB070 | Axial | Unnotched hourglass hollow | -1 | 729.3439 | 28 | 20000 |  |  | PUNTO_CURVA_NO_ENSAYO | ELEGIBLE_CONDICIONES | EXCLUIDO_O_REVISION | Identificador en notacion cientifica; estado/nota vacios. Serie auxiliar (verificar fuente). | https://doi.org/10.5281/zenodo.21509581
FAB070_5E+4 | FABEST | 42CrMo4+QT | FAB070 | Axial | Unnotched hourglass hollow | -1 | 673.671 | 28 | 50000 |  |  | PUNTO_CURVA_NO_ENSAYO | ELEGIBLE_CONDICIONES | EXCLUIDO_O_REVISION | Identificador en notacion cientifica; estado/nota vacios. Serie auxiliar (verificar fuente). | https://doi.org/10.5281/zenodo.21509581
FAB070_1E+5 | FABEST | 42CrMo4+QT | FAB070 | Axial | Unnotched hourglass hollow | -1 | 634.3974 | 28 | 100000 |  |  | PUNTO_CURVA_NO_ENSAYO | ELEGIBLE_CONDICIONES | EXCLUIDO_O_REVISION | Identificador en notacion cientifica; estado/nota vacios. Serie auxiliar (verificar fuente). | https://doi.org/10.5281/zenodo.21509581
FAB070_2E+5 | FABEST | 42CrMo4+QT | FAB070 | Axial | Unnotched hourglass hollow | -1 | 597.4133 | 28 | 200000 |  |  | PUNTO_CURVA_NO_ENSAYO | ELEGIBLE_CONDICIONES | EXCLUIDO_O_REVISION | Identificador en notacion cientifica; estado/nota vacios. Serie auxiliar (verificar fuente). | https://doi.org/10.5281/zenodo.21509581
FAB070_5E+5 | FABEST | 42CrMo4+QT | FAB070 | Axial | Unnotched hourglass hollow | -1 | 551.8111 | 28 | 500000 |  |  | PUNTO_CURVA_NO_ENSAYO | ELEGIBLE_CONDICIONES | EXCLUIDO_O_REVISION | Identificador en notacion cientifica; estado/nota vacios. Serie auxiliar (verificar fuente). | https://doi.org/10.5281/zenodo.21509581
FAB070_1E+6 | FABEST | 42CrMo4+QT | FAB070 | Axial | Unnotched hourglass hollow | -1 | 519.6417 | 28 | 1000000 |  |  | PUNTO_CURVA_NO_ENSAYO | ELEGIBLE_CONDICIONES | EXCLUIDO_O_REVISION | Identificador en notacion cientifica; estado/nota vacios. Serie auxiliar (verificar fuente). | https://doi.org/10.5281/zenodo.21509581
FAB070_2E+6 | FABEST | 42CrMo4+QT | FAB070 | Axial | Unnotched hourglass hollow | -1 | 489.3476 | 28 | 2000000 |  |  | PUNTO_CURVA_NO_ENSAYO | ELEGIBLE_CONDICIONES | EXCLUIDO_O_REVISION | Identificador en notacion cientifica; estado/nota vacios. Serie auxiliar (verificar fuente). | https://doi.org/10.5281/zenodo.21509581
FAB070_5E+6 | FABEST | 42CrMo4+QT | FAB070 | Axial | Unnotched hourglass hollow | -1 | 451.9944 | 28 | 5000000 |  |  | PUNTO_CURVA_NO_ENSAYO | ELEGIBLE_CONDICIONES | EXCLUIDO_O_REVISION | Identificador en notacion cientifica; estado/nota vacios. Serie auxiliar (verificar fuente). | https://doi.org/10.5281/zenodo.21509581
FAB070_1E+7 | FABEST | 42CrMo4+QT | FAB070 | Axial | Unnotched hourglass hollow | -1 | 425.644 | 28 | 10000000 |  |  | PUNTO_CURVA_NO_ENSAYO | ELEGIBLE_CONDICIONES | EXCLUIDO_O_REVISION | Identificador en notacion cientifica; estado/nota vacios. Serie auxiliar (verificar fuente). | https://doi.org/10.5281/zenodo.21509581
FAB070_2E+7 | FABEST | 42CrMo4+QT | FAB070 | Axial | Unnotched hourglass hollow | -1 | 400.8298 | 28 | 20000000 |  |  | PUNTO_CURVA_NO_ENSAYO | ELEGIBLE_CONDICIONES | EXCLUIDO_O_REVISION | Identificador en notacion cientifica; estado/nota vacios. Serie auxiliar (verificar fuente). | https://doi.org/10.5281/zenodo.21509581
FAB070_5E+7 | FABEST | 42CrMo4+QT | FAB070 | Axial | Unnotched hourglass hollow | -1 | 370.2334 | 28 | 50000000 |  |  | PUNTO_CURVA_NO_ENSAYO | ELEGIBLE_CONDICIONES | EXCLUIDO_O_REVISION | Identificador en notacion cientifica; estado/nota vacios. Serie auxiliar (verificar fuente). | https://doi.org/10.5281/zenodo.21509581
FAB070_1E+8 | FABEST | 42CrMo4+QT | FAB070 | Axial | Unnotched hourglass hollow | -1 | 348.6495 | 28 | 100000000 |  |  | PUNTO_CURVA_NO_ENSAYO | ELEGIBLE_CONDICIONES | EXCLUIDO_O_REVISION | Identificador en notacion cientifica; estado/nota vacios. Serie auxiliar (verificar fuente). | https://doi.org/10.5281/zenodo.21509581
FAB070_1E+3 | FABEST | 42CrMo4+QT | FAB070 | Axial | Unnotched hourglass hollow | -1 | 811.704 | 28 | 1000 |  |  | PUNTO_CURVA_NO_ENSAYO | ELEGIBLE_CONDICIONES | EXCLUIDO_O_REVISION | Identificador en notacion cientifica; estado/nota vacios. Serie auxiliar (verificar fuente). | https://doi.org/10.5281/zenodo.21509581
FAB070_2E+3 | FABEST | 42CrMo4+QT | FAB070 | Axial | Unnotched hourglass hollow | -1 | 805.9894 | 28 | 2000 |  |  | PUNTO_CURVA_NO_ENSAYO | ELEGIBLE_CONDICIONES | EXCLUIDO_O_REVISION | Identificador en notacion cientifica; estado/nota vacios. Serie auxiliar (verificar fuente). | https://doi.org/10.5281/zenodo.21509581
FAB070_5E+3 | FABEST | 42CrMo4+QT | FAB070 | Axial | Unnotched hourglass hollow | -1 | 790.8764 | 28 | 5000 |  |  | PUNTO_CURVA_NO_ENSAYO | ELEGIBLE_CONDICIONES | EXCLUIDO_O_REVISION | Identificador en notacion cientifica; estado/nota vacios. Serie auxiliar (verificar fuente). | https://doi.org/10.5281/zenodo.21509581
FAB070_1E+4 | FABEST | 42CrMo4+QT | FAB070 | Axial | Unnotched hourglass hollow | -1 | 770.604 | 28 | 10000 |  |  | PUNTO_CURVA_NO_ENSAYO | ELEGIBLE_CONDICIONES | EXCLUIDO_O_REVISION | Identificador en notacion cientifica; estado/nota vacios. Serie auxiliar (verificar fuente). | https://doi.org/10.5281/zenodo.21509581
FAB070_2E+4 | FABEST | 42CrMo4+QT | FAB070 | Axial | Unnotched hourglass hollow | -1 | 741.0431 | 28 | 20000 |  |  | PUNTO_CURVA_NO_ENSAYO | ELEGIBLE_CONDICIONES | EXCLUIDO_O_REVISION | Identificador en notacion cientifica; estado/nota vacios. Serie auxiliar (verificar fuente). | https://doi.org/10.5281/zenodo.21509581
FAB070_5E+4 | FABEST | 42CrMo4+QT | FAB070 | Axial | Unnotched hourglass hollow | -1 | 689.6459 | 28 | 50000 |  |  | PUNTO_CURVA_NO_ENSAYO | ELEGIBLE_CONDICIONES | EXCLUIDO_O_REVISION | Identificador en notacion cientifica; estado/nota vacios. Serie auxiliar (verificar fuente). | https://doi.org/10.5281/zenodo.21509581
FAB070_1E+5 | FABEST | 42CrMo4+QT | FAB070 | Axial | Unnotched hourglass hollow | -1 | 645.4755 | 28 | 100000 |  |  | PUNTO_CURVA_NO_ENSAYO | ELEGIBLE_CONDICIONES | EXCLUIDO_O_REVISION | Identificador en notacion cientifica; estado/nota vacios. Serie auxiliar (verificar fuente). | https://doi.org/10.5281/zenodo.21509581
FAB070_2E+5 | FABEST | 42CrMo4+QT | FAB070 | Axial | Unnotched hourglass hollow | -1 | 600.3016 | 28 | 200000 |  |  | PUNTO_CURVA_NO_ENSAYO | ELEGIBLE_CONDICIONES | EXCLUIDO_O_REVISION | Identificador en notacion cientifica; estado/nota vacios. Serie auxiliar (verificar fuente). | https://doi.org/10.5281/zenodo.21509581
FAB070_5E+5 | FABEST | 42CrMo4+QT | FAB070 | Axial | Unnotched hourglass hollow | -1 | 542.4911 | 28 | 500000 |  |  | PUNTO_CURVA_NO_ENSAYO | ELEGIBLE_CONDICIONES | EXCLUIDO_O_REVISION | Identificador en notacion cientifica; estado/nota vacios. Serie auxiliar (verificar fuente). | https://doi.org/10.5281/zenodo.21509581
FAB070_1E+6 | FABEST | 42CrMo4+QT | FAB070 | Axial | Unnotched hourglass hollow | -1 | 501.4651 | 28 | 1000000 |  |  | PUNTO_CURVA_NO_ENSAYO | ELEGIBLE_CONDICIONES | EXCLUIDO_O_REVISION | Identificador en notacion cientifica; estado/nota vacios. Serie auxiliar (verificar fuente). | https://doi.org/10.5281/zenodo.21509581
FAB070_2E+6 | FABEST | 42CrMo4+QT | FAB070 | Axial | Unnotched hourglass hollow | -1 | 463.1546 | 28 | 2000000 |  |  | PUNTO_CURVA_NO_ENSAYO | ELEGIBLE_CONDICIONES | EXCLUIDO_O_REVISION | Identificador en notacion cientifica; estado/nota vacios. Serie auxiliar (verificar fuente). | https://doi.org/10.5281/zenodo.21509581
FAB070_5E+6 | FABEST | 42CrMo4+QT | FAB070 | Axial | Unnotched hourglass hollow | -1 | 416.7095 | 28 | 5000000 |  |  | PUNTO_CURVA_NO_ENSAYO | ELEGIBLE_CONDICIONES | EXCLUIDO_O_REVISION | Identificador en notacion cientifica; estado/nota vacios. Serie auxiliar (verificar fuente). | https://doi.org/10.5281/zenodo.21509581
FAB070_1E+7 | FABEST | 42CrMo4+QT | FAB070 | Axial | Unnotched hourglass hollow | -1 | 384.6117 | 28 | 10000000 |  |  | PUNTO_CURVA_NO_ENSAYO | ELEGIBLE_CONDICIONES | EXCLUIDO_O_REVISION | Identificador en notacion cientifica; estado/nota vacios. Serie auxiliar (verificar fuente). | https://doi.org/10.5281/zenodo.21509581
FAB070_2E+7 | FABEST | 42CrMo4+QT | FAB070 | Axial | Unnotched hourglass hollow | -1 | 354.9558 | 28 | 20000000 |  |  | PUNTO_CURVA_NO_ENSAYO | ELEGIBLE_CONDICIONES | EXCLUIDO_O_REVISION | Identificador en notacion cientifica; estado/nota vacios. Serie auxiliar (verificar fuente). | https://doi.org/10.5281/zenodo.21509581
FAB070_5E+7 | FABEST | 42CrMo4+QT | FAB070 | Axial | Unnotched hourglass hollow | -1 | 319.213 | 28 | 50000000 |  |  | PUNTO_CURVA_NO_ENSAYO | ELEGIBLE_CONDICIONES | EXCLUIDO_O_REVISION | Identificador en notacion cientifica; estado/nota vacios. Serie auxiliar (verificar fuente). | https://doi.org/10.5281/zenodo.21509581
FAB070_1E+8 | FABEST | 42CrMo4+QT | FAB070 | Axial | Unnotched hourglass hollow | -1 | 294.5797 | 28 | 100000000 |  |  | PUNTO_CURVA_NO_ENSAYO | ELEGIBLE_CONDICIONES | EXCLUIDO_O_REVISION | Identificador en notacion cientifica; estado/nota vacios. Serie auxiliar (verificar fuente). | https://doi.org/10.5281/zenodo.21509581
FAB070_1E+3 | FABEST | 42CrMo4+QT | FAB070 | Axial | Unnotched hourglass hollow | -1 | 899.6952 | 28 | 1000 |  |  | PUNTO_CURVA_NO_ENSAYO | ELEGIBLE_CONDICIONES | EXCLUIDO_O_REVISION | Identificador en notacion cientifica; estado/nota vacios. Serie auxiliar (verificar fuente). | https://doi.org/10.5281/zenodo.21509581
FAB070_2E+3 | FABEST | 42CrMo4+QT | FAB070 | Axial | Unnotched hourglass hollow | -1 | 860.4502 | 28 | 2000 |  |  | PUNTO_CURVA_NO_ENSAYO | ELEGIBLE_CONDICIONES | EXCLUIDO_O_REVISION | Identificador en notacion cientifica; estado/nota vacios. Serie auxiliar (verificar fuente). | https://doi.org/10.5281/zenodo.21509581
FAB070_5E+3 | FABEST | 42CrMo4+QT | FAB070 | Axial | Unnotched hourglass hollow | -1 | 808.571 | 28 | 5000 |  |  | PUNTO_CURVA_NO_ENSAYO | ELEGIBLE_CONDICIONES | EXCLUIDO_O_REVISION | Identificador en notacion cientifica; estado/nota vacios. Serie auxiliar (verificar fuente). | https://doi.org/10.5281/zenodo.21509581
FAB070_1E+4 | FABEST | 42CrMo4+QT | FAB070 | Axial | Unnotched hourglass hollow | -1 | 769.326 | 28 | 10000 |  |  | PUNTO_CURVA_NO_ENSAYO | ELEGIBLE_CONDICIONES | EXCLUIDO_O_REVISION | Identificador en notacion cientifica; estado/nota vacios. Serie auxiliar (verificar fuente). | https://doi.org/10.5281/zenodo.21509581
FAB070_2E+4 | FABEST | 42CrMo4+QT | FAB070 | Axial | Unnotched hourglass hollow | -1 | 730.081 | 28 | 20000 |  |  | PUNTO_CURVA_NO_ENSAYO | ELEGIBLE_CONDICIONES | EXCLUIDO_O_REVISION | Identificador en notacion cientifica; estado/nota vacios. Serie auxiliar (verificar fuente). | https://doi.org/10.5281/zenodo.21509581
FAB070_5E+4 | FABEST | 42CrMo4+QT | FAB070 | Axial | Unnotched hourglass hollow | -1 | 678.2018 | 28 | 50000 |  |  | PUNTO_CURVA_NO_ENSAYO | ELEGIBLE_CONDICIONES | EXCLUIDO_O_REVISION | Identificador en notacion cientifica; estado/nota vacios. Serie auxiliar (verificar fuente). | https://doi.org/10.5281/zenodo.21509581
FAB070_1E+5 | FABEST | 42CrMo4+QT | FAB070 | Axial | Unnotched hourglass hollow | -1 | 638.9568 | 28 | 100000 |  |  | PUNTO_CURVA_NO_ENSAYO | ELEGIBLE_CONDICIONES | EXCLUIDO_O_REVISION | Identificador en notacion cientifica; estado/nota vacios. Serie auxiliar (verificar fuente). | https://doi.org/10.5281/zenodo.21509581
FAB070_2E+5 | FABEST | 42CrMo4+QT | FAB070 | Axial | Unnotched hourglass hollow | -1 | 599.7118 | 28 | 200000 |  |  | PUNTO_CURVA_NO_ENSAYO | ELEGIBLE_CONDICIONES | EXCLUIDO_O_REVISION | Identificador en notacion cientifica; estado/nota vacios. Serie auxiliar (verificar fuente). | https://doi.org/10.5281/zenodo.21509581
FAB070_5E+5 | FABEST | 42CrMo4+QT | FAB070 | Axial | Unnotched hourglass hollow | -1 | 547.8326 | 28 | 500000 |  |  | PUNTO_CURVA_NO_ENSAYO | ELEGIBLE_CONDICIONES | EXCLUIDO_O_REVISION | Identificador en notacion cientifica; estado/nota vacios. Serie auxiliar (verificar fuente). | https://doi.org/10.5281/zenodo.21509581
FAB070_1E+6 | FABEST | 42CrMo4+QT | FAB070 | Axial | Unnotched hourglass hollow | -1 | 508.5876 | 28 | 1000000 |  |  | PUNTO_CURVA_NO_ENSAYO | ELEGIBLE_CONDICIONES | EXCLUIDO_O_REVISION | Identificador en notacion cientifica; estado/nota vacios. Serie auxiliar (verificar fuente). | https://doi.org/10.5281/zenodo.21509581
FAB070_2E+6 | FABEST | 42CrMo4+QT | FAB070 | Axial | Unnotched hourglass hollow | -1 | 469.3426 | 28 | 2000000 |  |  | PUNTO_CURVA_NO_ENSAYO | ELEGIBLE_CONDICIONES | EXCLUIDO_O_REVISION | Identificador en notacion cientifica; estado/nota vacios. Serie auxiliar (verificar fuente). | https://doi.org/10.5281/zenodo.21509581
FAB070_5E+6 | FABEST | 42CrMo4+QT | FAB070 | Axial | Unnotched hourglass hollow | -1 | 417.4634 | 28 | 5000000 |  |  | PUNTO_CURVA_NO_ENSAYO | ELEGIBLE_CONDICIONES | EXCLUIDO_O_REVISION | Identificador en notacion cientifica; estado/nota vacios. Serie auxiliar (verificar fuente). | https://doi.org/10.5281/zenodo.21509581
FAB070_1E+7 | FABEST | 42CrMo4+QT | FAB070 | Axial | Unnotched hourglass hollow | -1 | 378.2184 | 28 | 10000000 |  |  | PUNTO_CURVA_NO_ENSAYO | ELEGIBLE_CONDICIONES | EXCLUIDO_O_REVISION | Identificador en notacion cientifica; estado/nota vacios. Serie auxiliar (verificar fuente). | https://doi.org/10.5281/zenodo.21509581
FAB070_2E+7 | FABEST | 42CrMo4+QT | FAB070 | Axial | Unnotched hourglass hollow | -1 | 338.9734 | 28 | 20000000 |  |  | PUNTO_CURVA_NO_ENSAYO | ELEGIBLE_CONDICIONES | EXCLUIDO_O_REVISION | Identificador en notacion cientifica; estado/nota vacios. Serie auxiliar (verificar fuente). | https://doi.org/10.5281/zenodo.21509581
FAB070_5E+7 | FABEST | 42CrMo4+QT | FAB070 | Axial | Unnotched hourglass hollow | -1 | 287.0942 | 28 | 50000000 |  |  | PUNTO_CURVA_NO_ENSAYO | ELEGIBLE_CONDICIONES | EXCLUIDO_O_REVISION | Identificador en notacion cientifica; estado/nota vacios. Serie auxiliar (verificar fuente). | https://doi.org/10.5281/zenodo.21509581
FAB070_1E+8 | FABEST | 42CrMo4+QT | FAB070 | Axial | Unnotched hourglass hollow | -1 | 247.8492 | 28 | 100000000 |  |  | PUNTO_CURVA_NO_ENSAYO | ELEGIBLE_CONDICIONES | EXCLUIDO_O_REVISION | Identificador en notacion cientifica; estado/nota vacios. Serie auxiliar (verificar fuente). | https://doi.org/10.5281/zenodo.21509581
FAB072_A35-20 | FABEST | 42CrMo4+QT | FAB072 | Torsion | Unnotched hourglass hollow | -1 | 470.5 | 10 | 9484 | finished |  | ESTADO_INDETERMINADO | OTRAS_CONDICIONES | EXCLUIDO_O_REVISION | Estado de ensayo sin descripcion concluyente del mecanismo de terminacion. | https://doi.org/10.5281/zenodo.21509581
FAB072_A35-12 | FABEST | 42CrMo4+QT | FAB072 | Torsion | Unnotched hourglass hollow | -1 | 461.9 | 20 | 13726 | finished |  | ESTADO_INDETERMINADO | OTRAS_CONDICIONES | EXCLUIDO_O_REVISION | Estado de ensayo sin descripcion concluyente del mecanismo de terminacion. | https://doi.org/10.5281/zenodo.21509581
FAB072_A35-13 | FABEST | 42CrMo4+QT | FAB072 | Torsion | Unnotched hourglass hollow | -1 | 450.3 | 10 | 15359 | finished |  | ESTADO_INDETERMINADO | OTRAS_CONDICIONES | EXCLUIDO_O_REVISION | Estado de ensayo sin descripcion concluyente del mecanismo de terminacion. | https://doi.org/10.5281/zenodo.21509581
FAB072_A35-15B | FABEST | 42CrMo4+QT | FAB072 | Torsion | Unnotched hourglass hollow | -1 | 456.1 | 20 | 23115 | finished |  | ESTADO_INDETERMINADO | OTRAS_CONDICIONES | EXCLUIDO_O_REVISION | Estado de ensayo sin descripcion concluyente del mecanismo de terminacion. | https://doi.org/10.5281/zenodo.21509581
FAB072_A35-19 | FABEST | 42CrMo4+QT | FAB072 | Torsion | Unnotched hourglass hollow | -1 | 433 | 20 | 54323 | finished |  | ESTADO_INDETERMINADO | OTRAS_CONDICIONES | EXCLUIDO_O_REVISION | Estado de ensayo sin descripcion concluyente del mecanismo de terminacion. | https://doi.org/10.5281/zenodo.21509581
FAB072_A35-17 | FABEST | 42CrMo4+QT | FAB072 | Torsion | Unnotched hourglass hollow | -1 | 409.9 | 5 | 70791 | finished |  | ESTADO_INDETERMINADO | OTRAS_CONDICIONES | EXCLUIDO_O_REVISION | Estado de ensayo sin descripcion concluyente del mecanismo de terminacion. | https://doi.org/10.5281/zenodo.21509581
FAB072_A35-18B | FABEST | 42CrMo4+QT | FAB072 | Torsion | Unnotched hourglass hollow | -1 | 447.4 | 20 | 96116 | finished |  | ESTADO_INDETERMINADO | OTRAS_CONDICIONES | EXCLUIDO_O_REVISION | Estado de ensayo sin descripcion concluyente del mecanismo de terminacion. | https://doi.org/10.5281/zenodo.21509581
FAB072_A35-14 | FABEST | 42CrMo4+QT | FAB072 | Torsion | Unnotched hourglass hollow | -1 | 438.8 | 32 | 98503 | finished |  | ESTADO_INDETERMINADO | OTRAS_CONDICIONES | EXCLUIDO_O_REVISION | Estado de ensayo sin descripcion concluyente del mecanismo de terminacion. | https://doi.org/10.5281/zenodo.21509581
FAB072_A35-11 | FABEST | 42CrMo4+QT | FAB072 | Torsion | Unnotched hourglass hollow | -1 | 421.5 | 10 | 104876 | finished |  | ESTADO_INDETERMINADO | OTRAS_CONDICIONES | EXCLUIDO_O_REVISION | Estado de ensayo sin descripcion concluyente del mecanismo de terminacion. | https://doi.org/10.5281/zenodo.21509581
FAB072_A35-16 | FABEST | 42CrMo4+QT | FAB072 | Torsion | Unnotched hourglass hollow | -1 | 415.7 | 20 | 115048 | finished |  | ESTADO_INDETERMINADO | OTRAS_CONDICIONES | EXCLUIDO_O_REVISION | Estado de ensayo sin descripcion concluyente del mecanismo de terminacion. | https://doi.org/10.5281/zenodo.21509581
FAB072_A35-18 | FABEST | 42CrMo4+QT | FAB072 | Torsion | Unnotched hourglass hollow | -1 | 404.1 | 32 | 2902278 | interrupted |  | CENSURA_CONFIRMABLE | OTRAS_CONDICIONES | EXCLUIDO_O_REVISION | Estado interrupted y ciclos registrados; verificar criterio de fin del ensayo. | https://doi.org/10.5281/zenodo.21509581
FAB072_A35-15 | FABEST | 42CrMo4+QT | FAB072 | Torsion | Unnotched hourglass hollow | -1 | 398.4 | 32 | 3648698 | interrupted |  | CENSURA_CONFIRMABLE | OTRAS_CONDICIONES | EXCLUIDO_O_REVISION | Estado interrupted y ciclos registrados; verificar criterio de fin del ensayo. | https://doi.org/10.5281/zenodo.21509581
FAB072_1E+3 | FABEST | 42CrMo4+QT | FAB072 | Torsion | Unnotched hourglass hollow | -1 | 550.1045 | 20 | 1000 |  |  | PUNTO_CURVA_NO_ENSAYO | OTRAS_CONDICIONES | EXCLUIDO_O_REVISION | Identificador en notacion cientifica; estado/nota vacios. Serie auxiliar (verificar fuente). | https://doi.org/10.5281/zenodo.21509581
FAB072_2E+3 | FABEST | 42CrMo4+QT | FAB072 | Torsion | Unnotched hourglass hollow | -1 | 527.9059 | 20 | 2000 |  |  | PUNTO_CURVA_NO_ENSAYO | OTRAS_CONDICIONES | EXCLUIDO_O_REVISION | Identificador en notacion cientifica; estado/nota vacios. Serie auxiliar (verificar fuente). | https://doi.org/10.5281/zenodo.21509581
FAB072_5E+3 | FABEST | 42CrMo4+QT | FAB072 | Torsion | Unnotched hourglass hollow | -1 | 499.9297 | 20 | 5000 |  |  | PUNTO_CURVA_NO_ENSAYO | OTRAS_CONDICIONES | EXCLUIDO_O_REVISION | Identificador en notacion cientifica; estado/nota vacios. Serie auxiliar (verificar fuente). | https://doi.org/10.5281/zenodo.21509581
FAB072_1E+4 | FABEST | 42CrMo4+QT | FAB072 | Torsion | Unnotched hourglass hollow | -1 | 479.7558 | 20 | 10000 |  |  | PUNTO_CURVA_NO_ENSAYO | OTRAS_CONDICIONES | EXCLUIDO_O_REVISION | Identificador en notacion cientifica; estado/nota vacios. Serie auxiliar (verificar fuente). | https://doi.org/10.5281/zenodo.21509581
FAB072_2E+4 | FABEST | 42CrMo4+QT | FAB072 | Torsion | Unnotched hourglass hollow | -1 | 460.396 | 20 | 20000 |  |  | PUNTO_CURVA_NO_ENSAYO | OTRAS_CONDICIONES | EXCLUIDO_O_REVISION | Identificador en notacion cientifica; estado/nota vacios. Serie auxiliar (verificar fuente). | https://doi.org/10.5281/zenodo.21509581
FAB072_5E+4 | FABEST | 42CrMo4+QT | FAB072 | Torsion | Unnotched hourglass hollow | -1 | 435.9974 | 20 | 50000 |  |  | PUNTO_CURVA_NO_ENSAYO | OTRAS_CONDICIONES | EXCLUIDO_O_REVISION | Identificador en notacion cientifica; estado/nota vacios. Serie auxiliar (verificar fuente). | https://doi.org/10.5281/zenodo.21509581
FAB072_1E+5 | FABEST | 42CrMo4+QT | FAB072 | Torsion | Unnotched hourglass hollow | -1 | 418.4034 | 20 | 100000 |  |  | PUNTO_CURVA_NO_ENSAYO | OTRAS_CONDICIONES | EXCLUIDO_O_REVISION | Identificador en notacion cientifica; estado/nota vacios. Serie auxiliar (verificar fuente). | https://doi.org/10.5281/zenodo.21509581
FAB072_2E+5 | FABEST | 42CrMo4+QT | FAB072 | Torsion | Unnotched hourglass hollow | -1 | 401.5194 | 20 | 200000 |  |  | PUNTO_CURVA_NO_ENSAYO | OTRAS_CONDICIONES | EXCLUIDO_O_REVISION | Identificador en notacion cientifica; estado/nota vacios. Serie auxiliar (verificar fuente). | https://doi.org/10.5281/zenodo.21509581
FAB072_5E+5 | FABEST | 42CrMo4+QT | FAB072 | Torsion | Unnotched hourglass hollow | -1 | 380.241 | 20 | 500000 |  |  | PUNTO_CURVA_NO_ENSAYO | OTRAS_CONDICIONES | EXCLUIDO_O_REVISION | Identificador en notacion cientifica; estado/nota vacios. Serie auxiliar (verificar fuente). | https://doi.org/10.5281/zenodo.21509581
FAB072_1E+6 | FABEST | 42CrMo4+QT | FAB072 | Torsion | Unnotched hourglass hollow | -1 | 364.8969 | 20 | 1000000 |  |  | PUNTO_CURVA_NO_ENSAYO | OTRAS_CONDICIONES | EXCLUIDO_O_REVISION | Identificador en notacion cientifica; estado/nota vacios. Serie auxiliar (verificar fuente). | https://doi.org/10.5281/zenodo.21509581
FAB072_2E+6 | FABEST | 42CrMo4+QT | FAB072 | Torsion | Unnotched hourglass hollow | -1 | 350.1721 | 20 | 2000000 |  |  | PUNTO_CURVA_NO_ENSAYO | OTRAS_CONDICIONES | EXCLUIDO_O_REVISION | Identificador en notacion cientifica; estado/nota vacios. Serie auxiliar (verificar fuente). | https://doi.org/10.5281/zenodo.21509581
FAB072_5E+6 | FABEST | 42CrMo4+QT | FAB072 | Torsion | Unnotched hourglass hollow | -1 | 331.6148 | 20 | 5000000 |  |  | PUNTO_CURVA_NO_ENSAYO | OTRAS_CONDICIONES | EXCLUIDO_O_REVISION | Identificador en notacion cientifica; estado/nota vacios. Serie auxiliar (verificar fuente). | https://doi.org/10.5281/zenodo.21509581
FAB072_1E+7 | FABEST | 42CrMo4+QT | FAB072 | Torsion | Unnotched hourglass hollow | -1 | 318.233 | 20 | 10000000 |  |  | PUNTO_CURVA_NO_ENSAYO | OTRAS_CONDICIONES | EXCLUIDO_O_REVISION | Identificador en notacion cientifica; estado/nota vacios. Serie auxiliar (verificar fuente). | https://doi.org/10.5281/zenodo.21509581
FAB072_2E+7 | FABEST | 42CrMo4+QT | FAB072 | Torsion | Unnotched hourglass hollow | -1 | 305.3912 | 20 | 20000000 |  |  | PUNTO_CURVA_NO_ENSAYO | OTRAS_CONDICIONES | EXCLUIDO_O_REVISION | Identificador en notacion cientifica; estado/nota vacios. Serie auxiliar (verificar fuente). | https://doi.org/10.5281/zenodo.21509581
FAB072_5E+7 | FABEST | 42CrMo4+QT | FAB072 | Torsion | Unnotched hourglass hollow | -1 | 289.2071 | 20 | 50000000 |  |  | PUNTO_CURVA_NO_ENSAYO | OTRAS_CONDICIONES | EXCLUIDO_O_REVISION | Identificador en notacion cientifica; estado/nota vacios. Serie auxiliar (verificar fuente). | https://doi.org/10.5281/zenodo.21509581
FAB072_1E+8 | FABEST | 42CrMo4+QT | FAB072 | Torsion | Unnotched hourglass hollow | -1 | 277.5366 | 20 | 100000000 |  |  | PUNTO_CURVA_NO_ENSAYO | OTRAS_CONDICIONES | EXCLUIDO_O_REVISION | Identificador en notacion cientifica; estado/nota vacios. Serie auxiliar (verificar fuente). | https://doi.org/10.5281/zenodo.21509581
FAB072_1E+3 | FABEST | 42CrMo4+QT | FAB072 | Torsion | Unnotched hourglass hollow | -1 | 517.2266 | 20 | 1000 |  |  | PUNTO_CURVA_NO_ENSAYO | OTRAS_CONDICIONES | EXCLUIDO_O_REVISION | Identificador en notacion cientifica; estado/nota vacios. Serie auxiliar (verificar fuente). | https://doi.org/10.5281/zenodo.21509581
FAB072_2E+3 | FABEST | 42CrMo4+QT | FAB072 | Torsion | Unnotched hourglass hollow | -1 | 507.3454 | 20 | 2000 |  |  | PUNTO_CURVA_NO_ENSAYO | OTRAS_CONDICIONES | EXCLUIDO_O_REVISION | Identificador en notacion cientifica; estado/nota vacios. Serie auxiliar (verificar fuente). | https://doi.org/10.5281/zenodo.21509581
FAB072_5E+3 | FABEST | 42CrMo4+QT | FAB072 | Torsion | Unnotched hourglass hollow | -1 | 487.113 | 20 | 5000 |  |  | PUNTO_CURVA_NO_ENSAYO | OTRAS_CONDICIONES | EXCLUIDO_O_REVISION | Identificador en notacion cientifica; estado/nota vacios. Serie auxiliar (verificar fuente). | https://doi.org/10.5281/zenodo.21509581
FAB072_1E+4 | FABEST | 42CrMo4+QT | FAB072 | Torsion | Unnotched hourglass hollow | -1 | 468.4757 | 20 | 10000 |  |  | PUNTO_CURVA_NO_ENSAYO | OTRAS_CONDICIONES | EXCLUIDO_O_REVISION | Identificador en notacion cientifica; estado/nota vacios. Serie auxiliar (verificar fuente). | https://doi.org/10.5281/zenodo.21509581
FAB072_2E+4 | FABEST | 42CrMo4+QT | FAB072 | Torsion | Unnotched hourglass hollow | -1 | 450.9885 | 20 | 20000 |  |  | PUNTO_CURVA_NO_ENSAYO | OTRAS_CONDICIONES | EXCLUIDO_O_REVISION | Identificador en notacion cientifica; estado/nota vacios. Serie auxiliar (verificar fuente). | https://doi.org/10.5281/zenodo.21509581
FAB072_5E+4 | FABEST | 42CrMo4+QT | FAB072 | Torsion | Unnotched hourglass hollow | -1 | 434.3071 | 20 | 50000 |  |  | PUNTO_CURVA_NO_ENSAYO | OTRAS_CONDICIONES | EXCLUIDO_O_REVISION | Identificador en notacion cientifica; estado/nota vacios. Serie auxiliar (verificar fuente). | https://doi.org/10.5281/zenodo.21509581
FAB072_1E+5 | FABEST | 42CrMo4+QT | FAB072 | Torsion | Unnotched hourglass hollow | -1 | 426.9124 | 20 | 100000 |  |  | PUNTO_CURVA_NO_ENSAYO | OTRAS_CONDICIONES | EXCLUIDO_O_REVISION | Identificador en notacion cientifica; estado/nota vacios. Serie auxiliar (verificar fuente). | https://doi.org/10.5281/zenodo.21509581
FAB072_2E+5 | FABEST | 42CrMo4+QT | FAB072 | Torsion | Unnotched hourglass hollow | -1 | 422.7256 | 20 | 200000 |  |  | PUNTO_CURVA_NO_ENSAYO | OTRAS_CONDICIONES | EXCLUIDO_O_REVISION | Identificador en notacion cientifica; estado/nota vacios. Serie auxiliar (verificar fuente). | https://doi.org/10.5281/zenodo.21509581
FAB072_5E+5 | FABEST | 42CrMo4+QT | FAB072 | Torsion | Unnotched hourglass hollow | -1 | 420.0288 | 20 | 500000 |  |  | PUNTO_CURVA_NO_ENSAYO | OTRAS_CONDICIONES | EXCLUIDO_O_REVISION | Identificador en notacion cientifica; estado/nota vacios. Serie auxiliar (verificar fuente). | https://doi.org/10.5281/zenodo.21509581
FAB072_1E+6 | FABEST | 42CrMo4+QT | FAB072 | Torsion | Unnotched hourglass hollow | -1 | 419.0962 | 20 | 1000000 |  |  | PUNTO_CURVA_NO_ENSAYO | OTRAS_CONDICIONES | EXCLUIDO_O_REVISION | Identificador en notacion cientifica; estado/nota vacios. Serie auxiliar (verificar fuente). | https://doi.org/10.5281/zenodo.21509581
FAB072_2E+6 | FABEST | 42CrMo4+QT | FAB072 | Torsion | Unnotched hourglass hollow | -1 | 418.6234 | 20 | 2000000 |  |  | PUNTO_CURVA_NO_ENSAYO | OTRAS_CONDICIONES | EXCLUIDO_O_REVISION | Identificador en notacion cientifica; estado/nota vacios. Serie auxiliar (verificar fuente). | https://doi.org/10.5281/zenodo.21509581
FAB072_5E+6 | FABEST | 42CrMo4+QT | FAB072 | Torsion | Unnotched hourglass hollow | -1 | 418.3375 | 20 | 5000000 |  |  | PUNTO_CURVA_NO_ENSAYO | OTRAS_CONDICIONES | EXCLUIDO_O_REVISION | Identificador en notacion cientifica; estado/nota vacios. Serie auxiliar (verificar fuente). | https://doi.org/10.5281/zenodo.21509581
FAB072_1E+7 | FABEST | 42CrMo4+QT | FAB072 | Torsion | Unnotched hourglass hollow | -1 | 418.2418 | 20 | 10000000 |  |  | PUNTO_CURVA_NO_ENSAYO | OTRAS_CONDICIONES | EXCLUIDO_O_REVISION | Identificador en notacion cientifica; estado/nota vacios. Serie auxiliar (verificar fuente). | https://doi.org/10.5281/zenodo.21509581
FAB072_2E+7 | FABEST | 42CrMo4+QT | FAB072 | Torsion | Unnotched hourglass hollow | -1 | 418.194 | 20 | 20000000 |  |  | PUNTO_CURVA_NO_ENSAYO | OTRAS_CONDICIONES | EXCLUIDO_O_REVISION | Identificador en notacion cientifica; estado/nota vacios. Serie auxiliar (verificar fuente). | https://doi.org/10.5281/zenodo.21509581
FAB072_5E+7 | FABEST | 42CrMo4+QT | FAB072 | Torsion | Unnotched hourglass hollow | -1 | 418.1652 | 20 | 50000000 |  |  | PUNTO_CURVA_NO_ENSAYO | OTRAS_CONDICIONES | EXCLUIDO_O_REVISION | Identificador en notacion cientifica; estado/nota vacios. Serie auxiliar (verificar fuente). | https://doi.org/10.5281/zenodo.21509581
FAB072_1E+8 | FABEST | 42CrMo4+QT | FAB072 | Torsion | Unnotched hourglass hollow | -1 | 418.1556 | 20 | 100000000 |  |  | PUNTO_CURVA_NO_ENSAYO | OTRAS_CONDICIONES | EXCLUIDO_O_REVISION | Identificador en notacion cientifica; estado/nota vacios. Serie auxiliar (verificar fuente). | https://doi.org/10.5281/zenodo.21509581
FAB072_1E+3 | FABEST | 42CrMo4+QT | FAB072 | Torsion | Unnotched hourglass hollow | -1 | 537.5767 | 20 | 1000 |  |  | PUNTO_CURVA_NO_ENSAYO | OTRAS_CONDICIONES | EXCLUIDO_O_REVISION | Identificador en notacion cientifica; estado/nota vacios. Serie auxiliar (verificar fuente). | https://doi.org/10.5281/zenodo.21509581
FAB072_2E+3 | FABEST | 42CrMo4+QT | FAB072 | Torsion | Unnotched hourglass hollow | -1 | 519.6586 | 20 | 2000 |  |  | PUNTO_CURVA_NO_ENSAYO | OTRAS_CONDICIONES | EXCLUIDO_O_REVISION | Identificador en notacion cientifica; estado/nota vacios. Serie auxiliar (verificar fuente). | https://doi.org/10.5281/zenodo.21509581
FAB072_5E+3 | FABEST | 42CrMo4+QT | FAB072 | Torsion | Unnotched hourglass hollow | -1 | 495.9722 | 20 | 5000 |  |  | PUNTO_CURVA_NO_ENSAYO | OTRAS_CONDICIONES | EXCLUIDO_O_REVISION | Identificador en notacion cientifica; estado/nota vacios. Serie auxiliar (verificar fuente). | https://doi.org/10.5281/zenodo.21509581
FAB072_1E+4 | FABEST | 42CrMo4+QT | FAB072 | Torsion | Unnotched hourglass hollow | -1 | 478.0541 | 20 | 10000 |  |  | PUNTO_CURVA_NO_ENSAYO | OTRAS_CONDICIONES | EXCLUIDO_O_REVISION | Identificador en notacion cientifica; estado/nota vacios. Serie auxiliar (verificar fuente). | https://doi.org/10.5281/zenodo.21509581
FAB072_2E+4 | FABEST | 42CrMo4+QT | FAB072 | Torsion | Unnotched hourglass hollow | -1 | 460.1361 | 20 | 20000 |  |  | PUNTO_CURVA_NO_ENSAYO | OTRAS_CONDICIONES | EXCLUIDO_O_REVISION | Identificador en notacion cientifica; estado/nota vacios. Serie auxiliar (verificar fuente). | https://doi.org/10.5281/zenodo.21509581
FAB072_5E+4 | FABEST | 42CrMo4+QT | FAB072 | Torsion | Unnotched hourglass hollow | -1 | 436.4497 | 20 | 50000 |  |  | PUNTO_CURVA_NO_ENSAYO | OTRAS_CONDICIONES | EXCLUIDO_O_REVISION | Identificador en notacion cientifica; estado/nota vacios. Serie auxiliar (verificar fuente). | https://doi.org/10.5281/zenodo.21509581
FAB072_1E+5 | FABEST | 42CrMo4+QT | FAB072 | Torsion | Unnotched hourglass hollow | -1 | 418.5316 | 20 | 100000 |  |  | PUNTO_CURVA_NO_ENSAYO | OTRAS_CONDICIONES | EXCLUIDO_O_REVISION | Identificador en notacion cientifica; estado/nota vacios. Serie auxiliar (verificar fuente). | https://doi.org/10.5281/zenodo.21509581
FAB072_2E+5 | FABEST | 42CrMo4+QT | FAB072 | Torsion | Unnotched hourglass hollow | -1 | 400.6136 | 20 | 200000 |  |  | PUNTO_CURVA_NO_ENSAYO | OTRAS_CONDICIONES | EXCLUIDO_O_REVISION | Identificador en notacion cientifica; estado/nota vacios. Serie auxiliar (verificar fuente). | https://doi.org/10.5281/zenodo.21509581
FAB072_5E+5 | FABEST | 42CrMo4+QT | FAB072 | Torsion | Unnotched hourglass hollow | -1 | 376.9272 | 20 | 500000 |  |  | PUNTO_CURVA_NO_ENSAYO | OTRAS_CONDICIONES | EXCLUIDO_O_REVISION | Identificador en notacion cientifica; estado/nota vacios. Serie auxiliar (verificar fuente). | https://doi.org/10.5281/zenodo.21509581
FAB072_1E+6 | FABEST | 42CrMo4+QT | FAB072 | Torsion | Unnotched hourglass hollow | -1 | 359.0091 | 20 | 1000000 |  |  | PUNTO_CURVA_NO_ENSAYO | OTRAS_CONDICIONES | EXCLUIDO_O_REVISION | Identificador en notacion cientifica; estado/nota vacios. Serie auxiliar (verificar fuente). | https://doi.org/10.5281/zenodo.21509581
FAB072_2E+6 | FABEST | 42CrMo4+QT | FAB072 | Torsion | Unnotched hourglass hollow | -1 | 341.0911 | 20 | 2000000 |  |  | PUNTO_CURVA_NO_ENSAYO | OTRAS_CONDICIONES | EXCLUIDO_O_REVISION | Identificador en notacion cientifica; estado/nota vacios. Serie auxiliar (verificar fuente). | https://doi.org/10.5281/zenodo.21509581
FAB072_5E+6 | FABEST | 42CrMo4+QT | FAB072 | Torsion | Unnotched hourglass hollow | -1 | 317.4047 | 20 | 5000000 |  |  | PUNTO_CURVA_NO_ENSAYO | OTRAS_CONDICIONES | EXCLUIDO_O_REVISION | Identificador en notacion cientifica; estado/nota vacios. Serie auxiliar (verificar fuente). | https://doi.org/10.5281/zenodo.21509581
FAB072_1E+7 | FABEST | 42CrMo4+QT | FAB072 | Torsion | Unnotched hourglass hollow | -1 | 299.4866 | 20 | 10000000 |  |  | PUNTO_CURVA_NO_ENSAYO | OTRAS_CONDICIONES | EXCLUIDO_O_REVISION | Identificador en notacion cientifica; estado/nota vacios. Serie auxiliar (verificar fuente). | https://doi.org/10.5281/zenodo.21509581
FAB072_2E+7 | FABEST | 42CrMo4+QT | FAB072 | Torsion | Unnotched hourglass hollow | -1 | 281.5686 | 20 | 20000000 |  |  | PUNTO_CURVA_NO_ENSAYO | OTRAS_CONDICIONES | EXCLUIDO_O_REVISION | Identificador en notacion cientifica; estado/nota vacios. Serie auxiliar (verificar fuente). | https://doi.org/10.5281/zenodo.21509581
FAB072_5E+7 | FABEST | 42CrMo4+QT | FAB072 | Torsion | Unnotched hourglass hollow | -1 | 257.8822 | 20 | 50000000 |  |  | PUNTO_CURVA_NO_ENSAYO | OTRAS_CONDICIONES | EXCLUIDO_O_REVISION | Identificador en notacion cientifica; estado/nota vacios. Serie auxiliar (verificar fuente). | https://doi.org/10.5281/zenodo.21509581
FAB072_1E+8 | FABEST | 42CrMo4+QT | FAB072 | Torsion | Unnotched hourglass hollow | -1 | 239.9641 | 20 | 100000000 |  |  | PUNTO_CURVA_NO_ENSAYO | OTRAS_CONDICIONES | EXCLUIDO_O_REVISION | Identificador en notacion cientifica; estado/nota vacios. Serie auxiliar (verificar fuente). | https://doi.org/10.5281/zenodo.21509581
FAB074_A35-21 | FABEST | 42CrMo4+QT | FAB074 | Multiaxial | Unnotched hourglass hollow | -1 | 565.7 | 20 | 326.4089 | 20 | 0 | AUXILIAR_O_PENDIENTE | ELEGIBLE_CONDICIONES | EXCLUIDO_O_REVISION | Sin evidencia suficiente de evento individual. | https://doi.org/10.5281/zenodo.21509581
FAB074_A35-30B | FABEST | 42CrMo4+QT | FAB074 | Multiaxial | Unnotched hourglass hollow | -1 | 548 | 20 | 316.196 | 20 | 0 | AUXILIAR_O_PENDIENTE | ELEGIBLE_CONDICIONES | EXCLUIDO_O_REVISION | Sin evidencia suficiente de evento individual. | https://doi.org/10.5281/zenodo.21509581
FAB074_A35-22 | FABEST | 42CrMo4+QT | FAB074 | Multiaxial | Unnotched hourglass hollow | -1 | 530.4 | 20 | 306.0408 | 20 | 0 | AUXILIAR_O_PENDIENTE | ELEGIBLE_CONDICIONES | EXCLUIDO_O_REVISION | Sin evidencia suficiente de evento individual. | https://doi.org/10.5281/zenodo.21509581
FAB074_A35-23 | FABEST | 42CrMo4+QT | FAB074 | Multiaxial | Unnotched hourglass hollow | -1 | 495 | 20 | 285.615 | 20 | 0 | AUXILIAR_O_PENDIENTE | ELEGIBLE_CONDICIONES | EXCLUIDO_O_REVISION | Sin evidencia suficiente de evento individual. | https://doi.org/10.5281/zenodo.21509581
FAB074_A35-24 | FABEST | 42CrMo4+QT | FAB074 | Multiaxial | Unnotched hourglass hollow | -1 | 477.4 | 32 | 275.4598 | 32 | 0 | AUXILIAR_O_PENDIENTE | ELEGIBLE_CONDICIONES | EXCLUIDO_O_REVISION | Sin evidencia suficiente de evento individual. | https://doi.org/10.5281/zenodo.21509581
FAB074_A35-29 | FABEST | 42CrMo4+QT | FAB074 | Multiaxial | Unnotched hourglass hollow | -1 | 441.8 | 10 | 254.9186 | 10 | 0 | AUXILIAR_O_PENDIENTE | ELEGIBLE_CONDICIONES | EXCLUIDO_O_REVISION | Sin evidencia suficiente de evento individual. | https://doi.org/10.5281/zenodo.21509581
FAB074_A35-28 | FABEST | 42CrMo4+QT | FAB074 | Multiaxial | Unnotched hourglass hollow | -1 | 431.3 | 32 | 248.8601 | 32 | 0 | AUXILIAR_O_PENDIENTE | ELEGIBLE_CONDICIONES | EXCLUIDO_O_REVISION | Sin evidencia suficiente de evento individual. | https://doi.org/10.5281/zenodo.21509581
FAB074_A35-25 | FABEST | 42CrMo4+QT | FAB074 | Multiaxial | Unnotched hourglass hollow | -1 | 459.7 | 20 | 265.2469 | 20 | 0 | AUXILIAR_O_PENDIENTE | ELEGIBLE_CONDICIONES | EXCLUIDO_O_REVISION | Sin evidencia suficiente de evento individual. | https://doi.org/10.5281/zenodo.21509581
FAB074_A35-27 | FABEST | 42CrMo4+QT | FAB074 | Multiaxial | Unnotched hourglass hollow | -1 | 422.8 | 32 | 243.9556 | 32 | 0 | AUXILIAR_O_PENDIENTE | ELEGIBLE_CONDICIONES | EXCLUIDO_O_REVISION | Sin evidencia suficiente de evento individual. | https://doi.org/10.5281/zenodo.21509581
FAB074_A35-26 | FABEST | 42CrMo4+QT | FAB074 | Multiaxial | Unnotched hourglass hollow | -1 | 448.9 | 32 | 259.0153 | 32 | 0 | AUXILIAR_O_PENDIENTE | ELEGIBLE_CONDICIONES | EXCLUIDO_O_REVISION | Sin evidencia suficiente de evento individual. | https://doi.org/10.5281/zenodo.21509581
FAB074_A35-30 | FABEST | 42CrMo4+QT | FAB074 | Multiaxial | Unnotched hourglass hollow | -1 | 413.6 | 25 | 238.6472 | 25 | 0 | AUXILIAR_O_PENDIENTE | ELEGIBLE_CONDICIONES | EXCLUIDO_O_REVISION | Sin evidencia suficiente de evento individual. | https://doi.org/10.5281/zenodo.21509581
FAB074_1E+3 | FABEST | 42CrMo4+QT | FAB074 | Multiaxial | Unnotched hourglass hollow | -1 | 654.8427 | 25 | 377.8443 | 25 | 0 | PUNTO_CURVA_NO_ENSAYO | ELEGIBLE_CONDICIONES | EXCLUIDO_O_REVISION | Identificador en notacion cientifica; estado/nota vacios. Serie auxiliar (verificar fuente). | https://doi.org/10.5281/zenodo.21509581
FAB074_2E+3 | FABEST | 42CrMo4+QT | FAB074 | Multiaxial | Unnotched hourglass hollow | -1 | 626.0721 | 25 | 361.2436 | 25 | 0 | PUNTO_CURVA_NO_ENSAYO | ELEGIBLE_CONDICIONES | EXCLUIDO_O_REVISION | Identificador en notacion cientifica; estado/nota vacios. Serie auxiliar (verificar fuente). | https://doi.org/10.5281/zenodo.21509581
FAB074_5E+3 | FABEST | 42CrMo4+QT | FAB074 | Multiaxial | Unnotched hourglass hollow | -1 | 589.9701 | 25 | 340.4128 | 25 | 0 | PUNTO_CURVA_NO_ENSAYO | ELEGIBLE_CONDICIONES | EXCLUIDO_O_REVISION | Identificador en notacion cientifica; estado/nota vacios. Serie auxiliar (verificar fuente). | https://doi.org/10.5281/zenodo.21509581
FAB074_1E+4 | FABEST | 42CrMo4+QT | FAB074 | Multiaxial | Unnotched hourglass hollow | -1 | 564.0497 | 25 | 325.4567 | 25 | 0 | PUNTO_CURVA_NO_ENSAYO | ELEGIBLE_CONDICIONES | EXCLUIDO_O_REVISION | Identificador en notacion cientifica; estado/nota vacios. Serie auxiliar (verificar fuente). | https://doi.org/10.5281/zenodo.21509581
FAB074_2E+4 | FABEST | 42CrMo4+QT | FAB074 | Multiaxial | Unnotched hourglass hollow | -1 | 539.2681 | 25 | 311.1577 | 25 | 0 | PUNTO_CURVA_NO_ENSAYO | ELEGIBLE_CONDICIONES | EXCLUIDO_O_REVISION | Identificador en notacion cientifica; estado/nota vacios. Serie auxiliar (verificar fuente). | https://doi.org/10.5281/zenodo.21509581
FAB074_5E+4 | FABEST | 42CrMo4+QT | FAB074 | Multiaxial | Unnotched hourglass hollow | -1 | 508.1716 | 25 | 293.215 | 25 | 0 | PUNTO_CURVA_NO_ENSAYO | ELEGIBLE_CONDICIONES | EXCLUIDO_O_REVISION | Identificador en notacion cientifica; estado/nota vacios. Serie auxiliar (verificar fuente). | https://doi.org/10.5281/zenodo.21509581
FAB074_1E+5 | FABEST | 42CrMo4+QT | FAB074 | Multiaxial | Unnotched hourglass hollow | -1 | 485.845 | 25 | 280.3326 | 25 | 0 | PUNTO_CURVA_NO_ENSAYO | ELEGIBLE_CONDICIONES | EXCLUIDO_O_REVISION | Identificador en notacion cientifica; estado/nota vacios. Serie auxiliar (verificar fuente). | https://doi.org/10.5281/zenodo.21509581
FAB074_2E+5 | FABEST | 42CrMo4+QT | FAB074 | Multiaxial | Unnotched hourglass hollow | -1 | 464.4993 | 25 | 268.0161 | 25 | 0 | PUNTO_CURVA_NO_ENSAYO | ELEGIBLE_CONDICIONES | EXCLUIDO_O_REVISION | Identificador en notacion cientifica; estado/nota vacios. Serie auxiliar (verificar fuente). | https://doi.org/10.5281/zenodo.21509581
FAB074_5E+5 | FABEST | 42CrMo4+QT | FAB074 | Multiaxial | Unnotched hourglass hollow | -1 | 437.7143 | 25 | 252.5612 | 25 | 0 | PUNTO_CURVA_NO_ENSAYO | ELEGIBLE_CONDICIONES | EXCLUIDO_O_REVISION | Identificador en notacion cientifica; estado/nota vacios. Serie auxiliar (verificar fuente). | https://doi.org/10.5281/zenodo.21509581
FAB074_1E+6 | FABEST | 42CrMo4+QT | FAB074 | Multiaxial | Unnotched hourglass hollow | -1 | 418.4833 | 25 | 241.4648 | 25 | 0 | PUNTO_CURVA_NO_ENSAYO | ELEGIBLE_CONDICIONES | EXCLUIDO_O_REVISION | Identificador en notacion cientifica; estado/nota vacios. Serie auxiliar (verificar fuente). | https://doi.org/10.5281/zenodo.21509581
FAB074_2E+6 | FABEST | 42CrMo4+QT | FAB074 | Multiaxial | Unnotched hourglass hollow | -1 | 400.0971 | 25 | 230.856 | 25 | 0 | PUNTO_CURVA_NO_ENSAYO | ELEGIBLE_CONDICIONES | EXCLUIDO_O_REVISION | Identificador en notacion cientifica; estado/nota vacios. Serie auxiliar (verificar fuente). | https://doi.org/10.5281/zenodo.21509581
FAB074_5E+6 | FABEST | 42CrMo4+QT | FAB074 | Multiaxial | Unnotched hourglass hollow | -1 | 377.0258 | 25 | 217.5439 | 25 | 0 | PUNTO_CURVA_NO_ENSAYO | ELEGIBLE_CONDICIONES | EXCLUIDO_O_REVISION | Identificador en notacion cientifica; estado/nota vacios. Serie auxiliar (verificar fuente). | https://doi.org/10.5281/zenodo.21509581
FAB074_1E+7 | FABEST | 42CrMo4+QT | FAB074 | Multiaxial | Unnotched hourglass hollow | -1 | 360.4611 | 25 | 207.9861 | 25 | 0 | PUNTO_CURVA_NO_ENSAYO | ELEGIBLE_CONDICIONES | EXCLUIDO_O_REVISION | Identificador en notacion cientifica; estado/nota vacios. Serie auxiliar (verificar fuente). | https://doi.org/10.5281/zenodo.21509581
FAB074_2E+7 | FABEST | 42CrMo4+QT | FAB074 | Multiaxial | Unnotched hourglass hollow | -1 | 344.6242 | 25 | 198.8482 | 25 | 0 | PUNTO_CURVA_NO_ENSAYO | ELEGIBLE_CONDICIONES | EXCLUIDO_O_REVISION | Identificador en notacion cientifica; estado/nota vacios. Serie auxiliar (verificar fuente). | https://doi.org/10.5281/zenodo.21509581
FAB074_5E+7 | FABEST | 42CrMo4+QT | FAB074 | Multiaxial | Unnotched hourglass hollow | -1 | 324.7517 | 25 | 187.3817 | 25 | 0 | PUNTO_CURVA_NO_ENSAYO | ELEGIBLE_CONDICIONES | EXCLUIDO_O_REVISION | Identificador en notacion cientifica; estado/nota vacios. Serie auxiliar (verificar fuente). | https://doi.org/10.5281/zenodo.21509581
FAB074_1E+8 | FABEST | 42CrMo4+QT | FAB074 | Multiaxial | Unnotched hourglass hollow | -1 | 310.4837 | 25 | 179.1491 | 25 | 0 | PUNTO_CURVA_NO_ENSAYO | ELEGIBLE_CONDICIONES | EXCLUIDO_O_REVISION | Identificador en notacion cientifica; estado/nota vacios. Serie auxiliar (verificar fuente). | https://doi.org/10.5281/zenodo.21509581
FAB074_1E+3 | FABEST | 42CrMo4+QT | FAB074 | Multiaxial | Unnotched hourglass hollow | -1 | 571.7853 | 25 | 329.9201 | 25 | 0 | PUNTO_CURVA_NO_ENSAYO | ELEGIBLE_CONDICIONES | EXCLUIDO_O_REVISION | Identificador en notacion cientifica; estado/nota vacios. Serie auxiliar (verificar fuente). | https://doi.org/10.5281/zenodo.21509581
FAB074_2E+3 | FABEST | 42CrMo4+QT | FAB074 | Multiaxial | Unnotched hourglass hollow | -1 | 569.7722 | 25 | 328.7586 | 25 | 0 | PUNTO_CURVA_NO_ENSAYO | ELEGIBLE_CONDICIONES | EXCLUIDO_O_REVISION | Identificador en notacion cientifica; estado/nota vacios. Serie auxiliar (verificar fuente). | https://doi.org/10.5281/zenodo.21509581
FAB074_5E+3 | FABEST | 42CrMo4+QT | FAB074 | Multiaxial | Unnotched hourglass hollow | -1 | 564.0453 | 25 | 325.4542 | 25 | 0 | PUNTO_CURVA_NO_ENSAYO | ELEGIBLE_CONDICIONES | EXCLUIDO_O_REVISION | Identificador en notacion cientifica; estado/nota vacios. Serie auxiliar (verificar fuente). | https://doi.org/10.5281/zenodo.21509581
FAB074_1E+4 | FABEST | 42CrMo4+QT | FAB074 | Multiaxial | Unnotched hourglass hollow | -1 | 555.4267 | 25 | 320.4812 | 25 | 0 | PUNTO_CURVA_NO_ENSAYO | ELEGIBLE_CONDICIONES | EXCLUIDO_O_REVISION | Identificador en notacion cientifica; estado/nota vacios. Serie auxiliar (verificar fuente). | https://doi.org/10.5281/zenodo.21509581
FAB074_2E+4 | FABEST | 42CrMo4+QT | FAB074 | Multiaxial | Unnotched hourglass hollow | -1 | 540.9826 | 25 | 312.1469 | 25 | 0 | PUNTO_CURVA_NO_ENSAYO | ELEGIBLE_CONDICIONES | EXCLUIDO_O_REVISION | Identificador en notacion cientifica; estado/nota vacios. Serie auxiliar (verificar fuente). | https://doi.org/10.5281/zenodo.21509581
FAB074_5E+4 | FABEST | 42CrMo4+QT | FAB074 | Multiaxial | Unnotched hourglass hollow | -1 | 511.7613 | 25 | 295.2863 | 25 | 0 | PUNTO_CURVA_NO_ENSAYO | ELEGIBLE_CONDICIONES | EXCLUIDO_O_REVISION | Identificador en notacion cientifica; estado/nota vacios. Serie auxiliar (verificar fuente). | https://doi.org/10.5281/zenodo.21509581
FAB074_1E+5 | FABEST | 42CrMo4+QT | FAB074 | Multiaxial | Unnotched hourglass hollow | -1 | 485.5537 | 25 | 280.1645 | 25 | 0 | PUNTO_CURVA_NO_ENSAYO | ELEGIBLE_CONDICIONES | EXCLUIDO_O_REVISION | Identificador en notacion cientifica; estado/nota vacios. Serie auxiliar (verificar fuente). | https://doi.org/10.5281/zenodo.21509581
FAB074_2E+5 | FABEST | 42CrMo4+QT | FAB074 | Multiaxial | Unnotched hourglass hollow | -1 | 461.8672 | 25 | 266.4974 | 25 | 0 | PUNTO_CURVA_NO_ENSAYO | ELEGIBLE_CONDICIONES | EXCLUIDO_O_REVISION | Identificador en notacion cientifica; estado/nota vacios. Serie auxiliar (verificar fuente). | https://doi.org/10.5281/zenodo.21509581
FAB074_5E+5 | FABEST | 42CrMo4+QT | FAB074 | Multiaxial | Unnotched hourglass hollow | -1 | 440.3141 | 25 | 254.0612 | 25 | 0 | PUNTO_CURVA_NO_ENSAYO | ELEGIBLE_CONDICIONES | EXCLUIDO_O_REVISION | Identificador en notacion cientifica; estado/nota vacios. Serie auxiliar (verificar fuente). | https://doi.org/10.5281/zenodo.21509581
FAB074_1E+6 | FABEST | 42CrMo4+QT | FAB074 | Multiaxial | Unnotched hourglass hollow | -1 | 431.1363 | 25 | 248.7657 | 25 | 0 | PUNTO_CURVA_NO_ENSAYO | ELEGIBLE_CONDICIONES | EXCLUIDO_O_REVISION | Identificador en notacion cientifica; estado/nota vacios. Serie auxiliar (verificar fuente). | https://doi.org/10.5281/zenodo.21509581
FAB074_2E+6 | FABEST | 42CrMo4+QT | FAB074 | Multiaxial | Unnotched hourglass hollow | -1 | 426.0511 | 25 | 245.8315 | 25 | 0 | PUNTO_CURVA_NO_ENSAYO | ELEGIBLE_CONDICIONES | EXCLUIDO_O_REVISION | Identificador en notacion cientifica; estado/nota vacios. Serie auxiliar (verificar fuente). | https://doi.org/10.5281/zenodo.21509581
FAB074_5E+6 | FABEST | 42CrMo4+QT | FAB074 | Multiaxial | Unnotched hourglass hollow | -1 | 422.8196 | 25 | 243.9669 | 25 | 0 | PUNTO_CURVA_NO_ENSAYO | ELEGIBLE_CONDICIONES | EXCLUIDO_O_REVISION | Identificador en notacion cientifica; estado/nota vacios. Serie auxiliar (verificar fuente). | https://doi.org/10.5281/zenodo.21509581
FAB074_1E+7 | FABEST | 42CrMo4+QT | FAB074 | Multiaxial | Unnotched hourglass hollow | -1 | 421.7104 | 25 | 243.3269 | 25 | 0 | PUNTO_CURVA_NO_ENSAYO | ELEGIBLE_CONDICIONES | EXCLUIDO_O_REVISION | Identificador en notacion cientifica; estado/nota vacios. Serie auxiliar (verificar fuente). | https://doi.org/10.5281/zenodo.21509581
FAB074_2E+7 | FABEST | 42CrMo4+QT | FAB074 | Multiaxial | Unnotched hourglass hollow | -1 | 421.1496 | 25 | 243.0033 | 25 | 0 | PUNTO_CURVA_NO_ENSAYO | ELEGIBLE_CONDICIONES | EXCLUIDO_O_REVISION | Identificador en notacion cientifica; estado/nota vacios. Serie auxiliar (verificar fuente). | https://doi.org/10.5281/zenodo.21509581
FAB074_5E+7 | FABEST | 42CrMo4+QT | FAB074 | Multiaxial | Unnotched hourglass hollow | -1 | 420.8111 | 25 | 242.808 | 25 | 0 | PUNTO_CURVA_NO_ENSAYO | ELEGIBLE_CONDICIONES | EXCLUIDO_O_REVISION | Identificador en notacion cientifica; estado/nota vacios. Serie auxiliar (verificar fuente). | https://doi.org/10.5281/zenodo.21509581
FAB074_1E+8 | FABEST | 42CrMo4+QT | FAB074 | Multiaxial | Unnotched hourglass hollow | -1 | 420.6979 | 25 | 242.7427 | 25 | 0 | PUNTO_CURVA_NO_ENSAYO | ELEGIBLE_CONDICIONES | EXCLUIDO_O_REVISION | Identificador en notacion cientifica; estado/nota vacios. Serie auxiliar (verificar fuente). | https://doi.org/10.5281/zenodo.21509581
FAB074_1E+3 | FABEST | 42CrMo4+QT | FAB074 | Multiaxial | Unnotched hourglass hollow | -1 | 633.4938 | 25 | 365.5259 | 25 | 0 | PUNTO_CURVA_NO_ENSAYO | ELEGIBLE_CONDICIONES | EXCLUIDO_O_REVISION | Identificador en notacion cientifica; estado/nota vacios. Serie auxiliar (verificar fuente). | https://doi.org/10.5281/zenodo.21509581
FAB074_2E+3 | FABEST | 42CrMo4+QT | FAB074 | Multiaxial | Unnotched hourglass hollow | -1 | 611.6302 | 25 | 352.9106 | 25 | 0 | PUNTO_CURVA_NO_ENSAYO | ELEGIBLE_CONDICIONES | EXCLUIDO_O_REVISION | Identificador en notacion cientifica; estado/nota vacios. Serie auxiliar (verificar fuente). | https://doi.org/10.5281/zenodo.21509581
FAB074_5E+3 | FABEST | 42CrMo4+QT | FAB074 | Multiaxial | Unnotched hourglass hollow | -1 | 582.7281 | 25 | 336.2341 | 25 | 0 | PUNTO_CURVA_NO_ENSAYO | ELEGIBLE_CONDICIONES | EXCLUIDO_O_REVISION | Identificador en notacion cientifica; estado/nota vacios. Serie auxiliar (verificar fuente). | https://doi.org/10.5281/zenodo.21509581
FAB074_1E+4 | FABEST | 42CrMo4+QT | FAB074 | Multiaxial | Unnotched hourglass hollow | -1 | 560.8645 | 25 | 323.6188 | 25 | 0 | PUNTO_CURVA_NO_ENSAYO | ELEGIBLE_CONDICIONES | EXCLUIDO_O_REVISION | Identificador en notacion cientifica; estado/nota vacios. Serie auxiliar (verificar fuente). | https://doi.org/10.5281/zenodo.21509581
FAB074_2E+4 | FABEST | 42CrMo4+QT | FAB074 | Multiaxial | Unnotched hourglass hollow | -1 | 539.0009 | 25 | 311.0035 | 25 | 0 | PUNTO_CURVA_NO_ENSAYO | ELEGIBLE_CONDICIONES | EXCLUIDO_O_REVISION | Identificador en notacion cientifica; estado/nota vacios. Serie auxiliar (verificar fuente). | https://doi.org/10.5281/zenodo.21509581
FAB074_5E+4 | FABEST | 42CrMo4+QT | FAB074 | Multiaxial | Unnotched hourglass hollow | -1 | 510.0988 | 25 | 294.327 | 25 | 0 | PUNTO_CURVA_NO_ENSAYO | ELEGIBLE_CONDICIONES | EXCLUIDO_O_REVISION | Identificador en notacion cientifica; estado/nota vacios. Serie auxiliar (verificar fuente). | https://doi.org/10.5281/zenodo.21509581
FAB074_1E+5 | FABEST | 42CrMo4+QT | FAB074 | Multiaxial | Unnotched hourglass hollow | -1 | 488.2352 | 25 | 281.7117 | 25 | 0 | PUNTO_CURVA_NO_ENSAYO | ELEGIBLE_CONDICIONES | EXCLUIDO_O_REVISION | Identificador en notacion cientifica; estado/nota vacios. Serie auxiliar (verificar fuente). | https://doi.org/10.5281/zenodo.21509581
FAB074_2E+5 | FABEST | 42CrMo4+QT | FAB074 | Multiaxial | Unnotched hourglass hollow | -1 | 466.3716 | 25 | 269.0964 | 25 | 0 | PUNTO_CURVA_NO_ENSAYO | ELEGIBLE_CONDICIONES | EXCLUIDO_O_REVISION | Identificador en notacion cientifica; estado/nota vacios. Serie auxiliar (verificar fuente). | https://doi.org/10.5281/zenodo.21509581
FAB074_5E+5 | FABEST | 42CrMo4+QT | FAB074 | Multiaxial | Unnotched hourglass hollow | -1 | 437.4695 | 25 | 252.4199 | 25 | 0 | PUNTO_CURVA_NO_ENSAYO | ELEGIBLE_CONDICIONES | EXCLUIDO_O_REVISION | Identificador en notacion cientifica; estado/nota vacios. Serie auxiliar (verificar fuente). | https://doi.org/10.5281/zenodo.21509581
FAB074_1E+6 | FABEST | 42CrMo4+QT | FAB074 | Multiaxial | Unnotched hourglass hollow | -1 | 415.6059 | 25 | 239.8046 | 25 | 0 | PUNTO_CURVA_NO_ENSAYO | ELEGIBLE_CONDICIONES | EXCLUIDO_O_REVISION | Identificador en notacion cientifica; estado/nota vacios. Serie auxiliar (verificar fuente). | https://doi.org/10.5281/zenodo.21509581
FAB074_2E+6 | FABEST | 42CrMo4+QT | FAB074 | Multiaxial | Unnotched hourglass hollow | -1 | 393.7423 | 25 | 227.1893 | 25 | 0 | PUNTO_CURVA_NO_ENSAYO | ELEGIBLE_CONDICIONES | EXCLUIDO_O_REVISION | Identificador en notacion cientifica; estado/nota vacios. Serie auxiliar (verificar fuente). | https://doi.org/10.5281/zenodo.21509581
FAB074_5E+6 | FABEST | 42CrMo4+QT | FAB074 | Multiaxial | Unnotched hourglass hollow | -1 | 364.8402 | 25 | 210.5128 | 25 | 0 | PUNTO_CURVA_NO_ENSAYO | ELEGIBLE_CONDICIONES | EXCLUIDO_O_REVISION | Identificador en notacion cientifica; estado/nota vacios. Serie auxiliar (verificar fuente). | https://doi.org/10.5281/zenodo.21509581
FAB074_1E+7 | FABEST | 42CrMo4+QT | FAB074 | Multiaxial | Unnotched hourglass hollow | -1 | 342.9766 | 25 | 197.8975 | 25 | 0 | PUNTO_CURVA_NO_ENSAYO | ELEGIBLE_CONDICIONES | EXCLUIDO_O_REVISION | Identificador en notacion cientifica; estado/nota vacios. Serie auxiliar (verificar fuente). | https://doi.org/10.5281/zenodo.21509581
FAB074_2E+7 | FABEST | 42CrMo4+QT | FAB074 | Multiaxial | Unnotched hourglass hollow | -1 | 321.113 | 25 | 185.2822 | 25 | 0 | PUNTO_CURVA_NO_ENSAYO | ELEGIBLE_CONDICIONES | EXCLUIDO_O_REVISION | Identificador en notacion cientifica; estado/nota vacios. Serie auxiliar (verificar fuente). | https://doi.org/10.5281/zenodo.21509581
FAB074_5E+7 | FABEST | 42CrMo4+QT | FAB074 | Multiaxial | Unnotched hourglass hollow | -1 | 292.2109 | 25 | 168.6057 | 25 | 0 | PUNTO_CURVA_NO_ENSAYO | ELEGIBLE_CONDICIONES | EXCLUIDO_O_REVISION | Identificador en notacion cientifica; estado/nota vacios. Serie auxiliar (verificar fuente). | https://doi.org/10.5281/zenodo.21509581
FAB074_1E+8 | FABEST | 42CrMo4+QT | FAB074 | Multiaxial | Unnotched hourglass hollow | -1 | 270.3473 | 25 | 155.9904 | 25 | 0 | PUNTO_CURVA_NO_ENSAYO | ELEGIBLE_CONDICIONES | EXCLUIDO_O_REVISION | Identificador en notacion cientifica; estado/nota vacios. Serie auxiliar (verificar fuente). | https://doi.org/10.5281/zenodo.21509581
FAB075_A35-32 | FABEST | 42CrMo4+QT | FAB075 | Multiaxial | Unnotched hourglass hollow | -1 | 565.7 | 20 | 326.4089 | 20 | 90 | AUXILIAR_O_PENDIENTE | ELEGIBLE_CONDICIONES | EXCLUIDO_O_REVISION | Sin evidencia suficiente de evento individual. | https://doi.org/10.5281/zenodo.21509581
FAB075_A35-31 | FABEST | 42CrMo4+QT | FAB075 | Multiaxial | Unnotched hourglass hollow | -1 | 530.4 | 20 | 306.0408 | 20 | 90 | AUXILIAR_O_PENDIENTE | ELEGIBLE_CONDICIONES | EXCLUIDO_O_REVISION | Sin evidencia suficiente de evento individual. | https://doi.org/10.5281/zenodo.21509581
FAB075_A35-38B | FABEST | 42CrMo4+QT | FAB075 | Multiaxial | Unnotched hourglass hollow | -1 | 519.8 | 20 | 299.9246 | 20 | 90 | AUXILIAR_O_PENDIENTE | ELEGIBLE_CONDICIONES | EXCLUIDO_O_REVISION | Sin evidencia suficiente de evento individual. | https://doi.org/10.5281/zenodo.21509581
FAB075_A35-33 | FABEST | 42CrMo4+QT | FAB075 | Multiaxial | Unnotched hourglass hollow | -1 | 495 | 20 | 285.615 | 20 | 90 | AUXILIAR_O_PENDIENTE | ELEGIBLE_CONDICIONES | EXCLUIDO_O_REVISION | Sin evidencia suficiente de evento individual. | https://doi.org/10.5281/zenodo.21509581
FAB075_A35-37 | FABEST | 42CrMo4+QT | FAB075 | Multiaxial | Unnotched hourglass hollow | -1 | 442 | 20 | 255.034 | 20 | 90 | AUXILIAR_O_PENDIENTE | ELEGIBLE_CONDICIONES | EXCLUIDO_O_REVISION | Sin evidencia suficiente de evento individual. | https://doi.org/10.5281/zenodo.21509581
FAB075_A35-34 | FABEST | 42CrMo4+QT | FAB075 | Multiaxial | Unnotched hourglass hollow | -1 | 477.4 | 20 | 275.4598 | 20 | 90 | AUXILIAR_O_PENDIENTE | ELEGIBLE_CONDICIONES | EXCLUIDO_O_REVISION | Sin evidencia suficiente de evento individual. | https://doi.org/10.5281/zenodo.21509581
FAB075_A35-36 | FABEST | 42CrMo4+QT | FAB075 | Multiaxial | Unnotched hourglass hollow | -1 | 448.9 | 10 | 259.0153 | 10 | 90 | AUXILIAR_O_PENDIENTE | ELEGIBLE_CONDICIONES | EXCLUIDO_O_REVISION | Sin evidencia suficiente de evento individual. | https://doi.org/10.5281/zenodo.21509581
FAB075_A35-39 | FABEST | 42CrMo4+QT | FAB075 | Multiaxial | Unnotched hourglass hollow | -1 | 438.4 | 20 | 252.9568 | 20 | 90 | AUXILIAR_O_PENDIENTE | ELEGIBLE_CONDICIONES | EXCLUIDO_O_REVISION | Sin evidencia suficiente de evento individual. | https://doi.org/10.5281/zenodo.21509581
FAB075_A35-35 | FABEST | 42CrMo4+QT | FAB075 | Multiaxial | Unnotched hourglass hollow | -1 | 459.7 | 20 | 265.2469 | 20 | 90 | AUXILIAR_O_PENDIENTE | ELEGIBLE_CONDICIONES | EXCLUIDO_O_REVISION | Sin evidencia suficiente de evento individual. | https://doi.org/10.5281/zenodo.21509581
FAB075_A35-40 | FABEST | 42CrMo4+QT | FAB075 | Multiaxial | Unnotched hourglass hollow | -1 | 434.9 | 20 | 250.9373 | 20 | 90 | AUXILIAR_O_PENDIENTE | ELEGIBLE_CONDICIONES | EXCLUIDO_O_REVISION | Sin evidencia suficiente de evento individual. | https://doi.org/10.5281/zenodo.21509581
FAB075_A35-38 | FABEST | 42CrMo4+QT | FAB075 | Multiaxial | Unnotched hourglass hollow | -1 | 431.3 | 20 | 248.8601 | 20 | 90 | AUXILIAR_O_PENDIENTE | ELEGIBLE_CONDICIONES | EXCLUIDO_O_REVISION | Sin evidencia suficiente de evento individual. | https://doi.org/10.5281/zenodo.21509581
FAB075_1E+3 | FABEST | 42CrMo4+QT | FAB075 | Multiaxial | Unnotched hourglass hollow | -1 | 847.6294 | 20 | 489.0822 | 20 | 90 | PUNTO_CURVA_NO_ENSAYO | ELEGIBLE_CONDICIONES | EXCLUIDO_O_REVISION | Identificador en notacion cientifica; estado/nota vacios. Serie auxiliar (verificar fuente). | https://doi.org/10.5281/zenodo.21509581
FAB075_2E+3 | FABEST | 42CrMo4+QT | FAB075 | Multiaxial | Unnotched hourglass hollow | -1 | 779.2559 | 20 | 449.6307 | 20 | 90 | PUNTO_CURVA_NO_ENSAYO | ELEGIBLE_CONDICIONES | EXCLUIDO_O_REVISION | Identificador en notacion cientifica; estado/nota vacios. Serie auxiliar (verificar fuente). | https://doi.org/10.5281/zenodo.21509581
FAB075_5E+3 | FABEST | 42CrMo4+QT | FAB075 | Multiaxial | Unnotched hourglass hollow | -1 | 697.2612 | 20 | 402.3197 | 20 | 90 | PUNTO_CURVA_NO_ENSAYO | ELEGIBLE_CONDICIONES | EXCLUIDO_O_REVISION | Identificador en notacion cientifica; estado/nota vacios. Serie auxiliar (verificar fuente). | https://doi.org/10.5281/zenodo.21509581
FAB075_1E+4 | FABEST | 42CrMo4+QT | FAB075 | Multiaxial | Unnotched hourglass hollow | -1 | 641.017 | 20 | 369.8668 | 20 | 90 | PUNTO_CURVA_NO_ENSAYO | ELEGIBLE_CONDICIONES | EXCLUIDO_O_REVISION | Identificador en notacion cientifica; estado/nota vacios. Serie auxiliar (verificar fuente). | https://doi.org/10.5281/zenodo.21509581
FAB075_2E+4 | FABEST | 42CrMo4+QT | FAB075 | Multiaxial | Unnotched hourglass hollow | -1 | 589.3098 | 20 | 340.0318 | 20 | 90 | PUNTO_CURVA_NO_ENSAYO | ELEGIBLE_CONDICIONES | EXCLUIDO_O_REVISION | Identificador en notacion cientifica; estado/nota vacios. Serie auxiliar (verificar fuente). | https://doi.org/10.5281/zenodo.21509581
FAB075_5E+4 | FABEST | 42CrMo4+QT | FAB075 | Multiaxial | Unnotched hourglass hollow | -1 | 527.3016 | 20 | 304.253 | 20 | 90 | PUNTO_CURVA_NO_ENSAYO | ELEGIBLE_CONDICIONES | EXCLUIDO_O_REVISION | Identificador en notacion cientifica; estado/nota vacios. Serie auxiliar (verificar fuente). | https://doi.org/10.5281/zenodo.21509581
FAB075_1E+5 | FABEST | 42CrMo4+QT | FAB075 | Multiaxial | Unnotched hourglass hollow | -1 | 484.7671 | 20 | 279.7106 | 20 | 90 | PUNTO_CURVA_NO_ENSAYO | ELEGIBLE_CONDICIONES | EXCLUIDO_O_REVISION | Identificador en notacion cientifica; estado/nota vacios. Serie auxiliar (verificar fuente). | https://doi.org/10.5281/zenodo.21509581
FAB075_2E+5 | FABEST | 42CrMo4+QT | FAB075 | Multiaxial | Unnotched hourglass hollow | -1 | 445.6637 | 20 | 257.1479 | 20 | 90 | PUNTO_CURVA_NO_ENSAYO | ELEGIBLE_CONDICIONES | EXCLUIDO_O_REVISION | Identificador en notacion cientifica; estado/nota vacios. Serie auxiliar (verificar fuente). | https://doi.org/10.5281/zenodo.21509581
FAB075_5E+5 | FABEST | 42CrMo4+QT | FAB075 | Multiaxial | Unnotched hourglass hollow | -1 | 398.7701 | 20 | 230.0904 | 20 | 90 | PUNTO_CURVA_NO_ENSAYO | ELEGIBLE_CONDICIONES | EXCLUIDO_O_REVISION | Identificador en notacion cientifica; estado/nota vacios. Serie auxiliar (verificar fuente). | https://doi.org/10.5281/zenodo.21509581
FAB075_1E+6 | FABEST | 42CrMo4+QT | FAB075 | Multiaxial | Unnotched hourglass hollow | -1 | 366.6036 | 20 | 211.5303 | 20 | 90 | PUNTO_CURVA_NO_ENSAYO | ELEGIBLE_CONDICIONES | EXCLUIDO_O_REVISION | Identificador en notacion cientifica; estado/nota vacios. Serie auxiliar (verificar fuente). | https://doi.org/10.5281/zenodo.21509581
FAB075_2E+6 | FABEST | 42CrMo4+QT | FAB075 | Multiaxial | Unnotched hourglass hollow | -1 | 337.0318 | 20 | 194.4673 | 20 | 90 | PUNTO_CURVA_NO_ENSAYO | ELEGIBLE_CONDICIONES | EXCLUIDO_O_REVISION | Identificador en notacion cientifica; estado/nota vacios. Serie auxiliar (verificar fuente). | https://doi.org/10.5281/zenodo.21509581
FAB075_5E+6 | FABEST | 42CrMo4+QT | FAB075 | Multiaxial | Unnotched hourglass hollow | -1 | 301.5687 | 20 | 174.0051 | 20 | 90 | PUNTO_CURVA_NO_ENSAYO | ELEGIBLE_CONDICIONES | EXCLUIDO_O_REVISION | Identificador en notacion cientifica; estado/nota vacios. Serie auxiliar (verificar fuente). | https://doi.org/10.5281/zenodo.21509581
FAB075_1E+7 | FABEST | 42CrMo4+QT | FAB075 | Multiaxial | Unnotched hourglass hollow | -1 | 277.2428 | 20 | 159.9691 | 20 | 90 | PUNTO_CURVA_NO_ENSAYO | ELEGIBLE_CONDICIONES | EXCLUIDO_O_REVISION | Identificador en notacion cientifica; estado/nota vacios. Serie auxiliar (verificar fuente). | https://doi.org/10.5281/zenodo.21509581
FAB075_2E+7 | FABEST | 42CrMo4+QT | FAB075 | Multiaxial | Unnotched hourglass hollow | -1 | 254.8792 | 20 | 147.0653 | 20 | 90 | PUNTO_CURVA_NO_ENSAYO | ELEGIBLE_CONDICIONES | EXCLUIDO_O_REVISION | Identificador en notacion cientifica; estado/nota vacios. Serie auxiliar (verificar fuente). | https://doi.org/10.5281/zenodo.21509581
FAB075_5E+7 | FABEST | 42CrMo4+QT | FAB075 | Multiaxial | Unnotched hourglass hollow | -1 | 228.0603 | 20 | 131.5908 | 20 | 90 | PUNTO_CURVA_NO_ENSAYO | ELEGIBLE_CONDICIONES | EXCLUIDO_O_REVISION | Identificador en notacion cientifica; estado/nota vacios. Serie auxiliar (verificar fuente). | https://doi.org/10.5281/zenodo.21509581
FAB075_1E+8 | FABEST | 42CrMo4+QT | FAB075 | Multiaxial | Unnotched hourglass hollow | -1 | 209.664 | 20 | 120.9761 | 20 | 90 | PUNTO_CURVA_NO_ENSAYO | ELEGIBLE_CONDICIONES | EXCLUIDO_O_REVISION | Identificador en notacion cientifica; estado/nota vacios. Serie auxiliar (verificar fuente). | https://doi.org/10.5281/zenodo.21509581
FAB075_1E+3 | FABEST | 42CrMo4+QT | FAB075 | Multiaxial | Unnotched hourglass hollow | -1 | 681.2797 | 20 | 393.0984 | 20 | 90 | PUNTO_CURVA_NO_ENSAYO | ELEGIBLE_CONDICIONES | EXCLUIDO_O_REVISION | Identificador en notacion cientifica; estado/nota vacios. Serie auxiliar (verificar fuente). | https://doi.org/10.5281/zenodo.21509581
FAB075_2E+3 | FABEST | 42CrMo4+QT | FAB075 | Multiaxial | Unnotched hourglass hollow | -1 | 671.5274 | 20 | 387.4713 | 20 | 90 | PUNTO_CURVA_NO_ENSAYO | ELEGIBLE_CONDICIONES | EXCLUIDO_O_REVISION | Identificador en notacion cientifica; estado/nota vacios. Serie auxiliar (verificar fuente). | https://doi.org/10.5281/zenodo.21509581
FAB075_5E+3 | FABEST | 42CrMo4+QT | FAB075 | Multiaxial | Unnotched hourglass hollow | -1 | 646.3506 | 20 | 372.9443 | 20 | 90 | PUNTO_CURVA_NO_ENSAYO | ELEGIBLE_CONDICIONES | EXCLUIDO_O_REVISION | Identificador en notacion cientifica; estado/nota vacios. Serie auxiliar (verificar fuente). | https://doi.org/10.5281/zenodo.21509581
FAB075_1E+4 | FABEST | 42CrMo4+QT | FAB075 | Multiaxial | Unnotched hourglass hollow | -1 | 614.3383 | 20 | 354.4732 | 20 | 90 | PUNTO_CURVA_NO_ENSAYO | ELEGIBLE_CONDICIONES | EXCLUIDO_O_REVISION | Identificador en notacion cientifica; estado/nota vacios. Serie auxiliar (verificar fuente). | https://doi.org/10.5281/zenodo.21509581
FAB075_2E+4 | FABEST | 42CrMo4+QT | FAB075 | Multiaxial | Unnotched hourglass hollow | -1 | 572.2231 | 20 | 330.1727 | 20 | 90 | PUNTO_CURVA_NO_ENSAYO | ELEGIBLE_CONDICIONES | EXCLUIDO_O_REVISION | Identificador en notacion cientifica; estado/nota vacios. Serie auxiliar (verificar fuente). | https://doi.org/10.5281/zenodo.21509581
FAB075_5E+4 | FABEST | 42CrMo4+QT | FAB075 | Multiaxial | Unnotched hourglass hollow | -1 | 514.1944 | 20 | 296.6902 | 20 | 90 | PUNTO_CURVA_NO_ENSAYO | ELEGIBLE_CONDICIONES | EXCLUIDO_O_REVISION | Identificador en notacion cientifica; estado/nota vacios. Serie auxiliar (verificar fuente). | https://doi.org/10.5281/zenodo.21509581
FAB075_1E+5 | FABEST | 42CrMo4+QT | FAB075 | Multiaxial | Unnotched hourglass hollow | -1 | 479.8032 | 20 | 276.8465 | 20 | 90 | PUNTO_CURVA_NO_ENSAYO | ELEGIBLE_CONDICIONES | EXCLUIDO_O_REVISION | Identificador en notacion cientifica; estado/nota vacios. Serie auxiliar (verificar fuente). | https://doi.org/10.5281/zenodo.21509581
FAB075_2E+5 | FABEST | 42CrMo4+QT | FAB075 | Multiaxial | Unnotched hourglass hollow | -1 | 457.0159 | 20 | 263.6982 | 20 | 90 | PUNTO_CURVA_NO_ENSAYO | ELEGIBLE_CONDICIONES | EXCLUIDO_O_REVISION | Identificador en notacion cientifica; estado/nota vacios. Serie auxiliar (verificar fuente). | https://doi.org/10.5281/zenodo.21509581
FAB075_5E+5 | FABEST | 42CrMo4+QT | FAB075 | Multiaxial | Unnotched hourglass hollow | -1 | 440.7952 | 20 | 254.3388 | 20 | 90 | PUNTO_CURVA_NO_ENSAYO | ELEGIBLE_CONDICIONES | EXCLUIDO_O_REVISION | Identificador en notacion cientifica; estado/nota vacios. Serie auxiliar (verificar fuente). | https://doi.org/10.5281/zenodo.21509581
FAB075_1E+6 | FABEST | 42CrMo4+QT | FAB075 | Multiaxial | Unnotched hourglass hollow | -1 | 434.8707 | 20 | 250.9204 | 20 | 90 | PUNTO_CURVA_NO_ENSAYO | ELEGIBLE_CONDICIONES | EXCLUIDO_O_REVISION | Identificador en notacion cientifica; estado/nota vacios. Serie auxiliar (verificar fuente). | https://doi.org/10.5281/zenodo.21509581
FAB075_2E+6 | FABEST | 42CrMo4+QT | FAB075 | Multiaxial | Unnotched hourglass hollow | -1 | 431.8005 | 20 | 249.1489 | 20 | 90 | PUNTO_CURVA_NO_ENSAYO | ELEGIBLE_CONDICIONES | EXCLUIDO_O_REVISION | Identificador en notacion cientifica; estado/nota vacios. Serie auxiliar (verificar fuente). | https://doi.org/10.5281/zenodo.21509581
FAB075_5E+6 | FABEST | 42CrMo4+QT | FAB075 | Multiaxial | Unnotched hourglass hollow | -1 | 429.9224 | 20 | 248.0652 | 20 | 90 | PUNTO_CURVA_NO_ENSAYO | ELEGIBLE_CONDICIONES | EXCLUIDO_O_REVISION | Identificador en notacion cientifica; estado/nota vacios. Serie auxiliar (verificar fuente). | https://doi.org/10.5281/zenodo.21509581
FAB075_1E+7 | FABEST | 42CrMo4+QT | FAB075 | Multiaxial | Unnotched hourglass hollow | -1 | 429.2902 | 20 | 247.7005 | 20 | 90 | PUNTO_CURVA_NO_ENSAYO | ELEGIBLE_CONDICIONES | EXCLUIDO_O_REVISION | Identificador en notacion cientifica; estado/nota vacios. Serie auxiliar (verificar fuente). | https://doi.org/10.5281/zenodo.21509581
FAB075_2E+7 | FABEST | 42CrMo4+QT | FAB075 | Multiaxial | Unnotched hourglass hollow | -1 | 428.973 | 20 | 247.5174 | 20 | 90 | PUNTO_CURVA_NO_ENSAYO | ELEGIBLE_CONDICIONES | EXCLUIDO_O_REVISION | Identificador en notacion cientifica; estado/nota vacios. Serie auxiliar (verificar fuente). | https://doi.org/10.5281/zenodo.21509581
FAB075_5E+7 | FABEST | 42CrMo4+QT | FAB075 | Multiaxial | Unnotched hourglass hollow | -1 | 428.7822 | 20 | 247.4074 | 20 | 90 | PUNTO_CURVA_NO_ENSAYO | ELEGIBLE_CONDICIONES | EXCLUIDO_O_REVISION | Identificador en notacion cientifica; estado/nota vacios. Serie auxiliar (verificar fuente). | https://doi.org/10.5281/zenodo.21509581
FAB075_1E+8 | FABEST | 42CrMo4+QT | FAB075 | Multiaxial | Unnotched hourglass hollow | -1 | 428.7186 | 20 | 247.3706 | 20 | 90 | PUNTO_CURVA_NO_ENSAYO | ELEGIBLE_CONDICIONES | EXCLUIDO_O_REVISION | Identificador en notacion cientifica; estado/nota vacios. Serie auxiliar (verificar fuente). | https://doi.org/10.5281/zenodo.21509581
FAB075_1E+3 | FABEST | 42CrMo4+QT | FAB075 | Multiaxial | Unnotched hourglass hollow | -1 | 760.5885 | 20 | 438.8596 | 20 | 90 | PUNTO_CURVA_NO_ENSAYO | ELEGIBLE_CONDICIONES | EXCLUIDO_O_REVISION | Identificador en notacion cientifica; estado/nota vacios. Serie auxiliar (verificar fuente). | https://doi.org/10.5281/zenodo.21509581
FAB075_2E+3 | FABEST | 42CrMo4+QT | FAB075 | Multiaxial | Unnotched hourglass hollow | -1 | 719.3399 | 20 | 415.0591 | 20 | 90 | PUNTO_CURVA_NO_ENSAYO | ELEGIBLE_CONDICIONES | EXCLUIDO_O_REVISION | Identificador en notacion cientifica; estado/nota vacios. Serie auxiliar (verificar fuente). | https://doi.org/10.5281/zenodo.21509581
FAB075_5E+3 | FABEST | 42CrMo4+QT | FAB075 | Multiaxial | Unnotched hourglass hollow | -1 | 664.8121 | 20 | 383.5966 | 20 | 90 | PUNTO_CURVA_NO_ENSAYO | ELEGIBLE_CONDICIONES | EXCLUIDO_O_REVISION | Identificador en notacion cientifica; estado/nota vacios. Serie auxiliar (verificar fuente). | https://doi.org/10.5281/zenodo.21509581
FAB075_1E+4 | FABEST | 42CrMo4+QT | FAB075 | Multiaxial | Unnotched hourglass hollow | -1 | 623.5634 | 20 | 359.7961 | 20 | 90 | PUNTO_CURVA_NO_ENSAYO | ELEGIBLE_CONDICIONES | EXCLUIDO_O_REVISION | Identificador en notacion cientifica; estado/nota vacios. Serie auxiliar (verificar fuente). | https://doi.org/10.5281/zenodo.21509581
FAB075_2E+4 | FABEST | 42CrMo4+QT | FAB075 | Multiaxial | Unnotched hourglass hollow | -1 | 582.3148 | 20 | 335.9956 | 20 | 90 | PUNTO_CURVA_NO_ENSAYO | ELEGIBLE_CONDICIONES | EXCLUIDO_O_REVISION | Identificador en notacion cientifica; estado/nota vacios. Serie auxiliar (verificar fuente). | https://doi.org/10.5281/zenodo.21509581
FAB075_5E+4 | FABEST | 42CrMo4+QT | FAB075 | Multiaxial | Unnotched hourglass hollow | -1 | 527.787 | 20 | 304.5331 | 20 | 90 | PUNTO_CURVA_NO_ENSAYO | ELEGIBLE_CONDICIONES | EXCLUIDO_O_REVISION | Identificador en notacion cientifica; estado/nota vacios. Serie auxiliar (verificar fuente). | https://doi.org/10.5281/zenodo.21509581
FAB075_1E+5 | FABEST | 42CrMo4+QT | FAB075 | Multiaxial | Unnotched hourglass hollow | -1 | 486.5383 | 20 | 280.7326 | 20 | 90 | PUNTO_CURVA_NO_ENSAYO | ELEGIBLE_CONDICIONES | EXCLUIDO_O_REVISION | Identificador en notacion cientifica; estado/nota vacios. Serie auxiliar (verificar fuente). | https://doi.org/10.5281/zenodo.21509581
FAB075_2E+5 | FABEST | 42CrMo4+QT | FAB075 | Multiaxial | Unnotched hourglass hollow | -1 | 445.2896 | 20 | 256.9321 | 20 | 90 | PUNTO_CURVA_NO_ENSAYO | ELEGIBLE_CONDICIONES | EXCLUIDO_O_REVISION | Identificador en notacion cientifica; estado/nota vacios. Serie auxiliar (verificar fuente). | https://doi.org/10.5281/zenodo.21509581
FAB075_5E+5 | FABEST | 42CrMo4+QT | FAB075 | Multiaxial | Unnotched hourglass hollow | -1 | 390.7618 | 20 | 225.4696 | 20 | 90 | PUNTO_CURVA_NO_ENSAYO | ELEGIBLE_CONDICIONES | EXCLUIDO_O_REVISION | Identificador en notacion cientifica; estado/nota vacios. Serie auxiliar (verificar fuente). | https://doi.org/10.5281/zenodo.21509581
FAB075_1E+6 | FABEST | 42CrMo4+QT | FAB075 | Multiaxial | Unnotched hourglass hollow | -1 | 349.5132 | 20 | 201.6691 | 20 | 90 | PUNTO_CURVA_NO_ENSAYO | ELEGIBLE_CONDICIONES | EXCLUIDO_O_REVISION | Identificador en notacion cientifica; estado/nota vacios. Serie auxiliar (verificar fuente). | https://doi.org/10.5281/zenodo.21509581
FAB075_2E+6 | FABEST | 42CrMo4+QT | FAB075 | Multiaxial | Unnotched hourglass hollow | -1 | 308.2645 | 20 | 177.8686 | 20 | 90 | PUNTO_CURVA_NO_ENSAYO | ELEGIBLE_CONDICIONES | EXCLUIDO_O_REVISION | Identificador en notacion cientifica; estado/nota vacios. Serie auxiliar (verificar fuente). | https://doi.org/10.5281/zenodo.21509581
FAB075_5E+6 | FABEST | 42CrMo4+QT | FAB075 | Multiaxial | Unnotched hourglass hollow | -1 | 253.7367 | 20 | 146.4061 | 20 | 90 | PUNTO_CURVA_NO_ENSAYO | ELEGIBLE_CONDICIONES | EXCLUIDO_O_REVISION | Identificador en notacion cientifica; estado/nota vacios. Serie auxiliar (verificar fuente). | https://doi.org/10.5281/zenodo.21509581
FAB075_1E+7 | FABEST | 42CrMo4+QT | FAB075 | Multiaxial | Unnotched hourglass hollow | -1 | 212.4881 | 20 | 122.6056 | 20 | 90 | PUNTO_CURVA_NO_ENSAYO | ELEGIBLE_CONDICIONES | EXCLUIDO_O_REVISION | Identificador en notacion cientifica; estado/nota vacios. Serie auxiliar (verificar fuente). | https://doi.org/10.5281/zenodo.21509581
FAB075_2E+7 | FABEST | 42CrMo4+QT | FAB075 | Multiaxial | Unnotched hourglass hollow | -1 | 171.2394 | 20 | 98.80512 | 20 | 90 | PUNTO_CURVA_NO_ENSAYO | ELEGIBLE_CONDICIONES | EXCLUIDO_O_REVISION | Identificador en notacion cientifica; estado/nota vacios. Serie auxiliar (verificar fuente). | https://doi.org/10.5281/zenodo.21509581
FAB075_5E+7 | FABEST | 42CrMo4+QT | FAB075 | Multiaxial | Unnotched hourglass hollow | -1 | 116.7116 | 20 | 67.34259 | 20 | 90 | PUNTO_CURVA_NO_ENSAYO | ELEGIBLE_CONDICIONES | EXCLUIDO_O_REVISION | Identificador en notacion cientifica; estado/nota vacios. Serie auxiliar (verificar fuente). | https://doi.org/10.5281/zenodo.21509581
FAB075_1E+8 | FABEST | 42CrMo4+QT | FAB075 | Multiaxial | Unnotched hourglass hollow | -1 | 75.46293 | 20 | 43.54211 | 20 | 90 | PUNTO_CURVA_NO_ENSAYO | ELEGIBLE_CONDICIONES | EXCLUIDO_O_REVISION | Identificador en notacion cientifica; estado/nota vacios. Serie auxiliar (verificar fuente). | https://doi.org/10.5281/zenodo.21509581
FAB081_6A | FABEST | 42CrMo4+QT | FAB081 | Axial | Unnotched hourglass bar | -1 | 700 | 119 | 13045 | finished | 214degC | ESTADO_INDETERMINADO | ELEGIBLE_CONDICIONES | EXCLUIDO_O_REVISION | Estado de ensayo sin descripcion concluyente del mecanismo de terminacion. | https://doi.org/10.5281/zenodo.21509581
FAB081_11A | FABEST | 42CrMo4+QT | FAB081 | Axial | Unnotched hourglass bar | -1 | 700 | 119 | 13510 | finished | 220degC | ESTADO_INDETERMINADO | ELEGIBLE_CONDICIONES | EXCLUIDO_O_REVISION | Estado de ensayo sin descripcion concluyente del mecanismo de terminacion. | https://doi.org/10.5281/zenodo.21509581
FAB081_8 | FABEST | 42CrMo4+QT | FAB081 | Axial | Unnotched hourglass bar | -1 | 660 | 119 | 42502 | finished | 150degC | ESTADO_INDETERMINADO | ELEGIBLE_CONDICIONES | EXCLUIDO_O_REVISION | Estado de ensayo sin descripcion concluyente del mecanismo de terminacion. | https://doi.org/10.5281/zenodo.21509581
FAB081_7 | FABEST | 42CrMo4+QT | FAB081 | Axial | Unnotched hourglass bar | -1 | 630 | 119 | 120371 | finished |  | ESTADO_INDETERMINADO | ELEGIBLE_CONDICIONES | EXCLUIDO_O_REVISION | Estado de ensayo sin descripcion concluyente del mecanismo de terminacion. | https://doi.org/10.5281/zenodo.21509581
FAB081_3 | FABEST | 42CrMo4+QT | FAB081 | Axial | Unnotched hourglass bar | -1 | 600 | 119 | 155519 | finished |  | ESTADO_INDETERMINADO | ELEGIBLE_CONDICIONES | EXCLUIDO_O_REVISION | Estado de ensayo sin descripcion concluyente del mecanismo de terminacion. | https://doi.org/10.5281/zenodo.21509581
FAB081_9 | FABEST | 42CrMo4+QT | FAB081 | Axial | Unnotched hourglass bar | -1 | 575 | 119 | 276832 | finished |  | ESTADO_INDETERMINADO | ELEGIBLE_CONDICIONES | EXCLUIDO_O_REVISION | Estado de ensayo sin descripcion concluyente del mecanismo de terminacion. | https://doi.org/10.5281/zenodo.21509581
FAB081_5 | FABEST | 42CrMo4+QT | FAB081 | Axial | Unnotched hourglass bar | -1 | 550 | 119 | 387270 | finished |  | ESTADO_INDETERMINADO | ELEGIBLE_CONDICIONES | EXCLUIDO_O_REVISION | Estado de ensayo sin descripcion concluyente del mecanismo de terminacion. | https://doi.org/10.5281/zenodo.21509581
FAB081_4 | FABEST | 42CrMo4+QT | FAB081 | Axial | Unnotched hourglass bar | -1 | 520 | 119 | 1157707 | finished |  | ESTADO_INDETERMINADO | ELEGIBLE_CONDICIONES | EXCLUIDO_O_REVISION | Estado de ensayo sin descripcion concluyente del mecanismo de terminacion. | https://doi.org/10.5281/zenodo.21509581
FAB081_12 | FABEST | 42CrMo4+QT | FAB081 | Axial | Unnotched hourglass bar | -1 | 530 | 119 | 1349358 | finished |  | ESTADO_INDETERMINADO | ELEGIBLE_CONDICIONES | EXCLUIDO_O_REVISION | Estado de ensayo sin descripcion concluyente del mecanismo de terminacion. | https://doi.org/10.5281/zenodo.21509581
FAB081_10 | FABEST | 42CrMo4+QT | FAB081 | Axial | Unnotched hourglass bar | -1 | 535 | 119 | 1829679 | finished |  | ESTADO_INDETERMINADO | ELEGIBLE_CONDICIONES | EXCLUIDO_O_REVISION | Estado de ensayo sin descripcion concluyente del mecanismo de terminacion. | https://doi.org/10.5281/zenodo.21509581
FAB081_6 | FABEST | 42CrMo4+QT | FAB081 | Axial | Unnotched hourglass bar | -1 | 510 | 119 | 15041627 | interrupted |  | CENSURA_CONFIRMABLE | ELEGIBLE_CONDICIONES | CANDIDATO_ANALISIS | Estado interrupted y ciclos registrados; verificar criterio de fin del ensayo. | https://doi.org/10.5281/zenodo.21509581
FAB081_11 | FABEST | 42CrMo4+QT | FAB081 | Axial | Unnotched hourglass bar | -1 | 520 | 119 | 22600000 | interrupted |  | CENSURA_CONFIRMABLE | ELEGIBLE_CONDICIONES | CANDIDATO_ANALISIS | Estado interrupted y ciclos registrados; verificar criterio de fin del ensayo. | https://doi.org/10.5281/zenodo.21509581
FAB081_1E+3 | FABEST | 42CrMo4+QT | FAB081 | Axial | Unnotched hourglass bar | -1 | 832.874 | 119 | 1000 |  |  | PUNTO_CURVA_NO_ENSAYO | ELEGIBLE_CONDICIONES | EXCLUIDO_O_REVISION | Identificador en notacion cientifica; estado/nota vacios. Serie auxiliar (verificar fuente). | https://doi.org/10.5281/zenodo.21509581
FAB081_2E+3 | FABEST | 42CrMo4+QT | FAB081 | Axial | Unnotched hourglass bar | -1 | 796.7005 | 119 | 2000 |  |  | PUNTO_CURVA_NO_ENSAYO | ELEGIBLE_CONDICIONES | EXCLUIDO_O_REVISION | Identificador en notacion cientifica; estado/nota vacios. Serie auxiliar (verificar fuente). | https://doi.org/10.5281/zenodo.21509581
FAB081_5E+3 | FABEST | 42CrMo4+QT | FAB081 | Axial | Unnotched hourglass bar | -1 | 751.2816 | 119 | 5000 |  |  | PUNTO_CURVA_NO_ENSAYO | ELEGIBLE_CONDICIONES | EXCLUIDO_O_REVISION | Identificador en notacion cientifica; estado/nota vacios. Serie auxiliar (verificar fuente). | https://doi.org/10.5281/zenodo.21509581
FAB081_1E+4 | FABEST | 42CrMo4+QT | FAB081 | Axial | Unnotched hourglass bar | -1 | 718.6518 | 119 | 10000 |  |  | PUNTO_CURVA_NO_ENSAYO | ELEGIBLE_CONDICIONES | EXCLUIDO_O_REVISION | Identificador en notacion cientifica; estado/nota vacios. Serie auxiliar (verificar fuente). | https://doi.org/10.5281/zenodo.21509581
FAB081_2E+4 | FABEST | 42CrMo4+QT | FAB081 | Axial | Unnotched hourglass bar | -1 | 687.4392 | 119 | 20000 |  |  | PUNTO_CURVA_NO_ENSAYO | ELEGIBLE_CONDICIONES | EXCLUIDO_O_REVISION | Identificador en notacion cientifica; estado/nota vacios. Serie auxiliar (verificar fuente). | https://doi.org/10.5281/zenodo.21509581
FAB081_5E+4 | FABEST | 42CrMo4+QT | FAB081 | Axial | Unnotched hourglass bar | -1 | 648.2491 | 119 | 50000 |  |  | PUNTO_CURVA_NO_ENSAYO | ELEGIBLE_CONDICIONES | EXCLUIDO_O_REVISION | Identificador en notacion cientifica; estado/nota vacios. Serie auxiliar (verificar fuente). | https://doi.org/10.5281/zenodo.21509581
FAB081_1E+5 | FABEST | 42CrMo4+QT | FAB081 | Axial | Unnotched hourglass bar | -1 | 620.0942 | 119 | 100000 |  |  | PUNTO_CURVA_NO_ENSAYO | ELEGIBLE_CONDICIONES | EXCLUIDO_O_REVISION | Identificador en notacion cientifica; estado/nota vacios. Serie auxiliar (verificar fuente). | https://doi.org/10.5281/zenodo.21509581
FAB081_2E+5 | FABEST | 42CrMo4+QT | FAB081 | Axial | Unnotched hourglass bar | -1 | 593.1622 | 119 | 200000 |  |  | PUNTO_CURVA_NO_ENSAYO | ELEGIBLE_CONDICIONES | EXCLUIDO_O_REVISION | Identificador en notacion cientifica; estado/nota vacios. Serie auxiliar (verificar fuente). | https://doi.org/10.5281/zenodo.21509581
FAB081_5E+5 | FABEST | 42CrMo4+QT | FAB081 | Axial | Unnotched hourglass bar | -1 | 559.3467 | 119 | 500000 |  |  | PUNTO_CURVA_NO_ENSAYO | ELEGIBLE_CONDICIONES | EXCLUIDO_O_REVISION | Identificador en notacion cientifica; estado/nota vacios. Serie auxiliar (verificar fuente). | https://doi.org/10.5281/zenodo.21509581
FAB081_1E+6 | FABEST | 42CrMo4+QT | FAB081 | Axial | Unnotched hourglass bar | -1 | 535.0531 | 119 | 1000000 |  |  | PUNTO_CURVA_NO_ENSAYO | ELEGIBLE_CONDICIONES | EXCLUIDO_O_REVISION | Identificador en notacion cientifica; estado/nota vacios. Serie auxiliar (verificar fuente). | https://doi.org/10.5281/zenodo.21509581
FAB081_2E+6 | FABEST | 42CrMo4+QT | FAB081 | Axial | Unnotched hourglass bar | -1 | 511.8146 | 119 | 2000000 |  |  | PUNTO_CURVA_NO_ENSAYO | ELEGIBLE_CONDICIONES | EXCLUIDO_O_REVISION | Identificador en notacion cientifica; estado/nota vacios. Serie auxiliar (verificar fuente). | https://doi.org/10.5281/zenodo.21509581
FAB081_5E+6 | FABEST | 42CrMo4+QT | FAB081 | Axial | Unnotched hourglass bar | -1 | 482.6366 | 119 | 5000000 |  |  | PUNTO_CURVA_NO_ENSAYO | ELEGIBLE_CONDICIONES | EXCLUIDO_O_REVISION | Identificador en notacion cientifica; estado/nota vacios. Serie auxiliar (verificar fuente). | https://doi.org/10.5281/zenodo.21509581
FAB081_1E+7 | FABEST | 42CrMo4+QT | FAB081 | Axial | Unnotched hourglass bar | -1 | 461.6747 | 119 | 10000000 |  |  | PUNTO_CURVA_NO_ENSAYO | ELEGIBLE_CONDICIONES | EXCLUIDO_O_REVISION | Identificador en notacion cientifica; estado/nota vacios. Serie auxiliar (verificar fuente). | https://doi.org/10.5281/zenodo.21509581
FAB081_2E+7 | FABEST | 42CrMo4+QT | FAB081 | Axial | Unnotched hourglass bar | -1 | 441.6231 | 119 | 20000000 |  |  | PUNTO_CURVA_NO_ENSAYO | ELEGIBLE_CONDICIONES | EXCLUIDO_O_REVISION | Identificador en notacion cientifica; estado/nota vacios. Serie auxiliar (verificar fuente). | https://doi.org/10.5281/zenodo.21509581
FAB081_5E+7 | FABEST | 42CrMo4+QT | FAB081 | Axial | Unnotched hourglass bar | -1 | 416.4467 | 119 | 50000000 |  |  | PUNTO_CURVA_NO_ENSAYO | ELEGIBLE_CONDICIONES | EXCLUIDO_O_REVISION | Identificador en notacion cientifica; estado/nota vacios. Serie auxiliar (verificar fuente). | https://doi.org/10.5281/zenodo.21509581
FAB081_1E+8 | FABEST | 42CrMo4+QT | FAB081 | Axial | Unnotched hourglass bar | -1 | 398.3595 | 119 | 100000000 |  |  | PUNTO_CURVA_NO_ENSAYO | ELEGIBLE_CONDICIONES | EXCLUIDO_O_REVISION | Identificador en notacion cientifica; estado/nota vacios. Serie auxiliar (verificar fuente). | https://doi.org/10.5281/zenodo.21509581
FAB081_1E+3 | FABEST | 42CrMo4+QT | FAB081 | Axial | Unnotched hourglass bar | -1 | 720.1227 | 119 | 1000 |  |  | PUNTO_CURVA_NO_ENSAYO | ELEGIBLE_CONDICIONES | EXCLUIDO_O_REVISION | Identificador en notacion cientifica; estado/nota vacios. Serie auxiliar (verificar fuente). | https://doi.org/10.5281/zenodo.21509581
FAB081_2E+3 | FABEST | 42CrMo4+QT | FAB081 | Axial | Unnotched hourglass bar | -1 | 718.3168 | 119 | 2000 |  |  | PUNTO_CURVA_NO_ENSAYO | ELEGIBLE_CONDICIONES | EXCLUIDO_O_REVISION | Identificador en notacion cientifica; estado/nota vacios. Serie auxiliar (verificar fuente). | https://doi.org/10.5281/zenodo.21509581
FAB081_5E+3 | FABEST | 42CrMo4+QT | FAB081 | Axial | Unnotched hourglass bar | -1 | 713.088 | 119 | 5000 |  |  | PUNTO_CURVA_NO_ENSAYO | ELEGIBLE_CONDICIONES | EXCLUIDO_O_REVISION | Identificador en notacion cientifica; estado/nota vacios. Serie auxiliar (verificar fuente). | https://doi.org/10.5281/zenodo.21509581
FAB081_1E+4 | FABEST | 42CrMo4+QT | FAB081 | Axial | Unnotched hourglass bar | -1 | 704.9548 | 119 | 10000 |  |  | PUNTO_CURVA_NO_ENSAYO | ELEGIBLE_CONDICIONES | EXCLUIDO_O_REVISION | Identificador en notacion cientifica; estado/nota vacios. Serie auxiliar (verificar fuente). | https://doi.org/10.5281/zenodo.21509581
FAB081_2E+4 | FABEST | 42CrMo4+QT | FAB081 | Axial | Unnotched hourglass bar | -1 | 690.5618 | 119 | 20000 |  |  | PUNTO_CURVA_NO_ENSAYO | ELEGIBLE_CONDICIONES | EXCLUIDO_O_REVISION | Identificador en notacion cientifica; estado/nota vacios. Serie auxiliar (verificar fuente). | https://doi.org/10.5281/zenodo.21509581
FAB081_5E+4 | FABEST | 42CrMo4+QT | FAB081 | Axial | Unnotched hourglass bar | -1 | 658.1161 | 119 | 50000 |  |  | PUNTO_CURVA_NO_ENSAYO | ELEGIBLE_CONDICIONES | EXCLUIDO_O_REVISION | Identificador en notacion cientifica; estado/nota vacios. Serie auxiliar (verificar fuente). | https://doi.org/10.5281/zenodo.21509581
FAB081_1E+5 | FABEST | 42CrMo4+QT | FAB081 | Axial | Unnotched hourglass bar | -1 | 624.4475 | 119 | 100000 |  |  | PUNTO_CURVA_NO_ENSAYO | ELEGIBLE_CONDICIONES | EXCLUIDO_O_REVISION | Identificador en notacion cientifica; estado/nota vacios. Serie auxiliar (verificar fuente). | https://doi.org/10.5281/zenodo.21509581
FAB081_2E+5 | FABEST | 42CrMo4+QT | FAB081 | Axial | Unnotched hourglass bar | -1 | 589.3308 | 119 | 200000 |  |  | PUNTO_CURVA_NO_ENSAYO | ELEGIBLE_CONDICIONES | EXCLUIDO_O_REVISION | Identificador en notacion cientifica; estado/nota vacios. Serie auxiliar (verificar fuente). | https://doi.org/10.5281/zenodo.21509581
FAB081_5E+5 | FABEST | 42CrMo4+QT | FAB081 | Axial | Unnotched hourglass bar | -1 | 552.4731 | 119 | 500000 |  |  | PUNTO_CURVA_NO_ENSAYO | ELEGIBLE_CONDICIONES | EXCLUIDO_O_REVISION | Identificador en notacion cientifica; estado/nota vacios. Serie auxiliar (verificar fuente). | https://doi.org/10.5281/zenodo.21509581
FAB081_1E+6 | FABEST | 42CrMo4+QT | FAB081 | Axial | Unnotched hourglass bar | -1 | 535.0422 | 119 | 1000000 |  |  | PUNTO_CURVA_NO_ENSAYO | ELEGIBLE_CONDICIONES | EXCLUIDO_O_REVISION | Identificador en notacion cientifica; estado/nota vacios. Serie auxiliar (verificar fuente). | https://doi.org/10.5281/zenodo.21509581
FAB081_2E+6 | FABEST | 42CrMo4+QT | FAB081 | Axial | Unnotched hourglass bar | -1 | 524.867 | 119 | 2000000 |  |  | PUNTO_CURVA_NO_ENSAYO | ELEGIBLE_CONDICIONES | EXCLUIDO_O_REVISION | Identificador en notacion cientifica; estado/nota vacios. Serie auxiliar (verificar fuente). | https://doi.org/10.5281/zenodo.21509581
FAB081_5E+6 | FABEST | 42CrMo4+QT | FAB081 | Axial | Unnotched hourglass bar | -1 | 518.1941 | 119 | 5000000 |  |  | PUNTO_CURVA_NO_ENSAYO | ELEGIBLE_CONDICIONES | EXCLUIDO_O_REVISION | Identificador en notacion cientifica; estado/nota vacios. Serie auxiliar (verificar fuente). | https://doi.org/10.5281/zenodo.21509581
FAB081_1E+7 | FABEST | 42CrMo4+QT | FAB081 | Axial | Unnotched hourglass bar | -1 | 515.8648 | 119 | 10000000 |  |  | PUNTO_CURVA_NO_ENSAYO | ELEGIBLE_CONDICIONES | EXCLUIDO_O_REVISION | Identificador en notacion cientifica; estado/nota vacios. Serie auxiliar (verificar fuente). | https://doi.org/10.5281/zenodo.21509581
FAB081_2E+7 | FABEST | 42CrMo4+QT | FAB081 | Axial | Unnotched hourglass bar | -1 | 514.6794 | 119 | 20000000 |  |  | PUNTO_CURVA_NO_ENSAYO | ELEGIBLE_CONDICIONES | EXCLUIDO_O_REVISION | Identificador en notacion cientifica; estado/nota vacios. Serie auxiliar (verificar fuente). | https://doi.org/10.5281/zenodo.21509581
FAB081_5E+7 | FABEST | 42CrMo4+QT | FAB081 | Axial | Unnotched hourglass bar | -1 | 513.9613 | 119 | 50000000 |  |  | PUNTO_CURVA_NO_ENSAYO | ELEGIBLE_CONDICIONES | EXCLUIDO_O_REVISION | Identificador en notacion cientifica; estado/nota vacios. Serie auxiliar (verificar fuente). | https://doi.org/10.5281/zenodo.21509581
FAB081_1E+8 | FABEST | 42CrMo4+QT | FAB081 | Axial | Unnotched hourglass bar | -1 | 513.7208 | 119 | 100000000 |  |  | PUNTO_CURVA_NO_ENSAYO | ELEGIBLE_CONDICIONES | EXCLUIDO_O_REVISION | Identificador en notacion cientifica; estado/nota vacios. Serie auxiliar (verificar fuente). | https://doi.org/10.5281/zenodo.21509581
FAB081_1E+3 | FABEST | 42CrMo4+QT | FAB081 | Axial | Unnotched hourglass bar | -1 | 802.6279 | 119 | 1000 |  |  | PUNTO_CURVA_NO_ENSAYO | ELEGIBLE_CONDICIONES | EXCLUIDO_O_REVISION | Identificador en notacion cientifica; estado/nota vacios. Serie auxiliar (verificar fuente). | https://doi.org/10.5281/zenodo.21509581
FAB081_2E+3 | FABEST | 42CrMo4+QT | FAB081 | Axial | Unnotched hourglass bar | -1 | 775.6776 | 119 | 2000 |  |  | PUNTO_CURVA_NO_ENSAYO | ELEGIBLE_CONDICIONES | EXCLUIDO_O_REVISION | Identificador en notacion cientifica; estado/nota vacios. Serie auxiliar (verificar fuente). | https://doi.org/10.5281/zenodo.21509581
FAB081_5E+3 | FABEST | 42CrMo4+QT | FAB081 | Axial | Unnotched hourglass bar | -1 | 740.0512 | 119 | 5000 |  |  | PUNTO_CURVA_NO_ENSAYO | ELEGIBLE_CONDICIONES | EXCLUIDO_O_REVISION | Identificador en notacion cientifica; estado/nota vacios. Serie auxiliar (verificar fuente). | https://doi.org/10.5281/zenodo.21509581
FAB081_1E+4 | FABEST | 42CrMo4+QT | FAB081 | Axial | Unnotched hourglass bar | -1 | 713.1009 | 119 | 10000 |  |  | PUNTO_CURVA_NO_ENSAYO | ELEGIBLE_CONDICIONES | EXCLUIDO_O_REVISION | Identificador en notacion cientifica; estado/nota vacios. Serie auxiliar (verificar fuente). | https://doi.org/10.5281/zenodo.21509581
FAB081_2E+4 | FABEST | 42CrMo4+QT | FAB081 | Axial | Unnotched hourglass bar | -1 | 686.1505 | 119 | 20000 |  |  | PUNTO_CURVA_NO_ENSAYO | ELEGIBLE_CONDICIONES | EXCLUIDO_O_REVISION | Identificador en notacion cientifica; estado/nota vacios. Serie auxiliar (verificar fuente). | https://doi.org/10.5281/zenodo.21509581
FAB081_5E+4 | FABEST | 42CrMo4+QT | FAB081 | Axial | Unnotched hourglass bar | -1 | 650.5241 | 119 | 50000 |  |  | PUNTO_CURVA_NO_ENSAYO | ELEGIBLE_CONDICIONES | EXCLUIDO_O_REVISION | Identificador en notacion cientifica; estado/nota vacios. Serie auxiliar (verificar fuente). | https://doi.org/10.5281/zenodo.21509581
FAB081_1E+5 | FABEST | 42CrMo4+QT | FAB081 | Axial | Unnotched hourglass bar | -1 | 623.5738 | 119 | 100000 |  |  | PUNTO_CURVA_NO_ENSAYO | ELEGIBLE_CONDICIONES | EXCLUIDO_O_REVISION | Identificador en notacion cientifica; estado/nota vacios. Serie auxiliar (verificar fuente). | https://doi.org/10.5281/zenodo.21509581
FAB081_2E+5 | FABEST | 42CrMo4+QT | FAB081 | Axial | Unnotched hourglass bar | -1 | 596.6234 | 119 | 200000 |  |  | PUNTO_CURVA_NO_ENSAYO | ELEGIBLE_CONDICIONES | EXCLUIDO_O_REVISION | Identificador en notacion cientifica; estado/nota vacios. Serie auxiliar (verificar fuente). | https://doi.org/10.5281/zenodo.21509581
FAB081_5E+5 | FABEST | 42CrMo4+QT | FAB081 | Axial | Unnotched hourglass bar | -1 | 560.997 | 119 | 500000 |  |  | PUNTO_CURVA_NO_ENSAYO | ELEGIBLE_CONDICIONES | EXCLUIDO_O_REVISION | Identificador en notacion cientifica; estado/nota vacios. Serie auxiliar (verificar fuente). | https://doi.org/10.5281/zenodo.21509581
FAB081_1E+6 | FABEST | 42CrMo4+QT | FAB081 | Axial | Unnotched hourglass bar | -1 | 534.0467 | 119 | 1000000 |  |  | PUNTO_CURVA_NO_ENSAYO | ELEGIBLE_CONDICIONES | EXCLUIDO_O_REVISION | Identificador en notacion cientifica; estado/nota vacios. Serie auxiliar (verificar fuente). | https://doi.org/10.5281/zenodo.21509581
FAB081_2E+6 | FABEST | 42CrMo4+QT | FAB081 | Axial | Unnotched hourglass bar | -1 | 507.0964 | 119 | 2000000 |  |  | PUNTO_CURVA_NO_ENSAYO | ELEGIBLE_CONDICIONES | EXCLUIDO_O_REVISION | Identificador en notacion cientifica; estado/nota vacios. Serie auxiliar (verificar fuente). | https://doi.org/10.5281/zenodo.21509581
FAB081_5E+6 | FABEST | 42CrMo4+QT | FAB081 | Axial | Unnotched hourglass bar | -1 | 471.47 | 119 | 5000000 |  |  | PUNTO_CURVA_NO_ENSAYO | ELEGIBLE_CONDICIONES | EXCLUIDO_O_REVISION | Identificador en notacion cientifica; estado/nota vacios. Serie auxiliar (verificar fuente). | https://doi.org/10.5281/zenodo.21509581
FAB081_1E+7 | FABEST | 42CrMo4+QT | FAB081 | Axial | Unnotched hourglass bar | -1 | 444.5196 | 119 | 10000000 |  |  | PUNTO_CURVA_NO_ENSAYO | ELEGIBLE_CONDICIONES | EXCLUIDO_O_REVISION | Identificador en notacion cientifica; estado/nota vacios. Serie auxiliar (verificar fuente). | https://doi.org/10.5281/zenodo.21509581
FAB081_2E+7 | FABEST | 42CrMo4+QT | FAB081 | Axial | Unnotched hourglass bar | -1 | 417.5693 | 119 | 20000000 |  |  | PUNTO_CURVA_NO_ENSAYO | ELEGIBLE_CONDICIONES | EXCLUIDO_O_REVISION | Identificador en notacion cientifica; estado/nota vacios. Serie auxiliar (verificar fuente). | https://doi.org/10.5281/zenodo.21509581
FAB081_5E+7 | FABEST | 42CrMo4+QT | FAB081 | Axial | Unnotched hourglass bar | -1 | 381.9429 | 119 | 50000000 |  |  | PUNTO_CURVA_NO_ENSAYO | ELEGIBLE_CONDICIONES | EXCLUIDO_O_REVISION | Identificador en notacion cientifica; estado/nota vacios. Serie auxiliar (verificar fuente). | https://doi.org/10.5281/zenodo.21509581
FAB081_1E+8 | FABEST | 42CrMo4+QT | FAB081 | Axial | Unnotched hourglass bar | -1 | 354.9926 | 119 | 100000000 |  |  | PUNTO_CURVA_NO_ENSAYO | ELEGIBLE_CONDICIONES | EXCLUIDO_O_REVISION | Identificador en notacion cientifica; estado/nota vacios. Serie auxiliar (verificar fuente). | https://doi.org/10.5281/zenodo.21509581
FAB082_7 | FABEST | 42CrMo4+QT | FAB082 | Axial | Unnotched dog-bone bar | -1 | 650 | 100 | 9436 | finished | 520degC | ESTADO_INDETERMINADO | ELEGIBLE_CONDICIONES | EXCLUIDO_O_REVISION | Estado de ensayo sin descripcion concluyente del mecanismo de terminacion. | https://doi.org/10.5281/zenodo.21509581
FAB082_10A | FABEST | 42CrMo4+QT | FAB082 | Axial | Unnotched dog-bone bar | -1 | 650 | 100 | 17117 | finished | 525degC | ESTADO_INDETERMINADO | ELEGIBLE_CONDICIONES | EXCLUIDO_O_REVISION | Estado de ensayo sin descripcion concluyente del mecanismo de terminacion. | https://doi.org/10.5281/zenodo.21509581
FAB082_3 | FABEST | 42CrMo4+QT | FAB082 | Axial | Unnotched dog-bone bar | -1 | 600 | 100 | 46844 | finished | 450degC | ESTADO_INDETERMINADO | ELEGIBLE_CONDICIONES | EXCLUIDO_O_REVISION | Estado de ensayo sin descripcion concluyente del mecanismo de terminacion. | https://doi.org/10.5281/zenodo.21509581
FAB082_9A | FABEST | 42CrMo4+QT | FAB082 | Axial | Unnotched dog-bone bar | -1 | 625 | 100 | 52210 | finished | 350degC | ESTADO_INDETERMINADO | ELEGIBLE_CONDICIONES | EXCLUIDO_O_REVISION | Estado de ensayo sin descripcion concluyente del mecanismo de terminacion. | https://doi.org/10.5281/zenodo.21509581
FAB082_11 | FABEST | 42CrMo4+QT | FAB082 | Axial | Unnotched dog-bone bar | -1 | 600 | 100 | 76749 | finished |  | ESTADO_INDETERMINADO | ELEGIBLE_CONDICIONES | EXCLUIDO_O_REVISION | Estado de ensayo sin descripcion concluyente del mecanismo de terminacion. | https://doi.org/10.5281/zenodo.21509581
FAB082_6 | FABEST | 42CrMo4+QT | FAB082 | Axial | Unnotched dog-bone bar | -1 | 575 | 100 | 140333 | finished |  | ESTADO_INDETERMINADO | ELEGIBLE_CONDICIONES | EXCLUIDO_O_REVISION | Estado de ensayo sin descripcion concluyente del mecanismo de terminacion. | https://doi.org/10.5281/zenodo.21509581
FAB082_4 | FABEST | 42CrMo4+QT | FAB082 | Axial | Unnotched dog-bone bar | -1 | 550 | 100 | 178877 | finished | 105degC | ESTADO_INDETERMINADO | ELEGIBLE_CONDICIONES | EXCLUIDO_O_REVISION | Estado de ensayo sin descripcion concluyente del mecanismo de terminacion. | https://doi.org/10.5281/zenodo.21509581
FAB082_8 | FABEST | 42CrMo4+QT | FAB082 | Axial | Unnotched dog-bone bar | -1 | 515 | 100 | 445994 | finished |  | ESTADO_INDETERMINADO | ELEGIBLE_CONDICIONES | EXCLUIDO_O_REVISION | Estado de ensayo sin descripcion concluyente del mecanismo de terminacion. | https://doi.org/10.5281/zenodo.21509581
FAB082_12 | FABEST | 42CrMo4+QT | FAB082 | Axial | Unnotched dog-bone bar | -1 | 530 | 100 | 525076 | finished |  | ESTADO_INDETERMINADO | ELEGIBLE_CONDICIONES | EXCLUIDO_O_REVISION | Estado de ensayo sin descripcion concluyente del mecanismo de terminacion. | https://doi.org/10.5281/zenodo.21509581
FAB082_5 | FABEST | 42CrMo4+QT | FAB082 | Axial | Unnotched dog-bone bar | -1 | 530 | 100 | 552107 | finished |  | ESTADO_INDETERMINADO | ELEGIBLE_CONDICIONES | EXCLUIDO_O_REVISION | Estado de ensayo sin descripcion concluyente del mecanismo de terminacion. | https://doi.org/10.5281/zenodo.21509581
FAB082_13 | FABEST | 42CrMo4+QT | FAB082 | Axial | Unnotched dog-bone bar | -1 | 515 | 100 | 1023419 | finished |  | ESTADO_INDETERMINADO | ELEGIBLE_CONDICIONES | EXCLUIDO_O_REVISION | Estado de ensayo sin descripcion concluyente del mecanismo de terminacion. | https://doi.org/10.5281/zenodo.21509581
FAB082_10 | FABEST | 42CrMo4+QT | FAB082 | Axial | Unnotched dog-bone bar | -1 | 515 | 100 | 15545352 | interrupted |  | CENSURA_CONFIRMABLE | ELEGIBLE_CONDICIONES | CANDIDATO_ANALISIS | Estado interrupted y ciclos registrados; verificar criterio de fin del ensayo. | https://doi.org/10.5281/zenodo.21509581
FAB082_9 | FABEST | 42CrMo4+QT | FAB082 | Axial | Unnotched dog-bone bar | -1 | 500 | 100 | 21018136 | interrupted |  | CENSURA_CONFIRMABLE | ELEGIBLE_CONDICIONES | CANDIDATO_ANALISIS | Estado interrupted y ciclos registrados; verificar criterio de fin del ensayo. | https://doi.org/10.5281/zenodo.21509581
FAB082_1E+3 | FABEST | 42CrMo4+QT | FAB082 | Axial | Unnotched dog-bone bar | -1 | 769.0097 | 100 | 1000 |  |  | PUNTO_CURVA_NO_ENSAYO | ELEGIBLE_CONDICIONES | EXCLUIDO_O_REVISION | Identificador en notacion cientifica; estado/nota vacios. Serie auxiliar (verificar fuente). | https://doi.org/10.5281/zenodo.21509581
FAB082_2E+3 | FABEST | 42CrMo4+QT | FAB082 | Axial | Unnotched dog-bone bar | -1 | 737.3531 | 100 | 2000 |  |  | PUNTO_CURVA_NO_ENSAYO | ELEGIBLE_CONDICIONES | EXCLUIDO_O_REVISION | Identificador en notacion cientifica; estado/nota vacios. Serie auxiliar (verificar fuente). | https://doi.org/10.5281/zenodo.21509581
FAB082_5E+3 | FABEST | 42CrMo4+QT | FAB082 | Axial | Unnotched dog-bone bar | -1 | 697.4965 | 100 | 5000 |  |  | PUNTO_CURVA_NO_ENSAYO | ELEGIBLE_CONDICIONES | EXCLUIDO_O_REVISION | Identificador en notacion cientifica; estado/nota vacios. Serie auxiliar (verificar fuente). | https://doi.org/10.5281/zenodo.21509581
FAB082_1E+4 | FABEST | 42CrMo4+QT | FAB082 | Axial | Unnotched dog-bone bar | -1 | 668.7838 | 100 | 10000 |  |  | PUNTO_CURVA_NO_ENSAYO | ELEGIBLE_CONDICIONES | EXCLUIDO_O_REVISION | Identificador en notacion cientifica; estado/nota vacios. Serie auxiliar (verificar fuente). | https://doi.org/10.5281/zenodo.21509581
FAB082_2E+4 | FABEST | 42CrMo4+QT | FAB082 | Axial | Unnotched dog-bone bar | -1 | 641.253 | 100 | 20000 |  |  | PUNTO_CURVA_NO_ENSAYO | ELEGIBLE_CONDICIONES | EXCLUIDO_O_REVISION | Identificador en notacion cientifica; estado/nota vacios. Serie auxiliar (verificar fuente). | https://doi.org/10.5281/zenodo.21509581
FAB082_5E+4 | FABEST | 42CrMo4+QT | FAB082 | Axial | Unnotched dog-bone bar | -1 | 606.591 | 100 | 50000 |  |  | PUNTO_CURVA_NO_ENSAYO | ELEGIBLE_CONDICIONES | EXCLUIDO_O_REVISION | Identificador en notacion cientifica; estado/nota vacios. Serie auxiliar (verificar fuente). | https://doi.org/10.5281/zenodo.21509581
FAB082_1E+5 | FABEST | 42CrMo4+QT | FAB082 | Axial | Unnotched dog-bone bar | -1 | 581.6204 | 100 | 100000 |  |  | PUNTO_CURVA_NO_ENSAYO | ELEGIBLE_CONDICIONES | EXCLUIDO_O_REVISION | Identificador en notacion cientifica; estado/nota vacios. Serie auxiliar (verificar fuente). | https://doi.org/10.5281/zenodo.21509581
FAB082_2E+5 | FABEST | 42CrMo4+QT | FAB082 | Axial | Unnotched dog-bone bar | -1 | 557.6778 | 100 | 200000 |  |  | PUNTO_CURVA_NO_ENSAYO | ELEGIBLE_CONDICIONES | EXCLUIDO_O_REVISION | Identificador en notacion cientifica; estado/nota vacios. Serie auxiliar (verificar fuente). | https://doi.org/10.5281/zenodo.21509581
FAB082_5E+5 | FABEST | 42CrMo4+QT | FAB082 | Axial | Unnotched dog-bone bar | -1 | 527.5333 | 100 | 500000 |  |  | PUNTO_CURVA_NO_ENSAYO | ELEGIBLE_CONDICIONES | EXCLUIDO_O_REVISION | Identificador en notacion cientifica; estado/nota vacios. Serie auxiliar (verificar fuente). | https://doi.org/10.5281/zenodo.21509581
FAB082_1E+6 | FABEST | 42CrMo4+QT | FAB082 | Axial | Unnotched dog-bone bar | -1 | 505.8172 | 100 | 1000000 |  |  | PUNTO_CURVA_NO_ENSAYO | ELEGIBLE_CONDICIONES | EXCLUIDO_O_REVISION | Identificador en notacion cientifica; estado/nota vacios. Serie auxiliar (verificar fuente). | https://doi.org/10.5281/zenodo.21509581
FAB082_2E+6 | FABEST | 42CrMo4+QT | FAB082 | Axial | Unnotched dog-bone bar | -1 | 484.9951 | 100 | 2000000 |  |  | PUNTO_CURVA_NO_ENSAYO | ELEGIBLE_CONDICIONES | EXCLUIDO_O_REVISION | Identificador en notacion cientifica; estado/nota vacios. Serie auxiliar (verificar fuente). | https://doi.org/10.5281/zenodo.21509581
FAB082_5E+6 | FABEST | 42CrMo4+QT | FAB082 | Axial | Unnotched dog-bone bar | -1 | 458.7793 | 100 | 5000000 |  |  | PUNTO_CURVA_NO_ENSAYO | ELEGIBLE_CONDICIONES | EXCLUIDO_O_REVISION | Identificador en notacion cientifica; estado/nota vacios. Serie auxiliar (verificar fuente). | https://doi.org/10.5281/zenodo.21509581
FAB082_1E+7 | FABEST | 42CrMo4+QT | FAB082 | Axial | Unnotched dog-bone bar | -1 | 439.8935 | 100 | 10000000 |  |  | PUNTO_CURVA_NO_ENSAYO | ELEGIBLE_CONDICIONES | EXCLUIDO_O_REVISION | Identificador en notacion cientifica; estado/nota vacios. Serie auxiliar (verificar fuente). | https://doi.org/10.5281/zenodo.21509581
FAB082_2E+7 | FABEST | 42CrMo4+QT | FAB082 | Axial | Unnotched dog-bone bar | -1 | 421.7851 | 100 | 20000000 |  |  | PUNTO_CURVA_NO_ENSAYO | ELEGIBLE_CONDICIONES | EXCLUIDO_O_REVISION | Identificador en notacion cientifica; estado/nota vacios. Serie auxiliar (verificar fuente). | https://doi.org/10.5281/zenodo.21509581
FAB082_5E+7 | FABEST | 42CrMo4+QT | FAB082 | Axial | Unnotched dog-bone bar | -1 | 398.9861 | 100 | 50000000 |  |  | PUNTO_CURVA_NO_ENSAYO | ELEGIBLE_CONDICIONES | EXCLUIDO_O_REVISION | Identificador en notacion cientifica; estado/nota vacios. Serie auxiliar (verificar fuente). | https://doi.org/10.5281/zenodo.21509581
FAB082_1E+8 | FABEST | 42CrMo4+QT | FAB082 | Axial | Unnotched dog-bone bar | -1 | 382.5617 | 100 | 100000000 |  |  | PUNTO_CURVA_NO_ENSAYO | ELEGIBLE_CONDICIONES | EXCLUIDO_O_REVISION | Identificador en notacion cientifica; estado/nota vacios. Serie auxiliar (verificar fuente). | https://doi.org/10.5281/zenodo.21509581
FAB082_1E+3 | FABEST | 42CrMo4+QT | FAB082 | Axial | Unnotched dog-bone bar | -1 | 671.6514 | 100 | 1000 |  |  | PUNTO_CURVA_NO_ENSAYO | ELEGIBLE_CONDICIONES | EXCLUIDO_O_REVISION | Identificador en notacion cientifica; estado/nota vacios. Serie auxiliar (verificar fuente). | https://doi.org/10.5281/zenodo.21509581
FAB082_2E+3 | FABEST | 42CrMo4+QT | FAB082 | Axial | Unnotched dog-bone bar | -1 | 669.6983 | 100 | 2000 |  |  | PUNTO_CURVA_NO_ENSAYO | ELEGIBLE_CONDICIONES | EXCLUIDO_O_REVISION | Identificador en notacion cientifica; estado/nota vacios. Serie auxiliar (verificar fuente). | https://doi.org/10.5281/zenodo.21509581
FAB082_5E+3 | FABEST | 42CrMo4+QT | FAB082 | Axial | Unnotched dog-bone bar | -1 | 664.1131 | 100 | 5000 |  |  | PUNTO_CURVA_NO_ENSAYO | ELEGIBLE_CONDICIONES | EXCLUIDO_O_REVISION | Identificador en notacion cientifica; estado/nota vacios. Serie auxiliar (verificar fuente). | https://doi.org/10.5281/zenodo.21509581
FAB082_1E+4 | FABEST | 42CrMo4+QT | FAB082 | Axial | Unnotched dog-bone bar | -1 | 655.6243 | 100 | 10000 |  |  | PUNTO_CURVA_NO_ENSAYO | ELEGIBLE_CONDICIONES | EXCLUIDO_O_REVISION | Identificador en notacion cientifica; estado/nota vacios. Serie auxiliar (verificar fuente). | https://doi.org/10.5281/zenodo.21509581
FAB082_2E+4 | FABEST | 42CrMo4+QT | FAB082 | Axial | Unnotched dog-bone bar | -1 | 641.1594 | 100 | 20000 |  |  | PUNTO_CURVA_NO_ENSAYO | ELEGIBLE_CONDICIONES | EXCLUIDO_O_REVISION | Identificador en notacion cientifica; estado/nota vacios. Serie auxiliar (verificar fuente). | https://doi.org/10.5281/zenodo.21509581
FAB082_5E+4 | FABEST | 42CrMo4+QT | FAB082 | Axial | Unnotched dog-bone bar | -1 | 610.8774 | 100 | 50000 |  |  | PUNTO_CURVA_NO_ENSAYO | ELEGIBLE_CONDICIONES | EXCLUIDO_O_REVISION | Identificador en notacion cientifica; estado/nota vacios. Serie auxiliar (verificar fuente). | https://doi.org/10.5281/zenodo.21509581
FAB082_1E+5 | FABEST | 42CrMo4+QT | FAB082 | Axial | Unnotched dog-bone bar | -1 | 582.3619 | 100 | 100000 |  |  | PUNTO_CURVA_NO_ENSAYO | ELEGIBLE_CONDICIONES | EXCLUIDO_O_REVISION | Identificador en notacion cientifica; estado/nota vacios. Serie auxiliar (verificar fuente). | https://doi.org/10.5281/zenodo.21509581
FAB082_2E+5 | FABEST | 42CrMo4+QT | FAB082 | Axial | Unnotched dog-bone bar | -1 | 555.2509 | 100 | 200000 |  |  | PUNTO_CURVA_NO_ENSAYO | ELEGIBLE_CONDICIONES | EXCLUIDO_O_REVISION | Identificador en notacion cientifica; estado/nota vacios. Serie auxiliar (verificar fuente). | https://doi.org/10.5281/zenodo.21509581
FAB082_5E+5 | FABEST | 42CrMo4+QT | FAB082 | Axial | Unnotched dog-bone bar | -1 | 529.2404 | 100 | 500000 |  |  | PUNTO_CURVA_NO_ENSAYO | ELEGIBLE_CONDICIONES | EXCLUIDO_O_REVISION | Identificador en notacion cientifica; estado/nota vacios. Serie auxiliar (verificar fuente). | https://doi.org/10.5281/zenodo.21509581
FAB082_1E+6 | FABEST | 42CrMo4+QT | FAB082 | Axial | Unnotched dog-bone bar | -1 | 517.7085 | 100 | 1000000 |  |  | PUNTO_CURVA_NO_ENSAYO | ELEGIBLE_CONDICIONES | EXCLUIDO_O_REVISION | Identificador en notacion cientifica; estado/nota vacios. Serie auxiliar (verificar fuente). | https://doi.org/10.5281/zenodo.21509581
FAB082_2E+6 | FABEST | 42CrMo4+QT | FAB082 | Axial | Unnotched dog-bone bar | -1 | 511.1872 | 100 | 2000000 |  |  | PUNTO_CURVA_NO_ENSAYO | ELEGIBLE_CONDICIONES | EXCLUIDO_O_REVISION | Identificador en notacion cientifica; estado/nota vacios. Serie auxiliar (verificar fuente). | https://doi.org/10.5281/zenodo.21509581
FAB082_5E+6 | FABEST | 42CrMo4+QT | FAB082 | Axial | Unnotched dog-bone bar | -1 | 506.9915 | 100 | 5000000 |  |  | PUNTO_CURVA_NO_ENSAYO | ELEGIBLE_CONDICIONES | EXCLUIDO_O_REVISION | Identificador en notacion cientifica; estado/nota vacios. Serie auxiliar (verificar fuente). | https://doi.org/10.5281/zenodo.21509581
FAB082_1E+7 | FABEST | 42CrMo4+QT | FAB082 | Axial | Unnotched dog-bone bar | -1 | 505.5417 | 100 | 10000000 |  |  | PUNTO_CURVA_NO_ENSAYO | ELEGIBLE_CONDICIONES | EXCLUIDO_O_REVISION | Identificador en notacion cientifica; estado/nota vacios. Serie auxiliar (verificar fuente). | https://doi.org/10.5281/zenodo.21509581
FAB082_2E+7 | FABEST | 42CrMo4+QT | FAB082 | Axial | Unnotched dog-bone bar | -1 | 504.8068 | 100 | 20000000 |  |  | PUNTO_CURVA_NO_ENSAYO | ELEGIBLE_CONDICIONES | EXCLUIDO_O_REVISION | Identificador en notacion cientifica; estado/nota vacios. Serie auxiliar (verificar fuente). | https://doi.org/10.5281/zenodo.21509581
FAB082_5E+7 | FABEST | 42CrMo4+QT | FAB082 | Axial | Unnotched dog-bone bar | -1 | 504.3626 | 100 | 50000000 |  |  | PUNTO_CURVA_NO_ENSAYO | ELEGIBLE_CONDICIONES | EXCLUIDO_O_REVISION | Identificador en notacion cientifica; estado/nota vacios. Serie auxiliar (verificar fuente). | https://doi.org/10.5281/zenodo.21509581
FAB082_1E+8 | FABEST | 42CrMo4+QT | FAB082 | Axial | Unnotched dog-bone bar | -1 | 504.214 | 100 | 100000000 |  |  | PUNTO_CURVA_NO_ENSAYO | ELEGIBLE_CONDICIONES | EXCLUIDO_O_REVISION | Identificador en notacion cientifica; estado/nota vacios. Serie auxiliar (verificar fuente). | https://doi.org/10.5281/zenodo.21509581
FAB082_1E+3 | FABEST | 42CrMo4+QT | FAB082 | Axial | Unnotched dog-bone bar | -1 | 745.1839 | 100 | 1000 |  |  | PUNTO_CURVA_NO_ENSAYO | ELEGIBLE_CONDICIONES | EXCLUIDO_O_REVISION | Identificador en notacion cientifica; estado/nota vacios. Serie auxiliar (verificar fuente). | https://doi.org/10.5281/zenodo.21509581
FAB082_2E+3 | FABEST | 42CrMo4+QT | FAB082 | Axial | Unnotched dog-bone bar | -1 | 720.8819 | 100 | 2000 |  |  | PUNTO_CURVA_NO_ENSAYO | ELEGIBLE_CONDICIONES | EXCLUIDO_O_REVISION | Identificador en notacion cientifica; estado/nota vacios. Serie auxiliar (verificar fuente). | https://doi.org/10.5281/zenodo.21509581
FAB082_5E+3 | FABEST | 42CrMo4+QT | FAB082 | Axial | Unnotched dog-bone bar | -1 | 688.7564 | 100 | 5000 |  |  | PUNTO_CURVA_NO_ENSAYO | ELEGIBLE_CONDICIONES | EXCLUIDO_O_REVISION | Identificador en notacion cientifica; estado/nota vacios. Serie auxiliar (verificar fuente). | https://doi.org/10.5281/zenodo.21509581
FAB082_1E+4 | FABEST | 42CrMo4+QT | FAB082 | Axial | Unnotched dog-bone bar | -1 | 664.4544 | 100 | 10000 |  |  | PUNTO_CURVA_NO_ENSAYO | ELEGIBLE_CONDICIONES | EXCLUIDO_O_REVISION | Identificador en notacion cientifica; estado/nota vacios. Serie auxiliar (verificar fuente). | https://doi.org/10.5281/zenodo.21509581
FAB082_2E+4 | FABEST | 42CrMo4+QT | FAB082 | Axial | Unnotched dog-bone bar | -1 | 640.1525 | 100 | 20000 |  |  | PUNTO_CURVA_NO_ENSAYO | ELEGIBLE_CONDICIONES | EXCLUIDO_O_REVISION | Identificador en notacion cientifica; estado/nota vacios. Serie auxiliar (verificar fuente). | https://doi.org/10.5281/zenodo.21509581
FAB082_5E+4 | FABEST | 42CrMo4+QT | FAB082 | Axial | Unnotched dog-bone bar | -1 | 608.027 | 100 | 50000 |  |  | PUNTO_CURVA_NO_ENSAYO | ELEGIBLE_CONDICIONES | EXCLUIDO_O_REVISION | Identificador en notacion cientifica; estado/nota vacios. Serie auxiliar (verificar fuente). | https://doi.org/10.5281/zenodo.21509581
FAB082_1E+5 | FABEST | 42CrMo4+QT | FAB082 | Axial | Unnotched dog-bone bar | -1 | 583.725 | 100 | 100000 |  |  | PUNTO_CURVA_NO_ENSAYO | ELEGIBLE_CONDICIONES | EXCLUIDO_O_REVISION | Identificador en notacion cientifica; estado/nota vacios. Serie auxiliar (verificar fuente). | https://doi.org/10.5281/zenodo.21509581
FAB082_2E+5 | FABEST | 42CrMo4+QT | FAB082 | Axial | Unnotched dog-bone bar | -1 | 559.423 | 100 | 200000 |  |  | PUNTO_CURVA_NO_ENSAYO | ELEGIBLE_CONDICIONES | EXCLUIDO_O_REVISION | Identificador en notacion cientifica; estado/nota vacios. Serie auxiliar (verificar fuente). | https://doi.org/10.5281/zenodo.21509581
FAB082_5E+5 | FABEST | 42CrMo4+QT | FAB082 | Axial | Unnotched dog-bone bar | -1 | 527.2975 | 100 | 500000 |  |  | PUNTO_CURVA_NO_ENSAYO | ELEGIBLE_CONDICIONES | EXCLUIDO_O_REVISION | Identificador en notacion cientifica; estado/nota vacios. Serie auxiliar (verificar fuente). | https://doi.org/10.5281/zenodo.21509581
FAB082_1E+6 | FABEST | 42CrMo4+QT | FAB082 | Axial | Unnotched dog-bone bar | -1 | 502.9955 | 100 | 1000000 |  |  | PUNTO_CURVA_NO_ENSAYO | ELEGIBLE_CONDICIONES | EXCLUIDO_O_REVISION | Identificador en notacion cientifica; estado/nota vacios. Serie auxiliar (verificar fuente). | https://doi.org/10.5281/zenodo.21509581
FAB082_2E+6 | FABEST | 42CrMo4+QT | FAB082 | Axial | Unnotched dog-bone bar | -1 | 478.6935 | 100 | 2000000 |  |  | PUNTO_CURVA_NO_ENSAYO | ELEGIBLE_CONDICIONES | EXCLUIDO_O_REVISION | Identificador en notacion cientifica; estado/nota vacios. Serie auxiliar (verificar fuente). | https://doi.org/10.5281/zenodo.21509581
FAB082_5E+6 | FABEST | 42CrMo4+QT | FAB082 | Axial | Unnotched dog-bone bar | -1 | 446.568 | 100 | 5000000 |  |  | PUNTO_CURVA_NO_ENSAYO | ELEGIBLE_CONDICIONES | EXCLUIDO_O_REVISION | Identificador en notacion cientifica; estado/nota vacios. Serie auxiliar (verificar fuente). | https://doi.org/10.5281/zenodo.21509581
FAB082_1E+7 | FABEST | 42CrMo4+QT | FAB082 | Axial | Unnotched dog-bone bar | -1 | 422.266 | 100 | 10000000 |  |  | PUNTO_CURVA_NO_ENSAYO | ELEGIBLE_CONDICIONES | EXCLUIDO_O_REVISION | Identificador en notacion cientifica; estado/nota vacios. Serie auxiliar (verificar fuente). | https://doi.org/10.5281/zenodo.21509581
FAB082_2E+7 | FABEST | 42CrMo4+QT | FAB082 | Axial | Unnotched dog-bone bar | -1 | 397.9641 | 100 | 20000000 |  |  | PUNTO_CURVA_NO_ENSAYO | ELEGIBLE_CONDICIONES | EXCLUIDO_O_REVISION | Identificador en notacion cientifica; estado/nota vacios. Serie auxiliar (verificar fuente). | https://doi.org/10.5281/zenodo.21509581
FAB082_5E+7 | FABEST | 42CrMo4+QT | FAB082 | Axial | Unnotched dog-bone bar | -1 | 365.8386 | 100 | 50000000 |  |  | PUNTO_CURVA_NO_ENSAYO | ELEGIBLE_CONDICIONES | EXCLUIDO_O_REVISION | Identificador en notacion cientifica; estado/nota vacios. Serie auxiliar (verificar fuente). | https://doi.org/10.5281/zenodo.21509581
FAB082_1E+8 | FABEST | 42CrMo4+QT | FAB082 | Axial | Unnotched dog-bone bar | -1 | 341.5366 | 100 | 100000000 |  |  | PUNTO_CURVA_NO_ENSAYO | ELEGIBLE_CONDICIONES | EXCLUIDO_O_REVISION | Identificador en notacion cientifica; estado/nota vacios. Serie auxiliar (verificar fuente). | https://doi.org/10.5281/zenodo.21509581
FAB090_7 | FABEST | 42CrMo4+QT | FAB090 | Axial | Unnotched dog-bone bar | 0.1 | 427.5 | 90 | 191383 | finished |  | ESTADO_INDETERMINADO | OTRAS_CONDICIONES | EXCLUIDO_O_REVISION | Estado de ensayo sin descripcion concluyente del mecanismo de terminacion. | https://doi.org/10.5281/zenodo.21509581
FAB090_3 | FABEST | 42CrMo4+QT | FAB090 | Axial | Unnotched dog-bone bar | 0.1 | 405 | 90 | 236076 | finished |  | ESTADO_INDETERMINADO | OTRAS_CONDICIONES | EXCLUIDO_O_REVISION | Estado de ensayo sin descripcion concluyente del mecanismo de terminacion. | https://doi.org/10.5281/zenodo.21509581
FAB090_6 | FABEST | 42CrMo4+QT | FAB090 | Axial | Unnotched dog-bone bar | 0.1 | 405 | 90 | 244063 | finished |  | ESTADO_INDETERMINADO | OTRAS_CONDICIONES | EXCLUIDO_O_REVISION | Estado de ensayo sin descripcion concluyente del mecanismo de terminacion. | https://doi.org/10.5281/zenodo.21509581
FAB090_4 | FABEST | 42CrMo4+QT | FAB090 | Axial | Unnotched dog-bone bar | 0.1 | 427.5 | 90 | 307283 | finished |  | ESTADO_INDETERMINADO | OTRAS_CONDICIONES | EXCLUIDO_O_REVISION | Estado de ensayo sin descripcion concluyente del mecanismo de terminacion. | https://doi.org/10.5281/zenodo.21509581
FAB090_5 | FABEST | 42CrMo4+QT | FAB090 | Axial | Unnotched dog-bone bar | 0.1 | 416.2 | 90 | 384179 | finished |  | ESTADO_INDETERMINADO | OTRAS_CONDICIONES | EXCLUIDO_O_REVISION | Estado de ensayo sin descripcion concluyente del mecanismo de terminacion. | https://doi.org/10.5281/zenodo.21509581
FAB090_1 | FABEST | 42CrMo4+QT | FAB090 | Axial | Unnotched dog-bone bar | 0.1 | 416.2 | 90 | 854459 | finished |  | ESTADO_INDETERMINADO | OTRAS_CONDICIONES | EXCLUIDO_O_REVISION | Estado de ensayo sin descripcion concluyente del mecanismo de terminacion. | https://doi.org/10.5281/zenodo.21509581
FAB090_8 | FABEST | 42CrMo4+QT | FAB090 | Axial | Unnotched dog-bone bar | 0.1 | 393.8 | 90 | 5000010 | interrupted |  | CENSURA_CONFIRMABLE | OTRAS_CONDICIONES | EXCLUIDO_O_REVISION | Estado interrupted y ciclos registrados; verificar criterio de fin del ensayo. | https://doi.org/10.5281/zenodo.21509581
FAB090_2 | FABEST | 42CrMo4+QT | FAB090 | Axial | Unnotched dog-bone bar | 0.1 | 393.8 | 90 | 6300247 | finished |  | ESTADO_INDETERMINADO | OTRAS_CONDICIONES | EXCLUIDO_O_REVISION | Estado de ensayo sin descripcion concluyente del mecanismo de terminacion. | https://doi.org/10.5281/zenodo.21509581
FAB090_1E+3 | FABEST | 42CrMo4+QT | FAB090 | Axial | Unnotched dog-bone bar | 0.1 | 527.6469 | 90 | 1000 |  |  | PUNTO_CURVA_NO_ENSAYO | OTRAS_CONDICIONES | EXCLUIDO_O_REVISION | Identificador en notacion cientifica; estado/nota vacios. Serie auxiliar (verificar fuente). | https://doi.org/10.5281/zenodo.21509581
FAB090_2E+3 | FABEST | 42CrMo4+QT | FAB090 | Axial | Unnotched dog-bone bar | 0.1 | 513.3709 | 90 | 2000 |  |  | PUNTO_CURVA_NO_ENSAYO | OTRAS_CONDICIONES | EXCLUIDO_O_REVISION | Identificador en notacion cientifica; estado/nota vacios. Serie auxiliar (verificar fuente). | https://doi.org/10.5281/zenodo.21509581
FAB090_5E+3 | FABEST | 42CrMo4+QT | FAB090 | Axial | Unnotched dog-bone bar | 0.1 | 495.0902 | 90 | 5000 |  |  | PUNTO_CURVA_NO_ENSAYO | OTRAS_CONDICIONES | EXCLUIDO_O_REVISION | Identificador en notacion cientifica; estado/nota vacios. Serie auxiliar (verificar fuente). | https://doi.org/10.5281/zenodo.21509581
FAB090_1E+4 | FABEST | 42CrMo4+QT | FAB090 | Axial | Unnotched dog-bone bar | 0.1 | 481.6951 | 90 | 10000 |  |  | PUNTO_CURVA_NO_ENSAYO | OTRAS_CONDICIONES | EXCLUIDO_O_REVISION | Identificador en notacion cientifica; estado/nota vacios. Serie auxiliar (verificar fuente). | https://doi.org/10.5281/zenodo.21509581
FAB090_2E+4 | FABEST | 42CrMo4+QT | FAB090 | Axial | Unnotched dog-bone bar | 0.1 | 468.6624 | 90 | 20000 |  |  | PUNTO_CURVA_NO_ENSAYO | OTRAS_CONDICIONES | EXCLUIDO_O_REVISION | Identificador en notacion cientifica; estado/nota vacios. Serie auxiliar (verificar fuente). | https://doi.org/10.5281/zenodo.21509581
FAB090_5E+4 | FABEST | 42CrMo4+QT | FAB090 | Axial | Unnotched dog-bone bar | 0.1 | 451.9737 | 90 | 50000 |  |  | PUNTO_CURVA_NO_ENSAYO | OTRAS_CONDICIONES | EXCLUIDO_O_REVISION | Identificador en notacion cientifica; estado/nota vacios. Serie auxiliar (verificar fuente). | https://doi.org/10.5281/zenodo.21509581
FAB090_1E+5 | FABEST | 42CrMo4+QT | FAB090 | Axial | Unnotched dog-bone bar | 0.1 | 439.7451 | 90 | 100000 |  |  | PUNTO_CURVA_NO_ENSAYO | OTRAS_CONDICIONES | EXCLUIDO_O_REVISION | Identificador en notacion cientifica; estado/nota vacios. Serie auxiliar (verificar fuente). | https://doi.org/10.5281/zenodo.21509581
FAB090_2E+5 | FABEST | 42CrMo4+QT | FAB090 | Axial | Unnotched dog-bone bar | 0.1 | 427.8474 | 90 | 200000 |  |  | PUNTO_CURVA_NO_ENSAYO | OTRAS_CONDICIONES | EXCLUIDO_O_REVISION | Identificador en notacion cientifica; estado/nota vacios. Serie auxiliar (verificar fuente). | https://doi.org/10.5281/zenodo.21509581
FAB090_5E+5 | FABEST | 42CrMo4+QT | FAB090 | Axial | Unnotched dog-bone bar | 0.1 | 412.6121 | 90 | 500000 |  |  | PUNTO_CURVA_NO_ENSAYO | OTRAS_CONDICIONES | EXCLUIDO_O_REVISION | Identificador en notacion cientifica; estado/nota vacios. Serie auxiliar (verificar fuente). | https://doi.org/10.5281/zenodo.21509581
FAB090_1E+6 | FABEST | 42CrMo4+QT | FAB090 | Axial | Unnotched dog-bone bar | 0.1 | 401.4485 | 90 | 1000000 |  |  | PUNTO_CURVA_NO_ENSAYO | OTRAS_CONDICIONES | EXCLUIDO_O_REVISION | Identificador en notacion cientifica; estado/nota vacios. Serie auxiliar (verificar fuente). | https://doi.org/10.5281/zenodo.21509581
FAB090_2E+6 | FABEST | 42CrMo4+QT | FAB090 | Axial | Unnotched dog-bone bar | 0.1 | 390.587 | 90 | 2000000 |  |  | PUNTO_CURVA_NO_ENSAYO | OTRAS_CONDICIONES | EXCLUIDO_O_REVISION | Identificador en notacion cientifica; estado/nota vacios. Serie auxiliar (verificar fuente). | https://doi.org/10.5281/zenodo.21509581
FAB090_5E+6 | FABEST | 42CrMo4+QT | FAB090 | Axial | Unnotched dog-bone bar | 0.1 | 376.6785 | 90 | 5000000 |  |  | PUNTO_CURVA_NO_ENSAYO | OTRAS_CONDICIONES | EXCLUIDO_O_REVISION | Identificador en notacion cientifica; estado/nota vacios. Serie auxiliar (verificar fuente). | https://doi.org/10.5281/zenodo.21509581
FAB090_1E+7 | FABEST | 42CrMo4+QT | FAB090 | Axial | Unnotched dog-bone bar | 0.1 | 366.4871 | 90 | 10000000 |  |  | PUNTO_CURVA_NO_ENSAYO | OTRAS_CONDICIONES | EXCLUIDO_O_REVISION | Identificador en notacion cientifica; estado/nota vacios. Serie auxiliar (verificar fuente). | https://doi.org/10.5281/zenodo.21509581
FAB090_2E+7 | FABEST | 42CrMo4+QT | FAB090 | Axial | Unnotched dog-bone bar | 0.1 | 356.5715 | 90 | 20000000 |  |  | PUNTO_CURVA_NO_ENSAYO | OTRAS_CONDICIONES | EXCLUIDO_O_REVISION | Identificador en notacion cientifica; estado/nota vacios. Serie auxiliar (verificar fuente). | https://doi.org/10.5281/zenodo.21509581
FAB090_5E+7 | FABEST | 42CrMo4+QT | FAB090 | Axial | Unnotched dog-bone bar | 0.1 | 343.8743 | 90 | 50000000 |  |  | PUNTO_CURVA_NO_ENSAYO | OTRAS_CONDICIONES | EXCLUIDO_O_REVISION | Identificador en notacion cientifica; estado/nota vacios. Serie auxiliar (verificar fuente). | https://doi.org/10.5281/zenodo.21509581
FAB090_1E+8 | FABEST | 42CrMo4+QT | FAB090 | Axial | Unnotched dog-bone bar | 0.1 | 334.5704 | 90 | 100000000 |  |  | PUNTO_CURVA_NO_ENSAYO | OTRAS_CONDICIONES | EXCLUIDO_O_REVISION | Identificador en notacion cientifica; estado/nota vacios. Serie auxiliar (verificar fuente). | https://doi.org/10.5281/zenodo.21509581
FAB090_1E+3 | FABEST | 42CrMo4+QT | FAB090 | Axial | Unnotched dog-bone bar | 0.1 | 417.7901 | 90 | 1000 |  |  | PUNTO_CURVA_NO_ENSAYO | OTRAS_CONDICIONES | EXCLUIDO_O_REVISION | Identificador en notacion cientifica; estado/nota vacios. Serie auxiliar (verificar fuente). | https://doi.org/10.5281/zenodo.21509581
FAB090_2E+3 | FABEST | 42CrMo4+QT | FAB090 | Axial | Unnotched dog-bone bar | 0.1 | 417.7856 | 90 | 2000 |  |  | PUNTO_CURVA_NO_ENSAYO | OTRAS_CONDICIONES | EXCLUIDO_O_REVISION | Identificador en notacion cientifica; estado/nota vacios. Serie auxiliar (verificar fuente). | https://doi.org/10.5281/zenodo.21509581
FAB090_5E+3 | FABEST | 42CrMo4+QT | FAB090 | Axial | Unnotched dog-bone bar | 0.1 | 417.7723 | 90 | 5000 |  |  | PUNTO_CURVA_NO_ENSAYO | OTRAS_CONDICIONES | EXCLUIDO_O_REVISION | Identificador en notacion cientifica; estado/nota vacios. Serie auxiliar (verificar fuente). | https://doi.org/10.5281/zenodo.21509581
FAB090_1E+4 | FABEST | 42CrMo4+QT | FAB090 | Axial | Unnotched dog-bone bar | 0.1 | 417.75 | 90 | 10000 |  |  | PUNTO_CURVA_NO_ENSAYO | OTRAS_CONDICIONES | EXCLUIDO_O_REVISION | Identificador en notacion cientifica; estado/nota vacios. Serie auxiliar (verificar fuente). | https://doi.org/10.5281/zenodo.21509581
FAB090_2E+4 | FABEST | 42CrMo4+QT | FAB090 | Axial | Unnotched dog-bone bar | 0.1 | 417.7055 | 90 | 20000 |  |  | PUNTO_CURVA_NO_ENSAYO | OTRAS_CONDICIONES | EXCLUIDO_O_REVISION | Identificador en notacion cientifica; estado/nota vacios. Serie auxiliar (verificar fuente). | https://doi.org/10.5281/zenodo.21509581
FAB090_5E+4 | FABEST | 42CrMo4+QT | FAB090 | Axial | Unnotched dog-bone bar | 0.1 | 417.5722 | 90 | 50000 |  |  | PUNTO_CURVA_NO_ENSAYO | OTRAS_CONDICIONES | EXCLUIDO_O_REVISION | Identificador en notacion cientifica; estado/nota vacios. Serie auxiliar (verificar fuente). | https://doi.org/10.5281/zenodo.21509581
FAB090_1E+5 | FABEST | 42CrMo4+QT | FAB090 | Axial | Unnotched dog-bone bar | 0.1 | 417.3506 | 90 | 100000 |  |  | PUNTO_CURVA_NO_ENSAYO | OTRAS_CONDICIONES | EXCLUIDO_O_REVISION | Identificador en notacion cientifica; estado/nota vacios. Serie auxiliar (verificar fuente). | https://doi.org/10.5281/zenodo.21509581
FAB090_2E+5 | FABEST | 42CrMo4+QT | FAB090 | Axial | Unnotched dog-bone bar | 0.1 | 416.9093 | 90 | 200000 |  |  | PUNTO_CURVA_NO_ENSAYO | OTRAS_CONDICIONES | EXCLUIDO_O_REVISION | Identificador en notacion cientifica; estado/nota vacios. Serie auxiliar (verificar fuente). | https://doi.org/10.5281/zenodo.21509581
FAB090_5E+5 | FABEST | 42CrMo4+QT | FAB090 | Axial | Unnotched dog-bone bar | 0.1 | 415.6012 | 90 | 500000 |  |  | PUNTO_CURVA_NO_ENSAYO | OTRAS_CONDICIONES | EXCLUIDO_O_REVISION | Identificador en notacion cientifica; estado/nota vacios. Serie auxiliar (verificar fuente). | https://doi.org/10.5281/zenodo.21509581
FAB090_1E+6 | FABEST | 42CrMo4+QT | FAB090 | Axial | Unnotched dog-bone bar | 0.1 | 413.472 | 90 | 1000000 |  |  | PUNTO_CURVA_NO_ENSAYO | OTRAS_CONDICIONES | EXCLUIDO_O_REVISION | Identificador en notacion cientifica; estado/nota vacios. Serie auxiliar (verificar fuente). | https://doi.org/10.5281/zenodo.21509581
FAB090_2E+6 | FABEST | 42CrMo4+QT | FAB090 | Axial | Unnotched dog-bone bar | 0.1 | 409.3931 | 90 | 2000000 |  |  | PUNTO_CURVA_NO_ENSAYO | OTRAS_CONDICIONES | EXCLUIDO_O_REVISION | Identificador en notacion cientifica; estado/nota vacios. Serie auxiliar (verificar fuente). | https://doi.org/10.5281/zenodo.21509581
FAB090_5E+6 | FABEST | 42CrMo4+QT | FAB090 | Axial | Unnotched dog-bone bar | 0.1 | 398.3985 | 90 | 5000000 |  |  | PUNTO_CURVA_NO_ENSAYO | OTRAS_CONDICIONES | EXCLUIDO_O_REVISION | Identificador en notacion cientifica; estado/nota vacios. Serie auxiliar (verificar fuente). | https://doi.org/10.5281/zenodo.21509581
FAB090_1E+7 | FABEST | 42CrMo4+QT | FAB090 | Axial | Unnotched dog-bone bar | 0.1 | 383.2589 | 90 | 10000000 |  |  | PUNTO_CURVA_NO_ENSAYO | OTRAS_CONDICIONES | EXCLUIDO_O_REVISION | Identificador en notacion cientifica; estado/nota vacios. Serie auxiliar (verificar fuente). | https://doi.org/10.5281/zenodo.21509581
FAB090_2E+7 | FABEST | 42CrMo4+QT | FAB090 | Axial | Unnotched dog-bone bar | 0.1 | 360.6572 | 90 | 20000000 |  |  | PUNTO_CURVA_NO_ENSAYO | OTRAS_CONDICIONES | EXCLUIDO_O_REVISION | Identificador en notacion cientifica; estado/nota vacios. Serie auxiliar (verificar fuente). | https://doi.org/10.5281/zenodo.21509581
FAB090_5E+7 | FABEST | 42CrMo4+QT | FAB090 | Axial | Unnotched dog-bone bar | 0.1 | 321.1429 | 90 | 50000000 |  |  | PUNTO_CURVA_NO_ENSAYO | OTRAS_CONDICIONES | EXCLUIDO_O_REVISION | Identificador en notacion cientifica; estado/nota vacios. Serie auxiliar (verificar fuente). | https://doi.org/10.5281/zenodo.21509581
FAB090_1E+8 | FABEST | 42CrMo4+QT | FAB090 | Axial | Unnotched dog-bone bar | 0.1 | 288.5395 | 90 | 100000000 |  |  | PUNTO_CURVA_NO_ENSAYO | OTRAS_CONDICIONES | EXCLUIDO_O_REVISION | Identificador en notacion cientifica; estado/nota vacios. Serie auxiliar (verificar fuente). | https://doi.org/10.5281/zenodo.21509581
FAB090_1E+3 | FABEST | 42CrMo4+QT | FAB090 | Axial | Unnotched dog-bone bar | 0.1 | 514.971 | 90 | 1000 |  |  | PUNTO_CURVA_NO_ENSAYO | OTRAS_CONDICIONES | EXCLUIDO_O_REVISION | Identificador en notacion cientifica; estado/nota vacios. Serie auxiliar (verificar fuente). | https://doi.org/10.5281/zenodo.21509581
FAB090_2E+3 | FABEST | 42CrMo4+QT | FAB090 | Axial | Unnotched dog-bone bar | 0.1 | 503.5723 | 90 | 2000 |  |  | PUNTO_CURVA_NO_ENSAYO | OTRAS_CONDICIONES | EXCLUIDO_O_REVISION | Identificador en notacion cientifica; estado/nota vacios. Serie auxiliar (verificar fuente). | https://doi.org/10.5281/zenodo.21509581
FAB090_5E+3 | FABEST | 42CrMo4+QT | FAB090 | Axial | Unnotched dog-bone bar | 0.1 | 488.5042 | 90 | 5000 |  |  | PUNTO_CURVA_NO_ENSAYO | OTRAS_CONDICIONES | EXCLUIDO_O_REVISION | Identificador en notacion cientifica; estado/nota vacios. Serie auxiliar (verificar fuente). | https://doi.org/10.5281/zenodo.21509581
FAB090_1E+4 | FABEST | 42CrMo4+QT | FAB090 | Axial | Unnotched dog-bone bar | 0.1 | 477.1055 | 90 | 10000 |  |  | PUNTO_CURVA_NO_ENSAYO | OTRAS_CONDICIONES | EXCLUIDO_O_REVISION | Identificador en notacion cientifica; estado/nota vacios. Serie auxiliar (verificar fuente). | https://doi.org/10.5281/zenodo.21509581
FAB090_2E+4 | FABEST | 42CrMo4+QT | FAB090 | Axial | Unnotched dog-bone bar | 0.1 | 465.7069 | 90 | 20000 |  |  | PUNTO_CURVA_NO_ENSAYO | OTRAS_CONDICIONES | EXCLUIDO_O_REVISION | Identificador en notacion cientifica; estado/nota vacios. Serie auxiliar (verificar fuente). | https://doi.org/10.5281/zenodo.21509581
FAB090_5E+4 | FABEST | 42CrMo4+QT | FAB090 | Axial | Unnotched dog-bone bar | 0.1 | 450.6387 | 90 | 50000 |  |  | PUNTO_CURVA_NO_ENSAYO | OTRAS_CONDICIONES | EXCLUIDO_O_REVISION | Identificador en notacion cientifica; estado/nota vacios. Serie auxiliar (verificar fuente). | https://doi.org/10.5281/zenodo.21509581
FAB090_1E+5 | FABEST | 42CrMo4+QT | FAB090 | Axial | Unnotched dog-bone bar | 0.1 | 439.24 | 90 | 100000 |  |  | PUNTO_CURVA_NO_ENSAYO | OTRAS_CONDICIONES | EXCLUIDO_O_REVISION | Identificador en notacion cientifica; estado/nota vacios. Serie auxiliar (verificar fuente). | https://doi.org/10.5281/zenodo.21509581
FAB090_2E+5 | FABEST | 42CrMo4+QT | FAB090 | Axial | Unnotched dog-bone bar | 0.1 | 427.8414 | 90 | 200000 |  |  | PUNTO_CURVA_NO_ENSAYO | OTRAS_CONDICIONES | EXCLUIDO_O_REVISION | Identificador en notacion cientifica; estado/nota vacios. Serie auxiliar (verificar fuente). | https://doi.org/10.5281/zenodo.21509581
FAB090_5E+5 | FABEST | 42CrMo4+QT | FAB090 | Axial | Unnotched dog-bone bar | 0.1 | 412.7732 | 90 | 500000 |  |  | PUNTO_CURVA_NO_ENSAYO | OTRAS_CONDICIONES | EXCLUIDO_O_REVISION | Identificador en notacion cientifica; estado/nota vacios. Serie auxiliar (verificar fuente). | https://doi.org/10.5281/zenodo.21509581
FAB090_1E+6 | FABEST | 42CrMo4+QT | FAB090 | Axial | Unnotched dog-bone bar | 0.1 | 401.3745 | 90 | 1000000 |  |  | PUNTO_CURVA_NO_ENSAYO | OTRAS_CONDICIONES | EXCLUIDO_O_REVISION | Identificador en notacion cientifica; estado/nota vacios. Serie auxiliar (verificar fuente). | https://doi.org/10.5281/zenodo.21509581
FAB090_2E+6 | FABEST | 42CrMo4+QT | FAB090 | Axial | Unnotched dog-bone bar | 0.1 | 389.9759 | 90 | 2000000 |  |  | PUNTO_CURVA_NO_ENSAYO | OTRAS_CONDICIONES | EXCLUIDO_O_REVISION | Identificador en notacion cientifica; estado/nota vacios. Serie auxiliar (verificar fuente). | https://doi.org/10.5281/zenodo.21509581
FAB090_5E+6 | FABEST | 42CrMo4+QT | FAB090 | Axial | Unnotched dog-bone bar | 0.1 | 374.9077 | 90 | 5000000 |  |  | PUNTO_CURVA_NO_ENSAYO | OTRAS_CONDICIONES | EXCLUIDO_O_REVISION | Identificador en notacion cientifica; estado/nota vacios. Serie auxiliar (verificar fuente). | https://doi.org/10.5281/zenodo.21509581
FAB090_1E+7 | FABEST | 42CrMo4+QT | FAB090 | Axial | Unnotched dog-bone bar | 0.1 | 363.5091 | 90 | 10000000 |  |  | PUNTO_CURVA_NO_ENSAYO | OTRAS_CONDICIONES | EXCLUIDO_O_REVISION | Identificador en notacion cientifica; estado/nota vacios. Serie auxiliar (verificar fuente). | https://doi.org/10.5281/zenodo.21509581
FAB090_2E+7 | FABEST | 42CrMo4+QT | FAB090 | Axial | Unnotched dog-bone bar | 0.1 | 352.1104 | 90 | 20000000 |  |  | PUNTO_CURVA_NO_ENSAYO | OTRAS_CONDICIONES | EXCLUIDO_O_REVISION | Identificador en notacion cientifica; estado/nota vacios. Serie auxiliar (verificar fuente). | https://doi.org/10.5281/zenodo.21509581
FAB090_5E+7 | FABEST | 42CrMo4+QT | FAB090 | Axial | Unnotched dog-bone bar | 0.1 | 337.0422 | 90 | 50000000 |  |  | PUNTO_CURVA_NO_ENSAYO | OTRAS_CONDICIONES | EXCLUIDO_O_REVISION | Identificador en notacion cientifica; estado/nota vacios. Serie auxiliar (verificar fuente). | https://doi.org/10.5281/zenodo.21509581
FAB090_1E+8 | FABEST | 42CrMo4+QT | FAB090 | Axial | Unnotched dog-bone bar | 0.1 | 325.6436 | 90 | 100000000 |  |  | PUNTO_CURVA_NO_ENSAYO | OTRAS_CONDICIONES | EXCLUIDO_O_REVISION | Identificador en notacion cientifica; estado/nota vacios. Serie auxiliar (verificar fuente). | https://doi.org/10.5281/zenodo.21509581
FAB091_4 | FABEST | 42CrMo4+QT | FAB091 | Axial | Unnotched dog-bone bar | 0.1 | 427.5 | 90 | 130602 | finished |  | ESTADO_INDETERMINADO | OTRAS_CONDICIONES | EXCLUIDO_O_REVISION | Estado de ensayo sin descripcion concluyente del mecanismo de terminacion. | https://doi.org/10.5281/zenodo.21509581
FAB091_2 | FABEST | 42CrMo4+QT | FAB091 | Axial | Unnotched dog-bone bar | 0.1 | 427.5 | 90 | 156909 | finished |  | ESTADO_INDETERMINADO | OTRAS_CONDICIONES | EXCLUIDO_O_REVISION | Estado de ensayo sin descripcion concluyente del mecanismo de terminacion. | https://doi.org/10.5281/zenodo.21509581
FAB091_1 | FABEST | 42CrMo4+QT | FAB091 | Axial | Unnotched dog-bone bar | 0.1 | 427.5 | 90 | 212277 | finished |  | ESTADO_INDETERMINADO | OTRAS_CONDICIONES | EXCLUIDO_O_REVISION | Estado de ensayo sin descripcion concluyente del mecanismo de terminacion. | https://doi.org/10.5281/zenodo.21509581
FAB091_3 | FABEST | 42CrMo4+QT | FAB091 | Axial | Unnotched dog-bone bar | 0.1 | 410.6 | 90 | 215012 | finished |  | ESTADO_INDETERMINADO | OTRAS_CONDICIONES | EXCLUIDO_O_REVISION | Estado de ensayo sin descripcion concluyente del mecanismo de terminacion. | https://doi.org/10.5281/zenodo.21509581
FAB091_7 | FABEST | 42CrMo4+QT | FAB091 | Axial | Unnotched dog-bone bar | 0.1 | 427.5 | 90 | 252691 | finished |  | ESTADO_INDETERMINADO | OTRAS_CONDICIONES | EXCLUIDO_O_REVISION | Estado de ensayo sin descripcion concluyente del mecanismo de terminacion. | https://doi.org/10.5281/zenodo.21509581
FAB091_5 | FABEST | 42CrMo4+QT | FAB091 | Axial | Unnotched dog-bone bar | 0.1 | 416.2 | 90 | 328183 | finished |  | ESTADO_INDETERMINADO | OTRAS_CONDICIONES | EXCLUIDO_O_REVISION | Estado de ensayo sin descripcion concluyente del mecanismo de terminacion. | https://doi.org/10.5281/zenodo.21509581
FAB091_6 | FABEST | 42CrMo4+QT | FAB091 | Axial | Unnotched dog-bone bar | 0.1 | 416.2 | 90 | 5000005 | interrupted |  | CENSURA_CONFIRMABLE | OTRAS_CONDICIONES | EXCLUIDO_O_REVISION | Estado interrupted y ciclos registrados; verificar criterio de fin del ensayo. | https://doi.org/10.5281/zenodo.21509581
FAB091_1E+3 | FABEST | 42CrMo4+QT | FAB091 | Axial | Unnotched dog-bone bar | 0.1 | 774.3064 | 90 | 1000 |  |  | PUNTO_CURVA_NO_ENSAYO | OTRAS_CONDICIONES | EXCLUIDO_O_REVISION | Identificador en notacion cientifica; estado/nota vacios. Serie auxiliar (verificar fuente). | https://doi.org/10.5281/zenodo.21509581
FAB091_2E+3 | FABEST | 42CrMo4+QT | FAB091 | Axial | Unnotched dog-bone bar | 0.1 | 715.7055 | 90 | 2000 |  |  | PUNTO_CURVA_NO_ENSAYO | OTRAS_CONDICIONES | EXCLUIDO_O_REVISION | Identificador en notacion cientifica; estado/nota vacios. Serie auxiliar (verificar fuente). | https://doi.org/10.5281/zenodo.21509581
FAB091_5E+3 | FABEST | 42CrMo4+QT | FAB091 | Axial | Unnotched dog-bone bar | 0.1 | 644.9899 | 90 | 5000 |  |  | PUNTO_CURVA_NO_ENSAYO | OTRAS_CONDICIONES | EXCLUIDO_O_REVISION | Identificador en notacion cientifica; estado/nota vacios. Serie auxiliar (verificar fuente). | https://doi.org/10.5281/zenodo.21509581
FAB091_1E+4 | FABEST | 42CrMo4+QT | FAB091 | Axial | Unnotched dog-bone bar | 0.1 | 596.1759 | 90 | 10000 |  |  | PUNTO_CURVA_NO_ENSAYO | OTRAS_CONDICIONES | EXCLUIDO_O_REVISION | Identificador en notacion cientifica; estado/nota vacios. Serie auxiliar (verificar fuente). | https://doi.org/10.5281/zenodo.21509581
FAB091_2E+4 | FABEST | 42CrMo4+QT | FAB091 | Axial | Unnotched dog-bone bar | 0.1 | 551.0562 | 90 | 20000 |  |  | PUNTO_CURVA_NO_ENSAYO | OTRAS_CONDICIONES | EXCLUIDO_O_REVISION | Identificador en notacion cientifica; estado/nota vacios. Serie auxiliar (verificar fuente). | https://doi.org/10.5281/zenodo.21509581
FAB091_5E+4 | FABEST | 42CrMo4+QT | FAB091 | Axial | Unnotched dog-bone bar | 0.1 | 496.6088 | 90 | 50000 |  |  | PUNTO_CURVA_NO_ENSAYO | OTRAS_CONDICIONES | EXCLUIDO_O_REVISION | Identificador en notacion cientifica; estado/nota vacios. Serie auxiliar (verificar fuente). | https://doi.org/10.5281/zenodo.21509581
FAB091_1E+5 | FABEST | 42CrMo4+QT | FAB091 | Axial | Unnotched dog-bone bar | 0.1 | 459.0246 | 90 | 100000 |  |  | PUNTO_CURVA_NO_ENSAYO | OTRAS_CONDICIONES | EXCLUIDO_O_REVISION | Identificador en notacion cientifica; estado/nota vacios. Serie auxiliar (verificar fuente). | https://doi.org/10.5281/zenodo.21509581
FAB091_2E+5 | FABEST | 42CrMo4+QT | FAB091 | Axial | Unnotched dog-bone bar | 0.1 | 424.2848 | 90 | 200000 |  |  | PUNTO_CURVA_NO_ENSAYO | OTRAS_CONDICIONES | EXCLUIDO_O_REVISION | Identificador en notacion cientifica; estado/nota vacios. Serie auxiliar (verificar fuente). | https://doi.org/10.5281/zenodo.21509581
FAB091_5E+5 | FABEST | 42CrMo4+QT | FAB091 | Axial | Unnotched dog-bone bar | 0.1 | 382.3631 | 90 | 500000 |  |  | PUNTO_CURVA_NO_ENSAYO | OTRAS_CONDICIONES | EXCLUIDO_O_REVISION | Identificador en notacion cientifica; estado/nota vacios. Serie auxiliar (verificar fuente). | https://doi.org/10.5281/zenodo.21509581
FAB091_1E+6 | FABEST | 42CrMo4+QT | FAB091 | Axial | Unnotched dog-bone bar | 0.1 | 353.4252 | 90 | 1000000 |  |  | PUNTO_CURVA_NO_ENSAYO | OTRAS_CONDICIONES | EXCLUIDO_O_REVISION | Identificador en notacion cientifica; estado/nota vacios. Serie auxiliar (verificar fuente). | https://doi.org/10.5281/zenodo.21509581
FAB091_2E+6 | FABEST | 42CrMo4+QT | FAB091 | Axial | Unnotched dog-bone bar | 0.1 | 326.6773 | 90 | 2000000 |  |  | PUNTO_CURVA_NO_ENSAYO | OTRAS_CONDICIONES | EXCLUIDO_O_REVISION | Identificador en notacion cientifica; estado/nota vacios. Serie auxiliar (verificar fuente). | https://doi.org/10.5281/zenodo.21509581
FAB091_5E+6 | FABEST | 42CrMo4+QT | FAB091 | Axial | Unnotched dog-bone bar | 0.1 | 294.3998 | 90 | 5000000 |  |  | PUNTO_CURVA_NO_ENSAYO | OTRAS_CONDICIONES | EXCLUIDO_O_REVISION | Identificador en notacion cientifica; estado/nota vacios. Serie auxiliar (verificar fuente). | https://doi.org/10.5281/zenodo.21509581
FAB091_1E+7 | FABEST | 42CrMo4+QT | FAB091 | Axial | Unnotched dog-bone bar | 0.1 | 272.1191 | 90 | 10000000 |  |  | PUNTO_CURVA_NO_ENSAYO | OTRAS_CONDICIONES | EXCLUIDO_O_REVISION | Identificador en notacion cientifica; estado/nota vacios. Serie auxiliar (verificar fuente). | https://doi.org/10.5281/zenodo.21509581
FAB091_2E+7 | FABEST | 42CrMo4+QT | FAB091 | Axial | Unnotched dog-bone bar | 0.1 | 251.5246 | 90 | 20000000 |  |  | PUNTO_CURVA_NO_ENSAYO | OTRAS_CONDICIONES | EXCLUIDO_O_REVISION | Identificador en notacion cientifica; estado/nota vacios. Serie auxiliar (verificar fuente). | https://doi.org/10.5281/zenodo.21509581
FAB091_5E+7 | FABEST | 42CrMo4+QT | FAB091 | Axial | Unnotched dog-bone bar | 0.1 | 226.6726 | 90 | 50000000 |  |  | PUNTO_CURVA_NO_ENSAYO | OTRAS_CONDICIONES | EXCLUIDO_O_REVISION | Identificador en notacion cientifica; estado/nota vacios. Serie auxiliar (verificar fuente). | https://doi.org/10.5281/zenodo.21509581
FAB091_1E+8 | FABEST | 42CrMo4+QT | FAB091 | Axial | Unnotched dog-bone bar | 0.1 | 209.5176 | 90 | 100000000 |  |  | PUNTO_CURVA_NO_ENSAYO | OTRAS_CONDICIONES | EXCLUIDO_O_REVISION | Identificador en notacion cientifica; estado/nota vacios. Serie auxiliar (verificar fuente). | https://doi.org/10.5281/zenodo.21509581
FAB091_1E+3 | FABEST | 42CrMo4+QT | FAB091 | Axial | Unnotched dog-bone bar | 0.1 | 996.8527 | 90 | 1000 |  |  | PUNTO_CURVA_NO_ENSAYO | OTRAS_CONDICIONES | EXCLUIDO_O_REVISION | Identificador en notacion cientifica; estado/nota vacios. Serie auxiliar (verificar fuente). | https://doi.org/10.5281/zenodo.21509581
FAB091_2E+3 | FABEST | 42CrMo4+QT | FAB091 | Axial | Unnotched dog-bone bar | 0.1 | 807.178 | 90 | 2000 |  |  | PUNTO_CURVA_NO_ENSAYO | OTRAS_CONDICIONES | EXCLUIDO_O_REVISION | Identificador en notacion cientifica; estado/nota vacios. Serie auxiliar (verificar fuente). | https://doi.org/10.5281/zenodo.21509581
FAB091_5E+3 | FABEST | 42CrMo4+QT | FAB091 | Axial | Unnotched dog-bone bar | 0.1 | 630.7702 | 90 | 5000 |  |  | PUNTO_CURVA_NO_ENSAYO | OTRAS_CONDICIONES | EXCLUIDO_O_REVISION | Identificador en notacion cientifica; estado/nota vacios. Serie auxiliar (verificar fuente). | https://doi.org/10.5281/zenodo.21509581
FAB091_1E+4 | FABEST | 42CrMo4+QT | FAB091 | Axial | Unnotched dog-bone bar | 0.1 | 543.4726 | 90 | 10000 |  |  | PUNTO_CURVA_NO_ENSAYO | OTRAS_CONDICIONES | EXCLUIDO_O_REVISION | Identificador en notacion cientifica; estado/nota vacios. Serie auxiliar (verificar fuente). | https://doi.org/10.5281/zenodo.21509581
FAB091_2E+4 | FABEST | 42CrMo4+QT | FAB091 | Axial | Unnotched dog-bone bar | 0.1 | 487.2539 | 90 | 20000 |  |  | PUNTO_CURVA_NO_ENSAYO | OTRAS_CONDICIONES | EXCLUIDO_O_REVISION | Identificador en notacion cientifica; estado/nota vacios. Serie auxiliar (verificar fuente). | https://doi.org/10.5281/zenodo.21509581
FAB091_5E+4 | FABEST | 42CrMo4+QT | FAB091 | Axial | Unnotched dog-bone bar | 0.1 | 446.3934 | 90 | 50000 |  |  | PUNTO_CURVA_NO_ENSAYO | OTRAS_CONDICIONES | EXCLUIDO_O_REVISION | Identificador en notacion cientifica; estado/nota vacios. Serie auxiliar (verificar fuente). | https://doi.org/10.5281/zenodo.21509581
FAB091_1E+5 | FABEST | 42CrMo4+QT | FAB091 | Axial | Unnotched dog-bone bar | 0.1 | 431.0264 | 90 | 100000 |  |  | PUNTO_CURVA_NO_ENSAYO | OTRAS_CONDICIONES | EXCLUIDO_O_REVISION | Identificador en notacion cientifica; estado/nota vacios. Serie auxiliar (verificar fuente). | https://doi.org/10.5281/zenodo.21509581
FAB091_2E+5 | FABEST | 42CrMo4+QT | FAB091 | Axial | Unnotched dog-bone bar | 0.1 | 422.9286 | 90 | 200000 |  |  | PUNTO_CURVA_NO_ENSAYO | OTRAS_CONDICIONES | EXCLUIDO_O_REVISION | Identificador en notacion cientifica; estado/nota vacios. Serie auxiliar (verificar fuente). | https://doi.org/10.5281/zenodo.21509581
FAB091_5E+5 | FABEST | 42CrMo4+QT | FAB091 | Axial | Unnotched dog-bone bar | 0.1 | 417.9223 | 90 | 500000 |  |  | PUNTO_CURVA_NO_ENSAYO | OTRAS_CONDICIONES | EXCLUIDO_O_REVISION | Identificador en notacion cientifica; estado/nota vacios. Serie auxiliar (verificar fuente). | https://doi.org/10.5281/zenodo.21509581
FAB091_1E+6 | FABEST | 42CrMo4+QT | FAB091 | Axial | Unnotched dog-bone bar | 0.1 | 416.2275 | 90 | 1000000 |  |  | PUNTO_CURVA_NO_ENSAYO | OTRAS_CONDICIONES | EXCLUIDO_O_REVISION | Identificador en notacion cientifica; estado/nota vacios. Serie auxiliar (verificar fuente). | https://doi.org/10.5281/zenodo.21509581
FAB091_2E+6 | FABEST | 42CrMo4+QT | FAB091 | Axial | Unnotched dog-bone bar | 0.1 | 415.375 | 90 | 2000000 |  |  | PUNTO_CURVA_NO_ENSAYO | OTRAS_CONDICIONES | EXCLUIDO_O_REVISION | Identificador en notacion cientifica; estado/nota vacios. Serie auxiliar (verificar fuente). | https://doi.org/10.5281/zenodo.21509581
FAB091_5E+6 | FABEST | 42CrMo4+QT | FAB091 | Axial | Unnotched dog-bone bar | 0.1 | 414.862 | 90 | 5000000 |  |  | PUNTO_CURVA_NO_ENSAYO | OTRAS_CONDICIONES | EXCLUIDO_O_REVISION | Identificador en notacion cientifica; estado/nota vacios. Serie auxiliar (verificar fuente). | https://doi.org/10.5281/zenodo.21509581
FAB091_1E+7 | FABEST | 42CrMo4+QT | FAB091 | Axial | Unnotched dog-bone bar | 0.1 | 414.6906 | 90 | 10000000 |  |  | PUNTO_CURVA_NO_ENSAYO | OTRAS_CONDICIONES | EXCLUIDO_O_REVISION | Identificador en notacion cientifica; estado/nota vacios. Serie auxiliar (verificar fuente). | https://doi.org/10.5281/zenodo.21509581
FAB091_2E+7 | FABEST | 42CrMo4+QT | FAB091 | Axial | Unnotched dog-bone bar | 0.1 | 414.6049 | 90 | 20000000 |  |  | PUNTO_CURVA_NO_ENSAYO | OTRAS_CONDICIONES | EXCLUIDO_O_REVISION | Identificador en notacion cientifica; estado/nota vacios. Serie auxiliar (verificar fuente). | https://doi.org/10.5281/zenodo.21509581
FAB091_5E+7 | FABEST | 42CrMo4+QT | FAB091 | Axial | Unnotched dog-bone bar | 0.1 | 414.5535 | 90 | 50000000 |  |  | PUNTO_CURVA_NO_ENSAYO | OTRAS_CONDICIONES | EXCLUIDO_O_REVISION | Identificador en notacion cientifica; estado/nota vacios. Serie auxiliar (verificar fuente). | https://doi.org/10.5281/zenodo.21509581
FAB091_1E+8 | FABEST | 42CrMo4+QT | FAB091 | Axial | Unnotched dog-bone bar | 0.1 | 414.5364 | 90 | 100000000 |  |  | PUNTO_CURVA_NO_ENSAYO | OTRAS_CONDICIONES | EXCLUIDO_O_REVISION | Identificador en notacion cientifica; estado/nota vacios. Serie auxiliar (verificar fuente). | https://doi.org/10.5281/zenodo.21509581
FAB091_1E+3 | FABEST | 42CrMo4+QT | FAB091 | Axial | Unnotched dog-bone bar | 0.1 | 675.7667 | 90 | 1000 |  |  | PUNTO_CURVA_NO_ENSAYO | OTRAS_CONDICIONES | EXCLUIDO_O_REVISION | Identificador en notacion cientifica; estado/nota vacios. Serie auxiliar (verificar fuente). | https://doi.org/10.5281/zenodo.21509581
FAB091_2E+3 | FABEST | 42CrMo4+QT | FAB091 | Axial | Unnotched dog-bone bar | 0.1 | 642.8715 | 90 | 2000 |  |  | PUNTO_CURVA_NO_ENSAYO | OTRAS_CONDICIONES | EXCLUIDO_O_REVISION | Identificador en notacion cientifica; estado/nota vacios. Serie auxiliar (verificar fuente). | https://doi.org/10.5281/zenodo.21509581
FAB091_5E+3 | FABEST | 42CrMo4+QT | FAB091 | Axial | Unnotched dog-bone bar | 0.1 | 599.3864 | 90 | 5000 |  |  | PUNTO_CURVA_NO_ENSAYO | OTRAS_CONDICIONES | EXCLUIDO_O_REVISION | Identificador en notacion cientifica; estado/nota vacios. Serie auxiliar (verificar fuente). | https://doi.org/10.5281/zenodo.21509581
FAB091_1E+4 | FABEST | 42CrMo4+QT | FAB091 | Axial | Unnotched dog-bone bar | 0.1 | 566.4912 | 90 | 10000 |  |  | PUNTO_CURVA_NO_ENSAYO | OTRAS_CONDICIONES | EXCLUIDO_O_REVISION | Identificador en notacion cientifica; estado/nota vacios. Serie auxiliar (verificar fuente). | https://doi.org/10.5281/zenodo.21509581
FAB091_2E+4 | FABEST | 42CrMo4+QT | FAB091 | Axial | Unnotched dog-bone bar | 0.1 | 533.596 | 90 | 20000 |  |  | PUNTO_CURVA_NO_ENSAYO | OTRAS_CONDICIONES | EXCLUIDO_O_REVISION | Identificador en notacion cientifica; estado/nota vacios. Serie auxiliar (verificar fuente). | https://doi.org/10.5281/zenodo.21509581
FAB091_5E+4 | FABEST | 42CrMo4+QT | FAB091 | Axial | Unnotched dog-bone bar | 0.1 | 490.111 | 90 | 50000 |  |  | PUNTO_CURVA_NO_ENSAYO | OTRAS_CONDICIONES | EXCLUIDO_O_REVISION | Identificador en notacion cientifica; estado/nota vacios. Serie auxiliar (verificar fuente). | https://doi.org/10.5281/zenodo.21509581
FAB091_1E+5 | FABEST | 42CrMo4+QT | FAB091 | Axial | Unnotched dog-bone bar | 0.1 | 457.2158 | 90 | 100000 |  |  | PUNTO_CURVA_NO_ENSAYO | OTRAS_CONDICIONES | EXCLUIDO_O_REVISION | Identificador en notacion cientifica; estado/nota vacios. Serie auxiliar (verificar fuente). | https://doi.org/10.5281/zenodo.21509581
FAB091_2E+5 | FABEST | 42CrMo4+QT | FAB091 | Axial | Unnotched dog-bone bar | 0.1 | 424.3206 | 90 | 200000 |  |  | PUNTO_CURVA_NO_ENSAYO | OTRAS_CONDICIONES | EXCLUIDO_O_REVISION | Identificador en notacion cientifica; estado/nota vacios. Serie auxiliar (verificar fuente). | https://doi.org/10.5281/zenodo.21509581
FAB091_5E+5 | FABEST | 42CrMo4+QT | FAB091 | Axial | Unnotched dog-bone bar | 0.1 | 380.8355 | 90 | 500000 |  |  | PUNTO_CURVA_NO_ENSAYO | OTRAS_CONDICIONES | EXCLUIDO_O_REVISION | Identificador en notacion cientifica; estado/nota vacios. Serie auxiliar (verificar fuente). | https://doi.org/10.5281/zenodo.21509581
FAB091_1E+6 | FABEST | 42CrMo4+QT | FAB091 | Axial | Unnotched dog-bone bar | 0.1 | 347.9403 | 90 | 1000000 |  |  | PUNTO_CURVA_NO_ENSAYO | OTRAS_CONDICIONES | EXCLUIDO_O_REVISION | Identificador en notacion cientifica; estado/nota vacios. Serie auxiliar (verificar fuente). | https://doi.org/10.5281/zenodo.21509581
FAB091_2E+6 | FABEST | 42CrMo4+QT | FAB091 | Axial | Unnotched dog-bone bar | 0.1 | 315.0451 | 90 | 2000000 |  |  | PUNTO_CURVA_NO_ENSAYO | OTRAS_CONDICIONES | EXCLUIDO_O_REVISION | Identificador en notacion cientifica; estado/nota vacios. Serie auxiliar (verificar fuente). | https://doi.org/10.5281/zenodo.21509581
FAB091_5E+6 | FABEST | 42CrMo4+QT | FAB091 | Axial | Unnotched dog-bone bar | 0.1 | 271.56 | 90 | 5000000 |  |  | PUNTO_CURVA_NO_ENSAYO | OTRAS_CONDICIONES | EXCLUIDO_O_REVISION | Identificador en notacion cientifica; estado/nota vacios. Serie auxiliar (verificar fuente). | https://doi.org/10.5281/zenodo.21509581
FAB091_1E+7 | FABEST | 42CrMo4+QT | FAB091 | Axial | Unnotched dog-bone bar | 0.1 | 238.6648 | 90 | 10000000 |  |  | PUNTO_CURVA_NO_ENSAYO | OTRAS_CONDICIONES | EXCLUIDO_O_REVISION | Identificador en notacion cientifica; estado/nota vacios. Serie auxiliar (verificar fuente). | https://doi.org/10.5281/zenodo.21509581
FAB091_2E+7 | FABEST | 42CrMo4+QT | FAB091 | Axial | Unnotched dog-bone bar | 0.1 | 205.7696 | 90 | 20000000 |  |  | PUNTO_CURVA_NO_ENSAYO | OTRAS_CONDICIONES | EXCLUIDO_O_REVISION | Identificador en notacion cientifica; estado/nota vacios. Serie auxiliar (verificar fuente). | https://doi.org/10.5281/zenodo.21509581
FAB091_5E+7 | FABEST | 42CrMo4+QT | FAB091 | Axial | Unnotched dog-bone bar | 0.1 | 162.2845 | 90 | 50000000 |  |  | PUNTO_CURVA_NO_ENSAYO | OTRAS_CONDICIONES | EXCLUIDO_O_REVISION | Identificador en notacion cientifica; estado/nota vacios. Serie auxiliar (verificar fuente). | https://doi.org/10.5281/zenodo.21509581
FAB091_1E+8 | FABEST | 42CrMo4+QT | FAB091 | Axial | Unnotched dog-bone bar | 0.1 | 129.3893 | 90 | 100000000 |  |  | PUNTO_CURVA_NO_ENSAYO | OTRAS_CONDICIONES | EXCLUIDO_O_REVISION | Identificador en notacion cientifica; estado/nota vacios. Serie auxiliar (verificar fuente). | https://doi.org/10.5281/zenodo.21509581
FAB092_8 | FABEST | 42CrMo4+QT | FAB092 | Axial | Unnotched dog-bone bar | 0.1 | 427.5 | 90 | 84755 | finished |  | ESTADO_INDETERMINADO | OTRAS_CONDICIONES | EXCLUIDO_O_REVISION | Estado de ensayo sin descripcion concluyente del mecanismo de terminacion. | https://doi.org/10.5281/zenodo.21509581
FAB092_4 | FABEST | 42CrMo4+QT | FAB092 | Axial | Unnotched dog-bone bar | 0.1 | 393.8 | 90 | 96053 | finished |  | ESTADO_INDETERMINADO | OTRAS_CONDICIONES | EXCLUIDO_O_REVISION | Estado de ensayo sin descripcion concluyente del mecanismo de terminacion. | https://doi.org/10.5281/zenodo.21509581
FAB092_2 | FABEST | 42CrMo4+QT | FAB092 | Axial | Unnotched dog-bone bar | 0.1 | 427.5 | 90 | 120249 | finished |  | ESTADO_INDETERMINADO | OTRAS_CONDICIONES | EXCLUIDO_O_REVISION | Estado de ensayo sin descripcion concluyente del mecanismo de terminacion. | https://doi.org/10.5281/zenodo.21509581
FAB092_3 | FABEST | 42CrMo4+QT | FAB092 | Axial | Unnotched dog-bone bar | 0.1 | 416.2 | 90 | 156709 | finished |  | ESTADO_INDETERMINADO | OTRAS_CONDICIONES | EXCLUIDO_O_REVISION | Estado de ensayo sin descripcion concluyente del mecanismo de terminacion. | https://doi.org/10.5281/zenodo.21509581
FAB092_1 | FABEST | 42CrMo4+QT | FAB092 | Axial | Unnotched dog-bone bar | 0.1 | 405 | 90 | 226726 | finished |  | ESTADO_INDETERMINADO | OTRAS_CONDICIONES | EXCLUIDO_O_REVISION | Estado de ensayo sin descripcion concluyente del mecanismo de terminacion. | https://doi.org/10.5281/zenodo.21509581
FAB092_9 | FABEST | 42CrMo4+QT | FAB092 | Axial | Unnotched dog-bone bar | 0.1 | 382.5 | 90 | 538364 | finished |  | ESTADO_INDETERMINADO | OTRAS_CONDICIONES | EXCLUIDO_O_REVISION | Estado de ensayo sin descripcion concluyente del mecanismo de terminacion. | https://doi.org/10.5281/zenodo.21509581
FAB092_5 | FABEST | 42CrMo4+QT | FAB092 | Axial | Unnotched dog-bone bar | 0.1 | 382.5 | 90 | 584121 | finished |  | ESTADO_INDETERMINADO | OTRAS_CONDICIONES | EXCLUIDO_O_REVISION | Estado de ensayo sin descripcion concluyente del mecanismo de terminacion. | https://doi.org/10.5281/zenodo.21509581
FAB092_7 | FABEST | 42CrMo4+QT | FAB092 | Axial | Unnotched dog-bone bar | 0.1 | 393.8 | 90 | 910352 | finished |  | ESTADO_INDETERMINADO | OTRAS_CONDICIONES | EXCLUIDO_O_REVISION | Estado de ensayo sin descripcion concluyente del mecanismo de terminacion. | https://doi.org/10.5281/zenodo.21509581
FAB092_6 | FABEST | 42CrMo4+QT | FAB092 | Axial | Unnotched dog-bone bar | 0.1 | 371.2 | 90 | 2056626 | finished |  | ESTADO_INDETERMINADO | OTRAS_CONDICIONES | EXCLUIDO_O_REVISION | Estado de ensayo sin descripcion concluyente del mecanismo de terminacion. | https://doi.org/10.5281/zenodo.21509581
FAB092_1E+3 | FABEST | 42CrMo4+QT | FAB092 | Axial | Unnotched dog-bone bar | 0.1 | 547.7134 | 90 | 1000 |  |  | PUNTO_CURVA_NO_ENSAYO | OTRAS_CONDICIONES | EXCLUIDO_O_REVISION | Identificador en notacion cientifica; estado/nota vacios. Serie auxiliar (verificar fuente). | https://doi.org/10.5281/zenodo.21509581
FAB092_2E+3 | FABEST | 42CrMo4+QT | FAB092 | Axial | Unnotched dog-bone bar | 0.1 | 527.1308 | 90 | 2000 |  |  | PUNTO_CURVA_NO_ENSAYO | OTRAS_CONDICIONES | EXCLUIDO_O_REVISION | Identificador en notacion cientifica; estado/nota vacios. Serie auxiliar (verificar fuente). | https://doi.org/10.5281/zenodo.21509581
FAB092_5E+3 | FABEST | 42CrMo4+QT | FAB092 | Axial | Unnotched dog-bone bar | 0.1 | 501.1043 | 90 | 5000 |  |  | PUNTO_CURVA_NO_ENSAYO | OTRAS_CONDICIONES | EXCLUIDO_O_REVISION | Identificador en notacion cientifica; estado/nota vacios. Serie auxiliar (verificar fuente). | https://doi.org/10.5281/zenodo.21509581
FAB092_1E+4 | FABEST | 42CrMo4+QT | FAB092 | Axial | Unnotched dog-bone bar | 0.1 | 482.2732 | 90 | 10000 |  |  | PUNTO_CURVA_NO_ENSAYO | OTRAS_CONDICIONES | EXCLUIDO_O_REVISION | Identificador en notacion cientifica; estado/nota vacios. Serie auxiliar (verificar fuente). | https://doi.org/10.5281/zenodo.21509581
FAB092_2E+4 | FABEST | 42CrMo4+QT | FAB092 | Axial | Unnotched dog-bone bar | 0.1 | 464.1497 | 90 | 20000 |  |  | PUNTO_CURVA_NO_ENSAYO | OTRAS_CONDICIONES | EXCLUIDO_O_REVISION | Identificador en notacion cientifica; estado/nota vacios. Serie auxiliar (verificar fuente). | https://doi.org/10.5281/zenodo.21509581
FAB092_5E+4 | FABEST | 42CrMo4+QT | FAB092 | Axial | Unnotched dog-bone bar | 0.1 | 441.2328 | 90 | 50000 |  |  | PUNTO_CURVA_NO_ENSAYO | OTRAS_CONDICIONES | EXCLUIDO_O_REVISION | Identificador en notacion cientifica; estado/nota vacios. Serie auxiliar (verificar fuente). | https://doi.org/10.5281/zenodo.21509581
FAB092_1E+5 | FABEST | 42CrMo4+QT | FAB092 | Axial | Unnotched dog-bone bar | 0.1 | 424.6516 | 90 | 100000 |  |  | PUNTO_CURVA_NO_ENSAYO | OTRAS_CONDICIONES | EXCLUIDO_O_REVISION | Identificador en notacion cientifica; estado/nota vacios. Serie auxiliar (verificar fuente). | https://doi.org/10.5281/zenodo.21509581
FAB092_2E+5 | FABEST | 42CrMo4+QT | FAB092 | Axial | Unnotched dog-bone bar | 0.1 | 408.6936 | 90 | 200000 |  |  | PUNTO_CURVA_NO_ENSAYO | OTRAS_CONDICIONES | EXCLUIDO_O_REVISION | Identificador en notacion cientifica; estado/nota vacios. Serie auxiliar (verificar fuente). | https://doi.org/10.5281/zenodo.21509581
FAB092_5E+5 | FABEST | 42CrMo4+QT | FAB092 | Axial | Unnotched dog-bone bar | 0.1 | 388.5147 | 90 | 500000 |  |  | PUNTO_CURVA_NO_ENSAYO | OTRAS_CONDICIONES | EXCLUIDO_O_REVISION | Identificador en notacion cientifica; estado/nota vacios. Serie auxiliar (verificar fuente). | https://doi.org/10.5281/zenodo.21509581
FAB092_1E+6 | FABEST | 42CrMo4+QT | FAB092 | Axial | Unnotched dog-bone bar | 0.1 | 373.9147 | 90 | 1000000 |  |  | PUNTO_CURVA_NO_ENSAYO | OTRAS_CONDICIONES | EXCLUIDO_O_REVISION | Identificador en notacion cientifica; estado/nota vacios. Serie auxiliar (verificar fuente). | https://doi.org/10.5281/zenodo.21509581
FAB092_2E+6 | FABEST | 42CrMo4+QT | FAB092 | Axial | Unnotched dog-bone bar | 0.1 | 359.8632 | 90 | 2000000 |  |  | PUNTO_CURVA_NO_ENSAYO | OTRAS_CONDICIONES | EXCLUIDO_O_REVISION | Identificador en notacion cientifica; estado/nota vacios. Serie auxiliar (verificar fuente). | https://doi.org/10.5281/zenodo.21509581
FAB092_5E+6 | FABEST | 42CrMo4+QT | FAB092 | Axial | Unnotched dog-bone bar | 0.1 | 342.0954 | 90 | 5000000 |  |  | PUNTO_CURVA_NO_ENSAYO | OTRAS_CONDICIONES | EXCLUIDO_O_REVISION | Identificador en notacion cientifica; estado/nota vacios. Serie auxiliar (verificar fuente). | https://doi.org/10.5281/zenodo.21509581
FAB092_1E+7 | FABEST | 42CrMo4+QT | FAB092 | Axial | Unnotched dog-bone bar | 0.1 | 329.2397 | 90 | 10000000 |  |  | PUNTO_CURVA_NO_ENSAYO | OTRAS_CONDICIONES | EXCLUIDO_O_REVISION | Identificador en notacion cientifica; estado/nota vacios. Serie auxiliar (verificar fuente). | https://doi.org/10.5281/zenodo.21509581
FAB092_2E+7 | FABEST | 42CrMo4+QT | FAB092 | Axial | Unnotched dog-bone bar | 0.1 | 316.8671 | 90 | 20000000 |  |  | PUNTO_CURVA_NO_ENSAYO | OTRAS_CONDICIONES | EXCLUIDO_O_REVISION | Identificador en notacion cientifica; estado/nota vacios. Serie auxiliar (verificar fuente). | https://doi.org/10.5281/zenodo.21509581
FAB092_5E+7 | FABEST | 42CrMo4+QT | FAB092 | Axial | Unnotched dog-bone bar | 0.1 | 301.2221 | 90 | 50000000 |  |  | PUNTO_CURVA_NO_ENSAYO | OTRAS_CONDICIONES | EXCLUIDO_O_REVISION | Identificador en notacion cientifica; estado/nota vacios. Serie auxiliar (verificar fuente). | https://doi.org/10.5281/zenodo.21509581
FAB092_1E+8 | FABEST | 42CrMo4+QT | FAB092 | Axial | Unnotched dog-bone bar | 0.1 | 289.9025 | 90 | 100000000 |  |  | PUNTO_CURVA_NO_ENSAYO | OTRAS_CONDICIONES | EXCLUIDO_O_REVISION | Identificador en notacion cientifica; estado/nota vacios. Serie auxiliar (verificar fuente). | https://doi.org/10.5281/zenodo.21509581
FAB092_1E+3 | FABEST | 42CrMo4+QT | FAB092 | Axial | Unnotched dog-bone bar | 0.1 | 433.1934 | 90 | 1000 |  |  | PUNTO_CURVA_NO_ENSAYO | OTRAS_CONDICIONES | EXCLUIDO_O_REVISION | Identificador en notacion cientifica; estado/nota vacios. Serie auxiliar (verificar fuente). | https://doi.org/10.5281/zenodo.21509581
FAB092_2E+3 | FABEST | 42CrMo4+QT | FAB092 | Axial | Unnotched dog-bone bar | 0.1 | 432.9755 | 90 | 2000 |  |  | PUNTO_CURVA_NO_ENSAYO | OTRAS_CONDICIONES | EXCLUIDO_O_REVISION | Identificador en notacion cientifica; estado/nota vacios. Serie auxiliar (verificar fuente). | https://doi.org/10.5281/zenodo.21509581
FAB092_5E+3 | FABEST | 42CrMo4+QT | FAB092 | Axial | Unnotched dog-bone bar | 0.1 | 432.3304 | 90 | 5000 |  |  | PUNTO_CURVA_NO_ENSAYO | OTRAS_CONDICIONES | EXCLUIDO_O_REVISION | Identificador en notacion cientifica; estado/nota vacios. Serie auxiliar (verificar fuente). | https://doi.org/10.5281/zenodo.21509581
FAB092_1E+4 | FABEST | 42CrMo4+QT | FAB092 | Axial | Unnotched dog-bone bar | 0.1 | 431.2826 | 90 | 10000 |  |  | PUNTO_CURVA_NO_ENSAYO | OTRAS_CONDICIONES | EXCLUIDO_O_REVISION | Identificador en notacion cientifica; estado/nota vacios. Serie auxiliar (verificar fuente). | https://doi.org/10.5281/zenodo.21509581
FAB092_2E+4 | FABEST | 42CrMo4+QT | FAB092 | Axial | Unnotched dog-bone bar | 0.1 | 429.2838 | 90 | 20000 |  |  | PUNTO_CURVA_NO_ENSAYO | OTRAS_CONDICIONES | EXCLUIDO_O_REVISION | Identificador en notacion cientifica; estado/nota vacios. Serie auxiliar (verificar fuente). | https://doi.org/10.5281/zenodo.21509581
FAB092_5E+4 | FABEST | 42CrMo4+QT | FAB092 | Axial | Unnotched dog-bone bar | 0.1 | 423.9613 | 90 | 50000 |  |  | PUNTO_CURVA_NO_ENSAYO | OTRAS_CONDICIONES | EXCLUIDO_O_REVISION | Identificador en notacion cientifica; estado/nota vacios. Serie auxiliar (verificar fuente). | https://doi.org/10.5281/zenodo.21509581
FAB092_1E+5 | FABEST | 42CrMo4+QT | FAB092 | Axial | Unnotched dog-bone bar | 0.1 | 416.8266 | 90 | 100000 |  |  | PUNTO_CURVA_NO_ENSAYO | OTRAS_CONDICIONES | EXCLUIDO_O_REVISION | Identificador en notacion cientifica; estado/nota vacios. Serie auxiliar (verificar fuente). | https://doi.org/10.5281/zenodo.21509581
FAB092_2E+5 | FABEST | 42CrMo4+QT | FAB092 | Axial | Unnotched dog-bone bar | 0.1 | 406.729 | 90 | 200000 |  |  | PUNTO_CURVA_NO_ENSAYO | OTRAS_CONDICIONES | EXCLUIDO_O_REVISION | Identificador en notacion cientifica; estado/nota vacios. Serie auxiliar (verificar fuente). | https://doi.org/10.5281/zenodo.21509581
FAB092_5E+5 | FABEST | 42CrMo4+QT | FAB092 | Axial | Unnotched dog-bone bar | 0.1 | 391.215 | 90 | 500000 |  |  | PUNTO_CURVA_NO_ENSAYO | OTRAS_CONDICIONES | EXCLUIDO_O_REVISION | Identificador en notacion cientifica; estado/nota vacios. Serie auxiliar (verificar fuente). | https://doi.org/10.5281/zenodo.21509581
FAB092_1E+6 | FABEST | 42CrMo4+QT | FAB092 | Axial | Unnotched dog-bone bar | 0.1 | 380.9347 | 90 | 1000000 |  |  | PUNTO_CURVA_NO_ENSAYO | OTRAS_CONDICIONES | EXCLUIDO_O_REVISION | Identificador en notacion cientifica; estado/nota vacios. Serie auxiliar (verificar fuente). | https://doi.org/10.5281/zenodo.21509581
FAB092_2E+6 | FABEST | 42CrMo4+QT | FAB092 | Axial | Unnotched dog-bone bar | 0.1 | 373.5763 | 90 | 2000000 |  |  | PUNTO_CURVA_NO_ENSAYO | OTRAS_CONDICIONES | EXCLUIDO_O_REVISION | Identificador en notacion cientifica; estado/nota vacios. Serie auxiliar (verificar fuente). | https://doi.org/10.5281/zenodo.21509581
FAB092_5E+6 | FABEST | 42CrMo4+QT | FAB092 | Axial | Unnotched dog-bone bar | 0.1 | 368.0304 | 90 | 5000000 |  |  | PUNTO_CURVA_NO_ENSAYO | OTRAS_CONDICIONES | EXCLUIDO_O_REVISION | Identificador en notacion cientifica; estado/nota vacios. Serie auxiliar (verificar fuente). | https://doi.org/10.5281/zenodo.21509581
FAB092_1E+7 | FABEST | 42CrMo4+QT | FAB092 | Axial | Unnotched dog-bone bar | 0.1 | 365.9344 | 90 | 10000000 |  |  | PUNTO_CURVA_NO_ENSAYO | OTRAS_CONDICIONES | EXCLUIDO_O_REVISION | Identificador en notacion cientifica; estado/nota vacios. Serie auxiliar (verificar fuente). | https://doi.org/10.5281/zenodo.21509581
FAB092_2E+7 | FABEST | 42CrMo4+QT | FAB092 | Axial | Unnotched dog-bone bar | 0.1 | 364.8326 | 90 | 20000000 |  |  | PUNTO_CURVA_NO_ENSAYO | OTRAS_CONDICIONES | EXCLUIDO_O_REVISION | Identificador en notacion cientifica; estado/nota vacios. Serie auxiliar (verificar fuente). | https://doi.org/10.5281/zenodo.21509581
FAB092_5E+7 | FABEST | 42CrMo4+QT | FAB092 | Axial | Unnotched dog-bone bar | 0.1 | 364.1531 | 90 | 50000000 |  |  | PUNTO_CURVA_NO_ENSAYO | OTRAS_CONDICIONES | EXCLUIDO_O_REVISION | Identificador en notacion cientifica; estado/nota vacios. Serie auxiliar (verificar fuente). | https://doi.org/10.5281/zenodo.21509581
FAB092_1E+8 | FABEST | 42CrMo4+QT | FAB092 | Axial | Unnotched dog-bone bar | 0.1 | 363.9235 | 90 | 100000000 |  |  | PUNTO_CURVA_NO_ENSAYO | OTRAS_CONDICIONES | EXCLUIDO_O_REVISION | Identificador en notacion cientifica; estado/nota vacios. Serie auxiliar (verificar fuente). | https://doi.org/10.5281/zenodo.21509581
FAB092_1E+3 | FABEST | 42CrMo4+QT | FAB092 | Axial | Unnotched dog-bone bar | 0.1 | 527.1603 | 90 | 1000 |  |  | PUNTO_CURVA_NO_ENSAYO | OTRAS_CONDICIONES | EXCLUIDO_O_REVISION | Identificador en notacion cientifica; estado/nota vacios. Serie auxiliar (verificar fuente). | https://doi.org/10.5281/zenodo.21509581
FAB092_2E+3 | FABEST | 42CrMo4+QT | FAB092 | Axial | Unnotched dog-bone bar | 0.1 | 511.7192 | 90 | 2000 |  |  | PUNTO_CURVA_NO_ENSAYO | OTRAS_CONDICIONES | EXCLUIDO_O_REVISION | Identificador en notacion cientifica; estado/nota vacios. Serie auxiliar (verificar fuente). | https://doi.org/10.5281/zenodo.21509581
FAB092_5E+3 | FABEST | 42CrMo4+QT | FAB092 | Axial | Unnotched dog-bone bar | 0.1 | 491.3071 | 90 | 5000 |  |  | PUNTO_CURVA_NO_ENSAYO | OTRAS_CONDICIONES | EXCLUIDO_O_REVISION | Identificador en notacion cientifica; estado/nota vacios. Serie auxiliar (verificar fuente). | https://doi.org/10.5281/zenodo.21509581
FAB092_1E+4 | FABEST | 42CrMo4+QT | FAB092 | Axial | Unnotched dog-bone bar | 0.1 | 475.866 | 90 | 10000 |  |  | PUNTO_CURVA_NO_ENSAYO | OTRAS_CONDICIONES | EXCLUIDO_O_REVISION | Identificador en notacion cientifica; estado/nota vacios. Serie auxiliar (verificar fuente). | https://doi.org/10.5281/zenodo.21509581
FAB092_2E+4 | FABEST | 42CrMo4+QT | FAB092 | Axial | Unnotched dog-bone bar | 0.1 | 460.4248 | 90 | 20000 |  |  | PUNTO_CURVA_NO_ENSAYO | OTRAS_CONDICIONES | EXCLUIDO_O_REVISION | Identificador en notacion cientifica; estado/nota vacios. Serie auxiliar (verificar fuente). | https://doi.org/10.5281/zenodo.21509581
FAB092_5E+4 | FABEST | 42CrMo4+QT | FAB092 | Axial | Unnotched dog-bone bar | 0.1 | 440.0128 | 90 | 50000 |  |  | PUNTO_CURVA_NO_ENSAYO | OTRAS_CONDICIONES | EXCLUIDO_O_REVISION | Identificador en notacion cientifica; estado/nota vacios. Serie auxiliar (verificar fuente). | https://doi.org/10.5281/zenodo.21509581
FAB092_1E+5 | FABEST | 42CrMo4+QT | FAB092 | Axial | Unnotched dog-bone bar | 0.1 | 424.5717 | 90 | 100000 |  |  | PUNTO_CURVA_NO_ENSAYO | OTRAS_CONDICIONES | EXCLUIDO_O_REVISION | Identificador en notacion cientifica; estado/nota vacios. Serie auxiliar (verificar fuente). | https://doi.org/10.5281/zenodo.21509581
FAB092_2E+5 | FABEST | 42CrMo4+QT | FAB092 | Axial | Unnotched dog-bone bar | 0.1 | 409.1305 | 90 | 200000 |  |  | PUNTO_CURVA_NO_ENSAYO | OTRAS_CONDICIONES | EXCLUIDO_O_REVISION | Identificador en notacion cientifica; estado/nota vacios. Serie auxiliar (verificar fuente). | https://doi.org/10.5281/zenodo.21509581
FAB092_5E+5 | FABEST | 42CrMo4+QT | FAB092 | Axial | Unnotched dog-bone bar | 0.1 | 388.7185 | 90 | 500000 |  |  | PUNTO_CURVA_NO_ENSAYO | OTRAS_CONDICIONES | EXCLUIDO_O_REVISION | Identificador en notacion cientifica; estado/nota vacios. Serie auxiliar (verificar fuente). | https://doi.org/10.5281/zenodo.21509581
FAB092_1E+6 | FABEST | 42CrMo4+QT | FAB092 | Axial | Unnotched dog-bone bar | 0.1 | 373.2774 | 90 | 1000000 |  |  | PUNTO_CURVA_NO_ENSAYO | OTRAS_CONDICIONES | EXCLUIDO_O_REVISION | Identificador en notacion cientifica; estado/nota vacios. Serie auxiliar (verificar fuente). | https://doi.org/10.5281/zenodo.21509581
FAB092_2E+6 | FABEST | 42CrMo4+QT | FAB092 | Axial | Unnotched dog-bone bar | 0.1 | 357.8362 | 90 | 2000000 |  |  | PUNTO_CURVA_NO_ENSAYO | OTRAS_CONDICIONES | EXCLUIDO_O_REVISION | Identificador en notacion cientifica; estado/nota vacios. Serie auxiliar (verificar fuente). | https://doi.org/10.5281/zenodo.21509581
FAB092_5E+6 | FABEST | 42CrMo4+QT | FAB092 | Axial | Unnotched dog-bone bar | 0.1 | 337.4242 | 90 | 5000000 |  |  | PUNTO_CURVA_NO_ENSAYO | OTRAS_CONDICIONES | EXCLUIDO_O_REVISION | Identificador en notacion cientifica; estado/nota vacios. Serie auxiliar (verificar fuente). | https://doi.org/10.5281/zenodo.21509581
FAB092_1E+7 | FABEST | 42CrMo4+QT | FAB092 | Axial | Unnotched dog-bone bar | 0.1 | 321.983 | 90 | 10000000 |  |  | PUNTO_CURVA_NO_ENSAYO | OTRAS_CONDICIONES | EXCLUIDO_O_REVISION | Identificador en notacion cientifica; estado/nota vacios. Serie auxiliar (verificar fuente). | https://doi.org/10.5281/zenodo.21509581
FAB092_2E+7 | FABEST | 42CrMo4+QT | FAB092 | Axial | Unnotched dog-bone bar | 0.1 | 306.5419 | 90 | 20000000 |  |  | PUNTO_CURVA_NO_ENSAYO | OTRAS_CONDICIONES | EXCLUIDO_O_REVISION | Identificador en notacion cientifica; estado/nota vacios. Serie auxiliar (verificar fuente). | https://doi.org/10.5281/zenodo.21509581
FAB092_5E+7 | FABEST | 42CrMo4+QT | FAB092 | Axial | Unnotched dog-bone bar | 0.1 | 286.1299 | 90 | 50000000 |  |  | PUNTO_CURVA_NO_ENSAYO | OTRAS_CONDICIONES | EXCLUIDO_O_REVISION | Identificador en notacion cientifica; estado/nota vacios. Serie auxiliar (verificar fuente). | https://doi.org/10.5281/zenodo.21509581
FAB092_1E+8 | FABEST | 42CrMo4+QT | FAB092 | Axial | Unnotched dog-bone bar | 0.1 | 270.6887 | 90 | 100000000 |  |  | PUNTO_CURVA_NO_ENSAYO | OTRAS_CONDICIONES | EXCLUIDO_O_REVISION | Identificador en notacion cientifica; estado/nota vacios. Serie auxiliar (verificar fuente). | https://doi.org/10.5281/zenodo.21509581
FAB093_2 | FABEST | 42CrMo4+QT | FAB093 | Axial | Unnotched dog-bone bar | 0.1 | 405 | 90 | 117151 | finished |  | ESTADO_INDETERMINADO | OTRAS_CONDICIONES | EXCLUIDO_O_REVISION | Estado de ensayo sin descripcion concluyente del mecanismo de terminacion. | https://doi.org/10.5281/zenodo.21509581
FAB093_4 | FABEST | 42CrMo4+QT | FAB093 | Axial | Unnotched dog-bone bar | 0.1 | 427.5 | 90 | 122329 | finished |  | ESTADO_INDETERMINADO | OTRAS_CONDICIONES | EXCLUIDO_O_REVISION | Estado de ensayo sin descripcion concluyente del mecanismo de terminacion. | https://doi.org/10.5281/zenodo.21509581
FAB093_5 | FABEST | 42CrMo4+QT | FAB093 | Axial | Unnotched dog-bone bar | 0.1 | 416.2 | 90 | 141369 | finished |  | ESTADO_INDETERMINADO | OTRAS_CONDICIONES | EXCLUIDO_O_REVISION | Estado de ensayo sin descripcion concluyente del mecanismo de terminacion. | https://doi.org/10.5281/zenodo.21509581
FAB093_7 | FABEST | 42CrMo4+QT | FAB093 | Axial | Unnotched dog-bone bar | 0.1 | 416.2 | 90 | 175654 | finished |  | ESTADO_INDETERMINADO | OTRAS_CONDICIONES | EXCLUIDO_O_REVISION | Estado de ensayo sin descripcion concluyente del mecanismo de terminacion. | https://doi.org/10.5281/zenodo.21509581
FAB093_1 | FABEST | 42CrMo4+QT | FAB093 | Axial | Unnotched dog-bone bar | 0.1 | 405 | 90 | 257924 | finished |  | ESTADO_INDETERMINADO | OTRAS_CONDICIONES | EXCLUIDO_O_REVISION | Estado de ensayo sin descripcion concluyente del mecanismo de terminacion. | https://doi.org/10.5281/zenodo.21509581
FAB093_6 | FABEST | 42CrMo4+QT | FAB093 | Axial | Unnotched dog-bone bar | 0.1 | 393.8 | 90 | 732566 | finished |  | ESTADO_INDETERMINADO | OTRAS_CONDICIONES | EXCLUIDO_O_REVISION | Estado de ensayo sin descripcion concluyente del mecanismo de terminacion. | https://doi.org/10.5281/zenodo.21509581
FAB093_3 | FABEST | 42CrMo4+QT | FAB093 | Axial | Unnotched dog-bone bar | 0.1 | 393.8 | 90 | 10000007 | interrupted |  | CENSURA_CONFIRMABLE | OTRAS_CONDICIONES | EXCLUIDO_O_REVISION | Estado interrupted y ciclos registrados; verificar criterio de fin del ensayo. | https://doi.org/10.5281/zenodo.21509581
FAB093_1E+3 | FABEST | 42CrMo4+QT | FAB093 | Axial | Unnotched dog-bone bar | 0.1 | 545.7909 | 90 | 1000 |  |  | PUNTO_CURVA_NO_ENSAYO | OTRAS_CONDICIONES | EXCLUIDO_O_REVISION | Identificador en notacion cientifica; estado/nota vacios. Serie auxiliar (verificar fuente). | https://doi.org/10.5281/zenodo.21509581
FAB093_2E+3 | FABEST | 42CrMo4+QT | FAB093 | Axial | Unnotched dog-bone bar | 0.1 | 525.8518 | 90 | 2000 |  |  | PUNTO_CURVA_NO_ENSAYO | OTRAS_CONDICIONES | EXCLUIDO_O_REVISION | Identificador en notacion cientifica; estado/nota vacios. Serie auxiliar (verificar fuente). | https://doi.org/10.5281/zenodo.21509581
FAB093_5E+3 | FABEST | 42CrMo4+QT | FAB093 | Axial | Unnotched dog-bone bar | 0.1 | 500.6074 | 90 | 5000 |  |  | PUNTO_CURVA_NO_ENSAYO | OTRAS_CONDICIONES | EXCLUIDO_O_REVISION | Identificador en notacion cientifica; estado/nota vacios. Serie auxiliar (verificar fuente). | https://doi.org/10.5281/zenodo.21509581
FAB093_1E+4 | FABEST | 42CrMo4+QT | FAB093 | Axial | Unnotched dog-bone bar | 0.1 | 482.319 | 90 | 10000 |  |  | PUNTO_CURVA_NO_ENSAYO | OTRAS_CONDICIONES | EXCLUIDO_O_REVISION | Identificador en notacion cientifica; estado/nota vacios. Serie auxiliar (verificar fuente). | https://doi.org/10.5281/zenodo.21509581
FAB093_2E+4 | FABEST | 42CrMo4+QT | FAB093 | Axial | Unnotched dog-bone bar | 0.1 | 464.6987 | 90 | 20000 |  |  | PUNTO_CURVA_NO_ENSAYO | OTRAS_CONDICIONES | EXCLUIDO_O_REVISION | Identificador en notacion cientifica; estado/nota vacios. Serie auxiliar (verificar fuente). | https://doi.org/10.5281/zenodo.21509581
FAB093_5E+4 | FABEST | 42CrMo4+QT | FAB093 | Axial | Unnotched dog-bone bar | 0.1 | 442.39 | 90 | 50000 |  |  | PUNTO_CURVA_NO_ENSAYO | OTRAS_CONDICIONES | EXCLUIDO_O_REVISION | Identificador en notacion cientifica; estado/nota vacios. Serie auxiliar (verificar fuente). | https://doi.org/10.5281/zenodo.21509581
FAB093_1E+5 | FABEST | 42CrMo4+QT | FAB093 | Axial | Unnotched dog-bone bar | 0.1 | 426.2285 | 90 | 100000 |  |  | PUNTO_CURVA_NO_ENSAYO | OTRAS_CONDICIONES | EXCLUIDO_O_REVISION | Identificador en notacion cientifica; estado/nota vacios. Serie auxiliar (verificar fuente). | https://doi.org/10.5281/zenodo.21509581
FAB093_2E+5 | FABEST | 42CrMo4+QT | FAB093 | Axial | Unnotched dog-bone bar | 0.1 | 410.6573 | 90 | 200000 |  |  | PUNTO_CURVA_NO_ENSAYO | OTRAS_CONDICIONES | EXCLUIDO_O_REVISION | Identificador en notacion cientifica; estado/nota vacios. Serie auxiliar (verificar fuente). | https://doi.org/10.5281/zenodo.21509581
FAB093_5E+5 | FABEST | 42CrMo4+QT | FAB093 | Axial | Unnotched dog-bone bar | 0.1 | 390.943 | 90 | 500000 |  |  | PUNTO_CURVA_NO_ENSAYO | OTRAS_CONDICIONES | EXCLUIDO_O_REVISION | Identificador en notacion cientifica; estado/nota vacios. Serie auxiliar (verificar fuente). | https://doi.org/10.5281/zenodo.21509581
FAB093_1E+6 | FABEST | 42CrMo4+QT | FAB093 | Axial | Unnotched dog-bone bar | 0.1 | 376.6609 | 90 | 1000000 |  |  | PUNTO_CURVA_NO_ENSAYO | OTRAS_CONDICIONES | EXCLUIDO_O_REVISION | Identificador en notacion cientifica; estado/nota vacios. Serie auxiliar (verificar fuente). | https://doi.org/10.5281/zenodo.21509581
FAB093_2E+6 | FABEST | 42CrMo4+QT | FAB093 | Axial | Unnotched dog-bone bar | 0.1 | 362.9006 | 90 | 2000000 |  |  | PUNTO_CURVA_NO_ENSAYO | OTRAS_CONDICIONES | EXCLUIDO_O_REVISION | Identificador en notacion cientifica; estado/nota vacios. Serie auxiliar (verificar fuente). | https://doi.org/10.5281/zenodo.21509581
FAB093_5E+6 | FABEST | 42CrMo4+QT | FAB093 | Axial | Unnotched dog-bone bar | 0.1 | 345.4789 | 90 | 5000000 |  |  | PUNTO_CURVA_NO_ENSAYO | OTRAS_CONDICIONES | EXCLUIDO_O_REVISION | Identificador en notacion cientifica; estado/nota vacios. Serie auxiliar (verificar fuente). | https://doi.org/10.5281/zenodo.21509581
FAB093_1E+7 | FABEST | 42CrMo4+QT | FAB093 | Axial | Unnotched dog-bone bar | 0.1 | 332.8577 | 90 | 10000000 |  |  | PUNTO_CURVA_NO_ENSAYO | OTRAS_CONDICIONES | EXCLUIDO_O_REVISION | Identificador en notacion cientifica; estado/nota vacios. Serie auxiliar (verificar fuente). | https://doi.org/10.5281/zenodo.21509581
FAB093_2E+7 | FABEST | 42CrMo4+QT | FAB093 | Axial | Unnotched dog-bone bar | 0.1 | 320.6976 | 90 | 20000000 |  |  | PUNTO_CURVA_NO_ENSAYO | OTRAS_CONDICIONES | EXCLUIDO_O_REVISION | Identificador en notacion cientifica; estado/nota vacios. Serie auxiliar (verificar fuente). | https://doi.org/10.5281/zenodo.21509581
FAB093_5E+7 | FABEST | 42CrMo4+QT | FAB093 | Axial | Unnotched dog-bone bar | 0.1 | 305.302 | 90 | 50000000 |  |  | PUNTO_CURVA_NO_ENSAYO | OTRAS_CONDICIONES | EXCLUIDO_O_REVISION | Identificador en notacion cientifica; estado/nota vacios. Serie auxiliar (verificar fuente). | https://doi.org/10.5281/zenodo.21509581
FAB093_1E+8 | FABEST | 42CrMo4+QT | FAB093 | Axial | Unnotched dog-bone bar | 0.1 | 294.1486 | 90 | 100000000 |  |  | PUNTO_CURVA_NO_ENSAYO | OTRAS_CONDICIONES | EXCLUIDO_O_REVISION | Identificador en notacion cientifica; estado/nota vacios. Serie auxiliar (verificar fuente). | https://doi.org/10.5281/zenodo.21509581
FAB093_1E+3 | FABEST | 42CrMo4+QT | FAB093 | Axial | Unnotched dog-bone bar | 0.1 | 453.9116 | 90 | 1000 |  |  | PUNTO_CURVA_NO_ENSAYO | OTRAS_CONDICIONES | EXCLUIDO_O_REVISION | Identificador en notacion cientifica; estado/nota vacios. Serie auxiliar (verificar fuente). | https://doi.org/10.5281/zenodo.21509581
FAB093_2E+3 | FABEST | 42CrMo4+QT | FAB093 | Axial | Unnotched dog-bone bar | 0.1 | 453.1629 | 90 | 2000 |  |  | PUNTO_CURVA_NO_ENSAYO | OTRAS_CONDICIONES | EXCLUIDO_O_REVISION | Identificador en notacion cientifica; estado/nota vacios. Serie auxiliar (verificar fuente). | https://doi.org/10.5281/zenodo.21509581
FAB093_5E+3 | FABEST | 42CrMo4+QT | FAB093 | Axial | Unnotched dog-bone bar | 0.1 | 451.0256 | 90 | 5000 |  |  | PUNTO_CURVA_NO_ENSAYO | OTRAS_CONDICIONES | EXCLUIDO_O_REVISION | Identificador en notacion cientifica; estado/nota vacios. Serie auxiliar (verificar fuente). | https://doi.org/10.5281/zenodo.21509581
FAB093_1E+4 | FABEST | 42CrMo4+QT | FAB093 | Axial | Unnotched dog-bone bar | 0.1 | 447.7866 | 90 | 10000 |  |  | PUNTO_CURVA_NO_ENSAYO | OTRAS_CONDICIONES | EXCLUIDO_O_REVISION | Identificador en notacion cientifica; estado/nota vacios. Serie auxiliar (verificar fuente). | https://doi.org/10.5281/zenodo.21509581
FAB093_2E+4 | FABEST | 42CrMo4+QT | FAB093 | Axial | Unnotched dog-bone bar | 0.1 | 442.291 | 90 | 20000 |  |  | PUNTO_CURVA_NO_ENSAYO | OTRAS_CONDICIONES | EXCLUIDO_O_REVISION | Identificador en notacion cientifica; estado/nota vacios. Serie auxiliar (verificar fuente). | https://doi.org/10.5281/zenodo.21509581
FAB093_5E+4 | FABEST | 42CrMo4+QT | FAB093 | Axial | Unnotched dog-bone bar | 0.1 | 430.8639 | 90 | 50000 |  |  | PUNTO_CURVA_NO_ENSAYO | OTRAS_CONDICIONES | EXCLUIDO_O_REVISION | Identificador en notacion cientifica; estado/nota vacios. Serie auxiliar (verificar fuente). | https://doi.org/10.5281/zenodo.21509581
FAB093_1E+5 | FABEST | 42CrMo4+QT | FAB093 | Axial | Unnotched dog-bone bar | 0.1 | 420.1712 | 90 | 100000 |  |  | PUNTO_CURVA_NO_ENSAYO | OTRAS_CONDICIONES | EXCLUIDO_O_REVISION | Identificador en notacion cientifica; estado/nota vacios. Serie auxiliar (verificar fuente). | https://doi.org/10.5281/zenodo.21509581
FAB093_2E+5 | FABEST | 42CrMo4+QT | FAB093 | Axial | Unnotched dog-bone bar | 0.1 | 410.0393 | 90 | 200000 |  |  | PUNTO_CURVA_NO_ENSAYO | OTRAS_CONDICIONES | EXCLUIDO_O_REVISION | Identificador en notacion cientifica; estado/nota vacios. Serie auxiliar (verificar fuente). | https://doi.org/10.5281/zenodo.21509581
FAB093_5E+5 | FABEST | 42CrMo4+QT | FAB093 | Axial | Unnotched dog-bone bar | 0.1 | 400.3299 | 90 | 500000 |  |  | PUNTO_CURVA_NO_ENSAYO | OTRAS_CONDICIONES | EXCLUIDO_O_REVISION | Identificador en notacion cientifica; estado/nota vacios. Serie auxiliar (verificar fuente). | https://doi.org/10.5281/zenodo.21509581
FAB093_1E+6 | FABEST | 42CrMo4+QT | FAB093 | Axial | Unnotched dog-bone bar | 0.1 | 396.0245 | 90 | 1000000 |  |  | PUNTO_CURVA_NO_ENSAYO | OTRAS_CONDICIONES | EXCLUIDO_O_REVISION | Identificador en notacion cientifica; estado/nota vacios. Serie auxiliar (verificar fuente). | https://doi.org/10.5281/zenodo.21509581
FAB093_2E+6 | FABEST | 42CrMo4+QT | FAB093 | Axial | Unnotched dog-bone bar | 0.1 | 393.5889 | 90 | 2000000 |  |  | PUNTO_CURVA_NO_ENSAYO | OTRAS_CONDICIONES | EXCLUIDO_O_REVISION | Identificador en notacion cientifica; estado/nota vacios. Serie auxiliar (verificar fuente). | https://doi.org/10.5281/zenodo.21509581
FAB093_5E+6 | FABEST | 42CrMo4+QT | FAB093 | Axial | Unnotched dog-bone bar | 0.1 | 392.0214 | 90 | 5000000 |  |  | PUNTO_CURVA_NO_ENSAYO | OTRAS_CONDICIONES | EXCLUIDO_O_REVISION | Identificador en notacion cientifica; estado/nota vacios. Serie auxiliar (verificar fuente). | https://doi.org/10.5281/zenodo.21509581
FAB093_1E+7 | FABEST | 42CrMo4+QT | FAB093 | Axial | Unnotched dog-bone bar | 0.1 | 391.4796 | 90 | 10000000 |  |  | PUNTO_CURVA_NO_ENSAYO | OTRAS_CONDICIONES | EXCLUIDO_O_REVISION | Identificador en notacion cientifica; estado/nota vacios. Serie auxiliar (verificar fuente). | https://doi.org/10.5281/zenodo.21509581
FAB093_2E+7 | FABEST | 42CrMo4+QT | FAB093 | Axial | Unnotched dog-bone bar | 0.1 | 391.205 | 90 | 20000000 |  |  | PUNTO_CURVA_NO_ENSAYO | OTRAS_CONDICIONES | EXCLUIDO_O_REVISION | Identificador en notacion cientifica; estado/nota vacios. Serie auxiliar (verificar fuente). | https://doi.org/10.5281/zenodo.21509581
FAB093_5E+7 | FABEST | 42CrMo4+QT | FAB093 | Axial | Unnotched dog-bone bar | 0.1 | 391.039 | 90 | 50000000 |  |  | PUNTO_CURVA_NO_ENSAYO | OTRAS_CONDICIONES | EXCLUIDO_O_REVISION | Identificador en notacion cientifica; estado/nota vacios. Serie auxiliar (verificar fuente). | https://doi.org/10.5281/zenodo.21509581
FAB093_1E+8 | FABEST | 42CrMo4+QT | FAB093 | Axial | Unnotched dog-bone bar | 0.1 | 390.9835 | 90 | 100000000 |  |  | PUNTO_CURVA_NO_ENSAYO | OTRAS_CONDICIONES | EXCLUIDO_O_REVISION | Identificador en notacion cientifica; estado/nota vacios. Serie auxiliar (verificar fuente). | https://doi.org/10.5281/zenodo.21509581
FAB093_1E+3 | FABEST | 42CrMo4+QT | FAB093 | Axial | Unnotched dog-bone bar | 0.1 | 528.4635 | 90 | 1000 |  |  | PUNTO_CURVA_NO_ENSAYO | OTRAS_CONDICIONES | EXCLUIDO_O_REVISION | Identificador en notacion cientifica; estado/nota vacios. Serie auxiliar (verificar fuente). | https://doi.org/10.5281/zenodo.21509581
FAB093_2E+3 | FABEST | 42CrMo4+QT | FAB093 | Axial | Unnotched dog-bone bar | 0.1 | 513.0702 | 90 | 2000 |  |  | PUNTO_CURVA_NO_ENSAYO | OTRAS_CONDICIONES | EXCLUIDO_O_REVISION | Identificador en notacion cientifica; estado/nota vacios. Serie auxiliar (verificar fuente). | https://doi.org/10.5281/zenodo.21509581
FAB093_5E+3 | FABEST | 42CrMo4+QT | FAB093 | Axial | Unnotched dog-bone bar | 0.1 | 492.7214 | 90 | 5000 |  |  | PUNTO_CURVA_NO_ENSAYO | OTRAS_CONDICIONES | EXCLUIDO_O_REVISION | Identificador en notacion cientifica; estado/nota vacios. Serie auxiliar (verificar fuente). | https://doi.org/10.5281/zenodo.21509581
FAB093_1E+4 | FABEST | 42CrMo4+QT | FAB093 | Axial | Unnotched dog-bone bar | 0.1 | 477.3281 | 90 | 10000 |  |  | PUNTO_CURVA_NO_ENSAYO | OTRAS_CONDICIONES | EXCLUIDO_O_REVISION | Identificador en notacion cientifica; estado/nota vacios. Serie auxiliar (verificar fuente). | https://doi.org/10.5281/zenodo.21509581
FAB093_2E+4 | FABEST | 42CrMo4+QT | FAB093 | Axial | Unnotched dog-bone bar | 0.1 | 461.9348 | 90 | 20000 |  |  | PUNTO_CURVA_NO_ENSAYO | OTRAS_CONDICIONES | EXCLUIDO_O_REVISION | Identificador en notacion cientifica; estado/nota vacios. Serie auxiliar (verificar fuente). | https://doi.org/10.5281/zenodo.21509581
FAB093_5E+4 | FABEST | 42CrMo4+QT | FAB093 | Axial | Unnotched dog-bone bar | 0.1 | 441.586 | 90 | 50000 |  |  | PUNTO_CURVA_NO_ENSAYO | OTRAS_CONDICIONES | EXCLUIDO_O_REVISION | Identificador en notacion cientifica; estado/nota vacios. Serie auxiliar (verificar fuente). | https://doi.org/10.5281/zenodo.21509581
FAB093_1E+5 | FABEST | 42CrMo4+QT | FAB093 | Axial | Unnotched dog-bone bar | 0.1 | 426.1927 | 90 | 100000 |  |  | PUNTO_CURVA_NO_ENSAYO | OTRAS_CONDICIONES | EXCLUIDO_O_REVISION | Identificador en notacion cientifica; estado/nota vacios. Serie auxiliar (verificar fuente). | https://doi.org/10.5281/zenodo.21509581
FAB093_2E+5 | FABEST | 42CrMo4+QT | FAB093 | Axial | Unnotched dog-bone bar | 0.1 | 410.7994 | 90 | 200000 |  |  | PUNTO_CURVA_NO_ENSAYO | OTRAS_CONDICIONES | EXCLUIDO_O_REVISION | Identificador en notacion cientifica; estado/nota vacios. Serie auxiliar (verificar fuente). | https://doi.org/10.5281/zenodo.21509581
FAB093_5E+5 | FABEST | 42CrMo4+QT | FAB093 | Axial | Unnotched dog-bone bar | 0.1 | 390.4506 | 90 | 500000 |  |  | PUNTO_CURVA_NO_ENSAYO | OTRAS_CONDICIONES | EXCLUIDO_O_REVISION | Identificador en notacion cientifica; estado/nota vacios. Serie auxiliar (verificar fuente). | https://doi.org/10.5281/zenodo.21509581
FAB093_1E+6 | FABEST | 42CrMo4+QT | FAB093 | Axial | Unnotched dog-bone bar | 0.1 | 375.0574 | 90 | 1000000 |  |  | PUNTO_CURVA_NO_ENSAYO | OTRAS_CONDICIONES | EXCLUIDO_O_REVISION | Identificador en notacion cientifica; estado/nota vacios. Serie auxiliar (verificar fuente). | https://doi.org/10.5281/zenodo.21509581
FAB093_2E+6 | FABEST | 42CrMo4+QT | FAB093 | Axial | Unnotched dog-bone bar | 0.1 | 359.6641 | 90 | 2000000 |  |  | PUNTO_CURVA_NO_ENSAYO | OTRAS_CONDICIONES | EXCLUIDO_O_REVISION | Identificador en notacion cientifica; estado/nota vacios. Serie auxiliar (verificar fuente). | https://doi.org/10.5281/zenodo.21509581
FAB093_5E+6 | FABEST | 42CrMo4+QT | FAB093 | Axial | Unnotched dog-bone bar | 0.1 | 339.3153 | 90 | 5000000 |  |  | PUNTO_CURVA_NO_ENSAYO | OTRAS_CONDICIONES | EXCLUIDO_O_REVISION | Identificador en notacion cientifica; estado/nota vacios. Serie auxiliar (verificar fuente). | https://doi.org/10.5281/zenodo.21509581
FAB093_1E+7 | FABEST | 42CrMo4+QT | FAB093 | Axial | Unnotched dog-bone bar | 0.1 | 323.922 | 90 | 10000000 |  |  | PUNTO_CURVA_NO_ENSAYO | OTRAS_CONDICIONES | EXCLUIDO_O_REVISION | Identificador en notacion cientifica; estado/nota vacios. Serie auxiliar (verificar fuente). | https://doi.org/10.5281/zenodo.21509581
FAB093_2E+7 | FABEST | 42CrMo4+QT | FAB093 | Axial | Unnotched dog-bone bar | 0.1 | 308.5287 | 90 | 20000000 |  |  | PUNTO_CURVA_NO_ENSAYO | OTRAS_CONDICIONES | EXCLUIDO_O_REVISION | Identificador en notacion cientifica; estado/nota vacios. Serie auxiliar (verificar fuente). | https://doi.org/10.5281/zenodo.21509581
FAB093_5E+7 | FABEST | 42CrMo4+QT | FAB093 | Axial | Unnotched dog-bone bar | 0.1 | 288.1799 | 90 | 50000000 |  |  | PUNTO_CURVA_NO_ENSAYO | OTRAS_CONDICIONES | EXCLUIDO_O_REVISION | Identificador en notacion cientifica; estado/nota vacios. Serie auxiliar (verificar fuente). | https://doi.org/10.5281/zenodo.21509581
FAB093_1E+8 | FABEST | 42CrMo4+QT | FAB093 | Axial | Unnotched dog-bone bar | 0.1 | 272.7866 | 90 | 100000000 |  |  | PUNTO_CURVA_NO_ENSAYO | OTRAS_CONDICIONES | EXCLUIDO_O_REVISION | Identificador en notacion cientifica; estado/nota vacios. Serie auxiliar (verificar fuente). | https://doi.org/10.5281/zenodo.21509581
FAB101_9 | FABEST | 42CrMo4+QT | FAB101 | Fretting | Fretting specimens | -1 | 438.6 | 125 | 25274 | finished |  | ESTADO_INDETERMINADO | OTRAS_CONDICIONES | EXCLUIDO_O_REVISION | Estado de ensayo sin descripcion concluyente del mecanismo de terminacion. | https://doi.org/10.5281/zenodo.21509581
FAB101_13 | FABEST | 42CrMo4+QT | FAB101 | Fretting | Fretting specimens | -1 | 383.8 | 125 | 42011 | finished |  | ESTADO_INDETERMINADO | OTRAS_CONDICIONES | EXCLUIDO_O_REVISION | Estado de ensayo sin descripcion concluyente del mecanismo de terminacion. | https://doi.org/10.5281/zenodo.21509581
FAB101_5 | FABEST | 42CrMo4+QT | FAB101 | Fretting | Fretting specimens | -1 | 328.9 | 125 | 63474 | finished |  | ESTADO_INDETERMINADO | OTRAS_CONDICIONES | EXCLUIDO_O_REVISION | Estado de ensayo sin descripcion concluyente del mecanismo de terminacion. | https://doi.org/10.5281/zenodo.21509581
FAB101_7 | FABEST | 42CrMo4+QT | FAB101 | Fretting | Fretting specimens | -1 | 285.1 | 125 | 137008 | finished |  | ESTADO_INDETERMINADO | OTRAS_CONDICIONES | EXCLUIDO_O_REVISION | Estado de ensayo sin descripcion concluyente del mecanismo de terminacion. | https://doi.org/10.5281/zenodo.21509581
FAB101_12 | FABEST | 42CrMo4+QT | FAB101 | Fretting | Fretting specimens | -1 | 252.2 | 125 | 159146 | finished |  | ESTADO_INDETERMINADO | OTRAS_CONDICIONES | EXCLUIDO_O_REVISION | Estado de ensayo sin descripcion concluyente del mecanismo de terminacion. | https://doi.org/10.5281/zenodo.21509581
FAB101_1 | FABEST | 42CrMo4+QT | FAB101 | Fretting | Fretting specimens | -1 | 219.3 | 125 | 280609 | finished |  | ESTADO_INDETERMINADO | OTRAS_CONDICIONES | EXCLUIDO_O_REVISION | Estado de ensayo sin descripcion concluyente del mecanismo de terminacion. | https://doi.org/10.5281/zenodo.21509581
FAB101_11 | FABEST | 42CrMo4+QT | FAB101 | Fretting | Fretting specimens | -1 | 197.4 | 125 | 446857 | finished |  | ESTADO_INDETERMINADO | OTRAS_CONDICIONES | EXCLUIDO_O_REVISION | Estado de ensayo sin descripcion concluyente del mecanismo de terminacion. | https://doi.org/10.5281/zenodo.21509581
FAB101_2 | FABEST | 42CrMo4+QT | FAB101 | Fretting | Fretting specimens | -1 | 175.4 | 125 | 743374 | finished |  | ESTADO_INDETERMINADO | OTRAS_CONDICIONES | EXCLUIDO_O_REVISION | Estado de ensayo sin descripcion concluyente del mecanismo de terminacion. | https://doi.org/10.5281/zenodo.21509581
FAB101_4 | FABEST | 42CrMo4+QT | FAB101 | Fretting | Fretting specimens | -1 | 153.5 | 125 | 1476412 | finished |  | ESTADO_INDETERMINADO | OTRAS_CONDICIONES | EXCLUIDO_O_REVISION | Estado de ensayo sin descripcion concluyente del mecanismo de terminacion. | https://doi.org/10.5281/zenodo.21509581
FAB101_8 | FABEST | 42CrMo4+QT | FAB101 | Fretting | Fretting specimens | -1 | 142.5 | 125 | 3307445 | finished |  | ESTADO_INDETERMINADO | OTRAS_CONDICIONES | EXCLUIDO_O_REVISION | Estado de ensayo sin descripcion concluyente del mecanismo de terminacion. | https://doi.org/10.5281/zenodo.21509581
FAB101_6 | FABEST | 42CrMo4+QT | FAB101 | Fretting | Fretting specimens | -1 | 142.5 | 125 | 7713649 | finished |  | ESTADO_INDETERMINADO | OTRAS_CONDICIONES | EXCLUIDO_O_REVISION | Estado de ensayo sin descripcion concluyente del mecanismo de terminacion. | https://doi.org/10.5281/zenodo.21509581
FAB101_3 | FABEST | 42CrMo4+QT | FAB101 | Fretting | Fretting specimens | -1 | 131.6 | 125 | 10000000 | interrupted |  | CENSURA_CONFIRMABLE | OTRAS_CONDICIONES | EXCLUIDO_O_REVISION | Estado interrupted y ciclos registrados; verificar criterio de fin del ensayo. | https://doi.org/10.5281/zenodo.21509581
FAB101_1E+3 | FABEST | 42CrMo4+QT | FAB101 | Fretting | Fretting specimens | -1 | 936.4746 | 125 | 1000 |  |  | PUNTO_CURVA_NO_ENSAYO | OTRAS_CONDICIONES | EXCLUIDO_O_REVISION | Identificador en notacion cientifica; estado/nota vacios. Serie auxiliar (verificar fuente). | https://doi.org/10.5281/zenodo.21509581
FAB101_2E+3 | FABEST | 42CrMo4+QT | FAB101 | Fretting | Fretting specimens | -1 | 788.8928 | 125 | 2000 |  |  | PUNTO_CURVA_NO_ENSAYO | OTRAS_CONDICIONES | EXCLUIDO_O_REVISION | Identificador en notacion cientifica; estado/nota vacios. Serie auxiliar (verificar fuente). | https://doi.org/10.5281/zenodo.21509581
FAB101_5E+3 | FABEST | 42CrMo4+QT | FAB101 | Fretting | Fretting specimens | -1 | 628.8738 | 125 | 5000 |  |  | PUNTO_CURVA_NO_ENSAYO | OTRAS_CONDICIONES | EXCLUIDO_O_REVISION | Identificador en notacion cientifica; estado/nota vacios. Serie auxiliar (verificar fuente). | https://doi.org/10.5281/zenodo.21509581
FAB101_1E+4 | FABEST | 42CrMo4+QT | FAB101 | Fretting | Fretting specimens | -1 | 529.7678 | 125 | 10000 |  |  | PUNTO_CURVA_NO_ENSAYO | OTRAS_CONDICIONES | EXCLUIDO_O_REVISION | Identificador en notacion cientifica; estado/nota vacios. Serie auxiliar (verificar fuente). | https://doi.org/10.5281/zenodo.21509581
FAB101_2E+4 | FABEST | 42CrMo4+QT | FAB101 | Fretting | Fretting specimens | -1 | 446.2801 | 125 | 20000 |  |  | PUNTO_CURVA_NO_ENSAYO | OTRAS_CONDICIONES | EXCLUIDO_O_REVISION | Identificador en notacion cientifica; estado/nota vacios. Serie auxiliar (verificar fuente). | https://doi.org/10.5281/zenodo.21509581
FAB101_5E+4 | FABEST | 42CrMo4+QT | FAB101 | Fretting | Fretting specimens | -1 | 355.7567 | 125 | 50000 |  |  | PUNTO_CURVA_NO_ENSAYO | OTRAS_CONDICIONES | EXCLUIDO_O_REVISION | Identificador en notacion cientifica; estado/nota vacios. Serie auxiliar (verificar fuente). | https://doi.org/10.5281/zenodo.21509581
FAB101_1E+5 | FABEST | 42CrMo4+QT | FAB101 | Fretting | Fretting specimens | -1 | 299.6919 | 125 | 100000 |  |  | PUNTO_CURVA_NO_ENSAYO | OTRAS_CONDICIONES | EXCLUIDO_O_REVISION | Identificador en notacion cientifica; estado/nota vacios. Serie auxiliar (verificar fuente). | https://doi.org/10.5281/zenodo.21509581
FAB101_2E+5 | FABEST | 42CrMo4+QT | FAB101 | Fretting | Fretting specimens | -1 | 252.4626 | 125 | 200000 |  |  | PUNTO_CURVA_NO_ENSAYO | OTRAS_CONDICIONES | EXCLUIDO_O_REVISION | Identificador en notacion cientifica; estado/nota vacios. Serie auxiliar (verificar fuente). | https://doi.org/10.5281/zenodo.21509581
FAB101_5E+5 | FABEST | 42CrMo4+QT | FAB101 | Fretting | Fretting specimens | -1 | 201.2531 | 125 | 500000 |  |  | PUNTO_CURVA_NO_ENSAYO | OTRAS_CONDICIONES | EXCLUIDO_O_REVISION | Identificador en notacion cientifica; estado/nota vacios. Serie auxiliar (verificar fuente). | https://doi.org/10.5281/zenodo.21509581
FAB101_1E+6 | FABEST | 42CrMo4+QT | FAB101 | Fretting | Fretting specimens | -1 | 169.537 | 125 | 1000000 |  |  | PUNTO_CURVA_NO_ENSAYO | OTRAS_CONDICIONES | EXCLUIDO_O_REVISION | Identificador en notacion cientifica; estado/nota vacios. Serie auxiliar (verificar fuente). | https://doi.org/10.5281/zenodo.21509581
FAB101_2E+6 | FABEST | 42CrMo4+QT | FAB101 | Fretting | Fretting specimens | -1 | 142.8192 | 125 | 2000000 |  |  | PUNTO_CURVA_NO_ENSAYO | OTRAS_CONDICIONES | EXCLUIDO_O_REVISION | Identificador en notacion cientifica; estado/nota vacios. Serie auxiliar (verificar fuente). | https://doi.org/10.5281/zenodo.21509581
FAB101_5E+6 | FABEST | 42CrMo4+QT | FAB101 | Fretting | Fretting specimens | -1 | 113.8498 | 125 | 5000000 |  |  | PUNTO_CURVA_NO_ENSAYO | OTRAS_CONDICIONES | EXCLUIDO_O_REVISION | Identificador en notacion cientifica; estado/nota vacios. Serie auxiliar (verificar fuente). | https://doi.org/10.5281/zenodo.21509581
FAB101_1E+7 | FABEST | 42CrMo4+QT | FAB101 | Fretting | Fretting specimens | -1 | 95.90784 | 125 | 10000000 |  |  | PUNTO_CURVA_NO_ENSAYO | OTRAS_CONDICIONES | EXCLUIDO_O_REVISION | Identificador en notacion cientifica; estado/nota vacios. Serie auxiliar (verificar fuente). | https://doi.org/10.5281/zenodo.21509581
FAB101_2E+7 | FABEST | 42CrMo4+QT | FAB101 | Fretting | Fretting specimens | -1 | 80.79345 | 125 | 20000000 |  |  | PUNTO_CURVA_NO_ENSAYO | OTRAS_CONDICIONES | EXCLUIDO_O_REVISION | Identificador en notacion cientifica; estado/nota vacios. Serie auxiliar (verificar fuente). | https://doi.org/10.5281/zenodo.21509581
FAB101_5E+7 | FABEST | 42CrMo4+QT | FAB101 | Fretting | Fretting specimens | -1 | 64.4053 | 125 | 50000000 |  |  | PUNTO_CURVA_NO_ENSAYO | OTRAS_CONDICIONES | EXCLUIDO_O_REVISION | Identificador en notacion cientifica; estado/nota vacios. Serie auxiliar (verificar fuente). | https://doi.org/10.5281/zenodo.21509581
FAB101_1E+8 | FABEST | 42CrMo4+QT | FAB101 | Fretting | Fretting specimens | -1 | 54.25549 | 125 | 100000000 |  |  | PUNTO_CURVA_NO_ENSAYO | OTRAS_CONDICIONES | EXCLUIDO_O_REVISION | Identificador en notacion cientifica; estado/nota vacios. Serie auxiliar (verificar fuente). | https://doi.org/10.5281/zenodo.21509581
FAB101_1E+3 | FABEST | 42CrMo4+QT | FAB101 | Fretting | Fretting specimens | -1 | 703.952 | 125 | 1000 |  |  | PUNTO_CURVA_NO_ENSAYO | OTRAS_CONDICIONES | EXCLUIDO_O_REVISION | Identificador en notacion cientifica; estado/nota vacios. Serie auxiliar (verificar fuente). | https://doi.org/10.5281/zenodo.21509581
FAB101_2E+3 | FABEST | 42CrMo4+QT | FAB101 | Fretting | Fretting specimens | -1 | 676.3752 | 125 | 2000 |  |  | PUNTO_CURVA_NO_ENSAYO | OTRAS_CONDICIONES | EXCLUIDO_O_REVISION | Identificador en notacion cientifica; estado/nota vacios. Serie auxiliar (verificar fuente). | https://doi.org/10.5281/zenodo.21509581
FAB101_5E+3 | FABEST | 42CrMo4+QT | FAB101 | Fretting | Fretting specimens | -1 | 613.3289 | 125 | 5000 |  |  | PUNTO_CURVA_NO_ENSAYO | OTRAS_CONDICIONES | EXCLUIDO_O_REVISION | Identificador en notacion cientifica; estado/nota vacios. Serie auxiliar (verificar fuente). | https://doi.org/10.5281/zenodo.21509581
FAB101_1E+4 | FABEST | 42CrMo4+QT | FAB101 | Fretting | Fretting specimens | -1 | 544.7162 | 125 | 10000 |  |  | PUNTO_CURVA_NO_ENSAYO | OTRAS_CONDICIONES | EXCLUIDO_O_REVISION | Identificador en notacion cientifica; estado/nota vacios. Serie auxiliar (verificar fuente). | https://doi.org/10.5281/zenodo.21509581
FAB101_2E+4 | FABEST | 42CrMo4+QT | FAB101 | Fretting | Fretting specimens | -1 | 465.4912 | 125 | 20000 |  |  | PUNTO_CURVA_NO_ENSAYO | OTRAS_CONDICIONES | EXCLUIDO_O_REVISION | Identificador en notacion cientifica; estado/nota vacios. Serie auxiliar (verificar fuente). | https://doi.org/10.5281/zenodo.21509581
FAB101_5E+4 | FABEST | 42CrMo4+QT | FAB101 | Fretting | Fretting specimens | -1 | 362.4339 | 125 | 50000 |  |  | PUNTO_CURVA_NO_ENSAYO | OTRAS_CONDICIONES | EXCLUIDO_O_REVISION | Identificador en notacion cientifica; estado/nota vacios. Serie auxiliar (verificar fuente). | https://doi.org/10.5281/zenodo.21509581
FAB101_1E+5 | FABEST | 42CrMo4+QT | FAB101 | Fretting | Fretting specimens | -1 | 295.7001 | 125 | 100000 |  |  | PUNTO_CURVA_NO_ENSAYO | OTRAS_CONDICIONES | EXCLUIDO_O_REVISION | Identificador en notacion cientifica; estado/nota vacios. Serie auxiliar (verificar fuente). | https://doi.org/10.5281/zenodo.21509581
FAB101_2E+5 | FABEST | 42CrMo4+QT | FAB101 | Fretting | Fretting specimens | -1 | 242.1803 | 125 | 200000 |  |  | PUNTO_CURVA_NO_ENSAYO | OTRAS_CONDICIONES | EXCLUIDO_O_REVISION | Identificador en notacion cientifica; estado/nota vacios. Serie auxiliar (verificar fuente). | https://doi.org/10.5281/zenodo.21509581
FAB101_5E+5 | FABEST | 42CrMo4+QT | FAB101 | Fretting | Fretting specimens | -1 | 191.7455 | 125 | 500000 |  |  | PUNTO_CURVA_NO_ENSAYO | OTRAS_CONDICIONES | EXCLUIDO_O_REVISION | Identificador en notacion cientifica; estado/nota vacios. Serie auxiliar (verificar fuente). | https://doi.org/10.5281/zenodo.21509581
FAB101_1E+6 | FABEST | 42CrMo4+QT | FAB101 | Fretting | Fretting specimens | -1 | 167.1206 | 125 | 1000000 |  |  | PUNTO_CURVA_NO_ENSAYO | OTRAS_CONDICIONES | EXCLUIDO_O_REVISION | Identificador en notacion cientifica; estado/nota vacios. Serie auxiliar (verificar fuente). | https://doi.org/10.5281/zenodo.21509581
FAB101_2E+6 | FABEST | 42CrMo4+QT | FAB101 | Fretting | Fretting specimens | -1 | 151.615 | 125 | 2000000 |  |  | PUNTO_CURVA_NO_ENSAYO | OTRAS_CONDICIONES | EXCLUIDO_O_REVISION | Identificador en notacion cientifica; estado/nota vacios. Serie auxiliar (verificar fuente). | https://doi.org/10.5281/zenodo.21509581
FAB101_5E+6 | FABEST | 42CrMo4+QT | FAB101 | Fretting | Fretting specimens | -1 | 140.6269 | 125 | 5000000 |  |  | PUNTO_CURVA_NO_ENSAYO | OTRAS_CONDICIONES | EXCLUIDO_O_REVISION | Identificador en notacion cientifica; estado/nota vacios. Serie auxiliar (verificar fuente). | https://doi.org/10.5281/zenodo.21509581
FAB101_1E+7 | FABEST | 42CrMo4+QT | FAB101 | Fretting | Fretting specimens | -1 | 136.5754 | 125 | 10000000 |  |  | PUNTO_CURVA_NO_ENSAYO | OTRAS_CONDICIONES | EXCLUIDO_O_REVISION | Identificador en notacion cientifica; estado/nota vacios. Serie auxiliar (verificar fuente). | https://doi.org/10.5281/zenodo.21509581
FAB101_2E+7 | FABEST | 42CrMo4+QT | FAB101 | Fretting | Fretting specimens | -1 | 134.4613 | 125 | 20000000 |  |  | PUNTO_CURVA_NO_ENSAYO | OTRAS_CONDICIONES | EXCLUIDO_O_REVISION | Identificador en notacion cientifica; estado/nota vacios. Serie auxiliar (verificar fuente). | https://doi.org/10.5281/zenodo.21509581
FAB101_5E+7 | FABEST | 42CrMo4+QT | FAB101 | Fretting | Fretting specimens | -1 | 133.162 | 125 | 50000000 |  |  | PUNTO_CURVA_NO_ENSAYO | OTRAS_CONDICIONES | EXCLUIDO_O_REVISION | Identificador en notacion cientifica; estado/nota vacios. Serie auxiliar (verificar fuente). | https://doi.org/10.5281/zenodo.21509581
FAB101_1E+8 | FABEST | 42CrMo4+QT | FAB101 | Fretting | Fretting specimens | -1 | 132.7235 | 125 | 100000000 |  |  | PUNTO_CURVA_NO_ENSAYO | OTRAS_CONDICIONES | EXCLUIDO_O_REVISION | Identificador en notacion cientifica; estado/nota vacios. Serie auxiliar (verificar fuente). | https://doi.org/10.5281/zenodo.21509581
FAB101_1E+3 | FABEST | 42CrMo4+QT | FAB101 | Fretting | Fretting specimens | -1 | 621.9445 | 125 | 1000 |  |  | PUNTO_CURVA_NO_ENSAYO | OTRAS_CONDICIONES | EXCLUIDO_O_REVISION | Identificador en notacion cientifica; estado/nota vacios. Serie auxiliar (verificar fuente). | https://doi.org/10.5281/zenodo.21509581
FAB101_2E+3 | FABEST | 42CrMo4+QT | FAB101 | Fretting | Fretting specimens | -1 | 575.9189 | 125 | 2000 |  |  | PUNTO_CURVA_NO_ENSAYO | OTRAS_CONDICIONES | EXCLUIDO_O_REVISION | Identificador en notacion cientifica; estado/nota vacios. Serie auxiliar (verificar fuente). | https://doi.org/10.5281/zenodo.21509581
FAB101_5E+3 | FABEST | 42CrMo4+QT | FAB101 | Fretting | Fretting specimens | -1 | 515.0764 | 125 | 5000 |  |  | PUNTO_CURVA_NO_ENSAYO | OTRAS_CONDICIONES | EXCLUIDO_O_REVISION | Identificador en notacion cientifica; estado/nota vacios. Serie auxiliar (verificar fuente). | https://doi.org/10.5281/zenodo.21509581
FAB101_1E+4 | FABEST | 42CrMo4+QT | FAB101 | Fretting | Fretting specimens | -1 | 469.0509 | 125 | 10000 |  |  | PUNTO_CURVA_NO_ENSAYO | OTRAS_CONDICIONES | EXCLUIDO_O_REVISION | Identificador en notacion cientifica; estado/nota vacios. Serie auxiliar (verificar fuente). | https://doi.org/10.5281/zenodo.21509581
FAB101_2E+4 | FABEST | 42CrMo4+QT | FAB101 | Fretting | Fretting specimens | -1 | 423.0253 | 125 | 20000 |  |  | PUNTO_CURVA_NO_ENSAYO | OTRAS_CONDICIONES | EXCLUIDO_O_REVISION | Identificador en notacion cientifica; estado/nota vacios. Serie auxiliar (verificar fuente). | https://doi.org/10.5281/zenodo.21509581
FAB101_5E+4 | FABEST | 42CrMo4+QT | FAB101 | Fretting | Fretting specimens | -1 | 362.1828 | 125 | 50000 |  |  | PUNTO_CURVA_NO_ENSAYO | OTRAS_CONDICIONES | EXCLUIDO_O_REVISION | Identificador en notacion cientifica; estado/nota vacios. Serie auxiliar (verificar fuente). | https://doi.org/10.5281/zenodo.21509581
FAB101_1E+5 | FABEST | 42CrMo4+QT | FAB101 | Fretting | Fretting specimens | -1 | 316.1572 | 125 | 100000 |  |  | PUNTO_CURVA_NO_ENSAYO | OTRAS_CONDICIONES | EXCLUIDO_O_REVISION | Identificador en notacion cientifica; estado/nota vacios. Serie auxiliar (verificar fuente). | https://doi.org/10.5281/zenodo.21509581
FAB101_2E+5 | FABEST | 42CrMo4+QT | FAB101 | Fretting | Fretting specimens | -1 | 270.1316 | 125 | 200000 |  |  | PUNTO_CURVA_NO_ENSAYO | OTRAS_CONDICIONES | EXCLUIDO_O_REVISION | Identificador en notacion cientifica; estado/nota vacios. Serie auxiliar (verificar fuente). | https://doi.org/10.5281/zenodo.21509581
FAB101_5E+5 | FABEST | 42CrMo4+QT | FAB101 | Fretting | Fretting specimens | -1 | 209.2891 | 125 | 500000 |  |  | PUNTO_CURVA_NO_ENSAYO | OTRAS_CONDICIONES | EXCLUIDO_O_REVISION | Identificador en notacion cientifica; estado/nota vacios. Serie auxiliar (verificar fuente). | https://doi.org/10.5281/zenodo.21509581
FAB101_1E+6 | FABEST | 42CrMo4+QT | FAB101 | Fretting | Fretting specimens | -1 | 163.2636 | 125 | 1000000 |  |  | PUNTO_CURVA_NO_ENSAYO | OTRAS_CONDICIONES | EXCLUIDO_O_REVISION | Identificador en notacion cientifica; estado/nota vacios. Serie auxiliar (verificar fuente). | https://doi.org/10.5281/zenodo.21509581
FAB101_2E+6 | FABEST | 42CrMo4+QT | FAB101 | Fretting | Fretting specimens | -1 | 117.238 | 125 | 2000000 |  |  | PUNTO_CURVA_NO_ENSAYO | OTRAS_CONDICIONES | EXCLUIDO_O_REVISION | Identificador en notacion cientifica; estado/nota vacios. Serie auxiliar (verificar fuente). | https://doi.org/10.5281/zenodo.21509581
FAB101_5E+6 | FABEST | 42CrMo4+QT | FAB101 | Fretting | Fretting specimens | -1 | 56.39547 | 125 | 5000000 |  |  | PUNTO_CURVA_NO_ENSAYO | OTRAS_CONDICIONES | EXCLUIDO_O_REVISION | Identificador en notacion cientifica; estado/nota vacios. Serie auxiliar (verificar fuente). | https://doi.org/10.5281/zenodo.21509581
FAB101_1E+7 | FABEST | 42CrMo4+QT | FAB101 | Fretting | Fretting specimens | -1 | 10.3699 | 125 | 10000000 |  |  | PUNTO_CURVA_NO_ENSAYO | OTRAS_CONDICIONES | EXCLUIDO_O_REVISION | Identificador en notacion cientifica; estado/nota vacios. Serie auxiliar (verificar fuente). | https://doi.org/10.5281/zenodo.21509581
FAB102_9 | FABEST | 42CrMo4+QT | FAB102 | Fretting | Fretting specimens | -1 | 438.6 | 125 | 22243 | finished |  | ESTADO_INDETERMINADO | OTRAS_CONDICIONES | EXCLUIDO_O_REVISION | Estado de ensayo sin descripcion concluyente del mecanismo de terminacion. | https://doi.org/10.5281/zenodo.21509581
FAB102_13 | FABEST | 42CrMo4+QT | FAB102 | Fretting | Fretting specimens | -1 | 383.8 | 125 | 38162 | finished |  | ESTADO_INDETERMINADO | OTRAS_CONDICIONES | EXCLUIDO_O_REVISION | Estado de ensayo sin descripcion concluyente del mecanismo de terminacion. | https://doi.org/10.5281/zenodo.21509581
FAB102_5 | FABEST | 42CrMo4+QT | FAB102 | Fretting | Fretting specimens | -1 | 328.9 | 125 | 53281 | finished |  | ESTADO_INDETERMINADO | OTRAS_CONDICIONES | EXCLUIDO_O_REVISION | Estado de ensayo sin descripcion concluyente del mecanismo de terminacion. | https://doi.org/10.5281/zenodo.21509581
FAB102_7 | FABEST | 42CrMo4+QT | FAB102 | Fretting | Fretting specimens | -1 | 285.1 | 125 | 99159 | finished |  | ESTADO_INDETERMINADO | OTRAS_CONDICIONES | EXCLUIDO_O_REVISION | Estado de ensayo sin descripcion concluyente del mecanismo de terminacion. | https://doi.org/10.5281/zenodo.21509581
FAB102_12 | FABEST | 42CrMo4+QT | FAB102 | Fretting | Fretting specimens | -1 | 252.2 | 125 | 123570 | finished |  | ESTADO_INDETERMINADO | OTRAS_CONDICIONES | EXCLUIDO_O_REVISION | Estado de ensayo sin descripcion concluyente del mecanismo de terminacion. | https://doi.org/10.5281/zenodo.21509581
FAB102_1 | FABEST | 42CrMo4+QT | FAB102 | Fretting | Fretting specimens | -1 | 219.3 | 125 | 178792 | finished |  | ESTADO_INDETERMINADO | OTRAS_CONDICIONES | EXCLUIDO_O_REVISION | Estado de ensayo sin descripcion concluyente del mecanismo de terminacion. | https://doi.org/10.5281/zenodo.21509581
FAB102_11 | FABEST | 42CrMo4+QT | FAB102 | Fretting | Fretting specimens | -1 | 197.4 | 125 | 372234 | finished |  | ESTADO_INDETERMINADO | OTRAS_CONDICIONES | EXCLUIDO_O_REVISION | Estado de ensayo sin descripcion concluyente del mecanismo de terminacion. | https://doi.org/10.5281/zenodo.21509581
FAB102_2 | FABEST | 42CrMo4+QT | FAB102 | Fretting | Fretting specimens | -1 | 175.4 | 125 | 475967 | finished |  | ESTADO_INDETERMINADO | OTRAS_CONDICIONES | EXCLUIDO_O_REVISION | Estado de ensayo sin descripcion concluyente del mecanismo de terminacion. | https://doi.org/10.5281/zenodo.21509581
FAB102_4 | FABEST | 42CrMo4+QT | FAB102 | Fretting | Fretting specimens | -1 | 153.5 | 125 | 1000666 | finished |  | ESTADO_INDETERMINADO | OTRAS_CONDICIONES | EXCLUIDO_O_REVISION | Estado de ensayo sin descripcion concluyente del mecanismo de terminacion. | https://doi.org/10.5281/zenodo.21509581
FAB102_6 | FABEST | 42CrMo4+QT | FAB102 | Fretting | Fretting specimens | -1 | 142.5 | 125 | 1185236 | finished |  | ESTADO_INDETERMINADO | OTRAS_CONDICIONES | EXCLUIDO_O_REVISION | Estado de ensayo sin descripcion concluyente del mecanismo de terminacion. | https://doi.org/10.5281/zenodo.21509581
FAB102_3 | FABEST | 42CrMo4+QT | FAB102 | Fretting | Fretting specimens | -1 | 131.6 | 125 | 2106572 | finished |  | ESTADO_INDETERMINADO | OTRAS_CONDICIONES | EXCLUIDO_O_REVISION | Estado de ensayo sin descripcion concluyente del mecanismo de terminacion. | https://doi.org/10.5281/zenodo.21509581
FAB102_8 | FABEST | 42CrMo4+QT | FAB102 | Fretting | Fretting specimens | -1 | 142.5 | 125 | 2429864 | finished |  | ESTADO_INDETERMINADO | OTRAS_CONDICIONES | EXCLUIDO_O_REVISION | Estado de ensayo sin descripcion concluyente del mecanismo de terminacion. | https://doi.org/10.5281/zenodo.21509581
FAB102_10 | FABEST | 42CrMo4+QT | FAB102 | Fretting | Fretting specimens | -1 | 137.1 | 125 | 2802257 | finished |  | ESTADO_INDETERMINADO | OTRAS_CONDICIONES | EXCLUIDO_O_REVISION | Estado de ensayo sin descripcion concluyente del mecanismo de terminacion. | https://doi.org/10.5281/zenodo.21509581
FAB102_15 | FABEST | 42CrMo4+QT | FAB102 | Fretting | Fretting specimens | -1 | 126.1 | 125 | 10000000 | interrupted |  | CENSURA_CONFIRMABLE | OTRAS_CONDICIONES | EXCLUIDO_O_REVISION | Estado interrupted y ciclos registrados; verificar criterio de fin del ensayo. | https://doi.org/10.5281/zenodo.21509581
FAB102_1E+3 | FABEST | 42CrMo4+QT | FAB102 | Fretting | Fretting specimens | -1 | 1037.465 | 125 | 1000 |  |  | PUNTO_CURVA_NO_ENSAYO | OTRAS_CONDICIONES | EXCLUIDO_O_REVISION | Identificador en notacion cientifica; estado/nota vacios. Serie auxiliar (verificar fuente). | https://doi.org/10.5281/zenodo.21509581
FAB102_2E+3 | FABEST | 42CrMo4+QT | FAB102 | Fretting | Fretting specimens | -1 | 852.0552 | 125 | 2000 |  |  | PUNTO_CURVA_NO_ENSAYO | OTRAS_CONDICIONES | EXCLUIDO_O_REVISION | Identificador en notacion cientifica; estado/nota vacios. Serie auxiliar (verificar fuente). | https://doi.org/10.5281/zenodo.21509581
FAB102_5E+3 | FABEST | 42CrMo4+QT | FAB102 | Fretting | Fretting specimens | -1 | 656.8036 | 125 | 5000 |  |  | PUNTO_CURVA_NO_ENSAYO | OTRAS_CONDICIONES | EXCLUIDO_O_REVISION | Identificador en notacion cientifica; estado/nota vacios. Serie auxiliar (verificar fuente). | https://doi.org/10.5281/zenodo.21509581
FAB102_1E+4 | FABEST | 42CrMo4+QT | FAB102 | Fretting | Fretting specimens | -1 | 539.4236 | 125 | 10000 |  |  | PUNTO_CURVA_NO_ENSAYO | OTRAS_CONDICIONES | EXCLUIDO_O_REVISION | Identificador en notacion cientifica; estado/nota vacios. Serie auxiliar (verificar fuente). | https://doi.org/10.5281/zenodo.21509581
FAB102_2E+4 | FABEST | 42CrMo4+QT | FAB102 | Fretting | Fretting specimens | -1 | 443.0211 | 125 | 20000 |  |  | PUNTO_CURVA_NO_ENSAYO | OTRAS_CONDICIONES | EXCLUIDO_O_REVISION | Identificador en notacion cientifica; estado/nota vacios. Serie auxiliar (verificar fuente). | https://doi.org/10.5281/zenodo.21509581
FAB102_5E+4 | FABEST | 42CrMo4+QT | FAB102 | Fretting | Fretting specimens | -1 | 341.5012 | 125 | 50000 |  |  | PUNTO_CURVA_NO_ENSAYO | OTRAS_CONDICIONES | EXCLUIDO_O_REVISION | Identificador en notacion cientifica; estado/nota vacios. Serie auxiliar (verificar fuente). | https://doi.org/10.5281/zenodo.21509581
FAB102_1E+5 | FABEST | 42CrMo4+QT | FAB102 | Fretting | Fretting specimens | -1 | 280.4701 | 125 | 100000 |  |  | PUNTO_CURVA_NO_ENSAYO | OTRAS_CONDICIONES | EXCLUIDO_O_REVISION | Identificador en notacion cientifica; estado/nota vacios. Serie auxiliar (verificar fuente). | https://doi.org/10.5281/zenodo.21509581
FAB102_2E+5 | FABEST | 42CrMo4+QT | FAB102 | Fretting | Fretting specimens | -1 | 230.3462 | 125 | 200000 |  |  | PUNTO_CURVA_NO_ENSAYO | OTRAS_CONDICIONES | EXCLUIDO_O_REVISION | Identificador en notacion cientifica; estado/nota vacios. Serie auxiliar (verificar fuente). | https://doi.org/10.5281/zenodo.21509581
FAB102_5E+5 | FABEST | 42CrMo4+QT | FAB102 | Fretting | Fretting specimens | -1 | 177.5615 | 125 | 500000 |  |  | PUNTO_CURVA_NO_ENSAYO | OTRAS_CONDICIONES | EXCLUIDO_O_REVISION | Identificador en notacion cientifica; estado/nota vacios. Serie auxiliar (verificar fuente). | https://doi.org/10.5281/zenodo.21509581
FAB102_1E+6 | FABEST | 42CrMo4+QT | FAB102 | Fretting | Fretting specimens | -1 | 145.8288 | 125 | 1000000 |  |  | PUNTO_CURVA_NO_ENSAYO | OTRAS_CONDICIONES | EXCLUIDO_O_REVISION | Identificador en notacion cientifica; estado/nota vacios. Serie auxiliar (verificar fuente). | https://doi.org/10.5281/zenodo.21509581
FAB102_2E+6 | FABEST | 42CrMo4+QT | FAB102 | Fretting | Fretting specimens | -1 | 119.7672 | 125 | 2000000 |  |  | PUNTO_CURVA_NO_ENSAYO | OTRAS_CONDICIONES | EXCLUIDO_O_REVISION | Identificador en notacion cientifica; estado/nota vacios. Serie auxiliar (verificar fuente). | https://doi.org/10.5281/zenodo.21509581
FAB102_5E+6 | FABEST | 42CrMo4+QT | FAB102 | Fretting | Fretting specimens | -1 | 92.32207 | 125 | 5000000 |  |  | PUNTO_CURVA_NO_ENSAYO | OTRAS_CONDICIONES | EXCLUIDO_O_REVISION | Identificador en notacion cientifica; estado/nota vacios. Serie auxiliar (verificar fuente). | https://doi.org/10.5281/zenodo.21509581
FAB102_1E+7 | FABEST | 42CrMo4+QT | FAB102 | Fretting | Fretting specimens | -1 | 75.82283 | 125 | 10000000 |  |  | PUNTO_CURVA_NO_ENSAYO | OTRAS_CONDICIONES | EXCLUIDO_O_REVISION | Identificador en notacion cientifica; estado/nota vacios. Serie auxiliar (verificar fuente). | https://doi.org/10.5281/zenodo.21509581
FAB102_2E+7 | FABEST | 42CrMo4+QT | FAB102 | Fretting | Fretting specimens | -1 | 62.27223 | 125 | 20000000 |  |  | PUNTO_CURVA_NO_ENSAYO | OTRAS_CONDICIONES | EXCLUIDO_O_REVISION | Identificador en notacion cientifica; estado/nota vacios. Serie auxiliar (verificar fuente). | https://doi.org/10.5281/zenodo.21509581
FAB102_5E+7 | FABEST | 42CrMo4+QT | FAB102 | Fretting | Fretting specimens | -1 | 48.00232 | 125 | 50000000 |  |  | PUNTO_CURVA_NO_ENSAYO | OTRAS_CONDICIONES | EXCLUIDO_O_REVISION | Identificador en notacion cientifica; estado/nota vacios. Serie auxiliar (verificar fuente). | https://doi.org/10.5281/zenodo.21509581
FAB102_1E+8 | FABEST | 42CrMo4+QT | FAB102 | Fretting | Fretting specimens | -1 | 39.42364 | 125 | 100000000 |  |  | PUNTO_CURVA_NO_ENSAYO | OTRAS_CONDICIONES | EXCLUIDO_O_REVISION | Identificador en notacion cientifica; estado/nota vacios. Serie auxiliar (verificar fuente). | https://doi.org/10.5281/zenodo.21509581
FAB102_1E+3 | FABEST | 42CrMo4+QT | FAB102 | Fretting | Fretting specimens | -1 | 684.623 | 125 | 1000 |  |  | PUNTO_CURVA_NO_ENSAYO | OTRAS_CONDICIONES | EXCLUIDO_O_REVISION | Identificador en notacion cientifica; estado/nota vacios. Serie auxiliar (verificar fuente). | https://doi.org/10.5281/zenodo.21509581
FAB102_2E+3 | FABEST | 42CrMo4+QT | FAB102 | Fretting | Fretting specimens | -1 | 660.3084 | 125 | 2000 |  |  | PUNTO_CURVA_NO_ENSAYO | OTRAS_CONDICIONES | EXCLUIDO_O_REVISION | Identificador en notacion cientifica; estado/nota vacios. Serie auxiliar (verificar fuente). | https://doi.org/10.5281/zenodo.21509581
FAB102_5E+3 | FABEST | 42CrMo4+QT | FAB102 | Fretting | Fretting specimens | -1 | 602.0015 | 125 | 5000 |  |  | PUNTO_CURVA_NO_ENSAYO | OTRAS_CONDICIONES | EXCLUIDO_O_REVISION | Identificador en notacion cientifica; estado/nota vacios. Serie auxiliar (verificar fuente). | https://doi.org/10.5281/zenodo.21509581
FAB102_1E+4 | FABEST | 42CrMo4+QT | FAB102 | Fretting | Fretting specimens | -1 | 534.7639 | 125 | 10000 |  |  | PUNTO_CURVA_NO_ENSAYO | OTRAS_CONDICIONES | EXCLUIDO_O_REVISION | Identificador en notacion cientifica; estado/nota vacios. Serie auxiliar (verificar fuente). | https://doi.org/10.5281/zenodo.21509581
FAB102_2E+4 | FABEST | 42CrMo4+QT | FAB102 | Fretting | Fretting specimens | -1 | 453.425 | 125 | 20000 |  |  | PUNTO_CURVA_NO_ENSAYO | OTRAS_CONDICIONES | EXCLUIDO_O_REVISION | Identificador en notacion cientifica; estado/nota vacios. Serie auxiliar (verificar fuente). | https://doi.org/10.5281/zenodo.21509581
FAB102_5E+4 | FABEST | 42CrMo4+QT | FAB102 | Fretting | Fretting specimens | -1 | 344.7614 | 125 | 50000 |  |  | PUNTO_CURVA_NO_ENSAYO | OTRAS_CONDICIONES | EXCLUIDO_O_REVISION | Identificador en notacion cientifica; estado/nota vacios. Serie auxiliar (verificar fuente). | https://doi.org/10.5281/zenodo.21509581
FAB102_1E+5 | FABEST | 42CrMo4+QT | FAB102 | Fretting | Fretting specimens | -1 | 275.0444 | 125 | 100000 |  |  | PUNTO_CURVA_NO_ENSAYO | OTRAS_CONDICIONES | EXCLUIDO_O_REVISION | Identificador en notacion cientifica; estado/nota vacios. Serie auxiliar (verificar fuente). | https://doi.org/10.5281/zenodo.21509581
FAB102_2E+5 | FABEST | 42CrMo4+QT | FAB102 | Fretting | Fretting specimens | -1 | 221.1183 | 125 | 200000 |  |  | PUNTO_CURVA_NO_ENSAYO | OTRAS_CONDICIONES | EXCLUIDO_O_REVISION | Identificador en notacion cientifica; estado/nota vacios. Serie auxiliar (verificar fuente). | https://doi.org/10.5281/zenodo.21509581
FAB102_5E+5 | FABEST | 42CrMo4+QT | FAB102 | Fretting | Fretting specimens | -1 | 173.4789 | 125 | 500000 |  |  | PUNTO_CURVA_NO_ENSAYO | OTRAS_CONDICIONES | EXCLUIDO_O_REVISION | Identificador en notacion cientifica; estado/nota vacios. Serie auxiliar (verificar fuente). | https://doi.org/10.5281/zenodo.21509581
FAB102_1E+6 | FABEST | 42CrMo4+QT | FAB102 | Fretting | Fretting specimens | -1 | 152.0089 | 125 | 1000000 |  |  | PUNTO_CURVA_NO_ENSAYO | OTRAS_CONDICIONES | EXCLUIDO_O_REVISION | Identificador en notacion cientifica; estado/nota vacios. Serie auxiliar (verificar fuente). | https://doi.org/10.5281/zenodo.21509581
FAB102_2E+6 | FABEST | 42CrMo4+QT | FAB102 | Fretting | Fretting specimens | -1 | 139.3386 | 125 | 2000000 |  |  | PUNTO_CURVA_NO_ENSAYO | OTRAS_CONDICIONES | EXCLUIDO_O_REVISION | Identificador en notacion cientifica; estado/nota vacios. Serie auxiliar (verificar fuente). | https://doi.org/10.5281/zenodo.21509581
FAB102_5E+6 | FABEST | 42CrMo4+QT | FAB102 | Fretting | Fretting specimens | -1 | 130.8473 | 125 | 5000000 |  |  | PUNTO_CURVA_NO_ENSAYO | OTRAS_CONDICIONES | EXCLUIDO_O_REVISION | Identificador en notacion cientifica; estado/nota vacios. Serie auxiliar (verificar fuente). | https://doi.org/10.5281/zenodo.21509581
FAB102_1E+7 | FABEST | 42CrMo4+QT | FAB102 | Fretting | Fretting specimens | -1 | 127.832 | 125 | 10000000 |  |  | PUNTO_CURVA_NO_ENSAYO | OTRAS_CONDICIONES | EXCLUIDO_O_REVISION | Identificador en notacion cientifica; estado/nota vacios. Serie auxiliar (verificar fuente). | https://doi.org/10.5281/zenodo.21509581
FAB102_2E+7 | FABEST | 42CrMo4+QT | FAB102 | Fretting | Fretting specimens | -1 | 126.2851 | 125 | 20000000 |  |  | PUNTO_CURVA_NO_ENSAYO | OTRAS_CONDICIONES | EXCLUIDO_O_REVISION | Identificador en notacion cientifica; estado/nota vacios. Serie auxiliar (verificar fuente). | https://doi.org/10.5281/zenodo.21509581
FAB102_5E+7 | FABEST | 42CrMo4+QT | FAB102 | Fretting | Fretting specimens | -1 | 125.3437 | 125 | 50000000 |  |  | PUNTO_CURVA_NO_ENSAYO | OTRAS_CONDICIONES | EXCLUIDO_O_REVISION | Identificador en notacion cientifica; estado/nota vacios. Serie auxiliar (verificar fuente). | https://doi.org/10.5281/zenodo.21509581
FAB102_1E+8 | FABEST | 42CrMo4+QT | FAB102 | Fretting | Fretting specimens | -1 | 125.0276 | 125 | 100000000 |  |  | PUNTO_CURVA_NO_ENSAYO | OTRAS_CONDICIONES | EXCLUIDO_O_REVISION | Identificador en notacion cientifica; estado/nota vacios. Serie auxiliar (verificar fuente). | https://doi.org/10.5281/zenodo.21509581
FAB102_1E+3 | FABEST | 42CrMo4+QT | FAB102 | Fretting | Fretting specimens | -1 | 647.0532 | 125 | 1000 |  |  | PUNTO_CURVA_NO_ENSAYO | OTRAS_CONDICIONES | EXCLUIDO_O_REVISION | Identificador en notacion cientifica; estado/nota vacios. Serie auxiliar (verificar fuente). | https://doi.org/10.5281/zenodo.21509581
FAB102_2E+3 | FABEST | 42CrMo4+QT | FAB102 | Fretting | Fretting specimens | -1 | 594.5335 | 125 | 2000 |  |  | PUNTO_CURVA_NO_ENSAYO | OTRAS_CONDICIONES | EXCLUIDO_O_REVISION | Identificador en notacion cientifica; estado/nota vacios. Serie auxiliar (verificar fuente). | https://doi.org/10.5281/zenodo.21509581
FAB102_5E+3 | FABEST | 42CrMo4+QT | FAB102 | Fretting | Fretting specimens | -1 | 525.1062 | 125 | 5000 |  |  | PUNTO_CURVA_NO_ENSAYO | OTRAS_CONDICIONES | EXCLUIDO_O_REVISION | Identificador en notacion cientifica; estado/nota vacios. Serie auxiliar (verificar fuente). | https://doi.org/10.5281/zenodo.21509581
FAB102_1E+4 | FABEST | 42CrMo4+QT | FAB102 | Fretting | Fretting specimens | -1 | 472.5864 | 125 | 10000 |  |  | PUNTO_CURVA_NO_ENSAYO | OTRAS_CONDICIONES | EXCLUIDO_O_REVISION | Identificador en notacion cientifica; estado/nota vacios. Serie auxiliar (verificar fuente). | https://doi.org/10.5281/zenodo.21509581
FAB102_2E+4 | FABEST | 42CrMo4+QT | FAB102 | Fretting | Fretting specimens | -1 | 420.0667 | 125 | 20000 |  |  | PUNTO_CURVA_NO_ENSAYO | OTRAS_CONDICIONES | EXCLUIDO_O_REVISION | Identificador en notacion cientifica; estado/nota vacios. Serie auxiliar (verificar fuente). | https://doi.org/10.5281/zenodo.21509581
FAB102_5E+4 | FABEST | 42CrMo4+QT | FAB102 | Fretting | Fretting specimens | -1 | 350.6394 | 125 | 50000 |  |  | PUNTO_CURVA_NO_ENSAYO | OTRAS_CONDICIONES | EXCLUIDO_O_REVISION | Identificador en notacion cientifica; estado/nota vacios. Serie auxiliar (verificar fuente). | https://doi.org/10.5281/zenodo.21509581
FAB102_1E+5 | FABEST | 42CrMo4+QT | FAB102 | Fretting | Fretting specimens | -1 | 298.1197 | 125 | 100000 |  |  | PUNTO_CURVA_NO_ENSAYO | OTRAS_CONDICIONES | EXCLUIDO_O_REVISION | Identificador en notacion cientifica; estado/nota vacios. Serie auxiliar (verificar fuente). | https://doi.org/10.5281/zenodo.21509581
FAB102_2E+5 | FABEST | 42CrMo4+QT | FAB102 | Fretting | Fretting specimens | -1 | 245.6 | 125 | 200000 |  |  | PUNTO_CURVA_NO_ENSAYO | OTRAS_CONDICIONES | EXCLUIDO_O_REVISION | Identificador en notacion cientifica; estado/nota vacios. Serie auxiliar (verificar fuente). | https://doi.org/10.5281/zenodo.21509581
FAB102_5E+5 | FABEST | 42CrMo4+QT | FAB102 | Fretting | Fretting specimens | -1 | 176.1727 | 125 | 500000 |  |  | PUNTO_CURVA_NO_ENSAYO | OTRAS_CONDICIONES | EXCLUIDO_O_REVISION | Identificador en notacion cientifica; estado/nota vacios. Serie auxiliar (verificar fuente). | https://doi.org/10.5281/zenodo.21509581
FAB102_1E+6 | FABEST | 42CrMo4+QT | FAB102 | Fretting | Fretting specimens | -1 | 123.653 | 125 | 1000000 |  |  | PUNTO_CURVA_NO_ENSAYO | OTRAS_CONDICIONES | EXCLUIDO_O_REVISION | Identificador en notacion cientifica; estado/nota vacios. Serie auxiliar (verificar fuente). | https://doi.org/10.5281/zenodo.21509581
FAB102_2E+6 | FABEST | 42CrMo4+QT | FAB102 | Fretting | Fretting specimens | -1 | 71.13326 | 125 | 2000000 |  |  | PUNTO_CURVA_NO_ENSAYO | OTRAS_CONDICIONES | EXCLUIDO_O_REVISION | Identificador en notacion cientifica; estado/nota vacios. Serie auxiliar (verificar fuente). | https://doi.org/10.5281/zenodo.21509581
FAB102_5E+6 | FABEST | 42CrMo4+QT | FAB102 | Fretting | Fretting specimens | -1 | 1.705962 | 125 | 5000000 |  |  | PUNTO_CURVA_NO_ENSAYO | OTRAS_CONDICIONES | EXCLUIDO_O_REVISION | Identificador en notacion cientifica; estado/nota vacios. Serie auxiliar (verificar fuente). | https://doi.org/10.5281/zenodo.21509581
FAB103_9 | FABEST | 42CrMo4+QT | FAB103 | Fretting | Fretting specimens | -1 | 438.6 | 125 | 23337 | finished |  | ESTADO_INDETERMINADO | OTRAS_CONDICIONES | EXCLUIDO_O_REVISION | Estado de ensayo sin descripcion concluyente del mecanismo de terminacion. | https://doi.org/10.5281/zenodo.21509581
FAB103_13 | FABEST | 42CrMo4+QT | FAB103 | Fretting | Fretting specimens | -1 | 383.8 | 125 | 35398 | finished |  | ESTADO_INDETERMINADO | OTRAS_CONDICIONES | EXCLUIDO_O_REVISION | Estado de ensayo sin descripcion concluyente del mecanismo de terminacion. | https://doi.org/10.5281/zenodo.21509581
FAB103_5 | FABEST | 42CrMo4+QT | FAB103 | Fretting | Fretting specimens | -1 | 328.9 | 125 | 51999 | finished |  | ESTADO_INDETERMINADO | OTRAS_CONDICIONES | EXCLUIDO_O_REVISION | Estado de ensayo sin descripcion concluyente del mecanismo de terminacion. | https://doi.org/10.5281/zenodo.21509581
FAB103_7 | FABEST | 42CrMo4+QT | FAB103 | Fretting | Fretting specimens | -1 | 285.1 | 125 | 70477 | finished |  | ESTADO_INDETERMINADO | OTRAS_CONDICIONES | EXCLUIDO_O_REVISION | Estado de ensayo sin descripcion concluyente del mecanismo de terminacion. | https://doi.org/10.5281/zenodo.21509581
FAB103_15B | FABEST | 42CrMo4+QT | FAB103 | Fretting | Fretting specimens | -1 | 274.1 | 125 | 114956 | finished |  | ESTADO_INDETERMINADO | OTRAS_CONDICIONES | EXCLUIDO_O_REVISION | Estado de ensayo sin descripcion concluyente del mecanismo de terminacion. | https://doi.org/10.5281/zenodo.21509581
FAB103_12 | FABEST | 42CrMo4+QT | FAB103 | Fretting | Fretting specimens | -1 | 252.2 | 125 | 147705 | finished |  | ESTADO_INDETERMINADO | OTRAS_CONDICIONES | EXCLUIDO_O_REVISION | Estado de ensayo sin descripcion concluyente del mecanismo de terminacion. | https://doi.org/10.5281/zenodo.21509581
FAB103_1 | FABEST | 42CrMo4+QT | FAB103 | Fretting | Fretting specimens | -1 | 219.3 | 125 | 187113 | finished |  | ESTADO_INDETERMINADO | OTRAS_CONDICIONES | EXCLUIDO_O_REVISION | Estado de ensayo sin descripcion concluyente del mecanismo de terminacion. | https://doi.org/10.5281/zenodo.21509581
FAB103_11 | FABEST | 42CrMo4+QT | FAB103 | Fretting | Fretting specimens | -1 | 197.4 | 125 | 277067 | finished |  | ESTADO_INDETERMINADO | OTRAS_CONDICIONES | EXCLUIDO_O_REVISION | Estado de ensayo sin descripcion concluyente del mecanismo de terminacion. | https://doi.org/10.5281/zenodo.21509581
FAB103_2 | FABEST | 42CrMo4+QT | FAB103 | Fretting | Fretting specimens | -1 | 175.4 | 125 | 341196 | finished |  | ESTADO_INDETERMINADO | OTRAS_CONDICIONES | EXCLUIDO_O_REVISION | Estado de ensayo sin descripcion concluyente del mecanismo de terminacion. | https://doi.org/10.5281/zenodo.21509581
FAB103_6 | FABEST | 42CrMo4+QT | FAB103 | Fretting | Fretting specimens | -1 | 142.5 | 125 | 1054451 | finished |  | ESTADO_INDETERMINADO | OTRAS_CONDICIONES | EXCLUIDO_O_REVISION | Estado de ensayo sin descripcion concluyente del mecanismo de terminacion. | https://doi.org/10.5281/zenodo.21509581
FAB103_4 | FABEST | 42CrMo4+QT | FAB103 | Fretting | Fretting specimens | -1 | 153.5 | 125 | 1064519 | finished |  | ESTADO_INDETERMINADO | OTRAS_CONDICIONES | EXCLUIDO_O_REVISION | Estado de ensayo sin descripcion concluyente del mecanismo de terminacion. | https://doi.org/10.5281/zenodo.21509581
FAB103_3 | FABEST | 42CrMo4+QT | FAB103 | Fretting | Fretting specimens | -1 | 131.6 | 125 | 1278783 | finished |  | ESTADO_INDETERMINADO | OTRAS_CONDICIONES | EXCLUIDO_O_REVISION | Estado de ensayo sin descripcion concluyente del mecanismo de terminacion. | https://doi.org/10.5281/zenodo.21509581
FAB103_14 | FABEST | 42CrMo4+QT | FAB103 | Fretting | Fretting specimens | -1 | 120.6 | 125 | 10000000 | interrupted |  | CENSURA_CONFIRMABLE | OTRAS_CONDICIONES | EXCLUIDO_O_REVISION | Estado interrupted y ciclos registrados; verificar criterio de fin del ensayo. | https://doi.org/10.5281/zenodo.21509581
FAB103_15 | FABEST | 42CrMo4+QT | FAB103 | Fretting | Fretting specimens | -1 | 126.1 | 125 | 12133153 | interrupted |  | CENSURA_CONFIRMABLE | OTRAS_CONDICIONES | EXCLUIDO_O_REVISION | Estado interrupted y ciclos registrados; verificar criterio de fin del ensayo. | https://doi.org/10.5281/zenodo.21509581
FAB103_1E+3 | FABEST | 42CrMo4+QT | FAB103 | Fretting | Fretting specimens | -1 | 1060.957 | 125 | 1000 |  |  | PUNTO_CURVA_NO_ENSAYO | OTRAS_CONDICIONES | EXCLUIDO_O_REVISION | Identificador en notacion cientifica; estado/nota vacios. Serie auxiliar (verificar fuente). | https://doi.org/10.5281/zenodo.21509581
FAB103_2E+3 | FABEST | 42CrMo4+QT | FAB103 | Fretting | Fretting specimens | -1 | 866.2664 | 125 | 2000 |  |  | PUNTO_CURVA_NO_ENSAYO | OTRAS_CONDICIONES | EXCLUIDO_O_REVISION | Identificador en notacion cientifica; estado/nota vacios. Serie auxiliar (verificar fuente). | https://doi.org/10.5281/zenodo.21509581
FAB103_5E+3 | FABEST | 42CrMo4+QT | FAB103 | Fretting | Fretting specimens | -1 | 662.6138 | 125 | 5000 |  |  | PUNTO_CURVA_NO_ENSAYO | OTRAS_CONDICIONES | EXCLUIDO_O_REVISION | Identificador en notacion cientifica; estado/nota vacios. Serie auxiliar (verificar fuente). | https://doi.org/10.5281/zenodo.21509581
FAB103_1E+4 | FABEST | 42CrMo4+QT | FAB103 | Fretting | Fretting specimens | -1 | 541.021 | 125 | 10000 |  |  | PUNTO_CURVA_NO_ENSAYO | OTRAS_CONDICIONES | EXCLUIDO_O_REVISION | Identificador en notacion cientifica; estado/nota vacios. Serie auxiliar (verificar fuente). | https://doi.org/10.5281/zenodo.21509581
FAB103_2E+4 | FABEST | 42CrMo4+QT | FAB103 | Fretting | Fretting specimens | -1 | 441.741 | 125 | 20000 |  |  | PUNTO_CURVA_NO_ENSAYO | OTRAS_CONDICIONES | EXCLUIDO_O_REVISION | Identificador en notacion cientifica; estado/nota vacios. Serie auxiliar (verificar fuente). | https://doi.org/10.5281/zenodo.21509581
FAB103_5E+4 | FABEST | 42CrMo4+QT | FAB103 | Fretting | Fretting specimens | -1 | 337.8911 | 125 | 50000 |  |  | PUNTO_CURVA_NO_ENSAYO | OTRAS_CONDICIONES | EXCLUIDO_O_REVISION | Identificador en notacion cientifica; estado/nota vacios. Serie auxiliar (verificar fuente). | https://doi.org/10.5281/zenodo.21509581
FAB103_1E+5 | FABEST | 42CrMo4+QT | FAB103 | Fretting | Fretting specimens | -1 | 275.8864 | 125 | 100000 |  |  | PUNTO_CURVA_NO_ENSAYO | OTRAS_CONDICIONES | EXCLUIDO_O_REVISION | Identificador en notacion cientifica; estado/nota vacios. Serie auxiliar (verificar fuente). | https://doi.org/10.5281/zenodo.21509581
FAB103_2E+5 | FABEST | 42CrMo4+QT | FAB103 | Fretting | Fretting specimens | -1 | 225.2599 | 125 | 200000 |  |  | PUNTO_CURVA_NO_ENSAYO | OTRAS_CONDICIONES | EXCLUIDO_O_REVISION | Identificador en notacion cientifica; estado/nota vacios. Serie auxiliar (verificar fuente). | https://doi.org/10.5281/zenodo.21509581
FAB103_5E+5 | FABEST | 42CrMo4+QT | FAB103 | Fretting | Fretting specimens | -1 | 172.303 | 125 | 500000 |  |  | PUNTO_CURVA_NO_ENSAYO | OTRAS_CONDICIONES | EXCLUIDO_O_REVISION | Identificador en notacion cientifica; estado/nota vacios. Serie auxiliar (verificar fuente). | https://doi.org/10.5281/zenodo.21509581
FAB103_1E+6 | FABEST | 42CrMo4+QT | FAB103 | Fretting | Fretting specimens | -1 | 140.6846 | 125 | 1000000 |  |  | PUNTO_CURVA_NO_ENSAYO | OTRAS_CONDICIONES | EXCLUIDO_O_REVISION | Identificador en notacion cientifica; estado/nota vacios. Serie auxiliar (verificar fuente). | https://doi.org/10.5281/zenodo.21509581
FAB103_2E+6 | FABEST | 42CrMo4+QT | FAB103 | Fretting | Fretting specimens | -1 | 114.8683 | 125 | 2000000 |  |  | PUNTO_CURVA_NO_ENSAYO | OTRAS_CONDICIONES | EXCLUIDO_O_REVISION | Identificador en notacion cientifica; estado/nota vacios. Serie auxiliar (verificar fuente). | https://doi.org/10.5281/zenodo.21509581
FAB103_5E+6 | FABEST | 42CrMo4+QT | FAB103 | Fretting | Fretting specimens | -1 | 87.86364 | 125 | 5000000 |  |  | PUNTO_CURVA_NO_ENSAYO | OTRAS_CONDICIONES | EXCLUIDO_O_REVISION | Identificador en notacion cientifica; estado/nota vacios. Serie auxiliar (verificar fuente). | https://doi.org/10.5281/zenodo.21509581
FAB103_1E+7 | FABEST | 42CrMo4+QT | FAB103 | Fretting | Fretting specimens | -1 | 71.74023 | 125 | 10000000 |  |  | PUNTO_CURVA_NO_ENSAYO | OTRAS_CONDICIONES | EXCLUIDO_O_REVISION | Identificador en notacion cientifica; estado/nota vacios. Serie auxiliar (verificar fuente). | https://doi.org/10.5281/zenodo.21509581
FAB103_2E+7 | FABEST | 42CrMo4+QT | FAB103 | Fretting | Fretting specimens | -1 | 58.57555 | 125 | 20000000 |  |  | PUNTO_CURVA_NO_ENSAYO | OTRAS_CONDICIONES | EXCLUIDO_O_REVISION | Identificador en notacion cientifica; estado/nota vacios. Serie auxiliar (verificar fuente). | https://doi.org/10.5281/zenodo.21509581
FAB103_5E+7 | FABEST | 42CrMo4+QT | FAB103 | Fretting | Fretting specimens | -1 | 44.80489 | 125 | 50000000 |  |  | PUNTO_CURVA_NO_ENSAYO | OTRAS_CONDICIONES | EXCLUIDO_O_REVISION | Identificador en notacion cientifica; estado/nota vacios. Serie auxiliar (verificar fuente). | https://doi.org/10.5281/zenodo.21509581
FAB103_1E+8 | FABEST | 42CrMo4+QT | FAB103 | Fretting | Fretting specimens | -1 | 36.58297 | 125 | 100000000 |  |  | PUNTO_CURVA_NO_ENSAYO | OTRAS_CONDICIONES | EXCLUIDO_O_REVISION | Identificador en notacion cientifica; estado/nota vacios. Serie auxiliar (verificar fuente). | https://doi.org/10.5281/zenodo.21509581
FAB103_1E+3 | FABEST | 42CrMo4+QT | FAB103 | Fretting | Fretting specimens | -1 | 1129.007 | 125 | 1000 |  |  | PUNTO_CURVA_NO_ENSAYO | OTRAS_CONDICIONES | EXCLUIDO_O_REVISION | Identificador en notacion cientifica; estado/nota vacios. Serie auxiliar (verificar fuente). | https://doi.org/10.5281/zenodo.21509581
FAB103_2E+3 | FABEST | 42CrMo4+QT | FAB103 | Fretting | Fretting specimens | -1 | 955.755 | 125 | 2000 |  |  | PUNTO_CURVA_NO_ENSAYO | OTRAS_CONDICIONES | EXCLUIDO_O_REVISION | Identificador en notacion cientifica; estado/nota vacios. Serie auxiliar (verificar fuente). | https://doi.org/10.5281/zenodo.21509581
FAB103_5E+3 | FABEST | 42CrMo4+QT | FAB103 | Fretting | Fretting specimens | -1 | 730.8028 | 125 | 5000 |  |  | PUNTO_CURVA_NO_ENSAYO | OTRAS_CONDICIONES | EXCLUIDO_O_REVISION | Identificador en notacion cientifica; estado/nota vacios. Serie auxiliar (verificar fuente). | https://doi.org/10.5281/zenodo.21509581
FAB103_1E+4 | FABEST | 42CrMo4+QT | FAB103 | Fretting | Fretting specimens | -1 | 583.4828 | 125 | 10000 |  |  | PUNTO_CURVA_NO_ENSAYO | OTRAS_CONDICIONES | EXCLUIDO_O_REVISION | Identificador en notacion cientifica; estado/nota vacios. Serie auxiliar (verificar fuente). | https://doi.org/10.5281/zenodo.21509581
FAB103_2E+4 | FABEST | 42CrMo4+QT | FAB103 | Fretting | Fretting specimens | -1 | 461.7371 | 125 | 20000 |  |  | PUNTO_CURVA_NO_ENSAYO | OTRAS_CONDICIONES | EXCLUIDO_O_REVISION | Identificador en notacion cientifica; estado/nota vacios. Serie auxiliar (verificar fuente). | https://doi.org/10.5281/zenodo.21509581
FAB103_5E+4 | FABEST | 42CrMo4+QT | FAB103 | Fretting | Fretting specimens | -1 | 338.1446 | 125 | 50000 |  |  | PUNTO_CURVA_NO_ENSAYO | OTRAS_CONDICIONES | EXCLUIDO_O_REVISION | Identificador en notacion cientifica; estado/nota vacios. Serie auxiliar (verificar fuente). | https://doi.org/10.5281/zenodo.21509581
FAB103_1E+5 | FABEST | 42CrMo4+QT | FAB103 | Fretting | Fretting specimens | -1 | 268.8977 | 125 | 100000 |  |  | PUNTO_CURVA_NO_ENSAYO | OTRAS_CONDICIONES | EXCLUIDO_O_REVISION | Identificador en notacion cientifica; estado/nota vacios. Serie auxiliar (verificar fuente). | https://doi.org/10.5281/zenodo.21509581
FAB103_2E+5 | FABEST | 42CrMo4+QT | FAB103 | Fretting | Fretting specimens | -1 | 216.9373 | 125 | 200000 |  |  | PUNTO_CURVA_NO_ENSAYO | OTRAS_CONDICIONES | EXCLUIDO_O_REVISION | Identificador en notacion cientifica; estado/nota vacios. Serie auxiliar (verificar fuente). | https://doi.org/10.5281/zenodo.21509581
FAB103_5E+5 | FABEST | 42CrMo4+QT | FAB103 | Fretting | Fretting specimens | -1 | 170.0281 | 125 | 500000 |  |  | PUNTO_CURVA_NO_ENSAYO | OTRAS_CONDICIONES | EXCLUIDO_O_REVISION | Identificador en notacion cientifica; estado/nota vacios. Serie auxiliar (verificar fuente). | https://doi.org/10.5281/zenodo.21509581
FAB103_1E+6 | FABEST | 42CrMo4+QT | FAB103 | Fretting | Fretting specimens | -1 | 147.7359 | 125 | 1000000 |  |  | PUNTO_CURVA_NO_ENSAYO | OTRAS_CONDICIONES | EXCLUIDO_O_REVISION | Identificador en notacion cientifica; estado/nota vacios. Serie auxiliar (verificar fuente). | https://doi.org/10.5281/zenodo.21509581
FAB103_2E+6 | FABEST | 42CrMo4+QT | FAB103 | Fretting | Fretting specimens | -1 | 133.9059 | 125 | 2000000 |  |  | PUNTO_CURVA_NO_ENSAYO | OTRAS_CONDICIONES | EXCLUIDO_O_REVISION | Identificador en notacion cientifica; estado/nota vacios. Serie auxiliar (verificar fuente). | https://doi.org/10.5281/zenodo.21509581
FAB103_5E+6 | FABEST | 42CrMo4+QT | FAB103 | Fretting | Fretting specimens | -1 | 124.2112 | 125 | 5000000 |  |  | PUNTO_CURVA_NO_ENSAYO | OTRAS_CONDICIONES | EXCLUIDO_O_REVISION | Identificador en notacion cientifica; estado/nota vacios. Serie auxiliar (verificar fuente). | https://doi.org/10.5281/zenodo.21509581
FAB103_1E+7 | FABEST | 42CrMo4+QT | FAB103 | Fretting | Fretting specimens | -1 | 120.6611 | 125 | 10000000 |  |  | PUNTO_CURVA_NO_ENSAYO | OTRAS_CONDICIONES | EXCLUIDO_O_REVISION | Identificador en notacion cientifica; estado/nota vacios. Serie auxiliar (verificar fuente). | https://doi.org/10.5281/zenodo.21509581
FAB103_2E+7 | FABEST | 42CrMo4+QT | FAB103 | Fretting | Fretting specimens | -1 | 118.8142 | 125 | 20000000 |  |  | PUNTO_CURVA_NO_ENSAYO | OTRAS_CONDICIONES | EXCLUIDO_O_REVISION | Identificador en notacion cientifica; estado/nota vacios. Serie auxiliar (verificar fuente). | https://doi.org/10.5281/zenodo.21509581
FAB103_5E+7 | FABEST | 42CrMo4+QT | FAB103 | Fretting | Fretting specimens | -1 | 117.681 | 125 | 50000000 |  |  | PUNTO_CURVA_NO_ENSAYO | OTRAS_CONDICIONES | EXCLUIDO_O_REVISION | Identificador en notacion cientifica; estado/nota vacios. Serie auxiliar (verificar fuente). | https://doi.org/10.5281/zenodo.21509581
FAB103_1E+8 | FABEST | 42CrMo4+QT | FAB103 | Fretting | Fretting specimens | -1 | 117.299 | 125 | 100000000 |  |  | PUNTO_CURVA_NO_ENSAYO | OTRAS_CONDICIONES | EXCLUIDO_O_REVISION | Identificador en notacion cientifica; estado/nota vacios. Serie auxiliar (verificar fuente). | https://doi.org/10.5281/zenodo.21509581
FAB103_1E+3 | FABEST | 42CrMo4+QT | FAB103 | Fretting | Fretting specimens | -1 | 638.3587 | 125 | 1000 |  |  | PUNTO_CURVA_NO_ENSAYO | OTRAS_CONDICIONES | EXCLUIDO_O_REVISION | Identificador en notacion cientifica; estado/nota vacios. Serie auxiliar (verificar fuente). | https://doi.org/10.5281/zenodo.21509581
FAB103_2E+3 | FABEST | 42CrMo4+QT | FAB103 | Fretting | Fretting specimens | -1 | 586.426 | 125 | 2000 |  |  | PUNTO_CURVA_NO_ENSAYO | OTRAS_CONDICIONES | EXCLUIDO_O_REVISION | Identificador en notacion cientifica; estado/nota vacios. Serie auxiliar (verificar fuente). | https://doi.org/10.5281/zenodo.21509581
FAB103_5E+3 | FABEST | 42CrMo4+QT | FAB103 | Fretting | Fretting specimens | -1 | 517.7747 | 125 | 5000 |  |  | PUNTO_CURVA_NO_ENSAYO | OTRAS_CONDICIONES | EXCLUIDO_O_REVISION | Identificador en notacion cientifica; estado/nota vacios. Serie auxiliar (verificar fuente). | https://doi.org/10.5281/zenodo.21509581
FAB103_1E+4 | FABEST | 42CrMo4+QT | FAB103 | Fretting | Fretting specimens | -1 | 465.842 | 125 | 10000 |  |  | PUNTO_CURVA_NO_ENSAYO | OTRAS_CONDICIONES | EXCLUIDO_O_REVISION | Identificador en notacion cientifica; estado/nota vacios. Serie auxiliar (verificar fuente). | https://doi.org/10.5281/zenodo.21509581
FAB103_2E+4 | FABEST | 42CrMo4+QT | FAB103 | Fretting | Fretting specimens | -1 | 413.9093 | 125 | 20000 |  |  | PUNTO_CURVA_NO_ENSAYO | OTRAS_CONDICIONES | EXCLUIDO_O_REVISION | Identificador en notacion cientifica; estado/nota vacios. Serie auxiliar (verificar fuente). | https://doi.org/10.5281/zenodo.21509581
FAB103_5E+4 | FABEST | 42CrMo4+QT | FAB103 | Fretting | Fretting specimens | -1 | 345.258 | 125 | 50000 |  |  | PUNTO_CURVA_NO_ENSAYO | OTRAS_CONDICIONES | EXCLUIDO_O_REVISION | Identificador en notacion cientifica; estado/nota vacios. Serie auxiliar (verificar fuente). | https://doi.org/10.5281/zenodo.21509581
FAB103_1E+5 | FABEST | 42CrMo4+QT | FAB103 | Fretting | Fretting specimens | -1 | 293.3253 | 125 | 100000 |  |  | PUNTO_CURVA_NO_ENSAYO | OTRAS_CONDICIONES | EXCLUIDO_O_REVISION | Identificador en notacion cientifica; estado/nota vacios. Serie auxiliar (verificar fuente). | https://doi.org/10.5281/zenodo.21509581
FAB103_2E+5 | FABEST | 42CrMo4+QT | FAB103 | Fretting | Fretting specimens | -1 | 241.3926 | 125 | 200000 |  |  | PUNTO_CURVA_NO_ENSAYO | OTRAS_CONDICIONES | EXCLUIDO_O_REVISION | Identificador en notacion cientifica; estado/nota vacios. Serie auxiliar (verificar fuente). | https://doi.org/10.5281/zenodo.21509581
FAB103_5E+5 | FABEST | 42CrMo4+QT | FAB103 | Fretting | Fretting specimens | -1 | 172.7413 | 125 | 500000 |  |  | PUNTO_CURVA_NO_ENSAYO | OTRAS_CONDICIONES | EXCLUIDO_O_REVISION | Identificador en notacion cientifica; estado/nota vacios. Serie auxiliar (verificar fuente). | https://doi.org/10.5281/zenodo.21509581
FAB103_1E+6 | FABEST | 42CrMo4+QT | FAB103 | Fretting | Fretting specimens | -1 | 120.8086 | 125 | 1000000 |  |  | PUNTO_CURVA_NO_ENSAYO | OTRAS_CONDICIONES | EXCLUIDO_O_REVISION | Identificador en notacion cientifica; estado/nota vacios. Serie auxiliar (verificar fuente). | https://doi.org/10.5281/zenodo.21509581
FAB103_2E+6 | FABEST | 42CrMo4+QT | FAB103 | Fretting | Fretting specimens | -1 | 68.8759 | 125 | 2000000 |  |  | PUNTO_CURVA_NO_ENSAYO | OTRAS_CONDICIONES | EXCLUIDO_O_REVISION | Identificador en notacion cientifica; estado/nota vacios. Serie auxiliar (verificar fuente). | https://doi.org/10.5281/zenodo.21509581
FAB103_5E+6 | FABEST | 42CrMo4+QT | FAB103 | Fretting | Fretting specimens | -1 | 0.2245969 | 125 | 5000000 |  |  | PUNTO_CURVA_NO_ENSAYO | OTRAS_CONDICIONES | EXCLUIDO_O_REVISION | Identificador en notacion cientifica; estado/nota vacios. Serie auxiliar (verificar fuente). | https://doi.org/10.5281/zenodo.21509581
FAB104_9 | FABEST | 42CrMo4+QT | FAB104 | Fretting | Fretting specimens | -1 | 438.6 | 125 | 27527 | finished |  | ESTADO_INDETERMINADO | OTRAS_CONDICIONES | EXCLUIDO_O_REVISION | Estado de ensayo sin descripcion concluyente del mecanismo de terminacion. | https://doi.org/10.5281/zenodo.21509581
FAB104_13 | FABEST | 42CrMo4+QT | FAB104 | Fretting | Fretting specimens | -1 | 383.8 | 125 | 46426 | finished |  | ESTADO_INDETERMINADO | OTRAS_CONDICIONES | EXCLUIDO_O_REVISION | Estado de ensayo sin descripcion concluyente del mecanismo de terminacion. | https://doi.org/10.5281/zenodo.21509581
FAB104_5 | FABEST | 42CrMo4+QT | FAB104 | Fretting | Fretting specimens | -1 | 328.9 | 125 | 93478 | finished |  | ESTADO_INDETERMINADO | OTRAS_CONDICIONES | EXCLUIDO_O_REVISION | Estado de ensayo sin descripcion concluyente del mecanismo de terminacion. | https://doi.org/10.5281/zenodo.21509581
FAB104_16 | FABEST | 42CrMo4+QT | FAB104 | Fretting | Fretting specimens | -1 | 328.9 | 125 | 97077 | finished |  | ESTADO_INDETERMINADO | OTRAS_CONDICIONES | EXCLUIDO_O_REVISION | Estado de ensayo sin descripcion concluyente del mecanismo de terminacion. | https://doi.org/10.5281/zenodo.21509581
FAB104_7 | FABEST | 42CrMo4+QT | FAB104 | Fretting | Fretting specimens | -1 | 285.1 | 125 | 140014 | finished |  | ESTADO_INDETERMINADO | OTRAS_CONDICIONES | EXCLUIDO_O_REVISION | Estado de ensayo sin descripcion concluyente del mecanismo de terminacion. | https://doi.org/10.5281/zenodo.21509581
FAB104_12 | FABEST | 42CrMo4+QT | FAB104 | Fretting | Fretting specimens | -1 | 252.2 | 125 | 155435 | finished |  | ESTADO_INDETERMINADO | OTRAS_CONDICIONES | EXCLUIDO_O_REVISION | Estado de ensayo sin descripcion concluyente del mecanismo de terminacion. | https://doi.org/10.5281/zenodo.21509581
FAB104_1 | FABEST | 42CrMo4+QT | FAB104 | Fretting | Fretting specimens | -1 | 219.3 | 125 | 253107 | finished |  | ESTADO_INDETERMINADO | OTRAS_CONDICIONES | EXCLUIDO_O_REVISION | Estado de ensayo sin descripcion concluyente del mecanismo de terminacion. | https://doi.org/10.5281/zenodo.21509581
FAB104_11 | FABEST | 42CrMo4+QT | FAB104 | Fretting | Fretting specimens | -1 | 197.4 | 125 | 331644 | finished |  | ESTADO_INDETERMINADO | OTRAS_CONDICIONES | EXCLUIDO_O_REVISION | Estado de ensayo sin descripcion concluyente del mecanismo de terminacion. | https://doi.org/10.5281/zenodo.21509581
FAB104_2 | FABEST | 42CrMo4+QT | FAB104 | Fretting | Fretting specimens | -1 | 175.4 | 125 | 480974 | finished |  | ESTADO_INDETERMINADO | OTRAS_CONDICIONES | EXCLUIDO_O_REVISION | Estado de ensayo sin descripcion concluyente del mecanismo de terminacion. | https://doi.org/10.5281/zenodo.21509581
FAB104_6 | FABEST | 42CrMo4+QT | FAB104 | Fretting | Fretting specimens | -1 | 142.5 | 125 | 790457 | finished |  | ESTADO_INDETERMINADO | OTRAS_CONDICIONES | EXCLUIDO_O_REVISION | Estado de ensayo sin descripcion concluyente del mecanismo de terminacion. | https://doi.org/10.5281/zenodo.21509581
FAB104_4 | FABEST | 42CrMo4+QT | FAB104 | Fretting | Fretting specimens | -1 | 153.5 | 125 | 1062238 | finished |  | ESTADO_INDETERMINADO | OTRAS_CONDICIONES | EXCLUIDO_O_REVISION | Estado de ensayo sin descripcion concluyente del mecanismo de terminacion. | https://doi.org/10.5281/zenodo.21509581
FAB104_8 | FABEST | 42CrMo4+QT | FAB104 | Fretting | Fretting specimens | -1 | 142.5 | 125 | 1125090 | finished |  | ESTADO_INDETERMINADO | OTRAS_CONDICIONES | EXCLUIDO_O_REVISION | Estado de ensayo sin descripcion concluyente del mecanismo de terminacion. | https://doi.org/10.5281/zenodo.21509581
FAB104_3 | FABEST | 42CrMo4+QT | FAB104 | Fretting | Fretting specimens | -1 | 131.6 | 125 | 10000000 | interrupted |  | CENSURA_CONFIRMABLE | OTRAS_CONDICIONES | EXCLUIDO_O_REVISION | Estado interrupted y ciclos registrados; verificar criterio de fin del ensayo. | https://doi.org/10.5281/zenodo.21509581
FAB104_10 | FABEST | 42CrMo4+QT | FAB104 | Fretting | Fretting specimens | -1 | 137.1 | 125 | 20000000 | interrupted |  | CENSURA_CONFIRMABLE | OTRAS_CONDICIONES | EXCLUIDO_O_REVISION | Estado interrupted y ciclos registrados; verificar criterio de fin del ensayo. | https://doi.org/10.5281/zenodo.21509581
FAB104_1E+3 | FABEST | 42CrMo4+QT | FAB104 | Fretting | Fretting specimens | -1 | 1384.488 | 125 | 1000 |  |  | PUNTO_CURVA_NO_ENSAYO | OTRAS_CONDICIONES | EXCLUIDO_O_REVISION | Identificador en notacion cientifica; estado/nota vacios. Serie auxiliar (verificar fuente). | https://doi.org/10.5281/zenodo.21509581
FAB104_2E+3 | FABEST | 42CrMo4+QT | FAB104 | Fretting | Fretting specimens | -1 | 1102.237 | 125 | 2000 |  |  | PUNTO_CURVA_NO_ENSAYO | OTRAS_CONDICIONES | EXCLUIDO_O_REVISION | Identificador en notacion cientifica; estado/nota vacios. Serie auxiliar (verificar fuente). | https://doi.org/10.5281/zenodo.21509581
FAB104_5E+3 | FABEST | 42CrMo4+QT | FAB104 | Fretting | Fretting specimens | -1 | 815.4271 | 125 | 5000 |  |  | PUNTO_CURVA_NO_ENSAYO | OTRAS_CONDICIONES | EXCLUIDO_O_REVISION | Identificador en notacion cientifica; estado/nota vacios. Serie auxiliar (verificar fuente). | https://doi.org/10.5281/zenodo.21509581
FAB104_1E+4 | FABEST | 42CrMo4+QT | FAB104 | Fretting | Fretting specimens | -1 | 649.1885 | 125 | 10000 |  |  | PUNTO_CURVA_NO_ENSAYO | OTRAS_CONDICIONES | EXCLUIDO_O_REVISION | Identificador en notacion cientifica; estado/nota vacios. Serie auxiliar (verificar fuente). | https://doi.org/10.5281/zenodo.21509581
FAB104_2E+4 | FABEST | 42CrMo4+QT | FAB104 | Fretting | Fretting specimens | -1 | 516.8404 | 125 | 20000 |  |  | PUNTO_CURVA_NO_ENSAYO | OTRAS_CONDICIONES | EXCLUIDO_O_REVISION | Identificador en notacion cientifica; estado/nota vacios. Serie auxiliar (verificar fuente). | https://doi.org/10.5281/zenodo.21509581
FAB104_5E+4 | FABEST | 42CrMo4+QT | FAB104 | Fretting | Fretting specimens | -1 | 382.3549 | 125 | 50000 |  |  | PUNTO_CURVA_NO_ENSAYO | OTRAS_CONDICIONES | EXCLUIDO_O_REVISION | Identificador en notacion cientifica; estado/nota vacios. Serie auxiliar (verificar fuente). | https://doi.org/10.5281/zenodo.21509581
FAB104_1E+5 | FABEST | 42CrMo4+QT | FAB104 | Fretting | Fretting specimens | -1 | 304.4054 | 125 | 100000 |  |  | PUNTO_CURVA_NO_ENSAYO | OTRAS_CONDICIONES | EXCLUIDO_O_REVISION | Identificador en notacion cientifica; estado/nota vacios. Serie auxiliar (verificar fuente). | https://doi.org/10.5281/zenodo.21509581
FAB104_2E+5 | FABEST | 42CrMo4+QT | FAB104 | Fretting | Fretting specimens | -1 | 242.3472 | 125 | 200000 |  |  | PUNTO_CURVA_NO_ENSAYO | OTRAS_CONDICIONES | EXCLUIDO_O_REVISION | Identificador en notacion cientifica; estado/nota vacios. Serie auxiliar (verificar fuente). | https://doi.org/10.5281/zenodo.21509581
FAB104_5E+5 | FABEST | 42CrMo4+QT | FAB104 | Fretting | Fretting specimens | -1 | 179.2867 | 125 | 500000 |  |  | PUNTO_CURVA_NO_ENSAYO | OTRAS_CONDICIONES | EXCLUIDO_O_REVISION | Identificador en notacion cientifica; estado/nota vacios. Serie auxiliar (verificar fuente). | https://doi.org/10.5281/zenodo.21509581
FAB104_1E+6 | FABEST | 42CrMo4+QT | FAB104 | Fretting | Fretting specimens | -1 | 142.7361 | 125 | 1000000 |  |  | PUNTO_CURVA_NO_ENSAYO | OTRAS_CONDICIONES | EXCLUIDO_O_REVISION | Identificador en notacion cientifica; estado/nota vacios. Serie auxiliar (verificar fuente). | https://doi.org/10.5281/zenodo.21509581
FAB104_2E+6 | FABEST | 42CrMo4+QT | FAB104 | Fretting | Fretting specimens | -1 | 113.6369 | 125 | 2000000 |  |  | PUNTO_CURVA_NO_ENSAYO | OTRAS_CONDICIONES | EXCLUIDO_O_REVISION | Identificador en notacion cientifica; estado/nota vacios. Serie auxiliar (verificar fuente). | https://doi.org/10.5281/zenodo.21509581
FAB104_5E+6 | FABEST | 42CrMo4+QT | FAB104 | Fretting | Fretting specimens | -1 | 84.0678 | 125 | 5000000 |  |  | PUNTO_CURVA_NO_ENSAYO | OTRAS_CONDICIONES | EXCLUIDO_O_REVISION | Identificador en notacion cientifica; estado/nota vacios. Serie auxiliar (verificar fuente). | https://doi.org/10.5281/zenodo.21509581
FAB104_1E+7 | FABEST | 42CrMo4+QT | FAB104 | Fretting | Fretting specimens | -1 | 66.92916 | 125 | 10000000 |  |  | PUNTO_CURVA_NO_ENSAYO | OTRAS_CONDICIONES | EXCLUIDO_O_REVISION | Identificador en notacion cientifica; estado/nota vacios. Serie auxiliar (verificar fuente). | https://doi.org/10.5281/zenodo.21509581
FAB104_2E+7 | FABEST | 42CrMo4+QT | FAB104 | Fretting | Fretting specimens | -1 | 53.28452 | 125 | 20000000 |  |  | PUNTO_CURVA_NO_ENSAYO | OTRAS_CONDICIONES | EXCLUIDO_O_REVISION | Identificador en notacion cientifica; estado/nota vacios. Serie auxiliar (verificar fuente). | https://doi.org/10.5281/zenodo.21509581
FAB104_5E+7 | FABEST | 42CrMo4+QT | FAB104 | Fretting | Fretting specimens | -1 | 39.41951 | 125 | 50000000 |  |  | PUNTO_CURVA_NO_ENSAYO | OTRAS_CONDICIONES | EXCLUIDO_O_REVISION | Identificador en notacion cientifica; estado/nota vacios. Serie auxiliar (verificar fuente). | https://doi.org/10.5281/zenodo.21509581
FAB104_1E+8 | FABEST | 42CrMo4+QT | FAB104 | Fretting | Fretting specimens | -1 | 31.38318 | 125 | 100000000 |  |  | PUNTO_CURVA_NO_ENSAYO | OTRAS_CONDICIONES | EXCLUIDO_O_REVISION | Identificador en notacion cientifica; estado/nota vacios. Serie auxiliar (verificar fuente). | https://doi.org/10.5281/zenodo.21509581
FAB104_1E+3 | FABEST | 42CrMo4+QT | FAB104 | Fretting | Fretting specimens | -1 | 544.419 | 125 | 1000 |  |  | PUNTO_CURVA_NO_ENSAYO | OTRAS_CONDICIONES | EXCLUIDO_O_REVISION | Identificador en notacion cientifica; estado/nota vacios. Serie auxiliar (verificar fuente). | https://doi.org/10.5281/zenodo.21509581
FAB104_2E+3 | FABEST | 42CrMo4+QT | FAB104 | Fretting | Fretting specimens | -1 | 539.2996 | 125 | 2000 |  |  | PUNTO_CURVA_NO_ENSAYO | OTRAS_CONDICIONES | EXCLUIDO_O_REVISION | Identificador en notacion cientifica; estado/nota vacios. Serie auxiliar (verificar fuente). | https://doi.org/10.5281/zenodo.21509581
FAB104_5E+3 | FABEST | 42CrMo4+QT | FAB104 | Fretting | Fretting specimens | -1 | 524.6477 | 125 | 5000 |  |  | PUNTO_CURVA_NO_ENSAYO | OTRAS_CONDICIONES | EXCLUIDO_O_REVISION | Identificador en notacion cientifica; estado/nota vacios. Serie auxiliar (verificar fuente). | https://doi.org/10.5281/zenodo.21509581
FAB104_1E+4 | FABEST | 42CrMo4+QT | FAB104 | Fretting | Fretting specimens | -1 | 502.3531 | 125 | 10000 |  |  | PUNTO_CURVA_NO_ENSAYO | OTRAS_CONDICIONES | EXCLUIDO_O_REVISION | Identificador en notacion cientifica; estado/nota vacios. Serie auxiliar (verificar fuente). | https://doi.org/10.5281/zenodo.21509581
FAB104_2E+4 | FABEST | 42CrMo4+QT | FAB104 | Fretting | Fretting specimens | -1 | 464.3316 | 125 | 20000 |  |  | PUNTO_CURVA_NO_ENSAYO | OTRAS_CONDICIONES | EXCLUIDO_O_REVISION | Identificador en notacion cientifica; estado/nota vacios. Serie auxiliar (verificar fuente). | https://doi.org/10.5281/zenodo.21509581
FAB104_5E+4 | FABEST | 42CrMo4+QT | FAB104 | Fretting | Fretting specimens | -1 | 384.9247 | 125 | 50000 |  |  | PUNTO_CURVA_NO_ENSAYO | OTRAS_CONDICIONES | EXCLUIDO_O_REVISION | Identificador en notacion cientifica; estado/nota vacios. Serie auxiliar (verificar fuente). | https://doi.org/10.5281/zenodo.21509581
FAB104_1E+5 | FABEST | 42CrMo4+QT | FAB104 | Fretting | Fretting specimens | -1 | 310.974 | 125 | 100000 |  |  | PUNTO_CURVA_NO_ENSAYO | OTRAS_CONDICIONES | EXCLUIDO_O_REVISION | Identificador en notacion cientifica; estado/nota vacios. Serie auxiliar (verificar fuente). | https://doi.org/10.5281/zenodo.21509581
FAB104_2E+5 | FABEST | 42CrMo4+QT | FAB104 | Fretting | Fretting specimens | -1 | 242.0901 | 125 | 200000 |  |  | PUNTO_CURVA_NO_ENSAYO | OTRAS_CONDICIONES | EXCLUIDO_O_REVISION | Identificador en notacion cientifica; estado/nota vacios. Serie auxiliar (verificar fuente). | https://doi.org/10.5281/zenodo.21509581
FAB104_5E+5 | FABEST | 42CrMo4+QT | FAB104 | Fretting | Fretting specimens | -1 | 177.9693 | 125 | 500000 |  |  | PUNTO_CURVA_NO_ENSAYO | OTRAS_CONDICIONES | EXCLUIDO_O_REVISION | Identificador en notacion cientifica; estado/nota vacios. Serie auxiliar (verificar fuente). | https://doi.org/10.5281/zenodo.21509581
FAB104_1E+6 | FABEST | 42CrMo4+QT | FAB104 | Fretting | Fretting specimens | -1 | 150.3402 | 125 | 1000000 |  |  | PUNTO_CURVA_NO_ENSAYO | OTRAS_CONDICIONES | EXCLUIDO_O_REVISION | Identificador en notacion cientifica; estado/nota vacios. Serie auxiliar (verificar fuente). | https://doi.org/10.5281/zenodo.21509581
FAB104_2E+6 | FABEST | 42CrMo4+QT | FAB104 | Fretting | Fretting specimens | -1 | 134.9717 | 125 | 2000000 |  |  | PUNTO_CURVA_NO_ENSAYO | OTRAS_CONDICIONES | EXCLUIDO_O_REVISION | Identificador en notacion cientifica; estado/nota vacios. Serie auxiliar (verificar fuente). | https://doi.org/10.5281/zenodo.21509581
FAB104_5E+6 | FABEST | 42CrMo4+QT | FAB104 | Fretting | Fretting specimens | -1 | 125.1896 | 125 | 5000000 |  |  | PUNTO_CURVA_NO_ENSAYO | OTRAS_CONDICIONES | EXCLUIDO_O_REVISION | Identificador en notacion cientifica; estado/nota vacios. Serie auxiliar (verificar fuente). | https://doi.org/10.5281/zenodo.21509581
FAB104_1E+7 | FABEST | 42CrMo4+QT | FAB104 | Fretting | Fretting specimens | -1 | 121.8296 | 125 | 10000000 |  |  | PUNTO_CURVA_NO_ENSAYO | OTRAS_CONDICIONES | EXCLUIDO_O_REVISION | Identificador en notacion cientifica; estado/nota vacios. Serie auxiliar (verificar fuente). | https://doi.org/10.5281/zenodo.21509581
FAB104_2E+7 | FABEST | 42CrMo4+QT | FAB104 | Fretting | Fretting specimens | -1 | 120.1304 | 125 | 20000000 |  |  | PUNTO_CURVA_NO_ENSAYO | OTRAS_CONDICIONES | EXCLUIDO_O_REVISION | Identificador en notacion cientifica; estado/nota vacios. Serie auxiliar (verificar fuente). | https://doi.org/10.5281/zenodo.21509581
FAB104_5E+7 | FABEST | 42CrMo4+QT | FAB104 | Fretting | Fretting specimens | -1 | 119.1046 | 125 | 50000000 |  |  | PUNTO_CURVA_NO_ENSAYO | OTRAS_CONDICIONES | EXCLUIDO_O_REVISION | Identificador en notacion cientifica; estado/nota vacios. Serie auxiliar (verificar fuente). | https://doi.org/10.5281/zenodo.21509581
FAB104_1E+8 | FABEST | 42CrMo4+QT | FAB104 | Fretting | Fretting specimens | -1 | 118.7617 | 125 | 100000000 |  |  | PUNTO_CURVA_NO_ENSAYO | OTRAS_CONDICIONES | EXCLUIDO_O_REVISION | Identificador en notacion cientifica; estado/nota vacios. Serie auxiliar (verificar fuente). | https://doi.org/10.5281/zenodo.21509581
FAB104_1E+3 | FABEST | 42CrMo4+QT | FAB104 | Fretting | Fretting specimens | -1 | 703.9437 | 125 | 1000 |  |  | PUNTO_CURVA_NO_ENSAYO | OTRAS_CONDICIONES | EXCLUIDO_O_REVISION | Identificador en notacion cientifica; estado/nota vacios. Serie auxiliar (verificar fuente). | https://doi.org/10.5281/zenodo.21509581
FAB104_2E+3 | FABEST | 42CrMo4+QT | FAB104 | Fretting | Fretting specimens | -1 | 645.8619 | 125 | 2000 |  |  | PUNTO_CURVA_NO_ENSAYO | OTRAS_CONDICIONES | EXCLUIDO_O_REVISION | Identificador en notacion cientifica; estado/nota vacios. Serie auxiliar (verificar fuente). | https://doi.org/10.5281/zenodo.21509581
FAB104_5E+3 | FABEST | 42CrMo4+QT | FAB104 | Fretting | Fretting specimens | -1 | 569.082 | 125 | 5000 |  |  | PUNTO_CURVA_NO_ENSAYO | OTRAS_CONDICIONES | EXCLUIDO_O_REVISION | Identificador en notacion cientifica; estado/nota vacios. Serie auxiliar (verificar fuente). | https://doi.org/10.5281/zenodo.21509581
FAB104_1E+4 | FABEST | 42CrMo4+QT | FAB104 | Fretting | Fretting specimens | -1 | 511.0002 | 125 | 10000 |  |  | PUNTO_CURVA_NO_ENSAYO | OTRAS_CONDICIONES | EXCLUIDO_O_REVISION | Identificador en notacion cientifica; estado/nota vacios. Serie auxiliar (verificar fuente). | https://doi.org/10.5281/zenodo.21509581
FAB104_2E+4 | FABEST | 42CrMo4+QT | FAB104 | Fretting | Fretting specimens | -1 | 452.9185 | 125 | 20000 |  |  | PUNTO_CURVA_NO_ENSAYO | OTRAS_CONDICIONES | EXCLUIDO_O_REVISION | Identificador en notacion cientifica; estado/nota vacios. Serie auxiliar (verificar fuente). | https://doi.org/10.5281/zenodo.21509581
FAB104_5E+4 | FABEST | 42CrMo4+QT | FAB104 | Fretting | Fretting specimens | -1 | 376.1385 | 125 | 50000 |  |  | PUNTO_CURVA_NO_ENSAYO | OTRAS_CONDICIONES | EXCLUIDO_O_REVISION | Identificador en notacion cientifica; estado/nota vacios. Serie auxiliar (verificar fuente). | https://doi.org/10.5281/zenodo.21509581
FAB104_1E+5 | FABEST | 42CrMo4+QT | FAB104 | Fretting | Fretting specimens | -1 | 318.0567 | 125 | 100000 |  |  | PUNTO_CURVA_NO_ENSAYO | OTRAS_CONDICIONES | EXCLUIDO_O_REVISION | Identificador en notacion cientifica; estado/nota vacios. Serie auxiliar (verificar fuente). | https://doi.org/10.5281/zenodo.21509581
FAB104_2E+5 | FABEST | 42CrMo4+QT | FAB104 | Fretting | Fretting specimens | -1 | 259.975 | 125 | 200000 |  |  | PUNTO_CURVA_NO_ENSAYO | OTRAS_CONDICIONES | EXCLUIDO_O_REVISION | Identificador en notacion cientifica; estado/nota vacios. Serie auxiliar (verificar fuente). | https://doi.org/10.5281/zenodo.21509581
FAB104_5E+5 | FABEST | 42CrMo4+QT | FAB104 | Fretting | Fretting specimens | -1 | 183.195 | 125 | 500000 |  |  | PUNTO_CURVA_NO_ENSAYO | OTRAS_CONDICIONES | EXCLUIDO_O_REVISION | Identificador en notacion cientifica; estado/nota vacios. Serie auxiliar (verificar fuente). | https://doi.org/10.5281/zenodo.21509581
FAB104_1E+6 | FABEST | 42CrMo4+QT | FAB104 | Fretting | Fretting specimens | -1 | 125.1133 | 125 | 1000000 |  |  | PUNTO_CURVA_NO_ENSAYO | OTRAS_CONDICIONES | EXCLUIDO_O_REVISION | Identificador en notacion cientifica; estado/nota vacios. Serie auxiliar (verificar fuente). | https://doi.org/10.5281/zenodo.21509581
FAB104_2E+6 | FABEST | 42CrMo4+QT | FAB104 | Fretting | Fretting specimens | -1 | 67.03149 | 125 | 2000000 |  |  | PUNTO_CURVA_NO_ENSAYO | OTRAS_CONDICIONES | EXCLUIDO_O_REVISION | Identificador en notacion cientifica; estado/nota vacios. Serie auxiliar (verificar fuente). | https://doi.org/10.5281/zenodo.21509581
FAB105_19 | FABEST | 42CrMo4+QT | FAB105 | Fretting | Fretting specimens | -1 | 480 | 125 | 39355 | finished |  | ESTADO_INDETERMINADO | OTRAS_CONDICIONES | EXCLUIDO_O_REVISION | Estado de ensayo sin descripcion concluyente del mecanismo de terminacion. | https://doi.org/10.5281/zenodo.21509581
FAB105_9 | FABEST | 42CrMo4+QT | FAB105 | Fretting | Fretting specimens | -1 | 438.6 | 125 | 53696 | finished |  | ESTADO_INDETERMINADO | OTRAS_CONDICIONES | EXCLUIDO_O_REVISION | Estado de ensayo sin descripcion concluyente del mecanismo de terminacion. | https://doi.org/10.5281/zenodo.21509581
FAB105_13 | FABEST | 42CrMo4+QT | FAB105 | Fretting | Fretting specimens | -1 | 383.8 | 125 | 82247 | finished |  | ESTADO_INDETERMINADO | OTRAS_CONDICIONES | EXCLUIDO_O_REVISION | Estado de ensayo sin descripcion concluyente del mecanismo de terminacion. | https://doi.org/10.5281/zenodo.21509581
FAB105_16 | FABEST | 42CrMo4+QT | FAB105 | Fretting | Fretting specimens | -1 | 328.9 | 125 | 122469 | finished |  | ESTADO_INDETERMINADO | OTRAS_CONDICIONES | EXCLUIDO_O_REVISION | Estado de ensayo sin descripcion concluyente del mecanismo de terminacion. | https://doi.org/10.5281/zenodo.21509581
FAB105_5 | FABEST | 42CrMo4+QT | FAB105 | Fretting | Fretting specimens | -1 | 328.9 | 125 | 139277 | finished |  | ESTADO_INDETERMINADO | OTRAS_CONDICIONES | EXCLUIDO_O_REVISION | Estado de ensayo sin descripcion concluyente del mecanismo de terminacion. | https://doi.org/10.5281/zenodo.21509581
FAB105_20 | FABEST | 42CrMo4+QT | FAB105 | Fretting | Fretting specimens | -1 | 296.9 | 125 | 232141 | finished |  | ESTADO_INDETERMINADO | OTRAS_CONDICIONES | EXCLUIDO_O_REVISION | Estado de ensayo sin descripcion concluyente del mecanismo de terminacion. | https://doi.org/10.5281/zenodo.21509581
FAB105_7 | FABEST | 42CrMo4+QT | FAB105 | Fretting | Fretting specimens | -1 | 285.1 | 125 | 274478 | finished |  | ESTADO_INDETERMINADO | OTRAS_CONDICIONES | EXCLUIDO_O_REVISION | Estado de ensayo sin descripcion concluyente del mecanismo de terminacion. | https://doi.org/10.5281/zenodo.21509581
FAB105_21 | FABEST | 42CrMo4+QT | FAB105 | Fretting | Fretting specimens | -1 | 266.7 | 125 | 318096 | finished |  | ESTADO_INDETERMINADO | OTRAS_CONDICIONES | EXCLUIDO_O_REVISION | Estado de ensayo sin descripcion concluyente del mecanismo de terminacion. | https://doi.org/10.5281/zenodo.21509581
FAB105_12 | FABEST | 42CrMo4+QT | FAB105 | Fretting | Fretting specimens | -1 | 252.2 | 125 | 449068 | finished |  | ESTADO_INDETERMINADO | OTRAS_CONDICIONES | EXCLUIDO_O_REVISION | Estado de ensayo sin descripcion concluyente del mecanismo de terminacion. | https://doi.org/10.5281/zenodo.21509581
FAB105_17 | FABEST | 42CrMo4+QT | FAB105 | Fretting | Fretting specimens | -1 | 231.1 | 125 | 914600 | finished |  | ESTADO_INDETERMINADO | OTRAS_CONDICIONES | EXCLUIDO_O_REVISION | Estado de ensayo sin descripcion concluyente del mecanismo de terminacion. | https://doi.org/10.5281/zenodo.21509581
FAB105_22 | FABEST | 42CrMo4+QT | FAB105 | Fretting | Fretting specimens | -1 | 224 | 125 | 1108504 | finished |  | ESTADO_INDETERMINADO | OTRAS_CONDICIONES | EXCLUIDO_O_REVISION | Estado de ensayo sin descripcion concluyente del mecanismo de terminacion. | https://doi.org/10.5281/zenodo.21509581
FAB105_1 | FABEST | 42CrMo4+QT | FAB105 | Fretting | Fretting specimens | -1 | 219.3 | 125 | 2316325 | finished |  | ESTADO_INDETERMINADO | OTRAS_CONDICIONES | EXCLUIDO_O_REVISION | Estado de ensayo sin descripcion concluyente del mecanismo de terminacion. | https://doi.org/10.5281/zenodo.21509581
FAB105_18 | FABEST | 42CrMo4+QT | FAB105 | Fretting | Fretting specimens | -1 | 213.3 | 125 | 10000000 | interrupted |  | CENSURA_CONFIRMABLE | OTRAS_CONDICIONES | EXCLUIDO_O_REVISION | Estado interrupted y ciclos registrados; verificar criterio de fin del ensayo. | https://doi.org/10.5281/zenodo.21509581
FAB105_1E+3 | FABEST | 42CrMo4+QT | FAB105 | Fretting | Fretting specimens | -1 | 1085.298 | 125 | 1000 |  |  | PUNTO_CURVA_NO_ENSAYO | OTRAS_CONDICIONES | EXCLUIDO_O_REVISION | Identificador en notacion cientifica; estado/nota vacios. Serie auxiliar (verificar fuente). | https://doi.org/10.5281/zenodo.21509581
FAB105_2E+3 | FABEST | 42CrMo4+QT | FAB105 | Fretting | Fretting specimens | -1 | 922.1023 | 125 | 2000 |  |  | PUNTO_CURVA_NO_ENSAYO | OTRAS_CONDICIONES | EXCLUIDO_O_REVISION | Identificador en notacion cientifica; estado/nota vacios. Serie auxiliar (verificar fuente). | https://doi.org/10.5281/zenodo.21509581
FAB105_5E+3 | FABEST | 42CrMo4+QT | FAB105 | Fretting | Fretting specimens | -1 | 743.4063 | 125 | 5000 |  |  | PUNTO_CURVA_NO_ENSAYO | OTRAS_CONDICIONES | EXCLUIDO_O_REVISION | Identificador en notacion cientifica; estado/nota vacios. Serie auxiliar (verificar fuente). | https://doi.org/10.5281/zenodo.21509581
FAB105_1E+4 | FABEST | 42CrMo4+QT | FAB105 | Fretting | Fretting specimens | -1 | 631.6205 | 125 | 10000 |  |  | PUNTO_CURVA_NO_ENSAYO | OTRAS_CONDICIONES | EXCLUIDO_O_REVISION | Identificador en notacion cientifica; estado/nota vacios. Serie auxiliar (verificar fuente). | https://doi.org/10.5281/zenodo.21509581
FAB105_2E+4 | FABEST | 42CrMo4+QT | FAB105 | Fretting | Fretting specimens | -1 | 536.6439 | 125 | 20000 |  |  | PUNTO_CURVA_NO_ENSAYO | OTRAS_CONDICIONES | EXCLUIDO_O_REVISION | Identificador en notacion cientifica; estado/nota vacios. Serie auxiliar (verificar fuente). | https://doi.org/10.5281/zenodo.21509581
FAB105_5E+4 | FABEST | 42CrMo4+QT | FAB105 | Fretting | Fretting specimens | -1 | 432.6466 | 125 | 50000 |  |  | PUNTO_CURVA_NO_ENSAYO | OTRAS_CONDICIONES | EXCLUIDO_O_REVISION | Identificador en notacion cientifica; estado/nota vacios. Serie auxiliar (verificar fuente). | https://doi.org/10.5281/zenodo.21509581
FAB105_1E+5 | FABEST | 42CrMo4+QT | FAB105 | Fretting | Fretting specimens | -1 | 367.5896 | 125 | 100000 |  |  | PUNTO_CURVA_NO_ENSAYO | OTRAS_CONDICIONES | EXCLUIDO_O_REVISION | Identificador en notacion cientifica; estado/nota vacios. Serie auxiliar (verificar fuente). | https://doi.org/10.5281/zenodo.21509581
FAB105_2E+5 | FABEST | 42CrMo4+QT | FAB105 | Fretting | Fretting specimens | -1 | 312.3153 | 125 | 200000 |  |  | PUNTO_CURVA_NO_ENSAYO | OTRAS_CONDICIONES | EXCLUIDO_O_REVISION | Identificador en notacion cientifica; estado/nota vacios. Serie auxiliar (verificar fuente). | https://doi.org/10.5281/zenodo.21509581
FAB105_5E+5 | FABEST | 42CrMo4+QT | FAB105 | Fretting | Fretting specimens | -1 | 251.7911 | 125 | 500000 |  |  | PUNTO_CURVA_NO_ENSAYO | OTRAS_CONDICIONES | EXCLUIDO_O_REVISION | Identificador en notacion cientifica; estado/nota vacios. Serie auxiliar (verificar fuente). | https://doi.org/10.5281/zenodo.21509581
FAB105_1E+6 | FABEST | 42CrMo4+QT | FAB105 | Fretting | Fretting specimens | -1 | 213.9293 | 125 | 1000000 |  |  | PUNTO_CURVA_NO_ENSAYO | OTRAS_CONDICIONES | EXCLUIDO_O_REVISION | Identificador en notacion cientifica; estado/nota vacios. Serie auxiliar (verificar fuente). | https://doi.org/10.5281/zenodo.21509581
FAB105_2E+6 | FABEST | 42CrMo4+QT | FAB105 | Fretting | Fretting specimens | -1 | 181.7608 | 125 | 2000000 |  |  | PUNTO_CURVA_NO_ENSAYO | OTRAS_CONDICIONES | EXCLUIDO_O_REVISION | Identificador en notacion cientifica; estado/nota vacios. Serie auxiliar (verificar fuente). | https://doi.org/10.5281/zenodo.21509581
FAB105_5E+6 | FABEST | 42CrMo4+QT | FAB105 | Fretting | Fretting specimens | -1 | 146.537 | 125 | 5000000 |  |  | PUNTO_CURVA_NO_ENSAYO | OTRAS_CONDICIONES | EXCLUIDO_O_REVISION | Identificador en notacion cientifica; estado/nota vacios. Serie auxiliar (verificar fuente). | https://doi.org/10.5281/zenodo.21509581
FAB105_1E+7 | FABEST | 42CrMo4+QT | FAB105 | Fretting | Fretting specimens | -1 | 124.5023 | 125 | 10000000 |  |  | PUNTO_CURVA_NO_ENSAYO | OTRAS_CONDICIONES | EXCLUIDO_O_REVISION | Identificador en notacion cientifica; estado/nota vacios. Serie auxiliar (verificar fuente). | https://doi.org/10.5281/zenodo.21509581
FAB105_2E+7 | FABEST | 42CrMo4+QT | FAB105 | Fretting | Fretting specimens | -1 | 105.7809 | 125 | 20000000 |  |  | PUNTO_CURVA_NO_ENSAYO | OTRAS_CONDICIONES | EXCLUIDO_O_REVISION | Identificador en notacion cientifica; estado/nota vacios. Serie auxiliar (verificar fuente). | https://doi.org/10.5281/zenodo.21509581
FAB105_5E+7 | FABEST | 42CrMo4+QT | FAB105 | Fretting | Fretting specimens | -1 | 85.28143 | 125 | 50000000 |  |  | PUNTO_CURVA_NO_ENSAYO | OTRAS_CONDICIONES | EXCLUIDO_O_REVISION | Identificador en notacion cientifica; estado/nota vacios. Serie auxiliar (verificar fuente). | https://doi.org/10.5281/zenodo.21509581
FAB105_1E+8 | FABEST | 42CrMo4+QT | FAB105 | Fretting | Fretting specimens | -1 | 72.45768 | 125 | 100000000 |  |  | PUNTO_CURVA_NO_ENSAYO | OTRAS_CONDICIONES | EXCLUIDO_O_REVISION | Identificador en notacion cientifica; estado/nota vacios. Serie auxiliar (verificar fuente). | https://doi.org/10.5281/zenodo.21509581
FAB105_1E+3 | FABEST | 42CrMo4+QT | FAB105 | Fretting | Fretting specimens | -1 | 1216.319 | 125 | 1000 |  |  | PUNTO_CURVA_NO_ENSAYO | OTRAS_CONDICIONES | EXCLUIDO_O_REVISION | Identificador en notacion cientifica; estado/nota vacios. Serie auxiliar (verificar fuente). | https://doi.org/10.5281/zenodo.21509581
FAB105_2E+3 | FABEST | 42CrMo4+QT | FAB105 | Fretting | Fretting specimens | -1 | 1103.982 | 125 | 2000 |  |  | PUNTO_CURVA_NO_ENSAYO | OTRAS_CONDICIONES | EXCLUIDO_O_REVISION | Identificador en notacion cientifica; estado/nota vacios. Serie auxiliar (verificar fuente). | https://doi.org/10.5281/zenodo.21509581
FAB105_5E+3 | FABEST | 42CrMo4+QT | FAB105 | Fretting | Fretting specimens | -1 | 907.4961 | 125 | 5000 |  |  | PUNTO_CURVA_NO_ENSAYO | OTRAS_CONDICIONES | EXCLUIDO_O_REVISION | Identificador en notacion cientifica; estado/nota vacios. Serie auxiliar (verificar fuente). | https://doi.org/10.5281/zenodo.21509581
FAB105_1E+4 | FABEST | 42CrMo4+QT | FAB105 | Fretting | Fretting specimens | -1 | 747.5939 | 125 | 10000 |  |  | PUNTO_CURVA_NO_ENSAYO | OTRAS_CONDICIONES | EXCLUIDO_O_REVISION | Identificador en notacion cientifica; estado/nota vacios. Serie auxiliar (verificar fuente). | https://doi.org/10.5281/zenodo.21509581
FAB105_2E+4 | FABEST | 42CrMo4+QT | FAB105 | Fretting | Fretting specimens | -1 | 600.8979 | 125 | 20000 |  |  | PUNTO_CURVA_NO_ENSAYO | OTRAS_CONDICIONES | EXCLUIDO_O_REVISION | Identificador en notacion cientifica; estado/nota vacios. Serie auxiliar (verificar fuente). | https://doi.org/10.5281/zenodo.21509581
FAB105_5E+4 | FABEST | 42CrMo4+QT | FAB105 | Fretting | Fretting specimens | -1 | 445.5614 | 125 | 50000 |  |  | PUNTO_CURVA_NO_ENSAYO | OTRAS_CONDICIONES | EXCLUIDO_O_REVISION | Identificador en notacion cientifica; estado/nota vacios. Serie auxiliar (verificar fuente). | https://doi.org/10.5281/zenodo.21509581
FAB105_1E+5 | FABEST | 42CrMo4+QT | FAB105 | Fretting | Fretting specimens | -1 | 360.0146 | 125 | 100000 |  |  | PUNTO_CURVA_NO_ENSAYO | OTRAS_CONDICIONES | EXCLUIDO_O_REVISION | Identificador en notacion cientifica; estado/nota vacios. Serie auxiliar (verificar fuente). | https://doi.org/10.5281/zenodo.21509581
FAB105_2E+5 | FABEST | 42CrMo4+QT | FAB105 | Fretting | Fretting specimens | -1 | 299.4106 | 125 | 200000 |  |  | PUNTO_CURVA_NO_ENSAYO | OTRAS_CONDICIONES | EXCLUIDO_O_REVISION | Identificador en notacion cientifica; estado/nota vacios. Serie auxiliar (verificar fuente). | https://doi.org/10.5281/zenodo.21509581
FAB105_5E+5 | FABEST | 42CrMo4+QT | FAB105 | Fretting | Fretting specimens | -1 | 250.1574 | 125 | 500000 |  |  | PUNTO_CURVA_NO_ENSAYO | OTRAS_CONDICIONES | EXCLUIDO_O_REVISION | Identificador en notacion cientifica; estado/nota vacios. Serie auxiliar (verificar fuente). | https://doi.org/10.5281/zenodo.21509581
FAB105_1E+6 | FABEST | 42CrMo4+QT | FAB105 | Fretting | Fretting specimens | -1 | 229.6569 | 125 | 1000000 |  |  | PUNTO_CURVA_NO_ENSAYO | OTRAS_CONDICIONES | EXCLUIDO_O_REVISION | Identificador en notacion cientifica; estado/nota vacios. Serie auxiliar (verificar fuente). | https://doi.org/10.5281/zenodo.21509581
FAB105_2E+6 | FABEST | 42CrMo4+QT | FAB105 | Fretting | Fretting specimens | -1 | 218.2012 | 125 | 2000000 |  |  | PUNTO_CURVA_NO_ENSAYO | OTRAS_CONDICIONES | EXCLUIDO_O_REVISION | Identificador en notacion cientifica; estado/nota vacios. Serie auxiliar (verificar fuente). | https://doi.org/10.5281/zenodo.21509581
FAB105_5E+6 | FABEST | 42CrMo4+QT | FAB105 | Fretting | Fretting specimens | -1 | 210.8378 | 125 | 5000000 |  |  | PUNTO_CURVA_NO_ENSAYO | OTRAS_CONDICIONES | EXCLUIDO_O_REVISION | Identificador en notacion cientifica; estado/nota vacios. Serie auxiliar (verificar fuente). | https://doi.org/10.5281/zenodo.21509581
FAB105_1E+7 | FABEST | 42CrMo4+QT | FAB105 | Fretting | Fretting specimens | -1 | 208.2897 | 125 | 10000000 |  |  | PUNTO_CURVA_NO_ENSAYO | OTRAS_CONDICIONES | EXCLUIDO_O_REVISION | Identificador en notacion cientifica; estado/nota vacios. Serie auxiliar (verificar fuente). | https://doi.org/10.5281/zenodo.21509581
FAB105_2E+7 | FABEST | 42CrMo4+QT | FAB105 | Fretting | Fretting specimens | -1 | 206.9969 | 125 | 20000000 |  |  | PUNTO_CURVA_NO_ENSAYO | OTRAS_CONDICIONES | EXCLUIDO_O_REVISION | Identificador en notacion cientifica; estado/nota vacios. Serie auxiliar (verificar fuente). | https://doi.org/10.5281/zenodo.21509581
FAB105_5E+7 | FABEST | 42CrMo4+QT | FAB105 | Fretting | Fretting specimens | -1 | 206.2149 | 125 | 50000000 |  |  | PUNTO_CURVA_NO_ENSAYO | OTRAS_CONDICIONES | EXCLUIDO_O_REVISION | Identificador en notacion cientifica; estado/nota vacios. Serie auxiliar (verificar fuente). | https://doi.org/10.5281/zenodo.21509581
FAB105_1E+8 | FABEST | 42CrMo4+QT | FAB105 | Fretting | Fretting specimens | -1 | 205.9532 | 125 | 100000000 |  |  | PUNTO_CURVA_NO_ENSAYO | OTRAS_CONDICIONES | EXCLUIDO_O_REVISION | Identificador en notacion cientifica; estado/nota vacios. Serie auxiliar (verificar fuente). | https://doi.org/10.5281/zenodo.21509581
FAB105_1E+3 | FABEST | 42CrMo4+QT | FAB105 | Fretting | Fretting specimens | -1 | 747.4187 | 125 | 1000 |  |  | PUNTO_CURVA_NO_ENSAYO | OTRAS_CONDICIONES | EXCLUIDO_O_REVISION | Identificador en notacion cientifica; estado/nota vacios. Serie auxiliar (verificar fuente). | https://doi.org/10.5281/zenodo.21509581
FAB105_2E+3 | FABEST | 42CrMo4+QT | FAB105 | Fretting | Fretting specimens | -1 | 691.7335 | 125 | 2000 |  |  | PUNTO_CURVA_NO_ENSAYO | OTRAS_CONDICIONES | EXCLUIDO_O_REVISION | Identificador en notacion cientifica; estado/nota vacios. Serie auxiliar (verificar fuente). | https://doi.org/10.5281/zenodo.21509581
FAB105_5E+3 | FABEST | 42CrMo4+QT | FAB105 | Fretting | Fretting specimens | -1 | 618.1216 | 125 | 5000 |  |  | PUNTO_CURVA_NO_ENSAYO | OTRAS_CONDICIONES | EXCLUIDO_O_REVISION | Identificador en notacion cientifica; estado/nota vacios. Serie auxiliar (verificar fuente). | https://doi.org/10.5281/zenodo.21509581
FAB105_1E+4 | FABEST | 42CrMo4+QT | FAB105 | Fretting | Fretting specimens | -1 | 562.4364 | 125 | 10000 |  |  | PUNTO_CURVA_NO_ENSAYO | OTRAS_CONDICIONES | EXCLUIDO_O_REVISION | Identificador en notacion cientifica; estado/nota vacios. Serie auxiliar (verificar fuente). | https://doi.org/10.5281/zenodo.21509581
FAB105_2E+4 | FABEST | 42CrMo4+QT | FAB105 | Fretting | Fretting specimens | -1 | 506.7512 | 125 | 20000 |  |  | PUNTO_CURVA_NO_ENSAYO | OTRAS_CONDICIONES | EXCLUIDO_O_REVISION | Identificador en notacion cientifica; estado/nota vacios. Serie auxiliar (verificar fuente). | https://doi.org/10.5281/zenodo.21509581
FAB105_5E+4 | FABEST | 42CrMo4+QT | FAB105 | Fretting | Fretting specimens | -1 | 433.1394 | 125 | 50000 |  |  | PUNTO_CURVA_NO_ENSAYO | OTRAS_CONDICIONES | EXCLUIDO_O_REVISION | Identificador en notacion cientifica; estado/nota vacios. Serie auxiliar (verificar fuente). | https://doi.org/10.5281/zenodo.21509581
FAB105_1E+5 | FABEST | 42CrMo4+QT | FAB105 | Fretting | Fretting specimens | -1 | 377.4542 | 125 | 100000 |  |  | PUNTO_CURVA_NO_ENSAYO | OTRAS_CONDICIONES | EXCLUIDO_O_REVISION | Identificador en notacion cientifica; estado/nota vacios. Serie auxiliar (verificar fuente). | https://doi.org/10.5281/zenodo.21509581
FAB105_2E+5 | FABEST | 42CrMo4+QT | FAB105 | Fretting | Fretting specimens | -1 | 321.769 | 125 | 200000 |  |  | PUNTO_CURVA_NO_ENSAYO | OTRAS_CONDICIONES | EXCLUIDO_O_REVISION | Identificador en notacion cientifica; estado/nota vacios. Serie auxiliar (verificar fuente). | https://doi.org/10.5281/zenodo.21509581
FAB105_5E+5 | FABEST | 42CrMo4+QT | FAB105 | Fretting | Fretting specimens | -1 | 248.1572 | 125 | 500000 |  |  | PUNTO_CURVA_NO_ENSAYO | OTRAS_CONDICIONES | EXCLUIDO_O_REVISION | Identificador en notacion cientifica; estado/nota vacios. Serie auxiliar (verificar fuente). | https://doi.org/10.5281/zenodo.21509581
FAB105_1E+6 | FABEST | 42CrMo4+QT | FAB105 | Fretting | Fretting specimens | -1 | 192.4719 | 125 | 1000000 |  |  | PUNTO_CURVA_NO_ENSAYO | OTRAS_CONDICIONES | EXCLUIDO_O_REVISION | Identificador en notacion cientifica; estado/nota vacios. Serie auxiliar (verificar fuente). | https://doi.org/10.5281/zenodo.21509581
FAB105_2E+6 | FABEST | 42CrMo4+QT | FAB105 | Fretting | Fretting specimens | -1 | 136.7867 | 125 | 2000000 |  |  | PUNTO_CURVA_NO_ENSAYO | OTRAS_CONDICIONES | EXCLUIDO_O_REVISION | Identificador en notacion cientifica; estado/nota vacios. Serie auxiliar (verificar fuente). | https://doi.org/10.5281/zenodo.21509581
FAB105_5E+6 | FABEST | 42CrMo4+QT | FAB105 | Fretting | Fretting specimens | -1 | 63.17491 | 125 | 5000000 |  |  | PUNTO_CURVA_NO_ENSAYO | OTRAS_CONDICIONES | EXCLUIDO_O_REVISION | Identificador en notacion cientifica; estado/nota vacios. Serie auxiliar (verificar fuente). | https://doi.org/10.5281/zenodo.21509581
FAB105_1E+7 | FABEST | 42CrMo4+QT | FAB105 | Fretting | Fretting specimens | -1 | 7.489702 | 125 | 10000000 |  |  | PUNTO_CURVA_NO_ENSAYO | OTRAS_CONDICIONES | EXCLUIDO_O_REVISION | Identificador en notacion cientifica; estado/nota vacios. Serie auxiliar (verificar fuente). | https://doi.org/10.5281/zenodo.21509581
FAB106_13 | FABEST | 42CrMo4+QT | FAB106 | Fretting | Fretting specimens | -1 | 383.8 | 125 | 37620 | finished |  | ESTADO_INDETERMINADO | OTRAS_CONDICIONES | EXCLUIDO_O_REVISION | Estado de ensayo sin descripcion concluyente del mecanismo de terminacion. | https://doi.org/10.5281/zenodo.21509581
FAB106_26 | FABEST | 42CrMo4+QT | FAB106 | Fretting | Fretting specimens | -1 | 355.6 | 125 | 38632 | finished |  | ESTADO_INDETERMINADO | OTRAS_CONDICIONES | EXCLUIDO_O_REVISION | Estado de ensayo sin descripcion concluyente del mecanismo de terminacion. | https://doi.org/10.5281/zenodo.21509581
FAB106_7 | FABEST | 42CrMo4+QT | FAB106 | Fretting | Fretting specimens | -1 | 285.1 | 125 | 85817 | finished |  | ESTADO_INDETERMINADO | OTRAS_CONDICIONES | EXCLUIDO_O_REVISION | Estado de ensayo sin descripcion concluyente del mecanismo de terminacion. | https://doi.org/10.5281/zenodo.21509581
FAB106_5 | FABEST | 42CrMo4+QT | FAB106 | Fretting | Fretting specimens | -1 | 328.9 | 125 | 90257 | finished |  | ESTADO_INDETERMINADO | OTRAS_CONDICIONES | EXCLUIDO_O_REVISION | Estado de ensayo sin descripcion concluyente del mecanismo de terminacion. | https://doi.org/10.5281/zenodo.21509581
FAB106_12 | FABEST | 42CrMo4+QT | FAB106 | Fretting | Fretting specimens | -1 | 252.2 | 125 | 92798 | finished |  | ESTADO_INDETERMINADO | OTRAS_CONDICIONES | EXCLUIDO_O_REVISION | Estado de ensayo sin descripcion concluyente del mecanismo de terminacion. | https://doi.org/10.5281/zenodo.21509581
FAB106_17 | FABEST | 42CrMo4+QT | FAB106 | Fretting | Fretting specimens | -1 | 231.1 | 125 | 189957 | finished |  | ESTADO_INDETERMINADO | OTRAS_CONDICIONES | EXCLUIDO_O_REVISION | Estado de ensayo sin descripcion concluyente del mecanismo de terminacion. | https://doi.org/10.5281/zenodo.21509581
FAB106_11 | FABEST | 42CrMo4+QT | FAB106 | Fretting | Fretting specimens | -1 | 197.4 | 125 | 260878 | finished |  | ESTADO_INDETERMINADO | OTRAS_CONDICIONES | EXCLUIDO_O_REVISION | Estado de ensayo sin descripcion concluyente del mecanismo de terminacion. | https://doi.org/10.5281/zenodo.21509581
FAB106_1 | FABEST | 42CrMo4+QT | FAB106 | Fretting | Fretting specimens | -1 | 219.3 | 125 | 279744 | finished |  | ESTADO_INDETERMINADO | OTRAS_CONDICIONES | EXCLUIDO_O_REVISION | Estado de ensayo sin descripcion concluyente del mecanismo de terminacion. | https://doi.org/10.5281/zenodo.21509581
FAB106_29 | FABEST | 42CrMo4+QT | FAB106 | Fretting | Fretting specimens | -1 | 188.4 | 125 | 366546 | finished |  | ESTADO_INDETERMINADO | OTRAS_CONDICIONES | EXCLUIDO_O_REVISION | Estado de ensayo sin descripcion concluyente del mecanismo de terminacion. | https://doi.org/10.5281/zenodo.21509581
FAB106_30 | FABEST | 42CrMo4+QT | FAB106 | Fretting | Fretting specimens | -1 | 177.8 | 125 | 803735 | finished |  | ESTADO_INDETERMINADO | OTRAS_CONDICIONES | EXCLUIDO_O_REVISION | Estado de ensayo sin descripcion concluyente del mecanismo de terminacion. | https://doi.org/10.5281/zenodo.21509581
FAB106_2 | FABEST | 42CrMo4+QT | FAB106 | Fretting | Fretting specimens | -1 | 175.4 | 125 | 871001 | finished |  | ESTADO_INDETERMINADO | OTRAS_CONDICIONES | EXCLUIDO_O_REVISION | Estado de ensayo sin descripcion concluyente del mecanismo de terminacion. | https://doi.org/10.5281/zenodo.21509581
FAB106_27 | FABEST | 42CrMo4+QT | FAB106 | Fretting | Fretting specimens | -1 | 160 | 125 | 9232780 | finished |  | ESTADO_INDETERMINADO | OTRAS_CONDICIONES | EXCLUIDO_O_REVISION | Estado de ensayo sin descripcion concluyente del mecanismo de terminacion. | https://doi.org/10.5281/zenodo.21509581
FAB106_25 | FABEST | 42CrMo4+QT | FAB106 | Fretting | Fretting specimens | -1 | 164.4 | 125 | 10000000 | interrupted |  | CENSURA_CONFIRMABLE | OTRAS_CONDICIONES | EXCLUIDO_O_REVISION | Estado interrupted y ciclos registrados; verificar criterio de fin del ensayo. | https://doi.org/10.5281/zenodo.21509581
FAB106_4 | FABEST | 42CrMo4+QT | FAB106 | Fretting | Fretting specimens | -1 | 153.5 | 125 | 10000000 | interrupted |  | CENSURA_CONFIRMABLE | OTRAS_CONDICIONES | EXCLUIDO_O_REVISION | Estado interrupted y ciclos registrados; verificar criterio de fin del ensayo. | https://doi.org/10.5281/zenodo.21509581
FAB106_1E+3 | FABEST | 42CrMo4+QT | FAB106 | Fretting | Fretting specimens | -1 | 988.2123 | 125 | 1000 |  |  | PUNTO_CURVA_NO_ENSAYO | OTRAS_CONDICIONES | EXCLUIDO_O_REVISION | Identificador en notacion cientifica; estado/nota vacios. Serie auxiliar (verificar fuente). | https://doi.org/10.5281/zenodo.21509581
FAB106_2E+3 | FABEST | 42CrMo4+QT | FAB106 | Fretting | Fretting specimens | -1 | 818.8197 | 125 | 2000 |  |  | PUNTO_CURVA_NO_ENSAYO | OTRAS_CONDICIONES | EXCLUIDO_O_REVISION | Identificador en notacion cientifica; estado/nota vacios. Serie auxiliar (verificar fuente). | https://doi.org/10.5281/zenodo.21509581
FAB106_5E+3 | FABEST | 42CrMo4+QT | FAB106 | Fretting | Fretting specimens | -1 | 638.6119 | 125 | 5000 |  |  | PUNTO_CURVA_NO_ENSAYO | OTRAS_CONDICIONES | EXCLUIDO_O_REVISION | Identificador en notacion cientifica; estado/nota vacios. Serie auxiliar (verificar fuente). | https://doi.org/10.5281/zenodo.21509581
FAB106_1E+4 | FABEST | 42CrMo4+QT | FAB106 | Fretting | Fretting specimens | -1 | 529.1454 | 125 | 10000 |  |  | PUNTO_CURVA_NO_ENSAYO | OTRAS_CONDICIONES | EXCLUIDO_O_REVISION | Identificador en notacion cientifica; estado/nota vacios. Serie auxiliar (verificar fuente). | https://doi.org/10.5281/zenodo.21509581
FAB106_2E+4 | FABEST | 42CrMo4+QT | FAB106 | Fretting | Fretting specimens | -1 | 438.4429 | 125 | 20000 |  |  | PUNTO_CURVA_NO_ENSAYO | OTRAS_CONDICIONES | EXCLUIDO_O_REVISION | Identificador en notacion cientifica; estado/nota vacios. Serie auxiliar (verificar fuente). | https://doi.org/10.5281/zenodo.21509581
FAB106_5E+4 | FABEST | 42CrMo4+QT | FAB106 | Fretting | Fretting specimens | -1 | 341.9494 | 125 | 50000 |  |  | PUNTO_CURVA_NO_ENSAYO | OTRAS_CONDICIONES | EXCLUIDO_O_REVISION | Identificador en notacion cientifica; estado/nota vacios. Serie auxiliar (verificar fuente). | https://doi.org/10.5281/zenodo.21509581
FAB106_1E+5 | FABEST | 42CrMo4+QT | FAB106 | Fretting | Fretting specimens | -1 | 283.3347 | 125 | 100000 |  |  | PUNTO_CURVA_NO_ENSAYO | OTRAS_CONDICIONES | EXCLUIDO_O_REVISION | Identificador en notacion cientifica; estado/nota vacios. Serie auxiliar (verificar fuente). | https://doi.org/10.5281/zenodo.21509581
FAB106_2E+5 | FABEST | 42CrMo4+QT | FAB106 | Fretting | Fretting specimens | -1 | 234.7674 | 125 | 200000 |  |  | PUNTO_CURVA_NO_ENSAYO | OTRAS_CONDICIONES | EXCLUIDO_O_REVISION | Identificador en notacion cientifica; estado/nota vacios. Serie auxiliar (verificar fuente). | https://doi.org/10.5281/zenodo.21509581
FAB106_5E+5 | FABEST | 42CrMo4+QT | FAB106 | Fretting | Fretting specimens | -1 | 183.0992 | 125 | 500000 |  |  | PUNTO_CURVA_NO_ENSAYO | OTRAS_CONDICIONES | EXCLUIDO_O_REVISION | Identificador en notacion cientifica; estado/nota vacios. Serie auxiliar (verificar fuente). | https://doi.org/10.5281/zenodo.21509581
FAB106_1E+6 | FABEST | 42CrMo4+QT | FAB106 | Fretting | Fretting specimens | -1 | 151.7136 | 125 | 1000000 |  |  | PUNTO_CURVA_NO_ENSAYO | OTRAS_CONDICIONES | EXCLUIDO_O_REVISION | Identificador en notacion cientifica; estado/nota vacios. Serie auxiliar (verificar fuente). | https://doi.org/10.5281/zenodo.21509581
FAB106_2E+6 | FABEST | 42CrMo4+QT | FAB106 | Fretting | Fretting specimens | -1 | 125.7079 | 125 | 2000000 |  |  | PUNTO_CURVA_NO_ENSAYO | OTRAS_CONDICIONES | EXCLUIDO_O_REVISION | Identificador en notacion cientifica; estado/nota vacios. Serie auxiliar (verificar fuente). | https://doi.org/10.5281/zenodo.21509581
FAB106_5E+6 | FABEST | 42CrMo4+QT | FAB106 | Fretting | Fretting specimens | -1 | 98.04181 | 125 | 5000000 |  |  | PUNTO_CURVA_NO_ENSAYO | OTRAS_CONDICIONES | EXCLUIDO_O_REVISION | Identificador en notacion cientifica; estado/nota vacios. Serie auxiliar (verificar fuente). | https://doi.org/10.5281/zenodo.21509581
FAB106_1E+7 | FABEST | 42CrMo4+QT | FAB106 | Fretting | Fretting specimens | -1 | 81.23615 | 125 | 10000000 |  |  | PUNTO_CURVA_NO_ENSAYO | OTRAS_CONDICIONES | EXCLUIDO_O_REVISION | Identificador en notacion cientifica; estado/nota vacios. Serie auxiliar (verificar fuente). | https://doi.org/10.5281/zenodo.21509581
FAB106_2E+7 | FABEST | 42CrMo4+QT | FAB106 | Fretting | Fretting specimens | -1 | 67.3112 | 125 | 20000000 |  |  | PUNTO_CURVA_NO_ENSAYO | OTRAS_CONDICIONES | EXCLUIDO_O_REVISION | Identificador en notacion cientifica; estado/nota vacios. Serie auxiliar (verificar fuente). | https://doi.org/10.5281/zenodo.21509581
FAB106_5E+7 | FABEST | 42CrMo4+QT | FAB106 | Fretting | Fretting specimens | -1 | 52.49719 | 125 | 50000000 |  |  | PUNTO_CURVA_NO_ENSAYO | OTRAS_CONDICIONES | EXCLUIDO_O_REVISION | Identificador en notacion cientifica; estado/nota vacios. Serie auxiliar (verificar fuente). | https://doi.org/10.5281/zenodo.21509581
FAB106_1E+8 | FABEST | 42CrMo4+QT | FAB106 | Fretting | Fretting specimens | -1 | 43.49848 | 125 | 100000000 |  |  | PUNTO_CURVA_NO_ENSAYO | OTRAS_CONDICIONES | EXCLUIDO_O_REVISION | Identificador en notacion cientifica; estado/nota vacios. Serie auxiliar (verificar fuente). | https://doi.org/10.5281/zenodo.21509581
FAB106_1E+3 | FABEST | 42CrMo4+QT | FAB106 | Fretting | Fretting specimens | -1 | 563.8489 | 125 | 1000 |  |  | PUNTO_CURVA_NO_ENSAYO | OTRAS_CONDICIONES | EXCLUIDO_O_REVISION | Identificador en notacion cientifica; estado/nota vacios. Serie auxiliar (verificar fuente). | https://doi.org/10.5281/zenodo.21509581
FAB106_2E+3 | FABEST | 42CrMo4+QT | FAB106 | Fretting | Fretting specimens | -1 | 554.1815 | 125 | 2000 |  |  | PUNTO_CURVA_NO_ENSAYO | OTRAS_CONDICIONES | EXCLUIDO_O_REVISION | Identificador en notacion cientifica; estado/nota vacios. Serie auxiliar (verificar fuente). | https://doi.org/10.5281/zenodo.21509581
FAB106_5E+3 | FABEST | 42CrMo4+QT | FAB106 | Fretting | Fretting specimens | -1 | 527.7729 | 125 | 5000 |  |  | PUNTO_CURVA_NO_ENSAYO | OTRAS_CONDICIONES | EXCLUIDO_O_REVISION | Identificador en notacion cientifica; estado/nota vacios. Serie auxiliar (verificar fuente). | https://doi.org/10.5281/zenodo.21509581
FAB106_1E+4 | FABEST | 42CrMo4+QT | FAB106 | Fretting | Fretting specimens | -1 | 490.8296 | 125 | 10000 |  |  | PUNTO_CURVA_NO_ENSAYO | OTRAS_CONDICIONES | EXCLUIDO_O_REVISION | Identificador en notacion cientifica; estado/nota vacios. Serie auxiliar (verificar fuente). | https://doi.org/10.5281/zenodo.21509581
FAB106_2E+4 | FABEST | 42CrMo4+QT | FAB106 | Fretting | Fretting specimens | -1 | 435.4383 | 125 | 20000 |  |  | PUNTO_CURVA_NO_ENSAYO | OTRAS_CONDICIONES | EXCLUIDO_O_REVISION | Identificador en notacion cientifica; estado/nota vacios. Serie auxiliar (verificar fuente). | https://doi.org/10.5281/zenodo.21509581
FAB106_5E+4 | FABEST | 42CrMo4+QT | FAB106 | Fretting | Fretting specimens | -1 | 342.9771 | 125 | 50000 |  |  | PUNTO_CURVA_NO_ENSAYO | OTRAS_CONDICIONES | EXCLUIDO_O_REVISION | Identificador en notacion cientifica; estado/nota vacios. Serie auxiliar (verificar fuente). | https://doi.org/10.5281/zenodo.21509581
FAB106_1E+5 | FABEST | 42CrMo4+QT | FAB106 | Fretting | Fretting specimens | -1 | 276.5728 | 125 | 100000 |  |  | PUNTO_CURVA_NO_ENSAYO | OTRAS_CONDICIONES | EXCLUIDO_O_REVISION | Identificador en notacion cientifica; estado/nota vacios. Serie auxiliar (verificar fuente). | https://doi.org/10.5281/zenodo.21509581
FAB106_2E+5 | FABEST | 42CrMo4+QT | FAB106 | Fretting | Fretting specimens | -1 | 226.3716 | 125 | 200000 |  |  | PUNTO_CURVA_NO_ENSAYO | OTRAS_CONDICIONES | EXCLUIDO_O_REVISION | Identificador en notacion cientifica; estado/nota vacios. Serie auxiliar (verificar fuente). | https://doi.org/10.5281/zenodo.21509581
FAB106_5E+5 | FABEST | 42CrMo4+QT | FAB106 | Fretting | Fretting specimens | -1 | 186.9501 | 125 | 500000 |  |  | PUNTO_CURVA_NO_ENSAYO | OTRAS_CONDICIONES | EXCLUIDO_O_REVISION | Identificador en notacion cientifica; estado/nota vacios. Serie auxiliar (verificar fuente). | https://doi.org/10.5281/zenodo.21509581
FAB106_1E+6 | FABEST | 42CrMo4+QT | FAB106 | Fretting | Fretting specimens | -1 | 171.6682 | 125 | 1000000 |  |  | PUNTO_CURVA_NO_ENSAYO | OTRAS_CONDICIONES | EXCLUIDO_O_REVISION | Identificador en notacion cientifica; estado/nota vacios. Serie auxiliar (verificar fuente). | https://doi.org/10.5281/zenodo.21509581
FAB106_2E+6 | FABEST | 42CrMo4+QT | FAB106 | Fretting | Fretting specimens | -1 | 163.545 | 125 | 2000000 |  |  | PUNTO_CURVA_NO_ENSAYO | OTRAS_CONDICIONES | EXCLUIDO_O_REVISION | Identificador en notacion cientifica; estado/nota vacios. Serie auxiliar (verificar fuente). | https://doi.org/10.5281/zenodo.21509581
FAB106_5E+6 | FABEST | 42CrMo4+QT | FAB106 | Fretting | Fretting specimens | -1 | 158.5038 | 125 | 5000000 |  |  | PUNTO_CURVA_NO_ENSAYO | OTRAS_CONDICIONES | EXCLUIDO_O_REVISION | Identificador en notacion cientifica; estado/nota vacios. Serie auxiliar (verificar fuente). | https://doi.org/10.5281/zenodo.21509581
FAB106_1E+7 | FABEST | 42CrMo4+QT | FAB106 | Fretting | Fretting specimens | -1 | 156.7944 | 125 | 10000000 |  |  | PUNTO_CURVA_NO_ENSAYO | OTRAS_CONDICIONES | EXCLUIDO_O_REVISION | Identificador en notacion cientifica; estado/nota vacios. Serie auxiliar (verificar fuente). | https://doi.org/10.5281/zenodo.21509581
FAB106_2E+7 | FABEST | 42CrMo4+QT | FAB106 | Fretting | Fretting specimens | -1 | 155.9341 | 125 | 20000000 |  |  | PUNTO_CURVA_NO_ENSAYO | OTRAS_CONDICIONES | EXCLUIDO_O_REVISION | Identificador en notacion cientifica; estado/nota vacios. Serie auxiliar (verificar fuente). | https://doi.org/10.5281/zenodo.21509581
FAB106_5E+7 | FABEST | 42CrMo4+QT | FAB106 | Fretting | Fretting specimens | -1 | 155.4162 | 125 | 50000000 |  |  | PUNTO_CURVA_NO_ENSAYO | OTRAS_CONDICIONES | EXCLUIDO_O_REVISION | Identificador en notacion cientifica; estado/nota vacios. Serie auxiliar (verificar fuente). | https://doi.org/10.5281/zenodo.21509581
FAB106_1E+8 | FABEST | 42CrMo4+QT | FAB106 | Fretting | Fretting specimens | -1 | 155.2432 | 125 | 100000000 |  |  | PUNTO_CURVA_NO_ENSAYO | OTRAS_CONDICIONES | EXCLUIDO_O_REVISION | Identificador en notacion cientifica; estado/nota vacios. Serie auxiliar (verificar fuente). | https://doi.org/10.5281/zenodo.21509581
FAB106_1E+3 | FABEST | 42CrMo4+QT | FAB106 | Fretting | Fretting specimens | -1 | 628.4718 | 125 | 1000 |  |  | PUNTO_CURVA_NO_ENSAYO | OTRAS_CONDICIONES | EXCLUIDO_O_REVISION | Identificador en notacion cientifica; estado/nota vacios. Serie auxiliar (verificar fuente). | https://doi.org/10.5281/zenodo.21509581
FAB106_2E+3 | FABEST | 42CrMo4+QT | FAB106 | Fretting | Fretting specimens | -1 | 578.0162 | 125 | 2000 |  |  | PUNTO_CURVA_NO_ENSAYO | OTRAS_CONDICIONES | EXCLUIDO_O_REVISION | Identificador en notacion cientifica; estado/nota vacios. Serie auxiliar (verificar fuente). | https://doi.org/10.5281/zenodo.21509581
FAB106_5E+3 | FABEST | 42CrMo4+QT | FAB106 | Fretting | Fretting specimens | -1 | 511.3174 | 125 | 5000 |  |  | PUNTO_CURVA_NO_ENSAYO | OTRAS_CONDICIONES | EXCLUIDO_O_REVISION | Identificador en notacion cientifica; estado/nota vacios. Serie auxiliar (verificar fuente). | https://doi.org/10.5281/zenodo.21509581
FAB106_1E+4 | FABEST | 42CrMo4+QT | FAB106 | Fretting | Fretting specimens | -1 | 460.8618 | 125 | 10000 |  |  | PUNTO_CURVA_NO_ENSAYO | OTRAS_CONDICIONES | EXCLUIDO_O_REVISION | Identificador en notacion cientifica; estado/nota vacios. Serie auxiliar (verificar fuente). | https://doi.org/10.5281/zenodo.21509581
FAB106_2E+4 | FABEST | 42CrMo4+QT | FAB106 | Fretting | Fretting specimens | -1 | 410.4062 | 125 | 20000 |  |  | PUNTO_CURVA_NO_ENSAYO | OTRAS_CONDICIONES | EXCLUIDO_O_REVISION | Identificador en notacion cientifica; estado/nota vacios. Serie auxiliar (verificar fuente). | https://doi.org/10.5281/zenodo.21509581
FAB106_5E+4 | FABEST | 42CrMo4+QT | FAB106 | Fretting | Fretting specimens | -1 | 343.7074 | 125 | 50000 |  |  | PUNTO_CURVA_NO_ENSAYO | OTRAS_CONDICIONES | EXCLUIDO_O_REVISION | Identificador en notacion cientifica; estado/nota vacios. Serie auxiliar (verificar fuente). | https://doi.org/10.5281/zenodo.21509581
FAB106_1E+5 | FABEST | 42CrMo4+QT | FAB106 | Fretting | Fretting specimens | -1 | 293.2518 | 125 | 100000 |  |  | PUNTO_CURVA_NO_ENSAYO | OTRAS_CONDICIONES | EXCLUIDO_O_REVISION | Identificador en notacion cientifica; estado/nota vacios. Serie auxiliar (verificar fuente). | https://doi.org/10.5281/zenodo.21509581
FAB106_2E+5 | FABEST | 42CrMo4+QT | FAB106 | Fretting | Fretting specimens | -1 | 242.7962 | 125 | 200000 |  |  | PUNTO_CURVA_NO_ENSAYO | OTRAS_CONDICIONES | EXCLUIDO_O_REVISION | Identificador en notacion cientifica; estado/nota vacios. Serie auxiliar (verificar fuente). | https://doi.org/10.5281/zenodo.21509581
FAB106_5E+5 | FABEST | 42CrMo4+QT | FAB106 | Fretting | Fretting specimens | -1 | 176.0974 | 125 | 500000 |  |  | PUNTO_CURVA_NO_ENSAYO | OTRAS_CONDICIONES | EXCLUIDO_O_REVISION | Identificador en notacion cientifica; estado/nota vacios. Serie auxiliar (verificar fuente). | https://doi.org/10.5281/zenodo.21509581
FAB106_1E+6 | FABEST | 42CrMo4+QT | FAB106 | Fretting | Fretting specimens | -1 | 125.6418 | 125 | 1000000 |  |  | PUNTO_CURVA_NO_ENSAYO | OTRAS_CONDICIONES | EXCLUIDO_O_REVISION | Identificador en notacion cientifica; estado/nota vacios. Serie auxiliar (verificar fuente). | https://doi.org/10.5281/zenodo.21509581
FAB106_2E+6 | FABEST | 42CrMo4+QT | FAB106 | Fretting | Fretting specimens | -1 | 75.18616 | 125 | 2000000 |  |  | PUNTO_CURVA_NO_ENSAYO | OTRAS_CONDICIONES | EXCLUIDO_O_REVISION | Identificador en notacion cientifica; estado/nota vacios. Serie auxiliar (verificar fuente). | https://doi.org/10.5281/zenodo.21509581
FAB106_5E+6 | FABEST | 42CrMo4+QT | FAB106 | Fretting | Fretting specimens | -1 | 8.487439 | 125 | 5000000 |  |  | PUNTO_CURVA_NO_ENSAYO | OTRAS_CONDICIONES | EXCLUIDO_O_REVISION | Identificador en notacion cientifica; estado/nota vacios. Serie auxiliar (verificar fuente). | https://doi.org/10.5281/zenodo.21509581
FAB107_5 | FABEST | 42CrMo4+QT | FAB107 | Fretting | Fretting specimens | 0 | 328.9 | 125 | 18878 | finished |  | ESTADO_INDETERMINADO | OTRAS_CONDICIONES | EXCLUIDO_O_REVISION | Estado de ensayo sin descripcion concluyente del mecanismo de terminacion. | https://doi.org/10.5281/zenodo.21509581
FAB107_20 | FABEST | 42CrMo4+QT | FAB107 | Fretting | Fretting specimens | 0 | 296.9 | 125 | 27392 | finished |  | ESTADO_INDETERMINADO | OTRAS_CONDICIONES | EXCLUIDO_O_REVISION | Estado de ensayo sin descripcion concluyente del mecanismo de terminacion. | https://doi.org/10.5281/zenodo.21509581
FAB107_12 | FABEST | 42CrMo4+QT | FAB107 | Fretting | Fretting specimens | 0 | 252.2 | 125 | 40269 | finished |  | ESTADO_INDETERMINADO | OTRAS_CONDICIONES | EXCLUIDO_O_REVISION | Estado de ensayo sin descripcion concluyente del mecanismo de terminacion. | https://doi.org/10.5281/zenodo.21509581
FAB107_7 | FABEST | 42CrMo4+QT | FAB107 | Fretting | Fretting specimens | 0 | 285.1 | 125 | 58982 | finished |  | ESTADO_INDETERMINADO | OTRAS_CONDICIONES | EXCLUIDO_O_REVISION | Estado de ensayo sin descripcion concluyente del mecanismo de terminacion. | https://doi.org/10.5281/zenodo.21509581
FAB107_1 | FABEST | 42CrMo4+QT | FAB107 | Fretting | Fretting specimens | 0 | 219.3 | 125 | 77997 | finished |  | ESTADO_INDETERMINADO | OTRAS_CONDICIONES | EXCLUIDO_O_REVISION | Estado de ensayo sin descripcion concluyente del mecanismo de terminacion. | https://doi.org/10.5281/zenodo.21509581
FAB107_2 | FABEST | 42CrMo4+QT | FAB107 | Fretting | Fretting specimens | 0 | 175.4 | 125 | 153443 | finished |  | ESTADO_INDETERMINADO | OTRAS_CONDICIONES | EXCLUIDO_O_REVISION | Estado de ensayo sin descripcion concluyente del mecanismo de terminacion. | https://doi.org/10.5281/zenodo.21509581
FAB107_4 | FABEST | 42CrMo4+QT | FAB107 | Fretting | Fretting specimens | 0 | 153.5 | 125 | 603223 | finished |  | ESTADO_INDETERMINADO | OTRAS_CONDICIONES | EXCLUIDO_O_REVISION | Estado de ensayo sin descripcion concluyente del mecanismo de terminacion. | https://doi.org/10.5281/zenodo.21509581
FAB107_6 | FABEST | 42CrMo4+QT | FAB107 | Fretting | Fretting specimens | 0 | 142.5 | 125 | 637872 | finished |  | ESTADO_INDETERMINADO | OTRAS_CONDICIONES | EXCLUIDO_O_REVISION | Estado de ensayo sin descripcion concluyente del mecanismo de terminacion. | https://doi.org/10.5281/zenodo.21509581
FAB107_3 | FABEST | 42CrMo4+QT | FAB107 | Fretting | Fretting specimens | 0 | 131.6 | 125 | 692990 | finished |  | ESTADO_INDETERMINADO | OTRAS_CONDICIONES | EXCLUIDO_O_REVISION | Estado de ensayo sin descripcion concluyente del mecanismo de terminacion. | https://doi.org/10.5281/zenodo.21509581
FAB107_32 | FABEST | 42CrMo4+QT | FAB107 | Fretting | Fretting specimens | 0 | 129.8 | 125 | 765373 | finished |  | ESTADO_INDETERMINADO | OTRAS_CONDICIONES | EXCLUIDO_O_REVISION | Estado de ensayo sin descripcion concluyente del mecanismo de terminacion. | https://doi.org/10.5281/zenodo.21509581
FAB107_15 | FABEST | 42CrMo4+QT | FAB107 | Fretting | Fretting specimens | 0 | 126.1 | 125 | 10000000 | interrupted |  | CENSURA_CONFIRMABLE | OTRAS_CONDICIONES | EXCLUIDO_O_REVISION | Estado interrupted y ciclos registrados; verificar criterio de fin del ensayo. | https://doi.org/10.5281/zenodo.21509581
FAB107_31 | FABEST | 42CrMo4+QT | FAB107 | Fretting | Fretting specimens | 0 | 115.6 | 125 | 10000000 | interrupted |  | CENSURA_CONFIRMABLE | OTRAS_CONDICIONES | EXCLUIDO_O_REVISION | Estado interrupted y ciclos registrados; verificar criterio de fin del ensayo. | https://doi.org/10.5281/zenodo.21509581
FAB107_1E+3 | FABEST | 42CrMo4+QT | FAB107 | Fretting | Fretting specimens | 0 | 690.5212 | 125 | 1000 |  |  | PUNTO_CURVA_NO_ENSAYO | OTRAS_CONDICIONES | EXCLUIDO_O_REVISION | Identificador en notacion cientifica; estado/nota vacios. Serie auxiliar (verificar fuente). | https://doi.org/10.5281/zenodo.21509581
FAB107_2E+3 | FABEST | 42CrMo4+QT | FAB107 | Fretting | Fretting specimens | 0 | 580.3092 | 125 | 2000 |  |  | PUNTO_CURVA_NO_ENSAYO | OTRAS_CONDICIONES | EXCLUIDO_O_REVISION | Identificador en notacion cientifica; estado/nota vacios. Serie auxiliar (verificar fuente). | https://doi.org/10.5281/zenodo.21509581
FAB107_5E+3 | FABEST | 42CrMo4+QT | FAB107 | Fretting | Fretting specimens | 0 | 461.1377 | 125 | 5000 |  |  | PUNTO_CURVA_NO_ENSAYO | OTRAS_CONDICIONES | EXCLUIDO_O_REVISION | Identificador en notacion cientifica; estado/nota vacios. Serie auxiliar (verificar fuente). | https://doi.org/10.5281/zenodo.21509581
FAB107_1E+4 | FABEST | 42CrMo4+QT | FAB107 | Fretting | Fretting specimens | 0 | 387.5369 | 125 | 10000 |  |  | PUNTO_CURVA_NO_ENSAYO | OTRAS_CONDICIONES | EXCLUIDO_O_REVISION | Identificador en notacion cientifica; estado/nota vacios. Serie auxiliar (verificar fuente). | https://doi.org/10.5281/zenodo.21509581
FAB107_2E+4 | FABEST | 42CrMo4+QT | FAB107 | Fretting | Fretting specimens | 0 | 325.6833 | 125 | 20000 |  |  | PUNTO_CURVA_NO_ENSAYO | OTRAS_CONDICIONES | EXCLUIDO_O_REVISION | Identificador en notacion cientifica; estado/nota vacios. Serie auxiliar (verificar fuente). | https://doi.org/10.5281/zenodo.21509581
FAB107_5E+4 | FABEST | 42CrMo4+QT | FAB107 | Fretting | Fretting specimens | 0 | 258.8014 | 125 | 50000 |  |  | PUNTO_CURVA_NO_ENSAYO | OTRAS_CONDICIONES | EXCLUIDO_O_REVISION | Identificador en notacion cientifica; estado/nota vacios. Serie auxiliar (verificar fuente). | https://doi.org/10.5281/zenodo.21509581
FAB107_1E+5 | FABEST | 42CrMo4+QT | FAB107 | Fretting | Fretting specimens | 0 | 217.4949 | 125 | 100000 |  |  | PUNTO_CURVA_NO_ENSAYO | OTRAS_CONDICIONES | EXCLUIDO_O_REVISION | Identificador en notacion cientifica; estado/nota vacios. Serie auxiliar (verificar fuente). | https://doi.org/10.5281/zenodo.21509581
FAB107_2E+5 | FABEST | 42CrMo4+QT | FAB107 | Fretting | Fretting specimens | 0 | 182.7812 | 125 | 200000 |  |  | PUNTO_CURVA_NO_ENSAYO | OTRAS_CONDICIONES | EXCLUIDO_O_REVISION | Identificador en notacion cientifica; estado/nota vacios. Serie auxiliar (verificar fuente). | https://doi.org/10.5281/zenodo.21509581
FAB107_5E+5 | FABEST | 42CrMo4+QT | FAB107 | Fretting | Fretting specimens | 0 | 145.2455 | 125 | 500000 |  |  | PUNTO_CURVA_NO_ENSAYO | OTRAS_CONDICIONES | EXCLUIDO_O_REVISION | Identificador en notacion cientifica; estado/nota vacios. Serie auxiliar (verificar fuente). | https://doi.org/10.5281/zenodo.21509581
FAB107_1E+6 | FABEST | 42CrMo4+QT | FAB107 | Fretting | Fretting specimens | 0 | 122.0633 | 125 | 1000000 |  |  | PUNTO_CURVA_NO_ENSAYO | OTRAS_CONDICIONES | EXCLUIDO_O_REVISION | Identificador en notacion cientifica; estado/nota vacios. Serie auxiliar (verificar fuente). | https://doi.org/10.5281/zenodo.21509581
FAB107_2E+6 | FABEST | 42CrMo4+QT | FAB107 | Fretting | Fretting specimens | 0 | 102.5812 | 125 | 2000000 |  |  | PUNTO_CURVA_NO_ENSAYO | OTRAS_CONDICIONES | EXCLUIDO_O_REVISION | Identificador en notacion cientifica; estado/nota vacios. Serie auxiliar (verificar fuente). | https://doi.org/10.5281/zenodo.21509581
FAB107_5E+6 | FABEST | 42CrMo4+QT | FAB107 | Fretting | Fretting specimens | 0 | 81.51524 | 125 | 5000000 |  |  | PUNTO_CURVA_NO_ENSAYO | OTRAS_CONDICIONES | EXCLUIDO_O_REVISION | Identificador en notacion cientifica; estado/nota vacios. Serie auxiliar (verificar fuente). | https://doi.org/10.5281/zenodo.21509581
FAB107_1E+7 | FABEST | 42CrMo4+QT | FAB107 | Fretting | Fretting specimens | 0 | 68.50484 | 125 | 10000000 |  |  | PUNTO_CURVA_NO_ENSAYO | OTRAS_CONDICIONES | EXCLUIDO_O_REVISION | Identificador en notacion cientifica; estado/nota vacios. Serie auxiliar (verificar fuente). | https://doi.org/10.5281/zenodo.21509581
FAB107_2E+7 | FABEST | 42CrMo4+QT | FAB107 | Fretting | Fretting specimens | 0 | 57.57099 | 125 | 20000000 |  |  | PUNTO_CURVA_NO_ENSAYO | OTRAS_CONDICIONES | EXCLUIDO_O_REVISION | Identificador en notacion cientifica; estado/nota vacios. Serie auxiliar (verificar fuente). | https://doi.org/10.5281/zenodo.21509581
FAB107_5E+7 | FABEST | 42CrMo4+QT | FAB107 | Fretting | Fretting specimens | 0 | 45.74829 | 125 | 50000000 |  |  | PUNTO_CURVA_NO_ENSAYO | OTRAS_CONDICIONES | EXCLUIDO_O_REVISION | Identificador en notacion cientifica; estado/nota vacios. Serie auxiliar (verificar fuente). | https://doi.org/10.5281/zenodo.21509581
FAB107_1E+8 | FABEST | 42CrMo4+QT | FAB107 | Fretting | Fretting specimens | 0 | 38.44654 | 125 | 100000000 |  |  | PUNTO_CURVA_NO_ENSAYO | OTRAS_CONDICIONES | EXCLUIDO_O_REVISION | Identificador en notacion cientifica; estado/nota vacios. Serie auxiliar (verificar fuente). | https://doi.org/10.5281/zenodo.21509581
FAB107_1E+3 | FABEST | 42CrMo4+QT | FAB107 | Fretting | Fretting specimens | 0 | 399.0519 | 125 | 1000 |  |  | PUNTO_CURVA_NO_ENSAYO | OTRAS_CONDICIONES | EXCLUIDO_O_REVISION | Identificador en notacion cientifica; estado/nota vacios. Serie auxiliar (verificar fuente). | https://doi.org/10.5281/zenodo.21509581
FAB107_2E+3 | FABEST | 42CrMo4+QT | FAB107 | Fretting | Fretting specimens | 0 | 393.401 | 125 | 2000 |  |  | PUNTO_CURVA_NO_ENSAYO | OTRAS_CONDICIONES | EXCLUIDO_O_REVISION | Identificador en notacion cientifica; estado/nota vacios. Serie auxiliar (verificar fuente). | https://doi.org/10.5281/zenodo.21509581
FAB107_5E+3 | FABEST | 42CrMo4+QT | FAB107 | Fretting | Fretting specimens | 0 | 377.7586 | 125 | 5000 |  |  | PUNTO_CURVA_NO_ENSAYO | OTRAS_CONDICIONES | EXCLUIDO_O_REVISION | Identificador en notacion cientifica; estado/nota vacios. Serie auxiliar (verificar fuente). | https://doi.org/10.5281/zenodo.21509581
FAB107_1E+4 | FABEST | 42CrMo4+QT | FAB107 | Fretting | Fretting specimens | 0 | 355.3573 | 125 | 10000 |  |  | PUNTO_CURVA_NO_ENSAYO | OTRAS_CONDICIONES | EXCLUIDO_O_REVISION | Identificador en notacion cientifica; estado/nota vacios. Serie auxiliar (verificar fuente). | https://doi.org/10.5281/zenodo.21509581
FAB107_2E+4 | FABEST | 42CrMo4+QT | FAB107 | Fretting | Fretting specimens | 0 | 320.5832 | 125 | 20000 |  |  | PUNTO_CURVA_NO_ENSAYO | OTRAS_CONDICIONES | EXCLUIDO_O_REVISION | Identificador en notacion cientifica; estado/nota vacios. Serie auxiliar (verificar fuente). | https://doi.org/10.5281/zenodo.21509581
FAB107_5E+4 | FABEST | 42CrMo4+QT | FAB107 | Fretting | Fretting specimens | 0 | 259.1193 | 125 | 50000 |  |  | PUNTO_CURVA_NO_ENSAYO | OTRAS_CONDICIONES | EXCLUIDO_O_REVISION | Identificador en notacion cientifica; estado/nota vacios. Serie auxiliar (verificar fuente). | https://doi.org/10.5281/zenodo.21509581
FAB107_1E+5 | FABEST | 42CrMo4+QT | FAB107 | Fretting | Fretting specimens | 0 | 212.0777 | 125 | 100000 |  |  | PUNTO_CURVA_NO_ENSAYO | OTRAS_CONDICIONES | EXCLUIDO_O_REVISION | Identificador en notacion cientifica; estado/nota vacios. Serie auxiliar (verificar fuente). | https://doi.org/10.5281/zenodo.21509581
FAB107_2E+5 | FABEST | 42CrMo4+QT | FAB107 | Fretting | Fretting specimens | 0 | 174.7249 | 125 | 200000 |  |  | PUNTO_CURVA_NO_ENSAYO | OTRAS_CONDICIONES | EXCLUIDO_O_REVISION | Identificador en notacion cientifica; estado/nota vacios. Serie auxiliar (verificar fuente). | https://doi.org/10.5281/zenodo.21509581
FAB107_5E+5 | FABEST | 42CrMo4+QT | FAB107 | Fretting | Fretting specimens | 0 | 144.1998 | 125 | 500000 |  |  | PUNTO_CURVA_NO_ENSAYO | OTRAS_CONDICIONES | EXCLUIDO_O_REVISION | Identificador en notacion cientifica; estado/nota vacios. Serie auxiliar (verificar fuente). | https://doi.org/10.5281/zenodo.21509581
FAB107_1E+6 | FABEST | 42CrMo4+QT | FAB107 | Fretting | Fretting specimens | 0 | 132.0595 | 125 | 1000000 |  |  | PUNTO_CURVA_NO_ENSAYO | OTRAS_CONDICIONES | EXCLUIDO_O_REVISION | Identificador en notacion cientifica; estado/nota vacios. Serie auxiliar (verificar fuente). | https://doi.org/10.5281/zenodo.21509581
FAB107_2E+6 | FABEST | 42CrMo4+QT | FAB107 | Fretting | Fretting specimens | 0 | 125.5319 | 125 | 2000000 |  |  | PUNTO_CURVA_NO_ENSAYO | OTRAS_CONDICIONES | EXCLUIDO_O_REVISION | Identificador en notacion cientifica; estado/nota vacios. Serie auxiliar (verificar fuente). | https://doi.org/10.5281/zenodo.21509581
FAB107_5E+6 | FABEST | 42CrMo4+QT | FAB107 | Fretting | Fretting specimens | 0 | 121.4543 | 125 | 5000000 |  |  | PUNTO_CURVA_NO_ENSAYO | OTRAS_CONDICIONES | EXCLUIDO_O_REVISION | Identificador en notacion cientifica; estado/nota vacios. Serie auxiliar (verificar fuente). | https://doi.org/10.5281/zenodo.21509581
FAB107_1E+7 | FABEST | 42CrMo4+QT | FAB107 | Fretting | Fretting specimens | 0 | 120.0668 | 125 | 10000000 |  |  | PUNTO_CURVA_NO_ENSAYO | OTRAS_CONDICIONES | EXCLUIDO_O_REVISION | Identificador en notacion cientifica; estado/nota vacios. Serie auxiliar (verificar fuente). | https://doi.org/10.5281/zenodo.21509581
FAB107_2E+7 | FABEST | 42CrMo4+QT | FAB107 | Fretting | Fretting specimens | 0 | 119.3676 | 125 | 20000000 |  |  | PUNTO_CURVA_NO_ENSAYO | OTRAS_CONDICIONES | EXCLUIDO_O_REVISION | Identificador en notacion cientifica; estado/nota vacios. Serie auxiliar (verificar fuente). | https://doi.org/10.5281/zenodo.21509581
FAB107_5E+7 | FABEST | 42CrMo4+QT | FAB107 | Fretting | Fretting specimens | 0 | 118.9464 | 125 | 50000000 |  |  | PUNTO_CURVA_NO_ENSAYO | OTRAS_CONDICIONES | EXCLUIDO_O_REVISION | Identificador en notacion cientifica; estado/nota vacios. Serie auxiliar (verificar fuente). | https://doi.org/10.5281/zenodo.21509581
FAB107_1E+8 | FABEST | 42CrMo4+QT | FAB107 | Fretting | Fretting specimens | 0 | 118.8056 | 125 | 100000000 |  |  | PUNTO_CURVA_NO_ENSAYO | OTRAS_CONDICIONES | EXCLUIDO_O_REVISION | Identificador en notacion cientifica; estado/nota vacios. Serie auxiliar (verificar fuente). | https://doi.org/10.5281/zenodo.21509581
FAB107_1E+3 | FABEST | 42CrMo4+QT | FAB107 | Fretting | Fretting specimens | 0 | 474.6834 | 125 | 1000 |  |  | PUNTO_CURVA_NO_ENSAYO | OTRAS_CONDICIONES | EXCLUIDO_O_REVISION | Identificador en notacion cientifica; estado/nota vacios. Serie auxiliar (verificar fuente). | https://doi.org/10.5281/zenodo.21509581
FAB107_2E+3 | FABEST | 42CrMo4+QT | FAB107 | Fretting | Fretting specimens | 0 | 437.7976 | 125 | 2000 |  |  | PUNTO_CURVA_NO_ENSAYO | OTRAS_CONDICIONES | EXCLUIDO_O_REVISION | Identificador en notacion cientifica; estado/nota vacios. Serie auxiliar (verificar fuente). | https://doi.org/10.5281/zenodo.21509581
FAB107_5E+3 | FABEST | 42CrMo4+QT | FAB107 | Fretting | Fretting specimens | 0 | 389.0372 | 125 | 5000 |  |  | PUNTO_CURVA_NO_ENSAYO | OTRAS_CONDICIONES | EXCLUIDO_O_REVISION | Identificador en notacion cientifica; estado/nota vacios. Serie auxiliar (verificar fuente). | https://doi.org/10.5281/zenodo.21509581
FAB107_1E+4 | FABEST | 42CrMo4+QT | FAB107 | Fretting | Fretting specimens | 0 | 352.1514 | 125 | 10000 |  |  | PUNTO_CURVA_NO_ENSAYO | OTRAS_CONDICIONES | EXCLUIDO_O_REVISION | Identificador en notacion cientifica; estado/nota vacios. Serie auxiliar (verificar fuente). | https://doi.org/10.5281/zenodo.21509581
FAB107_2E+4 | FABEST | 42CrMo4+QT | FAB107 | Fretting | Fretting specimens | 0 | 315.2655 | 125 | 20000 |  |  | PUNTO_CURVA_NO_ENSAYO | OTRAS_CONDICIONES | EXCLUIDO_O_REVISION | Identificador en notacion cientifica; estado/nota vacios. Serie auxiliar (verificar fuente). | https://doi.org/10.5281/zenodo.21509581
FAB107_5E+4 | FABEST | 42CrMo4+QT | FAB107 | Fretting | Fretting specimens | 0 | 266.5051 | 125 | 50000 |  |  | PUNTO_CURVA_NO_ENSAYO | OTRAS_CONDICIONES | EXCLUIDO_O_REVISION | Identificador en notacion cientifica; estado/nota vacios. Serie auxiliar (verificar fuente). | https://doi.org/10.5281/zenodo.21509581
FAB107_1E+5 | FABEST | 42CrMo4+QT | FAB107 | Fretting | Fretting specimens | 0 | 229.6193 | 125 | 100000 |  |  | PUNTO_CURVA_NO_ENSAYO | OTRAS_CONDICIONES | EXCLUIDO_O_REVISION | Identificador en notacion cientifica; estado/nota vacios. Serie auxiliar (verificar fuente). | https://doi.org/10.5281/zenodo.21509581
FAB107_2E+5 | FABEST | 42CrMo4+QT | FAB107 | Fretting | Fretting specimens | 0 | 192.7335 | 125 | 200000 |  |  | PUNTO_CURVA_NO_ENSAYO | OTRAS_CONDICIONES | EXCLUIDO_O_REVISION | Identificador en notacion cientifica; estado/nota vacios. Serie auxiliar (verificar fuente). | https://doi.org/10.5281/zenodo.21509581
FAB107_5E+5 | FABEST | 42CrMo4+QT | FAB107 | Fretting | Fretting specimens | 0 | 143.973 | 125 | 500000 |  |  | PUNTO_CURVA_NO_ENSAYO | OTRAS_CONDICIONES | EXCLUIDO_O_REVISION | Identificador en notacion cientifica; estado/nota vacios. Serie auxiliar (verificar fuente). | https://doi.org/10.5281/zenodo.21509581
FAB107_1E+6 | FABEST | 42CrMo4+QT | FAB107 | Fretting | Fretting specimens | 0 | 107.0872 | 125 | 1000000 |  |  | PUNTO_CURVA_NO_ENSAYO | OTRAS_CONDICIONES | EXCLUIDO_O_REVISION | Identificador en notacion cientifica; estado/nota vacios. Serie auxiliar (verificar fuente). | https://doi.org/10.5281/zenodo.21509581
FAB107_2E+6 | FABEST | 42CrMo4+QT | FAB107 | Fretting | Fretting specimens | 0 | 70.20139 | 125 | 2000000 |  |  | PUNTO_CURVA_NO_ENSAYO | OTRAS_CONDICIONES | EXCLUIDO_O_REVISION | Identificador en notacion cientifica; estado/nota vacios. Serie auxiliar (verificar fuente). | https://doi.org/10.5281/zenodo.21509581
FAB107_5E+6 | FABEST | 42CrMo4+QT | FAB107 | Fretting | Fretting specimens | 0 | 21.44097 | 125 | 5000000 |  |  | PUNTO_CURVA_NO_ENSAYO | OTRAS_CONDICIONES | EXCLUIDO_O_REVISION | Identificador en notacion cientifica; estado/nota vacios. Serie auxiliar (verificar fuente). | https://doi.org/10.5281/zenodo.21509581
FAB108_13 | FABEST | 42CrMo4+QT | FAB108 | Fretting | Fretting specimens | 0 | 383.8 | 125 | 34819 | finished |  | ESTADO_INDETERMINADO | OTRAS_CONDICIONES | EXCLUIDO_O_REVISION | Estado de ensayo sin descripcion concluyente del mecanismo de terminacion. | https://doi.org/10.5281/zenodo.21509581
FAB108_26 | FABEST | 42CrMo4+QT | FAB108 | Fretting | Fretting specimens | 0 | 355.6 | 125 | 50818 | finished |  | ESTADO_INDETERMINADO | OTRAS_CONDICIONES | EXCLUIDO_O_REVISION | Estado de ensayo sin descripcion concluyente del mecanismo de terminacion. | https://doi.org/10.5281/zenodo.21509581
FAB108_5 | FABEST | 42CrMo4+QT | FAB108 | Fretting | Fretting specimens | 0 | 328.9 | 125 | 74416 | finished |  | ESTADO_INDETERMINADO | OTRAS_CONDICIONES | EXCLUIDO_O_REVISION | Estado de ensayo sin descripcion concluyente del mecanismo de terminacion. | https://doi.org/10.5281/zenodo.21509581
FAB108_7 | FABEST | 42CrMo4+QT | FAB108 | Fretting | Fretting specimens | 0 | 285.1 | 125 | 116594 | finished |  | ESTADO_INDETERMINADO | OTRAS_CONDICIONES | EXCLUIDO_O_REVISION | Estado de ensayo sin descripcion concluyente del mecanismo de terminacion. | https://doi.org/10.5281/zenodo.21509581
FAB108_12 | FABEST | 42CrMo4+QT | FAB108 | Fretting | Fretting specimens | 0 | 252.2 | 125 | 150088 | finished |  | ESTADO_INDETERMINADO | OTRAS_CONDICIONES | EXCLUIDO_O_REVISION | Estado de ensayo sin descripcion concluyente del mecanismo de terminacion. | https://doi.org/10.5281/zenodo.21509581
FAB108_17 | FABEST | 42CrMo4+QT | FAB108 | Fretting | Fretting specimens | 0 | 231.1 | 125 | 258525 | finished |  | ESTADO_INDETERMINADO | OTRAS_CONDICIONES | EXCLUIDO_O_REVISION | Estado de ensayo sin descripcion concluyente del mecanismo de terminacion. | https://doi.org/10.5281/zenodo.21509581
FAB108_1 | FABEST | 42CrMo4+QT | FAB108 | Fretting | Fretting specimens | 0 | 219.3 | 125 | 279783 | finished |  | ESTADO_INDETERMINADO | OTRAS_CONDICIONES | EXCLUIDO_O_REVISION | Estado de ensayo sin descripcion concluyente del mecanismo de terminacion. | https://doi.org/10.5281/zenodo.21509581
FAB108_11 | FABEST | 42CrMo4+QT | FAB108 | Fretting | Fretting specimens | 0 | 197.4 | 125 | 418194 | finished |  | ESTADO_INDETERMINADO | OTRAS_CONDICIONES | EXCLUIDO_O_REVISION | Estado de ensayo sin descripcion concluyente del mecanismo de terminacion. | https://doi.org/10.5281/zenodo.21509581
FAB108_29 | FABEST | 42CrMo4+QT | FAB108 | Fretting | Fretting specimens | 0 | 188.4 | 125 | 577783 | finished |  | ESTADO_INDETERMINADO | OTRAS_CONDICIONES | EXCLUIDO_O_REVISION | Estado de ensayo sin descripcion concluyente del mecanismo de terminacion. | https://doi.org/10.5281/zenodo.21509581
FAB108_30 | FABEST | 42CrMo4+QT | FAB108 | Fretting | Fretting specimens | 0 | 177.8 | 125 | 10000000 | interrupted |  | CENSURA_CONFIRMABLE | OTRAS_CONDICIONES | EXCLUIDO_O_REVISION | Estado interrupted y ciclos registrados; verificar criterio de fin del ensayo. | https://doi.org/10.5281/zenodo.21509581
FAB108_27 | FABEST | 42CrMo4+QT | FAB108 | Fretting | Fretting specimens | 0 | 164.4 | 125 | 10000000 | interrupted |  | CENSURA_CONFIRMABLE | OTRAS_CONDICIONES | EXCLUIDO_O_REVISION | Estado interrupted y ciclos registrados; verificar criterio de fin del ensayo. | https://doi.org/10.5281/zenodo.21509581
FAB108_4 | FABEST | 42CrMo4+QT | FAB108 | Fretting | Fretting specimens | 0 | 153.5 | 125 | 10000000 | interrupted |  | CENSURA_CONFIRMABLE | OTRAS_CONDICIONES | EXCLUIDO_O_REVISION | Estado interrupted y ciclos registrados; verificar criterio de fin del ensayo. | https://doi.org/10.5281/zenodo.21509581
FAB108_1E+3 | FABEST | 42CrMo4+QT | FAB108 | Fretting | Fretting specimens | 0 | 1019.87 | 125 | 1000 |  |  | PUNTO_CURVA_NO_ENSAYO | OTRAS_CONDICIONES | EXCLUIDO_O_REVISION | Identificador en notacion cientifica; estado/nota vacios. Serie auxiliar (verificar fuente). | https://doi.org/10.5281/zenodo.21509581
FAB108_2E+3 | FABEST | 42CrMo4+QT | FAB108 | Fretting | Fretting specimens | 0 | 845.8159 | 125 | 2000 |  |  | PUNTO_CURVA_NO_ENSAYO | OTRAS_CONDICIONES | EXCLUIDO_O_REVISION | Identificador en notacion cientifica; estado/nota vacios. Serie auxiliar (verificar fuente). | https://doi.org/10.5281/zenodo.21509581
FAB108_5E+3 | FABEST | 42CrMo4+QT | FAB108 | Fretting | Fretting specimens | 0 | 660.4559 | 125 | 5000 |  |  | PUNTO_CURVA_NO_ENSAYO | OTRAS_CONDICIONES | EXCLUIDO_O_REVISION | Identificador en notacion cientifica; estado/nota vacios. Serie auxiliar (verificar fuente). | https://doi.org/10.5281/zenodo.21509581
FAB108_1E+4 | FABEST | 42CrMo4+QT | FAB108 | Fretting | Fretting specimens | 0 | 547.7403 | 125 | 10000 |  |  | PUNTO_CURVA_NO_ENSAYO | OTRAS_CONDICIONES | EXCLUIDO_O_REVISION | Identificador en notacion cientifica; estado/nota vacios. Serie auxiliar (verificar fuente). | https://doi.org/10.5281/zenodo.21509581
FAB108_2E+4 | FABEST | 42CrMo4+QT | FAB108 | Fretting | Fretting specimens | 0 | 454.261 | 125 | 20000 |  |  | PUNTO_CURVA_NO_ENSAYO | OTRAS_CONDICIONES | EXCLUIDO_O_REVISION | Identificador en notacion cientifica; estado/nota vacios. Serie auxiliar (verificar fuente). | https://doi.org/10.5281/zenodo.21509581
FAB108_5E+4 | FABEST | 42CrMo4+QT | FAB108 | Fretting | Fretting specimens | 0 | 354.71 | 125 | 50000 |  |  | PUNTO_CURVA_NO_ENSAYO | OTRAS_CONDICIONES | EXCLUIDO_O_REVISION | Identificador en notacion cientifica; estado/nota vacios. Serie auxiliar (verificar fuente). | https://doi.org/10.5281/zenodo.21509581
FAB108_1E+5 | FABEST | 42CrMo4+QT | FAB108 | Fretting | Fretting specimens | 0 | 294.174 | 125 | 100000 |  |  | PUNTO_CURVA_NO_ENSAYO | OTRAS_CONDICIONES | EXCLUIDO_O_REVISION | Identificador en notacion cientifica; estado/nota vacios. Serie auxiliar (verificar fuente). | https://doi.org/10.5281/zenodo.21509581
FAB108_2E+5 | FABEST | 42CrMo4+QT | FAB108 | Fretting | Fretting specimens | 0 | 243.9693 | 125 | 200000 |  |  | PUNTO_CURVA_NO_ENSAYO | OTRAS_CONDICIONES | EXCLUIDO_O_REVISION | Identificador en notacion cientifica; estado/nota vacios. Serie auxiliar (verificar fuente). | https://doi.org/10.5281/zenodo.21509581
FAB108_5E+5 | FABEST | 42CrMo4+QT | FAB108 | Fretting | Fretting specimens | 0 | 190.5036 | 125 | 500000 |  |  | PUNTO_CURVA_NO_ENSAYO | OTRAS_CONDICIONES | EXCLUIDO_O_REVISION | Identificador en notacion cientifica; estado/nota vacios. Serie auxiliar (verificar fuente). | https://doi.org/10.5281/zenodo.21509581
FAB108_1E+6 | FABEST | 42CrMo4+QT | FAB108 | Fretting | Fretting specimens | 0 | 157.9916 | 125 | 1000000 |  |  | PUNTO_CURVA_NO_ENSAYO | OTRAS_CONDICIONES | EXCLUIDO_O_REVISION | Identificador en notacion cientifica; estado/nota vacios. Serie auxiliar (verificar fuente). | https://doi.org/10.5281/zenodo.21509581
FAB108_2E+6 | FABEST | 42CrMo4+QT | FAB108 | Fretting | Fretting specimens | 0 | 131.0282 | 125 | 2000000 |  |  | PUNTO_CURVA_NO_ENSAYO | OTRAS_CONDICIONES | EXCLUIDO_O_REVISION | Identificador en notacion cientifica; estado/nota vacios. Serie auxiliar (verificar fuente). | https://doi.org/10.5281/zenodo.21509581
FAB108_5E+6 | FABEST | 42CrMo4+QT | FAB108 | Fretting | Fretting specimens | 0 | 102.3135 | 125 | 5000000 |  |  | PUNTO_CURVA_NO_ENSAYO | OTRAS_CONDICIONES | EXCLUIDO_O_REVISION | Identificador en notacion cientifica; estado/nota vacios. Serie auxiliar (verificar fuente). | https://doi.org/10.5281/zenodo.21509581
FAB108_1E+7 | FABEST | 42CrMo4+QT | FAB108 | Fretting | Fretting specimens | 0 | 84.8523 | 125 | 10000000 |  |  | PUNTO_CURVA_NO_ENSAYO | OTRAS_CONDICIONES | EXCLUIDO_O_REVISION | Identificador en notacion cientifica; estado/nota vacios. Serie auxiliar (verificar fuente). | https://doi.org/10.5281/zenodo.21509581
FAB108_2E+7 | FABEST | 42CrMo4+QT | FAB108 | Fretting | Fretting specimens | 0 | 70.37112 | 125 | 20000000 |  |  | PUNTO_CURVA_NO_ENSAYO | OTRAS_CONDICIONES | EXCLUIDO_O_REVISION | Identificador en notacion cientifica; estado/nota vacios. Serie auxiliar (verificar fuente). | https://doi.org/10.5281/zenodo.21509581
FAB108_5E+7 | FABEST | 42CrMo4+QT | FAB108 | Fretting | Fretting specimens | 0 | 54.94934 | 125 | 50000000 |  |  | PUNTO_CURVA_NO_ENSAYO | OTRAS_CONDICIONES | EXCLUIDO_O_REVISION | Identificador en notacion cientifica; estado/nota vacios. Serie auxiliar (verificar fuente). | https://doi.org/10.5281/zenodo.21509581
FAB108_1E+8 | FABEST | 42CrMo4+QT | FAB108 | Fretting | Fretting specimens | 0 | 45.5715 | 125 | 100000000 |  |  | PUNTO_CURVA_NO_ENSAYO | OTRAS_CONDICIONES | EXCLUIDO_O_REVISION | Identificador en notacion cientifica; estado/nota vacios. Serie auxiliar (verificar fuente). | https://doi.org/10.5281/zenodo.21509581
FAB108_1E+3 | FABEST | 42CrMo4+QT | FAB108 | Fretting | Fretting specimens | 0 | 535.9091 | 125 | 1000 |  |  | PUNTO_CURVA_NO_ENSAYO | OTRAS_CONDICIONES | EXCLUIDO_O_REVISION | Identificador en notacion cientifica; estado/nota vacios. Serie auxiliar (verificar fuente). | https://doi.org/10.5281/zenodo.21509581
FAB108_2E+3 | FABEST | 42CrMo4+QT | FAB108 | Fretting | Fretting specimens | 0 | 528.8995 | 125 | 2000 |  |  | PUNTO_CURVA_NO_ENSAYO | OTRAS_CONDICIONES | EXCLUIDO_O_REVISION | Identificador en notacion cientifica; estado/nota vacios. Serie auxiliar (verificar fuente). | https://doi.org/10.5281/zenodo.21509581
FAB108_5E+3 | FABEST | 42CrMo4+QT | FAB108 | Fretting | Fretting specimens | 0 | 509.3699 | 125 | 5000 |  |  | PUNTO_CURVA_NO_ENSAYO | OTRAS_CONDICIONES | EXCLUIDO_O_REVISION | Identificador en notacion cientifica; estado/nota vacios. Serie auxiliar (verificar fuente). | https://doi.org/10.5281/zenodo.21509581
FAB108_1E+4 | FABEST | 42CrMo4+QT | FAB108 | Fretting | Fretting specimens | 0 | 481.0832 | 125 | 10000 |  |  | PUNTO_CURVA_NO_ENSAYO | OTRAS_CONDICIONES | EXCLUIDO_O_REVISION | Identificador en notacion cientifica; estado/nota vacios. Serie auxiliar (verificar fuente). | https://doi.org/10.5281/zenodo.21509581
FAB108_2E+4 | FABEST | 42CrMo4+QT | FAB108 | Fretting | Fretting specimens | 0 | 436.4529 | 125 | 20000 |  |  | PUNTO_CURVA_NO_ENSAYO | OTRAS_CONDICIONES | EXCLUIDO_O_REVISION | Identificador en notacion cientifica; estado/nota vacios. Serie auxiliar (verificar fuente). | https://doi.org/10.5281/zenodo.21509581
FAB108_5E+4 | FABEST | 42CrMo4+QT | FAB108 | Fretting | Fretting specimens | 0 | 355.5928 | 125 | 50000 |  |  | PUNTO_CURVA_NO_ENSAYO | OTRAS_CONDICIONES | EXCLUIDO_O_REVISION | Identificador en notacion cientifica; estado/nota vacios. Serie auxiliar (verificar fuente). | https://doi.org/10.5281/zenodo.21509581
FAB108_1E+5 | FABEST | 42CrMo4+QT | FAB108 | Fretting | Fretting specimens | 0 | 292.2789 | 125 | 100000 |  |  | PUNTO_CURVA_NO_ENSAYO | OTRAS_CONDICIONES | EXCLUIDO_O_REVISION | Identificador en notacion cientifica; estado/nota vacios. Serie auxiliar (verificar fuente). | https://doi.org/10.5281/zenodo.21509581
FAB108_2E+5 | FABEST | 42CrMo4+QT | FAB108 | Fretting | Fretting specimens | 0 | 241.4042 | 125 | 200000 |  |  | PUNTO_CURVA_NO_ENSAYO | OTRAS_CONDICIONES | EXCLUIDO_O_REVISION | Identificador en notacion cientifica; estado/nota vacios. Serie auxiliar (verificar fuente). | https://doi.org/10.5281/zenodo.21509581
FAB108_5E+5 | FABEST | 42CrMo4+QT | FAB108 | Fretting | Fretting specimens | 0 | 199.6663 | 125 | 500000 |  |  | PUNTO_CURVA_NO_ENSAYO | OTRAS_CONDICIONES | EXCLUIDO_O_REVISION | Identificador en notacion cientifica; estado/nota vacios. Serie auxiliar (verificar fuente). | https://doi.org/10.5281/zenodo.21509581
FAB108_1E+6 | FABEST | 42CrMo4+QT | FAB108 | Fretting | Fretting specimens | 0 | 183.0841 | 125 | 1000000 |  |  | PUNTO_CURVA_NO_ENSAYO | OTRAS_CONDICIONES | EXCLUIDO_O_REVISION | Identificador en notacion cientifica; estado/nota vacios. Serie auxiliar (verificar fuente). | https://doi.org/10.5281/zenodo.21509581
FAB108_2E+6 | FABEST | 42CrMo4+QT | FAB108 | Fretting | Fretting specimens | 0 | 174.1833 | 125 | 2000000 |  |  | PUNTO_CURVA_NO_ENSAYO | OTRAS_CONDICIONES | EXCLUIDO_O_REVISION | Identificador en notacion cientifica; estado/nota vacios. Serie auxiliar (verificar fuente). | https://doi.org/10.5281/zenodo.21509581
FAB108_5E+6 | FABEST | 42CrMo4+QT | FAB108 | Fretting | Fretting specimens | 0 | 168.6306 | 125 | 5000000 |  |  | PUNTO_CURVA_NO_ENSAYO | OTRAS_CONDICIONES | EXCLUIDO_O_REVISION | Identificador en notacion cientifica; estado/nota vacios. Serie auxiliar (verificar fuente). | https://doi.org/10.5281/zenodo.21509581
FAB108_1E+7 | FABEST | 42CrMo4+QT | FAB108 | Fretting | Fretting specimens | 0 | 166.7428 | 125 | 10000000 |  |  | PUNTO_CURVA_NO_ENSAYO | OTRAS_CONDICIONES | EXCLUIDO_O_REVISION | Identificador en notacion cientifica; estado/nota vacios. Serie auxiliar (verificar fuente). | https://doi.org/10.5281/zenodo.21509581
FAB108_2E+7 | FABEST | 42CrMo4+QT | FAB108 | Fretting | Fretting specimens | 0 | 165.7918 | 125 | 20000000 |  |  | PUNTO_CURVA_NO_ENSAYO | OTRAS_CONDICIONES | EXCLUIDO_O_REVISION | Identificador en notacion cientifica; estado/nota vacios. Serie auxiliar (verificar fuente). | https://doi.org/10.5281/zenodo.21509581
FAB108_5E+7 | FABEST | 42CrMo4+QT | FAB108 | Fretting | Fretting specimens | 0 | 165.2189 | 125 | 50000000 |  |  | PUNTO_CURVA_NO_ENSAYO | OTRAS_CONDICIONES | EXCLUIDO_O_REVISION | Identificador en notacion cientifica; estado/nota vacios. Serie auxiliar (verificar fuente). | https://doi.org/10.5281/zenodo.21509581
FAB108_1E+8 | FABEST | 42CrMo4+QT | FAB108 | Fretting | Fretting specimens | 0 | 165.0276 | 125 | 100000000 |  |  | PUNTO_CURVA_NO_ENSAYO | OTRAS_CONDICIONES | EXCLUIDO_O_REVISION | Identificador en notacion cientifica; estado/nota vacios. Serie auxiliar (verificar fuente). | https://doi.org/10.5281/zenodo.21509581
FAB108_1E+3 | FABEST | 42CrMo4+QT | FAB108 | Fretting | Fretting specimens | 0 | 644.6566 | 125 | 1000 |  |  | PUNTO_CURVA_NO_ENSAYO | OTRAS_CONDICIONES | EXCLUIDO_O_REVISION | Identificador en notacion cientifica; estado/nota vacios. Serie auxiliar (verificar fuente). | https://doi.org/10.5281/zenodo.21509581
FAB108_2E+3 | FABEST | 42CrMo4+QT | FAB108 | Fretting | Fretting specimens | 0 | 593.0629 | 125 | 2000 |  |  | PUNTO_CURVA_NO_ENSAYO | OTRAS_CONDICIONES | EXCLUIDO_O_REVISION | Identificador en notacion cientifica; estado/nota vacios. Serie auxiliar (verificar fuente). | https://doi.org/10.5281/zenodo.21509581
FAB108_5E+3 | FABEST | 42CrMo4+QT | FAB108 | Fretting | Fretting specimens | 0 | 524.8597 | 125 | 5000 |  |  | PUNTO_CURVA_NO_ENSAYO | OTRAS_CONDICIONES | EXCLUIDO_O_REVISION | Identificador en notacion cientifica; estado/nota vacios. Serie auxiliar (verificar fuente). | https://doi.org/10.5281/zenodo.21509581
FAB108_1E+4 | FABEST | 42CrMo4+QT | FAB108 | Fretting | Fretting specimens | 0 | 473.266 | 125 | 10000 |  |  | PUNTO_CURVA_NO_ENSAYO | OTRAS_CONDICIONES | EXCLUIDO_O_REVISION | Identificador en notacion cientifica; estado/nota vacios. Serie auxiliar (verificar fuente). | https://doi.org/10.5281/zenodo.21509581
FAB108_2E+4 | FABEST | 42CrMo4+QT | FAB108 | Fretting | Fretting specimens | 0 | 421.6724 | 125 | 20000 |  |  | PUNTO_CURVA_NO_ENSAYO | OTRAS_CONDICIONES | EXCLUIDO_O_REVISION | Identificador en notacion cientifica; estado/nota vacios. Serie auxiliar (verificar fuente). | https://doi.org/10.5281/zenodo.21509581
FAB108_5E+4 | FABEST | 42CrMo4+QT | FAB108 | Fretting | Fretting specimens | 0 | 353.4692 | 125 | 50000 |  |  | PUNTO_CURVA_NO_ENSAYO | OTRAS_CONDICIONES | EXCLUIDO_O_REVISION | Identificador en notacion cientifica; estado/nota vacios. Serie auxiliar (verificar fuente). | https://doi.org/10.5281/zenodo.21509581
FAB108_1E+5 | FABEST | 42CrMo4+QT | FAB108 | Fretting | Fretting specimens | 0 | 301.8755 | 125 | 100000 |  |  | PUNTO_CURVA_NO_ENSAYO | OTRAS_CONDICIONES | EXCLUIDO_O_REVISION | Identificador en notacion cientifica; estado/nota vacios. Serie auxiliar (verificar fuente). | https://doi.org/10.5281/zenodo.21509581
FAB108_2E+5 | FABEST | 42CrMo4+QT | FAB108 | Fretting | Fretting specimens | 0 | 250.2819 | 125 | 200000 |  |  | PUNTO_CURVA_NO_ENSAYO | OTRAS_CONDICIONES | EXCLUIDO_O_REVISION | Identificador en notacion cientifica; estado/nota vacios. Serie auxiliar (verificar fuente). | https://doi.org/10.5281/zenodo.21509581
FAB108_5E+5 | FABEST | 42CrMo4+QT | FAB108 | Fretting | Fretting specimens | 0 | 182.0787 | 125 | 500000 |  |  | PUNTO_CURVA_NO_ENSAYO | OTRAS_CONDICIONES | EXCLUIDO_O_REVISION | Identificador en notacion cientifica; estado/nota vacios. Serie auxiliar (verificar fuente). | https://doi.org/10.5281/zenodo.21509581
FAB108_1E+6 | FABEST | 42CrMo4+QT | FAB108 | Fretting | Fretting specimens | 0 | 130.485 | 125 | 1000000 |  |  | PUNTO_CURVA_NO_ENSAYO | OTRAS_CONDICIONES | EXCLUIDO_O_REVISION | Identificador en notacion cientifica; estado/nota vacios. Serie auxiliar (verificar fuente). | https://doi.org/10.5281/zenodo.21509581
FAB108_2E+6 | FABEST | 42CrMo4+QT | FAB108 | Fretting | Fretting specimens | 0 | 78.89134 | 125 | 2000000 |  |  | PUNTO_CURVA_NO_ENSAYO | OTRAS_CONDICIONES | EXCLUIDO_O_REVISION | Identificador en notacion cientifica; estado/nota vacios. Serie auxiliar (verificar fuente). | https://doi.org/10.5281/zenodo.21509581
FAB108_5E+6 | FABEST | 42CrMo4+QT | FAB108 | Fretting | Fretting specimens | 0 | 10.6882 | 125 | 5000000 |  |  | PUNTO_CURVA_NO_ENSAYO | OTRAS_CONDICIONES | EXCLUIDO_O_REVISION | Identificador en notacion cientifica; estado/nota vacios. Serie auxiliar (verificar fuente). | https://doi.org/10.5281/zenodo.21509581
FAB110_12 | FABEST | 42CrMo4+QT | FAB110 | Axial | Unnotched hourglass bar | -1 | 750 | 13 | 10068 | finished |  | ESTADO_INDETERMINADO | ELEGIBLE_CONDICIONES | EXCLUIDO_O_REVISION | Estado de ensayo sin descripcion concluyente del mecanismo de terminacion. | https://doi.org/10.5281/zenodo.21509581
FAB110_28 | FABEST | 42CrMo4+QT | FAB110 | Axial | Unnotched hourglass bar | -1 | 750 | 13 | 10146 | finished |  | ESTADO_INDETERMINADO | ELEGIBLE_CONDICIONES | EXCLUIDO_O_REVISION | Estado de ensayo sin descripcion concluyente del mecanismo de terminacion. | https://doi.org/10.5281/zenodo.21509581
FAB110_27 | FABEST | 42CrMo4+QT | FAB110 | Axial | Unnotched hourglass bar | -1 | 700 | 13 | 30644 | finished |  | ESTADO_INDETERMINADO | ELEGIBLE_CONDICIONES | EXCLUIDO_O_REVISION | Estado de ensayo sin descripcion concluyente del mecanismo de terminacion. | https://doi.org/10.5281/zenodo.21509581
FAB110_24B | FABEST | 42CrMo4+QT | FAB110 | Axial | Unnotched hourglass bar | -1 | 700 | 13 | 41324 | finished | too low stress increase from previous step | ESTADO_INDETERMINADO | ELEGIBLE_CONDICIONES | EXCLUIDO_O_REVISION | Estado de ensayo sin descripcion concluyente del mecanismo de terminacion. | https://doi.org/10.5281/zenodo.21509581
FAB110_1 | FABEST | 42CrMo4+QT | FAB110 | Axial | Unnotched hourglass bar | -1 | 650 | 13 | 55650 | finished |  | ESTADO_INDETERMINADO | ELEGIBLE_CONDICIONES | EXCLUIDO_O_REVISION | Estado de ensayo sin descripcion concluyente del mecanismo de terminacion. | https://doi.org/10.5281/zenodo.21509581
FAB110_39 | FABEST | 42CrMo4+QT | FAB110 | Axial | Unnotched hourglass bar | -1 | 600 | 13 | 60172 | finished |  | ESTADO_INDETERMINADO | ELEGIBLE_CONDICIONES | EXCLUIDO_O_REVISION | Estado de ensayo sin descripcion concluyente del mecanismo de terminacion. | https://doi.org/10.5281/zenodo.21509581
FAB110_41 | FABEST | 42CrMo4+QT | FAB110 | Axial | Unnotched hourglass bar | -1 | 600 | 13 | 65432 | finished |  | ESTADO_INDETERMINADO | ELEGIBLE_CONDICIONES | EXCLUIDO_O_REVISION | Estado de ensayo sin descripcion concluyente del mecanismo de terminacion. | https://doi.org/10.5281/zenodo.21509581
FAB110_52 | FABEST | 42CrMo4+QT | FAB110 | Axial | Unnotched hourglass bar | -1 | 575 | 13 | 100400 | finished |  | ESTADO_INDETERMINADO | ELEGIBLE_CONDICIONES | EXCLUIDO_O_REVISION | Estado de ensayo sin descripcion concluyente del mecanismo de terminacion. | https://doi.org/10.5281/zenodo.21509581
FAB110_47 | FABEST | 42CrMo4+QT | FAB110 | Axial | Unnotched hourglass bar | -1 | 550 | 13 | 114589 | finished |  | ESTADO_INDETERMINADO | ELEGIBLE_CONDICIONES | EXCLUIDO_O_REVISION | Estado de ensayo sin descripcion concluyente del mecanismo de terminacion. | https://doi.org/10.5281/zenodo.21509581
FAB110_11 | FABEST | 42CrMo4+QT | FAB110 | Axial | Unnotched hourglass bar | -1 | 550 | 13 | 158633 | finished |  | ESTADO_INDETERMINADO | ELEGIBLE_CONDICIONES | EXCLUIDO_O_REVISION | Estado de ensayo sin descripcion concluyente del mecanismo de terminacion. | https://doi.org/10.5281/zenodo.21509581
FAB110_36 | FABEST | 42CrMo4+QT | FAB110 | Axial | Unnotched hourglass bar | -1 | 560 | 13 | 185610 | finished |  | ESTADO_INDETERMINADO | ELEGIBLE_CONDICIONES | EXCLUIDO_O_REVISION | Estado de ensayo sin descripcion concluyente del mecanismo de terminacion. | https://doi.org/10.5281/zenodo.21509581
FAB110_4 | FABEST | 42CrMo4+QT | FAB110 | Axial | Unnotched hourglass bar | -1 | 525 | 13 | 217739 | finished |  | ESTADO_INDETERMINADO | ELEGIBLE_CONDICIONES | EXCLUIDO_O_REVISION | Estado de ensayo sin descripcion concluyente del mecanismo de terminacion. | https://doi.org/10.5281/zenodo.21509581
FAB110_33C | FABEST | 42CrMo4+QT | FAB110 | Axial | Unnotched hourglass bar | -1 | 512 | 13 | 753473 | finished | too low stress increase from previous step | ESTADO_INDETERMINADO | ELEGIBLE_CONDICIONES | EXCLUIDO_O_REVISION | Estado de ensayo sin descripcion concluyente del mecanismo de terminacion. | https://doi.org/10.5281/zenodo.21509581
FAB110_24 | FABEST | 42CrMo4+QT | FAB110 | Axial | Unnotched hourglass bar | -1 | 550 | 13 | 2534353 | interrupted |  | CENSURA_CONFIRMABLE | ELEGIBLE_CONDICIONES | CANDIDATO_ANALISIS | Estado interrupted y ciclos registrados; verificar criterio de fin del ensayo. | https://doi.org/10.5281/zenodo.21509581
FAB110_33B | FABEST | 42CrMo4+QT | FAB110 | Axial | Unnotched hourglass bar | -1 | 500 | 13 | 2551413 | interrupted | too low stress increase from previous step | CENSURA_CONFIRMABLE | ELEGIBLE_CONDICIONES | CANDIDATO_ANALISIS | Estado interrupted y ciclos registrados; verificar criterio de fin del ensayo. | https://doi.org/10.5281/zenodo.21509581
FAB110_33 | FABEST | 42CrMo4+QT | FAB110 | Axial | Unnotched hourglass bar | -1 | 450 | 13 | 3483768 | interrupted |  | CENSURA_CONFIRMABLE | ELEGIBLE_CONDICIONES | CANDIDATO_ANALISIS | Estado interrupted y ciclos registrados; verificar criterio de fin del ensayo. | https://doi.org/10.5281/zenodo.21509581
FAB110_1E+3 | FABEST | 42CrMo4+QT | FAB110 | Axial | Unnotched hourglass bar | -1 | 1153.854 | 13 | 1000 |  |  | PUNTO_CURVA_NO_ENSAYO | ELEGIBLE_CONDICIONES | EXCLUIDO_O_REVISION | Identificador en notacion cientifica; estado/nota vacios. Serie auxiliar (verificar fuente). | https://doi.org/10.5281/zenodo.21509581
FAB110_2E+3 | FABEST | 42CrMo4+QT | FAB110 | Axial | Unnotched hourglass bar | -1 | 1040.642 | 13 | 2000 |  |  | PUNTO_CURVA_NO_ENSAYO | ELEGIBLE_CONDICIONES | EXCLUIDO_O_REVISION | Identificador en notacion cientifica; estado/nota vacios. Serie auxiliar (verificar fuente). | https://doi.org/10.5281/zenodo.21509581
FAB110_5E+3 | FABEST | 42CrMo4+QT | FAB110 | Axial | Unnotched hourglass bar | -1 | 907.8481 | 13 | 5000 |  |  | PUNTO_CURVA_NO_ENSAYO | ELEGIBLE_CONDICIONES | EXCLUIDO_O_REVISION | Identificador en notacion cientifica; estado/nota vacios. Serie auxiliar (verificar fuente). | https://doi.org/10.5281/zenodo.21509581
FAB110_1E+4 | FABEST | 42CrMo4+QT | FAB110 | Axial | Unnotched hourglass bar | -1 | 818.7729 | 13 | 10000 |  |  | PUNTO_CURVA_NO_ENSAYO | ELEGIBLE_CONDICIONES | EXCLUIDO_O_REVISION | Identificador en notacion cientifica; estado/nota vacios. Serie auxiliar (verificar fuente). | https://doi.org/10.5281/zenodo.21509581
FAB110_2E+4 | FABEST | 42CrMo4+QT | FAB110 | Axial | Unnotched hourglass bar | -1 | 738.4375 | 13 | 20000 |  |  | PUNTO_CURVA_NO_ENSAYO | ELEGIBLE_CONDICIONES | EXCLUIDO_O_REVISION | Identificador en notacion cientifica; estado/nota vacios. Serie auxiliar (verificar fuente). | https://doi.org/10.5281/zenodo.21509581
FAB110_5E+4 | FABEST | 42CrMo4+QT | FAB110 | Axial | Unnotched hourglass bar | -1 | 644.2074 | 13 | 50000 |  |  | PUNTO_CURVA_NO_ENSAYO | ELEGIBLE_CONDICIONES | EXCLUIDO_O_REVISION | Identificador en notacion cientifica; estado/nota vacios. Serie auxiliar (verificar fuente). | https://doi.org/10.5281/zenodo.21509581
FAB110_1E+5 | FABEST | 42CrMo4+QT | FAB110 | Axial | Unnotched hourglass bar | -1 | 580.9998 | 13 | 100000 |  |  | PUNTO_CURVA_NO_ENSAYO | ELEGIBLE_CONDICIONES | EXCLUIDO_O_REVISION | Identificador en notacion cientifica; estado/nota vacios. Serie auxiliar (verificar fuente). | https://doi.org/10.5281/zenodo.21509581
FAB110_2E+5 | FABEST | 42CrMo4+QT | FAB110 | Axial | Unnotched hourglass bar | -1 | 523.994 | 13 | 200000 |  |  | PUNTO_CURVA_NO_ENSAYO | ELEGIBLE_CONDICIONES | EXCLUIDO_O_REVISION | Identificador en notacion cientifica; estado/nota vacios. Serie auxiliar (verificar fuente). | https://doi.org/10.5281/zenodo.21509581
FAB110_5E+5 | FABEST | 42CrMo4+QT | FAB110 | Axial | Unnotched hourglass bar | -1 | 457.1284 | 13 | 500000 |  |  | PUNTO_CURVA_NO_ENSAYO | ELEGIBLE_CONDICIONES | EXCLUIDO_O_REVISION | Identificador en notacion cientifica; estado/nota vacios. Serie auxiliar (verificar fuente). | https://doi.org/10.5281/zenodo.21509581
FAB110_1E+6 | FABEST | 42CrMo4+QT | FAB110 | Axial | Unnotched hourglass bar | -1 | 412.2764 | 13 | 1000000 |  |  | PUNTO_CURVA_NO_ENSAYO | ELEGIBLE_CONDICIONES | EXCLUIDO_O_REVISION | Identificador en notacion cientifica; estado/nota vacios. Serie auxiliar (verificar fuente). | https://doi.org/10.5281/zenodo.21509581
FAB110_2E+6 | FABEST | 42CrMo4+QT | FAB110 | Axial | Unnotched hourglass bar | -1 | 371.8252 | 13 | 2000000 |  |  | PUNTO_CURVA_NO_ENSAYO | ELEGIBLE_CONDICIONES | EXCLUIDO_O_REVISION | Identificador en notacion cientifica; estado/nota vacios. Serie auxiliar (verificar fuente). | https://doi.org/10.5281/zenodo.21509581
FAB110_5E+6 | FABEST | 42CrMo4+QT | FAB110 | Axial | Unnotched hourglass bar | -1 | 324.3775 | 13 | 5000000 |  |  | PUNTO_CURVA_NO_ENSAYO | ELEGIBLE_CONDICIONES | EXCLUIDO_O_REVISION | Identificador en notacion cientifica; estado/nota vacios. Serie auxiliar (verificar fuente). | https://doi.org/10.5281/zenodo.21509581
FAB110_1E+7 | FABEST | 42CrMo4+QT | FAB110 | Axial | Unnotched hourglass bar | -1 | 292.5506 | 13 | 10000000 |  |  | PUNTO_CURVA_NO_ENSAYO | ELEGIBLE_CONDICIONES | EXCLUIDO_O_REVISION | Identificador en notacion cientifica; estado/nota vacios. Serie auxiliar (verificar fuente). | https://doi.org/10.5281/zenodo.21509581
FAB110_2E+7 | FABEST | 42CrMo4+QT | FAB110 | Axial | Unnotched hourglass bar | -1 | 263.8465 | 13 | 20000000 |  |  | PUNTO_CURVA_NO_ENSAYO | ELEGIBLE_CONDICIONES | EXCLUIDO_O_REVISION | Identificador en notacion cientifica; estado/nota vacios. Serie auxiliar (verificar fuente). | https://doi.org/10.5281/zenodo.21509581
FAB110_5E+7 | FABEST | 42CrMo4+QT | FAB110 | Axial | Unnotched hourglass bar | -1 | 230.1777 | 13 | 50000000 |  |  | PUNTO_CURVA_NO_ENSAYO | ELEGIBLE_CONDICIONES | EXCLUIDO_O_REVISION | Identificador en notacion cientifica; estado/nota vacios. Serie auxiliar (verificar fuente). | https://doi.org/10.5281/zenodo.21509581
FAB110_1E+8 | FABEST | 42CrMo4+QT | FAB110 | Axial | Unnotched hourglass bar | -1 | 207.5934 | 13 | 100000000 |  |  | PUNTO_CURVA_NO_ENSAYO | ELEGIBLE_CONDICIONES | EXCLUIDO_O_REVISION | Identificador en notacion cientifica; estado/nota vacios. Serie auxiliar (verificar fuente). | https://doi.org/10.5281/zenodo.21509581
FAB110_1E+3 | FABEST | 42CrMo4+QT | FAB110 | Axial | Unnotched hourglass bar | -1 | 839.8295 | 13 | 1000 |  |  | PUNTO_CURVA_NO_ENSAYO | ELEGIBLE_CONDICIONES | EXCLUIDO_O_REVISION | Identificador en notacion cientifica; estado/nota vacios. Serie auxiliar (verificar fuente). | https://doi.org/10.5281/zenodo.21509581
FAB110_2E+3 | FABEST | 42CrMo4+QT | FAB110 | Axial | Unnotched hourglass bar | -1 | 827.9197 | 13 | 2000 |  |  | PUNTO_CURVA_NO_ENSAYO | ELEGIBLE_CONDICIONES | EXCLUIDO_O_REVISION | Identificador en notacion cientifica; estado/nota vacios. Serie auxiliar (verificar fuente). | https://doi.org/10.5281/zenodo.21509581
FAB110_5E+3 | FABEST | 42CrMo4+QT | FAB110 | Axial | Unnotched hourglass bar | -1 | 796.8918 | 13 | 5000 |  |  | PUNTO_CURVA_NO_ENSAYO | ELEGIBLE_CONDICIONES | EXCLUIDO_O_REVISION | Identificador en notacion cientifica; estado/nota vacios. Serie auxiliar (verificar fuente). | https://doi.org/10.5281/zenodo.21509581
FAB110_1E+4 | FABEST | 42CrMo4+QT | FAB110 | Axial | Unnotched hourglass bar | -1 | 756.8667 | 13 | 10000 |  |  | PUNTO_CURVA_NO_ENSAYO | ELEGIBLE_CONDICIONES | EXCLUIDO_O_REVISION | Identificador en notacion cientifica; estado/nota vacios. Serie auxiliar (verificar fuente). | https://doi.org/10.5281/zenodo.21509581
FAB110_2E+4 | FABEST | 42CrMo4+QT | FAB110 | Axial | Unnotched hourglass bar | -1 | 703.2689 | 13 | 20000 |  |  | PUNTO_CURVA_NO_ENSAYO | ELEGIBLE_CONDICIONES | EXCLUIDO_O_REVISION | Identificador en notacion cientifica; estado/nota vacios. Serie auxiliar (verificar fuente). | https://doi.org/10.5281/zenodo.21509581
FAB110_5E+4 | FABEST | 42CrMo4+QT | FAB110 | Axial | Unnotched hourglass bar | -1 | 627.7901 | 13 | 50000 |  |  | PUNTO_CURVA_NO_ENSAYO | ELEGIBLE_CONDICIONES | EXCLUIDO_O_REVISION | Identificador en notacion cientifica; estado/nota vacios. Serie auxiliar (verificar fuente). | https://doi.org/10.5281/zenodo.21509581
FAB110_1E+5 | FABEST | 42CrMo4+QT | FAB110 | Axial | Unnotched hourglass bar | -1 | 582.257 | 13 | 100000 |  |  | PUNTO_CURVA_NO_ENSAYO | ELEGIBLE_CONDICIONES | EXCLUIDO_O_REVISION | Identificador en notacion cientifica; estado/nota vacios. Serie auxiliar (verificar fuente). | https://doi.org/10.5281/zenodo.21509581
FAB110_2E+5 | FABEST | 42CrMo4+QT | FAB110 | Axial | Unnotched hourglass bar | -1 | 551.7998 | 13 | 200000 |  |  | PUNTO_CURVA_NO_ENSAYO | ELEGIBLE_CONDICIONES | EXCLUIDO_O_REVISION | Identificador en notacion cientifica; estado/nota vacios. Serie auxiliar (verificar fuente). | https://doi.org/10.5281/zenodo.21509581
FAB110_5E+5 | FABEST | 42CrMo4+QT | FAB110 | Axial | Unnotched hourglass bar | -1 | 529.9952 | 13 | 500000 |  |  | PUNTO_CURVA_NO_ENSAYO | ELEGIBLE_CONDICIONES | EXCLUIDO_O_REVISION | Identificador en notacion cientifica; estado/nota vacios. Serie auxiliar (verificar fuente). | https://doi.org/10.5281/zenodo.21509581
FAB110_1E+6 | FABEST | 42CrMo4+QT | FAB110 | Axial | Unnotched hourglass bar | -1 | 522.0076 | 13 | 1000000 |  |  | PUNTO_CURVA_NO_ENSAYO | ELEGIBLE_CONDICIONES | EXCLUIDO_O_REVISION | Identificador en notacion cientifica; estado/nota vacios. Serie auxiliar (verificar fuente). | https://doi.org/10.5281/zenodo.21509581
FAB110_2E+6 | FABEST | 42CrMo4+QT | FAB110 | Axial | Unnotched hourglass bar | -1 | 517.8638 | 13 | 2000000 |  |  | PUNTO_CURVA_NO_ENSAYO | ELEGIBLE_CONDICIONES | EXCLUIDO_O_REVISION | Identificador en notacion cientifica; estado/nota vacios. Serie auxiliar (verificar fuente). | https://doi.org/10.5281/zenodo.21509581
FAB110_5E+6 | FABEST | 42CrMo4+QT | FAB110 | Axial | Unnotched hourglass bar | -1 | 515.3272 | 13 | 5000000 |  |  | PUNTO_CURVA_NO_ENSAYO | ELEGIBLE_CONDICIONES | EXCLUIDO_O_REVISION | Identificador en notacion cientifica; estado/nota vacios. Serie auxiliar (verificar fuente). | https://doi.org/10.5281/zenodo.21509581
FAB110_1E+7 | FABEST | 42CrMo4+QT | FAB110 | Axial | Unnotched hourglass bar | -1 | 514.4732 | 13 | 10000000 |  |  | PUNTO_CURVA_NO_ENSAYO | ELEGIBLE_CONDICIONES | EXCLUIDO_O_REVISION | Identificador en notacion cientifica; estado/nota vacios. Serie auxiliar (verificar fuente). | https://doi.org/10.5281/zenodo.21509581
FAB110_2E+7 | FABEST | 42CrMo4+QT | FAB110 | Axial | Unnotched hourglass bar | -1 | 514.0445 | 13 | 20000000 |  |  | PUNTO_CURVA_NO_ENSAYO | ELEGIBLE_CONDICIONES | EXCLUIDO_O_REVISION | Identificador en notacion cientifica; estado/nota vacios. Serie auxiliar (verificar fuente). | https://doi.org/10.5281/zenodo.21509581
FAB110_5E+7 | FABEST | 42CrMo4+QT | FAB110 | Axial | Unnotched hourglass bar | -1 | 513.7868 | 13 | 50000000 |  |  | PUNTO_CURVA_NO_ENSAYO | ELEGIBLE_CONDICIONES | EXCLUIDO_O_REVISION | Identificador en notacion cientifica; estado/nota vacios. Serie auxiliar (verificar fuente). | https://doi.org/10.5281/zenodo.21509581
FAB110_1E+8 | FABEST | 42CrMo4+QT | FAB110 | Axial | Unnotched hourglass bar | -1 | 513.7008 | 13 | 100000000 |  |  | PUNTO_CURVA_NO_ENSAYO | ELEGIBLE_CONDICIONES | EXCLUIDO_O_REVISION | Identificador en notacion cientifica; estado/nota vacios. Serie auxiliar (verificar fuente). | https://doi.org/10.5281/zenodo.21509581
FAB110_1E+3 | FABEST | 42CrMo4+QT | FAB110 | Axial | Unnotched hourglass bar | -1 | 1003.5 | 13 | 1000 |  |  | PUNTO_CURVA_NO_ENSAYO | ELEGIBLE_CONDICIONES | EXCLUIDO_O_REVISION | Identificador en notacion cientifica; estado/nota vacios. Serie auxiliar (verificar fuente). | https://doi.org/10.5281/zenodo.21509581
FAB110_2E+3 | FABEST | 42CrMo4+QT | FAB110 | Axial | Unnotched hourglass bar | -1 | 940.1887 | 13 | 2000 |  |  | PUNTO_CURVA_NO_ENSAYO | ELEGIBLE_CONDICIONES | EXCLUIDO_O_REVISION | Identificador en notacion cientifica; estado/nota vacios. Serie auxiliar (verificar fuente). | https://doi.org/10.5281/zenodo.21509581
FAB110_5E+3 | FABEST | 42CrMo4+QT | FAB110 | Axial | Unnotched hourglass bar | -1 | 856.4955 | 13 | 5000 |  |  | PUNTO_CURVA_NO_ENSAYO | ELEGIBLE_CONDICIONES | EXCLUIDO_O_REVISION | Identificador en notacion cientifica; estado/nota vacios. Serie auxiliar (verificar fuente). | https://doi.org/10.5281/zenodo.21509581
FAB110_1E+4 | FABEST | 42CrMo4+QT | FAB110 | Axial | Unnotched hourglass bar | -1 | 793.1841 | 13 | 10000 |  |  | PUNTO_CURVA_NO_ENSAYO | ELEGIBLE_CONDICIONES | EXCLUIDO_O_REVISION | Identificador en notacion cientifica; estado/nota vacios. Serie auxiliar (verificar fuente). | https://doi.org/10.5281/zenodo.21509581
FAB110_2E+4 | FABEST | 42CrMo4+QT | FAB110 | Axial | Unnotched hourglass bar | -1 | 729.8726 | 13 | 20000 |  |  | PUNTO_CURVA_NO_ENSAYO | ELEGIBLE_CONDICIONES | EXCLUIDO_O_REVISION | Identificador en notacion cientifica; estado/nota vacios. Serie auxiliar (verificar fuente). | https://doi.org/10.5281/zenodo.21509581
FAB110_5E+4 | FABEST | 42CrMo4+QT | FAB110 | Axial | Unnotched hourglass bar | -1 | 646.1795 | 13 | 50000 |  |  | PUNTO_CURVA_NO_ENSAYO | ELEGIBLE_CONDICIONES | EXCLUIDO_O_REVISION | Identificador en notacion cientifica; estado/nota vacios. Serie auxiliar (verificar fuente). | https://doi.org/10.5281/zenodo.21509581
FAB110_1E+5 | FABEST | 42CrMo4+QT | FAB110 | Axial | Unnotched hourglass bar | -1 | 582.868 | 13 | 100000 |  |  | PUNTO_CURVA_NO_ENSAYO | ELEGIBLE_CONDICIONES | EXCLUIDO_O_REVISION | Identificador en notacion cientifica; estado/nota vacios. Serie auxiliar (verificar fuente). | https://doi.org/10.5281/zenodo.21509581
FAB110_2E+5 | FABEST | 42CrMo4+QT | FAB110 | Axial | Unnotched hourglass bar | -1 | 519.5566 | 13 | 200000 |  |  | PUNTO_CURVA_NO_ENSAYO | ELEGIBLE_CONDICIONES | EXCLUIDO_O_REVISION | Identificador en notacion cientifica; estado/nota vacios. Serie auxiliar (verificar fuente). | https://doi.org/10.5281/zenodo.21509581
FAB110_5E+5 | FABEST | 42CrMo4+QT | FAB110 | Axial | Unnotched hourglass bar | -1 | 435.8634 | 13 | 500000 |  |  | PUNTO_CURVA_NO_ENSAYO | ELEGIBLE_CONDICIONES | EXCLUIDO_O_REVISION | Identificador en notacion cientifica; estado/nota vacios. Serie auxiliar (verificar fuente). | https://doi.org/10.5281/zenodo.21509581
FAB110_1E+6 | FABEST | 42CrMo4+QT | FAB110 | Axial | Unnotched hourglass bar | -1 | 372.552 | 13 | 1000000 |  |  | PUNTO_CURVA_NO_ENSAYO | ELEGIBLE_CONDICIONES | EXCLUIDO_O_REVISION | Identificador en notacion cientifica; estado/nota vacios. Serie auxiliar (verificar fuente). | https://doi.org/10.5281/zenodo.21509581
FAB110_2E+6 | FABEST | 42CrMo4+QT | FAB110 | Axial | Unnotched hourglass bar | -1 | 309.2405 | 13 | 2000000 |  |  | PUNTO_CURVA_NO_ENSAYO | ELEGIBLE_CONDICIONES | EXCLUIDO_O_REVISION | Identificador en notacion cientifica; estado/nota vacios. Serie auxiliar (verificar fuente). | https://doi.org/10.5281/zenodo.21509581
FAB110_5E+6 | FABEST | 42CrMo4+QT | FAB110 | Axial | Unnotched hourglass bar | -1 | 225.5473 | 13 | 5000000 |  |  | PUNTO_CURVA_NO_ENSAYO | ELEGIBLE_CONDICIONES | EXCLUIDO_O_REVISION | Identificador en notacion cientifica; estado/nota vacios. Serie auxiliar (verificar fuente). | https://doi.org/10.5281/zenodo.21509581
FAB110_1E+7 | FABEST | 42CrMo4+QT | FAB110 | Axial | Unnotched hourglass bar | -1 | 162.2359 | 13 | 10000000 |  |  | PUNTO_CURVA_NO_ENSAYO | ELEGIBLE_CONDICIONES | EXCLUIDO_O_REVISION | Identificador en notacion cientifica; estado/nota vacios. Serie auxiliar (verificar fuente). | https://doi.org/10.5281/zenodo.21509581
FAB110_2E+7 | FABEST | 42CrMo4+QT | FAB110 | Axial | Unnotched hourglass bar | -1 | 98.92445 | 13 | 20000000 |  |  | PUNTO_CURVA_NO_ENSAYO | ELEGIBLE_CONDICIONES | EXCLUIDO_O_REVISION | Identificador en notacion cientifica; estado/nota vacios. Serie auxiliar (verificar fuente). | https://doi.org/10.5281/zenodo.21509581
FAB110_5E+7 | FABEST | 42CrMo4+QT | FAB110 | Axial | Unnotched hourglass bar | -1 | 15.23128 | 13 | 50000000 |  |  | PUNTO_CURVA_NO_ENSAYO | ELEGIBLE_CONDICIONES | EXCLUIDO_O_REVISION | Identificador en notacion cientifica; estado/nota vacios. Serie auxiliar (verificar fuente). | https://doi.org/10.5281/zenodo.21509581
FAB111_2 | FABEST | 42CrMo4+QT | FAB111 | Axial | Unnotched hourglass bar | 0 | 600 | 16 | 19 | finished | mistake :-( | ESTADO_INDETERMINADO | OTRAS_CONDICIONES | EXCLUIDO_O_REVISION | Estado de ensayo sin descripcion concluyente del mecanismo de terminacion. | https://doi.org/10.5281/zenodo.21509581
FAB111_10 | FABEST | 42CrMo4+QT | FAB111 | Axial | Unnotched hourglass bar | 0 | 515 | 16 | 38160 | finished |  | ESTADO_INDETERMINADO | OTRAS_CONDICIONES | EXCLUIDO_O_REVISION | Estado de ensayo sin descripcion concluyente del mecanismo de terminacion. | https://doi.org/10.5281/zenodo.21509581
FAB111_34 | FABEST | 42CrMo4+QT | FAB111 | Axial | Unnotched hourglass bar | 0 | 500 | 16 | 42203 | finished |  | ESTADO_INDETERMINADO | OTRAS_CONDICIONES | EXCLUIDO_O_REVISION | Estado de ensayo sin descripcion concluyente del mecanismo de terminacion. | https://doi.org/10.5281/zenodo.21509581
FAB111_18 | FABEST | 42CrMo4+QT | FAB111 | Axial | Unnotched hourglass bar | 0 | 500 | 16 | 42930 | finished |  | ESTADO_INDETERMINADO | OTRAS_CONDICIONES | EXCLUIDO_O_REVISION | Estado de ensayo sin descripcion concluyente del mecanismo de terminacion. | https://doi.org/10.5281/zenodo.21509581
FAB111_51 | FABEST | 42CrMo4+QT | FAB111 | Axial | Unnotched hourglass bar | 0 | 485 | 16 | 61777 | finished |  | ESTADO_INDETERMINADO | OTRAS_CONDICIONES | EXCLUIDO_O_REVISION | Estado de ensayo sin descripcion concluyente del mecanismo de terminacion. | https://doi.org/10.5281/zenodo.21509581
FAB111_35 | FABEST | 42CrMo4+QT | FAB111 | Axial | Unnotched hourglass bar | 0 | 485 | 16 | 102511 | finished |  | ESTADO_INDETERMINADO | OTRAS_CONDICIONES | EXCLUIDO_O_REVISION | Estado de ensayo sin descripcion concluyente del mecanismo de terminacion. | https://doi.org/10.5281/zenodo.21509581
FAB111_29 | FABEST | 42CrMo4+QT | FAB111 | Axial | Unnotched hourglass bar | 0 | 450 | 16 | 138328 | finished |  | ESTADO_INDETERMINADO | OTRAS_CONDICIONES | EXCLUIDO_O_REVISION | Estado de ensayo sin descripcion concluyente del mecanismo de terminacion. | https://doi.org/10.5281/zenodo.21509581
FAB111_42 | FABEST | 42CrMo4+QT | FAB111 | Axial | Unnotched hourglass bar | 0 | 475 | 16 | 141603 | finished |  | ESTADO_INDETERMINADO | OTRAS_CONDICIONES | EXCLUIDO_O_REVISION | Estado de ensayo sin descripcion concluyente del mecanismo de terminacion. | https://doi.org/10.5281/zenodo.21509581
FAB111_30 | FABEST | 42CrMo4+QT | FAB111 | Axial | Unnotched hourglass bar | 0 | 440 | 16 | 171573 | finished |  | ESTADO_INDETERMINADO | OTRAS_CONDICIONES | EXCLUIDO_O_REVISION | Estado de ensayo sin descripcion concluyente del mecanismo de terminacion. | https://doi.org/10.5281/zenodo.21509581
FAB111_45 | FABEST | 42CrMo4+QT | FAB111 | Axial | Unnotched hourglass bar | 0 | 475 | 16 | 173808 | finished |  | ESTADO_INDETERMINADO | OTRAS_CONDICIONES | EXCLUIDO_O_REVISION | Estado de ensayo sin descripcion concluyente del mecanismo de terminacion. | https://doi.org/10.5281/zenodo.21509581
FAB111_20 | FABEST | 42CrMo4+QT | FAB111 | Axial | Unnotched hourglass bar | 0 | 419.6 | 16 | 1964523 | interrupted |  | CENSURA_CONFIRMABLE | OTRAS_CONDICIONES | EXCLUIDO_O_REVISION | Estado interrupted y ciclos registrados; verificar criterio de fin del ensayo. | https://doi.org/10.5281/zenodo.21509581
FAB111_49 | FABEST | 42CrMo4+QT | FAB111 | Axial | Unnotched hourglass bar | 0 | 450 | 16 | 2175861 | interrupted |  | CENSURA_CONFIRMABLE | OTRAS_CONDICIONES | EXCLUIDO_O_REVISION | Estado interrupted y ciclos registrados; verificar criterio de fin del ensayo. | https://doi.org/10.5281/zenodo.21509581
FAB111_56 | FABEST | 42CrMo4+QT | FAB111 | Axial | Unnotched hourglass bar | 0 | 425 | 16 | 7137087 | interrupted |  | CENSURA_CONFIRMABLE | OTRAS_CONDICIONES | EXCLUIDO_O_REVISION | Estado interrupted y ciclos registrados; verificar criterio de fin del ensayo. | https://doi.org/10.5281/zenodo.21509581
FAB111_1E+3 | FABEST | 42CrMo4+QT | FAB111 | Axial | Unnotched hourglass bar | 0 | 726.8603 | 16 | 1000 |  |  | PUNTO_CURVA_NO_ENSAYO | OTRAS_CONDICIONES | EXCLUIDO_O_REVISION | Identificador en notacion cientifica; estado/nota vacios. Serie auxiliar (verificar fuente). | https://doi.org/10.5281/zenodo.21509581
FAB111_2E+3 | FABEST | 42CrMo4+QT | FAB111 | Axial | Unnotched hourglass bar | 0 | 681.4059 | 16 | 2000 |  |  | PUNTO_CURVA_NO_ENSAYO | OTRAS_CONDICIONES | EXCLUIDO_O_REVISION | Identificador en notacion cientifica; estado/nota vacios. Serie auxiliar (verificar fuente). | https://doi.org/10.5281/zenodo.21509581
FAB111_5E+3 | FABEST | 42CrMo4+QT | FAB111 | Axial | Unnotched hourglass bar | 0 | 625.6513 | 16 | 5000 |  |  | PUNTO_CURVA_NO_ENSAYO | OTRAS_CONDICIONES | EXCLUIDO_O_REVISION | Identificador en notacion cientifica; estado/nota vacios. Serie auxiliar (verificar fuente). | https://doi.org/10.5281/zenodo.21509581
FAB111_1E+4 | FABEST | 42CrMo4+QT | FAB111 | Axial | Unnotched hourglass bar | 0 | 586.526 | 16 | 10000 |  |  | PUNTO_CURVA_NO_ENSAYO | OTRAS_CONDICIONES | EXCLUIDO_O_REVISION | Identificador en notacion cientifica; estado/nota vacios. Serie auxiliar (verificar fuente). | https://doi.org/10.5281/zenodo.21509581
FAB111_2E+4 | FABEST | 42CrMo4+QT | FAB111 | Axial | Unnotched hourglass bar | 0 | 549.8475 | 16 | 20000 |  |  | PUNTO_CURVA_NO_ENSAYO | OTRAS_CONDICIONES | EXCLUIDO_O_REVISION | Identificador en notacion cientifica; estado/nota vacios. Serie auxiliar (verificar fuente). | https://doi.org/10.5281/zenodo.21509581
FAB111_5E+4 | FABEST | 42CrMo4+QT | FAB111 | Axial | Unnotched hourglass bar | 0 | 504.8573 | 16 | 50000 |  |  | PUNTO_CURVA_NO_ENSAYO | OTRAS_CONDICIONES | EXCLUIDO_O_REVISION | Identificador en notacion cientifica; estado/nota vacios. Serie auxiliar (verificar fuente). | https://doi.org/10.5281/zenodo.21509581
FAB111_1E+5 | FABEST | 42CrMo4+QT | FAB111 | Axial | Unnotched hourglass bar | 0 | 473.286 | 16 | 100000 |  |  | PUNTO_CURVA_NO_ENSAYO | OTRAS_CONDICIONES | EXCLUIDO_O_REVISION | Identificador en notacion cientifica; estado/nota vacios. Serie auxiliar (verificar fuente). | https://doi.org/10.5281/zenodo.21509581
FAB111_2E+5 | FABEST | 42CrMo4+QT | FAB111 | Axial | Unnotched hourglass bar | 0 | 443.6889 | 16 | 200000 |  |  | PUNTO_CURVA_NO_ENSAYO | OTRAS_CONDICIONES | EXCLUIDO_O_REVISION | Identificador en notacion cientifica; estado/nota vacios. Serie auxiliar (verificar fuente). | https://doi.org/10.5281/zenodo.21509581
FAB111_5E+5 | FABEST | 42CrMo4+QT | FAB111 | Axial | Unnotched hourglass bar | 0 | 407.385 | 16 | 500000 |  |  | PUNTO_CURVA_NO_ENSAYO | OTRAS_CONDICIONES | EXCLUIDO_O_REVISION | Identificador en notacion cientifica; estado/nota vacios. Serie auxiliar (verificar fuente). | https://doi.org/10.5281/zenodo.21509581
FAB111_1E+6 | FABEST | 42CrMo4+QT | FAB111 | Axial | Unnotched hourglass bar | 0 | 381.9091 | 16 | 1000000 |  |  | PUNTO_CURVA_NO_ENSAYO | OTRAS_CONDICIONES | EXCLUIDO_O_REVISION | Identificador en notacion cientifica; estado/nota vacios. Serie auxiliar (verificar fuente). | https://doi.org/10.5281/zenodo.21509581
FAB111_2E+6 | FABEST | 42CrMo4+QT | FAB111 | Axial | Unnotched hourglass bar | 0 | 358.0263 | 16 | 2000000 |  |  | PUNTO_CURVA_NO_ENSAYO | OTRAS_CONDICIONES | EXCLUIDO_O_REVISION | Identificador en notacion cientifica; estado/nota vacios. Serie auxiliar (verificar fuente). | https://doi.org/10.5281/zenodo.21509581
FAB111_5E+6 | FABEST | 42CrMo4+QT | FAB111 | Axial | Unnotched hourglass bar | 0 | 328.7315 | 16 | 5000000 |  |  | PUNTO_CURVA_NO_ENSAYO | OTRAS_CONDICIONES | EXCLUIDO_O_REVISION | Identificador en notacion cientifica; estado/nota vacios. Serie auxiliar (verificar fuente). | https://doi.org/10.5281/zenodo.21509581
FAB111_1E+7 | FABEST | 42CrMo4+QT | FAB111 | Axial | Unnotched hourglass bar | 0 | 308.1742 | 16 | 10000000 |  |  | PUNTO_CURVA_NO_ENSAYO | OTRAS_CONDICIONES | EXCLUIDO_O_REVISION | Identificador en notacion cientifica; estado/nota vacios. Serie auxiliar (verificar fuente). | https://doi.org/10.5281/zenodo.21509581
FAB111_2E+7 | FABEST | 42CrMo4+QT | FAB111 | Axial | Unnotched hourglass bar | 0 | 288.9025 | 16 | 20000000 |  |  | PUNTO_CURVA_NO_ENSAYO | OTRAS_CONDICIONES | EXCLUIDO_O_REVISION | Identificador en notacion cientifica; estado/nota vacios. Serie auxiliar (verificar fuente). | https://doi.org/10.5281/zenodo.21509581
FAB111_5E+7 | FABEST | 42CrMo4+QT | FAB111 | Axial | Unnotched hourglass bar | 0 | 265.2636 | 16 | 50000000 |  |  | PUNTO_CURVA_NO_ENSAYO | OTRAS_CONDICIONES | EXCLUIDO_O_REVISION | Identificador en notacion cientifica; estado/nota vacios. Serie auxiliar (verificar fuente). | https://doi.org/10.5281/zenodo.21509581
FAB111_1E+8 | FABEST | 42CrMo4+QT | FAB111 | Axial | Unnotched hourglass bar | 0 | 248.6753 | 16 | 100000000 |  |  | PUNTO_CURVA_NO_ENSAYO | OTRAS_CONDICIONES | EXCLUIDO_O_REVISION | Identificador en notacion cientifica; estado/nota vacios. Serie auxiliar (verificar fuente). | https://doi.org/10.5281/zenodo.21509581
FAB111_1E+3 | FABEST | 42CrMo4+QT | FAB111 | Axial | Unnotched hourglass bar | 0 | 1504.54 | 16 | 1000 |  |  | PUNTO_CURVA_NO_ENSAYO | OTRAS_CONDICIONES | EXCLUIDO_O_REVISION | Identificador en notacion cientifica; estado/nota vacios. Serie auxiliar (verificar fuente). | https://doi.org/10.5281/zenodo.21509581
FAB111_2E+3 | FABEST | 42CrMo4+QT | FAB111 | Axial | Unnotched hourglass bar | 0 | 1125.346 | 16 | 2000 |  |  | PUNTO_CURVA_NO_ENSAYO | OTRAS_CONDICIONES | EXCLUIDO_O_REVISION | Identificador en notacion cientifica; estado/nota vacios. Serie auxiliar (verificar fuente). | https://doi.org/10.5281/zenodo.21509581
FAB111_5E+3 | FABEST | 42CrMo4+QT | FAB111 | Axial | Unnotched hourglass bar | 0 | 800.9132 | 16 | 5000 |  |  | PUNTO_CURVA_NO_ENSAYO | OTRAS_CONDICIONES | EXCLUIDO_O_REVISION | Identificador en notacion cientifica; estado/nota vacios. Serie auxiliar (verificar fuente). | https://doi.org/10.5281/zenodo.21509581
FAB111_1E+4 | FABEST | 42CrMo4+QT | FAB111 | Axial | Unnotched hourglass bar | 0 | 651.6913 | 16 | 10000 |  |  | PUNTO_CURVA_NO_ENSAYO | OTRAS_CONDICIONES | EXCLUIDO_O_REVISION | Identificador en notacion cientifica; estado/nota vacios. Serie auxiliar (verificar fuente). | https://doi.org/10.5281/zenodo.21509581
FAB111_2E+4 | FABEST | 42CrMo4+QT | FAB111 | Axial | Unnotched hourglass bar | 0 | 559.9539 | 16 | 20000 |  |  | PUNTO_CURVA_NO_ENSAYO | OTRAS_CONDICIONES | EXCLUIDO_O_REVISION | Identificador en notacion cientifica; estado/nota vacios. Serie auxiliar (verificar fuente). | https://doi.org/10.5281/zenodo.21509581
FAB111_5E+4 | FABEST | 42CrMo4+QT | FAB111 | Axial | Unnotched hourglass bar | 0 | 495.548 | 16 | 50000 |  |  | PUNTO_CURVA_NO_ENSAYO | OTRAS_CONDICIONES | EXCLUIDO_O_REVISION | Identificador en notacion cientifica; estado/nota vacios. Serie auxiliar (verificar fuente). | https://doi.org/10.5281/zenodo.21509581
FAB111_1E+5 | FABEST | 42CrMo4+QT | FAB111 | Axial | Unnotched hourglass bar | 0 | 471.8379 | 16 | 100000 |  |  | PUNTO_CURVA_NO_ENSAYO | OTRAS_CONDICIONES | EXCLUIDO_O_REVISION | Identificador en notacion cientifica; estado/nota vacios. Serie auxiliar (verificar fuente). | https://doi.org/10.5281/zenodo.21509581
FAB111_2E+5 | FABEST | 42CrMo4+QT | FAB111 | Axial | Unnotched hourglass bar | 0 | 459.4585 | 16 | 200000 |  |  | PUNTO_CURVA_NO_ENSAYO | OTRAS_CONDICIONES | EXCLUIDO_O_REVISION | Identificador en notacion cientifica; estado/nota vacios. Serie auxiliar (verificar fuente). | https://doi.org/10.5281/zenodo.21509581
FAB111_5E+5 | FABEST | 42CrMo4+QT | FAB111 | Axial | Unnotched hourglass bar | 0 | 451.845 | 16 | 500000 |  |  | PUNTO_CURVA_NO_ENSAYO | OTRAS_CONDICIONES | EXCLUIDO_O_REVISION | Identificador en notacion cientifica; estado/nota vacios. Serie auxiliar (verificar fuente). | https://doi.org/10.5281/zenodo.21509581
FAB111_1E+6 | FABEST | 42CrMo4+QT | FAB111 | Axial | Unnotched hourglass bar | 0 | 449.2746 | 16 | 1000000 |  |  | PUNTO_CURVA_NO_ENSAYO | OTRAS_CONDICIONES | EXCLUIDO_O_REVISION | Identificador en notacion cientifica; estado/nota vacios. Serie auxiliar (verificar fuente). | https://doi.org/10.5281/zenodo.21509581
FAB111_2E+6 | FABEST | 42CrMo4+QT | FAB111 | Axial | Unnotched hourglass bar | 0 | 447.983 | 16 | 2000000 |  |  | PUNTO_CURVA_NO_ENSAYO | OTRAS_CONDICIONES | EXCLUIDO_O_REVISION | Identificador en notacion cientifica; estado/nota vacios. Serie auxiliar (verificar fuente). | https://doi.org/10.5281/zenodo.21509581
FAB111_5E+6 | FABEST | 42CrMo4+QT | FAB111 | Axial | Unnotched hourglass bar | 0 | 447.2061 | 16 | 5000000 |  |  | PUNTO_CURVA_NO_ENSAYO | OTRAS_CONDICIONES | EXCLUIDO_O_REVISION | Identificador en notacion cientifica; estado/nota vacios. Serie auxiliar (verificar fuente). | https://doi.org/10.5281/zenodo.21509581
FAB111_1E+7 | FABEST | 42CrMo4+QT | FAB111 | Axial | Unnotched hourglass bar | 0 | 446.9467 | 16 | 10000000 |  |  | PUNTO_CURVA_NO_ENSAYO | OTRAS_CONDICIONES | EXCLUIDO_O_REVISION | Identificador en notacion cientifica; estado/nota vacios. Serie auxiliar (verificar fuente). | https://doi.org/10.5281/zenodo.21509581
FAB111_2E+7 | FABEST | 42CrMo4+QT | FAB111 | Axial | Unnotched hourglass bar | 0 | 446.817 | 16 | 20000000 |  |  | PUNTO_CURVA_NO_ENSAYO | OTRAS_CONDICIONES | EXCLUIDO_O_REVISION | Identificador en notacion cientifica; estado/nota vacios. Serie auxiliar (verificar fuente). | https://doi.org/10.5281/zenodo.21509581
FAB111_5E+7 | FABEST | 42CrMo4+QT | FAB111 | Axial | Unnotched hourglass bar | 0 | 446.7391 | 16 | 50000000 |  |  | PUNTO_CURVA_NO_ENSAYO | OTRAS_CONDICIONES | EXCLUIDO_O_REVISION | Identificador en notacion cientifica; estado/nota vacios. Serie auxiliar (verificar fuente). | https://doi.org/10.5281/zenodo.21509581
FAB111_1E+8 | FABEST | 42CrMo4+QT | FAB111 | Axial | Unnotched hourglass bar | 0 | 446.7132 | 16 | 100000000 |  |  | PUNTO_CURVA_NO_ENSAYO | OTRAS_CONDICIONES | EXCLUIDO_O_REVISION | Identificador en notacion cientifica; estado/nota vacios. Serie auxiliar (verificar fuente). | https://doi.org/10.5281/zenodo.21509581
FAB111_1E+3 | FABEST | 42CrMo4+QT | FAB111 | Axial | Unnotched hourglass bar | 0 | 676.1619 | 16 | 1000 |  |  | PUNTO_CURVA_NO_ENSAYO | OTRAS_CONDICIONES | EXCLUIDO_O_REVISION | Identificador en notacion cientifica; estado/nota vacios. Serie auxiliar (verificar fuente). | https://doi.org/10.5281/zenodo.21509581
FAB111_2E+3 | FABEST | 42CrMo4+QT | FAB111 | Axial | Unnotched hourglass bar | 0 | 645.7186 | 16 | 2000 |  |  | PUNTO_CURVA_NO_ENSAYO | OTRAS_CONDICIONES | EXCLUIDO_O_REVISION | Identificador en notacion cientifica; estado/nota vacios. Serie auxiliar (verificar fuente). | https://doi.org/10.5281/zenodo.21509581
FAB111_5E+3 | FABEST | 42CrMo4+QT | FAB111 | Axial | Unnotched hourglass bar | 0 | 605.4749 | 16 | 5000 |  |  | PUNTO_CURVA_NO_ENSAYO | OTRAS_CONDICIONES | EXCLUIDO_O_REVISION | Identificador en notacion cientifica; estado/nota vacios. Serie auxiliar (verificar fuente). | https://doi.org/10.5281/zenodo.21509581
FAB111_1E+4 | FABEST | 42CrMo4+QT | FAB111 | Axial | Unnotched hourglass bar | 0 | 575.0316 | 16 | 10000 |  |  | PUNTO_CURVA_NO_ENSAYO | OTRAS_CONDICIONES | EXCLUIDO_O_REVISION | Identificador en notacion cientifica; estado/nota vacios. Serie auxiliar (verificar fuente). | https://doi.org/10.5281/zenodo.21509581
FAB111_2E+4 | FABEST | 42CrMo4+QT | FAB111 | Axial | Unnotched hourglass bar | 0 | 544.5883 | 16 | 20000 |  |  | PUNTO_CURVA_NO_ENSAYO | OTRAS_CONDICIONES | EXCLUIDO_O_REVISION | Identificador en notacion cientifica; estado/nota vacios. Serie auxiliar (verificar fuente). | https://doi.org/10.5281/zenodo.21509581
FAB111_5E+4 | FABEST | 42CrMo4+QT | FAB111 | Axial | Unnotched hourglass bar | 0 | 504.3446 | 16 | 50000 |  |  | PUNTO_CURVA_NO_ENSAYO | OTRAS_CONDICIONES | EXCLUIDO_O_REVISION | Identificador en notacion cientifica; estado/nota vacios. Serie auxiliar (verificar fuente). | https://doi.org/10.5281/zenodo.21509581
FAB111_1E+5 | FABEST | 42CrMo4+QT | FAB111 | Axial | Unnotched hourglass bar | 0 | 473.9013 | 16 | 100000 |  |  | PUNTO_CURVA_NO_ENSAYO | OTRAS_CONDICIONES | EXCLUIDO_O_REVISION | Identificador en notacion cientifica; estado/nota vacios. Serie auxiliar (verificar fuente). | https://doi.org/10.5281/zenodo.21509581
FAB111_2E+5 | FABEST | 42CrMo4+QT | FAB111 | Axial | Unnotched hourglass bar | 0 | 443.4581 | 16 | 200000 |  |  | PUNTO_CURVA_NO_ENSAYO | OTRAS_CONDICIONES | EXCLUIDO_O_REVISION | Identificador en notacion cientifica; estado/nota vacios. Serie auxiliar (verificar fuente). | https://doi.org/10.5281/zenodo.21509581
FAB111_5E+5 | FABEST | 42CrMo4+QT | FAB111 | Axial | Unnotched hourglass bar | 0 | 403.2143 | 16 | 500000 |  |  | PUNTO_CURVA_NO_ENSAYO | OTRAS_CONDICIONES | EXCLUIDO_O_REVISION | Identificador en notacion cientifica; estado/nota vacios. Serie auxiliar (verificar fuente). | https://doi.org/10.5281/zenodo.21509581
FAB111_1E+6 | FABEST | 42CrMo4+QT | FAB111 | Axial | Unnotched hourglass bar | 0 | 372.771 | 16 | 1000000 |  |  | PUNTO_CURVA_NO_ENSAYO | OTRAS_CONDICIONES | EXCLUIDO_O_REVISION | Identificador en notacion cientifica; estado/nota vacios. Serie auxiliar (verificar fuente). | https://doi.org/10.5281/zenodo.21509581
FAB111_2E+6 | FABEST | 42CrMo4+QT | FAB111 | Axial | Unnotched hourglass bar | 0 | 342.3278 | 16 | 2000000 |  |  | PUNTO_CURVA_NO_ENSAYO | OTRAS_CONDICIONES | EXCLUIDO_O_REVISION | Identificador en notacion cientifica; estado/nota vacios. Serie auxiliar (verificar fuente). | https://doi.org/10.5281/zenodo.21509581
FAB111_5E+6 | FABEST | 42CrMo4+QT | FAB111 | Axial | Unnotched hourglass bar | 0 | 302.084 | 16 | 5000000 |  |  | PUNTO_CURVA_NO_ENSAYO | OTRAS_CONDICIONES | EXCLUIDO_O_REVISION | Identificador en notacion cientifica; estado/nota vacios. Serie auxiliar (verificar fuente). | https://doi.org/10.5281/zenodo.21509581
FAB111_1E+7 | FABEST | 42CrMo4+QT | FAB111 | Axial | Unnotched hourglass bar | 0 | 271.6407 | 16 | 10000000 |  |  | PUNTO_CURVA_NO_ENSAYO | OTRAS_CONDICIONES | EXCLUIDO_O_REVISION | Identificador en notacion cientifica; estado/nota vacios. Serie auxiliar (verificar fuente). | https://doi.org/10.5281/zenodo.21509581
FAB111_2E+7 | FABEST | 42CrMo4+QT | FAB111 | Axial | Unnotched hourglass bar | 0 | 241.1975 | 16 | 20000000 |  |  | PUNTO_CURVA_NO_ENSAYO | OTRAS_CONDICIONES | EXCLUIDO_O_REVISION | Identificador en notacion cientifica; estado/nota vacios. Serie auxiliar (verificar fuente). | https://doi.org/10.5281/zenodo.21509581
FAB111_5E+7 | FABEST | 42CrMo4+QT | FAB111 | Axial | Unnotched hourglass bar | 0 | 200.9537 | 16 | 50000000 |  |  | PUNTO_CURVA_NO_ENSAYO | OTRAS_CONDICIONES | EXCLUIDO_O_REVISION | Identificador en notacion cientifica; estado/nota vacios. Serie auxiliar (verificar fuente). | https://doi.org/10.5281/zenodo.21509581
FAB111_1E+8 | FABEST | 42CrMo4+QT | FAB111 | Axial | Unnotched hourglass bar | 0 | 170.5104 | 16 | 100000000 |  |  | PUNTO_CURVA_NO_ENSAYO | OTRAS_CONDICIONES | EXCLUIDO_O_REVISION | Identificador en notacion cientifica; estado/nota vacios. Serie auxiliar (verificar fuente). | https://doi.org/10.5281/zenodo.21509581
FAB112_7 | FABEST | 42CrMo4+QT | FAB112 | Axial | Unnotched hourglass bar | 0.3 | 360 | 20 | 156149 | finished |  | ESTADO_INDETERMINADO | OTRAS_CONDICIONES | EXCLUIDO_O_REVISION | Estado de ensayo sin descripcion concluyente del mecanismo de terminacion. | https://doi.org/10.5281/zenodo.21509581
FAB112_46 | FABEST | 42CrMo4+QT | FAB112 | Axial | Unnotched hourglass bar | 0.3 | 354 | 20 | 223770 | finished |  | ESTADO_INDETERMINADO | OTRAS_CONDICIONES | EXCLUIDO_O_REVISION | Estado de ensayo sin descripcion concluyente del mecanismo de terminacion. | https://doi.org/10.5281/zenodo.21509581
FAB112_6 | FABEST | 42CrMo4+QT | FAB112 | Axial | Unnotched hourglass bar | 0.3 | 360 | 20 | 257656 | finished |  | ESTADO_INDETERMINADO | OTRAS_CONDICIONES | EXCLUIDO_O_REVISION | Estado de ensayo sin descripcion concluyente del mecanismo de terminacion. | https://doi.org/10.5281/zenodo.21509581
FAB112_38 | FABEST | 42CrMo4+QT | FAB112 | Axial | Unnotched hourglass bar | 0.3 | 350 | 20 | 788823 | finished |  | ESTADO_INDETERMINADO | OTRAS_CONDICIONES | EXCLUIDO_O_REVISION | Estado de ensayo sin descripcion concluyente del mecanismo de terminacion. | https://doi.org/10.5281/zenodo.21509581
FAB112_19 | FABEST | 42CrMo4+QT | FAB112 | Axial | Unnotched hourglass bar | 0.3 | 340 | 20 | 1502308 | finished |  | ESTADO_INDETERMINADO | OTRAS_CONDICIONES | EXCLUIDO_O_REVISION | Estado de ensayo sin descripcion concluyente del mecanismo de terminacion. | https://doi.org/10.5281/zenodo.21509581
FAB112_54 | FABEST | 42CrMo4+QT | FAB112 | Axial | Unnotched hourglass bar | 0.3 | 354 | 20 | 1839930 | finished |  | ESTADO_INDETERMINADO | OTRAS_CONDICIONES | EXCLUIDO_O_REVISION | Estado de ensayo sin descripcion concluyente del mecanismo de terminacion. | https://doi.org/10.5281/zenodo.21509581
FAB112_40 | FABEST | 42CrMo4+QT | FAB112 | Axial | Unnotched hourglass bar | 0.3 | 360 | 20 | 3156184 | finished |  | ESTADO_INDETERMINADO | OTRAS_CONDICIONES | EXCLUIDO_O_REVISION | Estado de ensayo sin descripcion concluyente del mecanismo de terminacion. | https://doi.org/10.5281/zenodo.21509581
FAB112_17 | FABEST | 42CrMo4+QT | FAB112 | Axial | Unnotched hourglass bar | 0.3 | 345 | 20 | 4273063 | finished |  | ESTADO_INDETERMINADO | OTRAS_CONDICIONES | EXCLUIDO_O_REVISION | Estado de ensayo sin descripcion concluyente del mecanismo de terminacion. | https://doi.org/10.5281/zenodo.21509581
FAB112_13 | FABEST | 42CrMo4+QT | FAB112 | Axial | Unnotched hourglass bar | 0.3 | 346 | 20 | 5657738 | interrupted |  | CENSURA_CONFIRMABLE | OTRAS_CONDICIONES | EXCLUIDO_O_REVISION | Estado interrupted y ciclos registrados; verificar criterio de fin del ensayo. | https://doi.org/10.5281/zenodo.21509581
FAB112_1E+3 | FABEST | 42CrMo4+QT | FAB112 | Axial | Unnotched hourglass bar | 0.3 | 447.2216 | 20 | 1000 |  |  | PUNTO_CURVA_NO_ENSAYO | OTRAS_CONDICIONES | EXCLUIDO_O_REVISION | Identificador en notacion cientifica; estado/nota vacios. Serie auxiliar (verificar fuente). | https://doi.org/10.5281/zenodo.21509581
FAB112_2E+3 | FABEST | 42CrMo4+QT | FAB112 | Axial | Unnotched hourglass bar | 0.3 | 436.4495 | 20 | 2000 |  |  | PUNTO_CURVA_NO_ENSAYO | OTRAS_CONDICIONES | EXCLUIDO_O_REVISION | Identificador en notacion cientifica; estado/nota vacios. Serie auxiliar (verificar fuente). | https://doi.org/10.5281/zenodo.21509581
FAB112_5E+3 | FABEST | 42CrMo4+QT | FAB112 | Axial | Unnotched hourglass bar | 0.3 | 422.6067 | 20 | 5000 |  |  | PUNTO_CURVA_NO_ENSAYO | OTRAS_CONDICIONES | EXCLUIDO_O_REVISION | Identificador en notacion cientifica; estado/nota vacios. Serie auxiliar (verificar fuente). | https://doi.org/10.5281/zenodo.21509581
FAB112_1E+4 | FABEST | 42CrMo4+QT | FAB112 | Axial | Unnotched hourglass bar | 0.3 | 412.4275 | 20 | 10000 |  |  | PUNTO_CURVA_NO_ENSAYO | OTRAS_CONDICIONES | EXCLUIDO_O_REVISION | Identificador en notacion cientifica; estado/nota vacios. Serie auxiliar (verificar fuente). | https://doi.org/10.5281/zenodo.21509581
FAB112_2E+4 | FABEST | 42CrMo4+QT | FAB112 | Axial | Unnotched hourglass bar | 0.3 | 402.4934 | 20 | 20000 |  |  | PUNTO_CURVA_NO_ENSAYO | OTRAS_CONDICIONES | EXCLUIDO_O_REVISION | Identificador en notacion cientifica; estado/nota vacios. Serie auxiliar (verificar fuente). | https://doi.org/10.5281/zenodo.21509581
FAB112_5E+4 | FABEST | 42CrMo4+QT | FAB112 | Axial | Unnotched hourglass bar | 0.3 | 389.7276 | 20 | 50000 |  |  | PUNTO_CURVA_NO_ENSAYO | OTRAS_CONDICIONES | EXCLUIDO_O_REVISION | Identificador en notacion cientifica; estado/nota vacios. Serie auxiliar (verificar fuente). | https://doi.org/10.5281/zenodo.21509581
FAB112_1E+5 | FABEST | 42CrMo4+QT | FAB112 | Axial | Unnotched hourglass bar | 0.3 | 380.3404 | 20 | 100000 |  |  | PUNTO_CURVA_NO_ENSAYO | OTRAS_CONDICIONES | EXCLUIDO_O_REVISION | Identificador en notacion cientifica; estado/nota vacios. Serie auxiliar (verificar fuente). | https://doi.org/10.5281/zenodo.21509581
FAB112_2E+5 | FABEST | 42CrMo4+QT | FAB112 | Axial | Unnotched hourglass bar | 0.3 | 371.1792 | 20 | 200000 |  |  | PUNTO_CURVA_NO_ENSAYO | OTRAS_CONDICIONES | EXCLUIDO_O_REVISION | Identificador en notacion cientifica; estado/nota vacios. Serie auxiliar (verificar fuente). | https://doi.org/10.5281/zenodo.21509581
FAB112_5E+5 | FABEST | 42CrMo4+QT | FAB112 | Axial | Unnotched hourglass bar | 0.3 | 359.4066 | 20 | 500000 |  |  | PUNTO_CURVA_NO_ENSAYO | OTRAS_CONDICIONES | EXCLUIDO_O_REVISION | Identificador en notacion cientifica; estado/nota vacios. Serie auxiliar (verificar fuente). | https://doi.org/10.5281/zenodo.21509581
FAB112_1E+6 | FABEST | 42CrMo4+QT | FAB112 | Axial | Unnotched hourglass bar | 0.3 | 350.7496 | 20 | 1000000 |  |  | PUNTO_CURVA_NO_ENSAYO | OTRAS_CONDICIONES | EXCLUIDO_O_REVISION | Identificador en notacion cientifica; estado/nota vacios. Serie auxiliar (verificar fuente). | https://doi.org/10.5281/zenodo.21509581
FAB112_2E+6 | FABEST | 42CrMo4+QT | FAB112 | Axial | Unnotched hourglass bar | 0.3 | 342.3012 | 20 | 2000000 |  |  | PUNTO_CURVA_NO_ENSAYO | OTRAS_CONDICIONES | EXCLUIDO_O_REVISION | Identificador en notacion cientifica; estado/nota vacios. Serie auxiliar (verificar fuente). | https://doi.org/10.5281/zenodo.21509581
FAB112_5E+6 | FABEST | 42CrMo4+QT | FAB112 | Axial | Unnotched hourglass bar | 0.3 | 331.4445 | 20 | 5000000 |  |  | PUNTO_CURVA_NO_ENSAYO | OTRAS_CONDICIONES | EXCLUIDO_O_REVISION | Identificador en notacion cientifica; estado/nota vacios. Serie auxiliar (verificar fuente). | https://doi.org/10.5281/zenodo.21509581
FAB112_1E+7 | FABEST | 42CrMo4+QT | FAB112 | Axial | Unnotched hourglass bar | 0.3 | 323.4611 | 20 | 10000000 |  |  | PUNTO_CURVA_NO_ENSAYO | OTRAS_CONDICIONES | EXCLUIDO_O_REVISION | Identificador en notacion cientifica; estado/nota vacios. Serie auxiliar (verificar fuente). | https://doi.org/10.5281/zenodo.21509581
FAB112_2E+7 | FABEST | 42CrMo4+QT | FAB112 | Axial | Unnotched hourglass bar | 0.3 | 315.67 | 20 | 20000000 |  |  | PUNTO_CURVA_NO_ENSAYO | OTRAS_CONDICIONES | EXCLUIDO_O_REVISION | Identificador en notacion cientifica; estado/nota vacios. Serie auxiliar (verificar fuente). | https://doi.org/10.5281/zenodo.21509581
FAB112_5E+7 | FABEST | 42CrMo4+QT | FAB112 | Axial | Unnotched hourglass bar | 0.3 | 305.6579 | 20 | 50000000 |  |  | PUNTO_CURVA_NO_ENSAYO | OTRAS_CONDICIONES | EXCLUIDO_O_REVISION | Identificador en notacion cientifica; estado/nota vacios. Serie auxiliar (verificar fuente). | https://doi.org/10.5281/zenodo.21509581
FAB112_1E+8 | FABEST | 42CrMo4+QT | FAB112 | Axial | Unnotched hourglass bar | 0.3 | 298.2956 | 20 | 100000000 |  |  | PUNTO_CURVA_NO_ENSAYO | OTRAS_CONDICIONES | EXCLUIDO_O_REVISION | Identificador en notacion cientifica; estado/nota vacios. Serie auxiliar (verificar fuente). | https://doi.org/10.5281/zenodo.21509581
FAB112_1E+3 | FABEST | 42CrMo4+QT | FAB112 | Axial | Unnotched hourglass bar | 0.3 | 643.2047 | 20 | 1000 |  |  | PUNTO_CURVA_NO_ENSAYO | OTRAS_CONDICIONES | EXCLUIDO_O_REVISION | Identificador en notacion cientifica; estado/nota vacios. Serie auxiliar (verificar fuente). | https://doi.org/10.5281/zenodo.21509581
FAB112_2E+3 | FABEST | 42CrMo4+QT | FAB112 | Axial | Unnotched hourglass bar | 0.3 | 571.4874 | 20 | 2000 |  |  | PUNTO_CURVA_NO_ENSAYO | OTRAS_CONDICIONES | EXCLUIDO_O_REVISION | Identificador en notacion cientifica; estado/nota vacios. Serie auxiliar (verificar fuente). | https://doi.org/10.5281/zenodo.21509581
FAB112_5E+3 | FABEST | 42CrMo4+QT | FAB112 | Axial | Unnotched hourglass bar | 0.3 | 493.0258 | 20 | 5000 |  |  | PUNTO_CURVA_NO_ENSAYO | OTRAS_CONDICIONES | EXCLUIDO_O_REVISION | Identificador en notacion cientifica; estado/nota vacios. Serie auxiliar (verificar fuente). | https://doi.org/10.5281/zenodo.21509581
FAB112_1E+4 | FABEST | 42CrMo4+QT | FAB112 | Axial | Unnotched hourglass bar | 0.3 | 446.19 | 20 | 10000 |  |  | PUNTO_CURVA_NO_ENSAYO | OTRAS_CONDICIONES | EXCLUIDO_O_REVISION | Identificador en notacion cientifica; estado/nota vacios. Serie auxiliar (verificar fuente). | https://doi.org/10.5281/zenodo.21509581
FAB112_2E+4 | FABEST | 42CrMo4+QT | FAB112 | Axial | Unnotched hourglass bar | 0.3 | 410.3877 | 20 | 20000 |  |  | PUNTO_CURVA_NO_ENSAYO | OTRAS_CONDICIONES | EXCLUIDO_O_REVISION | Identificador en notacion cientifica; estado/nota vacios. Serie auxiliar (verificar fuente). | https://doi.org/10.5281/zenodo.21509581
FAB112_5E+4 | FABEST | 42CrMo4+QT | FAB112 | Axial | Unnotched hourglass bar | 0.3 | 379.1555 | 20 | 50000 |  |  | PUNTO_CURVA_NO_ENSAYO | OTRAS_CONDICIONES | EXCLUIDO_O_REVISION | Identificador en notacion cientifica; estado/nota vacios. Serie auxiliar (verificar fuente). | https://doi.org/10.5281/zenodo.21509581
FAB112_1E+5 | FABEST | 42CrMo4+QT | FAB112 | Axial | Unnotched hourglass bar | 0.3 | 365.4925 | 20 | 100000 |  |  | PUNTO_CURVA_NO_ENSAYO | OTRAS_CONDICIONES | EXCLUIDO_O_REVISION | Identificador en notacion cientifica; estado/nota vacios. Serie auxiliar (verificar fuente). | https://doi.org/10.5281/zenodo.21509581
FAB112_2E+5 | FABEST | 42CrMo4+QT | FAB112 | Axial | Unnotched hourglass bar | 0.3 | 357.6748 | 20 | 200000 |  |  | PUNTO_CURVA_NO_ENSAYO | OTRAS_CONDICIONES | EXCLUIDO_O_REVISION | Identificador en notacion cientifica; estado/nota vacios. Serie auxiliar (verificar fuente). | https://doi.org/10.5281/zenodo.21509581
FAB112_5E+5 | FABEST | 42CrMo4+QT | FAB112 | Axial | Unnotched hourglass bar | 0.3 | 352.5792 | 20 | 500000 |  |  | PUNTO_CURVA_NO_ENSAYO | OTRAS_CONDICIONES | EXCLUIDO_O_REVISION | Identificador en notacion cientifica; estado/nota vacios. Serie auxiliar (verificar fuente). | https://doi.org/10.5281/zenodo.21509581
FAB112_1E+6 | FABEST | 42CrMo4+QT | FAB112 | Axial | Unnotched hourglass bar | 0.3 | 350.803 | 20 | 1000000 |  |  | PUNTO_CURVA_NO_ENSAYO | OTRAS_CONDICIONES | EXCLUIDO_O_REVISION | Identificador en notacion cientifica; estado/nota vacios. Serie auxiliar (verificar fuente). | https://doi.org/10.5281/zenodo.21509581
FAB112_2E+6 | FABEST | 42CrMo4+QT | FAB112 | Axial | Unnotched hourglass bar | 0.3 | 349.8992 | 20 | 2000000 |  |  | PUNTO_CURVA_NO_ENSAYO | OTRAS_CONDICIONES | EXCLUIDO_O_REVISION | Identificador en notacion cientifica; estado/nota vacios. Serie auxiliar (verificar fuente). | https://doi.org/10.5281/zenodo.21509581
FAB112_5E+6 | FABEST | 42CrMo4+QT | FAB112 | Axial | Unnotched hourglass bar | 0.3 | 349.3518 | 20 | 5000000 |  |  | PUNTO_CURVA_NO_ENSAYO | OTRAS_CONDICIONES | EXCLUIDO_O_REVISION | Identificador en notacion cientifica; estado/nota vacios. Serie auxiliar (verificar fuente). | https://doi.org/10.5281/zenodo.21509581
FAB112_1E+7 | FABEST | 42CrMo4+QT | FAB112 | Axial | Unnotched hourglass bar | 0.3 | 349.1684 | 20 | 10000000 |  |  | PUNTO_CURVA_NO_ENSAYO | OTRAS_CONDICIONES | EXCLUIDO_O_REVISION | Identificador en notacion cientifica; estado/nota vacios. Serie auxiliar (verificar fuente). | https://doi.org/10.5281/zenodo.21509581
FAB112_2E+7 | FABEST | 42CrMo4+QT | FAB112 | Axial | Unnotched hourglass bar | 0.3 | 349.0766 | 20 | 20000000 |  |  | PUNTO_CURVA_NO_ENSAYO | OTRAS_CONDICIONES | EXCLUIDO_O_REVISION | Identificador en notacion cientifica; estado/nota vacios. Serie auxiliar (verificar fuente). | https://doi.org/10.5281/zenodo.21509581
FAB112_5E+7 | FABEST | 42CrMo4+QT | FAB112 | Axial | Unnotched hourglass bar | 0.3 | 349.0214 | 20 | 50000000 |  |  | PUNTO_CURVA_NO_ENSAYO | OTRAS_CONDICIONES | EXCLUIDO_O_REVISION | Identificador en notacion cientifica; estado/nota vacios. Serie auxiliar (verificar fuente). | https://doi.org/10.5281/zenodo.21509581
FAB112_1E+8 | FABEST | 42CrMo4+QT | FAB112 | Axial | Unnotched hourglass bar | 0.3 | 349.003 | 20 | 100000000 |  |  | PUNTO_CURVA_NO_ENSAYO | OTRAS_CONDICIONES | EXCLUIDO_O_REVISION | Identificador en notacion cientifica; estado/nota vacios. Serie auxiliar (verificar fuente). | https://doi.org/10.5281/zenodo.21509581
FAB112_1E+3 | FABEST | 42CrMo4+QT | FAB112 | Axial | Unnotched hourglass bar | 0.3 | 436.0087 | 20 | 1000 |  |  | PUNTO_CURVA_NO_ENSAYO | OTRAS_CONDICIONES | EXCLUIDO_O_REVISION | Identificador en notacion cientifica; estado/nota vacios. Serie auxiliar (verificar fuente). | https://doi.org/10.5281/zenodo.21509581
FAB112_2E+3 | FABEST | 42CrMo4+QT | FAB112 | Axial | Unnotched hourglass bar | 0.3 | 427.4612 | 20 | 2000 |  |  | PUNTO_CURVA_NO_ENSAYO | OTRAS_CONDICIONES | EXCLUIDO_O_REVISION | Identificador en notacion cientifica; estado/nota vacios. Serie auxiliar (verificar fuente). | https://doi.org/10.5281/zenodo.21509581
FAB112_5E+3 | FABEST | 42CrMo4+QT | FAB112 | Axial | Unnotched hourglass bar | 0.3 | 416.1621 | 20 | 5000 |  |  | PUNTO_CURVA_NO_ENSAYO | OTRAS_CONDICIONES | EXCLUIDO_O_REVISION | Identificador en notacion cientifica; estado/nota vacios. Serie auxiliar (verificar fuente). | https://doi.org/10.5281/zenodo.21509581
FAB112_1E+4 | FABEST | 42CrMo4+QT | FAB112 | Axial | Unnotched hourglass bar | 0.3 | 407.6146 | 20 | 10000 |  |  | PUNTO_CURVA_NO_ENSAYO | OTRAS_CONDICIONES | EXCLUIDO_O_REVISION | Identificador en notacion cientifica; estado/nota vacios. Serie auxiliar (verificar fuente). | https://doi.org/10.5281/zenodo.21509581
FAB112_2E+4 | FABEST | 42CrMo4+QT | FAB112 | Axial | Unnotched hourglass bar | 0.3 | 399.0671 | 20 | 20000 |  |  | PUNTO_CURVA_NO_ENSAYO | OTRAS_CONDICIONES | EXCLUIDO_O_REVISION | Identificador en notacion cientifica; estado/nota vacios. Serie auxiliar (verificar fuente). | https://doi.org/10.5281/zenodo.21509581
FAB112_5E+4 | FABEST | 42CrMo4+QT | FAB112 | Axial | Unnotched hourglass bar | 0.3 | 387.768 | 20 | 50000 |  |  | PUNTO_CURVA_NO_ENSAYO | OTRAS_CONDICIONES | EXCLUIDO_O_REVISION | Identificador en notacion cientifica; estado/nota vacios. Serie auxiliar (verificar fuente). | https://doi.org/10.5281/zenodo.21509581
FAB112_1E+5 | FABEST | 42CrMo4+QT | FAB112 | Axial | Unnotched hourglass bar | 0.3 | 379.2205 | 20 | 100000 |  |  | PUNTO_CURVA_NO_ENSAYO | OTRAS_CONDICIONES | EXCLUIDO_O_REVISION | Identificador en notacion cientifica; estado/nota vacios. Serie auxiliar (verificar fuente). | https://doi.org/10.5281/zenodo.21509581
FAB112_2E+5 | FABEST | 42CrMo4+QT | FAB112 | Axial | Unnotched hourglass bar | 0.3 | 370.6731 | 20 | 200000 |  |  | PUNTO_CURVA_NO_ENSAYO | OTRAS_CONDICIONES | EXCLUIDO_O_REVISION | Identificador en notacion cientifica; estado/nota vacios. Serie auxiliar (verificar fuente). | https://doi.org/10.5281/zenodo.21509581
FAB112_5E+5 | FABEST | 42CrMo4+QT | FAB112 | Axial | Unnotched hourglass bar | 0.3 | 359.3739 | 20 | 500000 |  |  | PUNTO_CURVA_NO_ENSAYO | OTRAS_CONDICIONES | EXCLUIDO_O_REVISION | Identificador en notacion cientifica; estado/nota vacios. Serie auxiliar (verificar fuente). | https://doi.org/10.5281/zenodo.21509581
FAB112_1E+6 | FABEST | 42CrMo4+QT | FAB112 | Axial | Unnotched hourglass bar | 0.3 | 350.8264 | 20 | 1000000 |  |  | PUNTO_CURVA_NO_ENSAYO | OTRAS_CONDICIONES | EXCLUIDO_O_REVISION | Identificador en notacion cientifica; estado/nota vacios. Serie auxiliar (verificar fuente). | https://doi.org/10.5281/zenodo.21509581
FAB112_2E+6 | FABEST | 42CrMo4+QT | FAB112 | Axial | Unnotched hourglass bar | 0.3 | 342.279 | 20 | 2000000 |  |  | PUNTO_CURVA_NO_ENSAYO | OTRAS_CONDICIONES | EXCLUIDO_O_REVISION | Identificador en notacion cientifica; estado/nota vacios. Serie auxiliar (verificar fuente). | https://doi.org/10.5281/zenodo.21509581
FAB112_5E+6 | FABEST | 42CrMo4+QT | FAB112 | Axial | Unnotched hourglass bar | 0.3 | 330.9798 | 20 | 5000000 |  |  | PUNTO_CURVA_NO_ENSAYO | OTRAS_CONDICIONES | EXCLUIDO_O_REVISION | Identificador en notacion cientifica; estado/nota vacios. Serie auxiliar (verificar fuente). | https://doi.org/10.5281/zenodo.21509581
FAB112_1E+7 | FABEST | 42CrMo4+QT | FAB112 | Axial | Unnotched hourglass bar | 0.3 | 322.4324 | 20 | 10000000 |  |  | PUNTO_CURVA_NO_ENSAYO | OTRAS_CONDICIONES | EXCLUIDO_O_REVISION | Identificador en notacion cientifica; estado/nota vacios. Serie auxiliar (verificar fuente). | https://doi.org/10.5281/zenodo.21509581
FAB112_2E+7 | FABEST | 42CrMo4+QT | FAB112 | Axial | Unnotched hourglass bar | 0.3 | 313.8849 | 20 | 20000000 |  |  | PUNTO_CURVA_NO_ENSAYO | OTRAS_CONDICIONES | EXCLUIDO_O_REVISION | Identificador en notacion cientifica; estado/nota vacios. Serie auxiliar (verificar fuente). | https://doi.org/10.5281/zenodo.21509581
FAB112_5E+7 | FABEST | 42CrMo4+QT | FAB112 | Axial | Unnotched hourglass bar | 0.3 | 302.5857 | 20 | 50000000 |  |  | PUNTO_CURVA_NO_ENSAYO | OTRAS_CONDICIONES | EXCLUIDO_O_REVISION | Identificador en notacion cientifica; estado/nota vacios. Serie auxiliar (verificar fuente). | https://doi.org/10.5281/zenodo.21509581
FAB112_1E+8 | FABEST | 42CrMo4+QT | FAB112 | Axial | Unnotched hourglass bar | 0.3 | 294.0383 | 20 | 100000000 |  |  | PUNTO_CURVA_NO_ENSAYO | OTRAS_CONDICIONES | EXCLUIDO_O_REVISION | Identificador en notacion cientifica; estado/nota vacios. Serie auxiliar (verificar fuente). | https://doi.org/10.5281/zenodo.21509581
FAB113_21 | FABEST | 42CrMo4+QT | FAB113 | Axial | Unnotched hourglass bar | -2 | 725 | 10 | 21443 | finished |  | ESTADO_INDETERMINADO | OTRAS_CONDICIONES | EXCLUIDO_O_REVISION | Estado de ensayo sin descripcion concluyente del mecanismo de terminacion. | https://doi.org/10.5281/zenodo.21509581
FAB113_37 | FABEST | 42CrMo4+QT | FAB113 | Axial | Unnotched hourglass bar | -2 | 690 | 10 | 28392 | finished |  | ESTADO_INDETERMINADO | OTRAS_CONDICIONES | EXCLUIDO_O_REVISION | Estado de ensayo sin descripcion concluyente del mecanismo de terminacion. | https://doi.org/10.5281/zenodo.21509581
FAB113_43 | FABEST | 42CrMo4+QT | FAB113 | Axial | Unnotched hourglass bar | -2 | 690 | 10 | 36481 | finished |  | ESTADO_INDETERMINADO | OTRAS_CONDICIONES | EXCLUIDO_O_REVISION | Estado de ensayo sin descripcion concluyente del mecanismo de terminacion. | https://doi.org/10.5281/zenodo.21509581
FAB113_15 | FABEST | 42CrMo4+QT | FAB113 | Axial | Unnotched hourglass bar | -2 | 665 | 10 | 52184 | finished |  | ESTADO_INDETERMINADO | OTRAS_CONDICIONES | EXCLUIDO_O_REVISION | Estado de ensayo sin descripcion concluyente del mecanismo de terminacion. | https://doi.org/10.5281/zenodo.21509581
FAB113_44 | FABEST | 42CrMo4+QT | FAB113 | Axial | Unnotched hourglass bar | -2 | 650 | 10 | 74415 | finished |  | ESTADO_INDETERMINADO | OTRAS_CONDICIONES | EXCLUIDO_O_REVISION | Estado de ensayo sin descripcion concluyente del mecanismo de terminacion. | https://doi.org/10.5281/zenodo.21509581
FAB113_3 | FABEST | 42CrMo4+QT | FAB113 | Axial | Unnotched hourglass bar | -2 | 600 | 10 | 93913 | finished |  | ESTADO_INDETERMINADO | OTRAS_CONDICIONES | EXCLUIDO_O_REVISION | Estado de ensayo sin descripcion concluyente del mecanismo de terminacion. | https://doi.org/10.5281/zenodo.21509581
FAB113_32 | FABEST | 42CrMo4+QT | FAB113 | Axial | Unnotched hourglass bar | -2 | 600 | 10 | 94019 | finished |  | ESTADO_INDETERMINADO | OTRAS_CONDICIONES | EXCLUIDO_O_REVISION | Estado de ensayo sin descripcion concluyente del mecanismo de terminacion. | https://doi.org/10.5281/zenodo.21509581
FAB113_53 | FABEST | 42CrMo4+QT | FAB113 | Axial | Unnotched hourglass bar | -2 | 550 | 10 | 164221 | finished |  | ESTADO_INDETERMINADO | OTRAS_CONDICIONES | EXCLUIDO_O_REVISION | Estado de ensayo sin descripcion concluyente del mecanismo de terminacion. | https://doi.org/10.5281/zenodo.21509581
FAB113_8 | FABEST | 42CrMo4+QT | FAB113 | Axial | Unnotched hourglass bar | -2 | 555 | 10 | 220183 | finished |  | ESTADO_INDETERMINADO | OTRAS_CONDICIONES | EXCLUIDO_O_REVISION | Estado de ensayo sin descripcion concluyente del mecanismo de terminacion. | https://doi.org/10.5281/zenodo.21509581
FAB113_26 | FABEST | 42CrMo4+QT | FAB113 | Axial | Unnotched hourglass bar | -2 | 550 | 10 | 856904 | finished |  | ESTADO_INDETERMINADO | OTRAS_CONDICIONES | EXCLUIDO_O_REVISION | Estado de ensayo sin descripcion concluyente del mecanismo de terminacion. | https://doi.org/10.5281/zenodo.21509581
FAB113_1E+3 | FABEST | 42CrMo4+QT | FAB113 | Axial | Unnotched hourglass bar | -2 | 993.5932 | 10 | 1000 |  |  | PUNTO_CURVA_NO_ENSAYO | OTRAS_CONDICIONES | EXCLUIDO_O_REVISION | Identificador en notacion cientifica; estado/nota vacios. Serie auxiliar (verificar fuente). | https://doi.org/10.5281/zenodo.21509581
FAB113_2E+3 | FABEST | 42CrMo4+QT | FAB113 | Axial | Unnotched hourglass bar | -2 | 924.4151 | 10 | 2000 |  |  | PUNTO_CURVA_NO_ENSAYO | OTRAS_CONDICIONES | EXCLUIDO_O_REVISION | Identificador en notacion cientifica; estado/nota vacios. Serie auxiliar (verificar fuente). | https://doi.org/10.5281/zenodo.21509581
FAB113_5E+3 | FABEST | 42CrMo4+QT | FAB113 | Axial | Unnotched hourglass bar | -2 | 840.3025 | 10 | 5000 |  |  | PUNTO_CURVA_NO_ENSAYO | OTRAS_CONDICIONES | EXCLUIDO_O_REVISION | Identificador en notacion cientifica; estado/nota vacios. Serie auxiliar (verificar fuente). | https://doi.org/10.5281/zenodo.21509581
FAB113_1E+4 | FABEST | 42CrMo4+QT | FAB113 | Axial | Unnotched hourglass bar | -2 | 781.7971 | 10 | 10000 |  |  | PUNTO_CURVA_NO_ENSAYO | OTRAS_CONDICIONES | EXCLUIDO_O_REVISION | Identificador en notacion cientifica; estado/nota vacios. Serie auxiliar (verificar fuente). | https://doi.org/10.5281/zenodo.21509581
FAB113_2E+4 | FABEST | 42CrMo4+QT | FAB113 | Axial | Unnotched hourglass bar | -2 | 727.3651 | 10 | 20000 |  |  | PUNTO_CURVA_NO_ENSAYO | OTRAS_CONDICIONES | EXCLUIDO_O_REVISION | Identificador en notacion cientifica; estado/nota vacios. Serie auxiliar (verificar fuente). | https://doi.org/10.5281/zenodo.21509581
FAB113_5E+4 | FABEST | 42CrMo4+QT | FAB113 | Axial | Unnotched hourglass bar | -2 | 661.1821 | 10 | 50000 |  |  | PUNTO_CURVA_NO_ENSAYO | OTRAS_CONDICIONES | EXCLUIDO_O_REVISION | Identificador en notacion cientifica; estado/nota vacios. Serie auxiliar (verificar fuente). | https://doi.org/10.5281/zenodo.21509581
FAB113_1E+5 | FABEST | 42CrMo4+QT | FAB113 | Axial | Unnotched hourglass bar | -2 | 615.1478 | 10 | 100000 |  |  | PUNTO_CURVA_NO_ENSAYO | OTRAS_CONDICIONES | EXCLUIDO_O_REVISION | Identificador en notacion cientifica; estado/nota vacios. Serie auxiliar (verificar fuente). | https://doi.org/10.5281/zenodo.21509581
FAB113_2E+5 | FABEST | 42CrMo4+QT | FAB113 | Axial | Unnotched hourglass bar | -2 | 572.3186 | 10 | 200000 |  |  | PUNTO_CURVA_NO_ENSAYO | OTRAS_CONDICIONES | EXCLUIDO_O_REVISION | Identificador en notacion cientifica; estado/nota vacios. Serie auxiliar (verificar fuente). | https://doi.org/10.5281/zenodo.21509581
FAB113_5E+5 | FABEST | 42CrMo4+QT | FAB113 | Axial | Unnotched hourglass bar | -2 | 520.2433 | 10 | 500000 |  |  | PUNTO_CURVA_NO_ENSAYO | OTRAS_CONDICIONES | EXCLUIDO_O_REVISION | Identificador en notacion cientifica; estado/nota vacios. Serie auxiliar (verificar fuente). | https://doi.org/10.5281/zenodo.21509581
FAB113_1E+6 | FABEST | 42CrMo4+QT | FAB113 | Axial | Unnotched hourglass bar | -2 | 484.0218 | 10 | 1000000 |  |  | PUNTO_CURVA_NO_ENSAYO | OTRAS_CONDICIONES | EXCLUIDO_O_REVISION | Identificador en notacion cientifica; estado/nota vacios. Serie auxiliar (verificar fuente). | https://doi.org/10.5281/zenodo.21509581
FAB113_2E+6 | FABEST | 42CrMo4+QT | FAB113 | Axial | Unnotched hourglass bar | -2 | 450.3221 | 10 | 2000000 |  |  | PUNTO_CURVA_NO_ENSAYO | OTRAS_CONDICIONES | EXCLUIDO_O_REVISION | Identificador en notacion cientifica; estado/nota vacios. Serie auxiliar (verificar fuente). | https://doi.org/10.5281/zenodo.21509581
FAB113_5E+6 | FABEST | 42CrMo4+QT | FAB113 | Axial | Unnotched hourglass bar | -2 | 409.3473 | 10 | 5000000 |  |  | PUNTO_CURVA_NO_ENSAYO | OTRAS_CONDICIONES | EXCLUIDO_O_REVISION | Identificador en notacion cientifica; estado/nota vacios. Serie auxiliar (verificar fuente). | https://doi.org/10.5281/zenodo.21509581
FAB113_1E+7 | FABEST | 42CrMo4+QT | FAB113 | Axial | Unnotched hourglass bar | -2 | 380.8468 | 10 | 10000000 |  |  | PUNTO_CURVA_NO_ENSAYO | OTRAS_CONDICIONES | EXCLUIDO_O_REVISION | Identificador en notacion cientifica; estado/nota vacios. Serie auxiliar (verificar fuente). | https://doi.org/10.5281/zenodo.21509581
FAB113_2E+7 | FABEST | 42CrMo4+QT | FAB113 | Axial | Unnotched hourglass bar | -2 | 354.3306 | 10 | 20000000 |  |  | PUNTO_CURVA_NO_ENSAYO | OTRAS_CONDICIONES | EXCLUIDO_O_REVISION | Identificador en notacion cientifica; estado/nota vacios. Serie auxiliar (verificar fuente). | https://doi.org/10.5281/zenodo.21509581
FAB113_5E+7 | FABEST | 42CrMo4+QT | FAB113 | Axial | Unnotched hourglass bar | -2 | 322.0901 | 10 | 50000000 |  |  | PUNTO_CURVA_NO_ENSAYO | OTRAS_CONDICIONES | EXCLUIDO_O_REVISION | Identificador en notacion cientifica; estado/nota vacios. Serie auxiliar (verificar fuente). | https://doi.org/10.5281/zenodo.21509581
FAB113_1E+8 | FABEST | 42CrMo4+QT | FAB113 | Axial | Unnotched hourglass bar | -2 | 299.6648 | 10 | 100000000 |  |  | PUNTO_CURVA_NO_ENSAYO | OTRAS_CONDICIONES | EXCLUIDO_O_REVISION | Identificador en notacion cientifica; estado/nota vacios. Serie auxiliar (verificar fuente). | https://doi.org/10.5281/zenodo.21509581
FAB113_1E+3 | FABEST | 42CrMo4+QT | FAB113 | Axial | Unnotched hourglass bar | -2 | 854.1549 | 10 | 1000 |  |  | PUNTO_CURVA_NO_ENSAYO | OTRAS_CONDICIONES | EXCLUIDO_O_REVISION | Identificador en notacion cientifica; estado/nota vacios. Serie auxiliar (verificar fuente). | https://doi.org/10.5281/zenodo.21509581
FAB113_2E+3 | FABEST | 42CrMo4+QT | FAB113 | Axial | Unnotched hourglass bar | -2 | 844.2912 | 10 | 2000 |  |  | PUNTO_CURVA_NO_ENSAYO | OTRAS_CONDICIONES | EXCLUIDO_O_REVISION | Identificador en notacion cientifica; estado/nota vacios. Serie auxiliar (verificar fuente). | https://doi.org/10.5281/zenodo.21509581
FAB113_5E+3 | FABEST | 42CrMo4+QT | FAB113 | Axial | Unnotched hourglass bar | -2 | 817.9619 | 10 | 5000 |  |  | PUNTO_CURVA_NO_ENSAYO | OTRAS_CONDICIONES | EXCLUIDO_O_REVISION | Identificador en notacion cientifica; estado/nota vacios. Serie auxiliar (verificar fuente). | https://doi.org/10.5281/zenodo.21509581
FAB113_1E+4 | FABEST | 42CrMo4+QT | FAB113 | Axial | Unnotched hourglass bar | -2 | 782.5549 | 10 | 10000 |  |  | PUNTO_CURVA_NO_ENSAYO | OTRAS_CONDICIONES | EXCLUIDO_O_REVISION | Identificador en notacion cientifica; estado/nota vacios. Serie auxiliar (verificar fuente). | https://doi.org/10.5281/zenodo.21509581
FAB113_2E+4 | FABEST | 42CrMo4+QT | FAB113 | Axial | Unnotched hourglass bar | -2 | 732.303 | 10 | 20000 |  |  | PUNTO_CURVA_NO_ENSAYO | OTRAS_CONDICIONES | EXCLUIDO_O_REVISION | Identificador en notacion cientifica; estado/nota vacios. Serie auxiliar (verificar fuente). | https://doi.org/10.5281/zenodo.21509581
FAB113_5E+4 | FABEST | 42CrMo4+QT | FAB113 | Axial | Unnotched hourglass bar | -2 | 655.0399 | 10 | 50000 |  |  | PUNTO_CURVA_NO_ENSAYO | OTRAS_CONDICIONES | EXCLUIDO_O_REVISION | Identificador en notacion cientifica; estado/nota vacios. Serie auxiliar (verificar fuente). | https://doi.org/10.5281/zenodo.21509581
FAB113_1E+5 | FABEST | 42CrMo4+QT | FAB113 | Axial | Unnotched hourglass bar | -2 | 603.9807 | 10 | 100000 |  |  | PUNTO_CURVA_NO_ENSAYO | OTRAS_CONDICIONES | EXCLUIDO_O_REVISION | Identificador en notacion cientifica; estado/nota vacios. Serie auxiliar (verificar fuente). | https://doi.org/10.5281/zenodo.21509581
FAB113_2E+5 | FABEST | 42CrMo4+QT | FAB113 | Axial | Unnotched hourglass bar | -2 | 567.5693 | 10 | 200000 |  |  | PUNTO_CURVA_NO_ENSAYO | OTRAS_CONDICIONES | EXCLUIDO_O_REVISION | Identificador en notacion cientifica; estado/nota vacios. Serie auxiliar (verificar fuente). | https://doi.org/10.5281/zenodo.21509581
FAB113_5E+5 | FABEST | 42CrMo4+QT | FAB113 | Axial | Unnotched hourglass bar | -2 | 540.2227 | 10 | 500000 |  |  | PUNTO_CURVA_NO_ENSAYO | OTRAS_CONDICIONES | EXCLUIDO_O_REVISION | Identificador en notacion cientifica; estado/nota vacios. Serie auxiliar (verificar fuente). | https://doi.org/10.5281/zenodo.21509581
FAB113_1E+6 | FABEST | 42CrMo4+QT | FAB113 | Axial | Unnotched hourglass bar | -2 | 529.9112 | 10 | 1000000 |  |  | PUNTO_CURVA_NO_ENSAYO | OTRAS_CONDICIONES | EXCLUIDO_O_REVISION | Identificador en notacion cientifica; estado/nota vacios. Serie auxiliar (verificar fuente). | https://doi.org/10.5281/zenodo.21509581
FAB113_2E+6 | FABEST | 42CrMo4+QT | FAB113 | Axial | Unnotched hourglass bar | -2 | 524.496 | 10 | 2000000 |  |  | PUNTO_CURVA_NO_ENSAYO | OTRAS_CONDICIONES | EXCLUIDO_O_REVISION | Identificador en notacion cientifica; estado/nota vacios. Serie auxiliar (verificar fuente). | https://doi.org/10.5281/zenodo.21509581
FAB113_5E+6 | FABEST | 42CrMo4+QT | FAB113 | Axial | Unnotched hourglass bar | -2 | 521.1586 | 10 | 5000000 |  |  | PUNTO_CURVA_NO_ENSAYO | OTRAS_CONDICIONES | EXCLUIDO_O_REVISION | Identificador en notacion cientifica; estado/nota vacios. Serie auxiliar (verificar fuente). | https://doi.org/10.5281/zenodo.21509581
FAB113_1E+7 | FABEST | 42CrMo4+QT | FAB113 | Axial | Unnotched hourglass bar | -2 | 520.0309 | 10 | 10000000 |  |  | PUNTO_CURVA_NO_ENSAYO | OTRAS_CONDICIONES | EXCLUIDO_O_REVISION | Identificador en notacion cientifica; estado/nota vacios. Serie auxiliar (verificar fuente). | https://doi.org/10.5281/zenodo.21509581
FAB113_2E+7 | FABEST | 42CrMo4+QT | FAB113 | Axial | Unnotched hourglass bar | -2 | 519.4641 | 10 | 20000000 |  |  | PUNTO_CURVA_NO_ENSAYO | OTRAS_CONDICIONES | EXCLUIDO_O_REVISION | Identificador en notacion cientifica; estado/nota vacios. Serie auxiliar (verificar fuente). | https://doi.org/10.5281/zenodo.21509581
FAB113_5E+7 | FABEST | 42CrMo4+QT | FAB113 | Axial | Unnotched hourglass bar | -2 | 519.1232 | 10 | 50000000 |  |  | PUNTO_CURVA_NO_ENSAYO | OTRAS_CONDICIONES | EXCLUIDO_O_REVISION | Identificador en notacion cientifica; estado/nota vacios. Serie auxiliar (verificar fuente). | https://doi.org/10.5281/zenodo.21509581
FAB113_1E+8 | FABEST | 42CrMo4+QT | FAB113 | Axial | Unnotched hourglass bar | -2 | 519.0094 | 10 | 100000000 |  |  | PUNTO_CURVA_NO_ENSAYO | OTRAS_CONDICIONES | EXCLUIDO_O_REVISION | Identificador en notacion cientifica; estado/nota vacios. Serie auxiliar (verificar fuente). | https://doi.org/10.5281/zenodo.21509581
FAB113_1E+3 | FABEST | 42CrMo4+QT | FAB113 | Axial | Unnotched hourglass bar | -2 | 919.0448 | 10 | 1000 |  |  | PUNTO_CURVA_NO_ENSAYO | OTRAS_CONDICIONES | EXCLUIDO_O_REVISION | Identificador en notacion cientifica; estado/nota vacios. Serie auxiliar (verificar fuente). | https://doi.org/10.5281/zenodo.21509581
FAB113_2E+3 | FABEST | 42CrMo4+QT | FAB113 | Axial | Unnotched hourglass bar | -2 | 873.7423 | 10 | 2000 |  |  | PUNTO_CURVA_NO_ENSAYO | OTRAS_CONDICIONES | EXCLUIDO_O_REVISION | Identificador en notacion cientifica; estado/nota vacios. Serie auxiliar (verificar fuente). | https://doi.org/10.5281/zenodo.21509581
FAB113_5E+3 | FABEST | 42CrMo4+QT | FAB113 | Axial | Unnotched hourglass bar | -2 | 813.8557 | 10 | 5000 |  |  | PUNTO_CURVA_NO_ENSAYO | OTRAS_CONDICIONES | EXCLUIDO_O_REVISION | Identificador en notacion cientifica; estado/nota vacios. Serie auxiliar (verificar fuente). | https://doi.org/10.5281/zenodo.21509581
FAB113_1E+4 | FABEST | 42CrMo4+QT | FAB113 | Axial | Unnotched hourglass bar | -2 | 768.5532 | 10 | 10000 |  |  | PUNTO_CURVA_NO_ENSAYO | OTRAS_CONDICIONES | EXCLUIDO_O_REVISION | Identificador en notacion cientifica; estado/nota vacios. Serie auxiliar (verificar fuente). | https://doi.org/10.5281/zenodo.21509581
FAB113_2E+4 | FABEST | 42CrMo4+QT | FAB113 | Axial | Unnotched hourglass bar | -2 | 723.2507 | 10 | 20000 |  |  | PUNTO_CURVA_NO_ENSAYO | OTRAS_CONDICIONES | EXCLUIDO_O_REVISION | Identificador en notacion cientifica; estado/nota vacios. Serie auxiliar (verificar fuente). | https://doi.org/10.5281/zenodo.21509581
FAB113_5E+4 | FABEST | 42CrMo4+QT | FAB113 | Axial | Unnotched hourglass bar | -2 | 663.3641 | 10 | 50000 |  |  | PUNTO_CURVA_NO_ENSAYO | OTRAS_CONDICIONES | EXCLUIDO_O_REVISION | Identificador en notacion cientifica; estado/nota vacios. Serie auxiliar (verificar fuente). | https://doi.org/10.5281/zenodo.21509581
FAB113_1E+5 | FABEST | 42CrMo4+QT | FAB113 | Axial | Unnotched hourglass bar | -2 | 618.0617 | 10 | 100000 |  |  | PUNTO_CURVA_NO_ENSAYO | OTRAS_CONDICIONES | EXCLUIDO_O_REVISION | Identificador en notacion cientifica; estado/nota vacios. Serie auxiliar (verificar fuente). | https://doi.org/10.5281/zenodo.21509581
FAB113_2E+5 | FABEST | 42CrMo4+QT | FAB113 | Axial | Unnotched hourglass bar | -2 | 572.7592 | 10 | 200000 |  |  | PUNTO_CURVA_NO_ENSAYO | OTRAS_CONDICIONES | EXCLUIDO_O_REVISION | Identificador en notacion cientifica; estado/nota vacios. Serie auxiliar (verificar fuente). | https://doi.org/10.5281/zenodo.21509581
FAB113_5E+5 | FABEST | 42CrMo4+QT | FAB113 | Axial | Unnotched hourglass bar | -2 | 512.8726 | 10 | 500000 |  |  | PUNTO_CURVA_NO_ENSAYO | OTRAS_CONDICIONES | EXCLUIDO_O_REVISION | Identificador en notacion cientifica; estado/nota vacios. Serie auxiliar (verificar fuente). | https://doi.org/10.5281/zenodo.21509581
FAB113_1E+6 | FABEST | 42CrMo4+QT | FAB113 | Axial | Unnotched hourglass bar | -2 | 467.5701 | 10 | 1000000 |  |  | PUNTO_CURVA_NO_ENSAYO | OTRAS_CONDICIONES | EXCLUIDO_O_REVISION | Identificador en notacion cientifica; estado/nota vacios. Serie auxiliar (verificar fuente). | https://doi.org/10.5281/zenodo.21509581
FAB113_2E+6 | FABEST | 42CrMo4+QT | FAB113 | Axial | Unnotched hourglass bar | -2 | 422.2676 | 10 | 2000000 |  |  | PUNTO_CURVA_NO_ENSAYO | OTRAS_CONDICIONES | EXCLUIDO_O_REVISION | Identificador en notacion cientifica; estado/nota vacios. Serie auxiliar (verificar fuente). | https://doi.org/10.5281/zenodo.21509581
FAB113_5E+6 | FABEST | 42CrMo4+QT | FAB113 | Axial | Unnotched hourglass bar | -2 | 362.381 | 10 | 5000000 |  |  | PUNTO_CURVA_NO_ENSAYO | OTRAS_CONDICIONES | EXCLUIDO_O_REVISION | Identificador en notacion cientifica; estado/nota vacios. Serie auxiliar (verificar fuente). | https://doi.org/10.5281/zenodo.21509581
FAB113_1E+7 | FABEST | 42CrMo4+QT | FAB113 | Axial | Unnotched hourglass bar | -2 | 317.0785 | 10 | 10000000 |  |  | PUNTO_CURVA_NO_ENSAYO | OTRAS_CONDICIONES | EXCLUIDO_O_REVISION | Identificador en notacion cientifica; estado/nota vacios. Serie auxiliar (verificar fuente). | https://doi.org/10.5281/zenodo.21509581
FAB113_2E+7 | FABEST | 42CrMo4+QT | FAB113 | Axial | Unnotched hourglass bar | -2 | 271.776 | 10 | 20000000 |  |  | PUNTO_CURVA_NO_ENSAYO | OTRAS_CONDICIONES | EXCLUIDO_O_REVISION | Identificador en notacion cientifica; estado/nota vacios. Serie auxiliar (verificar fuente). | https://doi.org/10.5281/zenodo.21509581
FAB113_5E+7 | FABEST | 42CrMo4+QT | FAB113 | Axial | Unnotched hourglass bar | -2 | 211.8894 | 10 | 50000000 |  |  | PUNTO_CURVA_NO_ENSAYO | OTRAS_CONDICIONES | EXCLUIDO_O_REVISION | Identificador en notacion cientifica; estado/nota vacios. Serie auxiliar (verificar fuente). | https://doi.org/10.5281/zenodo.21509581
FAB113_1E+8 | FABEST | 42CrMo4+QT | FAB113 | Axial | Unnotched hourglass bar | -2 | 166.587 | 10 | 100000000 |  |  | PUNTO_CURVA_NO_ENSAYO | OTRAS_CONDICIONES | EXCLUIDO_O_REVISION | Identificador en notacion cientifica; estado/nota vacios. Serie auxiliar (verificar fuente). | https://doi.org/10.5281/zenodo.21509581
FAB114_9 | FABEST | 42CrMo4+QT | FAB114 | Axial | Unnotched hourglass bar | -5 | 705 | 10 | 11421 | finished | buckling? | ESTADO_INDETERMINADO | OTRAS_CONDICIONES | EXCLUIDO_O_REVISION | Estado de ensayo sin descripcion concluyente del mecanismo de terminacion. | https://doi.org/10.5281/zenodo.21509581
FAB114_50 | FABEST | 42CrMo4+QT | FAB114 | Axial | Unnotched hourglass bar | -5 | 705 | 10 | 12647 | finished | buckling? | ESTADO_INDETERMINADO | OTRAS_CONDICIONES | EXCLUIDO_O_REVISION | Estado de ensayo sin descripcion concluyente del mecanismo de terminacion. | https://doi.org/10.5281/zenodo.21509581
FAB114_5 | FABEST | 42CrMo4+QT | FAB114 | Axial | Unnotched hourglass bar | -5 | 675 | 10 | 29772 | finished | buckling? | ESTADO_INDETERMINADO | OTRAS_CONDICIONES | EXCLUIDO_O_REVISION | Estado de ensayo sin descripcion concluyente del mecanismo de terminacion. | https://doi.org/10.5281/zenodo.21509581
FAB114_22 | FABEST | 42CrMo4+QT | FAB114 | Axial | Unnotched hourglass bar | -5 | 675 | 10 | 62142 | finished |  | ESTADO_INDETERMINADO | OTRAS_CONDICIONES | EXCLUIDO_O_REVISION | Estado de ensayo sin descripcion concluyente del mecanismo de terminacion. | https://doi.org/10.5281/zenodo.21509581
FAB114_55 | FABEST | 42CrMo4+QT | FAB114 | Axial | Unnotched hourglass bar | -5 | 625 | 10 | 164923 | finished |  | ESTADO_INDETERMINADO | OTRAS_CONDICIONES | EXCLUIDO_O_REVISION | Estado de ensayo sin descripcion concluyente del mecanismo de terminacion. | https://doi.org/10.5281/zenodo.21509581
FAB114_48 | FABEST | 42CrMo4+QT | FAB114 | Axial | Unnotched hourglass bar | -5 | 600 | 10 | 249638 | finished |  | ESTADO_INDETERMINADO | OTRAS_CONDICIONES | EXCLUIDO_O_REVISION | Estado de ensayo sin descripcion concluyente del mecanismo de terminacion. | https://doi.org/10.5281/zenodo.21509581
FAB114_14 | FABEST | 42CrMo4+QT | FAB114 | Axial | Unnotched hourglass bar | -5 | 625 | 10 | 291838 | finished |  | ESTADO_INDETERMINADO | OTRAS_CONDICIONES | EXCLUIDO_O_REVISION | Estado de ensayo sin descripcion concluyente del mecanismo de terminacion. | https://doi.org/10.5281/zenodo.21509581
FAB114_16 | FABEST | 42CrMo4+QT | FAB114 | Axial | Unnotched hourglass bar | -5 | 600 | 10 | 293691 | finished |  | ESTADO_INDETERMINADO | OTRAS_CONDICIONES | EXCLUIDO_O_REVISION | Estado de ensayo sin descripcion concluyente del mecanismo de terminacion. | https://doi.org/10.5281/zenodo.21509581
FAB114_31 | FABEST | 42CrMo4+QT | FAB114 | Axial | Unnotched hourglass bar | -5 | 585 | 10 | 365677 | finished |  | ESTADO_INDETERMINADO | OTRAS_CONDICIONES | EXCLUIDO_O_REVISION | Estado de ensayo sin descripcion concluyente del mecanismo de terminacion. | https://doi.org/10.5281/zenodo.21509581
FAB114_23 | FABEST | 42CrMo4+QT | FAB114 | Axial | Unnotched hourglass bar | -5 | 585 | 10 | 425498 | finished |  | ESTADO_INDETERMINADO | OTRAS_CONDICIONES | EXCLUIDO_O_REVISION | Estado de ensayo sin descripcion concluyente del mecanismo de terminacion. | https://doi.org/10.5281/zenodo.21509581
FAB114_25 | FABEST | 42CrMo4+QT | FAB114 | Axial | Unnotched hourglass bar | -5 | 570 | 10 | 5007147 | interrupted |  | CENSURA_CONFIRMABLE | OTRAS_CONDICIONES | EXCLUIDO_O_REVISION | Estado interrupted y ciclos registrados; verificar criterio de fin del ensayo. | https://doi.org/10.5281/zenodo.21509581
FAB114_1E+3 | FABEST | 42CrMo4+QT | FAB114 | Axial | Unnotched hourglass bar | -5 | 819.984 | 10 | 1000 |  |  | PUNTO_CURVA_NO_ENSAYO | OTRAS_CONDICIONES | EXCLUIDO_O_REVISION | Identificador en notacion cientifica; estado/nota vacios. Serie auxiliar (verificar fuente). | https://doi.org/10.5281/zenodo.21509581
FAB114_2E+3 | FABEST | 42CrMo4+QT | FAB114 | Axial | Unnotched hourglass bar | -5 | 789.5417 | 10 | 2000 |  |  | PUNTO_CURVA_NO_ENSAYO | OTRAS_CONDICIONES | EXCLUIDO_O_REVISION | Identificador en notacion cientifica; estado/nota vacios. Serie auxiliar (verificar fuente). | https://doi.org/10.5281/zenodo.21509581
FAB114_5E+3 | FABEST | 42CrMo4+QT | FAB114 | Axial | Unnotched hourglass bar | -5 | 751.0267 | 10 | 5000 |  |  | PUNTO_CURVA_NO_ENSAYO | OTRAS_CONDICIONES | EXCLUIDO_O_REVISION | Identificador en notacion cientifica; estado/nota vacios. Serie auxiliar (verificar fuente). | https://doi.org/10.5281/zenodo.21509581
FAB114_1E+4 | FABEST | 42CrMo4+QT | FAB114 | Axial | Unnotched hourglass bar | -5 | 723.1445 | 10 | 10000 |  |  | PUNTO_CURVA_NO_ENSAYO | OTRAS_CONDICIONES | EXCLUIDO_O_REVISION | Identificador en notacion cientifica; estado/nota vacios. Serie auxiliar (verificar fuente). | https://doi.org/10.5281/zenodo.21509581
FAB114_2E+4 | FABEST | 42CrMo4+QT | FAB114 | Axial | Unnotched hourglass bar | -5 | 696.2974 | 10 | 20000 |  |  | PUNTO_CURVA_NO_ENSAYO | OTRAS_CONDICIONES | EXCLUIDO_O_REVISION | Identificador en notacion cientifica; estado/nota vacios. Serie auxiliar (verificar fuente). | https://doi.org/10.5281/zenodo.21509581
FAB114_5E+4 | FABEST | 42CrMo4+QT | FAB114 | Axial | Unnotched hourglass bar | -5 | 662.331 | 10 | 50000 |  |  | PUNTO_CURVA_NO_ENSAYO | OTRAS_CONDICIONES | EXCLUIDO_O_REVISION | Identificador en notacion cientifica; estado/nota vacios. Serie auxiliar (verificar fuente). | https://doi.org/10.5281/zenodo.21509581
FAB114_1E+5 | FABEST | 42CrMo4+QT | FAB114 | Axial | Unnotched hourglass bar | -5 | 637.7417 | 10 | 100000 |  |  | PUNTO_CURVA_NO_ENSAYO | OTRAS_CONDICIONES | EXCLUIDO_O_REVISION | Identificador en notacion cientifica; estado/nota vacios. Serie auxiliar (verificar fuente). | https://doi.org/10.5281/zenodo.21509581
FAB114_2E+5 | FABEST | 42CrMo4+QT | FAB114 | Axial | Unnotched hourglass bar | -5 | 614.0652 | 10 | 200000 |  |  | PUNTO_CURVA_NO_ENSAYO | OTRAS_CONDICIONES | EXCLUIDO_O_REVISION | Identificador en notacion cientifica; estado/nota vacios. Serie auxiliar (verificar fuente). | https://doi.org/10.5281/zenodo.21509581
FAB114_5E+5 | FABEST | 42CrMo4+QT | FAB114 | Axial | Unnotched hourglass bar | -5 | 584.1102 | 10 | 500000 |  |  | PUNTO_CURVA_NO_ENSAYO | OTRAS_CONDICIONES | EXCLUIDO_O_REVISION | Identificador en notacion cientifica; estado/nota vacios. Serie auxiliar (verificar fuente). | https://doi.org/10.5281/zenodo.21509581
FAB114_1E+6 | FABEST | 42CrMo4+QT | FAB114 | Axial | Unnotched hourglass bar | -5 | 562.4248 | 10 | 1000000 |  |  | PUNTO_CURVA_NO_ENSAYO | OTRAS_CONDICIONES | EXCLUIDO_O_REVISION | Identificador en notacion cientifica; estado/nota vacios. Serie auxiliar (verificar fuente). | https://doi.org/10.5281/zenodo.21509581
FAB114_2E+6 | FABEST | 42CrMo4+QT | FAB114 | Axial | Unnotched hourglass bar | -5 | 541.5445 | 10 | 2000000 |  |  | PUNTO_CURVA_NO_ENSAYO | OTRAS_CONDICIONES | EXCLUIDO_O_REVISION | Identificador en notacion cientifica; estado/nota vacios. Serie auxiliar (verificar fuente). | https://doi.org/10.5281/zenodo.21509581
FAB114_5E+6 | FABEST | 42CrMo4+QT | FAB114 | Axial | Unnotched hourglass bar | -5 | 515.1272 | 10 | 5000000 |  |  | PUNTO_CURVA_NO_ENSAYO | OTRAS_CONDICIONES | EXCLUIDO_O_REVISION | Identificador en notacion cientifica; estado/nota vacios. Serie auxiliar (verificar fuente). | https://doi.org/10.5281/zenodo.21509581
FAB114_1E+7 | FABEST | 42CrMo4+QT | FAB114 | Axial | Unnotched hourglass bar | -5 | 496.0029 | 10 | 10000000 |  |  | PUNTO_CURVA_NO_ENSAYO | OTRAS_CONDICIONES | EXCLUIDO_O_REVISION | Identificador en notacion cientifica; estado/nota vacios. Serie auxiliar (verificar fuente). | https://doi.org/10.5281/zenodo.21509581
FAB114_2E+7 | FABEST | 42CrMo4+QT | FAB114 | Axial | Unnotched hourglass bar | -5 | 477.5885 | 10 | 20000000 |  |  | PUNTO_CURVA_NO_ENSAYO | OTRAS_CONDICIONES | EXCLUIDO_O_REVISION | Identificador en notacion cientifica; estado/nota vacios. Serie auxiliar (verificar fuente). | https://doi.org/10.5281/zenodo.21509581
FAB114_5E+7 | FABEST | 42CrMo4+QT | FAB114 | Axial | Unnotched hourglass bar | -5 | 454.2911 | 10 | 50000000 |  |  | PUNTO_CURVA_NO_ENSAYO | OTRAS_CONDICIONES | EXCLUIDO_O_REVISION | Identificador en notacion cientifica; estado/nota vacios. Serie auxiliar (verificar fuente). | https://doi.org/10.5281/zenodo.21509581
FAB114_1E+8 | FABEST | 42CrMo4+QT | FAB114 | Axial | Unnotched hourglass bar | -5 | 437.4253 | 10 | 100000000 |  |  | PUNTO_CURVA_NO_ENSAYO | OTRAS_CONDICIONES | EXCLUIDO_O_REVISION | Identificador en notacion cientifica; estado/nota vacios. Serie auxiliar (verificar fuente). | https://doi.org/10.5281/zenodo.21509581
FAB114_1E+3 | FABEST | 42CrMo4+QT | FAB114 | Axial | Unnotched hourglass bar | -5 | 718.9857 | 10 | 1000 |  |  | PUNTO_CURVA_NO_ENSAYO | OTRAS_CONDICIONES | EXCLUIDO_O_REVISION | Identificador en notacion cientifica; estado/nota vacios. Serie auxiliar (verificar fuente). | https://doi.org/10.5281/zenodo.21509581
FAB114_2E+3 | FABEST | 42CrMo4+QT | FAB114 | Axial | Unnotched hourglass bar | -5 | 717.5111 | 10 | 2000 |  |  | PUNTO_CURVA_NO_ENSAYO | OTRAS_CONDICIONES | EXCLUIDO_O_REVISION | Identificador en notacion cientifica; estado/nota vacios. Serie auxiliar (verificar fuente). | https://doi.org/10.5281/zenodo.21509581
FAB114_5E+3 | FABEST | 42CrMo4+QT | FAB114 | Axial | Unnotched hourglass bar | -5 | 713.2524 | 10 | 5000 |  |  | PUNTO_CURVA_NO_ENSAYO | OTRAS_CONDICIONES | EXCLUIDO_O_REVISION | Identificador en notacion cientifica; estado/nota vacios. Serie auxiliar (verificar fuente). | https://doi.org/10.5281/zenodo.21509581
FAB114_1E+4 | FABEST | 42CrMo4+QT | FAB114 | Axial | Unnotched hourglass bar | -5 | 706.6598 | 10 | 10000 |  |  | PUNTO_CURVA_NO_ENSAYO | OTRAS_CONDICIONES | EXCLUIDO_O_REVISION | Identificador en notacion cientifica; estado/nota vacios. Serie auxiliar (verificar fuente). | https://doi.org/10.5281/zenodo.21509581
FAB114_2E+4 | FABEST | 42CrMo4+QT | FAB114 | Axial | Unnotched hourglass bar | -5 | 695.0849 | 10 | 20000 |  |  | PUNTO_CURVA_NO_ENSAYO | OTRAS_CONDICIONES | EXCLUIDO_O_REVISION | Identificador en notacion cientifica; estado/nota vacios. Serie auxiliar (verificar fuente). | https://doi.org/10.5281/zenodo.21509581
FAB114_5E+4 | FABEST | 42CrMo4+QT | FAB114 | Axial | Unnotched hourglass bar | -5 | 669.3991 | 10 | 50000 |  |  | PUNTO_CURVA_NO_ENSAYO | OTRAS_CONDICIONES | EXCLUIDO_O_REVISION | Identificador en notacion cientifica; estado/nota vacios. Serie auxiliar (verificar fuente). | https://doi.org/10.5281/zenodo.21509581
FAB114_1E+5 | FABEST | 42CrMo4+QT | FAB114 | Axial | Unnotched hourglass bar | -5 | 643.2972 | 10 | 100000 |  |  | PUNTO_CURVA_NO_ENSAYO | OTRAS_CONDICIONES | EXCLUIDO_O_REVISION | Identificador en notacion cientifica; estado/nota vacios. Serie auxiliar (verificar fuente). | https://doi.org/10.5281/zenodo.21509581
FAB114_2E+5 | FABEST | 42CrMo4+QT | FAB114 | Axial | Unnotched hourglass bar | -5 | 616.6205 | 10 | 200000 |  |  | PUNTO_CURVA_NO_ENSAYO | OTRAS_CONDICIONES | EXCLUIDO_O_REVISION | Identificador en notacion cientifica; estado/nota vacios. Serie auxiliar (verificar fuente). | https://doi.org/10.5281/zenodo.21509581
FAB114_5E+5 | FABEST | 42CrMo4+QT | FAB114 | Axial | Unnotched hourglass bar | -5 | 589.1757 | 10 | 500000 |  |  | PUNTO_CURVA_NO_ENSAYO | OTRAS_CONDICIONES | EXCLUIDO_O_REVISION | Identificador en notacion cientifica; estado/nota vacios. Serie auxiliar (verificar fuente). | https://doi.org/10.5281/zenodo.21509581
FAB114_1E+6 | FABEST | 42CrMo4+QT | FAB114 | Axial | Unnotched hourglass bar | -5 | 576.3836 | 10 | 1000000 |  |  | PUNTO_CURVA_NO_ENSAYO | OTRAS_CONDICIONES | EXCLUIDO_O_REVISION | Identificador en notacion cientifica; estado/nota vacios. Serie auxiliar (verificar fuente). | https://doi.org/10.5281/zenodo.21509581
FAB114_2E+6 | FABEST | 42CrMo4+QT | FAB114 | Axial | Unnotched hourglass bar | -5 | 568.9701 | 10 | 2000000 |  |  | PUNTO_CURVA_NO_ENSAYO | OTRAS_CONDICIONES | EXCLUIDO_O_REVISION | Identificador en notacion cientifica; estado/nota vacios. Serie auxiliar (verificar fuente). | https://doi.org/10.5281/zenodo.21509581
FAB114_5E+6 | FABEST | 42CrMo4+QT | FAB114 | Axial | Unnotched hourglass bar | -5 | 564.1296 | 10 | 5000000 |  |  | PUNTO_CURVA_NO_ENSAYO | OTRAS_CONDICIONES | EXCLUIDO_O_REVISION | Identificador en notacion cientifica; estado/nota vacios. Serie auxiliar (verificar fuente). | https://doi.org/10.5281/zenodo.21509581
FAB114_1E+7 | FABEST | 42CrMo4+QT | FAB114 | Axial | Unnotched hourglass bar | -5 | 562.4439 | 10 | 10000000 |  |  | PUNTO_CURVA_NO_ENSAYO | OTRAS_CONDICIONES | EXCLUIDO_O_REVISION | Identificador en notacion cientifica; estado/nota vacios. Serie auxiliar (verificar fuente). | https://doi.org/10.5281/zenodo.21509581
FAB114_2E+7 | FABEST | 42CrMo4+QT | FAB114 | Axial | Unnotched hourglass bar | -5 | 561.5868 | 10 | 20000000 |  |  | PUNTO_CURVA_NO_ENSAYO | OTRAS_CONDICIONES | EXCLUIDO_O_REVISION | Identificador en notacion cientifica; estado/nota vacios. Serie auxiliar (verificar fuente). | https://doi.org/10.5281/zenodo.21509581
FAB114_5E+7 | FABEST | 42CrMo4+QT | FAB114 | Axial | Unnotched hourglass bar | -5 | 561.0679 | 10 | 50000000 |  |  | PUNTO_CURVA_NO_ENSAYO | OTRAS_CONDICIONES | EXCLUIDO_O_REVISION | Identificador en notacion cientifica; estado/nota vacios. Serie auxiliar (verificar fuente). | https://doi.org/10.5281/zenodo.21509581
FAB114_1E+8 | FABEST | 42CrMo4+QT | FAB114 | Axial | Unnotched hourglass bar | -5 | 560.8941 | 10 | 100000000 |  |  | PUNTO_CURVA_NO_ENSAYO | OTRAS_CONDICIONES | EXCLUIDO_O_REVISION | Identificador en notacion cientifica; estado/nota vacios. Serie auxiliar (verificar fuente). | https://doi.org/10.5281/zenodo.21509581
FAB114_1E+3 | FABEST | 42CrMo4+QT | FAB114 | Axial | Unnotched hourglass bar | -5 | 800.3813 | 10 | 1000 |  |  | PUNTO_CURVA_NO_ENSAYO | OTRAS_CONDICIONES | EXCLUIDO_O_REVISION | Identificador en notacion cientifica; estado/nota vacios. Serie auxiliar (verificar fuente). | https://doi.org/10.5281/zenodo.21509581
FAB114_2E+3 | FABEST | 42CrMo4+QT | FAB114 | Axial | Unnotched hourglass bar | -5 | 776.1422 | 10 | 2000 |  |  | PUNTO_CURVA_NO_ENSAYO | OTRAS_CONDICIONES | EXCLUIDO_O_REVISION | Identificador en notacion cientifica; estado/nota vacios. Serie auxiliar (verificar fuente). | https://doi.org/10.5281/zenodo.21509581
FAB114_5E+3 | FABEST | 42CrMo4+QT | FAB114 | Axial | Unnotched hourglass bar | -5 | 744.1 | 10 | 5000 |  |  | PUNTO_CURVA_NO_ENSAYO | OTRAS_CONDICIONES | EXCLUIDO_O_REVISION | Identificador en notacion cientifica; estado/nota vacios. Serie auxiliar (verificar fuente). | https://doi.org/10.5281/zenodo.21509581
FAB114_1E+4 | FABEST | 42CrMo4+QT | FAB114 | Axial | Unnotched hourglass bar | -5 | 719.861 | 10 | 10000 |  |  | PUNTO_CURVA_NO_ENSAYO | OTRAS_CONDICIONES | EXCLUIDO_O_REVISION | Identificador en notacion cientifica; estado/nota vacios. Serie auxiliar (verificar fuente). | https://doi.org/10.5281/zenodo.21509581
FAB114_2E+4 | FABEST | 42CrMo4+QT | FAB114 | Axial | Unnotched hourglass bar | -5 | 695.622 | 10 | 20000 |  |  | PUNTO_CURVA_NO_ENSAYO | OTRAS_CONDICIONES | EXCLUIDO_O_REVISION | Identificador en notacion cientifica; estado/nota vacios. Serie auxiliar (verificar fuente). | https://doi.org/10.5281/zenodo.21509581
FAB114_5E+4 | FABEST | 42CrMo4+QT | FAB114 | Axial | Unnotched hourglass bar | -5 | 663.5797 | 10 | 50000 |  |  | PUNTO_CURVA_NO_ENSAYO | OTRAS_CONDICIONES | EXCLUIDO_O_REVISION | Identificador en notacion cientifica; estado/nota vacios. Serie auxiliar (verificar fuente). | https://doi.org/10.5281/zenodo.21509581
FAB114_1E+5 | FABEST | 42CrMo4+QT | FAB114 | Axial | Unnotched hourglass bar | -5 | 639.3407 | 10 | 100000 |  |  | PUNTO_CURVA_NO_ENSAYO | OTRAS_CONDICIONES | EXCLUIDO_O_REVISION | Identificador en notacion cientifica; estado/nota vacios. Serie auxiliar (verificar fuente). | https://doi.org/10.5281/zenodo.21509581
FAB114_2E+5 | FABEST | 42CrMo4+QT | FAB114 | Axial | Unnotched hourglass bar | -5 | 615.1017 | 10 | 200000 |  |  | PUNTO_CURVA_NO_ENSAYO | OTRAS_CONDICIONES | EXCLUIDO_O_REVISION | Identificador en notacion cientifica; estado/nota vacios. Serie auxiliar (verificar fuente). | https://doi.org/10.5281/zenodo.21509581
FAB114_5E+5 | FABEST | 42CrMo4+QT | FAB114 | Axial | Unnotched hourglass bar | -5 | 583.0594 | 10 | 500000 |  |  | PUNTO_CURVA_NO_ENSAYO | OTRAS_CONDICIONES | EXCLUIDO_O_REVISION | Identificador en notacion cientifica; estado/nota vacios. Serie auxiliar (verificar fuente). | https://doi.org/10.5281/zenodo.21509581
FAB114_1E+6 | FABEST | 42CrMo4+QT | FAB114 | Axial | Unnotched hourglass bar | -5 | 558.8204 | 10 | 1000000 |  |  | PUNTO_CURVA_NO_ENSAYO | OTRAS_CONDICIONES | EXCLUIDO_O_REVISION | Identificador en notacion cientifica; estado/nota vacios. Serie auxiliar (verificar fuente). | https://doi.org/10.5281/zenodo.21509581
FAB114_2E+6 | FABEST | 42CrMo4+QT | FAB114 | Axial | Unnotched hourglass bar | -5 | 534.5814 | 10 | 2000000 |  |  | PUNTO_CURVA_NO_ENSAYO | OTRAS_CONDICIONES | EXCLUIDO_O_REVISION | Identificador en notacion cientifica; estado/nota vacios. Serie auxiliar (verificar fuente). | https://doi.org/10.5281/zenodo.21509581
FAB114_5E+6 | FABEST | 42CrMo4+QT | FAB114 | Axial | Unnotched hourglass bar | -5 | 502.5392 | 10 | 5000000 |  |  | PUNTO_CURVA_NO_ENSAYO | OTRAS_CONDICIONES | EXCLUIDO_O_REVISION | Identificador en notacion cientifica; estado/nota vacios. Serie auxiliar (verificar fuente). | https://doi.org/10.5281/zenodo.21509581
FAB114_1E+7 | FABEST | 42CrMo4+QT | FAB114 | Axial | Unnotched hourglass bar | -5 | 478.3001 | 10 | 10000000 |  |  | PUNTO_CURVA_NO_ENSAYO | OTRAS_CONDICIONES | EXCLUIDO_O_REVISION | Identificador en notacion cientifica; estado/nota vacios. Serie auxiliar (verificar fuente). | https://doi.org/10.5281/zenodo.21509581
FAB114_2E+7 | FABEST | 42CrMo4+QT | FAB114 | Axial | Unnotched hourglass bar | -5 | 454.0611 | 10 | 20000000 |  |  | PUNTO_CURVA_NO_ENSAYO | OTRAS_CONDICIONES | EXCLUIDO_O_REVISION | Identificador en notacion cientifica; estado/nota vacios. Serie auxiliar (verificar fuente). | https://doi.org/10.5281/zenodo.21509581
FAB114_5E+7 | FABEST | 42CrMo4+QT | FAB114 | Axial | Unnotched hourglass bar | -5 | 422.0189 | 10 | 50000000 |  |  | PUNTO_CURVA_NO_ENSAYO | OTRAS_CONDICIONES | EXCLUIDO_O_REVISION | Identificador en notacion cientifica; estado/nota vacios. Serie auxiliar (verificar fuente). | https://doi.org/10.5281/zenodo.21509581
FAB114_1E+8 | FABEST | 42CrMo4+QT | FAB114 | Axial | Unnotched hourglass bar | -5 | 397.7799 | 10 | 100000000 |  |  | PUNTO_CURVA_NO_ENSAYO | OTRAS_CONDICIONES | EXCLUIDO_O_REVISION | Identificador en notacion cientifica; estado/nota vacios. Serie auxiliar (verificar fuente). | https://doi.org/10.5281/zenodo.21509581
H_001 | Hectors_2023 | A37JC/S235 | A1 | Axial (según fuente) | probeta plana |  | 232.44 | 66.66667 | 1727054 | finished | TD | FALLA_ORIGINAL_41 | ELEGIBLE_CONDICIONES | CANDIDATO_ANALISIS | Falla registrada en base original del usuario; verificacion independiente de fuente pendiente. | https://doi.org/10.3390/met13030621
H_002 | Hectors_2023 | A37JC/S235 | A1 | Axial (según fuente) | probeta plana |  | 234.83 | 66.66667 | 2077810 | finished | TD | FALLA_ORIGINAL_41 | ELEGIBLE_CONDICIONES | CANDIDATO_ANALISIS | Falla registrada en base original del usuario; verificacion independiente de fuente pendiente. | https://doi.org/10.3390/met13030621
H_003 | Hectors_2023 | A37JC/S235 | A1 | Axial (según fuente) | probeta plana |  | 234.84 | 66.66667 | 1328522 | finished | TD | FALLA_ORIGINAL_41 | ELEGIBLE_CONDICIONES | CANDIDATO_ANALISIS | Falla registrada en base original del usuario; verificacion independiente de fuente pendiente. | https://doi.org/10.3390/met13030621
H_004 | Hectors_2023 | A37JC/S235 | A1 | Axial (según fuente) | probeta plana |  | 234.98 | 66.66667 | 1072703 | finished | TD | FALLA_ORIGINAL_41 | ELEGIBLE_CONDICIONES | CANDIDATO_ANALISIS | Falla registrada en base original del usuario; verificacion independiente de fuente pendiente. | https://doi.org/10.3390/met13030621
H_005 | Hectors_2023 | A37JC/S235 | A1 | Axial (según fuente) | probeta plana |  | 235.02 | 66.66667 | 502629 | finished | TD | FALLA_ORIGINAL_41 | ELEGIBLE_CONDICIONES | CANDIDATO_ANALISIS | Falla registrada en base original del usuario; verificacion independiente de fuente pendiente. | https://doi.org/10.3390/met13030621
H_006 | Hectors_2023 | A37JC/S235 | A1 | Axial (según fuente) | probeta plana |  | 235.13 | 66.66667 | 7292489 | finished | TD | FALLA_ORIGINAL_41 | ELEGIBLE_CONDICIONES | CANDIDATO_ANALISIS | Falla registrada en base original del usuario; verificacion independiente de fuente pendiente. | https://doi.org/10.3390/met13030621
H_007 | Hectors_2023 | A37JC/S235 | A1 | Axial (según fuente) | probeta plana |  | 235.31 | 66.66667 | 918216 | finished | TD | FALLA_ORIGINAL_41 | ELEGIBLE_CONDICIONES | CANDIDATO_ANALISIS | Falla registrada en base original del usuario; verificacion independiente de fuente pendiente. | https://doi.org/10.3390/met13030621
H_008 | Hectors_2023 | A37JC/S235 | A1 | Axial (según fuente) | probeta plana |  | 235.61 | 66.66667 | 705992 | finished | TD | FALLA_ORIGINAL_41 | ELEGIBLE_CONDICIONES | CANDIDATO_ANALISIS | Falla registrada en base original del usuario; verificacion independiente de fuente pendiente. | https://doi.org/10.3390/met13030621
H_009 | Hectors_2023 | A37JC/S235 | A1 | Axial (según fuente) | probeta plana |  | 237.8 | 66.66667 | 1655916 | finished | TD | FALLA_ORIGINAL_41 | ELEGIBLE_CONDICIONES | CANDIDATO_ANALISIS | Falla registrada en base original del usuario; verificacion independiente de fuente pendiente. | https://doi.org/10.3390/met13030621
H_010 | Hectors_2023 | A37JC/S235 | A1 | Axial (según fuente) | probeta plana |  | 240.08 | 66.66667 | 1068136 | finished | TD | FALLA_ORIGINAL_41 | ELEGIBLE_CONDICIONES | CANDIDATO_ANALISIS | Falla registrada en base original del usuario; verificacion independiente de fuente pendiente. | https://doi.org/10.3390/met13030621
H_011 | Hectors_2023 | A37JC/S235 | A1 | Axial (según fuente) | probeta plana |  | 242.53 | 66.66667 | 956867 | finished | TD | FALLA_ORIGINAL_41 | ELEGIBLE_CONDICIONES | CANDIDATO_ANALISIS | Falla registrada en base original del usuario; verificacion independiente de fuente pendiente. | https://doi.org/10.3390/met13030621
H_012 | Hectors_2023 | A37JC/S235 | A1 | Axial (según fuente) | probeta plana |  | 245.35 | 50 | 495745 | finished | TD | FALLA_ORIGINAL_41 | ELEGIBLE_CONDICIONES | CANDIDATO_ANALISIS | Falla registrada en base original del usuario; verificacion independiente de fuente pendiente. | https://doi.org/10.3390/met13030621
H_013 | Hectors_2023 | A37JC/S235 | A1 | Axial (según fuente) | probeta plana |  | 246.43 | 33.33333 | 607824 | finished | TD | FALLA_ORIGINAL_41 | ELEGIBLE_CONDICIONES | CANDIDATO_ANALISIS | Falla registrada en base original del usuario; verificacion independiente de fuente pendiente. | https://doi.org/10.3390/met13030621
H_014 | Hectors_2023 | A37JC/S235 | A1 | Axial (según fuente) | probeta plana |  | 247.38 | 66.66667 | 384489 | finished | TD | FALLA_ORIGINAL_41 | ELEGIBLE_CONDICIONES | CANDIDATO_ANALISIS | Falla registrada en base original del usuario; verificacion independiente de fuente pendiente. | https://doi.org/10.3390/met13030621
H_015 | Hectors_2023 | A37JC/S235 | A1 | Axial (según fuente) | probeta plana |  | 250.21 | 66.66667 | 425629 | finished | TD | FALLA_ORIGINAL_41 | ELEGIBLE_CONDICIONES | CANDIDATO_ANALISIS | Falla registrada en base original del usuario; verificacion independiente de fuente pendiente. | https://doi.org/10.3390/met13030621
H_016 | Hectors_2023 | A37JC/S235 | A1 | Axial (según fuente) | probeta plana |  | 252.35 | 25 | 659037 | finished | TD | FALLA_ORIGINAL_41 | ELEGIBLE_CONDICIONES | CANDIDATO_ANALISIS | Falla registrada en base original del usuario; verificacion independiente de fuente pendiente. | https://doi.org/10.3390/met13030621
H_017 | Hectors_2023 | A37JC/S235 | A1 | Axial (según fuente) | probeta plana |  | 255.19 | 33.33333 | 603090 | finished | TD | FALLA_ORIGINAL_41 | ELEGIBLE_CONDICIONES | CANDIDATO_ANALISIS | Falla registrada en base original del usuario; verificacion independiente de fuente pendiente. | https://doi.org/10.3390/met13030621
H_018 | Hectors_2023 | A37JC/S235 | A1 | Axial (según fuente) | probeta plana |  | 260.15 | 33.33333 | 288380 | finished | TD | FALLA_ORIGINAL_41 | ELEGIBLE_CONDICIONES | CANDIDATO_ANALISIS | Falla registrada en base original del usuario; verificacion independiente de fuente pendiente. | https://doi.org/10.3390/met13030621
H_019 | Hectors_2023 | A37JC/S235 | A1 | Axial (según fuente) | probeta plana |  | 265.12 | 66.66667 | 105487 | finished | TD | FALLA_ORIGINAL_41 | ELEGIBLE_CONDICIONES | CANDIDATO_ANALISIS | Falla registrada en base original del usuario; verificacion independiente de fuente pendiente. | https://doi.org/10.3390/met13030621
H_020 | Hectors_2023 | A37JC/S235 | A1 | Axial (según fuente) | probeta plana |  | 273.02 | 50 | 87287 | finished | TD | FALLA_ORIGINAL_41 | ELEGIBLE_CONDICIONES | CANDIDATO_ANALISIS | Falla registrada en base original del usuario; verificacion independiente de fuente pendiente. | https://doi.org/10.3390/met13030621
H_021 | Hectors_2023 | A37JC/S235 | A1 | Axial (según fuente) | probeta plana |  | 282.26 | 50 | 67402 | finished | TD | FALLA_ORIGINAL_41 | ELEGIBLE_CONDICIONES | CANDIDATO_ANALISIS | Falla registrada en base original del usuario; verificacion independiente de fuente pendiente. | https://doi.org/10.3390/met13030621
H_022 | Hectors_2023 | A37JC/S235 | A1 | Axial (según fuente) | probeta plana |  | 311.15 | 8.333333 | 36145 | finished | TD | FALLA_ORIGINAL_41 | ELEGIBLE_CONDICIONES | CANDIDATO_ANALISIS | Falla registrada en base original del usuario; verificacion independiente de fuente pendiente. | https://doi.org/10.3390/met13030621
H_023 | Hectors_2023 | A37JC/S235 | A2 | Axial (según fuente) | probeta plana |  | 224.86 | 66.66667 | 1634316 | finished | RD | FALLA_ORIGINAL_41 | ELEGIBLE_CONDICIONES | CANDIDATO_ANALISIS | Falla registrada en base original del usuario; verificacion independiente de fuente pendiente. | https://doi.org/10.3390/met13030621
H_024 | Hectors_2023 | A37JC/S235 | A2 | Axial (según fuente) | probeta plana |  | 227.26 | 66.66667 | 1411137 | finished | RD | FALLA_ORIGINAL_41 | ELEGIBLE_CONDICIONES | CANDIDATO_ANALISIS | Falla registrada en base original del usuario; verificacion independiente de fuente pendiente. | https://doi.org/10.3390/met13030621
H_025 | Hectors_2023 | A37JC/S235 | A2 | Axial (según fuente) | probeta plana |  | 227.55 | 66.66667 | 3407330 | finished | RD | FALLA_ORIGINAL_41 | ELEGIBLE_CONDICIONES | CANDIDATO_ANALISIS | Falla registrada en base original del usuario; verificacion independiente de fuente pendiente. | https://doi.org/10.3390/met13030621
H_026 | Hectors_2023 | A37JC/S235 | A2 | Axial (según fuente) | probeta plana |  | 229.93 | 66.66667 | 2468304 | finished | RD | FALLA_ORIGINAL_41 | ELEGIBLE_CONDICIONES | CANDIDATO_ANALISIS | Falla registrada en base original del usuario; verificacion independiente de fuente pendiente. | https://doi.org/10.3390/met13030621
H_027 | Hectors_2023 | A37JC/S235 | A2 | Axial (según fuente) | probeta plana |  | 230 | 66.66667 | 1241237 | finished | RD | FALLA_ORIGINAL_41 | ELEGIBLE_CONDICIONES | CANDIDATO_ANALISIS | Falla registrada en base original del usuario; verificacion independiente de fuente pendiente. | https://doi.org/10.3390/met13030621
H_028 | Hectors_2023 | A37JC/S235 | A2 | Axial (según fuente) | probeta plana |  | 230 | 66.66667 | 3099455 | finished | RD | FALLA_ORIGINAL_41 | ELEGIBLE_CONDICIONES | CANDIDATO_ANALISIS | Falla registrada en base original del usuario; verificacion independiente de fuente pendiente. | https://doi.org/10.3390/met13030621
H_029 | Hectors_2023 | A37JC/S235 | A2 | Axial (según fuente) | probeta plana |  | 232.43 | 66.66667 | 1755321 | finished | RD | FALLA_ORIGINAL_41 | ELEGIBLE_CONDICIONES | CANDIDATO_ANALISIS | Falla registrada en base original del usuario; verificacion independiente de fuente pendiente. | https://doi.org/10.3390/met13030621
H_030 | Hectors_2023 | A37JC/S235 | A2 | Axial (según fuente) | probeta plana |  | 234.8 | 66.66667 | 2323842 | finished | RD | FALLA_ORIGINAL_41 | ELEGIBLE_CONDICIONES | CANDIDATO_ANALISIS | Falla registrada en base original del usuario; verificacion independiente de fuente pendiente. | https://doi.org/10.3390/met13030621
H_031 | Hectors_2023 | A37JC/S235 | A2 | Axial (según fuente) | probeta plana |  | 234.98 | 66.66667 | 904263 | finished | RD | FALLA_ORIGINAL_41 | ELEGIBLE_CONDICIONES | CANDIDATO_ANALISIS | Falla registrada en base original del usuario; verificacion independiente de fuente pendiente. | https://doi.org/10.3390/met13030621
H_032 | Hectors_2023 | A37JC/S235 | A2 | Axial (según fuente) | probeta plana |  | 236.99 | 66.66667 | 424037 | finished | RD | FALLA_ORIGINAL_41 | ELEGIBLE_CONDICIONES | CANDIDATO_ANALISIS | Falla registrada en base original del usuario; verificacion independiente de fuente pendiente. | https://doi.org/10.3390/met13030621
H_033 | Hectors_2023 | A37JC/S235 | A2 | Axial (según fuente) | probeta plana |  | 237.36 | 66.66667 | 812867 | finished | RD | FALLA_ORIGINAL_41 | ELEGIBLE_CONDICIONES | CANDIDATO_ANALISIS | Falla registrada en base original del usuario; verificacion independiente de fuente pendiente. | https://doi.org/10.3390/met13030621
H_034 | Hectors_2023 | A37JC/S235 | A2 | Axial (según fuente) | probeta plana |  | 239.25 | 66.66667 | 802647 | finished | RD | FALLA_ORIGINAL_41 | ELEGIBLE_CONDICIONES | CANDIDATO_ANALISIS | Falla registrada en base original del usuario; verificacion independiente de fuente pendiente. | https://doi.org/10.3390/met13030621
H_035 | Hectors_2023 | A37JC/S235 | A2 | Axial (según fuente) | probeta plana |  | 243.26 | 66.66667 | 693499 | finished | RD | FALLA_ORIGINAL_41 | ELEGIBLE_CONDICIONES | CANDIDATO_ANALISIS | Falla registrada en base original del usuario; verificacion independiente de fuente pendiente. | https://doi.org/10.3390/met13030621
H_036 | Hectors_2023 | A37JC/S235 | A2 | Axial (según fuente) | probeta plana |  | 256.02 | 66.66667 | 216364 | finished | RD | FALLA_ORIGINAL_41 | ELEGIBLE_CONDICIONES | CANDIDATO_ANALISIS | Falla registrada en base original del usuario; verificacion independiente de fuente pendiente. | https://doi.org/10.3390/met13030621
H_037 | Hectors_2023 | A37JC/S235 | A2 | Axial (según fuente) | probeta plana |  | 260.59 | 25 | 414138 | finished | RD | FALLA_ORIGINAL_41 | ELEGIBLE_CONDICIONES | CANDIDATO_ANALISIS | Falla registrada en base original del usuario; verificacion independiente de fuente pendiente. | https://doi.org/10.3390/met13030621
H_038 | Hectors_2023 | A37JC/S235 | A2 | Axial (según fuente) | probeta plana |  | 265.33 | 25 | 175072 | finished | RD | FALLA_ORIGINAL_41 | ELEGIBLE_CONDICIONES | CANDIDATO_ANALISIS | Falla registrada en base original del usuario; verificacion independiente de fuente pendiente. | https://doi.org/10.3390/met13030621
H_039 | Hectors_2023 | A37JC/S235 | A2 | Axial (según fuente) | probeta plana |  | 269.98 | 16.66667 | 226824 | finished | RD | FALLA_ORIGINAL_41 | ELEGIBLE_CONDICIONES | CANDIDATO_ANALISIS | Falla registrada en base original del usuario; verificacion independiente de fuente pendiente. | https://doi.org/10.3390/met13030621
H_040 | Hectors_2023 | A37JC/S235 | A2 | Axial (según fuente) | probeta plana |  | 274.72 | 16.66667 | 127698 | finished | RD | FALLA_ORIGINAL_41 | ELEGIBLE_CONDICIONES | CANDIDATO_ANALISIS | Falla registrada en base original del usuario; verificacion independiente de fuente pendiente. | https://doi.org/10.3390/met13030621
H_041 | Hectors_2023 | A37JC/S235 | A2 | Axial (según fuente) | probeta plana |  | 279.69 | 8.333333 | 124317 | finished | RD | FALLA_ORIGINAL_41 | ELEGIBLE_CONDICIONES | CANDIDATO_ANALISIS | Falla registrada en base original del usuario; verificacion independiente de fuente pendiente. | https://doi.org/10.3390/met13030621

## CANDIDATOS
ID | Fuente | Material | Grupo | Tipo_carga | Geometria | R | Esfuerzo_MPa | Frecuencia_Hz | Ciclos | Estado_origen | Nota_origen | Clasificacion_auditada | Condicion | Decision | Justificacion | URL_fuente
FAB001_15B | FABEST | 42CrMo4+QT | FAB001 | Axial | Unnotched hourglass bar | -1 | 720 | 127 | 7095 | finished | broken | FALLA_O_GRIETA | ELEGIBLE_CONDICIONES | CANDIDATO_ANALISIS | Nota indica rotura o grieta; verificar definicion del evento final (grieta versus rotura). | https://doi.org/10.5281/zenodo.21509581
FAB001_10 | FABEST | 42CrMo4+QT | FAB001 | Axial | Unnotched hourglass bar | -1 | 700 | 127 | 9290 | finished | crack (central part) | FALLA_O_GRIETA | ELEGIBLE_CONDICIONES | CANDIDATO_ANALISIS | Nota indica rotura o grieta; verificar definicion del evento final (grieta versus rotura). | https://doi.org/10.5281/zenodo.21509581
FAB001_9 | FABEST | 42CrMo4+QT | FAB001 | Axial | Unnotched hourglass bar | -1 | 650 | 127 | 27701 | finished | crack (central part) | FALLA_O_GRIETA | ELEGIBLE_CONDICIONES | CANDIDATO_ANALISIS | Nota indica rotura o grieta; verificar definicion del evento final (grieta versus rotura). | https://doi.org/10.5281/zenodo.21509581
FAB001_8 | FABEST | 42CrMo4+QT | FAB001 | Axial | Unnotched hourglass bar | -1 | 600 | 127 | 54496 | finished | crack (central part) | FALLA_O_GRIETA | ELEGIBLE_CONDICIONES | CANDIDATO_ANALISIS | Nota indica rotura o grieta; verificar definicion del evento final (grieta versus rotura). | https://doi.org/10.5281/zenodo.21509581
FAB001_11 | FABEST | 42CrMo4+QT | FAB001 | Axial | Unnotched hourglass bar | -1 | 550 | 127 | 87107 | finished | broken | FALLA_O_GRIETA | ELEGIBLE_CONDICIONES | CANDIDATO_ANALISIS | Nota indica rotura o grieta; verificar definicion del evento final (grieta versus rotura). | https://doi.org/10.5281/zenodo.21509581
FAB001_17 | FABEST | 42CrMo4+QT | FAB001 | Axial | Unnotched hourglass bar | -1 | 510 | 127 | 445521 | finished | crack (central part) | FALLA_O_GRIETA | ELEGIBLE_CONDICIONES | CANDIDATO_ANALISIS | Nota indica rotura o grieta; verificar definicion del evento final (grieta versus rotura). | https://doi.org/10.5281/zenodo.21509581
FAB001_13 | FABEST | 42CrMo4+QT | FAB001 | Axial | Unnotched hourglass bar | -1 | 520 | 127 | 482531 | finished | crack (central part) | FALLA_O_GRIETA | ELEGIBLE_CONDICIONES | CANDIDATO_ANALISIS | Nota indica rotura o grieta; verificar definicion del evento final (grieta versus rotura). | https://doi.org/10.5281/zenodo.21509581
FAB001_12 | FABEST | 42CrMo4+QT | FAB001 | Axial | Unnotched hourglass bar | -1 | 500 | 127 | 514828 | finished | broken, metallography | FALLA_O_GRIETA | ELEGIBLE_CONDICIONES | CANDIDATO_ANALISIS | Nota indica rotura o grieta; verificar definicion del evento final (grieta versus rotura). | https://doi.org/10.5281/zenodo.21509581
FAB001_16 | FABEST | 42CrMo4+QT | FAB001 | Axial | Unnotched hourglass bar | -1 | 500 | 127 | 10172700 | interrupted |  | CENSURA_CONFIRMABLE | ELEGIBLE_CONDICIONES | CANDIDATO_ANALISIS | Estado interrupted y ciclos registrados; verificar criterio de fin del ensayo. | https://doi.org/10.5281/zenodo.21509581
FAB001_15 | FABEST | 42CrMo4+QT | FAB001 | Axial | Unnotched hourglass bar | -1 | 480 | 127 | 42761351 | interrupted |  | CENSURA_CONFIRMABLE | ELEGIBLE_CONDICIONES | CANDIDATO_ANALISIS | Estado interrupted y ciclos registrados; verificar criterio de fin del ensayo. | https://doi.org/10.5281/zenodo.21509581
FAB002_4 | FABEST | 42CrMo4+QT | FAB002 | Axial | Unnotched dog-bone bar | -1 | 575 | 100 | 43062 | finished | broken in the 2nd run | FALLA_O_GRIETA | ELEGIBLE_CONDICIONES | CANDIDATO_ANALISIS | Nota indica rotura o grieta; verificar definicion del evento final (grieta versus rotura). | https://doi.org/10.5281/zenodo.21509581
FAB002_2 | FABEST | 42CrMo4+QT | FAB002 | Axial | Unnotched dog-bone bar | -1 | 550 | 100 | 79927 | finished | crack (transition to fillet) | FALLA_O_GRIETA | ELEGIBLE_CONDICIONES | CANDIDATO_ANALISIS | Nota indica rotura o grieta; verificar definicion del evento final (grieta versus rotura). | https://doi.org/10.5281/zenodo.21509581
FAB002_10 | FABEST | 42CrMo4+QT | FAB002 | Axial | Unnotched dog-bone bar | -1 | 525 | 100 | 247962 | finished | crack (transition to fillet) | FALLA_O_GRIETA | ELEGIBLE_CONDICIONES | CANDIDATO_ANALISIS | Nota indica rotura o grieta; verificar definicion del evento final (grieta versus rotura). | https://doi.org/10.5281/zenodo.21509581
FAB002_3 | FABEST | 42CrMo4+QT | FAB002 | Axial | Unnotched dog-bone bar | -1 | 500 | 100 | 385388 | finished | crack (central part) | FALLA_O_GRIETA | ELEGIBLE_CONDICIONES | CANDIDATO_ANALISIS | Nota indica rotura o grieta; verificar definicion del evento final (grieta versus rotura). | https://doi.org/10.5281/zenodo.21509581
FAB002_9 | FABEST | 42CrMo4+QT | FAB002 | Axial | Unnotched dog-bone bar | -1 | 490 | 100 | 687077 | finished | crack (transition to fillet), radiography | FALLA_O_GRIETA | ELEGIBLE_CONDICIONES | CANDIDATO_ANALISIS | Nota indica rotura o grieta; verificar definicion del evento final (grieta versus rotura). | https://doi.org/10.5281/zenodo.21509581
FAB002_6 | FABEST | 42CrMo4+QT | FAB002 | Axial | Unnotched dog-bone bar | -1 | 480 | 100 | 1966321 | finished | crack, radiography | FALLA_O_GRIETA | ELEGIBLE_CONDICIONES | CANDIDATO_ANALISIS | Nota indica rotura o grieta; verificar definicion del evento final (grieta versus rotura). | https://doi.org/10.5281/zenodo.21509581
FAB002_8 | FABEST | 42CrMo4+QT | FAB002 | Axial | Unnotched dog-bone bar | -1 | 470 | 100 | 10000000 | interrupted |  | CENSURA_CONFIRMABLE | ELEGIBLE_CONDICIONES | CANDIDATO_ANALISIS | Estado interrupted y ciclos registrados; verificar criterio de fin del ensayo. | https://doi.org/10.5281/zenodo.21509581
FAB002_5 | FABEST | 42CrMo4+QT | FAB002 | Axial | Unnotched dog-bone bar | -1 | 450 | 100 | 10000000 | interrupted |  | CENSURA_CONFIRMABLE | ELEGIBLE_CONDICIONES | CANDIDATO_ANALISIS | Estado interrupted y ciclos registrados; verificar criterio de fin del ensayo. | https://doi.org/10.5281/zenodo.21509581
FAB003_5 | FABEST | 42CrMo4+QT | FAB003 | Axial | Unnotched hourglass bar | -1 | 650 | 160 | 7023 | finished | broken | FALLA_O_GRIETA | ELEGIBLE_CONDICIONES | CANDIDATO_ANALISIS | Nota indica rotura o grieta; verificar definicion del evento final (grieta versus rotura). | https://doi.org/10.5281/zenodo.21509581
FAB003_8 | FABEST | 42CrMo4+QT | FAB003 | Axial | Unnotched hourglass bar | -1 | 650 | 160 | 7268 | finished | crack (central part) | FALLA_O_GRIETA | ELEGIBLE_CONDICIONES | CANDIDATO_ANALISIS | Nota indica rotura o grieta; verificar definicion del evento final (grieta versus rotura). | https://doi.org/10.5281/zenodo.21509581
FAB003_3 | FABEST | 42CrMo4+QT | FAB003 | Axial | Unnotched hourglass bar | -1 | 602.1 | 160 | 48213 | finished | crack (central part) | FALLA_O_GRIETA | ELEGIBLE_CONDICIONES | CANDIDATO_ANALISIS | Nota indica rotura o grieta; verificar definicion del evento final (grieta versus rotura). | https://doi.org/10.5281/zenodo.21509581
FAB003_1 | FABEST | 42CrMo4+QT | FAB003 | Axial | Unnotched hourglass bar | -1 | 553.3 | 160 | 219101 | finished | crack (central part) | FALLA_O_GRIETA | ELEGIBLE_CONDICIONES | CANDIDATO_ANALISIS | Nota indica rotura o grieta; verificar definicion del evento final (grieta versus rotura). | https://doi.org/10.5281/zenodo.21509581
FAB003_4 | FABEST | 42CrMo4+QT | FAB003 | Axial | Unnotched hourglass bar | -1 | 530 | 160 | 244258 | finished | broken | FALLA_O_GRIETA | ELEGIBLE_CONDICIONES | CANDIDATO_ANALISIS | Nota indica rotura o grieta; verificar definicion del evento final (grieta versus rotura). | https://doi.org/10.5281/zenodo.21509581
FAB003_2 | FABEST | 42CrMo4+QT | FAB003 | Axial | Unnotched hourglass bar | -1 | 497.5 | 160 | 542000 | finished | crack (central part) | FALLA_O_GRIETA | ELEGIBLE_CONDICIONES | CANDIDATO_ANALISIS | Nota indica rotura o grieta; verificar definicion del evento final (grieta versus rotura). | https://doi.org/10.5281/zenodo.21509581
FAB003_6 | FABEST | 42CrMo4+QT | FAB003 | Axial | Unnotched hourglass bar | -1 | 510 | 160 | 593010 | finished | crack (central part) | FALLA_O_GRIETA | ELEGIBLE_CONDICIONES | CANDIDATO_ANALISIS | Nota indica rotura o grieta; verificar definicion del evento final (grieta versus rotura). | https://doi.org/10.5281/zenodo.21509581
FAB003_7 | FABEST | 42CrMo4+QT | FAB003 | Axial | Unnotched hourglass bar | -1 | 510 | 160 | 1049796 | finished | broken, radiography | FALLA_O_GRIETA | ELEGIBLE_CONDICIONES | CANDIDATO_ANALISIS | Nota indica rotura o grieta; verificar definicion del evento final (grieta versus rotura). | https://doi.org/10.5281/zenodo.21509581
FAB003_9 | FABEST | 42CrMo4+QT | FAB003 | Axial | Unnotched hourglass bar | -1 | 480 | 160 | 6212392 | finished | crack (central part), radiography | FALLA_O_GRIETA | ELEGIBLE_CONDICIONES | CANDIDATO_ANALISIS | Nota indica rotura o grieta; verificar definicion del evento final (grieta versus rotura). | https://doi.org/10.5281/zenodo.21509581
FAB004_9 | FABEST | 42CrMo4+QT | FAB004 | Axial | Unnotched dog-bone bar | -1 | 510 | 130 | 634817 | finished | crack (transition fillet) | FALLA_O_GRIETA | ELEGIBLE_CONDICIONES | CANDIDATO_ANALISIS | Nota indica rotura o grieta; verificar definicion del evento final (grieta versus rotura). | https://doi.org/10.5281/zenodo.21509581
FAB004_2 | FABEST | 42CrMo4+QT | FAB004 | Axial | Unnotched dog-bone bar | -1 | 470 | 130 | 1602723 | interrupted | broken at the threads, radiography | CENSURA_CONFIRMABLE | ELEGIBLE_CONDICIONES | CANDIDATO_ANALISIS | Estado interrupted y ciclos registrados; verificar criterio de fin del ensayo. | https://doi.org/10.5281/zenodo.21509581
FAB004_1 | FABEST | 42CrMo4+QT | FAB004 | Axial | Unnotched dog-bone bar | -1 | 480 | 130 | 2036795 | finished | crack (transition fillet) | FALLA_O_GRIETA | ELEGIBLE_CONDICIONES | CANDIDATO_ANALISIS | Nota indica rotura o grieta; verificar definicion del evento final (grieta versus rotura). | https://doi.org/10.5281/zenodo.21509581
FAB005_9 | FABEST | 42CrMo4+QT | FAB005 | Axial | Unnotched hourglass hollow | -1 | 520 | 130 | 10035415 | interrupted |  | CENSURA_CONFIRMABLE | ELEGIBLE_CONDICIONES | CANDIDATO_ANALISIS | Estado interrupted y ciclos registrados; verificar criterio de fin del ensayo. | https://doi.org/10.5281/zenodo.21509581
FAB005_8 | FABEST | 42CrMo4+QT | FAB005 | Axial | Unnotched hourglass hollow | -1 | 510 | 130 | 20899649 | interrupted |  | CENSURA_CONFIRMABLE | ELEGIBLE_CONDICIONES | CANDIDATO_ANALISIS | Estado interrupted y ciclos registrados; verificar criterio de fin del ensayo. | https://doi.org/10.5281/zenodo.21509581
FAB006_7 | FABEST | 42CrMo4+QT | FAB006 | Axial | Unnotched dog-bone hollow | -1 | 452.1 | 100 | 10000000 | interrupted |  | CENSURA_CONFIRMABLE | ELEGIBLE_CONDICIONES | CANDIDATO_ANALISIS | Estado interrupted y ciclos registrados; verificar criterio de fin del ensayo. | https://doi.org/10.5281/zenodo.21509581
FAB006_4 | FABEST | 42CrMo4+QT | FAB006 | Axial | Unnotched dog-bone hollow | -1 | 429.8 | 100 | 10000000 | interrupted |  | CENSURA_CONFIRMABLE | ELEGIBLE_CONDICIONES | CANDIDATO_ANALISIS | Estado interrupted y ciclos registrados; verificar criterio de fin del ensayo. | https://doi.org/10.5281/zenodo.21509581
FAB006_9 | FABEST | 42CrMo4+QT | FAB006 | Axial | Unnotched dog-bone hollow | -1 | 451.3 | 100 | 35000000 | interrupted |  | CENSURA_CONFIRMABLE | ELEGIBLE_CONDICIONES | CANDIDATO_ANALISIS | Estado interrupted y ciclos registrados; verificar criterio de fin del ensayo. | https://doi.org/10.5281/zenodo.21509581
FAB007_9 | FABEST | 42CrMo4+QT | FAB007 | Axial | Unnotched hourglass hollow | -1 | 535 | 164 | 14075737 | interrupted |  | CENSURA_CONFIRMABLE | ELEGIBLE_CONDICIONES | CANDIDATO_ANALISIS | Estado interrupted y ciclos registrados; verificar criterio de fin del ensayo. | https://doi.org/10.5281/zenodo.21509581
FAB007_10 | FABEST | 42CrMo4+QT | FAB007 | Axial | Unnotched hourglass hollow | -1 | 542.5 | 164 | 60000000 | interrupted |  | CENSURA_CONFIRMABLE | ELEGIBLE_CONDICIONES | CANDIDATO_ANALISIS | Estado interrupted y ciclos registrados; verificar criterio de fin del ensayo. | https://doi.org/10.5281/zenodo.21509581
FAB007_5 | FABEST | 42CrMo4+QT | FAB007 | Axial | Unnotched hourglass hollow | -1 | 500 | 164 | 66380216 | interrupted |  | CENSURA_CONFIRMABLE | ELEGIBLE_CONDICIONES | CANDIDATO_ANALISIS | Estado interrupted y ciclos registrados; verificar criterio de fin del ensayo. | https://doi.org/10.5281/zenodo.21509581
FAB008_7 | FABEST | 42CrMo4+QT | FAB008 | Axial | Unnotched dog-bone hollow | -1 | 490 | 139 | 10024790 | interrupted |  | CENSURA_CONFIRMABLE | ELEGIBLE_CONDICIONES | CANDIDATO_ANALISIS | Estado interrupted y ciclos registrados; verificar criterio de fin del ensayo. | https://doi.org/10.5281/zenodo.21509581
FAB014_10 | FABEST | 42CrMo4+QT | FAB014 | Axial | Unnotched hourglass bar | -1 | 538 | 125 | 10000000 | interrupted |  | CENSURA_CONFIRMABLE | ELEGIBLE_CONDICIONES | CANDIDATO_ANALISIS | Estado interrupted y ciclos registrados; verificar criterio de fin del ensayo. | https://doi.org/10.5281/zenodo.21509581
FAB014_8 | FABEST | 42CrMo4+QT | FAB014 | Axial | Unnotched hourglass bar | -1 | 532 | 125 | 10000000 | interrupted |  | CENSURA_CONFIRMABLE | ELEGIBLE_CONDICIONES | CANDIDATO_ANALISIS | Estado interrupted y ciclos registrados; verificar criterio de fin del ensayo. | https://doi.org/10.5281/zenodo.21509581
FAB014_5 | FABEST | 42CrMo4+QT | FAB014 | Axial | Unnotched hourglass bar | -1 | 521 | 125 | 10000000 | interrupted |  | CENSURA_CONFIRMABLE | ELEGIBLE_CONDICIONES | CANDIDATO_ANALISIS | Estado interrupted y ciclos registrados; verificar criterio de fin del ensayo. | https://doi.org/10.5281/zenodo.21509581
FAB014_7 | FABEST | 42CrMo4+QT | FAB014 | Axial | Unnotched hourglass bar | -1 | 500 | 125 | 10000000 | interrupted |  | CENSURA_CONFIRMABLE | ELEGIBLE_CONDICIONES | CANDIDATO_ANALISIS | Estado interrupted y ciclos registrados; verificar criterio de fin del ensayo. | https://doi.org/10.5281/zenodo.21509581
FAB022_C5 | FABEST | 42CrMo4+QT | FAB022 | Axial | Unnotched dog-bone bar | -1 | 600.8 | 10 | 4000000 | interrupted | Excluded: Note the suspicion raised on the Hardness sheet | CENSURA_CONFIRMABLE | ELEGIBLE_CONDICIONES | CANDIDATO_ANALISIS | Estado interrupted y ciclos registrados; verificar criterio de fin del ensayo. | https://doi.org/10.5281/zenodo.21509581
FAB027_1 | FABEST | 42CrMo4+QT | FAB027 | Axial | Unnotched hourglass bar | -1 | 400 | 152 | 11667970 | finished | large crack at the thread - parts almost separated | FALLA_O_GRIETA | ELEGIBLE_CONDICIONES | CANDIDATO_ANALISIS | Nota indica rotura o grieta; verificar definicion del evento final (grieta versus rotura). | https://doi.org/10.5281/zenodo.21509581
FAB029_2 | FABEST | 42CrMo4+QT | FAB029 | Axial | Unnotched hourglass bar | -1 | 350 | 152 | 33608010 | interrupted |  | CENSURA_CONFIRMABLE | ELEGIBLE_CONDICIONES | CANDIDATO_ANALISIS | Estado interrupted y ciclos registrados; verificar criterio de fin del ensayo. | https://doi.org/10.5281/zenodo.21509581
FAB035_3 | FABEST | 42CrMo4+QT | FAB035 | Axial | Unnotched hourglass bar | -1 | 610 | 152 | 28353 | finished | Crack 4 mm from cetner | FALLA_O_GRIETA | ELEGIBLE_CONDICIONES | CANDIDATO_ANALISIS | Nota indica rotura o grieta; verificar definicion del evento final (grieta versus rotura). | https://doi.org/10.5281/zenodo.21509581
FAB035_4 | FABEST | 42CrMo4+QT | FAB035 | Axial | Unnotched hourglass bar | -1 | 580 | 152 | 141996 | finished | Crack in the center | FALLA_O_GRIETA | ELEGIBLE_CONDICIONES | CANDIDATO_ANALISIS | Nota indica rotura o grieta; verificar definicion del evento final (grieta versus rotura). | https://doi.org/10.5281/zenodo.21509581
FAB035_6 | FABEST | 42CrMo4+QT | FAB035 | Axial | Unnotched hourglass bar | -1 | 550 | 152 | 230423 | finished | Crack in the center | FALLA_O_GRIETA | ELEGIBLE_CONDICIONES | CANDIDATO_ANALISIS | Nota indica rotura o grieta; verificar definicion del evento final (grieta versus rotura). | https://doi.org/10.5281/zenodo.21509581
FAB035_7 | FABEST | 42CrMo4+QT | FAB035 | Axial | Unnotched hourglass bar | -1 | 450 | 152 | 647059 | interrupted | Broken 3rd thread | CENSURA_CONFIRMABLE | ELEGIBLE_CONDICIONES | CANDIDATO_ANALISIS | Estado interrupted y ciclos registrados; verificar criterio de fin del ensayo. | https://doi.org/10.5281/zenodo.21509581
FAB035_1 | FABEST | 42CrMo4+QT | FAB035 | Axial | Unnotched hourglass bar | -1 | 460 | 152 | 738539 | interrupted | Crack in the 4th thread | CENSURA_CONFIRMABLE | ELEGIBLE_CONDICIONES | CANDIDATO_ANALISIS | Estado interrupted y ciclos registrados; verificar criterio de fin del ensayo. | https://doi.org/10.5281/zenodo.21509581
FAB035_5 | FABEST | 42CrMo4+QT | FAB035 | Axial | Unnotched hourglass bar | -1 | 520 | 152 | 1017278 | interrupted | Crack in some threads | CENSURA_CONFIRMABLE | ELEGIBLE_CONDICIONES | CANDIDATO_ANALISIS | Estado interrupted y ciclos registrados; verificar criterio de fin del ensayo. | https://doi.org/10.5281/zenodo.21509581
FAB035_8 | FABEST | 42CrMo4+QT | FAB035 | Axial | Unnotched hourglass bar | -1 | 430 | 152 | 1649124 | interrupted | Broken 3rd and 4th thread | CENSURA_CONFIRMABLE | ELEGIBLE_CONDICIONES | CANDIDATO_ANALISIS | Estado interrupted y ciclos registrados; verificar criterio de fin del ensayo. | https://doi.org/10.5281/zenodo.21509581
FAB035_11 | FABEST | 42CrMo4+QT | FAB035 | Axial | Unnotched hourglass bar | -1 | 480 | 152 | 1973019 | interrupted | Broken in the thread (2 pieces) | CENSURA_CONFIRMABLE | ELEGIBLE_CONDICIONES | CANDIDATO_ANALISIS | Estado interrupted y ciclos registrados; verificar criterio de fin del ensayo. | https://doi.org/10.5281/zenodo.21509581
FAB035_9 | FABEST | 42CrMo4+QT | FAB035 | Axial | Unnotched hourglass bar | -1 | 410 | 152 | 3497006 | interrupted | Broken 4th and 5th thread, crack 7 mm from center | CENSURA_CONFIRMABLE | ELEGIBLE_CONDICIONES | CANDIDATO_ANALISIS | Estado interrupted y ciclos registrados; verificar criterio de fin del ensayo. | https://doi.org/10.5281/zenodo.21509581
FAB036_3 | FABEST | 42CrMo4+QT | FAB036 | Axial | Unnotched hourglass bar | -1 | 610 | 152 | 36714 | finished | No visible crack | FALLA_O_GRIETA | ELEGIBLE_CONDICIONES | CANDIDATO_ANALISIS | Nota indica rotura o grieta; verificar definicion del evento final (grieta versus rotura). | https://doi.org/10.5281/zenodo.21509581
FAB036_2 | FABEST | 42CrMo4+QT | FAB036 | Axial | Unnotched hourglass bar | -1 | 580 | 152 | 90771 | finished | Crack in the center | FALLA_O_GRIETA | ELEGIBLE_CONDICIONES | CANDIDATO_ANALISIS | Nota indica rotura o grieta; verificar definicion del evento final (grieta versus rotura). | https://doi.org/10.5281/zenodo.21509581
FAB036_6 | FABEST | 42CrMo4+QT | FAB036 | Axial | Unnotched hourglass bar | -1 | 550 | 152 | 192391 | finished | Crack in the center | FALLA_O_GRIETA | ELEGIBLE_CONDICIONES | CANDIDATO_ANALISIS | Nota indica rotura o grieta; verificar definicion del evento final (grieta versus rotura). | https://doi.org/10.5281/zenodo.21509581
FAB036_8 | FABEST | 42CrMo4+QT | FAB036 | Axial | Unnotched hourglass bar | -1 | 430 | 152 | 400904 | interrupted | Broken 4th thread | CENSURA_CONFIRMABLE | ELEGIBLE_CONDICIONES | CANDIDATO_ANALISIS | Estado interrupted y ciclos registrados; verificar criterio de fin del ensayo. | https://doi.org/10.5281/zenodo.21509581
FAB036_1 | FABEST | 42CrMo4+QT | FAB036 | Axial | Unnotched hourglass bar | -1 | 450 | 152 | 439452 | finished | Crack in the center | FALLA_O_GRIETA | ELEGIBLE_CONDICIONES | CANDIDATO_ANALISIS | Nota indica rotura o grieta; verificar definicion del evento final (grieta versus rotura). | https://doi.org/10.5281/zenodo.21509581
FAB036_4 | FABEST | 42CrMo4+QT | FAB036 | Axial | Unnotched hourglass bar | -1 | 520 | 152 | 478255 | finished | Crack in the center | FALLA_O_GRIETA | ELEGIBLE_CONDICIONES | CANDIDATO_ANALISIS | Nota indica rotura o grieta; verificar definicion del evento final (grieta versus rotura). | https://doi.org/10.5281/zenodo.21509581
FAB036_10 | FABEST | 42CrMo4+QT | FAB036 | Axial | Unnotched hourglass bar | -1 | 480 | 152 | 814588 | finished | Crack in the center | FALLA_O_GRIETA | ELEGIBLE_CONDICIONES | CANDIDATO_ANALISIS | Nota indica rotura o grieta; verificar definicion del evento final (grieta versus rotura). | https://doi.org/10.5281/zenodo.21509581
FAB036_7 | FABEST | 42CrMo4+QT | FAB036 | Axial | Unnotched hourglass bar | -1 | 460 | 152 | 2581659 | interrupted | Broken 2nd thread | CENSURA_CONFIRMABLE | ELEGIBLE_CONDICIONES | CANDIDATO_ANALISIS | Estado interrupted y ciclos registrados; verificar criterio de fin del ensayo. | https://doi.org/10.5281/zenodo.21509581
FAB037_10 | FABEST | 42CrMo4+QT | FAB037 | Axial | Unnotched hourglass bar | -1 | 610 | 152 | 44483 | finished | 2 pieces (crack in the center) | FALLA_O_GRIETA | ELEGIBLE_CONDICIONES | CANDIDATO_ANALISIS | Nota indica rotura o grieta; verificar definicion del evento final (grieta versus rotura). | https://doi.org/10.5281/zenodo.21509581
FAB037_6 | FABEST | 42CrMo4+QT | FAB037 | Axial | Unnotched hourglass bar | -1 | 580 | 152 | 115864 | finished | Crack in the center | FALLA_O_GRIETA | ELEGIBLE_CONDICIONES | CANDIDATO_ANALISIS | Nota indica rotura o grieta; verificar definicion del evento final (grieta versus rotura). | https://doi.org/10.5281/zenodo.21509581
FAB037_2 | FABEST | 42CrMo4+QT | FAB037 | Axial | Unnotched hourglass bar | -1 | 550 | 152 | 131619 | finished | Crack in the center | FALLA_O_GRIETA | ELEGIBLE_CONDICIONES | CANDIDATO_ANALISIS | Nota indica rotura o grieta; verificar definicion del evento final (grieta versus rotura). | https://doi.org/10.5281/zenodo.21509581
FAB037_5 | FABEST | 42CrMo4+QT | FAB037 | Axial | Unnotched hourglass bar | -1 | 510 | 152 | 244096 | finished | Crack in the center | FALLA_O_GRIETA | ELEGIBLE_CONDICIONES | CANDIDATO_ANALISIS | Nota indica rotura o grieta; verificar definicion del evento final (grieta versus rotura). | https://doi.org/10.5281/zenodo.21509581
FAB037_1 | FABEST | 42CrMo4+QT | FAB037 | Axial | Unnotched hourglass bar | -1 | 460 | 152 | 316274 | finished | Crack in the center | FALLA_O_GRIETA | ELEGIBLE_CONDICIONES | CANDIDATO_ANALISIS | Nota indica rotura o grieta; verificar definicion del evento final (grieta versus rotura). | https://doi.org/10.5281/zenodo.21509581
FAB037_3 | FABEST | 42CrMo4+QT | FAB037 | Axial | Unnotched hourglass bar | -1 | 480 | 152 | 342672 | finished | Crack in the center | FALLA_O_GRIETA | ELEGIBLE_CONDICIONES | CANDIDATO_ANALISIS | Nota indica rotura o grieta; verificar definicion del evento final (grieta versus rotura). | https://doi.org/10.5281/zenodo.21509581
FAB037_4 | FABEST | 42CrMo4+QT | FAB037 | Axial | Unnotched hourglass bar | -1 | 430 | 152 | 663604 | interrupted | Crack in the 3rd thread | CENSURA_CONFIRMABLE | ELEGIBLE_CONDICIONES | CANDIDATO_ANALISIS | Estado interrupted y ciclos registrados; verificar criterio de fin del ensayo. | https://doi.org/10.5281/zenodo.21509581
FAB037_11 | FABEST | 42CrMo4+QT | FAB037 | Axial | Unnotched hourglass bar | -1 | 415 | 152 | 3405723 | interrupted | Multiple broken threads | CENSURA_CONFIRMABLE | ELEGIBLE_CONDICIONES | CANDIDATO_ANALISIS | Estado interrupted y ciclos registrados; verificar criterio de fin del ensayo. | https://doi.org/10.5281/zenodo.21509581
FAB037_7 | FABEST | 42CrMo4+QT | FAB037 | Axial | Unnotched hourglass bar | -1 | 400 | 152 | 3698885 | interrupted | Crack in the 2nd thread | CENSURA_CONFIRMABLE | ELEGIBLE_CONDICIONES | CANDIDATO_ANALISIS | Estado interrupted y ciclos registrados; verificar criterio de fin del ensayo. | https://doi.org/10.5281/zenodo.21509581
FAB045_5 | FABEST | 42CrMo4+QT | FAB045 | Axial | Unnotched hourglass hollow | -1 | 501.3 | 78 | 10100000 | interrupted |  | CENSURA_CONFIRMABLE | ELEGIBLE_CONDICIONES | CANDIDATO_ANALISIS | Estado interrupted y ciclos registrados; verificar criterio de fin del ensayo. | https://doi.org/10.5281/zenodo.21509581
FAB046_1 | FABEST | 42CrMo4+QT | FAB046 | Axial | Unnotched hourglass hollow | -1 | 526 | 78 | 10100000 | interrupted |  | CENSURA_CONFIRMABLE | ELEGIBLE_CONDICIONES | CANDIDATO_ANALISIS | Estado interrupted y ciclos registrados; verificar criterio de fin del ensayo. | https://doi.org/10.5281/zenodo.21509581
FAB046_2 | FABEST | 42CrMo4+QT | FAB046 | Axial | Unnotched hourglass hollow | -1 | 600.2 | 78 | 10100008 | interrupted |  | CENSURA_CONFIRMABLE | ELEGIBLE_CONDICIONES | CANDIDATO_ANALISIS | Estado interrupted y ciclos registrados; verificar criterio de fin del ensayo. | https://doi.org/10.5281/zenodo.21509581
FAB046_10 | FABEST | 42CrMo4+QT | FAB046 | Axial | Unnotched hourglass hollow | -1 | 550 | 78 | 10100009 | interrupted |  | CENSURA_CONFIRMABLE | ELEGIBLE_CONDICIONES | CANDIDATO_ANALISIS | Estado interrupted y ciclos registrados; verificar criterio de fin del ensayo. | https://doi.org/10.5281/zenodo.21509581
FAB047_4 | FABEST | 42CrMo4+QT | FAB047 | Axial | Unnotched hourglass hollow | -1 | 580 | 78 | 10100002 | interrupted |  | CENSURA_CONFIRMABLE | ELEGIBLE_CONDICIONES | CANDIDATO_ANALISIS | Estado interrupted y ciclos registrados; verificar criterio de fin del ensayo. | https://doi.org/10.5281/zenodo.21509581
FAB047_10 | FABEST | 42CrMo4+QT | FAB047 | Axial | Unnotched hourglass hollow | -1 | 470 | 78 | 10100002 | interrupted |  | CENSURA_CONFIRMABLE | ELEGIBLE_CONDICIONES | CANDIDATO_ANALISIS | Estado interrupted y ciclos registrados; verificar criterio de fin del ensayo. | https://doi.org/10.5281/zenodo.21509581
FAB047_9 | FABEST | 42CrMo4+QT | FAB047 | Axial | Unnotched hourglass hollow | -1 | 450 | 78 | 10100006 | interrupted |  | CENSURA_CONFIRMABLE | ELEGIBLE_CONDICIONES | CANDIDATO_ANALISIS | Estado interrupted y ciclos registrados; verificar criterio de fin del ensayo. | https://doi.org/10.5281/zenodo.21509581
FAB060_A37-10 | FABEST | 42CrMo4+QT | FAB060 | Axial | Unnotched hourglass hollow | -1 | 600 | 39 | 2634775 | interrupted |  | CENSURA_CONFIRMABLE | ELEGIBLE_CONDICIONES | CANDIDATO_ANALISIS | Estado interrupted y ciclos registrados; verificar criterio de fin del ensayo. | https://doi.org/10.5281/zenodo.21509581
FAB060_A37-02 | FABEST | 42CrMo4+QT | FAB060 | Axial | Unnotched hourglass hollow | -1 | 600 | 38 | 13149279 | interrupted |  | CENSURA_CONFIRMABLE | ELEGIBLE_CONDICIONES | CANDIDATO_ANALISIS | Estado interrupted y ciclos registrados; verificar criterio de fin del ensayo. | https://doi.org/10.5281/zenodo.21509581
FAB081_6 | FABEST | 42CrMo4+QT | FAB081 | Axial | Unnotched hourglass bar | -1 | 510 | 119 | 15041627 | interrupted |  | CENSURA_CONFIRMABLE | ELEGIBLE_CONDICIONES | CANDIDATO_ANALISIS | Estado interrupted y ciclos registrados; verificar criterio de fin del ensayo. | https://doi.org/10.5281/zenodo.21509581
FAB081_11 | FABEST | 42CrMo4+QT | FAB081 | Axial | Unnotched hourglass bar | -1 | 520 | 119 | 22600000 | interrupted |  | CENSURA_CONFIRMABLE | ELEGIBLE_CONDICIONES | CANDIDATO_ANALISIS | Estado interrupted y ciclos registrados; verificar criterio de fin del ensayo. | https://doi.org/10.5281/zenodo.21509581
FAB082_10 | FABEST | 42CrMo4+QT | FAB082 | Axial | Unnotched dog-bone bar | -1 | 515 | 100 | 15545352 | interrupted |  | CENSURA_CONFIRMABLE | ELEGIBLE_CONDICIONES | CANDIDATO_ANALISIS | Estado interrupted y ciclos registrados; verificar criterio de fin del ensayo. | https://doi.org/10.5281/zenodo.21509581
FAB082_9 | FABEST | 42CrMo4+QT | FAB082 | Axial | Unnotched dog-bone bar | -1 | 500 | 100 | 21018136 | interrupted |  | CENSURA_CONFIRMABLE | ELEGIBLE_CONDICIONES | CANDIDATO_ANALISIS | Estado interrupted y ciclos registrados; verificar criterio de fin del ensayo. | https://doi.org/10.5281/zenodo.21509581
FAB110_24 | FABEST | 42CrMo4+QT | FAB110 | Axial | Unnotched hourglass bar | -1 | 550 | 13 | 2534353 | interrupted |  | CENSURA_CONFIRMABLE | ELEGIBLE_CONDICIONES | CANDIDATO_ANALISIS | Estado interrupted y ciclos registrados; verificar criterio de fin del ensayo. | https://doi.org/10.5281/zenodo.21509581
FAB110_33B | FABEST | 42CrMo4+QT | FAB110 | Axial | Unnotched hourglass bar | -1 | 500 | 13 | 2551413 | interrupted | too low stress increase from previous step | CENSURA_CONFIRMABLE | ELEGIBLE_CONDICIONES | CANDIDATO_ANALISIS | Estado interrupted y ciclos registrados; verificar criterio de fin del ensayo. | https://doi.org/10.5281/zenodo.21509581
FAB110_33 | FABEST | 42CrMo4+QT | FAB110 | Axial | Unnotched hourglass bar | -1 | 450 | 13 | 3483768 | interrupted |  | CENSURA_CONFIRMABLE | ELEGIBLE_CONDICIONES | CANDIDATO_ANALISIS | Estado interrupted y ciclos registrados; verificar criterio de fin del ensayo. | https://doi.org/10.5281/zenodo.21509581
H_001 | Hectors_2023 | A37JC/S235 | A1 | Axial (según fuente) | probeta plana |  | 232.44 | 66.66667 | 1727054 | finished | TD | FALLA_ORIGINAL_41 | ELEGIBLE_CONDICIONES | CANDIDATO_ANALISIS | Falla registrada en base original del usuario; verificacion independiente de fuente pendiente. | https://doi.org/10.3390/met13030621
H_002 | Hectors_2023 | A37JC/S235 | A1 | Axial (según fuente) | probeta plana |  | 234.83 | 66.66667 | 2077810 | finished | TD | FALLA_ORIGINAL_41 | ELEGIBLE_CONDICIONES | CANDIDATO_ANALISIS | Falla registrada en base original del usuario; verificacion independiente de fuente pendiente. | https://doi.org/10.3390/met13030621
H_003 | Hectors_2023 | A37JC/S235 | A1 | Axial (según fuente) | probeta plana |  | 234.84 | 66.66667 | 1328522 | finished | TD | FALLA_ORIGINAL_41 | ELEGIBLE_CONDICIONES | CANDIDATO_ANALISIS | Falla registrada en base original del usuario; verificacion independiente de fuente pendiente. | https://doi.org/10.3390/met13030621
H_004 | Hectors_2023 | A37JC/S235 | A1 | Axial (según fuente) | probeta plana |  | 234.98 | 66.66667 | 1072703 | finished | TD | FALLA_ORIGINAL_41 | ELEGIBLE_CONDICIONES | CANDIDATO_ANALISIS | Falla registrada en base original del usuario; verificacion independiente de fuente pendiente. | https://doi.org/10.3390/met13030621
H_005 | Hectors_2023 | A37JC/S235 | A1 | Axial (según fuente) | probeta plana |  | 235.02 | 66.66667 | 502629 | finished | TD | FALLA_ORIGINAL_41 | ELEGIBLE_CONDICIONES | CANDIDATO_ANALISIS | Falla registrada en base original del usuario; verificacion independiente de fuente pendiente. | https://doi.org/10.3390/met13030621
H_006 | Hectors_2023 | A37JC/S235 | A1 | Axial (según fuente) | probeta plana |  | 235.13 | 66.66667 | 7292489 | finished | TD | FALLA_ORIGINAL_41 | ELEGIBLE_CONDICIONES | CANDIDATO_ANALISIS | Falla registrada en base original del usuario; verificacion independiente de fuente pendiente. | https://doi.org/10.3390/met13030621
H_007 | Hectors_2023 | A37JC/S235 | A1 | Axial (según fuente) | probeta plana |  | 235.31 | 66.66667 | 918216 | finished | TD | FALLA_ORIGINAL_41 | ELEGIBLE_CONDICIONES | CANDIDATO_ANALISIS | Falla registrada en base original del usuario; verificacion independiente de fuente pendiente. | https://doi.org/10.3390/met13030621
H_008 | Hectors_2023 | A37JC/S235 | A1 | Axial (según fuente) | probeta plana |  | 235.61 | 66.66667 | 705992 | finished | TD | FALLA_ORIGINAL_41 | ELEGIBLE_CONDICIONES | CANDIDATO_ANALISIS | Falla registrada en base original del usuario; verificacion independiente de fuente pendiente. | https://doi.org/10.3390/met13030621
H_009 | Hectors_2023 | A37JC/S235 | A1 | Axial (según fuente) | probeta plana |  | 237.8 | 66.66667 | 1655916 | finished | TD | FALLA_ORIGINAL_41 | ELEGIBLE_CONDICIONES | CANDIDATO_ANALISIS | Falla registrada en base original del usuario; verificacion independiente de fuente pendiente. | https://doi.org/10.3390/met13030621
H_010 | Hectors_2023 | A37JC/S235 | A1 | Axial (según fuente) | probeta plana |  | 240.08 | 66.66667 | 1068136 | finished | TD | FALLA_ORIGINAL_41 | ELEGIBLE_CONDICIONES | CANDIDATO_ANALISIS | Falla registrada en base original del usuario; verificacion independiente de fuente pendiente. | https://doi.org/10.3390/met13030621
H_011 | Hectors_2023 | A37JC/S235 | A1 | Axial (según fuente) | probeta plana |  | 242.53 | 66.66667 | 956867 | finished | TD | FALLA_ORIGINAL_41 | ELEGIBLE_CONDICIONES | CANDIDATO_ANALISIS | Falla registrada en base original del usuario; verificacion independiente de fuente pendiente. | https://doi.org/10.3390/met13030621
H_012 | Hectors_2023 | A37JC/S235 | A1 | Axial (según fuente) | probeta plana |  | 245.35 | 50 | 495745 | finished | TD | FALLA_ORIGINAL_41 | ELEGIBLE_CONDICIONES | CANDIDATO_ANALISIS | Falla registrada en base original del usuario; verificacion independiente de fuente pendiente. | https://doi.org/10.3390/met13030621
H_013 | Hectors_2023 | A37JC/S235 | A1 | Axial (según fuente) | probeta plana |  | 246.43 | 33.33333 | 607824 | finished | TD | FALLA_ORIGINAL_41 | ELEGIBLE_CONDICIONES | CANDIDATO_ANALISIS | Falla registrada en base original del usuario; verificacion independiente de fuente pendiente. | https://doi.org/10.3390/met13030621
H_014 | Hectors_2023 | A37JC/S235 | A1 | Axial (según fuente) | probeta plana |  | 247.38 | 66.66667 | 384489 | finished | TD | FALLA_ORIGINAL_41 | ELEGIBLE_CONDICIONES | CANDIDATO_ANALISIS | Falla registrada en base original del usuario; verificacion independiente de fuente pendiente. | https://doi.org/10.3390/met13030621
H_015 | Hectors_2023 | A37JC/S235 | A1 | Axial (según fuente) | probeta plana |  | 250.21 | 66.66667 | 425629 | finished | TD | FALLA_ORIGINAL_41 | ELEGIBLE_CONDICIONES | CANDIDATO_ANALISIS | Falla registrada en base original del usuario; verificacion independiente de fuente pendiente. | https://doi.org/10.3390/met13030621
H_016 | Hectors_2023 | A37JC/S235 | A1 | Axial (según fuente) | probeta plana |  | 252.35 | 25 | 659037 | finished | TD | FALLA_ORIGINAL_41 | ELEGIBLE_CONDICIONES | CANDIDATO_ANALISIS | Falla registrada en base original del usuario; verificacion independiente de fuente pendiente. | https://doi.org/10.3390/met13030621
H_017 | Hectors_2023 | A37JC/S235 | A1 | Axial (según fuente) | probeta plana |  | 255.19 | 33.33333 | 603090 | finished | TD | FALLA_ORIGINAL_41 | ELEGIBLE_CONDICIONES | CANDIDATO_ANALISIS | Falla registrada en base original del usuario; verificacion independiente de fuente pendiente. | https://doi.org/10.3390/met13030621
H_018 | Hectors_2023 | A37JC/S235 | A1 | Axial (según fuente) | probeta plana |  | 260.15 | 33.33333 | 288380 | finished | TD | FALLA_ORIGINAL_41 | ELEGIBLE_CONDICIONES | CANDIDATO_ANALISIS | Falla registrada en base original del usuario; verificacion independiente de fuente pendiente. | https://doi.org/10.3390/met13030621
H_019 | Hectors_2023 | A37JC/S235 | A1 | Axial (según fuente) | probeta plana |  | 265.12 | 66.66667 | 105487 | finished | TD | FALLA_ORIGINAL_41 | ELEGIBLE_CONDICIONES | CANDIDATO_ANALISIS | Falla registrada en base original del usuario; verificacion independiente de fuente pendiente. | https://doi.org/10.3390/met13030621
H_020 | Hectors_2023 | A37JC/S235 | A1 | Axial (según fuente) | probeta plana |  | 273.02 | 50 | 87287 | finished | TD | FALLA_ORIGINAL_41 | ELEGIBLE_CONDICIONES | CANDIDATO_ANALISIS | Falla registrada en base original del usuario; verificacion independiente de fuente pendiente. | https://doi.org/10.3390/met13030621
H_021 | Hectors_2023 | A37JC/S235 | A1 | Axial (según fuente) | probeta plana |  | 282.26 | 50 | 67402 | finished | TD | FALLA_ORIGINAL_41 | ELEGIBLE_CONDICIONES | CANDIDATO_ANALISIS | Falla registrada en base original del usuario; verificacion independiente de fuente pendiente. | https://doi.org/10.3390/met13030621
H_022 | Hectors_2023 | A37JC/S235 | A1 | Axial (según fuente) | probeta plana |  | 311.15 | 8.333333 | 36145 | finished | TD | FALLA_ORIGINAL_41 | ELEGIBLE_CONDICIONES | CANDIDATO_ANALISIS | Falla registrada en base original del usuario; verificacion independiente de fuente pendiente. | https://doi.org/10.3390/met13030621
H_023 | Hectors_2023 | A37JC/S235 | A2 | Axial (según fuente) | probeta plana |  | 224.86 | 66.66667 | 1634316 | finished | RD | FALLA_ORIGINAL_41 | ELEGIBLE_CONDICIONES | CANDIDATO_ANALISIS | Falla registrada en base original del usuario; verificacion independiente de fuente pendiente. | https://doi.org/10.3390/met13030621
H_024 | Hectors_2023 | A37JC/S235 | A2 | Axial (según fuente) | probeta plana |  | 227.26 | 66.66667 | 1411137 | finished | RD | FALLA_ORIGINAL_41 | ELEGIBLE_CONDICIONES | CANDIDATO_ANALISIS | Falla registrada en base original del usuario; verificacion independiente de fuente pendiente. | https://doi.org/10.3390/met13030621
H_025 | Hectors_2023 | A37JC/S235 | A2 | Axial (según fuente) | probeta plana |  | 227.55 | 66.66667 | 3407330 | finished | RD | FALLA_ORIGINAL_41 | ELEGIBLE_CONDICIONES | CANDIDATO_ANALISIS | Falla registrada en base original del usuario; verificacion independiente de fuente pendiente. | https://doi.org/10.3390/met13030621
H_026 | Hectors_2023 | A37JC/S235 | A2 | Axial (según fuente) | probeta plana |  | 229.93 | 66.66667 | 2468304 | finished | RD | FALLA_ORIGINAL_41 | ELEGIBLE_CONDICIONES | CANDIDATO_ANALISIS | Falla registrada en base original del usuario; verificacion independiente de fuente pendiente. | https://doi.org/10.3390/met13030621
H_027 | Hectors_2023 | A37JC/S235 | A2 | Axial (según fuente) | probeta plana |  | 230 | 66.66667 | 1241237 | finished | RD | FALLA_ORIGINAL_41 | ELEGIBLE_CONDICIONES | CANDIDATO_ANALISIS | Falla registrada en base original del usuario; verificacion independiente de fuente pendiente. | https://doi.org/10.3390/met13030621
H_028 | Hectors_2023 | A37JC/S235 | A2 | Axial (según fuente) | probeta plana |  | 230 | 66.66667 | 3099455 | finished | RD | FALLA_ORIGINAL_41 | ELEGIBLE_CONDICIONES | CANDIDATO_ANALISIS | Falla registrada en base original del usuario; verificacion independiente de fuente pendiente. | https://doi.org/10.3390/met13030621
H_029 | Hectors_2023 | A37JC/S235 | A2 | Axial (según fuente) | probeta plana |  | 232.43 | 66.66667 | 1755321 | finished | RD | FALLA_ORIGINAL_41 | ELEGIBLE_CONDICIONES | CANDIDATO_ANALISIS | Falla registrada en base original del usuario; verificacion independiente de fuente pendiente. | https://doi.org/10.3390/met13030621
H_030 | Hectors_2023 | A37JC/S235 | A2 | Axial (según fuente) | probeta plana |  | 234.8 | 66.66667 | 2323842 | finished | RD | FALLA_ORIGINAL_41 | ELEGIBLE_CONDICIONES | CANDIDATO_ANALISIS | Falla registrada en base original del usuario; verificacion independiente de fuente pendiente. | https://doi.org/10.3390/met13030621
H_031 | Hectors_2023 | A37JC/S235 | A2 | Axial (según fuente) | probeta plana |  | 234.98 | 66.66667 | 904263 | finished | RD | FALLA_ORIGINAL_41 | ELEGIBLE_CONDICIONES | CANDIDATO_ANALISIS | Falla registrada en base original del usuario; verificacion independiente de fuente pendiente. | https://doi.org/10.3390/met13030621
H_032 | Hectors_2023 | A37JC/S235 | A2 | Axial (según fuente) | probeta plana |  | 236.99 | 66.66667 | 424037 | finished | RD | FALLA_ORIGINAL_41 | ELEGIBLE_CONDICIONES | CANDIDATO_ANALISIS | Falla registrada en base original del usuario; verificacion independiente de fuente pendiente. | https://doi.org/10.3390/met13030621
H_033 | Hectors_2023 | A37JC/S235 | A2 | Axial (según fuente) | probeta plana |  | 237.36 | 66.66667 | 812867 | finished | RD | FALLA_ORIGINAL_41 | ELEGIBLE_CONDICIONES | CANDIDATO_ANALISIS | Falla registrada en base original del usuario; verificacion independiente de fuente pendiente. | https://doi.org/10.3390/met13030621
H_034 | Hectors_2023 | A37JC/S235 | A2 | Axial (según fuente) | probeta plana |  | 239.25 | 66.66667 | 802647 | finished | RD | FALLA_ORIGINAL_41 | ELEGIBLE_CONDICIONES | CANDIDATO_ANALISIS | Falla registrada en base original del usuario; verificacion independiente de fuente pendiente. | https://doi.org/10.3390/met13030621
H_035 | Hectors_2023 | A37JC/S235 | A2 | Axial (según fuente) | probeta plana |  | 243.26 | 66.66667 | 693499 | finished | RD | FALLA_ORIGINAL_41 | ELEGIBLE_CONDICIONES | CANDIDATO_ANALISIS | Falla registrada en base original del usuario; verificacion independiente de fuente pendiente. | https://doi.org/10.3390/met13030621
H_036 | Hectors_2023 | A37JC/S235 | A2 | Axial (según fuente) | probeta plana |  | 256.02 | 66.66667 | 216364 | finished | RD | FALLA_ORIGINAL_41 | ELEGIBLE_CONDICIONES | CANDIDATO_ANALISIS | Falla registrada en base original del usuario; verificacion independiente de fuente pendiente. | https://doi.org/10.3390/met13030621
H_037 | Hectors_2023 | A37JC/S235 | A2 | Axial (según fuente) | probeta plana |  | 260.59 | 25 | 414138 | finished | RD | FALLA_ORIGINAL_41 | ELEGIBLE_CONDICIONES | CANDIDATO_ANALISIS | Falla registrada en base original del usuario; verificacion independiente de fuente pendiente. | https://doi.org/10.3390/met13030621
H_038 | Hectors_2023 | A37JC/S235 | A2 | Axial (según fuente) | probeta plana |  | 265.33 | 25 | 175072 | finished | RD | FALLA_ORIGINAL_41 | ELEGIBLE_CONDICIONES | CANDIDATO_ANALISIS | Falla registrada en base original del usuario; verificacion independiente de fuente pendiente. | https://doi.org/10.3390/met13030621
H_039 | Hectors_2023 | A37JC/S235 | A2 | Axial (según fuente) | probeta plana |  | 269.98 | 16.66667 | 226824 | finished | RD | FALLA_ORIGINAL_41 | ELEGIBLE_CONDICIONES | CANDIDATO_ANALISIS | Falla registrada en base original del usuario; verificacion independiente de fuente pendiente. | https://doi.org/10.3390/met13030621
H_040 | Hectors_2023 | A37JC/S235 | A2 | Axial (según fuente) | probeta plana |  | 274.72 | 16.66667 | 127698 | finished | RD | FALLA_ORIGINAL_41 | ELEGIBLE_CONDICIONES | CANDIDATO_ANALISIS | Falla registrada en base original del usuario; verificacion independiente de fuente pendiente. | https://doi.org/10.3390/met13030621
H_041 | Hectors_2023 | A37JC/S235 | A2 | Axial (según fuente) | probeta plana |  | 279.69 | 8.333333 | 124317 | finished | RD | FALLA_ORIGINAL_41 | ELEGIBLE_CONDICIONES | CANDIDATO_ANALISIS | Falla registrada en base original del usuario; verificacion independiente de fuente pendiente. | https://doi.org/10.3390/met13030621

## REVISION_PENDIENTE
ID | Fuente | Material | Grupo | Tipo_carga | Geometria | R | Esfuerzo_MPa | Frecuencia_Hz | Ciclos | Estado_origen | Nota_origen | Clasificacion_auditada | Condicion | Decision | Justificacion | URL_fuente
FAB001_16B | FABEST | 42CrMo4+QT | FAB001 | Axial | Unnotched hourglass bar | -1 | 740 | 127 | 3169 | finished | no crack found | SIN_GRIETA_REVISION | ELEGIBLE_CONDICIONES | EXCLUIDO_O_REVISION | Sin grieta, pero estado finished; no asumir censura ni falla sin evidencia. | https://doi.org/10.5281/zenodo.21509581
FAB002_8B | FABEST | 42CrMo4+QT | FAB002 | Axial | Unnotched dog-bone bar | -1 | 640 | 100 | 4888 | finished | no crack | SIN_GRIETA_REVISION | ELEGIBLE_CONDICIONES | EXCLUIDO_O_REVISION | Sin grieta, pero estado finished; no asumir censura ni falla sin evidencia. | https://doi.org/10.5281/zenodo.21509581
FAB002_7 | FABEST | 42CrMo4+QT | FAB002 | Axial | Unnotched dog-bone bar | -1 | 640 | 100 | 6647 | finished | no crack | SIN_GRIETA_REVISION | ELEGIBLE_CONDICIONES | EXCLUIDO_O_REVISION | Sin grieta, pero estado finished; no asumir censura ni falla sin evidencia. | https://doi.org/10.5281/zenodo.21509581
FAB002_1 | FABEST | 42CrMo4+QT | FAB002 | Axial | Unnotched dog-bone bar | -1 | 600 | 100 | 16188 | finished | no crack | SIN_GRIETA_REVISION | ELEGIBLE_CONDICIONES | EXCLUIDO_O_REVISION | Sin grieta, pero estado finished; no asumir censura ni falla sin evidencia. | https://doi.org/10.5281/zenodo.21509581
FAB003_10 | FABEST | 42CrMo4+QT | FAB003 | Axial | Unnotched hourglass bar | -1 | 490 | 160 | 6200803 | finished | metallography | ESTADO_INDETERMINADO | ELEGIBLE_CONDICIONES | EXCLUIDO_O_REVISION | Estado de ensayo sin descripcion concluyente del mecanismo de terminacion. | https://doi.org/10.5281/zenodo.21509581
FAB004_7 | FABEST | 42CrMo4+QT | FAB004 | Axial | Unnotched dog-bone bar | -1 | 650 | 130 | 2284 | finished | no crack | SIN_GRIETA_REVISION | ELEGIBLE_CONDICIONES | EXCLUIDO_O_REVISION | Sin grieta, pero estado finished; no asumir censura ni falla sin evidencia. | https://doi.org/10.5281/zenodo.21509581
FAB004_3 | FABEST | 42CrMo4+QT | FAB004 | Axial | Unnotched dog-bone bar | -1 | 600 | 130 | 11362 | finished | no crack | SIN_GRIETA_REVISION | ELEGIBLE_CONDICIONES | EXCLUIDO_O_REVISION | Sin grieta, pero estado finished; no asumir censura ni falla sin evidencia. | https://doi.org/10.5281/zenodo.21509581
FAB004_6 | FABEST | 42CrMo4+QT | FAB004 | Axial | Unnotched dog-bone bar | -1 | 575 | 130 | 24209 | finished | no crack | SIN_GRIETA_REVISION | ELEGIBLE_CONDICIONES | EXCLUIDO_O_REVISION | Sin grieta, pero estado finished; no asumir censura ni falla sin evidencia. | https://doi.org/10.5281/zenodo.21509581
FAB004_4 | FABEST | 42CrMo4+QT | FAB004 | Axial | Unnotched dog-bone bar | -1 | 550 | 130 | 66638 | finished | no crack | SIN_GRIETA_REVISION | ELEGIBLE_CONDICIONES | EXCLUIDO_O_REVISION | Sin grieta, pero estado finished; no asumir censura ni falla sin evidencia. | https://doi.org/10.5281/zenodo.21509581
FAB004_8 | FABEST | 42CrMo4+QT | FAB004 | Axial | Unnotched dog-bone bar | -1 | 530 | 130 | 179247 | finished | no crack | SIN_GRIETA_REVISION | ELEGIBLE_CONDICIONES | EXCLUIDO_O_REVISION | Sin grieta, pero estado finished; no asumir censura ni falla sin evidencia. | https://doi.org/10.5281/zenodo.21509581
FAB004_10 | FABEST | 42CrMo4+QT | FAB004 | Axial | Unnotched dog-bone bar | -1 | 490 | 130 | 768957 | finished | metallography, no crack found | SIN_GRIETA_REVISION | ELEGIBLE_CONDICIONES | EXCLUIDO_O_REVISION | Sin grieta, pero estado finished; no asumir censura ni falla sin evidencia. | https://doi.org/10.5281/zenodo.21509581
FAB004_5 | FABEST | 42CrMo4+QT | FAB004 | Axial | Unnotched dog-bone bar | -1 | 500 | 130 | 1020122 | finished | no crack, radiography | SIN_GRIETA_REVISION | ELEGIBLE_CONDICIONES | EXCLUIDO_O_REVISION | Sin grieta, pero estado finished; no asumir censura ni falla sin evidencia. | https://doi.org/10.5281/zenodo.21509581
FAB005_9B | FABEST | 42CrMo4+QT | FAB005 | Axial | Unnotched hourglass hollow | -1 | 750 | 130 | 4995 | finished |  | ESTADO_INDETERMINADO | ELEGIBLE_CONDICIONES | EXCLUIDO_O_REVISION | Estado de ensayo sin descripcion concluyente del mecanismo de terminacion. | https://doi.org/10.5281/zenodo.21509581
FAB005_8B | FABEST | 42CrMo4+QT | FAB005 | Axial | Unnotched hourglass hollow | -1 | 700 | 130 | 8404 | finished |  | ESTADO_INDETERMINADO | ELEGIBLE_CONDICIONES | EXCLUIDO_O_REVISION | Estado de ensayo sin descripcion concluyente del mecanismo de terminacion. | https://doi.org/10.5281/zenodo.21509581
FAB005_2 | FABEST | 42CrMo4+QT | FAB005 | Axial | Unnotched hourglass hollow | -1 | 650 | 130 | 15942 | finished |  | ESTADO_INDETERMINADO | ELEGIBLE_CONDICIONES | EXCLUIDO_O_REVISION | Estado de ensayo sin descripcion concluyente del mecanismo de terminacion. | https://doi.org/10.5281/zenodo.21509581
FAB005_3 | FABEST | 42CrMo4+QT | FAB005 | Axial | Unnotched hourglass hollow | -1 | 550 | 130 | 26183 | finished |  | ESTADO_INDETERMINADO | ELEGIBLE_CONDICIONES | EXCLUIDO_O_REVISION | Estado de ensayo sin descripcion concluyente del mecanismo de terminacion. | https://doi.org/10.5281/zenodo.21509581
FAB005_1 | FABEST | 42CrMo4+QT | FAB005 | Axial | Unnotched hourglass hollow | -1 | 600 | 130 | 31061 | finished |  | ESTADO_INDETERMINADO | ELEGIBLE_CONDICIONES | EXCLUIDO_O_REVISION | Estado de ensayo sin descripcion concluyente del mecanismo de terminacion. | https://doi.org/10.5281/zenodo.21509581
FAB005_7 | FABEST | 42CrMo4+QT | FAB005 | Axial | Unnotched hourglass hollow | -1 | 520 | 130 | 137306 | finished |  | ESTADO_INDETERMINADO | ELEGIBLE_CONDICIONES | EXCLUIDO_O_REVISION | Estado de ensayo sin descripcion concluyente del mecanismo de terminacion. | https://doi.org/10.5281/zenodo.21509581
FAB005_4 | FABEST | 42CrMo4+QT | FAB005 | Axial | Unnotched hourglass hollow | -1 | 550 | 130 | 159012 | finished |  | ESTADO_INDETERMINADO | ELEGIBLE_CONDICIONES | EXCLUIDO_O_REVISION | Estado de ensayo sin descripcion concluyente del mecanismo de terminacion. | https://doi.org/10.5281/zenodo.21509581
FAB005_10 | FABEST | 42CrMo4+QT | FAB005 | Axial | Unnotched hourglass hollow | -1 | 530 | 130 | 234635 | finished |  | ESTADO_INDETERMINADO | ELEGIBLE_CONDICIONES | EXCLUIDO_O_REVISION | Estado de ensayo sin descripcion concluyente del mecanismo de terminacion. | https://doi.org/10.5281/zenodo.21509581
FAB005_5 | FABEST | 42CrMo4+QT | FAB005 | Axial | Unnotched hourglass hollow | -1 | 530 | 130 | 246761 | finished |  | ESTADO_INDETERMINADO | ELEGIBLE_CONDICIONES | EXCLUIDO_O_REVISION | Estado de ensayo sin descripcion concluyente del mecanismo de terminacion. | https://doi.org/10.5281/zenodo.21509581
FAB005_6 | FABEST | 42CrMo4+QT | FAB005 | Axial | Unnotched hourglass hollow | -1 | 525 | 130 | 503907 | finished |  | ESTADO_INDETERMINADO | ELEGIBLE_CONDICIONES | EXCLUIDO_O_REVISION | Estado de ensayo sin descripcion concluyente del mecanismo de terminacion. | https://doi.org/10.5281/zenodo.21509581
FAB006_9B | FABEST | 42CrMo4+QT | FAB006 | Axial | Unnotched dog-bone hollow | -1 | 701.9 | 100 | 1657 | finished |  | ESTADO_INDETERMINADO | ELEGIBLE_CONDICIONES | EXCLUIDO_O_REVISION | Estado de ensayo sin descripcion concluyente del mecanismo de terminacion. | https://doi.org/10.5281/zenodo.21509581
FAB006_7B | FABEST | 42CrMo4+QT | FAB006 | Axial | Unnotched dog-bone hollow | -1 | 678.2 | 100 | 4507 | finished |  | ESTADO_INDETERMINADO | ELEGIBLE_CONDICIONES | EXCLUIDO_O_REVISION | Estado de ensayo sin descripcion concluyente del mecanismo de terminacion. | https://doi.org/10.5281/zenodo.21509581
FAB006_4B | FABEST | 42CrMo4+QT | FAB006 | Axial | Unnotched dog-bone hollow | -1 | 644.8 | 100 | 5125 | finished |  | ESTADO_INDETERMINADO | ELEGIBLE_CONDICIONES | EXCLUIDO_O_REVISION | Estado de ensayo sin descripcion concluyente del mecanismo de terminacion. | https://doi.org/10.5281/zenodo.21509581
FAB006_6 | FABEST | 42CrMo4+QT | FAB006 | Axial | Unnotched dog-bone hollow | -1 | 627.1 | 100 | 28019 | finished |  | ESTADO_INDETERMINADO | ELEGIBLE_CONDICIONES | EXCLUIDO_O_REVISION | Estado de ensayo sin descripcion concluyente del mecanismo de terminacion. | https://doi.org/10.5281/zenodo.21509581
FAB006_1 | FABEST | 42CrMo4+QT | FAB006 | Axial | Unnotched dog-bone hollow | -1 | 594.8 | 100 | 28750 | finished |  | ESTADO_INDETERMINADO | ELEGIBLE_CONDICIONES | EXCLUIDO_O_REVISION | Estado de ensayo sin descripcion concluyente del mecanismo de terminacion. | https://doi.org/10.5281/zenodo.21509581
FAB006_3 | FABEST | 42CrMo4+QT | FAB006 | Axial | Unnotched dog-bone hollow | -1 | 562.7 | 100 | 73450 | finished |  | ESTADO_INDETERMINADO | ELEGIBLE_CONDICIONES | EXCLUIDO_O_REVISION | Estado de ensayo sin descripcion concluyente del mecanismo de terminacion. | https://doi.org/10.5281/zenodo.21509581
FAB006_8 | FABEST | 42CrMo4+QT | FAB006 | Axial | Unnotched dog-bone hollow | -1 | 500 | 100 | 108534 | finished |  | ESTADO_INDETERMINADO | ELEGIBLE_CONDICIONES | EXCLUIDO_O_REVISION | Estado de ensayo sin descripcion concluyente del mecanismo de terminacion. | https://doi.org/10.5281/zenodo.21509581
FAB006_5 | FABEST | 42CrMo4+QT | FAB006 | Axial | Unnotched dog-bone hollow | -1 | 500 | 100 | 168515 | finished |  | ESTADO_INDETERMINADO | ELEGIBLE_CONDICIONES | EXCLUIDO_O_REVISION | Estado de ensayo sin descripcion concluyente del mecanismo de terminacion. | https://doi.org/10.5281/zenodo.21509581
FAB006_2 | FABEST | 42CrMo4+QT | FAB006 | Axial | Unnotched dog-bone hollow | -1 | 499.9 | 100 | 310828 | finished |  | ESTADO_INDETERMINADO | ELEGIBLE_CONDICIONES | EXCLUIDO_O_REVISION | Estado de ensayo sin descripcion concluyente del mecanismo de terminacion. | https://doi.org/10.5281/zenodo.21509581
FAB006_10 | FABEST | 42CrMo4+QT | FAB006 | Axial | Unnotched dog-bone hollow | -1 | 500.2 | 100 | 16725927 | finished |  | ESTADO_INDETERMINADO | ELEGIBLE_CONDICIONES | EXCLUIDO_O_REVISION | Estado de ensayo sin descripcion concluyente del mecanismo de terminacion. | https://doi.org/10.5281/zenodo.21509581
FAB007_5B | FABEST | 42CrMo4+QT | FAB007 | Axial | Unnotched hourglass hollow | -1 | 730 | 164 | 3001 | finished |  | ESTADO_INDETERMINADO | ELEGIBLE_CONDICIONES | EXCLUIDO_O_REVISION | Estado de ensayo sin descripcion concluyente del mecanismo de terminacion. | https://doi.org/10.5281/zenodo.21509581
FAB007_10B | FABEST | 42CrMo4+QT | FAB007 | Axial | Unnotched hourglass hollow | -1 | 750 | 164 | 3981 | finished |  | ESTADO_INDETERMINADO | ELEGIBLE_CONDICIONES | EXCLUIDO_O_REVISION | Estado de ensayo sin descripcion concluyente del mecanismo de terminacion. | https://doi.org/10.5281/zenodo.21509581
FAB007_9B | FABEST | 42CrMo4+QT | FAB007 | Axial | Unnotched hourglass hollow | -1 | 715 | 164 | 14266 | finished |  | ESTADO_INDETERMINADO | ELEGIBLE_CONDICIONES | EXCLUIDO_O_REVISION | Estado de ensayo sin descripcion concluyente del mecanismo de terminacion. | https://doi.org/10.5281/zenodo.21509581
FAB007_7 | FABEST | 42CrMo4+QT | FAB007 | Axial | Unnotched hourglass hollow | -1 | 700 | 164 | 14447 | finished |  | ESTADO_INDETERMINADO | ELEGIBLE_CONDICIONES | EXCLUIDO_O_REVISION | Estado de ensayo sin descripcion concluyente del mecanismo de terminacion. | https://doi.org/10.5281/zenodo.21509581
FAB007_4 | FABEST | 42CrMo4+QT | FAB007 | Axial | Unnotched hourglass hollow | -1 | 650 | 164 | 49331 | finished |  | ESTADO_INDETERMINADO | ELEGIBLE_CONDICIONES | EXCLUIDO_O_REVISION | Estado de ensayo sin descripcion concluyente del mecanismo de terminacion. | https://doi.org/10.5281/zenodo.21509581
FAB007_3 | FABEST | 42CrMo4+QT | FAB007 | Axial | Unnotched hourglass hollow | -1 | 675 | 164 | 55141 | finished |  | ESTADO_INDETERMINADO | ELEGIBLE_CONDICIONES | EXCLUIDO_O_REVISION | Estado de ensayo sin descripcion concluyente del mecanismo de terminacion. | https://doi.org/10.5281/zenodo.21509581
FAB007_1 | FABEST | 42CrMo4+QT | FAB007 | Axial | Unnotched hourglass hollow | -1 | 600 | 164 | 115808 | finished |  | ESTADO_INDETERMINADO | ELEGIBLE_CONDICIONES | EXCLUIDO_O_REVISION | Estado de ensayo sin descripcion concluyente del mecanismo de terminacion. | https://doi.org/10.5281/zenodo.21509581
FAB007_6 | FABEST | 42CrMo4+QT | FAB007 | Axial | Unnotched hourglass hollow | -1 | 550 | 164 | 261497 | finished |  | ESTADO_INDETERMINADO | ELEGIBLE_CONDICIONES | EXCLUIDO_O_REVISION | Estado de ensayo sin descripcion concluyente del mecanismo de terminacion. | https://doi.org/10.5281/zenodo.21509581
FAB007_2 | FABEST | 42CrMo4+QT | FAB007 | Axial | Unnotched hourglass hollow | -1 | 550 | 164 | 295584 | finished |  | ESTADO_INDETERMINADO | ELEGIBLE_CONDICIONES | EXCLUIDO_O_REVISION | Estado de ensayo sin descripcion concluyente del mecanismo de terminacion. | https://doi.org/10.5281/zenodo.21509581
FAB007_8 | FABEST | 42CrMo4+QT | FAB007 | Axial | Unnotched hourglass hollow | -1 | 520 | 164 | 2161482 | finished |  | ESTADO_INDETERMINADO | ELEGIBLE_CONDICIONES | EXCLUIDO_O_REVISION | Estado de ensayo sin descripcion concluyente del mecanismo de terminacion. | https://doi.org/10.5281/zenodo.21509581
FAB008_7B | FABEST | 42CrMo4+QT | FAB008 | Axial | Unnotched dog-bone hollow | -1 | 720 | 139 | 1170 | finished |  | ESTADO_INDETERMINADO | ELEGIBLE_CONDICIONES | EXCLUIDO_O_REVISION | Estado de ensayo sin descripcion concluyente del mecanismo de terminacion. | https://doi.org/10.5281/zenodo.21509581
FAB008_5 | FABEST | 42CrMo4+QT | FAB008 | Axial | Unnotched dog-bone hollow | -1 | 700 | 139 | 4918 | finished |  | ESTADO_INDETERMINADO | ELEGIBLE_CONDICIONES | EXCLUIDO_O_REVISION | Estado de ensayo sin descripcion concluyente del mecanismo de terminacion. | https://doi.org/10.5281/zenodo.21509581
FAB008_6 | FABEST | 42CrMo4+QT | FAB008 | Axial | Unnotched dog-bone hollow | -1 | 680 | 139 | 8118 | finished |  | ESTADO_INDETERMINADO | ELEGIBLE_CONDICIONES | EXCLUIDO_O_REVISION | Estado de ensayo sin descripcion concluyente del mecanismo de terminacion. | https://doi.org/10.5281/zenodo.21509581
FAB008_3 | FABEST | 42CrMo4+QT | FAB008 | Axial | Unnotched dog-bone hollow | -1 | 650 | 139 | 25852 | finished |  | ESTADO_INDETERMINADO | ELEGIBLE_CONDICIONES | EXCLUIDO_O_REVISION | Estado de ensayo sin descripcion concluyente del mecanismo de terminacion. | https://doi.org/10.5281/zenodo.21509581
FAB008_2 | FABEST | 42CrMo4+QT | FAB008 | Axial | Unnotched dog-bone hollow | -1 | 600 | 139 | 45862 | finished |  | ESTADO_INDETERMINADO | ELEGIBLE_CONDICIONES | EXCLUIDO_O_REVISION | Estado de ensayo sin descripcion concluyente del mecanismo de terminacion. | https://doi.org/10.5281/zenodo.21509581
FAB008_1 | FABEST | 42CrMo4+QT | FAB008 | Axial | Unnotched dog-bone hollow | -1 | 550 | 139 | 87352 | finished |  | ESTADO_INDETERMINADO | ELEGIBLE_CONDICIONES | EXCLUIDO_O_REVISION | Estado de ensayo sin descripcion concluyente del mecanismo de terminacion. | https://doi.org/10.5281/zenodo.21509581
FAB008_4 | FABEST | 42CrMo4+QT | FAB008 | Axial | Unnotched dog-bone hollow | -1 | 520 | 139 | 122516 | finished |  | ESTADO_INDETERMINADO | ELEGIBLE_CONDICIONES | EXCLUIDO_O_REVISION | Estado de ensayo sin descripcion concluyente del mecanismo de terminacion. | https://doi.org/10.5281/zenodo.21509581
FAB008_8 | FABEST | 42CrMo4+QT | FAB008 | Axial | Unnotched dog-bone hollow | -1 | 510 | 139 | 128075 | finished |  | ESTADO_INDETERMINADO | ELEGIBLE_CONDICIONES | EXCLUIDO_O_REVISION | Estado de ensayo sin descripcion concluyente del mecanismo de terminacion. | https://doi.org/10.5281/zenodo.21509581
FAB008_9 | FABEST | 42CrMo4+QT | FAB008 | Axial | Unnotched dog-bone hollow | -1 | 500 | 139 | 186490 | finished |  | ESTADO_INDETERMINADO | ELEGIBLE_CONDICIONES | EXCLUIDO_O_REVISION | Estado de ensayo sin descripcion concluyente del mecanismo de terminacion. | https://doi.org/10.5281/zenodo.21509581
FAB008_10 | FABEST | 42CrMo4+QT | FAB008 | Axial | Unnotched dog-bone hollow | -1 | 490 | 139 | 186845 | finished |  | ESTADO_INDETERMINADO | ELEGIBLE_CONDICIONES | EXCLUIDO_O_REVISION | Estado de ensayo sin descripcion concluyente del mecanismo de terminacion. | https://doi.org/10.5281/zenodo.21509581
FAB010_19 | FABEST | 42CrMo4+QT | FAB010 | Axial | Unnotched hourglass bar | -3 | 650 | 127 | 12647 | finished |  | ESTADO_INDETERMINADO | OTRAS_CONDICIONES | EXCLUIDO_O_REVISION | Estado de ensayo sin descripcion concluyente del mecanismo de terminacion. | https://doi.org/10.5281/zenodo.21509581
FAB010_2B | FABEST | 42CrMo4+QT | FAB010 | Axial | Unnotched hourglass bar | -3 | 675 | 127 | 34734 | finished |  | ESTADO_INDETERMINADO | OTRAS_CONDICIONES | EXCLUIDO_O_REVISION | Estado de ensayo sin descripcion concluyente del mecanismo de terminacion. | https://doi.org/10.5281/zenodo.21509581
FAB010_5 | FABEST | 42CrMo4+QT | FAB010 | Axial | Unnotched hourglass bar | -3 | 650 | 127 | 36635 | finished |  | ESTADO_INDETERMINADO | OTRAS_CONDICIONES | EXCLUIDO_O_REVISION | Estado de ensayo sin descripcion concluyente del mecanismo de terminacion. | https://doi.org/10.5281/zenodo.21509581
FAB010_4 | FABEST | 42CrMo4+QT | FAB010 | Axial | Unnotched hourglass bar | -3 | 630 | 127 | 61082 | finished |  | ESTADO_INDETERMINADO | OTRAS_CONDICIONES | EXCLUIDO_O_REVISION | Estado de ensayo sin descripcion concluyente del mecanismo de terminacion. | https://doi.org/10.5281/zenodo.21509581
FAB010_18 | FABEST | 42CrMo4+QT | FAB010 | Axial | Unnotched hourglass bar | -3 | 600 | 127 | 130306 | finished |  | ESTADO_INDETERMINADO | OTRAS_CONDICIONES | EXCLUIDO_O_REVISION | Estado de ensayo sin descripcion concluyente del mecanismo de terminacion. | https://doi.org/10.5281/zenodo.21509581
FAB010_20 | FABEST | 42CrMo4+QT | FAB010 | Axial | Unnotched hourglass bar | -3 | 570 | 127 | 200371 | finished |  | ESTADO_INDETERMINADO | OTRAS_CONDICIONES | EXCLUIDO_O_REVISION | Estado de ensayo sin descripcion concluyente del mecanismo de terminacion. | https://doi.org/10.5281/zenodo.21509581
FAB010_21 | FABEST | 42CrMo4+QT | FAB010 | Axial | Unnotched hourglass bar | -3 | 550 | 127 | 348437 | finished |  | ESTADO_INDETERMINADO | OTRAS_CONDICIONES | EXCLUIDO_O_REVISION | Estado de ensayo sin descripcion concluyente del mecanismo de terminacion. | https://doi.org/10.5281/zenodo.21509581
FAB010_6 | FABEST | 42CrMo4+QT | FAB010 | Axial | Unnotched hourglass bar | -3 | 530 | 127 | 520076 | finished |  | ESTADO_INDETERMINADO | OTRAS_CONDICIONES | EXCLUIDO_O_REVISION | Estado de ensayo sin descripcion concluyente del mecanismo de terminacion. | https://doi.org/10.5281/zenodo.21509581
FAB010_3 | FABEST | 42CrMo4+QT | FAB010 | Axial | Unnotched hourglass bar | -3 | 520 | 127 | 584964 | finished |  | ESTADO_INDETERMINADO | OTRAS_CONDICIONES | EXCLUIDO_O_REVISION | Estado de ensayo sin descripcion concluyente del mecanismo de terminacion. | https://doi.org/10.5281/zenodo.21509581
FAB010_2 | FABEST | 42CrMo4+QT | FAB010 | Axial | Unnotched hourglass bar | -3 | 510 | 127 | 10845119 | interrupted |  | CENSURA_CONFIRMABLE | OTRAS_CONDICIONES | EXCLUIDO_O_REVISION | Estado interrupted y ciclos registrados; verificar criterio de fin del ensayo. | https://doi.org/10.5281/zenodo.21509581
FAB014_8B | FABEST | 42CrMo4+QT | FAB014 | Axial | Unnotched hourglass bar | -1 | 760 | 125 | 3165 | finished |  | ESTADO_INDETERMINADO | ELEGIBLE_CONDICIONES | EXCLUIDO_O_REVISION | Estado de ensayo sin descripcion concluyente del mecanismo de terminacion. | https://doi.org/10.5281/zenodo.21509581
FAB014_5B | FABEST | 42CrMo4+QT | FAB014 | Axial | Unnotched hourglass bar | -1 | 820 | 125 | 3595 | finished |  | ESTADO_INDETERMINADO | ELEGIBLE_CONDICIONES | EXCLUIDO_O_REVISION | Estado de ensayo sin descripcion concluyente del mecanismo de terminacion. | https://doi.org/10.5281/zenodo.21509581
FAB014_10B | FABEST | 42CrMo4+QT | FAB014 | Axial | Unnotched hourglass bar | -1 | 750 | 125 | 5122 | finished |  | ESTADO_INDETERMINADO | ELEGIBLE_CONDICIONES | EXCLUIDO_O_REVISION | Estado de ensayo sin descripcion concluyente del mecanismo de terminacion. | https://doi.org/10.5281/zenodo.21509581
FAB014_7B | FABEST | 42CrMo4+QT | FAB014 | Axial | Unnotched hourglass bar | -1 | 700 | 125 | 18247 | finished |  | ESTADO_INDETERMINADO | ELEGIBLE_CONDICIONES | EXCLUIDO_O_REVISION | Estado de ensayo sin descripcion concluyente del mecanismo de terminacion. | https://doi.org/10.5281/zenodo.21509581
FAB014_4 | FABEST | 42CrMo4+QT | FAB014 | Axial | Unnotched hourglass bar | -1 | 650 | 125 | 40287 | finished |  | ESTADO_INDETERMINADO | ELEGIBLE_CONDICIONES | EXCLUIDO_O_REVISION | Estado de ensayo sin descripcion concluyente del mecanismo de terminacion. | https://doi.org/10.5281/zenodo.21509581
FAB014_6 | FABEST | 42CrMo4+QT | FAB014 | Axial | Unnotched hourglass bar | -1 | 600 | 125 | 138351 | finished |  | ESTADO_INDETERMINADO | ELEGIBLE_CONDICIONES | EXCLUIDO_O_REVISION | Estado de ensayo sin descripcion concluyente del mecanismo de terminacion. | https://doi.org/10.5281/zenodo.21509581
FAB014_1 | FABEST | 42CrMo4+QT | FAB014 | Axial | Unnotched hourglass bar | -1 | 565 | 125 | 249280 | finished |  | ESTADO_INDETERMINADO | ELEGIBLE_CONDICIONES | EXCLUIDO_O_REVISION | Estado de ensayo sin descripcion concluyente del mecanismo de terminacion. | https://doi.org/10.5281/zenodo.21509581
FAB014_9 | FABEST | 42CrMo4+QT | FAB014 | Axial | Unnotched hourglass bar | -1 | 538 | 125 | 337642 | finished |  | ESTADO_INDETERMINADO | ELEGIBLE_CONDICIONES | EXCLUIDO_O_REVISION | Estado de ensayo sin descripcion concluyente del mecanismo de terminacion. | https://doi.org/10.5281/zenodo.21509581
FAB014_2 | FABEST | 42CrMo4+QT | FAB014 | Axial | Unnotched hourglass bar | -1 | 543 | 125 | 750578 | finished |  | ESTADO_INDETERMINADO | ELEGIBLE_CONDICIONES | EXCLUIDO_O_REVISION | Estado de ensayo sin descripcion concluyente del mecanismo de terminacion. | https://doi.org/10.5281/zenodo.21509581
FAB016_8B | FABEST | 42CrMo4+QT | FAB016 | Axial | Unnotched hourglass hollow | -1 | 750 | 130 | 3648 | finished |  | ESTADO_INDETERMINADO | ELEGIBLE_CONDICIONES | EXCLUIDO_O_REVISION | Estado de ensayo sin descripcion concluyente del mecanismo de terminacion. | https://doi.org/10.5281/zenodo.21509581
FAB016_6 | FABEST | 42CrMo4+QT | FAB016 | Axial | Unnotched hourglass hollow | -1 | 700 | 130 | 6932 | finished |  | ESTADO_INDETERMINADO | ELEGIBLE_CONDICIONES | EXCLUIDO_O_REVISION | Estado de ensayo sin descripcion concluyente del mecanismo de terminacion. | https://doi.org/10.5281/zenodo.21509581
FAB016_2 | FABEST | 42CrMo4+QT | FAB016 | Axial | Unnotched hourglass hollow | -1 | 650 | 130 | 35776 | finished |  | ESTADO_INDETERMINADO | ELEGIBLE_CONDICIONES | EXCLUIDO_O_REVISION | Estado de ensayo sin descripcion concluyente del mecanismo de terminacion. | https://doi.org/10.5281/zenodo.21509581
FAB016_4 | FABEST | 42CrMo4+QT | FAB016 | Axial | Unnotched hourglass hollow | -1 | 600 | 130 | 54037 | finished |  | ESTADO_INDETERMINADO | ELEGIBLE_CONDICIONES | EXCLUIDO_O_REVISION | Estado de ensayo sin descripcion concluyente del mecanismo de terminacion. | https://doi.org/10.5281/zenodo.21509581
FAB016_9 | FABEST | 42CrMo4+QT | FAB016 | Axial | Unnotched hourglass hollow | -1 | 497.5 | 130 | 128226 | finished |  | ESTADO_INDETERMINADO | ELEGIBLE_CONDICIONES | EXCLUIDO_O_REVISION | Estado de ensayo sin descripcion concluyente del mecanismo de terminacion. | https://doi.org/10.5281/zenodo.21509581
FAB016_3 | FABEST | 42CrMo4+QT | FAB016 | Axial | Unnotched hourglass hollow | -1 | 550 | 130 | 148454 | finished |  | ESTADO_INDETERMINADO | ELEGIBLE_CONDICIONES | EXCLUIDO_O_REVISION | Estado de ensayo sin descripcion concluyente del mecanismo de terminacion. | https://doi.org/10.5281/zenodo.21509581
FAB016_7 | FABEST | 42CrMo4+QT | FAB016 | Axial | Unnotched hourglass hollow | -1 | 505 | 130 | 172877 | finished |  | ESTADO_INDETERMINADO | ELEGIBLE_CONDICIONES | EXCLUIDO_O_REVISION | Estado de ensayo sin descripcion concluyente del mecanismo de terminacion. | https://doi.org/10.5281/zenodo.21509581
FAB016_5 | FABEST | 42CrMo4+QT | FAB016 | Axial | Unnotched hourglass hollow | -1 | 520 | 130 | 187013 | finished |  | ESTADO_INDETERMINADO | ELEGIBLE_CONDICIONES | EXCLUIDO_O_REVISION | Estado de ensayo sin descripcion concluyente del mecanismo de terminacion. | https://doi.org/10.5281/zenodo.21509581
FAB016_1 | FABEST | 42CrMo4+QT | FAB016 | Axial | Unnotched hourglass hollow | -1 | 505 | 130 | 205221 | finished |  | ESTADO_INDETERMINADO | ELEGIBLE_CONDICIONES | EXCLUIDO_O_REVISION | Estado de ensayo sin descripcion concluyente del mecanismo de terminacion. | https://doi.org/10.5281/zenodo.21509581
FAB016_10 | FABEST | 42CrMo4+QT | FAB016 | Axial | Unnotched hourglass hollow | -1 | 490 | 130 | 226630 | finished |  | ESTADO_INDETERMINADO | ELEGIBLE_CONDICIONES | EXCLUIDO_O_REVISION | Estado de ensayo sin descripcion concluyente del mecanismo de terminacion. | https://doi.org/10.5281/zenodo.21509581
FAB016_8 | FABEST | 42CrMo4+QT | FAB016 | Axial | Unnotched hourglass hollow | -1 | 490 | 130 | 10895975 | finished |  | ESTADO_INDETERMINADO | ELEGIBLE_CONDICIONES | EXCLUIDO_O_REVISION | Estado de ensayo sin descripcion concluyente del mecanismo de terminacion. | https://doi.org/10.5281/zenodo.21509581
FAB017_7B | FABEST | 42CrMo4+QT | FAB017 | Torsion | Unnotched hourglass hollow | -1 | 442.7 | 25 | 5890 | finished |  | ESTADO_INDETERMINADO | OTRAS_CONDICIONES | EXCLUIDO_O_REVISION | Estado de ensayo sin descripcion concluyente del mecanismo de terminacion. | https://doi.org/10.5281/zenodo.21509581
FAB017_2 | FABEST | 42CrMo4+QT | FAB017 | Torsion | Unnotched hourglass hollow | -1 | 406.6 | 25 | 39587 | finished |  | ESTADO_INDETERMINADO | OTRAS_CONDICIONES | EXCLUIDO_O_REVISION | Estado de ensayo sin descripcion concluyente del mecanismo de terminacion. | https://doi.org/10.5281/zenodo.21509581
FAB017_1 | FABEST | 42CrMo4+QT | FAB017 | Torsion | Unnotched hourglass hollow | -1 | 392.8 | 25 | 60775 | finished |  | ESTADO_INDETERMINADO | OTRAS_CONDICIONES | EXCLUIDO_O_REVISION | Estado de ensayo sin descripcion concluyente del mecanismo de terminacion. | https://doi.org/10.5281/zenodo.21509581
FAB017_5 | FABEST | 42CrMo4+QT | FAB017 | Torsion | Unnotched hourglass hollow | -1 | 377.2 | 25 | 270052 | finished |  | ESTADO_INDETERMINADO | OTRAS_CONDICIONES | EXCLUIDO_O_REVISION | Estado de ensayo sin descripcion concluyente del mecanismo de terminacion. | https://doi.org/10.5281/zenodo.21509581
FAB017_4 | FABEST | 42CrMo4+QT | FAB017 | Torsion | Unnotched hourglass hollow | -1 | 386.2 | 25 | 305430 | finished |  | ESTADO_INDETERMINADO | OTRAS_CONDICIONES | EXCLUIDO_O_REVISION | Estado de ensayo sin descripcion concluyente del mecanismo de terminacion. | https://doi.org/10.5281/zenodo.21509581
FAB017_6 | FABEST | 42CrMo4+QT | FAB017 | Torsion | Unnotched hourglass hollow | -1 | 372.7 | 25 | 1924448 | finished |  | ESTADO_INDETERMINADO | OTRAS_CONDICIONES | EXCLUIDO_O_REVISION | Estado de ensayo sin descripcion concluyente del mecanismo de terminacion. | https://doi.org/10.5281/zenodo.21509581
FAB017_3 | FABEST | 42CrMo4+QT | FAB017 | Torsion | Unnotched hourglass hollow | -1 | 361.4 | 25 | 2744253 | finished |  | ESTADO_INDETERMINADO | OTRAS_CONDICIONES | EXCLUIDO_O_REVISION | Estado de ensayo sin descripcion concluyente del mecanismo de terminacion. | https://doi.org/10.5281/zenodo.21509581
FAB017_8 | FABEST | 42CrMo4+QT | FAB017 | Torsion | Unnotched hourglass hollow | -1 | 350.1 | 25 | 2807444 | finished |  | ESTADO_INDETERMINADO | OTRAS_CONDICIONES | EXCLUIDO_O_REVISION | Estado de ensayo sin descripcion concluyente del mecanismo de terminacion. | https://doi.org/10.5281/zenodo.21509581
FAB017_7 | FABEST | 42CrMo4+QT | FAB017 | Torsion | Unnotched hourglass hollow | -1 | 340.2 | 25 | 10083200 | interrupted |  | CENSURA_CONFIRMABLE | OTRAS_CONDICIONES | EXCLUIDO_O_REVISION | Estado interrupted y ciclos registrados; verificar criterio de fin del ensayo. | https://doi.org/10.5281/zenodo.21509581
FAB021_S2 | FABEST | 42CrMo4+QT | FAB021 | Axial | Unnotched dog-bone bar | -1 | 869.4 | 10 | 1062 | finished |  | ESTADO_INDETERMINADO | ELEGIBLE_CONDICIONES | EXCLUIDO_O_REVISION | Estado de ensayo sin descripcion concluyente del mecanismo de terminacion. | https://doi.org/10.5281/zenodo.21509581
FAB021_S6 | FABEST | 42CrMo4+QT | FAB021 | Axial | Unnotched dog-bone bar | -1 | 780.2 | 10 | 7043 | finished |  | ESTADO_INDETERMINADO | ELEGIBLE_CONDICIONES | EXCLUIDO_O_REVISION | Estado de ensayo sin descripcion concluyente del mecanismo de terminacion. | https://doi.org/10.5281/zenodo.21509581
FAB021_S3 | FABEST | 42CrMo4+QT | FAB021 | Axial | Unnotched dog-bone bar | -1 | 719.9 | 10 | 33330 | finished |  | ESTADO_INDETERMINADO | ELEGIBLE_CONDICIONES | EXCLUIDO_O_REVISION | Estado de ensayo sin descripcion concluyente del mecanismo de terminacion. | https://doi.org/10.5281/zenodo.21509581
FAB021_S7 | FABEST | 42CrMo4+QT | FAB021 | Axial | Unnotched dog-bone bar | -1 | 680.7 | 10 | 55273 | finished |  | ESTADO_INDETERMINADO | ELEGIBLE_CONDICIONES | EXCLUIDO_O_REVISION | Estado de ensayo sin descripcion concluyente del mecanismo de terminacion. | https://doi.org/10.5281/zenodo.21509581
FAB021_S1 | FABEST | 42CrMo4+QT | FAB021 | Axial | Unnotched dog-bone bar | -1 | 650.4 | 10 | 171909 | finished |  | ESTADO_INDETERMINADO | ELEGIBLE_CONDICIONES | EXCLUIDO_O_REVISION | Estado de ensayo sin descripcion concluyente del mecanismo de terminacion. | https://doi.org/10.5281/zenodo.21509581
FAB021_S4 | FABEST | 42CrMo4+QT | FAB021 | Axial | Unnotched dog-bone bar | -1 | 600.8 | 10 | 201298 | finished |  | ESTADO_INDETERMINADO | ELEGIBLE_CONDICIONES | EXCLUIDO_O_REVISION | Estado de ensayo sin descripcion concluyente del mecanismo de terminacion. | https://doi.org/10.5281/zenodo.21509581
FAB021_S8 | FABEST | 42CrMo4+QT | FAB021 | Axial | Unnotched dog-bone bar | -1 | 600.5 | 10 | 506820 | finished |  | ESTADO_INDETERMINADO | ELEGIBLE_CONDICIONES | EXCLUIDO_O_REVISION | Estado de ensayo sin descripcion concluyente del mecanismo de terminacion. | https://doi.org/10.5281/zenodo.21509581
FAB022_C6 | FABEST | 42CrMo4+QT | FAB022 | Axial | Unnotched dog-bone bar | -1 | 748.1 | 10 | 3672 | finished |  | ESTADO_INDETERMINADO | ELEGIBLE_CONDICIONES | EXCLUIDO_O_REVISION | Estado de ensayo sin descripcion concluyente del mecanismo de terminacion. | https://doi.org/10.5281/zenodo.21509581
FAB022_C2 | FABEST | 42CrMo4+QT | FAB022 | Axial | Unnotched dog-bone bar | -1 | 700.5 | 10 | 10613 | finished |  | ESTADO_INDETERMINADO | ELEGIBLE_CONDICIONES | EXCLUIDO_O_REVISION | Estado de ensayo sin descripcion concluyente del mecanismo de terminacion. | https://doi.org/10.5281/zenodo.21509581
FAB022_C5B | FABEST | 42CrMo4+QT | FAB022 | Axial | Unnotched dog-bone bar | -1 | 712.7 | 10 | 38290 | finished | Excluded: Note the suspicion raised on the Hardness sheet | ESTADO_INDETERMINADO | ELEGIBLE_CONDICIONES | EXCLUIDO_O_REVISION | Estado de ensayo sin descripcion concluyente del mecanismo de terminacion. | https://doi.org/10.5281/zenodo.21509581
FAB022_C1 | FABEST | 42CrMo4+QT | FAB022 | Axial | Unnotched dog-bone bar | -1 | 650.3 | 10 | 39098 | finished |  | ESTADO_INDETERMINADO | ELEGIBLE_CONDICIONES | EXCLUIDO_O_REVISION | Estado de ensayo sin descripcion concluyente del mecanismo de terminacion. | https://doi.org/10.5281/zenodo.21509581
FAB022_C4 | FABEST | 42CrMo4+QT | FAB022 | Axial | Unnotched dog-bone bar | -1 | 625.7 | 10 | 82983 | finished |  | ESTADO_INDETERMINADO | ELEGIBLE_CONDICIONES | EXCLUIDO_O_REVISION | Estado de ensayo sin descripcion concluyente del mecanismo de terminacion. | https://doi.org/10.5281/zenodo.21509581
FAB022_C3 | FABEST | 42CrMo4+QT | FAB022 | Axial | Unnotched dog-bone bar | -1 | 609.9 | 10 | 96948 | finished |  | ESTADO_INDETERMINADO | ELEGIBLE_CONDICIONES | EXCLUIDO_O_REVISION | Estado de ensayo sin descripcion concluyente del mecanismo de terminacion. | https://doi.org/10.5281/zenodo.21509581
FAB025_9 | FABEST | 42CrMo4+QT | FAB025 | Axial | Unnotched hourglass bar | -1 | 625 | 152 | 24971 | finished |  | ESTADO_INDETERMINADO | ELEGIBLE_CONDICIONES | EXCLUIDO_O_REVISION | Estado de ensayo sin descripcion concluyente del mecanismo de terminacion. | https://doi.org/10.5281/zenodo.21509581
FAB025_5 | FABEST | 42CrMo4+QT | FAB025 | Axial | Unnotched hourglass bar | -1 | 575 | 152 | 53701 | finished |  | ESTADO_INDETERMINADO | ELEGIBLE_CONDICIONES | EXCLUIDO_O_REVISION | Estado de ensayo sin descripcion concluyente del mecanismo de terminacion. | https://doi.org/10.5281/zenodo.21509581
FAB025_6 | FABEST | 42CrMo4+QT | FAB025 | Axial | Unnotched hourglass bar | -1 | 525 | 152 | 104702 | finished |  | ESTADO_INDETERMINADO | ELEGIBLE_CONDICIONES | EXCLUIDO_O_REVISION | Estado de ensayo sin descripcion concluyente del mecanismo de terminacion. | https://doi.org/10.5281/zenodo.21509581
FAB025_10 | FABEST | 42CrMo4+QT | FAB025 | Axial | Unnotched hourglass bar | -1 | 450 | 152 | 211643 | finished |  | ESTADO_INDETERMINADO | ELEGIBLE_CONDICIONES | EXCLUIDO_O_REVISION | Estado de ensayo sin descripcion concluyente del mecanismo de terminacion. | https://doi.org/10.5281/zenodo.21509581
FAB025_4 | FABEST | 42CrMo4+QT | FAB025 | Axial | Unnotched hourglass bar | -1 | 425 | 152 | 246675 | finished |  | ESTADO_INDETERMINADO | ELEGIBLE_CONDICIONES | EXCLUIDO_O_REVISION | Estado de ensayo sin descripcion concluyente del mecanismo de terminacion. | https://doi.org/10.5281/zenodo.21509581
FAB025_7 | FABEST | 42CrMo4+QT | FAB025 | Axial | Unnotched hourglass bar | -1 | 500 | 152 | 259739 | finished |  | ESTADO_INDETERMINADO | ELEGIBLE_CONDICIONES | EXCLUIDO_O_REVISION | Estado de ensayo sin descripcion concluyente del mecanismo de terminacion. | https://doi.org/10.5281/zenodo.21509581
FAB025_8 | FABEST | 42CrMo4+QT | FAB025 | Axial | Unnotched hourglass bar | -1 | 475 | 152 | 301200 | finished |  | ESTADO_INDETERMINADO | ELEGIBLE_CONDICIONES | EXCLUIDO_O_REVISION | Estado de ensayo sin descripcion concluyente del mecanismo de terminacion. | https://doi.org/10.5281/zenodo.21509581
FAB025_3 | FABEST | 42CrMo4+QT | FAB025 | Axial | Unnotched hourglass bar | -1 | 400 | 152 | 1537475 | finished |  | ESTADO_INDETERMINADO | ELEGIBLE_CONDICIONES | EXCLUIDO_O_REVISION | Estado de ensayo sin descripcion concluyente del mecanismo de terminacion. | https://doi.org/10.5281/zenodo.21509581
FAB025_1 | FABEST | 42CrMo4+QT | FAB025 | Axial | Unnotched hourglass bar | -1 | 350 | 152 | 1800014 | finished |  | ESTADO_INDETERMINADO | ELEGIBLE_CONDICIONES | EXCLUIDO_O_REVISION | Estado de ensayo sin descripcion concluyente del mecanismo de terminacion. | https://doi.org/10.5281/zenodo.21509581
FAB025_2 | FABEST | 42CrMo4+QT | FAB025 | Axial | Unnotched hourglass bar | -1 | 375 | 152 | 1949021 | finished |  | ESTADO_INDETERMINADO | ELEGIBLE_CONDICIONES | EXCLUIDO_O_REVISION | Estado de ensayo sin descripcion concluyente del mecanismo de terminacion. | https://doi.org/10.5281/zenodo.21509581
FAB026_7 | FABEST | 42CrMo4+QT | FAB026 | Axial | Unnotched hourglass bar | -1 | 625 | 152 | 27711 | finished |  | ESTADO_INDETERMINADO | ELEGIBLE_CONDICIONES | EXCLUIDO_O_REVISION | Estado de ensayo sin descripcion concluyente del mecanismo de terminacion. | https://doi.org/10.5281/zenodo.21509581
FAB026_4 | FABEST | 42CrMo4+QT | FAB026 | Axial | Unnotched hourglass bar | -1 | 525 | 152 | 49443 | finished |  | ESTADO_INDETERMINADO | ELEGIBLE_CONDICIONES | EXCLUIDO_O_REVISION | Estado de ensayo sin descripcion concluyente del mecanismo de terminacion. | https://doi.org/10.5281/zenodo.21509581
FAB026_3 | FABEST | 42CrMo4+QT | FAB026 | Axial | Unnotched hourglass bar | -1 | 575 | 152 | 50401 | finished |  | ESTADO_INDETERMINADO | ELEGIBLE_CONDICIONES | EXCLUIDO_O_REVISION | Estado de ensayo sin descripcion concluyente del mecanismo de terminacion. | https://doi.org/10.5281/zenodo.21509581
FAB026_5 | FABEST | 42CrMo4+QT | FAB026 | Axial | Unnotched hourglass bar | -1 | 500 | 152 | 83524 | finished |  | ESTADO_INDETERMINADO | ELEGIBLE_CONDICIONES | EXCLUIDO_O_REVISION | Estado de ensayo sin descripcion concluyente del mecanismo de terminacion. | https://doi.org/10.5281/zenodo.21509581
FAB026_8 | FABEST | 42CrMo4+QT | FAB026 | Axial | Unnotched hourglass bar | -1 | 450 | 152 | 127183 | finished |  | ESTADO_INDETERMINADO | ELEGIBLE_CONDICIONES | EXCLUIDO_O_REVISION | Estado de ensayo sin descripcion concluyente del mecanismo de terminacion. | https://doi.org/10.5281/zenodo.21509581
FAB026_6 | FABEST | 42CrMo4+QT | FAB026 | Axial | Unnotched hourglass bar | -1 | 475 | 152 | 202523 | finished |  | ESTADO_INDETERMINADO | ELEGIBLE_CONDICIONES | EXCLUIDO_O_REVISION | Estado de ensayo sin descripcion concluyente del mecanismo de terminacion. | https://doi.org/10.5281/zenodo.21509581
FAB026_9 | FABEST | 42CrMo4+QT | FAB026 | Axial | Unnotched hourglass bar | -1 | 425 | 152 | 282078 | finished |  | ESTADO_INDETERMINADO | ELEGIBLE_CONDICIONES | EXCLUIDO_O_REVISION | Estado de ensayo sin descripcion concluyente del mecanismo de terminacion. | https://doi.org/10.5281/zenodo.21509581
FAB026_1 | FABEST | 42CrMo4+QT | FAB026 | Axial | Unnotched hourglass bar | -1 | 350 | 152 | 2022310 | finished |  | ESTADO_INDETERMINADO | ELEGIBLE_CONDICIONES | EXCLUIDO_O_REVISION | Estado de ensayo sin descripcion concluyente del mecanismo de terminacion. | https://doi.org/10.5281/zenodo.21509581
FAB026_2 | FABEST | 42CrMo4+QT | FAB026 | Axial | Unnotched hourglass bar | -1 | 375 | 152 | 1447487 | finished |  | ESTADO_INDETERMINADO | ELEGIBLE_CONDICIONES | EXCLUIDO_O_REVISION | Estado de ensayo sin descripcion concluyente del mecanismo de terminacion. | https://doi.org/10.5281/zenodo.21509581
FAB026_10 | FABEST | 42CrMo4+QT | FAB026 | Axial | Unnotched hourglass bar | -1 | 400 | 152 | 2702896 | finished |  | ESTADO_INDETERMINADO | ELEGIBLE_CONDICIONES | EXCLUIDO_O_REVISION | Estado de ensayo sin descripcion concluyente del mecanismo de terminacion. | https://doi.org/10.5281/zenodo.21509581
FAB027_7 | FABEST | 42CrMo4+QT | FAB027 | Axial | Unnotched hourglass bar | -1 | 625 | 152 | 32309 | finished |  | ESTADO_INDETERMINADO | ELEGIBLE_CONDICIONES | EXCLUIDO_O_REVISION | Estado de ensayo sin descripcion concluyente del mecanismo de terminacion. | https://doi.org/10.5281/zenodo.21509581
FAB027_3 | FABEST | 42CrMo4+QT | FAB027 | Axial | Unnotched hourglass bar | -1 | 575 | 152 | 54115 | finished |  | ESTADO_INDETERMINADO | ELEGIBLE_CONDICIONES | EXCLUIDO_O_REVISION | Estado de ensayo sin descripcion concluyente del mecanismo de terminacion. | https://doi.org/10.5281/zenodo.21509581
FAB027_4 | FABEST | 42CrMo4+QT | FAB027 | Axial | Unnotched hourglass bar | -1 | 525 | 152 | 127151 | finished |  | ESTADO_INDETERMINADO | ELEGIBLE_CONDICIONES | EXCLUIDO_O_REVISION | Estado de ensayo sin descripcion concluyente del mecanismo de terminacion. | https://doi.org/10.5281/zenodo.21509581
FAB027_5 | FABEST | 42CrMo4+QT | FAB027 | Axial | Unnotched hourglass bar | -1 | 500 | 152 | 184348 | finished |  | ESTADO_INDETERMINADO | ELEGIBLE_CONDICIONES | EXCLUIDO_O_REVISION | Estado de ensayo sin descripcion concluyente del mecanismo de terminacion. | https://doi.org/10.5281/zenodo.21509581
FAB027_6 | FABEST | 42CrMo4+QT | FAB027 | Axial | Unnotched hourglass bar | -1 | 475 | 152 | 198333 | finished |  | ESTADO_INDETERMINADO | ELEGIBLE_CONDICIONES | EXCLUIDO_O_REVISION | Estado de ensayo sin descripcion concluyente del mecanismo de terminacion. | https://doi.org/10.5281/zenodo.21509581
FAB027_8 | FABEST | 42CrMo4+QT | FAB027 | Axial | Unnotched hourglass bar | -1 | 450 | 152 | 307081 | finished |  | ESTADO_INDETERMINADO | ELEGIBLE_CONDICIONES | EXCLUIDO_O_REVISION | Estado de ensayo sin descripcion concluyente del mecanismo de terminacion. | https://doi.org/10.5281/zenodo.21509581
FAB027_10 | FABEST | 42CrMo4+QT | FAB027 | Axial | Unnotched hourglass bar | -1 | 437.5 | 152 | 343820 | finished |  | ESTADO_INDETERMINADO | ELEGIBLE_CONDICIONES | EXCLUIDO_O_REVISION | Estado de ensayo sin descripcion concluyente del mecanismo de terminacion. | https://doi.org/10.5281/zenodo.21509581
FAB027_2 | FABEST | 42CrMo4+QT | FAB027 | Axial | Unnotched hourglass bar | -1 | 412.5 | 152 | 719809 | finished |  | ESTADO_INDETERMINADO | ELEGIBLE_CONDICIONES | EXCLUIDO_O_REVISION | Estado de ensayo sin descripcion concluyente del mecanismo de terminacion. | https://doi.org/10.5281/zenodo.21509581
FAB027_9 | FABEST | 42CrMo4+QT | FAB027 | Axial | Unnotched hourglass bar | -1 | 425 | 152 | 1278066 | finished |  | ESTADO_INDETERMINADO | ELEGIBLE_CONDICIONES | EXCLUIDO_O_REVISION | Estado de ensayo sin descripcion concluyente del mecanismo de terminacion. | https://doi.org/10.5281/zenodo.21509581
FAB028_7 | FABEST | 42CrMo4+QT | FAB028 | Axial | Unnotched hourglass bar | -1 | 625 | 152 | 23480 | finished |  | ESTADO_INDETERMINADO | ELEGIBLE_CONDICIONES | EXCLUIDO_O_REVISION | Estado de ensayo sin descripcion concluyente del mecanismo de terminacion. | https://doi.org/10.5281/zenodo.21509581
FAB028_3 | FABEST | 42CrMo4+QT | FAB028 | Axial | Unnotched hourglass bar | -1 | 575 | 152 | 43118 | finished |  | ESTADO_INDETERMINADO | ELEGIBLE_CONDICIONES | EXCLUIDO_O_REVISION | Estado de ensayo sin descripcion concluyente del mecanismo de terminacion. | https://doi.org/10.5281/zenodo.21509581
FAB028_4 | FABEST | 42CrMo4+QT | FAB028 | Axial | Unnotched hourglass bar | -1 | 525 | 152 | 72708 | finished |  | ESTADO_INDETERMINADO | ELEGIBLE_CONDICIONES | EXCLUIDO_O_REVISION | Estado de ensayo sin descripcion concluyente del mecanismo de terminacion. | https://doi.org/10.5281/zenodo.21509581
FAB028_6 | FABEST | 42CrMo4+QT | FAB028 | Axial | Unnotched hourglass bar | -1 | 475 | 152 | 79494 | finished |  | ESTADO_INDETERMINADO | ELEGIBLE_CONDICIONES | EXCLUIDO_O_REVISION | Estado de ensayo sin descripcion concluyente del mecanismo de terminacion. | https://doi.org/10.5281/zenodo.21509581
FAB028_8 | FABEST | 42CrMo4+QT | FAB028 | Axial | Unnotched hourglass bar | -1 | 450 | 152 | 93518 | finished |  | ESTADO_INDETERMINADO | ELEGIBLE_CONDICIONES | EXCLUIDO_O_REVISION | Estado de ensayo sin descripcion concluyente del mecanismo de terminacion. | https://doi.org/10.5281/zenodo.21509581
FAB028_5 | FABEST | 42CrMo4+QT | FAB028 | Axial | Unnotched hourglass bar | -1 | 500 | 152 | 102391 | finished |  | ESTADO_INDETERMINADO | ELEGIBLE_CONDICIONES | EXCLUIDO_O_REVISION | Estado de ensayo sin descripcion concluyente del mecanismo de terminacion. | https://doi.org/10.5281/zenodo.21509581
FAB028_9 | FABEST | 42CrMo4+QT | FAB028 | Axial | Unnotched hourglass bar | -1 | 425 | 152 | 223844 | finished |  | ESTADO_INDETERMINADO | ELEGIBLE_CONDICIONES | EXCLUIDO_O_REVISION | Estado de ensayo sin descripcion concluyente del mecanismo de terminacion. | https://doi.org/10.5281/zenodo.21509581
FAB028_10 | FABEST | 42CrMo4+QT | FAB028 | Axial | Unnotched hourglass bar | -1 | 400 | 152 | 235894 | finished |  | ESTADO_INDETERMINADO | ELEGIBLE_CONDICIONES | EXCLUIDO_O_REVISION | Estado de ensayo sin descripcion concluyente del mecanismo de terminacion. | https://doi.org/10.5281/zenodo.21509581
FAB028_2 | FABEST | 42CrMo4+QT | FAB028 | Axial | Unnotched hourglass bar | -1 | 375 | 152 | 363429 | finished |  | ESTADO_INDETERMINADO | ELEGIBLE_CONDICIONES | EXCLUIDO_O_REVISION | Estado de ensayo sin descripcion concluyente del mecanismo de terminacion. | https://doi.org/10.5281/zenodo.21509581
FAB028_1 | FABEST | 42CrMo4+QT | FAB028 | Axial | Unnotched hourglass bar | -1 | 350 | 152 | 3672974 | finished |  | ESTADO_INDETERMINADO | ELEGIBLE_CONDICIONES | EXCLUIDO_O_REVISION | Estado de ensayo sin descripcion concluyente del mecanismo de terminacion. | https://doi.org/10.5281/zenodo.21509581
FAB029_1 | FABEST | 42CrMo4+QT | FAB029 | Axial | Unnotched hourglass bar | -1 | 675 | 152 | 6775 | finished |  | ESTADO_INDETERMINADO | ELEGIBLE_CONDICIONES | EXCLUIDO_O_REVISION | Estado de ensayo sin descripcion concluyente del mecanismo de terminacion. | https://doi.org/10.5281/zenodo.21509581
FAB029_2B | FABEST | 42CrMo4+QT | FAB029 | Axial | Unnotched hourglass bar | -1 | 650 | 152 | 15166 | finished |  | ESTADO_INDETERMINADO | ELEGIBLE_CONDICIONES | EXCLUIDO_O_REVISION | Estado de ensayo sin descripcion concluyente del mecanismo de terminacion. | https://doi.org/10.5281/zenodo.21509581
FAB029_9 | FABEST | 42CrMo4+QT | FAB029 | Axial | Unnotched hourglass bar | -1 | 625 | 152 | 34667 | finished |  | ESTADO_INDETERMINADO | ELEGIBLE_CONDICIONES | EXCLUIDO_O_REVISION | Estado de ensayo sin descripcion concluyente del mecanismo de terminacion. | https://doi.org/10.5281/zenodo.21509581
FAB029_5 | FABEST | 42CrMo4+QT | FAB029 | Axial | Unnotched hourglass bar | -1 | 575 | 152 | 53318 | finished |  | ESTADO_INDETERMINADO | ELEGIBLE_CONDICIONES | EXCLUIDO_O_REVISION | Estado de ensayo sin descripcion concluyente del mecanismo de terminacion. | https://doi.org/10.5281/zenodo.21509581
FAB029_7 | FABEST | 42CrMo4+QT | FAB029 | Axial | Unnotched hourglass bar | -1 | 500 | 152 | 95831 | finished |  | ESTADO_INDETERMINADO | ELEGIBLE_CONDICIONES | EXCLUIDO_O_REVISION | Estado de ensayo sin descripcion concluyente del mecanismo de terminacion. | https://doi.org/10.5281/zenodo.21509581
FAB029_6 | FABEST | 42CrMo4+QT | FAB029 | Axial | Unnotched hourglass bar | -1 | 525 | 152 | 102666 | finished |  | ESTADO_INDETERMINADO | ELEGIBLE_CONDICIONES | EXCLUIDO_O_REVISION | Estado de ensayo sin descripcion concluyente del mecanismo de terminacion. | https://doi.org/10.5281/zenodo.21509581
FAB029_8 | FABEST | 42CrMo4+QT | FAB029 | Axial | Unnotched hourglass bar | -1 | 475 | 152 | 136602 | finished |  | ESTADO_INDETERMINADO | ELEGIBLE_CONDICIONES | EXCLUIDO_O_REVISION | Estado de ensayo sin descripcion concluyente del mecanismo de terminacion. | https://doi.org/10.5281/zenodo.21509581
FAB029_4 | FABEST | 42CrMo4+QT | FAB029 | Axial | Unnotched hourglass bar | -1 | 462.5 | 152 | 148213 | finished |  | ESTADO_INDETERMINADO | ELEGIBLE_CONDICIONES | EXCLUIDO_O_REVISION | Estado de ensayo sin descripcion concluyente del mecanismo de terminacion. | https://doi.org/10.5281/zenodo.21509581
FAB029_3 | FABEST | 42CrMo4+QT | FAB029 | Axial | Unnotched hourglass bar | -1 | 450 | 152 | 201089 | finished |  | ESTADO_INDETERMINADO | ELEGIBLE_CONDICIONES | EXCLUIDO_O_REVISION | Estado de ensayo sin descripcion concluyente del mecanismo de terminacion. | https://doi.org/10.5281/zenodo.21509581
FAB029_19 | FABEST | 42CrMo4+QT | FAB029 | Axial | Unnotched hourglass bar | -1 | 400 | 152 | 438028 | finished |  | ESTADO_INDETERMINADO | ELEGIBLE_CONDICIONES | EXCLUIDO_O_REVISION | Estado de ensayo sin descripcion concluyente del mecanismo de terminacion. | https://doi.org/10.5281/zenodo.21509581
FAB029_17 | FABEST | 42CrMo4+QT | FAB029 | Axial | Unnotched hourglass bar | -1 | 425 | 152 | 908932 | finished |  | ESTADO_INDETERMINADO | ELEGIBLE_CONDICIONES | EXCLUIDO_O_REVISION | Estado de ensayo sin descripcion concluyente del mecanismo de terminacion. | https://doi.org/10.5281/zenodo.21509581
FAB029_18 | FABEST | 42CrMo4+QT | FAB029 | Axial | Unnotched hourglass bar | -1 | 425 | 152 | 1188874 | finished |  | ESTADO_INDETERMINADO | ELEGIBLE_CONDICIONES | EXCLUIDO_O_REVISION | Estado de ensayo sin descripcion concluyente del mecanismo de terminacion. | https://doi.org/10.5281/zenodo.21509581
FAB029_12 | FABEST | 42CrMo4+QT | FAB029 | Axial | Unnotched hourglass bar | -1 | 400 | 152 | 1469859 | finished |  | ESTADO_INDETERMINADO | ELEGIBLE_CONDICIONES | EXCLUIDO_O_REVISION | Estado de ensayo sin descripcion concluyente del mecanismo de terminacion. | https://doi.org/10.5281/zenodo.21509581
FAB029_10 | FABEST | 42CrMo4+QT | FAB029 | Axial | Unnotched hourglass bar | -1 | 450 | 152 | 1873724 | finished |  | ESTADO_INDETERMINADO | ELEGIBLE_CONDICIONES | EXCLUIDO_O_REVISION | Estado de ensayo sin descripcion concluyente del mecanismo de terminacion. | https://doi.org/10.5281/zenodo.21509581
FAB029_13 | FABEST | 42CrMo4+QT | FAB029 | Axial | Unnotched hourglass bar | -1 | 375 | 152 | 3911774 | finished |  | ESTADO_INDETERMINADO | ELEGIBLE_CONDICIONES | EXCLUIDO_O_REVISION | Estado de ensayo sin descripcion concluyente del mecanismo de terminacion. | https://doi.org/10.5281/zenodo.21509581
FAB029_14 | FABEST | 42CrMo4+QT | FAB029 | Axial | Unnotched hourglass bar | -1 | 375 | 152 | 4667019 | finished |  | ESTADO_INDETERMINADO | ELEGIBLE_CONDICIONES | EXCLUIDO_O_REVISION | Estado de ensayo sin descripcion concluyente del mecanismo de terminacion. | https://doi.org/10.5281/zenodo.21509581
FAB036_9 | FABEST | 42CrMo4+QT | FAB036 | Axial | Unnotched hourglass bar | -1 | 415 | 152 | 1868255 | finished |  | ESTADO_INDETERMINADO | ELEGIBLE_CONDICIONES | EXCLUIDO_O_REVISION | Estado de ensayo sin descripcion concluyente del mecanismo de terminacion. | https://doi.org/10.5281/zenodo.21509581
FAB037_8 | FABEST | 42CrMo4+QT | FAB037 | Axial | Unnotched hourglass bar | -1 | 400 | 152 | 9397210 | finished |  | ESTADO_INDETERMINADO | ELEGIBLE_CONDICIONES | EXCLUIDO_O_REVISION | Estado de ensayo sin descripcion concluyente del mecanismo de terminacion. | https://doi.org/10.5281/zenodo.21509581
FAB038_10 | FABEST | 42CrMo4+QT | FAB038 | Axial | Unnotched hourglass bar | -1 | 660 | 153 | 9681 | finished | no crack | SIN_GRIETA_REVISION | ELEGIBLE_CONDICIONES | EXCLUIDO_O_REVISION | Sin grieta, pero estado finished; no asumir censura ni falla sin evidencia. | https://doi.org/10.5281/zenodo.21509581
FAB038_6 | FABEST | 42CrMo4+QT | FAB038 | Axial | Unnotched hourglass bar | -1 | 630 | 153 | 25679 | finished | no crack | SIN_GRIETA_REVISION | ELEGIBLE_CONDICIONES | EXCLUIDO_O_REVISION | Sin grieta, pero estado finished; no asumir censura ni falla sin evidencia. | https://doi.org/10.5281/zenodo.21509581
FAB038_4 | FABEST | 42CrMo4+QT | FAB038 | Axial | Unnotched hourglass bar | -1 | 600 | 153 | 59601 | finished | no crack | SIN_GRIETA_REVISION | ELEGIBLE_CONDICIONES | EXCLUIDO_O_REVISION | Sin grieta, pero estado finished; no asumir censura ni falla sin evidencia. | https://doi.org/10.5281/zenodo.21509581
FAB038_1 | FABEST | 42CrMo4+QT | FAB038 | Axial | Unnotched hourglass bar | -1 | 575 | 153 | 63151 | finished | no crack | SIN_GRIETA_REVISION | ELEGIBLE_CONDICIONES | EXCLUIDO_O_REVISION | Sin grieta, pero estado finished; no asumir censura ni falla sin evidencia. | https://doi.org/10.5281/zenodo.21509581
FAB038_8 | FABEST | 42CrMo4+QT | FAB038 | Axial | Unnotched hourglass bar | -1 | 550 | 153 | 130446 | finished |  | ESTADO_INDETERMINADO | ELEGIBLE_CONDICIONES | EXCLUIDO_O_REVISION | Estado de ensayo sin descripcion concluyente del mecanismo de terminacion. | https://doi.org/10.5281/zenodo.21509581
FAB038_12 | FABEST | 42CrMo4+QT | FAB038 | Axial | Unnotched hourglass bar | -1 | 500 | 153 | 200536 | finished | no crack | SIN_GRIETA_REVISION | ELEGIBLE_CONDICIONES | EXCLUIDO_O_REVISION | Sin grieta, pero estado finished; no asumir censura ni falla sin evidencia. | https://doi.org/10.5281/zenodo.21509581
FAB038_15 | FABEST | 42CrMo4+QT | FAB038 | Axial | Unnotched hourglass bar | -1 | 475 | 153 | 276553 | finished |  | ESTADO_INDETERMINADO | ELEGIBLE_CONDICIONES | EXCLUIDO_O_REVISION | Estado de ensayo sin descripcion concluyente del mecanismo de terminacion. | https://doi.org/10.5281/zenodo.21509581
FAB038_9 | FABEST | 42CrMo4+QT | FAB038 | Axial | Unnotched hourglass bar | -1 | 525 | 153 | 330885 | finished |  | ESTADO_INDETERMINADO | ELEGIBLE_CONDICIONES | EXCLUIDO_O_REVISION | Estado de ensayo sin descripcion concluyente del mecanismo de terminacion. | https://doi.org/10.5281/zenodo.21509581
FAB038_14 | FABEST | 42CrMo4+QT | FAB038 | Axial | Unnotched hourglass bar | -1 | 487.5 | 153 | 1213159 | finished |  | ESTADO_INDETERMINADO | ELEGIBLE_CONDICIONES | EXCLUIDO_O_REVISION | Estado de ensayo sin descripcion concluyente del mecanismo de terminacion. | https://doi.org/10.5281/zenodo.21509581
FAB038_13 | FABEST | 42CrMo4+QT | FAB038 | Axial | Unnotched hourglass bar | -1 | 500 | 153 | 9773035 | finished | no crack | SIN_GRIETA_REVISION | ELEGIBLE_CONDICIONES | EXCLUIDO_O_REVISION | Sin grieta, pero estado finished; no asumir censura ni falla sin evidencia. | https://doi.org/10.5281/zenodo.21509581
FAB045_8 | FABEST | 42CrMo4+QT | FAB045 | Axial | Unnotched hourglass hollow | -1 | 700 | 78 | 24965 | finished |  | ESTADO_INDETERMINADO | ELEGIBLE_CONDICIONES | EXCLUIDO_O_REVISION | Estado de ensayo sin descripcion concluyente del mecanismo de terminacion. | https://doi.org/10.5281/zenodo.21509581
FAB045_6 | FABEST | 42CrMo4+QT | FAB045 | Axial | Unnotched hourglass hollow | -1 | 650 | 78 | 57700 | finished |  | ESTADO_INDETERMINADO | ELEGIBLE_CONDICIONES | EXCLUIDO_O_REVISION | Estado de ensayo sin descripcion concluyente del mecanismo de terminacion. | https://doi.org/10.5281/zenodo.21509581
FAB045_1 | FABEST | 42CrMo4+QT | FAB045 | Axial | Unnotched hourglass hollow | -1 | 600 | 78 | 95288 | finished |  | ESTADO_INDETERMINADO | ELEGIBLE_CONDICIONES | EXCLUIDO_O_REVISION | Estado de ensayo sin descripcion concluyente del mecanismo de terminacion. | https://doi.org/10.5281/zenodo.21509581
FAB045_4 | FABEST | 42CrMo4+QT | FAB045 | Axial | Unnotched hourglass hollow | -1 | 560.2 | 78 | 196098 | finished |  | ESTADO_INDETERMINADO | ELEGIBLE_CONDICIONES | EXCLUIDO_O_REVISION | Estado de ensayo sin descripcion concluyente del mecanismo de terminacion. | https://doi.org/10.5281/zenodo.21509581
FAB045_3 | FABEST | 42CrMo4+QT | FAB045 | Axial | Unnotched hourglass hollow | -1 | 535.9 | 78 | 246664 | finished |  | ESTADO_INDETERMINADO | ELEGIBLE_CONDICIONES | EXCLUIDO_O_REVISION | Estado de ensayo sin descripcion concluyente del mecanismo de terminacion. | https://doi.org/10.5281/zenodo.21509581
FAB045_7 | FABEST | 42CrMo4+QT | FAB045 | Axial | Unnotched hourglass hollow | -1 | 520 | 78 | 3856533 | finished |  | ESTADO_INDETERMINADO | ELEGIBLE_CONDICIONES | EXCLUIDO_O_REVISION | Estado de ensayo sin descripcion concluyente del mecanismo de terminacion. | https://doi.org/10.5281/zenodo.21509581
FAB045_2 | FABEST | 42CrMo4+QT | FAB045 | Axial | Unnotched hourglass hollow | -1 | 499.8 | 78 | 12616755 | finished |  | ESTADO_INDETERMINADO | ELEGIBLE_CONDICIONES | EXCLUIDO_O_REVISION | Estado de ensayo sin descripcion concluyente del mecanismo de terminacion. | https://doi.org/10.5281/zenodo.21509581
FAB046_6 | FABEST | 42CrMo4+QT | FAB046 | Axial | Unnotched hourglass hollow | -1 | 750 | 78 | 14614 | finished |  | ESTADO_INDETERMINADO | ELEGIBLE_CONDICIONES | EXCLUIDO_O_REVISION | Estado de ensayo sin descripcion concluyente del mecanismo de terminacion. | https://doi.org/10.5281/zenodo.21509581
FAB046_3 | FABEST | 42CrMo4+QT | FAB046 | Axial | Unnotched hourglass hollow | -1 | 700 | 78 | 39810 | finished |  | ESTADO_INDETERMINADO | ELEGIBLE_CONDICIONES | EXCLUIDO_O_REVISION | Estado de ensayo sin descripcion concluyente del mecanismo de terminacion. | https://doi.org/10.5281/zenodo.21509581
FAB046_4 | FABEST | 42CrMo4+QT | FAB046 | Axial | Unnotched hourglass hollow | -1 | 650 | 78 | 172382 | finished |  | ESTADO_INDETERMINADO | ELEGIBLE_CONDICIONES | EXCLUIDO_O_REVISION | Estado de ensayo sin descripcion concluyente del mecanismo de terminacion. | https://doi.org/10.5281/zenodo.21509581
FAB046_8 | FABEST | 42CrMo4+QT | FAB046 | Axial | Unnotched hourglass hollow | -1 | 605 | 78 | 193360 | finished |  | ESTADO_INDETERMINADO | ELEGIBLE_CONDICIONES | EXCLUIDO_O_REVISION | Estado de ensayo sin descripcion concluyente del mecanismo de terminacion. | https://doi.org/10.5281/zenodo.21509581
FAB046_7 | FABEST | 42CrMo4+QT | FAB046 | Axial | Unnotched hourglass hollow | -1 | 615 | 78 | 199032 | finished |  | ESTADO_INDETERMINADO | ELEGIBLE_CONDICIONES | EXCLUIDO_O_REVISION | Estado de ensayo sin descripcion concluyente del mecanismo de terminacion. | https://doi.org/10.5281/zenodo.21509581
FAB046_9 | FABEST | 42CrMo4+QT | FAB046 | Axial | Unnotched hourglass hollow | -1 | 580 | 78 | 256120 | finished |  | ESTADO_INDETERMINADO | ELEGIBLE_CONDICIONES | EXCLUIDO_O_REVISION | Estado de ensayo sin descripcion concluyente del mecanismo de terminacion. | https://doi.org/10.5281/zenodo.21509581
FAB046_5 | FABEST | 42CrMo4+QT | FAB046 | Axial | Unnotched hourglass hollow | -1 | 630 | 78 | 506360 | finished |  | ESTADO_INDETERMINADO | ELEGIBLE_CONDICIONES | EXCLUIDO_O_REVISION | Estado de ensayo sin descripcion concluyente del mecanismo de terminacion. | https://doi.org/10.5281/zenodo.21509581
FAB047_1 | FABEST | 42CrMo4+QT | FAB047 | Axial | Unnotched hourglass hollow | -1 | 650 | 78 | 84315 | finished |  | ESTADO_INDETERMINADO | ELEGIBLE_CONDICIONES | EXCLUIDO_O_REVISION | Estado de ensayo sin descripcion concluyente del mecanismo de terminacion. | https://doi.org/10.5281/zenodo.21509581
FAB047_5 | FABEST | 42CrMo4+QT | FAB047 | Axial | Unnotched hourglass hollow | -1 | 600 | 78 | 89807 | finished |  | ESTADO_INDETERMINADO | ELEGIBLE_CONDICIONES | EXCLUIDO_O_REVISION | Estado de ensayo sin descripcion concluyente del mecanismo de terminacion. | https://doi.org/10.5281/zenodo.21509581
FAB047_6 | FABEST | 42CrMo4+QT | FAB047 | Axial | Unnotched hourglass hollow | -1 | 560 | 78 | 123469 | finished |  | ESTADO_INDETERMINADO | ELEGIBLE_CONDICIONES | EXCLUIDO_O_REVISION | Estado de ensayo sin descripcion concluyente del mecanismo de terminacion. | https://doi.org/10.5281/zenodo.21509581
FAB047_2 | FABEST | 42CrMo4+QT | FAB047 | Axial | Unnotched hourglass hollow | -1 | 620 | 78 | 132327 | finished |  | ESTADO_INDETERMINADO | ELEGIBLE_CONDICIONES | EXCLUIDO_O_REVISION | Estado de ensayo sin descripcion concluyente del mecanismo de terminacion. | https://doi.org/10.5281/zenodo.21509581
FAB047_8 | FABEST | 42CrMo4+QT | FAB047 | Axial | Unnotched hourglass hollow | -1 | 490 | 78 | 455586 | finished |  | ESTADO_INDETERMINADO | ELEGIBLE_CONDICIONES | EXCLUIDO_O_REVISION | Estado de ensayo sin descripcion concluyente del mecanismo de terminacion. | https://doi.org/10.5281/zenodo.21509581
FAB047_7 | FABEST | 42CrMo4+QT | FAB047 | Axial | Unnotched hourglass hollow | -1 | 510 | 78 | 553002 | finished |  | ESTADO_INDETERMINADO | ELEGIBLE_CONDICIONES | EXCLUIDO_O_REVISION | Estado de ensayo sin descripcion concluyente del mecanismo de terminacion. | https://doi.org/10.5281/zenodo.21509581
FAB047_3 | FABEST | 42CrMo4+QT | FAB047 | Axial | Unnotched hourglass hollow | -1 | 530 | 78 | 829717 | finished |  | ESTADO_INDETERMINADO | ELEGIBLE_CONDICIONES | EXCLUIDO_O_REVISION | Estado de ensayo sin descripcion concluyente del mecanismo de terminacion. | https://doi.org/10.5281/zenodo.21509581
FAB050_3B | FABEST | 42CrMo4+QT | FAB050 | Axial | Transversal hole D=2 mm | -1 | 533 | 167 | 2222 | finished |  | ESTADO_INDETERMINADO | OTRAS_CONDICIONES | EXCLUIDO_O_REVISION | Estado de ensayo sin descripcion concluyente del mecanismo de terminacion. | https://doi.org/10.5281/zenodo.21509581
FAB050_2B | FABEST | 42CrMo4+QT | FAB050 | Axial | Transversal hole D=2 mm | -1 | 522.8 | 167 | 6225 | finished |  | ESTADO_INDETERMINADO | OTRAS_CONDICIONES | EXCLUIDO_O_REVISION | Estado de ensayo sin descripcion concluyente del mecanismo de terminacion. | https://doi.org/10.5281/zenodo.21509581
FAB050_7 | FABEST | 42CrMo4+QT | FAB050 | Axial | Transversal hole D=2 mm | -1 | 510.6 | 167 | 8375 | finished |  | ESTADO_INDETERMINADO | OTRAS_CONDICIONES | EXCLUIDO_O_REVISION | Estado de ensayo sin descripcion concluyente del mecanismo de terminacion. | https://doi.org/10.5281/zenodo.21509581
FAB050_1B | FABEST | 42CrMo4+QT | FAB050 | Axial | Transversal hole D=2 mm | -1 | 465.8 | 167 | 14010 | finished |  | ESTADO_INDETERMINADO | OTRAS_CONDICIONES | EXCLUIDO_O_REVISION | Estado de ensayo sin descripcion concluyente del mecanismo de terminacion. | https://doi.org/10.5281/zenodo.21509581
FAB050_5 | FABEST | 42CrMo4+QT | FAB050 | Axial | Transversal hole D=2 mm | -1 | 420.7 | 167 | 25858 | finished |  | ESTADO_INDETERMINADO | OTRAS_CONDICIONES | EXCLUIDO_O_REVISION | Estado de ensayo sin descripcion concluyente del mecanismo de terminacion. | https://doi.org/10.5281/zenodo.21509581
FAB050_4 | FABEST | 42CrMo4+QT | FAB050 | Axial | Transversal hole D=2 mm | -1 | 364.1 | 167 | 64569 | finished |  | ESTADO_INDETERMINADO | OTRAS_CONDICIONES | EXCLUIDO_O_REVISION | Estado de ensayo sin descripcion concluyente del mecanismo de terminacion. | https://doi.org/10.5281/zenodo.21509581
FAB050_6 | FABEST | 42CrMo4+QT | FAB050 | Axial | Transversal hole D=2 mm | -1 | 317.9 | 167 | 127644 | finished |  | ESTADO_INDETERMINADO | OTRAS_CONDICIONES | EXCLUIDO_O_REVISION | Estado de ensayo sin descripcion concluyente del mecanismo de terminacion. | https://doi.org/10.5281/zenodo.21509581
FAB050_8 | FABEST | 42CrMo4+QT | FAB050 | Axial | Transversal hole D=2 mm | -1 | 267.9 | 167 | 235681 | finished |  | ESTADO_INDETERMINADO | OTRAS_CONDICIONES | EXCLUIDO_O_REVISION | Estado de ensayo sin descripcion concluyente del mecanismo de terminacion. | https://doi.org/10.5281/zenodo.21509581
FAB050_9 | FABEST | 42CrMo4+QT | FAB050 | Axial | Transversal hole D=2 mm | -1 | 226.5 | 167 | 450719 | finished |  | ESTADO_INDETERMINADO | OTRAS_CONDICIONES | EXCLUIDO_O_REVISION | Estado de ensayo sin descripcion concluyente del mecanismo de terminacion. | https://doi.org/10.5281/zenodo.21509581
FAB050_10 | FABEST | 42CrMo4+QT | FAB050 | Axial | Transversal hole D=2 mm | -1 | 193.4 | 167 | 594032 | finished |  | ESTADO_INDETERMINADO | OTRAS_CONDICIONES | EXCLUIDO_O_REVISION | Estado de ensayo sin descripcion concluyente del mecanismo de terminacion. | https://doi.org/10.5281/zenodo.21509581
FAB050_1 | FABEST | 42CrMo4+QT | FAB050 | Axial | Transversal hole D=2 mm | -1 | 181.8 | 167 | 12012955 | interrupted |  | CENSURA_CONFIRMABLE | OTRAS_CONDICIONES | EXCLUIDO_O_REVISION | Estado interrupted y ciclos registrados; verificar criterio de fin del ensayo. | https://doi.org/10.5281/zenodo.21509581
FAB050_2 | FABEST | 42CrMo4+QT | FAB050 | Axial | Transversal hole D=2 mm | -1 | 193.2 | 167 | 12541400 | interrupted |  | CENSURA_CONFIRMABLE | OTRAS_CONDICIONES | EXCLUIDO_O_REVISION | Estado interrupted y ciclos registrados; verificar criterio de fin del ensayo. | https://doi.org/10.5281/zenodo.21509581
FAB050_3 | FABEST | 42CrMo4+QT | FAB050 | Axial | Transversal hole D=2 mm | -1 | 158.8 | 167 | 51618116 | interrupted |  | CENSURA_CONFIRMABLE | OTRAS_CONDICIONES | EXCLUIDO_O_REVISION | Estado interrupted y ciclos registrados; verificar criterio de fin del ensayo. | https://doi.org/10.5281/zenodo.21509581
FAB051_2B | FABEST | 42CrMo4+QT | FAB051 | Axial | Circumferential V-notch R=0.5 mm | -1 | 608.3 | 184 | 629 | finished |  | ESTADO_INDETERMINADO | OTRAS_CONDICIONES | EXCLUIDO_O_REVISION | Estado de ensayo sin descripcion concluyente del mecanismo de terminacion. | https://doi.org/10.5281/zenodo.21509581
FAB051_5 | FABEST | 42CrMo4+QT | FAB051 | Axial | Circumferential V-notch R=0.5 mm | -1 | 553.2 | 184 | 1732 | finished |  | ESTADO_INDETERMINADO | OTRAS_CONDICIONES | EXCLUIDO_O_REVISION | Estado de ensayo sin descripcion concluyente del mecanismo de terminacion. | https://doi.org/10.5281/zenodo.21509581
FAB051_9B | FABEST | 42CrMo4+QT | FAB051 | Axial | Circumferential V-notch R=0.5 mm | -1 | 454.4 | 184 | 5227 | finished |  | ESTADO_INDETERMINADO | OTRAS_CONDICIONES | EXCLUIDO_O_REVISION | Estado de ensayo sin descripcion concluyente del mecanismo de terminacion. | https://doi.org/10.5281/zenodo.21509581
FAB051_10 | FABEST | 42CrMo4+QT | FAB051 | Axial | Circumferential V-notch R=0.5 mm | -1 | 365.3 | 184 | 15137 | finished |  | ESTADO_INDETERMINADO | OTRAS_CONDICIONES | EXCLUIDO_O_REVISION | Estado de ensayo sin descripcion concluyente del mecanismo de terminacion. | https://doi.org/10.5281/zenodo.21509581
FAB051_8 | FABEST | 42CrMo4+QT | FAB051 | Axial | Circumferential V-notch R=0.5 mm | -1 | 304 | 184 | 34867 | finished |  | ESTADO_INDETERMINADO | OTRAS_CONDICIONES | EXCLUIDO_O_REVISION | Estado de ensayo sin descripcion concluyente del mecanismo de terminacion. | https://doi.org/10.5281/zenodo.21509581
FAB051_3 | FABEST | 42CrMo4+QT | FAB051 | Axial | Circumferential V-notch R=0.5 mm | -1 | 251.8 | 184 | 78435 | finished |  | ESTADO_INDETERMINADO | OTRAS_CONDICIONES | EXCLUIDO_O_REVISION | Estado de ensayo sin descripcion concluyente del mecanismo de terminacion. | https://doi.org/10.5281/zenodo.21509581
FAB051_7 | FABEST | 42CrMo4+QT | FAB051 | Axial | Circumferential V-notch R=0.5 mm | -1 | 201.7 | 184 | 173482 | finished |  | ESTADO_INDETERMINADO | OTRAS_CONDICIONES | EXCLUIDO_O_REVISION | Estado de ensayo sin descripcion concluyente del mecanismo de terminacion. | https://doi.org/10.5281/zenodo.21509581
FAB051_4 | FABEST | 42CrMo4+QT | FAB051 | Axial | Circumferential V-notch R=0.5 mm | -1 | 214.4 | 184 | 258440 | finished |  | ESTADO_INDETERMINADO | OTRAS_CONDICIONES | EXCLUIDO_O_REVISION | Estado de ensayo sin descripcion concluyente del mecanismo de terminacion. | https://doi.org/10.5281/zenodo.21509581
FAB051_1 | FABEST | 42CrMo4+QT | FAB051 | Axial | Circumferential V-notch R=0.5 mm | -1 | 201.8 | 184 | 447210 | finished |  | ESTADO_INDETERMINADO | OTRAS_CONDICIONES | EXCLUIDO_O_REVISION | Estado de ensayo sin descripcion concluyente del mecanismo de terminacion. | https://doi.org/10.5281/zenodo.21509581
FAB051_6 | FABEST | 42CrMo4+QT | FAB051 | Axial | Circumferential V-notch R=0.5 mm | -1 | 189.2 | 184 | 2169391 | finished |  | ESTADO_INDETERMINADO | OTRAS_CONDICIONES | EXCLUIDO_O_REVISION | Estado de ensayo sin descripcion concluyente del mecanismo de terminacion. | https://doi.org/10.5281/zenodo.21509581
FAB051_2 | FABEST | 42CrMo4+QT | FAB051 | Axial | Circumferential V-notch R=0.5 mm | -1 | 183.8 | 184 | 10248826 | interrupted |  | CENSURA_CONFIRMABLE | OTRAS_CONDICIONES | EXCLUIDO_O_REVISION | Estado interrupted y ciclos registrados; verificar criterio de fin del ensayo. | https://doi.org/10.5281/zenodo.21509581
FAB051_9 | FABEST | 42CrMo4+QT | FAB051 | Axial | Circumferential V-notch R=0.5 mm | -1 | 176.7 | 184 | 100000000 | interrupted |  | CENSURA_CONFIRMABLE | OTRAS_CONDICIONES | EXCLUIDO_O_REVISION | Estado interrupted y ciclos registrados; verificar criterio de fin del ensayo. | https://doi.org/10.5281/zenodo.21509581
FAB052_10B | FABEST | 42CrMo4+QT | FAB052 | Axial | Circumferential V-notch R=2 mm | -1 | 608.7 | 184 | 992 | finished |  | ESTADO_INDETERMINADO | OTRAS_CONDICIONES | EXCLUIDO_O_REVISION | Estado de ensayo sin descripcion concluyente del mecanismo de terminacion. | https://doi.org/10.5281/zenodo.21509581
FAB052_1B | FABEST | 42CrMo4+QT | FAB052 | Axial | Circumferential V-notch R=2 mm | -1 | 576.4 | 184 | 4124 | finished |  | ESTADO_INDETERMINADO | OTRAS_CONDICIONES | EXCLUIDO_O_REVISION | Estado de ensayo sin descripcion concluyente del mecanismo de terminacion. | https://doi.org/10.5281/zenodo.21509581
FAB052_2B | FABEST | 42CrMo4+QT | FAB052 | Axial | Circumferential V-notch R=2 mm | -1 | 548.6 | 184 | 8806 | finished |  | ESTADO_INDETERMINADO | OTRAS_CONDICIONES | EXCLUIDO_O_REVISION | Estado de ensayo sin descripcion concluyente del mecanismo de terminacion. | https://doi.org/10.5281/zenodo.21509581
FAB052_8B | FABEST | 42CrMo4+QT | FAB052 | Axial | Circumferential V-notch R=2 mm | -1 | 519.9 | 184 | 11458 | finished |  | ESTADO_INDETERMINADO | OTRAS_CONDICIONES | EXCLUIDO_O_REVISION | Estado de ensayo sin descripcion concluyente del mecanismo de terminacion. | https://doi.org/10.5281/zenodo.21509581
FAB052_5 | FABEST | 42CrMo4+QT | FAB052 | Axial | Circumferential V-notch R=2 mm | -1 | 457.5 | 184 | 18571 | finished |  | ESTADO_INDETERMINADO | OTRAS_CONDICIONES | EXCLUIDO_O_REVISION | Estado de ensayo sin descripcion concluyente del mecanismo de terminacion. | https://doi.org/10.5281/zenodo.21509581
FAB052_3 | FABEST | 42CrMo4+QT | FAB052 | Axial | Circumferential V-notch R=2 mm | -1 | 407.4 | 184 | 44054 | finished |  | ESTADO_INDETERMINADO | OTRAS_CONDICIONES | EXCLUIDO_O_REVISION | Estado de ensayo sin descripcion concluyente del mecanismo de terminacion. | https://doi.org/10.5281/zenodo.21509581
FAB052_4 | FABEST | 42CrMo4+QT | FAB052 | Axial | Circumferential V-notch R=2 mm | -1 | 356.7 | 184 | 62956 | finished |  | ESTADO_INDETERMINADO | OTRAS_CONDICIONES | EXCLUIDO_O_REVISION | Estado de ensayo sin descripcion concluyente del mecanismo de terminacion. | https://doi.org/10.5281/zenodo.21509581
FAB052_9 | FABEST | 42CrMo4+QT | FAB052 | Axial | Circumferential V-notch R=2 mm | -1 | 253.1 | 184 | 325894 | finished |  | ESTADO_INDETERMINADO | OTRAS_CONDICIONES | EXCLUIDO_O_REVISION | Estado de ensayo sin descripcion concluyente del mecanismo de terminacion. | https://doi.org/10.5281/zenodo.21509581
FAB052_6 | FABEST | 42CrMo4+QT | FAB052 | Axial | Circumferential V-notch R=2 mm | -1 | 304.4 | 184 | 376654 | finished |  | ESTADO_INDETERMINADO | OTRAS_CONDICIONES | EXCLUIDO_O_REVISION | Estado de ensayo sin descripcion concluyente del mecanismo de terminacion. | https://doi.org/10.5281/zenodo.21509581
FAB052_7 | FABEST | 42CrMo4+QT | FAB052 | Axial | Circumferential V-notch R=2 mm | -1 | 254 | 184 | 394885 | finished |  | ESTADO_INDETERMINADO | OTRAS_CONDICIONES | EXCLUIDO_O_REVISION | Estado de ensayo sin descripcion concluyente del mecanismo de terminacion. | https://doi.org/10.5281/zenodo.21509581
FAB052_10 | FABEST | 42CrMo4+QT | FAB052 | Axial | Circumferential V-notch R=2 mm | -1 | 234.6 | 184 | 10000000 | interrupted |  | CENSURA_CONFIRMABLE | OTRAS_CONDICIONES | EXCLUIDO_O_REVISION | Estado interrupted y ciclos registrados; verificar criterio de fin del ensayo. | https://doi.org/10.5281/zenodo.21509581
FAB052_8 | FABEST | 42CrMo4+QT | FAB052 | Axial | Circumferential V-notch R=2 mm | -1 | 215.6 | 184 | 10000000 | interrupted |  | CENSURA_CONFIRMABLE | OTRAS_CONDICIONES | EXCLUIDO_O_REVISION | Estado interrupted y ciclos registrados; verificar criterio de fin del ensayo. | https://doi.org/10.5281/zenodo.21509581
FAB052_2 | FABEST | 42CrMo4+QT | FAB052 | Axial | Circumferential V-notch R=2 mm | -1 | 306.2 | 184 | 10031491 | interrupted |  | CENSURA_CONFIRMABLE | OTRAS_CONDICIONES | EXCLUIDO_O_REVISION | Estado interrupted y ciclos registrados; verificar criterio de fin del ensayo. | https://doi.org/10.5281/zenodo.21509581
FAB052_1 | FABEST | 42CrMo4+QT | FAB052 | Axial | Circumferential V-notch R=2 mm | -1 | 246.6 | 184 | 12453336 | interrupted |  | CENSURA_CONFIRMABLE | OTRAS_CONDICIONES | EXCLUIDO_O_REVISION | Estado interrupted y ciclos registrados; verificar criterio de fin del ensayo. | https://doi.org/10.5281/zenodo.21509581
FAB053_7 | FABEST | 42CrMo4+QT | FAB053 | Torsion | Transversal hole D=2 mm | -1 | 394.9 | 25 | 6130 | finished |  | ESTADO_INDETERMINADO | OTRAS_CONDICIONES | EXCLUIDO_O_REVISION | Estado de ensayo sin descripcion concluyente del mecanismo de terminacion. | https://doi.org/10.5281/zenodo.21509581
FAB053_8B | FABEST | 42CrMo4+QT | FAB053 | Torsion | Transversal hole D=2 mm | -1 | 349.9 | 25 | 17904 | finished |  | ESTADO_INDETERMINADO | OTRAS_CONDICIONES | EXCLUIDO_O_REVISION | Estado de ensayo sin descripcion concluyente del mecanismo de terminacion. | https://doi.org/10.5281/zenodo.21509581
FAB053_6 | FABEST | 42CrMo4+QT | FAB053 | Torsion | Transversal hole D=2 mm | -1 | 302.8 | 25 | 47513 | finished |  | ESTADO_INDETERMINADO | OTRAS_CONDICIONES | EXCLUIDO_O_REVISION | Estado de ensayo sin descripcion concluyente del mecanismo de terminacion. | https://doi.org/10.5281/zenodo.21509581
FAB053_5 | FABEST | 42CrMo4+QT | FAB053 | Torsion | Transversal hole D=2 mm | -1 | 258.1 | 25 | 91421 | finished |  | ESTADO_INDETERMINADO | OTRAS_CONDICIONES | EXCLUIDO_O_REVISION | Estado de ensayo sin descripcion concluyente del mecanismo de terminacion. | https://doi.org/10.5281/zenodo.21509581
FAB053_4 | FABEST | 42CrMo4+QT | FAB053 | Torsion | Transversal hole D=2 mm | -1 | 228.7 | 25 | 120000 | finished |  | ESTADO_INDETERMINADO | OTRAS_CONDICIONES | EXCLUIDO_O_REVISION | Estado de ensayo sin descripcion concluyente del mecanismo de terminacion. | https://doi.org/10.5281/zenodo.21509581
FAB053_3 | FABEST | 42CrMo4+QT | FAB053 | Torsion | Transversal hole D=2 mm | -1 | 199.4 | 25 | 239696 | finished |  | ESTADO_INDETERMINADO | OTRAS_CONDICIONES | EXCLUIDO_O_REVISION | Estado de ensayo sin descripcion concluyente del mecanismo de terminacion. | https://doi.org/10.5281/zenodo.21509581
FAB053_2 | FABEST | 42CrMo4+QT | FAB053 | Torsion | Transversal hole D=2 mm | -1 | 170.9 | 25 | 697896 | finished |  | ESTADO_INDETERMINADO | OTRAS_CONDICIONES | EXCLUIDO_O_REVISION | Estado de ensayo sin descripcion concluyente del mecanismo de terminacion. | https://doi.org/10.5281/zenodo.21509581
FAB053_1 | FABEST | 42CrMo4+QT | FAB053 | Torsion | Transversal hole D=2 mm | -1 | 155.4 | 25 | 1150056 | finished |  | ESTADO_INDETERMINADO | OTRAS_CONDICIONES | EXCLUIDO_O_REVISION | Estado de ensayo sin descripcion concluyente del mecanismo de terminacion. | https://doi.org/10.5281/zenodo.21509581
FAB053_8 | FABEST | 42CrMo4+QT | FAB053 | Torsion | Transversal hole D=2 mm | -1 | 144.1 | 25 | 10017400 | interrupted |  | CENSURA_CONFIRMABLE | OTRAS_CONDICIONES | EXCLUIDO_O_REVISION | Estado interrupted y ciclos registrados; verificar criterio de fin del ensayo. | https://doi.org/10.5281/zenodo.21509581
FAB054_7 | FABEST | 42CrMo4+QT | FAB054 | Torsion | Circumferential V-notch R=0.5 mm | -1 | 398.7 | 25 | 4750 | finished |  | ESTADO_INDETERMINADO | OTRAS_CONDICIONES | EXCLUIDO_O_REVISION | Estado de ensayo sin descripcion concluyente del mecanismo de terminacion. | https://doi.org/10.5281/zenodo.21509581
FAB054_4B | FABEST | 42CrMo4+QT | FAB054 | Torsion | Circumferential V-notch R=0.5 mm | -1 | 335.7 | 25 | 20799 | finished |  | ESTADO_INDETERMINADO | OTRAS_CONDICIONES | EXCLUIDO_O_REVISION | Estado de ensayo sin descripcion concluyente del mecanismo de terminacion. | https://doi.org/10.5281/zenodo.21509581
FAB054_5 | FABEST | 42CrMo4+QT | FAB054 | Torsion | Circumferential V-notch R=0.5 mm | -1 | 282.7 | 25 | 54240 | finished |  | ESTADO_INDETERMINADO | OTRAS_CONDICIONES | EXCLUIDO_O_REVISION | Estado de ensayo sin descripcion concluyente del mecanismo de terminacion. | https://doi.org/10.5281/zenodo.21509581
FAB054_1 | FABEST | 42CrMo4+QT | FAB054 | Torsion | Circumferential V-notch R=0.5 mm | -1 | 292.7 | 25 | 56169 | finished |  | ESTADO_INDETERMINADO | OTRAS_CONDICIONES | EXCLUIDO_O_REVISION | Estado de ensayo sin descripcion concluyente del mecanismo de terminacion. | https://doi.org/10.5281/zenodo.21509581
FAB054_2 | FABEST | 42CrMo4+QT | FAB054 | Torsion | Circumferential V-notch R=0.5 mm | -1 | 267.5 | 25 | 424736 | finished |  | ESTADO_INDETERMINADO | OTRAS_CONDICIONES | EXCLUIDO_O_REVISION | Estado de ensayo sin descripcion concluyente del mecanismo de terminacion. | https://doi.org/10.5281/zenodo.21509581
FAB054_6 | FABEST | 42CrMo4+QT | FAB054 | Torsion | Circumferential V-notch R=0.5 mm | -1 | 257.4 | 25 | 809217 | finished |  | ESTADO_INDETERMINADO | OTRAS_CONDICIONES | EXCLUIDO_O_REVISION | Estado de ensayo sin descripcion concluyente del mecanismo de terminacion. | https://doi.org/10.5281/zenodo.21509581
FAB054_8 | FABEST | 42CrMo4+QT | FAB054 | Torsion | Circumferential V-notch R=0.5 mm | -1 | 237.2 | 25 | 1211455 | finished |  | ESTADO_INDETERMINADO | OTRAS_CONDICIONES | EXCLUIDO_O_REVISION | Estado de ensayo sin descripcion concluyente del mecanismo de terminacion. | https://doi.org/10.5281/zenodo.21509581
FAB054_3 | FABEST | 42CrMo4+QT | FAB054 | Torsion | Circumferential V-notch R=0.5 mm | -1 | 247.3 | 25 | 1715104 | finished |  | ESTADO_INDETERMINADO | OTRAS_CONDICIONES | EXCLUIDO_O_REVISION | Estado de ensayo sin descripcion concluyente del mecanismo de terminacion. | https://doi.org/10.5281/zenodo.21509581
FAB054_4 | FABEST | 42CrMo4+QT | FAB054 | Torsion | Circumferential V-notch R=0.5 mm | -1 | 227.1 | 25 | 10164200 | interrupted |  | CENSURA_CONFIRMABLE | OTRAS_CONDICIONES | EXCLUIDO_O_REVISION | Estado interrupted y ciclos registrados; verificar criterio de fin del ensayo. | https://doi.org/10.5281/zenodo.21509581
FAB055_8B | FABEST | 42CrMo4+QT | FAB055 | Axial | Circumferential V-notch R=0.375 mm | -1 | 480 | 150 | 7980 | finished |  | ESTADO_INDETERMINADO | OTRAS_CONDICIONES | EXCLUIDO_O_REVISION | Estado de ensayo sin descripcion concluyente del mecanismo de terminacion. | https://doi.org/10.5281/zenodo.21509581
FAB055_6 | FABEST | 42CrMo4+QT | FAB055 | Axial | Circumferential V-notch R=0.375 mm | -1 | 410 | 150 | 14273 | finished |  | ESTADO_INDETERMINADO | OTRAS_CONDICIONES | EXCLUIDO_O_REVISION | Estado de ensayo sin descripcion concluyente del mecanismo de terminacion. | https://doi.org/10.5281/zenodo.21509581
FAB055_1 | FABEST | 42CrMo4+QT | FAB055 | Axial | Circumferential V-notch R=0.375 mm | -1 | 350 | 150 | 21557 | finished |  | ESTADO_INDETERMINADO | OTRAS_CONDICIONES | EXCLUIDO_O_REVISION | Estado de ensayo sin descripcion concluyente del mecanismo de terminacion. | https://doi.org/10.5281/zenodo.21509581
FAB055_2 | FABEST | 42CrMo4+QT | FAB055 | Axial | Circumferential V-notch R=0.375 mm | -1 | 300 | 150 | 56469 | finished |  | ESTADO_INDETERMINADO | OTRAS_CONDICIONES | EXCLUIDO_O_REVISION | Estado de ensayo sin descripcion concluyente del mecanismo de terminacion. | https://doi.org/10.5281/zenodo.21509581
FAB055_3 | FABEST | 42CrMo4+QT | FAB055 | Axial | Circumferential V-notch R=0.375 mm | -1 | 250 | 150 | 80040 | finished |  | ESTADO_INDETERMINADO | OTRAS_CONDICIONES | EXCLUIDO_O_REVISION | Estado de ensayo sin descripcion concluyente del mecanismo de terminacion. | https://doi.org/10.5281/zenodo.21509581
FAB055_4 | FABEST | 42CrMo4+QT | FAB055 | Axial | Circumferential V-notch R=0.375 mm | -1 | 210 | 150 | 166004 | finished |  | ESTADO_INDETERMINADO | OTRAS_CONDICIONES | EXCLUIDO_O_REVISION | Estado de ensayo sin descripcion concluyente del mecanismo de terminacion. | https://doi.org/10.5281/zenodo.21509581
FAB055_5 | FABEST | 42CrMo4+QT | FAB055 | Axial | Circumferential V-notch R=0.375 mm | -1 | 180 | 150 | 185171 | finished |  | ESTADO_INDETERMINADO | OTRAS_CONDICIONES | EXCLUIDO_O_REVISION | Estado de ensayo sin descripcion concluyente del mecanismo de terminacion. | https://doi.org/10.5281/zenodo.21509581
FAB055_9 | FABEST | 42CrMo4+QT | FAB055 | Axial | Circumferential V-notch R=0.375 mm | -1 | 142.5 | 150 | 437911 | finished |  | ESTADO_INDETERMINADO | OTRAS_CONDICIONES | EXCLUIDO_O_REVISION | Estado de ensayo sin descripcion concluyente del mecanismo de terminacion. | https://doi.org/10.5281/zenodo.21509581
FAB055_10 | FABEST | 42CrMo4+QT | FAB055 | Axial | Circumferential V-notch R=0.375 mm | -1 | 142.5 | 150 | 701507 | finished |  | ESTADO_INDETERMINADO | OTRAS_CONDICIONES | EXCLUIDO_O_REVISION | Estado de ensayo sin descripcion concluyente del mecanismo de terminacion. | https://doi.org/10.5281/zenodo.21509581
FAB055_7 | FABEST | 42CrMo4+QT | FAB055 | Axial | Circumferential V-notch R=0.375 mm | -1 | 150 | 150 | 726269 | finished |  | ESTADO_INDETERMINADO | OTRAS_CONDICIONES | EXCLUIDO_O_REVISION | Estado de ensayo sin descripcion concluyente del mecanismo de terminacion. | https://doi.org/10.5281/zenodo.21509581
FAB055_8 | FABEST | 42CrMo4+QT | FAB055 | Axial | Circumferential V-notch R=0.375 mm | -1 | 135 | 150 | 11814038 | interrupted |  | CENSURA_CONFIRMABLE | OTRAS_CONDICIONES | EXCLUIDO_O_REVISION | Estado interrupted y ciclos registrados; verificar criterio de fin del ensayo. | https://doi.org/10.5281/zenodo.21509581
FAB056_2B | FABEST | 42CrMo4+QT | FAB056 | Axial | Circumferential V-notch R=1.2 mm | -1 | 700 | 150 | 2272 | finished |  | ESTADO_INDETERMINADO | OTRAS_CONDICIONES | EXCLUIDO_O_REVISION | Estado de ensayo sin descripcion concluyente del mecanismo de terminacion. | https://doi.org/10.5281/zenodo.21509581
FAB056_10B | FABEST | 42CrMo4+QT | FAB056 | Axial | Circumferential V-notch R=1.2 mm | -1 | 650 | 150 | 3498 | finished |  | ESTADO_INDETERMINADO | OTRAS_CONDICIONES | EXCLUIDO_O_REVISION | Estado de ensayo sin descripcion concluyente del mecanismo de terminacion. | https://doi.org/10.5281/zenodo.21509581
FAB056_9B | FABEST | 42CrMo4+QT | FAB056 | Axial | Circumferential V-notch R=1.2 mm | -1 | 575 | 150 | 7659 | finished |  | ESTADO_INDETERMINADO | OTRAS_CONDICIONES | EXCLUIDO_O_REVISION | Estado de ensayo sin descripcion concluyente del mecanismo de terminacion. | https://doi.org/10.5281/zenodo.21509581
FAB056_5B | FABEST | 42CrMo4+QT | FAB056 | Axial | Circumferential V-notch R=1.2 mm | -1 | 500 | 150 | 15403 | finished |  | ESTADO_INDETERMINADO | OTRAS_CONDICIONES | EXCLUIDO_O_REVISION | Estado de ensayo sin descripcion concluyente del mecanismo de terminacion. | https://doi.org/10.5281/zenodo.21509581
FAB056_3 | FABEST | 42CrMo4+QT | FAB056 | Axial | Circumferential V-notch R=1.2 mm | -1 | 450 | 150 | 20201 | finished |  | ESTADO_INDETERMINADO | OTRAS_CONDICIONES | EXCLUIDO_O_REVISION | Estado de ensayo sin descripcion concluyente del mecanismo de terminacion. | https://doi.org/10.5281/zenodo.21509581
FAB056_4 | FABEST | 42CrMo4+QT | FAB056 | Axial | Circumferential V-notch R=1.2 mm | -1 | 400 | 150 | 44759 | finished |  | ESTADO_INDETERMINADO | OTRAS_CONDICIONES | EXCLUIDO_O_REVISION | Estado de ensayo sin descripcion concluyente del mecanismo de terminacion. | https://doi.org/10.5281/zenodo.21509581
FAB056_8 | FABEST | 42CrMo4+QT | FAB056 | Axial | Circumferential V-notch R=1.2 mm | -1 | 350 | 150 | 54097 | finished |  | ESTADO_INDETERMINADO | OTRAS_CONDICIONES | EXCLUIDO_O_REVISION | Estado de ensayo sin descripcion concluyente del mecanismo de terminacion. | https://doi.org/10.5281/zenodo.21509581
FAB056_6 | FABEST | 42CrMo4+QT | FAB056 | Axial | Circumferential V-notch R=1.2 mm | -1 | 300 | 150 | 184960 | finished |  | ESTADO_INDETERMINADO | OTRAS_CONDICIONES | EXCLUIDO_O_REVISION | Estado de ensayo sin descripcion concluyente del mecanismo de terminacion. | https://doi.org/10.5281/zenodo.21509581
FAB056_7 | FABEST | 42CrMo4+QT | FAB056 | Axial | Circumferential V-notch R=1.2 mm | -1 | 275 | 150 | 253722 | finished |  | ESTADO_INDETERMINADO | OTRAS_CONDICIONES | EXCLUIDO_O_REVISION | Estado de ensayo sin descripcion concluyente del mecanismo de terminacion. | https://doi.org/10.5281/zenodo.21509581
FAB056_1 | FABEST | 42CrMo4+QT | FAB056 | Axial | Circumferential V-notch R=1.2 mm | -1 | 275 | 150 | 374270 | finished |  | ESTADO_INDETERMINADO | OTRAS_CONDICIONES | EXCLUIDO_O_REVISION | Estado de ensayo sin descripcion concluyente del mecanismo de terminacion. | https://doi.org/10.5281/zenodo.21509581
FAB056_9 | FABEST | 42CrMo4+QT | FAB056 | Axial | Circumferential V-notch R=1.2 mm | -1 | 250 | 150 | 11447257 | interrupted |  | CENSURA_CONFIRMABLE | OTRAS_CONDICIONES | EXCLUIDO_O_REVISION | Estado interrupted y ciclos registrados; verificar criterio de fin del ensayo. | https://doi.org/10.5281/zenodo.21509581
FAB056_5 | FABEST | 42CrMo4+QT | FAB056 | Axial | Circumferential V-notch R=1.2 mm | -1 | 250 | 150 | 11567634 | interrupted |  | CENSURA_CONFIRMABLE | OTRAS_CONDICIONES | EXCLUIDO_O_REVISION | Estado interrupted y ciclos registrados; verificar criterio de fin del ensayo. | https://doi.org/10.5281/zenodo.21509581
FAB056_10 | FABEST | 42CrMo4+QT | FAB056 | Axial | Circumferential V-notch R=1.2 mm | -1 | 262.5 | 150 | 50102264 | interrupted |  | CENSURA_CONFIRMABLE | OTRAS_CONDICIONES | EXCLUIDO_O_REVISION | Estado interrupted y ciclos registrados; verificar criterio de fin del ensayo. | https://doi.org/10.5281/zenodo.21509581
FAB056_2 | FABEST | 42CrMo4+QT | FAB056 | Axial | Circumferential V-notch R=1.2 mm | -1 | 262.5 | 150 | 64767620 | interrupted |  | CENSURA_CONFIRMABLE | OTRAS_CONDICIONES | EXCLUIDO_O_REVISION | Estado interrupted y ciclos registrados; verificar criterio de fin del ensayo. | https://doi.org/10.5281/zenodo.21509581
FAB060_A37-02B | FABEST | 42CrMo4+QT | FAB060 | Axial | Unnotched hourglass hollow | -1 | 800 | 10 | 11893 | finished |  | ESTADO_INDETERMINADO | ELEGIBLE_CONDICIONES | EXCLUIDO_O_REVISION | Estado de ensayo sin descripcion concluyente del mecanismo de terminacion. | https://doi.org/10.5281/zenodo.21509581
FAB060_A37-10B | FABEST | 42CrMo4+QT | FAB060 | Axial | Unnotched hourglass hollow | -1 | 750 | 10 | 24023 | finished |  | ESTADO_INDETERMINADO | ELEGIBLE_CONDICIONES | EXCLUIDO_O_REVISION | Estado de ensayo sin descripcion concluyente del mecanismo de terminacion. | https://doi.org/10.5281/zenodo.21509581
FAB060_A37-08 | FABEST | 42CrMo4+QT | FAB060 | Axial | Unnotched hourglass hollow | -1 | 700 | 20 | 29508 | finished |  | ESTADO_INDETERMINADO | ELEGIBLE_CONDICIONES | EXCLUIDO_O_REVISION | Estado de ensayo sin descripcion concluyente del mecanismo de terminacion. | https://doi.org/10.5281/zenodo.21509581
FAB060_A37-09 | FABEST | 42CrMo4+QT | FAB060 | Axial | Unnotched hourglass hollow | -1 | 680 | 20 | 72234 | finished |  | ESTADO_INDETERMINADO | ELEGIBLE_CONDICIONES | EXCLUIDO_O_REVISION | Estado de ensayo sin descripcion concluyente del mecanismo de terminacion. | https://doi.org/10.5281/zenodo.21509581
FAB060_A37-01 | FABEST | 42CrMo4+QT | FAB060 | Axial | Unnotched hourglass hollow | -1 | 650 | 20 | 79684 | finished |  | ESTADO_INDETERMINADO | ELEGIBLE_CONDICIONES | EXCLUIDO_O_REVISION | Estado de ensayo sin descripcion concluyente del mecanismo de terminacion. | https://doi.org/10.5281/zenodo.21509581
FAB060_A37-04 | FABEST | 42CrMo4+QT | FAB060 | Axial | Unnotched hourglass hollow | -1 | 630 | 30 | 117765 | finished |  | ESTADO_INDETERMINADO | ELEGIBLE_CONDICIONES | EXCLUIDO_O_REVISION | Estado de ensayo sin descripcion concluyente del mecanismo de terminacion. | https://doi.org/10.5281/zenodo.21509581
FAB060_A37-05 | FABEST | 42CrMo4+QT | FAB060 | Axial | Unnotched hourglass hollow | -1 | 620 | 31 | 123052 | finished |  | ESTADO_INDETERMINADO | ELEGIBLE_CONDICIONES | EXCLUIDO_O_REVISION | Estado de ensayo sin descripcion concluyente del mecanismo de terminacion. | https://doi.org/10.5281/zenodo.21509581
FAB060_A37-03 | FABEST | 42CrMo4+QT | FAB060 | Axial | Unnotched hourglass hollow | -1 | 640 | 20 | 128799 | finished |  | ESTADO_INDETERMINADO | ELEGIBLE_CONDICIONES | EXCLUIDO_O_REVISION | Estado de ensayo sin descripcion concluyente del mecanismo de terminacion. | https://doi.org/10.5281/zenodo.21509581
FAB060_A37-07 | FABEST | 42CrMo4+QT | FAB060 | Axial | Unnotched hourglass hollow | -1 | 660 | 20 | 134001 | finished |  | ESTADO_INDETERMINADO | ELEGIBLE_CONDICIONES | EXCLUIDO_O_REVISION | Estado de ensayo sin descripcion concluyente del mecanismo de terminacion. | https://doi.org/10.5281/zenodo.21509581
FAB060_A37-06 | FABEST | 42CrMo4+QT | FAB060 | Axial | Unnotched hourglass hollow | -1 | 610 | 31 | 195976 | finished |  | ESTADO_INDETERMINADO | ELEGIBLE_CONDICIONES | EXCLUIDO_O_REVISION | Estado de ensayo sin descripcion concluyente del mecanismo de terminacion. | https://doi.org/10.5281/zenodo.21509581
FAB062_A37-12 | FABEST | 42CrMo4+QT | FAB062 | Torsion | Unnotched hourglass hollow | -1 | 606.2 | 20 | 650 | finished |  | ESTADO_INDETERMINADO | OTRAS_CONDICIONES | EXCLUIDO_O_REVISION | Estado de ensayo sin descripcion concluyente del mecanismo de terminacion. | https://doi.org/10.5281/zenodo.21509581
FAB062_A37-13 | FABEST | 42CrMo4+QT | FAB062 | Torsion | Unnotched hourglass hollow | -1 | 490.7 | 20 | 5077 | finished |  | ESTADO_INDETERMINADO | OTRAS_CONDICIONES | EXCLUIDO_O_REVISION | Estado de ensayo sin descripcion concluyente del mecanismo de terminacion. | https://doi.org/10.5281/zenodo.21509581
FAB062_A37-14 | FABEST | 42CrMo4+QT | FAB062 | Torsion | Unnotched hourglass hollow | -1 | 461.9 | 20 | 16283 | finished |  | ESTADO_INDETERMINADO | OTRAS_CONDICIONES | EXCLUIDO_O_REVISION | Estado de ensayo sin descripcion concluyente del mecanismo de terminacion. | https://doi.org/10.5281/zenodo.21509581
FAB062_A37-19 | FABEST | 42CrMo4+QT | FAB062 | Torsion | Unnotched hourglass hollow | -1 | 455 | 10 | 16297 | finished |  | ESTADO_INDETERMINADO | OTRAS_CONDICIONES | EXCLUIDO_O_REVISION | Estado de ensayo sin descripcion concluyente del mecanismo de terminacion. | https://doi.org/10.5281/zenodo.21509581
FAB062_A37-11B | FABEST | 42CrMo4+QT | FAB062 | Torsion | Unnotched hourglass hollow | -1 | 476.3 | 10 | 19707 | finished |  | ESTADO_INDETERMINADO | OTRAS_CONDICIONES | EXCLUIDO_O_REVISION | Estado de ensayo sin descripcion concluyente del mecanismo de terminacion. | https://doi.org/10.5281/zenodo.21509581
FAB062_A37-18 | FABEST | 42CrMo4+QT | FAB062 | Torsion | Unnotched hourglass hollow | -1 | 447.4 | 10 | 54154 | finished |  | ESTADO_INDETERMINADO | OTRAS_CONDICIONES | EXCLUIDO_O_REVISION | Estado de ensayo sin descripcion concluyente del mecanismo de terminacion. | https://doi.org/10.5281/zenodo.21509581
FAB062_A37-16B | FABEST | 42CrMo4+QT | FAB062 | Torsion | Unnotched hourglass hollow | -1 | 470.5 | 20 | 54927 | finished |  | ESTADO_INDETERMINADO | OTRAS_CONDICIONES | EXCLUIDO_O_REVISION | Estado de ensayo sin descripcion concluyente del mecanismo de terminacion. | https://doi.org/10.5281/zenodo.21509581
FAB062_A37-15 | FABEST | 42CrMo4+QT | FAB062 | Torsion | Unnotched hourglass hollow | -1 | 433 | 10 | 55575 | finished |  | ESTADO_INDETERMINADO | OTRAS_CONDICIONES | EXCLUIDO_O_REVISION | Estado de ensayo sin descripcion concluyente del mecanismo de terminacion. | https://doi.org/10.5281/zenodo.21509581
FAB062_A37-17 | FABEST | 42CrMo4+QT | FAB062 | Torsion | Unnotched hourglass hollow | -1 | 426.1 | 10 | 178216 | finished |  | ESTADO_INDETERMINADO | OTRAS_CONDICIONES | EXCLUIDO_O_REVISION | Estado de ensayo sin descripcion concluyente del mecanismo de terminacion. | https://doi.org/10.5281/zenodo.21509581
FAB062_A37-20 | FABEST | 42CrMo4+QT | FAB062 | Torsion | Unnotched hourglass hollow | -1 | 422.6 | 10 | 234905 | finished |  | ESTADO_INDETERMINADO | OTRAS_CONDICIONES | EXCLUIDO_O_REVISION | Estado de ensayo sin descripcion concluyente del mecanismo de terminacion. | https://doi.org/10.5281/zenodo.21509581
FAB062_A37-16 | FABEST | 42CrMo4+QT | FAB062 | Torsion | Unnotched hourglass hollow | -1 | 418.6 | 10 | 2125397 | interrupted |  | CENSURA_CONFIRMABLE | OTRAS_CONDICIONES | EXCLUIDO_O_REVISION | Estado interrupted y ciclos registrados; verificar criterio de fin del ensayo. | https://doi.org/10.5281/zenodo.21509581
FAB062_A37-11 | FABEST | 42CrMo4+QT | FAB062 | Torsion | Unnotched hourglass hollow | -1 | 404.1 | 20 | 2608366 | interrupted |  | CENSURA_CONFIRMABLE | OTRAS_CONDICIONES | EXCLUIDO_O_REVISION | Estado interrupted y ciclos registrados; verificar criterio de fin del ensayo. | https://doi.org/10.5281/zenodo.21509581
FAB064_A37-27B | FABEST | 42CrMo4+QT | FAB064 | Multiaxial | Unnotched hourglass hollow | -1 | 597.5 | 10 | 344.7575 | 10 | 0 | AUXILIAR_O_PENDIENTE | ELEGIBLE_CONDICIONES | EXCLUIDO_O_REVISION | Sin evidencia suficiente de evento individual. | https://doi.org/10.5281/zenodo.21509581
FAB064_A37-28 | FABEST | 42CrMo4+QT | FAB064 | Multiaxial | Unnotched hourglass hollow | -1 | 583.4 | 10 | 336.6218 | 10 | 0 | AUXILIAR_O_PENDIENTE | ELEGIBLE_CONDICIONES | EXCLUIDO_O_REVISION | Sin evidencia suficiente de evento individual. | https://doi.org/10.5281/zenodo.21509581
FAB064_A37-25 | FABEST | 42CrMo4+QT | FAB064 | Multiaxial | Unnotched hourglass hollow | -1 | 565.7 | 20 | 326.4089 | 20 | 0 | AUXILIAR_O_PENDIENTE | ELEGIBLE_CONDICIONES | EXCLUIDO_O_REVISION | Sin evidencia suficiente de evento individual. | https://doi.org/10.5281/zenodo.21509581
FAB064_A37-21 | FABEST | 42CrMo4+QT | FAB064 | Multiaxial | Unnotched hourglass hollow | -1 | 537.4 | 10 | 310.0798 | 10 | 0 | AUXILIAR_O_PENDIENTE | ELEGIBLE_CONDICIONES | EXCLUIDO_O_REVISION | Sin evidencia suficiente de evento individual. | https://doi.org/10.5281/zenodo.21509581
FAB064_A37-22 | FABEST | 42CrMo4+QT | FAB064 | Multiaxial | Unnotched hourglass hollow | -1 | 516.2 | 10 | 297.8474 | 10 | 0 | AUXILIAR_O_PENDIENTE | ELEGIBLE_CONDICIONES | EXCLUIDO_O_REVISION | Sin evidencia suficiente de evento individual. | https://doi.org/10.5281/zenodo.21509581
FAB064_A37-23 | FABEST | 42CrMo4+QT | FAB064 | Multiaxial | Unnotched hourglass hollow | -1 | 495 | 10 | 285.615 | 10 | 0 | AUXILIAR_O_PENDIENTE | ELEGIBLE_CONDICIONES | EXCLUIDO_O_REVISION | Sin evidencia suficiente de evento individual. | https://doi.org/10.5281/zenodo.21509581
FAB064_A37-24 | FABEST | 42CrMo4+QT | FAB064 | Multiaxial | Unnotched hourglass hollow | -1 | 473.8 | 10 | 273.3826 | 10 | 0 | AUXILIAR_O_PENDIENTE | ELEGIBLE_CONDICIONES | EXCLUIDO_O_REVISION | Sin evidencia suficiente de evento individual. | https://doi.org/10.5281/zenodo.21509581
FAB064_A37-26 | FABEST | 42CrMo4+QT | FAB064 | Multiaxial | Unnotched hourglass hollow | -1 | 463.1 | 20 | 267.2087 | 20 | 0 | AUXILIAR_O_PENDIENTE | ELEGIBLE_CONDICIONES | EXCLUIDO_O_REVISION | Sin evidencia suficiente de evento individual. | https://doi.org/10.5281/zenodo.21509581
FAB064_A37-27 | FABEST | 42CrMo4+QT | FAB064 | Multiaxial | Unnotched hourglass hollow | -1 | 449 | 20 | 259.073 | 20 | 0 | AUXILIAR_O_PENDIENTE | ELEGIBLE_CONDICIONES | EXCLUIDO_O_REVISION | Sin evidencia suficiente de evento individual. | https://doi.org/10.5281/zenodo.21509581
FAB065_A37-39 | FABEST | 42CrMo4+QT | FAB065 | Multiaxial | Unnotched hourglass hollow | -1 | 608.1 | 20 | 350.8737 | 20 | 90 | AUXILIAR_O_PENDIENTE | ELEGIBLE_CONDICIONES | EXCLUIDO_O_REVISION | Sin evidencia suficiente de evento individual. | https://doi.org/10.5281/zenodo.21509581
FAB065_A37-30 | FABEST | 42CrMo4+QT | FAB065 | Multiaxial | Unnotched hourglass hollow | -1 | 565.7 | 20 | 326.4089 | 20 | 90 | AUXILIAR_O_PENDIENTE | ELEGIBLE_CONDICIONES | EXCLUIDO_O_REVISION | Sin evidencia suficiente de evento individual. | https://doi.org/10.5281/zenodo.21509581
FAB065_A37-33 | FABEST | 42CrMo4+QT | FAB065 | Multiaxial | Unnotched hourglass hollow | -1 | 551.5 | 20 | 318.2155 | 20 | 90 | AUXILIAR_O_PENDIENTE | ELEGIBLE_CONDICIONES | EXCLUIDO_O_REVISION | Sin evidencia suficiente de evento individual. | https://doi.org/10.5281/zenodo.21509581
FAB065_A37-32 | FABEST | 42CrMo4+QT | FAB065 | Multiaxial | Unnotched hourglass hollow | -1 | 594 | 20 | 342.738 | 20 | 90 | AUXILIAR_O_PENDIENTE | ELEGIBLE_CONDICIONES | EXCLUIDO_O_REVISION | Sin evidencia suficiente de evento individual. | https://doi.org/10.5281/zenodo.21509581
FAB065_A37-34 | FABEST | 42CrMo4+QT | FAB065 | Multiaxial | Unnotched hourglass hollow | -1 | 537.4 | 20 | 310.0798 | 20 | 90 | AUXILIAR_O_PENDIENTE | ELEGIBLE_CONDICIONES | EXCLUIDO_O_REVISION | Sin evidencia suficiente de evento individual. | https://doi.org/10.5281/zenodo.21509581
FAB065_A37-35 | FABEST | 42CrMo4+QT | FAB065 | Multiaxial | Unnotched hourglass hollow | -1 | 470.2 | 20 | 271.3054 | 20 | 90 | AUXILIAR_O_PENDIENTE | ELEGIBLE_CONDICIONES | EXCLUIDO_O_REVISION | Sin evidencia suficiente de evento individual. | https://doi.org/10.5281/zenodo.21509581
FAB065_A37-40 | FABEST | 42CrMo4+QT | FAB065 | Multiaxial | Unnotched hourglass hollow | -1 | 459.6 | 20 | 265.1892 | 20 | 90 | AUXILIAR_O_PENDIENTE | ELEGIBLE_CONDICIONES | EXCLUIDO_O_REVISION | Sin evidencia suficiente de evento individual. | https://doi.org/10.5281/zenodo.21509581
FAB065_A37-36 | FABEST | 42CrMo4+QT | FAB065 | Multiaxial | Unnotched hourglass hollow | -1 | 516.2 | 20 | 297.8474 | 20 | 90 | AUXILIAR_O_PENDIENTE | ELEGIBLE_CONDICIONES | EXCLUIDO_O_REVISION | Sin evidencia suficiente de evento individual. | https://doi.org/10.5281/zenodo.21509581
FAB065_A37-38 | FABEST | 42CrMo4+QT | FAB065 | Multiaxial | Unnotched hourglass hollow | -1 | 466.7 | 20 | 269.2859 | 20 | 90 | AUXILIAR_O_PENDIENTE | ELEGIBLE_CONDICIONES | EXCLUIDO_O_REVISION | Sin evidencia suficiente de evento individual. | https://doi.org/10.5281/zenodo.21509581
FAB065_A37-37 | FABEST | 42CrMo4+QT | FAB065 | Multiaxial | Unnotched hourglass hollow | -1 | 480.8 | 20 | 277.4216 | 20 | 90 | AUXILIAR_O_PENDIENTE | ELEGIBLE_CONDICIONES | EXCLUIDO_O_REVISION | Sin evidencia suficiente de evento individual. | https://doi.org/10.5281/zenodo.21509581
FAB065_A37-29 | FABEST | 42CrMo4+QT | FAB065 | Multiaxial | Unnotched hourglass hollow | -1 | 495 | 20 | 285.615 | 20 | 90 | AUXILIAR_O_PENDIENTE | ELEGIBLE_CONDICIONES | EXCLUIDO_O_REVISION | Sin evidencia suficiente de evento individual. | https://doi.org/10.5281/zenodo.21509581
FAB065_A37-31 | FABEST | 42CrMo4+QT | FAB065 | Multiaxial | Unnotched hourglass hollow | -1 | 459.6 | 20 | 265.1892 | 20 | 90 | AUXILIAR_O_PENDIENTE | ELEGIBLE_CONDICIONES | EXCLUIDO_O_REVISION | Sin evidencia suficiente de evento individual. | https://doi.org/10.5281/zenodo.21509581
FAB070_A35-02 | FABEST | 42CrMo4+QT | FAB070 | Axial | Unnotched hourglass hollow | -1 | 800 | 10 | 4339 | finished |  | ESTADO_INDETERMINADO | ELEGIBLE_CONDICIONES | EXCLUIDO_O_REVISION | Estado de ensayo sin descripcion concluyente del mecanismo de terminacion. | https://doi.org/10.5281/zenodo.21509581
FAB070_A35-01 | FABEST | 42CrMo4+QT | FAB070 | Axial | Unnotched hourglass hollow | -1 | 750 | 10 | 13680 | finished |  | ESTADO_INDETERMINADO | ELEGIBLE_CONDICIONES | EXCLUIDO_O_REVISION | Estado de ensayo sin descripcion concluyente del mecanismo de terminacion. | https://doi.org/10.5281/zenodo.21509581
FAB070_A35-03 | FABEST | 42CrMo4+QT | FAB070 | Axial | Unnotched hourglass hollow | -1 | 700 | 20 | 38302 | finished |  | ESTADO_INDETERMINADO | ELEGIBLE_CONDICIONES | EXCLUIDO_O_REVISION | Estado de ensayo sin descripcion concluyente del mecanismo de terminacion. | https://doi.org/10.5281/zenodo.21509581
FAB070_A35-04 | FABEST | 42CrMo4+QT | FAB070 | Axial | Unnotched hourglass hollow | -1 | 650 | 39 | 104282 | finished |  | ESTADO_INDETERMINADO | ELEGIBLE_CONDICIONES | EXCLUIDO_O_REVISION | Estado de ensayo sin descripcion concluyente del mecanismo de terminacion. | https://doi.org/10.5281/zenodo.21509581
FAB070_A35-06 | FABEST | 42CrMo4+QT | FAB070 | Axial | Unnotched hourglass hollow | -1 | 615 | 30 | 131464 | finished |  | ESTADO_INDETERMINADO | ELEGIBLE_CONDICIONES | EXCLUIDO_O_REVISION | Estado de ensayo sin descripcion concluyente del mecanismo de terminacion. | https://doi.org/10.5281/zenodo.21509581
FAB070_A35-07 | FABEST | 42CrMo4+QT | FAB070 | Axial | Unnotched hourglass hollow | -1 | 605 | 30 | 181720 | finished |  | ESTADO_INDETERMINADO | ELEGIBLE_CONDICIONES | EXCLUIDO_O_REVISION | Estado de ensayo sin descripcion concluyente del mecanismo de terminacion. | https://doi.org/10.5281/zenodo.21509581
FAB070_A35-05 | FABEST | 42CrMo4+QT | FAB070 | Axial | Unnotched hourglass hollow | -1 | 630 | 39 | 186481 | finished |  | ESTADO_INDETERMINADO | ELEGIBLE_CONDICIONES | EXCLUIDO_O_REVISION | Estado de ensayo sin descripcion concluyente del mecanismo de terminacion. | https://doi.org/10.5281/zenodo.21509581
FAB070_A35-08 | FABEST | 42CrMo4+QT | FAB070 | Axial | Unnotched hourglass hollow | -1 | 590 | 30 | 252223 | finished |  | ESTADO_INDETERMINADO | ELEGIBLE_CONDICIONES | EXCLUIDO_O_REVISION | Estado de ensayo sin descripcion concluyente del mecanismo de terminacion. | https://doi.org/10.5281/zenodo.21509581
FAB070_A35-09 | FABEST | 42CrMo4+QT | FAB070 | Axial | Unnotched hourglass hollow | -1 | 570 | 33 | 333885 | finished |  | ESTADO_INDETERMINADO | ELEGIBLE_CONDICIONES | EXCLUIDO_O_REVISION | Estado de ensayo sin descripcion concluyente del mecanismo de terminacion. | https://doi.org/10.5281/zenodo.21509581
FAB070_A35-10 | FABEST | 42CrMo4+QT | FAB070 | Axial | Unnotched hourglass hollow | -1 | 530 | 39 | 461347 | finished |  | ESTADO_INDETERMINADO | ELEGIBLE_CONDICIONES | EXCLUIDO_O_REVISION | Estado de ensayo sin descripcion concluyente del mecanismo de terminacion. | https://doi.org/10.5281/zenodo.21509581
FAB072_A35-20 | FABEST | 42CrMo4+QT | FAB072 | Torsion | Unnotched hourglass hollow | -1 | 470.5 | 10 | 9484 | finished |  | ESTADO_INDETERMINADO | OTRAS_CONDICIONES | EXCLUIDO_O_REVISION | Estado de ensayo sin descripcion concluyente del mecanismo de terminacion. | https://doi.org/10.5281/zenodo.21509581
FAB072_A35-12 | FABEST | 42CrMo4+QT | FAB072 | Torsion | Unnotched hourglass hollow | -1 | 461.9 | 20 | 13726 | finished |  | ESTADO_INDETERMINADO | OTRAS_CONDICIONES | EXCLUIDO_O_REVISION | Estado de ensayo sin descripcion concluyente del mecanismo de terminacion. | https://doi.org/10.5281/zenodo.21509581
FAB072_A35-13 | FABEST | 42CrMo4+QT | FAB072 | Torsion | Unnotched hourglass hollow | -1 | 450.3 | 10 | 15359 | finished |  | ESTADO_INDETERMINADO | OTRAS_CONDICIONES | EXCLUIDO_O_REVISION | Estado de ensayo sin descripcion concluyente del mecanismo de terminacion. | https://doi.org/10.5281/zenodo.21509581
FAB072_A35-15B | FABEST | 42CrMo4+QT | FAB072 | Torsion | Unnotched hourglass hollow | -1 | 456.1 | 20 | 23115 | finished |  | ESTADO_INDETERMINADO | OTRAS_CONDICIONES | EXCLUIDO_O_REVISION | Estado de ensayo sin descripcion concluyente del mecanismo de terminacion. | https://doi.org/10.5281/zenodo.21509581
FAB072_A35-19 | FABEST | 42CrMo4+QT | FAB072 | Torsion | Unnotched hourglass hollow | -1 | 433 | 20 | 54323 | finished |  | ESTADO_INDETERMINADO | OTRAS_CONDICIONES | EXCLUIDO_O_REVISION | Estado de ensayo sin descripcion concluyente del mecanismo de terminacion. | https://doi.org/10.5281/zenodo.21509581
FAB072_A35-17 | FABEST | 42CrMo4+QT | FAB072 | Torsion | Unnotched hourglass hollow | -1 | 409.9 | 5 | 70791 | finished |  | ESTADO_INDETERMINADO | OTRAS_CONDICIONES | EXCLUIDO_O_REVISION | Estado de ensayo sin descripcion concluyente del mecanismo de terminacion. | https://doi.org/10.5281/zenodo.21509581
FAB072_A35-18B | FABEST | 42CrMo4+QT | FAB072 | Torsion | Unnotched hourglass hollow | -1 | 447.4 | 20 | 96116 | finished |  | ESTADO_INDETERMINADO | OTRAS_CONDICIONES | EXCLUIDO_O_REVISION | Estado de ensayo sin descripcion concluyente del mecanismo de terminacion. | https://doi.org/10.5281/zenodo.21509581
FAB072_A35-14 | FABEST | 42CrMo4+QT | FAB072 | Torsion | Unnotched hourglass hollow | -1 | 438.8 | 32 | 98503 | finished |  | ESTADO_INDETERMINADO | OTRAS_CONDICIONES | EXCLUIDO_O_REVISION | Estado de ensayo sin descripcion concluyente del mecanismo de terminacion. | https://doi.org/10.5281/zenodo.21509581
FAB072_A35-11 | FABEST | 42CrMo4+QT | FAB072 | Torsion | Unnotched hourglass hollow | -1 | 421.5 | 10 | 104876 | finished |  | ESTADO_INDETERMINADO | OTRAS_CONDICIONES | EXCLUIDO_O_REVISION | Estado de ensayo sin descripcion concluyente del mecanismo de terminacion. | https://doi.org/10.5281/zenodo.21509581
FAB072_A35-16 | FABEST | 42CrMo4+QT | FAB072 | Torsion | Unnotched hourglass hollow | -1 | 415.7 | 20 | 115048 | finished |  | ESTADO_INDETERMINADO | OTRAS_CONDICIONES | EXCLUIDO_O_REVISION | Estado de ensayo sin descripcion concluyente del mecanismo de terminacion. | https://doi.org/10.5281/zenodo.21509581
FAB072_A35-18 | FABEST | 42CrMo4+QT | FAB072 | Torsion | Unnotched hourglass hollow | -1 | 404.1 | 32 | 2902278 | interrupted |  | CENSURA_CONFIRMABLE | OTRAS_CONDICIONES | EXCLUIDO_O_REVISION | Estado interrupted y ciclos registrados; verificar criterio de fin del ensayo. | https://doi.org/10.5281/zenodo.21509581
FAB072_A35-15 | FABEST | 42CrMo4+QT | FAB072 | Torsion | Unnotched hourglass hollow | -1 | 398.4 | 32 | 3648698 | interrupted |  | CENSURA_CONFIRMABLE | OTRAS_CONDICIONES | EXCLUIDO_O_REVISION | Estado interrupted y ciclos registrados; verificar criterio de fin del ensayo. | https://doi.org/10.5281/zenodo.21509581
FAB074_A35-21 | FABEST | 42CrMo4+QT | FAB074 | Multiaxial | Unnotched hourglass hollow | -1 | 565.7 | 20 | 326.4089 | 20 | 0 | AUXILIAR_O_PENDIENTE | ELEGIBLE_CONDICIONES | EXCLUIDO_O_REVISION | Sin evidencia suficiente de evento individual. | https://doi.org/10.5281/zenodo.21509581
FAB074_A35-30B | FABEST | 42CrMo4+QT | FAB074 | Multiaxial | Unnotched hourglass hollow | -1 | 548 | 20 | 316.196 | 20 | 0 | AUXILIAR_O_PENDIENTE | ELEGIBLE_CONDICIONES | EXCLUIDO_O_REVISION | Sin evidencia suficiente de evento individual. | https://doi.org/10.5281/zenodo.21509581
FAB074_A35-22 | FABEST | 42CrMo4+QT | FAB074 | Multiaxial | Unnotched hourglass hollow | -1 | 530.4 | 20 | 306.0408 | 20 | 0 | AUXILIAR_O_PENDIENTE | ELEGIBLE_CONDICIONES | EXCLUIDO_O_REVISION | Sin evidencia suficiente de evento individual. | https://doi.org/10.5281/zenodo.21509581
FAB074_A35-23 | FABEST | 42CrMo4+QT | FAB074 | Multiaxial | Unnotched hourglass hollow | -1 | 495 | 20 | 285.615 | 20 | 0 | AUXILIAR_O_PENDIENTE | ELEGIBLE_CONDICIONES | EXCLUIDO_O_REVISION | Sin evidencia suficiente de evento individual. | https://doi.org/10.5281/zenodo.21509581
FAB074_A35-24 | FABEST | 42CrMo4+QT | FAB074 | Multiaxial | Unnotched hourglass hollow | -1 | 477.4 | 32 | 275.4598 | 32 | 0 | AUXILIAR_O_PENDIENTE | ELEGIBLE_CONDICIONES | EXCLUIDO_O_REVISION | Sin evidencia suficiente de evento individual. | https://doi.org/10.5281/zenodo.21509581
FAB074_A35-29 | FABEST | 42CrMo4+QT | FAB074 | Multiaxial | Unnotched hourglass hollow | -1 | 441.8 | 10 | 254.9186 | 10 | 0 | AUXILIAR_O_PENDIENTE | ELEGIBLE_CONDICIONES | EXCLUIDO_O_REVISION | Sin evidencia suficiente de evento individual. | https://doi.org/10.5281/zenodo.21509581
FAB074_A35-28 | FABEST | 42CrMo4+QT | FAB074 | Multiaxial | Unnotched hourglass hollow | -1 | 431.3 | 32 | 248.8601 | 32 | 0 | AUXILIAR_O_PENDIENTE | ELEGIBLE_CONDICIONES | EXCLUIDO_O_REVISION | Sin evidencia suficiente de evento individual. | https://doi.org/10.5281/zenodo.21509581
FAB074_A35-25 | FABEST | 42CrMo4+QT | FAB074 | Multiaxial | Unnotched hourglass hollow | -1 | 459.7 | 20 | 265.2469 | 20 | 0 | AUXILIAR_O_PENDIENTE | ELEGIBLE_CONDICIONES | EXCLUIDO_O_REVISION | Sin evidencia suficiente de evento individual. | https://doi.org/10.5281/zenodo.21509581
FAB074_A35-27 | FABEST | 42CrMo4+QT | FAB074 | Multiaxial | Unnotched hourglass hollow | -1 | 422.8 | 32 | 243.9556 | 32 | 0 | AUXILIAR_O_PENDIENTE | ELEGIBLE_CONDICIONES | EXCLUIDO_O_REVISION | Sin evidencia suficiente de evento individual. | https://doi.org/10.5281/zenodo.21509581
FAB074_A35-26 | FABEST | 42CrMo4+QT | FAB074 | Multiaxial | Unnotched hourglass hollow | -1 | 448.9 | 32 | 259.0153 | 32 | 0 | AUXILIAR_O_PENDIENTE | ELEGIBLE_CONDICIONES | EXCLUIDO_O_REVISION | Sin evidencia suficiente de evento individual. | https://doi.org/10.5281/zenodo.21509581
FAB074_A35-30 | FABEST | 42CrMo4+QT | FAB074 | Multiaxial | Unnotched hourglass hollow | -1 | 413.6 | 25 | 238.6472 | 25 | 0 | AUXILIAR_O_PENDIENTE | ELEGIBLE_CONDICIONES | EXCLUIDO_O_REVISION | Sin evidencia suficiente de evento individual. | https://doi.org/10.5281/zenodo.21509581
FAB075_A35-32 | FABEST | 42CrMo4+QT | FAB075 | Multiaxial | Unnotched hourglass hollow | -1 | 565.7 | 20 | 326.4089 | 20 | 90 | AUXILIAR_O_PENDIENTE | ELEGIBLE_CONDICIONES | EXCLUIDO_O_REVISION | Sin evidencia suficiente de evento individual. | https://doi.org/10.5281/zenodo.21509581
FAB075_A35-31 | FABEST | 42CrMo4+QT | FAB075 | Multiaxial | Unnotched hourglass hollow | -1 | 530.4 | 20 | 306.0408 | 20 | 90 | AUXILIAR_O_PENDIENTE | ELEGIBLE_CONDICIONES | EXCLUIDO_O_REVISION | Sin evidencia suficiente de evento individual. | https://doi.org/10.5281/zenodo.21509581
FAB075_A35-38B | FABEST | 42CrMo4+QT | FAB075 | Multiaxial | Unnotched hourglass hollow | -1 | 519.8 | 20 | 299.9246 | 20 | 90 | AUXILIAR_O_PENDIENTE | ELEGIBLE_CONDICIONES | EXCLUIDO_O_REVISION | Sin evidencia suficiente de evento individual. | https://doi.org/10.5281/zenodo.21509581
FAB075_A35-33 | FABEST | 42CrMo4+QT | FAB075 | Multiaxial | Unnotched hourglass hollow | -1 | 495 | 20 | 285.615 | 20 | 90 | AUXILIAR_O_PENDIENTE | ELEGIBLE_CONDICIONES | EXCLUIDO_O_REVISION | Sin evidencia suficiente de evento individual. | https://doi.org/10.5281/zenodo.21509581
FAB075_A35-37 | FABEST | 42CrMo4+QT | FAB075 | Multiaxial | Unnotched hourglass hollow | -1 | 442 | 20 | 255.034 | 20 | 90 | AUXILIAR_O_PENDIENTE | ELEGIBLE_CONDICIONES | EXCLUIDO_O_REVISION | Sin evidencia suficiente de evento individual. | https://doi.org/10.5281/zenodo.21509581
FAB075_A35-34 | FABEST | 42CrMo4+QT | FAB075 | Multiaxial | Unnotched hourglass hollow | -1 | 477.4 | 20 | 275.4598 | 20 | 90 | AUXILIAR_O_PENDIENTE | ELEGIBLE_CONDICIONES | EXCLUIDO_O_REVISION | Sin evidencia suficiente de evento individual. | https://doi.org/10.5281/zenodo.21509581
FAB075_A35-36 | FABEST | 42CrMo4+QT | FAB075 | Multiaxial | Unnotched hourglass hollow | -1 | 448.9 | 10 | 259.0153 | 10 | 90 | AUXILIAR_O_PENDIENTE | ELEGIBLE_CONDICIONES | EXCLUIDO_O_REVISION | Sin evidencia suficiente de evento individual. | https://doi.org/10.5281/zenodo.21509581
FAB075_A35-39 | FABEST | 42CrMo4+QT | FAB075 | Multiaxial | Unnotched hourglass hollow | -1 | 438.4 | 20 | 252.9568 | 20 | 90 | AUXILIAR_O_PENDIENTE | ELEGIBLE_CONDICIONES | EXCLUIDO_O_REVISION | Sin evidencia suficiente de evento individual. | https://doi.org/10.5281/zenodo.21509581
FAB075_A35-35 | FABEST | 42CrMo4+QT | FAB075 | Multiaxial | Unnotched hourglass hollow | -1 | 459.7 | 20 | 265.2469 | 20 | 90 | AUXILIAR_O_PENDIENTE | ELEGIBLE_CONDICIONES | EXCLUIDO_O_REVISION | Sin evidencia suficiente de evento individual. | https://doi.org/10.5281/zenodo.21509581
FAB075_A35-40 | FABEST | 42CrMo4+QT | FAB075 | Multiaxial | Unnotched hourglass hollow | -1 | 434.9 | 20 | 250.9373 | 20 | 90 | AUXILIAR_O_PENDIENTE | ELEGIBLE_CONDICIONES | EXCLUIDO_O_REVISION | Sin evidencia suficiente de evento individual. | https://doi.org/10.5281/zenodo.21509581
FAB075_A35-38 | FABEST | 42CrMo4+QT | FAB075 | Multiaxial | Unnotched hourglass hollow | -1 | 431.3 | 20 | 248.8601 | 20 | 90 | AUXILIAR_O_PENDIENTE | ELEGIBLE_CONDICIONES | EXCLUIDO_O_REVISION | Sin evidencia suficiente de evento individual. | https://doi.org/10.5281/zenodo.21509581
FAB081_6A | FABEST | 42CrMo4+QT | FAB081 | Axial | Unnotched hourglass bar | -1 | 700 | 119 | 13045 | finished | 214degC | ESTADO_INDETERMINADO | ELEGIBLE_CONDICIONES | EXCLUIDO_O_REVISION | Estado de ensayo sin descripcion concluyente del mecanismo de terminacion. | https://doi.org/10.5281/zenodo.21509581
FAB081_11A | FABEST | 42CrMo4+QT | FAB081 | Axial | Unnotched hourglass bar | -1 | 700 | 119 | 13510 | finished | 220degC | ESTADO_INDETERMINADO | ELEGIBLE_CONDICIONES | EXCLUIDO_O_REVISION | Estado de ensayo sin descripcion concluyente del mecanismo de terminacion. | https://doi.org/10.5281/zenodo.21509581
FAB081_8 | FABEST | 42CrMo4+QT | FAB081 | Axial | Unnotched hourglass bar | -1 | 660 | 119 | 42502 | finished | 150degC | ESTADO_INDETERMINADO | ELEGIBLE_CONDICIONES | EXCLUIDO_O_REVISION | Estado de ensayo sin descripcion concluyente del mecanismo de terminacion. | https://doi.org/10.5281/zenodo.21509581
FAB081_7 | FABEST | 42CrMo4+QT | FAB081 | Axial | Unnotched hourglass bar | -1 | 630 | 119 | 120371 | finished |  | ESTADO_INDETERMINADO | ELEGIBLE_CONDICIONES | EXCLUIDO_O_REVISION | Estado de ensayo sin descripcion concluyente del mecanismo de terminacion. | https://doi.org/10.5281/zenodo.21509581
FAB081_3 | FABEST | 42CrMo4+QT | FAB081 | Axial | Unnotched hourglass bar | -1 | 600 | 119 | 155519 | finished |  | ESTADO_INDETERMINADO | ELEGIBLE_CONDICIONES | EXCLUIDO_O_REVISION | Estado de ensayo sin descripcion concluyente del mecanismo de terminacion. | https://doi.org/10.5281/zenodo.21509581
FAB081_9 | FABEST | 42CrMo4+QT | FAB081 | Axial | Unnotched hourglass bar | -1 | 575 | 119 | 276832 | finished |  | ESTADO_INDETERMINADO | ELEGIBLE_CONDICIONES | EXCLUIDO_O_REVISION | Estado de ensayo sin descripcion concluyente del mecanismo de terminacion. | https://doi.org/10.5281/zenodo.21509581
FAB081_5 | FABEST | 42CrMo4+QT | FAB081 | Axial | Unnotched hourglass bar | -1 | 550 | 119 | 387270 | finished |  | ESTADO_INDETERMINADO | ELEGIBLE_CONDICIONES | EXCLUIDO_O_REVISION | Estado de ensayo sin descripcion concluyente del mecanismo de terminacion. | https://doi.org/10.5281/zenodo.21509581
FAB081_4 | FABEST | 42CrMo4+QT | FAB081 | Axial | Unnotched hourglass bar | -1 | 520 | 119 | 1157707 | finished |  | ESTADO_INDETERMINADO | ELEGIBLE_CONDICIONES | EXCLUIDO_O_REVISION | Estado de ensayo sin descripcion concluyente del mecanismo de terminacion. | https://doi.org/10.5281/zenodo.21509581
FAB081_12 | FABEST | 42CrMo4+QT | FAB081 | Axial | Unnotched hourglass bar | -1 | 530 | 119 | 1349358 | finished |  | ESTADO_INDETERMINADO | ELEGIBLE_CONDICIONES | EXCLUIDO_O_REVISION | Estado de ensayo sin descripcion concluyente del mecanismo de terminacion. | https://doi.org/10.5281/zenodo.21509581
FAB081_10 | FABEST | 42CrMo4+QT | FAB081 | Axial | Unnotched hourglass bar | -1 | 535 | 119 | 1829679 | finished |  | ESTADO_INDETERMINADO | ELEGIBLE_CONDICIONES | EXCLUIDO_O_REVISION | Estado de ensayo sin descripcion concluyente del mecanismo de terminacion. | https://doi.org/10.5281/zenodo.21509581
FAB082_7 | FABEST | 42CrMo4+QT | FAB082 | Axial | Unnotched dog-bone bar | -1 | 650 | 100 | 9436 | finished | 520degC | ESTADO_INDETERMINADO | ELEGIBLE_CONDICIONES | EXCLUIDO_O_REVISION | Estado de ensayo sin descripcion concluyente del mecanismo de terminacion. | https://doi.org/10.5281/zenodo.21509581
FAB082_10A | FABEST | 42CrMo4+QT | FAB082 | Axial | Unnotched dog-bone bar | -1 | 650 | 100 | 17117 | finished | 525degC | ESTADO_INDETERMINADO | ELEGIBLE_CONDICIONES | EXCLUIDO_O_REVISION | Estado de ensayo sin descripcion concluyente del mecanismo de terminacion. | https://doi.org/10.5281/zenodo.21509581
FAB082_3 | FABEST | 42CrMo4+QT | FAB082 | Axial | Unnotched dog-bone bar | -1 | 600 | 100 | 46844 | finished | 450degC | ESTADO_INDETERMINADO | ELEGIBLE_CONDICIONES | EXCLUIDO_O_REVISION | Estado de ensayo sin descripcion concluyente del mecanismo de terminacion. | https://doi.org/10.5281/zenodo.21509581
FAB082_9A | FABEST | 42CrMo4+QT | FAB082 | Axial | Unnotched dog-bone bar | -1 | 625 | 100 | 52210 | finished | 350degC | ESTADO_INDETERMINADO | ELEGIBLE_CONDICIONES | EXCLUIDO_O_REVISION | Estado de ensayo sin descripcion concluyente del mecanismo de terminacion. | https://doi.org/10.5281/zenodo.21509581
FAB082_11 | FABEST | 42CrMo4+QT | FAB082 | Axial | Unnotched dog-bone bar | -1 | 600 | 100 | 76749 | finished |  | ESTADO_INDETERMINADO | ELEGIBLE_CONDICIONES | EXCLUIDO_O_REVISION | Estado de ensayo sin descripcion concluyente del mecanismo de terminacion. | https://doi.org/10.5281/zenodo.21509581
FAB082_6 | FABEST | 42CrMo4+QT | FAB082 | Axial | Unnotched dog-bone bar | -1 | 575 | 100 | 140333 | finished |  | ESTADO_INDETERMINADO | ELEGIBLE_CONDICIONES | EXCLUIDO_O_REVISION | Estado de ensayo sin descripcion concluyente del mecanismo de terminacion. | https://doi.org/10.5281/zenodo.21509581
FAB082_4 | FABEST | 42CrMo4+QT | FAB082 | Axial | Unnotched dog-bone bar | -1 | 550 | 100 | 178877 | finished | 105degC | ESTADO_INDETERMINADO | ELEGIBLE_CONDICIONES | EXCLUIDO_O_REVISION | Estado de ensayo sin descripcion concluyente del mecanismo de terminacion. | https://doi.org/10.5281/zenodo.21509581
FAB082_8 | FABEST | 42CrMo4+QT | FAB082 | Axial | Unnotched dog-bone bar | -1 | 515 | 100 | 445994 | finished |  | ESTADO_INDETERMINADO | ELEGIBLE_CONDICIONES | EXCLUIDO_O_REVISION | Estado de ensayo sin descripcion concluyente del mecanismo de terminacion. | https://doi.org/10.5281/zenodo.21509581
FAB082_12 | FABEST | 42CrMo4+QT | FAB082 | Axial | Unnotched dog-bone bar | -1 | 530 | 100 | 525076 | finished |  | ESTADO_INDETERMINADO | ELEGIBLE_CONDICIONES | EXCLUIDO_O_REVISION | Estado de ensayo sin descripcion concluyente del mecanismo de terminacion. | https://doi.org/10.5281/zenodo.21509581
FAB082_5 | FABEST | 42CrMo4+QT | FAB082 | Axial | Unnotched dog-bone bar | -1 | 530 | 100 | 552107 | finished |  | ESTADO_INDETERMINADO | ELEGIBLE_CONDICIONES | EXCLUIDO_O_REVISION | Estado de ensayo sin descripcion concluyente del mecanismo de terminacion. | https://doi.org/10.5281/zenodo.21509581
FAB082_13 | FABEST | 42CrMo4+QT | FAB082 | Axial | Unnotched dog-bone bar | -1 | 515 | 100 | 1023419 | finished |  | ESTADO_INDETERMINADO | ELEGIBLE_CONDICIONES | EXCLUIDO_O_REVISION | Estado de ensayo sin descripcion concluyente del mecanismo de terminacion. | https://doi.org/10.5281/zenodo.21509581
FAB090_7 | FABEST | 42CrMo4+QT | FAB090 | Axial | Unnotched dog-bone bar | 0.1 | 427.5 | 90 | 191383 | finished |  | ESTADO_INDETERMINADO | OTRAS_CONDICIONES | EXCLUIDO_O_REVISION | Estado de ensayo sin descripcion concluyente del mecanismo de terminacion. | https://doi.org/10.5281/zenodo.21509581
FAB090_3 | FABEST | 42CrMo4+QT | FAB090 | Axial | Unnotched dog-bone bar | 0.1 | 405 | 90 | 236076 | finished |  | ESTADO_INDETERMINADO | OTRAS_CONDICIONES | EXCLUIDO_O_REVISION | Estado de ensayo sin descripcion concluyente del mecanismo de terminacion. | https://doi.org/10.5281/zenodo.21509581
FAB090_6 | FABEST | 42CrMo4+QT | FAB090 | Axial | Unnotched dog-bone bar | 0.1 | 405 | 90 | 244063 | finished |  | ESTADO_INDETERMINADO | OTRAS_CONDICIONES | EXCLUIDO_O_REVISION | Estado de ensayo sin descripcion concluyente del mecanismo de terminacion. | https://doi.org/10.5281/zenodo.21509581
FAB090_4 | FABEST | 42CrMo4+QT | FAB090 | Axial | Unnotched dog-bone bar | 0.1 | 427.5 | 90 | 307283 | finished |  | ESTADO_INDETERMINADO | OTRAS_CONDICIONES | EXCLUIDO_O_REVISION | Estado de ensayo sin descripcion concluyente del mecanismo de terminacion. | https://doi.org/10.5281/zenodo.21509581
FAB090_5 | FABEST | 42CrMo4+QT | FAB090 | Axial | Unnotched dog-bone bar | 0.1 | 416.2 | 90 | 384179 | finished |  | ESTADO_INDETERMINADO | OTRAS_CONDICIONES | EXCLUIDO_O_REVISION | Estado de ensayo sin descripcion concluyente del mecanismo de terminacion. | https://doi.org/10.5281/zenodo.21509581
FAB090_1 | FABEST | 42CrMo4+QT | FAB090 | Axial | Unnotched dog-bone bar | 0.1 | 416.2 | 90 | 854459 | finished |  | ESTADO_INDETERMINADO | OTRAS_CONDICIONES | EXCLUIDO_O_REVISION | Estado de ensayo sin descripcion concluyente del mecanismo de terminacion. | https://doi.org/10.5281/zenodo.21509581
FAB090_8 | FABEST | 42CrMo4+QT | FAB090 | Axial | Unnotched dog-bone bar | 0.1 | 393.8 | 90 | 5000010 | interrupted |  | CENSURA_CONFIRMABLE | OTRAS_CONDICIONES | EXCLUIDO_O_REVISION | Estado interrupted y ciclos registrados; verificar criterio de fin del ensayo. | https://doi.org/10.5281/zenodo.21509581
FAB090_2 | FABEST | 42CrMo4+QT | FAB090 | Axial | Unnotched dog-bone bar | 0.1 | 393.8 | 90 | 6300247 | finished |  | ESTADO_INDETERMINADO | OTRAS_CONDICIONES | EXCLUIDO_O_REVISION | Estado de ensayo sin descripcion concluyente del mecanismo de terminacion. | https://doi.org/10.5281/zenodo.21509581
FAB091_4 | FABEST | 42CrMo4+QT | FAB091 | Axial | Unnotched dog-bone bar | 0.1 | 427.5 | 90 | 130602 | finished |  | ESTADO_INDETERMINADO | OTRAS_CONDICIONES | EXCLUIDO_O_REVISION | Estado de ensayo sin descripcion concluyente del mecanismo de terminacion. | https://doi.org/10.5281/zenodo.21509581
FAB091_2 | FABEST | 42CrMo4+QT | FAB091 | Axial | Unnotched dog-bone bar | 0.1 | 427.5 | 90 | 156909 | finished |  | ESTADO_INDETERMINADO | OTRAS_CONDICIONES | EXCLUIDO_O_REVISION | Estado de ensayo sin descripcion concluyente del mecanismo de terminacion. | https://doi.org/10.5281/zenodo.21509581
FAB091_1 | FABEST | 42CrMo4+QT | FAB091 | Axial | Unnotched dog-bone bar | 0.1 | 427.5 | 90 | 212277 | finished |  | ESTADO_INDETERMINADO | OTRAS_CONDICIONES | EXCLUIDO_O_REVISION | Estado de ensayo sin descripcion concluyente del mecanismo de terminacion. | https://doi.org/10.5281/zenodo.21509581
FAB091_3 | FABEST | 42CrMo4+QT | FAB091 | Axial | Unnotched dog-bone bar | 0.1 | 410.6 | 90 | 215012 | finished |  | ESTADO_INDETERMINADO | OTRAS_CONDICIONES | EXCLUIDO_O_REVISION | Estado de ensayo sin descripcion concluyente del mecanismo de terminacion. | https://doi.org/10.5281/zenodo.21509581
FAB091_7 | FABEST | 42CrMo4+QT | FAB091 | Axial | Unnotched dog-bone bar | 0.1 | 427.5 | 90 | 252691 | finished |  | ESTADO_INDETERMINADO | OTRAS_CONDICIONES | EXCLUIDO_O_REVISION | Estado de ensayo sin descripcion concluyente del mecanismo de terminacion. | https://doi.org/10.5281/zenodo.21509581
FAB091_5 | FABEST | 42CrMo4+QT | FAB091 | Axial | Unnotched dog-bone bar | 0.1 | 416.2 | 90 | 328183 | finished |  | ESTADO_INDETERMINADO | OTRAS_CONDICIONES | EXCLUIDO_O_REVISION | Estado de ensayo sin descripcion concluyente del mecanismo de terminacion. | https://doi.org/10.5281/zenodo.21509581
FAB091_6 | FABEST | 42CrMo4+QT | FAB091 | Axial | Unnotched dog-bone bar | 0.1 | 416.2 | 90 | 5000005 | interrupted |  | CENSURA_CONFIRMABLE | OTRAS_CONDICIONES | EXCLUIDO_O_REVISION | Estado interrupted y ciclos registrados; verificar criterio de fin del ensayo. | https://doi.org/10.5281/zenodo.21509581
FAB092_8 | FABEST | 42CrMo4+QT | FAB092 | Axial | Unnotched dog-bone bar | 0.1 | 427.5 | 90 | 84755 | finished |  | ESTADO_INDETERMINADO | OTRAS_CONDICIONES | EXCLUIDO_O_REVISION | Estado de ensayo sin descripcion concluyente del mecanismo de terminacion. | https://doi.org/10.5281/zenodo.21509581
FAB092_4 | FABEST | 42CrMo4+QT | FAB092 | Axial | Unnotched dog-bone bar | 0.1 | 393.8 | 90 | 96053 | finished |  | ESTADO_INDETERMINADO | OTRAS_CONDICIONES | EXCLUIDO_O_REVISION | Estado de ensayo sin descripcion concluyente del mecanismo de terminacion. | https://doi.org/10.5281/zenodo.21509581
FAB092_2 | FABEST | 42CrMo4+QT | FAB092 | Axial | Unnotched dog-bone bar | 0.1 | 427.5 | 90 | 120249 | finished |  | ESTADO_INDETERMINADO | OTRAS_CONDICIONES | EXCLUIDO_O_REVISION | Estado de ensayo sin descripcion concluyente del mecanismo de terminacion. | https://doi.org/10.5281/zenodo.21509581
FAB092_3 | FABEST | 42CrMo4+QT | FAB092 | Axial | Unnotched dog-bone bar | 0.1 | 416.2 | 90 | 156709 | finished |  | ESTADO_INDETERMINADO | OTRAS_CONDICIONES | EXCLUIDO_O_REVISION | Estado de ensayo sin descripcion concluyente del mecanismo de terminacion. | https://doi.org/10.5281/zenodo.21509581
FAB092_1 | FABEST | 42CrMo4+QT | FAB092 | Axial | Unnotched dog-bone bar | 0.1 | 405 | 90 | 226726 | finished |  | ESTADO_INDETERMINADO | OTRAS_CONDICIONES | EXCLUIDO_O_REVISION | Estado de ensayo sin descripcion concluyente del mecanismo de terminacion. | https://doi.org/10.5281/zenodo.21509581
FAB092_9 | FABEST | 42CrMo4+QT | FAB092 | Axial | Unnotched dog-bone bar | 0.1 | 382.5 | 90 | 538364 | finished |  | ESTADO_INDETERMINADO | OTRAS_CONDICIONES | EXCLUIDO_O_REVISION | Estado de ensayo sin descripcion concluyente del mecanismo de terminacion. | https://doi.org/10.5281/zenodo.21509581
FAB092_5 | FABEST | 42CrMo4+QT | FAB092 | Axial | Unnotched dog-bone bar | 0.1 | 382.5 | 90 | 584121 | finished |  | ESTADO_INDETERMINADO | OTRAS_CONDICIONES | EXCLUIDO_O_REVISION | Estado de ensayo sin descripcion concluyente del mecanismo de terminacion. | https://doi.org/10.5281/zenodo.21509581
FAB092_7 | FABEST | 42CrMo4+QT | FAB092 | Axial | Unnotched dog-bone bar | 0.1 | 393.8 | 90 | 910352 | finished |  | ESTADO_INDETERMINADO | OTRAS_CONDICIONES | EXCLUIDO_O_REVISION | Estado de ensayo sin descripcion concluyente del mecanismo de terminacion. | https://doi.org/10.5281/zenodo.21509581
FAB092_6 | FABEST | 42CrMo4+QT | FAB092 | Axial | Unnotched dog-bone bar | 0.1 | 371.2 | 90 | 2056626 | finished |  | ESTADO_INDETERMINADO | OTRAS_CONDICIONES | EXCLUIDO_O_REVISION | Estado de ensayo sin descripcion concluyente del mecanismo de terminacion. | https://doi.org/10.5281/zenodo.21509581
FAB093_2 | FABEST | 42CrMo4+QT | FAB093 | Axial | Unnotched dog-bone bar | 0.1 | 405 | 90 | 117151 | finished |  | ESTADO_INDETERMINADO | OTRAS_CONDICIONES | EXCLUIDO_O_REVISION | Estado de ensayo sin descripcion concluyente del mecanismo de terminacion. | https://doi.org/10.5281/zenodo.21509581
FAB093_4 | FABEST | 42CrMo4+QT | FAB093 | Axial | Unnotched dog-bone bar | 0.1 | 427.5 | 90 | 122329 | finished |  | ESTADO_INDETERMINADO | OTRAS_CONDICIONES | EXCLUIDO_O_REVISION | Estado de ensayo sin descripcion concluyente del mecanismo de terminacion. | https://doi.org/10.5281/zenodo.21509581
FAB093_5 | FABEST | 42CrMo4+QT | FAB093 | Axial | Unnotched dog-bone bar | 0.1 | 416.2 | 90 | 141369 | finished |  | ESTADO_INDETERMINADO | OTRAS_CONDICIONES | EXCLUIDO_O_REVISION | Estado de ensayo sin descripcion concluyente del mecanismo de terminacion. | https://doi.org/10.5281/zenodo.21509581
FAB093_7 | FABEST | 42CrMo4+QT | FAB093 | Axial | Unnotched dog-bone bar | 0.1 | 416.2 | 90 | 175654 | finished |  | ESTADO_INDETERMINADO | OTRAS_CONDICIONES | EXCLUIDO_O_REVISION | Estado de ensayo sin descripcion concluyente del mecanismo de terminacion. | https://doi.org/10.5281/zenodo.21509581
FAB093_1 | FABEST | 42CrMo4+QT | FAB093 | Axial | Unnotched dog-bone bar | 0.1 | 405 | 90 | 257924 | finished |  | ESTADO_INDETERMINADO | OTRAS_CONDICIONES | EXCLUIDO_O_REVISION | Estado de ensayo sin descripcion concluyente del mecanismo de terminacion. | https://doi.org/10.5281/zenodo.21509581
FAB093_6 | FABEST | 42CrMo4+QT | FAB093 | Axial | Unnotched dog-bone bar | 0.1 | 393.8 | 90 | 732566 | finished |  | ESTADO_INDETERMINADO | OTRAS_CONDICIONES | EXCLUIDO_O_REVISION | Estado de ensayo sin descripcion concluyente del mecanismo de terminacion. | https://doi.org/10.5281/zenodo.21509581
FAB093_3 | FABEST | 42CrMo4+QT | FAB093 | Axial | Unnotched dog-bone bar | 0.1 | 393.8 | 90 | 10000007 | interrupted |  | CENSURA_CONFIRMABLE | OTRAS_CONDICIONES | EXCLUIDO_O_REVISION | Estado interrupted y ciclos registrados; verificar criterio de fin del ensayo. | https://doi.org/10.5281/zenodo.21509581
FAB101_9 | FABEST | 42CrMo4+QT | FAB101 | Fretting | Fretting specimens | -1 | 438.6 | 125 | 25274 | finished |  | ESTADO_INDETERMINADO | OTRAS_CONDICIONES | EXCLUIDO_O_REVISION | Estado de ensayo sin descripcion concluyente del mecanismo de terminacion. | https://doi.org/10.5281/zenodo.21509581
FAB101_13 | FABEST | 42CrMo4+QT | FAB101 | Fretting | Fretting specimens | -1 | 383.8 | 125 | 42011 | finished |  | ESTADO_INDETERMINADO | OTRAS_CONDICIONES | EXCLUIDO_O_REVISION | Estado de ensayo sin descripcion concluyente del mecanismo de terminacion. | https://doi.org/10.5281/zenodo.21509581
FAB101_5 | FABEST | 42CrMo4+QT | FAB101 | Fretting | Fretting specimens | -1 | 328.9 | 125 | 63474 | finished |  | ESTADO_INDETERMINADO | OTRAS_CONDICIONES | EXCLUIDO_O_REVISION | Estado de ensayo sin descripcion concluyente del mecanismo de terminacion. | https://doi.org/10.5281/zenodo.21509581
FAB101_7 | FABEST | 42CrMo4+QT | FAB101 | Fretting | Fretting specimens | -1 | 285.1 | 125 | 137008 | finished |  | ESTADO_INDETERMINADO | OTRAS_CONDICIONES | EXCLUIDO_O_REVISION | Estado de ensayo sin descripcion concluyente del mecanismo de terminacion. | https://doi.org/10.5281/zenodo.21509581
FAB101_12 | FABEST | 42CrMo4+QT | FAB101 | Fretting | Fretting specimens | -1 | 252.2 | 125 | 159146 | finished |  | ESTADO_INDETERMINADO | OTRAS_CONDICIONES | EXCLUIDO_O_REVISION | Estado de ensayo sin descripcion concluyente del mecanismo de terminacion. | https://doi.org/10.5281/zenodo.21509581
FAB101_1 | FABEST | 42CrMo4+QT | FAB101 | Fretting | Fretting specimens | -1 | 219.3 | 125 | 280609 | finished |  | ESTADO_INDETERMINADO | OTRAS_CONDICIONES | EXCLUIDO_O_REVISION | Estado de ensayo sin descripcion concluyente del mecanismo de terminacion. | https://doi.org/10.5281/zenodo.21509581
FAB101_11 | FABEST | 42CrMo4+QT | FAB101 | Fretting | Fretting specimens | -1 | 197.4 | 125 | 446857 | finished |  | ESTADO_INDETERMINADO | OTRAS_CONDICIONES | EXCLUIDO_O_REVISION | Estado de ensayo sin descripcion concluyente del mecanismo de terminacion. | https://doi.org/10.5281/zenodo.21509581
FAB101_2 | FABEST | 42CrMo4+QT | FAB101 | Fretting | Fretting specimens | -1 | 175.4 | 125 | 743374 | finished |  | ESTADO_INDETERMINADO | OTRAS_CONDICIONES | EXCLUIDO_O_REVISION | Estado de ensayo sin descripcion concluyente del mecanismo de terminacion. | https://doi.org/10.5281/zenodo.21509581
FAB101_4 | FABEST | 42CrMo4+QT | FAB101 | Fretting | Fretting specimens | -1 | 153.5 | 125 | 1476412 | finished |  | ESTADO_INDETERMINADO | OTRAS_CONDICIONES | EXCLUIDO_O_REVISION | Estado de ensayo sin descripcion concluyente del mecanismo de terminacion. | https://doi.org/10.5281/zenodo.21509581
FAB101_8 | FABEST | 42CrMo4+QT | FAB101 | Fretting | Fretting specimens | -1 | 142.5 | 125 | 3307445 | finished |  | ESTADO_INDETERMINADO | OTRAS_CONDICIONES | EXCLUIDO_O_REVISION | Estado de ensayo sin descripcion concluyente del mecanismo de terminacion. | https://doi.org/10.5281/zenodo.21509581
FAB101_6 | FABEST | 42CrMo4+QT | FAB101 | Fretting | Fretting specimens | -1 | 142.5 | 125 | 7713649 | finished |  | ESTADO_INDETERMINADO | OTRAS_CONDICIONES | EXCLUIDO_O_REVISION | Estado de ensayo sin descripcion concluyente del mecanismo de terminacion. | https://doi.org/10.5281/zenodo.21509581
FAB101_3 | FABEST | 42CrMo4+QT | FAB101 | Fretting | Fretting specimens | -1 | 131.6 | 125 | 10000000 | interrupted |  | CENSURA_CONFIRMABLE | OTRAS_CONDICIONES | EXCLUIDO_O_REVISION | Estado interrupted y ciclos registrados; verificar criterio de fin del ensayo. | https://doi.org/10.5281/zenodo.21509581
FAB102_9 | FABEST | 42CrMo4+QT | FAB102 | Fretting | Fretting specimens | -1 | 438.6 | 125 | 22243 | finished |  | ESTADO_INDETERMINADO | OTRAS_CONDICIONES | EXCLUIDO_O_REVISION | Estado de ensayo sin descripcion concluyente del mecanismo de terminacion. | https://doi.org/10.5281/zenodo.21509581
FAB102_13 | FABEST | 42CrMo4+QT | FAB102 | Fretting | Fretting specimens | -1 | 383.8 | 125 | 38162 | finished |  | ESTADO_INDETERMINADO | OTRAS_CONDICIONES | EXCLUIDO_O_REVISION | Estado de ensayo sin descripcion concluyente del mecanismo de terminacion. | https://doi.org/10.5281/zenodo.21509581
FAB102_5 | FABEST | 42CrMo4+QT | FAB102 | Fretting | Fretting specimens | -1 | 328.9 | 125 | 53281 | finished |  | ESTADO_INDETERMINADO | OTRAS_CONDICIONES | EXCLUIDO_O_REVISION | Estado de ensayo sin descripcion concluyente del mecanismo de terminacion. | https://doi.org/10.5281/zenodo.21509581
FAB102_7 | FABEST | 42CrMo4+QT | FAB102 | Fretting | Fretting specimens | -1 | 285.1 | 125 | 99159 | finished |  | ESTADO_INDETERMINADO | OTRAS_CONDICIONES | EXCLUIDO_O_REVISION | Estado de ensayo sin descripcion concluyente del mecanismo de terminacion. | https://doi.org/10.5281/zenodo.21509581
FAB102_12 | FABEST | 42CrMo4+QT | FAB102 | Fretting | Fretting specimens | -1 | 252.2 | 125 | 123570 | finished |  | ESTADO_INDETERMINADO | OTRAS_CONDICIONES | EXCLUIDO_O_REVISION | Estado de ensayo sin descripcion concluyente del mecanismo de terminacion. | https://doi.org/10.5281/zenodo.21509581
FAB102_1 | FABEST | 42CrMo4+QT | FAB102 | Fretting | Fretting specimens | -1 | 219.3 | 125 | 178792 | finished |  | ESTADO_INDETERMINADO | OTRAS_CONDICIONES | EXCLUIDO_O_REVISION | Estado de ensayo sin descripcion concluyente del mecanismo de terminacion. | https://doi.org/10.5281/zenodo.21509581
FAB102_11 | FABEST | 42CrMo4+QT | FAB102 | Fretting | Fretting specimens | -1 | 197.4 | 125 | 372234 | finished |  | ESTADO_INDETERMINADO | OTRAS_CONDICIONES | EXCLUIDO_O_REVISION | Estado de ensayo sin descripcion concluyente del mecanismo de terminacion. | https://doi.org/10.5281/zenodo.21509581
FAB102_2 | FABEST | 42CrMo4+QT | FAB102 | Fretting | Fretting specimens | -1 | 175.4 | 125 | 475967 | finished |  | ESTADO_INDETERMINADO | OTRAS_CONDICIONES | EXCLUIDO_O_REVISION | Estado de ensayo sin descripcion concluyente del mecanismo de terminacion. | https://doi.org/10.5281/zenodo.21509581
FAB102_4 | FABEST | 42CrMo4+QT | FAB102 | Fretting | Fretting specimens | -1 | 153.5 | 125 | 1000666 | finished |  | ESTADO_INDETERMINADO | OTRAS_CONDICIONES | EXCLUIDO_O_REVISION | Estado de ensayo sin descripcion concluyente del mecanismo de terminacion. | https://doi.org/10.5281/zenodo.21509581
FAB102_6 | FABEST | 42CrMo4+QT | FAB102 | Fretting | Fretting specimens | -1 | 142.5 | 125 | 1185236 | finished |  | ESTADO_INDETERMINADO | OTRAS_CONDICIONES | EXCLUIDO_O_REVISION | Estado de ensayo sin descripcion concluyente del mecanismo de terminacion. | https://doi.org/10.5281/zenodo.21509581
FAB102_3 | FABEST | 42CrMo4+QT | FAB102 | Fretting | Fretting specimens | -1 | 131.6 | 125 | 2106572 | finished |  | ESTADO_INDETERMINADO | OTRAS_CONDICIONES | EXCLUIDO_O_REVISION | Estado de ensayo sin descripcion concluyente del mecanismo de terminacion. | https://doi.org/10.5281/zenodo.21509581
FAB102_8 | FABEST | 42CrMo4+QT | FAB102 | Fretting | Fretting specimens | -1 | 142.5 | 125 | 2429864 | finished |  | ESTADO_INDETERMINADO | OTRAS_CONDICIONES | EXCLUIDO_O_REVISION | Estado de ensayo sin descripcion concluyente del mecanismo de terminacion. | https://doi.org/10.5281/zenodo.21509581
FAB102_10 | FABEST | 42CrMo4+QT | FAB102 | Fretting | Fretting specimens | -1 | 137.1 | 125 | 2802257 | finished |  | ESTADO_INDETERMINADO | OTRAS_CONDICIONES | EXCLUIDO_O_REVISION | Estado de ensayo sin descripcion concluyente del mecanismo de terminacion. | https://doi.org/10.5281/zenodo.21509581
FAB102_15 | FABEST | 42CrMo4+QT | FAB102 | Fretting | Fretting specimens | -1 | 126.1 | 125 | 10000000 | interrupted |  | CENSURA_CONFIRMABLE | OTRAS_CONDICIONES | EXCLUIDO_O_REVISION | Estado interrupted y ciclos registrados; verificar criterio de fin del ensayo. | https://doi.org/10.5281/zenodo.21509581
FAB103_9 | FABEST | 42CrMo4+QT | FAB103 | Fretting | Fretting specimens | -1 | 438.6 | 125 | 23337 | finished |  | ESTADO_INDETERMINADO | OTRAS_CONDICIONES | EXCLUIDO_O_REVISION | Estado de ensayo sin descripcion concluyente del mecanismo de terminacion. | https://doi.org/10.5281/zenodo.21509581
FAB103_13 | FABEST | 42CrMo4+QT | FAB103 | Fretting | Fretting specimens | -1 | 383.8 | 125 | 35398 | finished |  | ESTADO_INDETERMINADO | OTRAS_CONDICIONES | EXCLUIDO_O_REVISION | Estado de ensayo sin descripcion concluyente del mecanismo de terminacion. | https://doi.org/10.5281/zenodo.21509581
FAB103_5 | FABEST | 42CrMo4+QT | FAB103 | Fretting | Fretting specimens | -1 | 328.9 | 125 | 51999 | finished |  | ESTADO_INDETERMINADO | OTRAS_CONDICIONES | EXCLUIDO_O_REVISION | Estado de ensayo sin descripcion concluyente del mecanismo de terminacion. | https://doi.org/10.5281/zenodo.21509581
FAB103_7 | FABEST | 42CrMo4+QT | FAB103 | Fretting | Fretting specimens | -1 | 285.1 | 125 | 70477 | finished |  | ESTADO_INDETERMINADO | OTRAS_CONDICIONES | EXCLUIDO_O_REVISION | Estado de ensayo sin descripcion concluyente del mecanismo de terminacion. | https://doi.org/10.5281/zenodo.21509581
FAB103_15B | FABEST | 42CrMo4+QT | FAB103 | Fretting | Fretting specimens | -1 | 274.1 | 125 | 114956 | finished |  | ESTADO_INDETERMINADO | OTRAS_CONDICIONES | EXCLUIDO_O_REVISION | Estado de ensayo sin descripcion concluyente del mecanismo de terminacion. | https://doi.org/10.5281/zenodo.21509581
FAB103_12 | FABEST | 42CrMo4+QT | FAB103 | Fretting | Fretting specimens | -1 | 252.2 | 125 | 147705 | finished |  | ESTADO_INDETERMINADO | OTRAS_CONDICIONES | EXCLUIDO_O_REVISION | Estado de ensayo sin descripcion concluyente del mecanismo de terminacion. | https://doi.org/10.5281/zenodo.21509581
FAB103_1 | FABEST | 42CrMo4+QT | FAB103 | Fretting | Fretting specimens | -1 | 219.3 | 125 | 187113 | finished |  | ESTADO_INDETERMINADO | OTRAS_CONDICIONES | EXCLUIDO_O_REVISION | Estado de ensayo sin descripcion concluyente del mecanismo de terminacion. | https://doi.org/10.5281/zenodo.21509581
FAB103_11 | FABEST | 42CrMo4+QT | FAB103 | Fretting | Fretting specimens | -1 | 197.4 | 125 | 277067 | finished |  | ESTADO_INDETERMINADO | OTRAS_CONDICIONES | EXCLUIDO_O_REVISION | Estado de ensayo sin descripcion concluyente del mecanismo de terminacion. | https://doi.org/10.5281/zenodo.21509581
FAB103_2 | FABEST | 42CrMo4+QT | FAB103 | Fretting | Fretting specimens | -1 | 175.4 | 125 | 341196 | finished |  | ESTADO_INDETERMINADO | OTRAS_CONDICIONES | EXCLUIDO_O_REVISION | Estado de ensayo sin descripcion concluyente del mecanismo de terminacion. | https://doi.org/10.5281/zenodo.21509581
FAB103_6 | FABEST | 42CrMo4+QT | FAB103 | Fretting | Fretting specimens | -1 | 142.5 | 125 | 1054451 | finished |  | ESTADO_INDETERMINADO | OTRAS_CONDICIONES | EXCLUIDO_O_REVISION | Estado de ensayo sin descripcion concluyente del mecanismo de terminacion. | https://doi.org/10.5281/zenodo.21509581
FAB103_4 | FABEST | 42CrMo4+QT | FAB103 | Fretting | Fretting specimens | -1 | 153.5 | 125 | 1064519 | finished |  | ESTADO_INDETERMINADO | OTRAS_CONDICIONES | EXCLUIDO_O_REVISION | Estado de ensayo sin descripcion concluyente del mecanismo de terminacion. | https://doi.org/10.5281/zenodo.21509581
FAB103_3 | FABEST | 42CrMo4+QT | FAB103 | Fretting | Fretting specimens | -1 | 131.6 | 125 | 1278783 | finished |  | ESTADO_INDETERMINADO | OTRAS_CONDICIONES | EXCLUIDO_O_REVISION | Estado de ensayo sin descripcion concluyente del mecanismo de terminacion. | https://doi.org/10.5281/zenodo.21509581
FAB103_14 | FABEST | 42CrMo4+QT | FAB103 | Fretting | Fretting specimens | -1 | 120.6 | 125 | 10000000 | interrupted |  | CENSURA_CONFIRMABLE | OTRAS_CONDICIONES | EXCLUIDO_O_REVISION | Estado interrupted y ciclos registrados; verificar criterio de fin del ensayo. | https://doi.org/10.5281/zenodo.21509581
FAB103_15 | FABEST | 42CrMo4+QT | FAB103 | Fretting | Fretting specimens | -1 | 126.1 | 125 | 12133153 | interrupted |  | CENSURA_CONFIRMABLE | OTRAS_CONDICIONES | EXCLUIDO_O_REVISION | Estado interrupted y ciclos registrados; verificar criterio de fin del ensayo. | https://doi.org/10.5281/zenodo.21509581
FAB104_9 | FABEST | 42CrMo4+QT | FAB104 | Fretting | Fretting specimens | -1 | 438.6 | 125 | 27527 | finished |  | ESTADO_INDETERMINADO | OTRAS_CONDICIONES | EXCLUIDO_O_REVISION | Estado de ensayo sin descripcion concluyente del mecanismo de terminacion. | https://doi.org/10.5281/zenodo.21509581
FAB104_13 | FABEST | 42CrMo4+QT | FAB104 | Fretting | Fretting specimens | -1 | 383.8 | 125 | 46426 | finished |  | ESTADO_INDETERMINADO | OTRAS_CONDICIONES | EXCLUIDO_O_REVISION | Estado de ensayo sin descripcion concluyente del mecanismo de terminacion. | https://doi.org/10.5281/zenodo.21509581
FAB104_5 | FABEST | 42CrMo4+QT | FAB104 | Fretting | Fretting specimens | -1 | 328.9 | 125 | 93478 | finished |  | ESTADO_INDETERMINADO | OTRAS_CONDICIONES | EXCLUIDO_O_REVISION | Estado de ensayo sin descripcion concluyente del mecanismo de terminacion. | https://doi.org/10.5281/zenodo.21509581
FAB104_16 | FABEST | 42CrMo4+QT | FAB104 | Fretting | Fretting specimens | -1 | 328.9 | 125 | 97077 | finished |  | ESTADO_INDETERMINADO | OTRAS_CONDICIONES | EXCLUIDO_O_REVISION | Estado de ensayo sin descripcion concluyente del mecanismo de terminacion. | https://doi.org/10.5281/zenodo.21509581
FAB104_7 | FABEST | 42CrMo4+QT | FAB104 | Fretting | Fretting specimens | -1 | 285.1 | 125 | 140014 | finished |  | ESTADO_INDETERMINADO | OTRAS_CONDICIONES | EXCLUIDO_O_REVISION | Estado de ensayo sin descripcion concluyente del mecanismo de terminacion. | https://doi.org/10.5281/zenodo.21509581
FAB104_12 | FABEST | 42CrMo4+QT | FAB104 | Fretting | Fretting specimens | -1 | 252.2 | 125 | 155435 | finished |  | ESTADO_INDETERMINADO | OTRAS_CONDICIONES | EXCLUIDO_O_REVISION | Estado de ensayo sin descripcion concluyente del mecanismo de terminacion. | https://doi.org/10.5281/zenodo.21509581
FAB104_1 | FABEST | 42CrMo4+QT | FAB104 | Fretting | Fretting specimens | -1 | 219.3 | 125 | 253107 | finished |  | ESTADO_INDETERMINADO | OTRAS_CONDICIONES | EXCLUIDO_O_REVISION | Estado de ensayo sin descripcion concluyente del mecanismo de terminacion. | https://doi.org/10.5281/zenodo.21509581
FAB104_11 | FABEST | 42CrMo4+QT | FAB104 | Fretting | Fretting specimens | -1 | 197.4 | 125 | 331644 | finished |  | ESTADO_INDETERMINADO | OTRAS_CONDICIONES | EXCLUIDO_O_REVISION | Estado de ensayo sin descripcion concluyente del mecanismo de terminacion. | https://doi.org/10.5281/zenodo.21509581
FAB104_2 | FABEST | 42CrMo4+QT | FAB104 | Fretting | Fretting specimens | -1 | 175.4 | 125 | 480974 | finished |  | ESTADO_INDETERMINADO | OTRAS_CONDICIONES | EXCLUIDO_O_REVISION | Estado de ensayo sin descripcion concluyente del mecanismo de terminacion. | https://doi.org/10.5281/zenodo.21509581
FAB104_6 | FABEST | 42CrMo4+QT | FAB104 | Fretting | Fretting specimens | -1 | 142.5 | 125 | 790457 | finished |  | ESTADO_INDETERMINADO | OTRAS_CONDICIONES | EXCLUIDO_O_REVISION | Estado de ensayo sin descripcion concluyente del mecanismo de terminacion. | https://doi.org/10.5281/zenodo.21509581
FAB104_4 | FABEST | 42CrMo4+QT | FAB104 | Fretting | Fretting specimens | -1 | 153.5 | 125 | 1062238 | finished |  | ESTADO_INDETERMINADO | OTRAS_CONDICIONES | EXCLUIDO_O_REVISION | Estado de ensayo sin descripcion concluyente del mecanismo de terminacion. | https://doi.org/10.5281/zenodo.21509581
FAB104_8 | FABEST | 42CrMo4+QT | FAB104 | Fretting | Fretting specimens | -1 | 142.5 | 125 | 1125090 | finished |  | ESTADO_INDETERMINADO | OTRAS_CONDICIONES | EXCLUIDO_O_REVISION | Estado de ensayo sin descripcion concluyente del mecanismo de terminacion. | https://doi.org/10.5281/zenodo.21509581
FAB104_3 | FABEST | 42CrMo4+QT | FAB104 | Fretting | Fretting specimens | -1 | 131.6 | 125 | 10000000 | interrupted |  | CENSURA_CONFIRMABLE | OTRAS_CONDICIONES | EXCLUIDO_O_REVISION | Estado interrupted y ciclos registrados; verificar criterio de fin del ensayo. | https://doi.org/10.5281/zenodo.21509581
FAB104_10 | FABEST | 42CrMo4+QT | FAB104 | Fretting | Fretting specimens | -1 | 137.1 | 125 | 20000000 | interrupted |  | CENSURA_CONFIRMABLE | OTRAS_CONDICIONES | EXCLUIDO_O_REVISION | Estado interrupted y ciclos registrados; verificar criterio de fin del ensayo. | https://doi.org/10.5281/zenodo.21509581
FAB105_19 | FABEST | 42CrMo4+QT | FAB105 | Fretting | Fretting specimens | -1 | 480 | 125 | 39355 | finished |  | ESTADO_INDETERMINADO | OTRAS_CONDICIONES | EXCLUIDO_O_REVISION | Estado de ensayo sin descripcion concluyente del mecanismo de terminacion. | https://doi.org/10.5281/zenodo.21509581
FAB105_9 | FABEST | 42CrMo4+QT | FAB105 | Fretting | Fretting specimens | -1 | 438.6 | 125 | 53696 | finished |  | ESTADO_INDETERMINADO | OTRAS_CONDICIONES | EXCLUIDO_O_REVISION | Estado de ensayo sin descripcion concluyente del mecanismo de terminacion. | https://doi.org/10.5281/zenodo.21509581
FAB105_13 | FABEST | 42CrMo4+QT | FAB105 | Fretting | Fretting specimens | -1 | 383.8 | 125 | 82247 | finished |  | ESTADO_INDETERMINADO | OTRAS_CONDICIONES | EXCLUIDO_O_REVISION | Estado de ensayo sin descripcion concluyente del mecanismo de terminacion. | https://doi.org/10.5281/zenodo.21509581
FAB105_16 | FABEST | 42CrMo4+QT | FAB105 | Fretting | Fretting specimens | -1 | 328.9 | 125 | 122469 | finished |  | ESTADO_INDETERMINADO | OTRAS_CONDICIONES | EXCLUIDO_O_REVISION | Estado de ensayo sin descripcion concluyente del mecanismo de terminacion. | https://doi.org/10.5281/zenodo.21509581
FAB105_5 | FABEST | 42CrMo4+QT | FAB105 | Fretting | Fretting specimens | -1 | 328.9 | 125 | 139277 | finished |  | ESTADO_INDETERMINADO | OTRAS_CONDICIONES | EXCLUIDO_O_REVISION | Estado de ensayo sin descripcion concluyente del mecanismo de terminacion. | https://doi.org/10.5281/zenodo.21509581
FAB105_20 | FABEST | 42CrMo4+QT | FAB105 | Fretting | Fretting specimens | -1 | 296.9 | 125 | 232141 | finished |  | ESTADO_INDETERMINADO | OTRAS_CONDICIONES | EXCLUIDO_O_REVISION | Estado de ensayo sin descripcion concluyente del mecanismo de terminacion. | https://doi.org/10.5281/zenodo.21509581
FAB105_7 | FABEST | 42CrMo4+QT | FAB105 | Fretting | Fretting specimens | -1 | 285.1 | 125 | 274478 | finished |  | ESTADO_INDETERMINADO | OTRAS_CONDICIONES | EXCLUIDO_O_REVISION | Estado de ensayo sin descripcion concluyente del mecanismo de terminacion. | https://doi.org/10.5281/zenodo.21509581
FAB105_21 | FABEST | 42CrMo4+QT | FAB105 | Fretting | Fretting specimens | -1 | 266.7 | 125 | 318096 | finished |  | ESTADO_INDETERMINADO | OTRAS_CONDICIONES | EXCLUIDO_O_REVISION | Estado de ensayo sin descripcion concluyente del mecanismo de terminacion. | https://doi.org/10.5281/zenodo.21509581
FAB105_12 | FABEST | 42CrMo4+QT | FAB105 | Fretting | Fretting specimens | -1 | 252.2 | 125 | 449068 | finished |  | ESTADO_INDETERMINADO | OTRAS_CONDICIONES | EXCLUIDO_O_REVISION | Estado de ensayo sin descripcion concluyente del mecanismo de terminacion. | https://doi.org/10.5281/zenodo.21509581
FAB105_17 | FABEST | 42CrMo4+QT | FAB105 | Fretting | Fretting specimens | -1 | 231.1 | 125 | 914600 | finished |  | ESTADO_INDETERMINADO | OTRAS_CONDICIONES | EXCLUIDO_O_REVISION | Estado de ensayo sin descripcion concluyente del mecanismo de terminacion. | https://doi.org/10.5281/zenodo.21509581
FAB105_22 | FABEST | 42CrMo4+QT | FAB105 | Fretting | Fretting specimens | -1 | 224 | 125 | 1108504 | finished |  | ESTADO_INDETERMINADO | OTRAS_CONDICIONES | EXCLUIDO_O_REVISION | Estado de ensayo sin descripcion concluyente del mecanismo de terminacion. | https://doi.org/10.5281/zenodo.21509581
FAB105_1 | FABEST | 42CrMo4+QT | FAB105 | Fretting | Fretting specimens | -1 | 219.3 | 125 | 2316325 | finished |  | ESTADO_INDETERMINADO | OTRAS_CONDICIONES | EXCLUIDO_O_REVISION | Estado de ensayo sin descripcion concluyente del mecanismo de terminacion. | https://doi.org/10.5281/zenodo.21509581
FAB105_18 | FABEST | 42CrMo4+QT | FAB105 | Fretting | Fretting specimens | -1 | 213.3 | 125 | 10000000 | interrupted |  | CENSURA_CONFIRMABLE | OTRAS_CONDICIONES | EXCLUIDO_O_REVISION | Estado interrupted y ciclos registrados; verificar criterio de fin del ensayo. | https://doi.org/10.5281/zenodo.21509581
FAB106_13 | FABEST | 42CrMo4+QT | FAB106 | Fretting | Fretting specimens | -1 | 383.8 | 125 | 37620 | finished |  | ESTADO_INDETERMINADO | OTRAS_CONDICIONES | EXCLUIDO_O_REVISION | Estado de ensayo sin descripcion concluyente del mecanismo de terminacion. | https://doi.org/10.5281/zenodo.21509581
FAB106_26 | FABEST | 42CrMo4+QT | FAB106 | Fretting | Fretting specimens | -1 | 355.6 | 125 | 38632 | finished |  | ESTADO_INDETERMINADO | OTRAS_CONDICIONES | EXCLUIDO_O_REVISION | Estado de ensayo sin descripcion concluyente del mecanismo de terminacion. | https://doi.org/10.5281/zenodo.21509581
FAB106_7 | FABEST | 42CrMo4+QT | FAB106 | Fretting | Fretting specimens | -1 | 285.1 | 125 | 85817 | finished |  | ESTADO_INDETERMINADO | OTRAS_CONDICIONES | EXCLUIDO_O_REVISION | Estado de ensayo sin descripcion concluyente del mecanismo de terminacion. | https://doi.org/10.5281/zenodo.21509581
FAB106_5 | FABEST | 42CrMo4+QT | FAB106 | Fretting | Fretting specimens | -1 | 328.9 | 125 | 90257 | finished |  | ESTADO_INDETERMINADO | OTRAS_CONDICIONES | EXCLUIDO_O_REVISION | Estado de ensayo sin descripcion concluyente del mecanismo de terminacion. | https://doi.org/10.5281/zenodo.21509581
FAB106_12 | FABEST | 42CrMo4+QT | FAB106 | Fretting | Fretting specimens | -1 | 252.2 | 125 | 92798 | finished |  | ESTADO_INDETERMINADO | OTRAS_CONDICIONES | EXCLUIDO_O_REVISION | Estado de ensayo sin descripcion concluyente del mecanismo de terminacion. | https://doi.org/10.5281/zenodo.21509581
FAB106_17 | FABEST | 42CrMo4+QT | FAB106 | Fretting | Fretting specimens | -1 | 231.1 | 125 | 189957 | finished |  | ESTADO_INDETERMINADO | OTRAS_CONDICIONES | EXCLUIDO_O_REVISION | Estado de ensayo sin descripcion concluyente del mecanismo de terminacion. | https://doi.org/10.5281/zenodo.21509581
FAB106_11 | FABEST | 42CrMo4+QT | FAB106 | Fretting | Fretting specimens | -1 | 197.4 | 125 | 260878 | finished |  | ESTADO_INDETERMINADO | OTRAS_CONDICIONES | EXCLUIDO_O_REVISION | Estado de ensayo sin descripcion concluyente del mecanismo de terminacion. | https://doi.org/10.5281/zenodo.21509581
FAB106_1 | FABEST | 42CrMo4+QT | FAB106 | Fretting | Fretting specimens | -1 | 219.3 | 125 | 279744 | finished |  | ESTADO_INDETERMINADO | OTRAS_CONDICIONES | EXCLUIDO_O_REVISION | Estado de ensayo sin descripcion concluyente del mecanismo de terminacion. | https://doi.org/10.5281/zenodo.21509581
FAB106_29 | FABEST | 42CrMo4+QT | FAB106 | Fretting | Fretting specimens | -1 | 188.4 | 125 | 366546 | finished |  | ESTADO_INDETERMINADO | OTRAS_CONDICIONES | EXCLUIDO_O_REVISION | Estado de ensayo sin descripcion concluyente del mecanismo de terminacion. | https://doi.org/10.5281/zenodo.21509581
FAB106_30 | FABEST | 42CrMo4+QT | FAB106 | Fretting | Fretting specimens | -1 | 177.8 | 125 | 803735 | finished |  | ESTADO_INDETERMINADO | OTRAS_CONDICIONES | EXCLUIDO_O_REVISION | Estado de ensayo sin descripcion concluyente del mecanismo de terminacion. | https://doi.org/10.5281/zenodo.21509581
FAB106_2 | FABEST | 42CrMo4+QT | FAB106 | Fretting | Fretting specimens | -1 | 175.4 | 125 | 871001 | finished |  | ESTADO_INDETERMINADO | OTRAS_CONDICIONES | EXCLUIDO_O_REVISION | Estado de ensayo sin descripcion concluyente del mecanismo de terminacion. | https://doi.org/10.5281/zenodo.21509581
FAB106_27 | FABEST | 42CrMo4+QT | FAB106 | Fretting | Fretting specimens | -1 | 160 | 125 | 9232780 | finished |  | ESTADO_INDETERMINADO | OTRAS_CONDICIONES | EXCLUIDO_O_REVISION | Estado de ensayo sin descripcion concluyente del mecanismo de terminacion. | https://doi.org/10.5281/zenodo.21509581
FAB106_25 | FABEST | 42CrMo4+QT | FAB106 | Fretting | Fretting specimens | -1 | 164.4 | 125 | 10000000 | interrupted |  | CENSURA_CONFIRMABLE | OTRAS_CONDICIONES | EXCLUIDO_O_REVISION | Estado interrupted y ciclos registrados; verificar criterio de fin del ensayo. | https://doi.org/10.5281/zenodo.21509581
FAB106_4 | FABEST | 42CrMo4+QT | FAB106 | Fretting | Fretting specimens | -1 | 153.5 | 125 | 10000000 | interrupted |  | CENSURA_CONFIRMABLE | OTRAS_CONDICIONES | EXCLUIDO_O_REVISION | Estado interrupted y ciclos registrados; verificar criterio de fin del ensayo. | https://doi.org/10.5281/zenodo.21509581
FAB107_5 | FABEST | 42CrMo4+QT | FAB107 | Fretting | Fretting specimens | 0 | 328.9 | 125 | 18878 | finished |  | ESTADO_INDETERMINADO | OTRAS_CONDICIONES | EXCLUIDO_O_REVISION | Estado de ensayo sin descripcion concluyente del mecanismo de terminacion. | https://doi.org/10.5281/zenodo.21509581
FAB107_20 | FABEST | 42CrMo4+QT | FAB107 | Fretting | Fretting specimens | 0 | 296.9 | 125 | 27392 | finished |  | ESTADO_INDETERMINADO | OTRAS_CONDICIONES | EXCLUIDO_O_REVISION | Estado de ensayo sin descripcion concluyente del mecanismo de terminacion. | https://doi.org/10.5281/zenodo.21509581
FAB107_12 | FABEST | 42CrMo4+QT | FAB107 | Fretting | Fretting specimens | 0 | 252.2 | 125 | 40269 | finished |  | ESTADO_INDETERMINADO | OTRAS_CONDICIONES | EXCLUIDO_O_REVISION | Estado de ensayo sin descripcion concluyente del mecanismo de terminacion. | https://doi.org/10.5281/zenodo.21509581
FAB107_7 | FABEST | 42CrMo4+QT | FAB107 | Fretting | Fretting specimens | 0 | 285.1 | 125 | 58982 | finished |  | ESTADO_INDETERMINADO | OTRAS_CONDICIONES | EXCLUIDO_O_REVISION | Estado de ensayo sin descripcion concluyente del mecanismo de terminacion. | https://doi.org/10.5281/zenodo.21509581
FAB107_1 | FABEST | 42CrMo4+QT | FAB107 | Fretting | Fretting specimens | 0 | 219.3 | 125 | 77997 | finished |  | ESTADO_INDETERMINADO | OTRAS_CONDICIONES | EXCLUIDO_O_REVISION | Estado de ensayo sin descripcion concluyente del mecanismo de terminacion. | https://doi.org/10.5281/zenodo.21509581
FAB107_2 | FABEST | 42CrMo4+QT | FAB107 | Fretting | Fretting specimens | 0 | 175.4 | 125 | 153443 | finished |  | ESTADO_INDETERMINADO | OTRAS_CONDICIONES | EXCLUIDO_O_REVISION | Estado de ensayo sin descripcion concluyente del mecanismo de terminacion. | https://doi.org/10.5281/zenodo.21509581
FAB107_4 | FABEST | 42CrMo4+QT | FAB107 | Fretting | Fretting specimens | 0 | 153.5 | 125 | 603223 | finished |  | ESTADO_INDETERMINADO | OTRAS_CONDICIONES | EXCLUIDO_O_REVISION | Estado de ensayo sin descripcion concluyente del mecanismo de terminacion. | https://doi.org/10.5281/zenodo.21509581
FAB107_6 | FABEST | 42CrMo4+QT | FAB107 | Fretting | Fretting specimens | 0 | 142.5 | 125 | 637872 | finished |  | ESTADO_INDETERMINADO | OTRAS_CONDICIONES | EXCLUIDO_O_REVISION | Estado de ensayo sin descripcion concluyente del mecanismo de terminacion. | https://doi.org/10.5281/zenodo.21509581
FAB107_3 | FABEST | 42CrMo4+QT | FAB107 | Fretting | Fretting specimens | 0 | 131.6 | 125 | 692990 | finished |  | ESTADO_INDETERMINADO | OTRAS_CONDICIONES | EXCLUIDO_O_REVISION | Estado de ensayo sin descripcion concluyente del mecanismo de terminacion. | https://doi.org/10.5281/zenodo.21509581
FAB107_32 | FABEST | 42CrMo4+QT | FAB107 | Fretting | Fretting specimens | 0 | 129.8 | 125 | 765373 | finished |  | ESTADO_INDETERMINADO | OTRAS_CONDICIONES | EXCLUIDO_O_REVISION | Estado de ensayo sin descripcion concluyente del mecanismo de terminacion. | https://doi.org/10.5281/zenodo.21509581
FAB107_15 | FABEST | 42CrMo4+QT | FAB107 | Fretting | Fretting specimens | 0 | 126.1 | 125 | 10000000 | interrupted |  | CENSURA_CONFIRMABLE | OTRAS_CONDICIONES | EXCLUIDO_O_REVISION | Estado interrupted y ciclos registrados; verificar criterio de fin del ensayo. | https://doi.org/10.5281/zenodo.21509581
FAB107_31 | FABEST | 42CrMo4+QT | FAB107 | Fretting | Fretting specimens | 0 | 115.6 | 125 | 10000000 | interrupted |  | CENSURA_CONFIRMABLE | OTRAS_CONDICIONES | EXCLUIDO_O_REVISION | Estado interrupted y ciclos registrados; verificar criterio de fin del ensayo. | https://doi.org/10.5281/zenodo.21509581
FAB108_13 | FABEST | 42CrMo4+QT | FAB108 | Fretting | Fretting specimens | 0 | 383.8 | 125 | 34819 | finished |  | ESTADO_INDETERMINADO | OTRAS_CONDICIONES | EXCLUIDO_O_REVISION | Estado de ensayo sin descripcion concluyente del mecanismo de terminacion. | https://doi.org/10.5281/zenodo.21509581
FAB108_26 | FABEST | 42CrMo4+QT | FAB108 | Fretting | Fretting specimens | 0 | 355.6 | 125 | 50818 | finished |  | ESTADO_INDETERMINADO | OTRAS_CONDICIONES | EXCLUIDO_O_REVISION | Estado de ensayo sin descripcion concluyente del mecanismo de terminacion. | https://doi.org/10.5281/zenodo.21509581
FAB108_5 | FABEST | 42CrMo4+QT | FAB108 | Fretting | Fretting specimens | 0 | 328.9 | 125 | 74416 | finished |  | ESTADO_INDETERMINADO | OTRAS_CONDICIONES | EXCLUIDO_O_REVISION | Estado de ensayo sin descripcion concluyente del mecanismo de terminacion. | https://doi.org/10.5281/zenodo.21509581
FAB108_7 | FABEST | 42CrMo4+QT | FAB108 | Fretting | Fretting specimens | 0 | 285.1 | 125 | 116594 | finished |  | ESTADO_INDETERMINADO | OTRAS_CONDICIONES | EXCLUIDO_O_REVISION | Estado de ensayo sin descripcion concluyente del mecanismo de terminacion. | https://doi.org/10.5281/zenodo.21509581
FAB108_12 | FABEST | 42CrMo4+QT | FAB108 | Fretting | Fretting specimens | 0 | 252.2 | 125 | 150088 | finished |  | ESTADO_INDETERMINADO | OTRAS_CONDICIONES | EXCLUIDO_O_REVISION | Estado de ensayo sin descripcion concluyente del mecanismo de terminacion. | https://doi.org/10.5281/zenodo.21509581
FAB108_17 | FABEST | 42CrMo4+QT | FAB108 | Fretting | Fretting specimens | 0 | 231.1 | 125 | 258525 | finished |  | ESTADO_INDETERMINADO | OTRAS_CONDICIONES | EXCLUIDO_O_REVISION | Estado de ensayo sin descripcion concluyente del mecanismo de terminacion. | https://doi.org/10.5281/zenodo.21509581
FAB108_1 | FABEST | 42CrMo4+QT | FAB108 | Fretting | Fretting specimens | 0 | 219.3 | 125 | 279783 | finished |  | ESTADO_INDETERMINADO | OTRAS_CONDICIONES | EXCLUIDO_O_REVISION | Estado de ensayo sin descripcion concluyente del mecanismo de terminacion. | https://doi.org/10.5281/zenodo.21509581
FAB108_11 | FABEST | 42CrMo4+QT | FAB108 | Fretting | Fretting specimens | 0 | 197.4 | 125 | 418194 | finished |  | ESTADO_INDETERMINADO | OTRAS_CONDICIONES | EXCLUIDO_O_REVISION | Estado de ensayo sin descripcion concluyente del mecanismo de terminacion. | https://doi.org/10.5281/zenodo.21509581
FAB108_29 | FABEST | 42CrMo4+QT | FAB108 | Fretting | Fretting specimens | 0 | 188.4 | 125 | 577783 | finished |  | ESTADO_INDETERMINADO | OTRAS_CONDICIONES | EXCLUIDO_O_REVISION | Estado de ensayo sin descripcion concluyente del mecanismo de terminacion. | https://doi.org/10.5281/zenodo.21509581
FAB108_30 | FABEST | 42CrMo4+QT | FAB108 | Fretting | Fretting specimens | 0 | 177.8 | 125 | 10000000 | interrupted |  | CENSURA_CONFIRMABLE | OTRAS_CONDICIONES | EXCLUIDO_O_REVISION | Estado interrupted y ciclos registrados; verificar criterio de fin del ensayo. | https://doi.org/10.5281/zenodo.21509581
FAB108_27 | FABEST | 42CrMo4+QT | FAB108 | Fretting | Fretting specimens | 0 | 164.4 | 125 | 10000000 | interrupted |  | CENSURA_CONFIRMABLE | OTRAS_CONDICIONES | EXCLUIDO_O_REVISION | Estado interrupted y ciclos registrados; verificar criterio de fin del ensayo. | https://doi.org/10.5281/zenodo.21509581
FAB108_4 | FABEST | 42CrMo4+QT | FAB108 | Fretting | Fretting specimens | 0 | 153.5 | 125 | 10000000 | interrupted |  | CENSURA_CONFIRMABLE | OTRAS_CONDICIONES | EXCLUIDO_O_REVISION | Estado interrupted y ciclos registrados; verificar criterio de fin del ensayo. | https://doi.org/10.5281/zenodo.21509581
FAB110_12 | FABEST | 42CrMo4+QT | FAB110 | Axial | Unnotched hourglass bar | -1 | 750 | 13 | 10068 | finished |  | ESTADO_INDETERMINADO | ELEGIBLE_CONDICIONES | EXCLUIDO_O_REVISION | Estado de ensayo sin descripcion concluyente del mecanismo de terminacion. | https://doi.org/10.5281/zenodo.21509581
FAB110_28 | FABEST | 42CrMo4+QT | FAB110 | Axial | Unnotched hourglass bar | -1 | 750 | 13 | 10146 | finished |  | ESTADO_INDETERMINADO | ELEGIBLE_CONDICIONES | EXCLUIDO_O_REVISION | Estado de ensayo sin descripcion concluyente del mecanismo de terminacion. | https://doi.org/10.5281/zenodo.21509581
FAB110_27 | FABEST | 42CrMo4+QT | FAB110 | Axial | Unnotched hourglass bar | -1 | 700 | 13 | 30644 | finished |  | ESTADO_INDETERMINADO | ELEGIBLE_CONDICIONES | EXCLUIDO_O_REVISION | Estado de ensayo sin descripcion concluyente del mecanismo de terminacion. | https://doi.org/10.5281/zenodo.21509581
FAB110_24B | FABEST | 42CrMo4+QT | FAB110 | Axial | Unnotched hourglass bar | -1 | 700 | 13 | 41324 | finished | too low stress increase from previous step | ESTADO_INDETERMINADO | ELEGIBLE_CONDICIONES | EXCLUIDO_O_REVISION | Estado de ensayo sin descripcion concluyente del mecanismo de terminacion. | https://doi.org/10.5281/zenodo.21509581
FAB110_1 | FABEST | 42CrMo4+QT | FAB110 | Axial | Unnotched hourglass bar | -1 | 650 | 13 | 55650 | finished |  | ESTADO_INDETERMINADO | ELEGIBLE_CONDICIONES | EXCLUIDO_O_REVISION | Estado de ensayo sin descripcion concluyente del mecanismo de terminacion. | https://doi.org/10.5281/zenodo.21509581
FAB110_39 | FABEST | 42CrMo4+QT | FAB110 | Axial | Unnotched hourglass bar | -1 | 600 | 13 | 60172 | finished |  | ESTADO_INDETERMINADO | ELEGIBLE_CONDICIONES | EXCLUIDO_O_REVISION | Estado de ensayo sin descripcion concluyente del mecanismo de terminacion. | https://doi.org/10.5281/zenodo.21509581
FAB110_41 | FABEST | 42CrMo4+QT | FAB110 | Axial | Unnotched hourglass bar | -1 | 600 | 13 | 65432 | finished |  | ESTADO_INDETERMINADO | ELEGIBLE_CONDICIONES | EXCLUIDO_O_REVISION | Estado de ensayo sin descripcion concluyente del mecanismo de terminacion. | https://doi.org/10.5281/zenodo.21509581
FAB110_52 | FABEST | 42CrMo4+QT | FAB110 | Axial | Unnotched hourglass bar | -1 | 575 | 13 | 100400 | finished |  | ESTADO_INDETERMINADO | ELEGIBLE_CONDICIONES | EXCLUIDO_O_REVISION | Estado de ensayo sin descripcion concluyente del mecanismo de terminacion. | https://doi.org/10.5281/zenodo.21509581
FAB110_47 | FABEST | 42CrMo4+QT | FAB110 | Axial | Unnotched hourglass bar | -1 | 550 | 13 | 114589 | finished |  | ESTADO_INDETERMINADO | ELEGIBLE_CONDICIONES | EXCLUIDO_O_REVISION | Estado de ensayo sin descripcion concluyente del mecanismo de terminacion. | https://doi.org/10.5281/zenodo.21509581
FAB110_11 | FABEST | 42CrMo4+QT | FAB110 | Axial | Unnotched hourglass bar | -1 | 550 | 13 | 158633 | finished |  | ESTADO_INDETERMINADO | ELEGIBLE_CONDICIONES | EXCLUIDO_O_REVISION | Estado de ensayo sin descripcion concluyente del mecanismo de terminacion. | https://doi.org/10.5281/zenodo.21509581
FAB110_36 | FABEST | 42CrMo4+QT | FAB110 | Axial | Unnotched hourglass bar | -1 | 560 | 13 | 185610 | finished |  | ESTADO_INDETERMINADO | ELEGIBLE_CONDICIONES | EXCLUIDO_O_REVISION | Estado de ensayo sin descripcion concluyente del mecanismo de terminacion. | https://doi.org/10.5281/zenodo.21509581
FAB110_4 | FABEST | 42CrMo4+QT | FAB110 | Axial | Unnotched hourglass bar | -1 | 525 | 13 | 217739 | finished |  | ESTADO_INDETERMINADO | ELEGIBLE_CONDICIONES | EXCLUIDO_O_REVISION | Estado de ensayo sin descripcion concluyente del mecanismo de terminacion. | https://doi.org/10.5281/zenodo.21509581
FAB110_33C | FABEST | 42CrMo4+QT | FAB110 | Axial | Unnotched hourglass bar | -1 | 512 | 13 | 753473 | finished | too low stress increase from previous step | ESTADO_INDETERMINADO | ELEGIBLE_CONDICIONES | EXCLUIDO_O_REVISION | Estado de ensayo sin descripcion concluyente del mecanismo de terminacion. | https://doi.org/10.5281/zenodo.21509581
FAB111_2 | FABEST | 42CrMo4+QT | FAB111 | Axial | Unnotched hourglass bar | 0 | 600 | 16 | 19 | finished | mistake :-( | ESTADO_INDETERMINADO | OTRAS_CONDICIONES | EXCLUIDO_O_REVISION | Estado de ensayo sin descripcion concluyente del mecanismo de terminacion. | https://doi.org/10.5281/zenodo.21509581
FAB111_10 | FABEST | 42CrMo4+QT | FAB111 | Axial | Unnotched hourglass bar | 0 | 515 | 16 | 38160 | finished |  | ESTADO_INDETERMINADO | OTRAS_CONDICIONES | EXCLUIDO_O_REVISION | Estado de ensayo sin descripcion concluyente del mecanismo de terminacion. | https://doi.org/10.5281/zenodo.21509581
FAB111_34 | FABEST | 42CrMo4+QT | FAB111 | Axial | Unnotched hourglass bar | 0 | 500 | 16 | 42203 | finished |  | ESTADO_INDETERMINADO | OTRAS_CONDICIONES | EXCLUIDO_O_REVISION | Estado de ensayo sin descripcion concluyente del mecanismo de terminacion. | https://doi.org/10.5281/zenodo.21509581
FAB111_18 | FABEST | 42CrMo4+QT | FAB111 | Axial | Unnotched hourglass bar | 0 | 500 | 16 | 42930 | finished |  | ESTADO_INDETERMINADO | OTRAS_CONDICIONES | EXCLUIDO_O_REVISION | Estado de ensayo sin descripcion concluyente del mecanismo de terminacion. | https://doi.org/10.5281/zenodo.21509581
FAB111_51 | FABEST | 42CrMo4+QT | FAB111 | Axial | Unnotched hourglass bar | 0 | 485 | 16 | 61777 | finished |  | ESTADO_INDETERMINADO | OTRAS_CONDICIONES | EXCLUIDO_O_REVISION | Estado de ensayo sin descripcion concluyente del mecanismo de terminacion. | https://doi.org/10.5281/zenodo.21509581
FAB111_35 | FABEST | 42CrMo4+QT | FAB111 | Axial | Unnotched hourglass bar | 0 | 485 | 16 | 102511 | finished |  | ESTADO_INDETERMINADO | OTRAS_CONDICIONES | EXCLUIDO_O_REVISION | Estado de ensayo sin descripcion concluyente del mecanismo de terminacion. | https://doi.org/10.5281/zenodo.21509581
FAB111_29 | FABEST | 42CrMo4+QT | FAB111 | Axial | Unnotched hourglass bar | 0 | 450 | 16 | 138328 | finished |  | ESTADO_INDETERMINADO | OTRAS_CONDICIONES | EXCLUIDO_O_REVISION | Estado de ensayo sin descripcion concluyente del mecanismo de terminacion. | https://doi.org/10.5281/zenodo.21509581
FAB111_42 | FABEST | 42CrMo4+QT | FAB111 | Axial | Unnotched hourglass bar | 0 | 475 | 16 | 141603 | finished |  | ESTADO_INDETERMINADO | OTRAS_CONDICIONES | EXCLUIDO_O_REVISION | Estado de ensayo sin descripcion concluyente del mecanismo de terminacion. | https://doi.org/10.5281/zenodo.21509581
FAB111_30 | FABEST | 42CrMo4+QT | FAB111 | Axial | Unnotched hourglass bar | 0 | 440 | 16 | 171573 | finished |  | ESTADO_INDETERMINADO | OTRAS_CONDICIONES | EXCLUIDO_O_REVISION | Estado de ensayo sin descripcion concluyente del mecanismo de terminacion. | https://doi.org/10.5281/zenodo.21509581
FAB111_45 | FABEST | 42CrMo4+QT | FAB111 | Axial | Unnotched hourglass bar | 0 | 475 | 16 | 173808 | finished |  | ESTADO_INDETERMINADO | OTRAS_CONDICIONES | EXCLUIDO_O_REVISION | Estado de ensayo sin descripcion concluyente del mecanismo de terminacion. | https://doi.org/10.5281/zenodo.21509581
FAB111_20 | FABEST | 42CrMo4+QT | FAB111 | Axial | Unnotched hourglass bar | 0 | 419.6 | 16 | 1964523 | interrupted |  | CENSURA_CONFIRMABLE | OTRAS_CONDICIONES | EXCLUIDO_O_REVISION | Estado interrupted y ciclos registrados; verificar criterio de fin del ensayo. | https://doi.org/10.5281/zenodo.21509581
FAB111_49 | FABEST | 42CrMo4+QT | FAB111 | Axial | Unnotched hourglass bar | 0 | 450 | 16 | 2175861 | interrupted |  | CENSURA_CONFIRMABLE | OTRAS_CONDICIONES | EXCLUIDO_O_REVISION | Estado interrupted y ciclos registrados; verificar criterio de fin del ensayo. | https://doi.org/10.5281/zenodo.21509581
FAB111_56 | FABEST | 42CrMo4+QT | FAB111 | Axial | Unnotched hourglass bar | 0 | 425 | 16 | 7137087 | interrupted |  | CENSURA_CONFIRMABLE | OTRAS_CONDICIONES | EXCLUIDO_O_REVISION | Estado interrupted y ciclos registrados; verificar criterio de fin del ensayo. | https://doi.org/10.5281/zenodo.21509581
FAB112_7 | FABEST | 42CrMo4+QT | FAB112 | Axial | Unnotched hourglass bar | 0.3 | 360 | 20 | 156149 | finished |  | ESTADO_INDETERMINADO | OTRAS_CONDICIONES | EXCLUIDO_O_REVISION | Estado de ensayo sin descripcion concluyente del mecanismo de terminacion. | https://doi.org/10.5281/zenodo.21509581
FAB112_46 | FABEST | 42CrMo4+QT | FAB112 | Axial | Unnotched hourglass bar | 0.3 | 354 | 20 | 223770 | finished |  | ESTADO_INDETERMINADO | OTRAS_CONDICIONES | EXCLUIDO_O_REVISION | Estado de ensayo sin descripcion concluyente del mecanismo de terminacion. | https://doi.org/10.5281/zenodo.21509581
FAB112_6 | FABEST | 42CrMo4+QT | FAB112 | Axial | Unnotched hourglass bar | 0.3 | 360 | 20 | 257656 | finished |  | ESTADO_INDETERMINADO | OTRAS_CONDICIONES | EXCLUIDO_O_REVISION | Estado de ensayo sin descripcion concluyente del mecanismo de terminacion. | https://doi.org/10.5281/zenodo.21509581
FAB112_38 | FABEST | 42CrMo4+QT | FAB112 | Axial | Unnotched hourglass bar | 0.3 | 350 | 20 | 788823 | finished |  | ESTADO_INDETERMINADO | OTRAS_CONDICIONES | EXCLUIDO_O_REVISION | Estado de ensayo sin descripcion concluyente del mecanismo de terminacion. | https://doi.org/10.5281/zenodo.21509581
FAB112_19 | FABEST | 42CrMo4+QT | FAB112 | Axial | Unnotched hourglass bar | 0.3 | 340 | 20 | 1502308 | finished |  | ESTADO_INDETERMINADO | OTRAS_CONDICIONES | EXCLUIDO_O_REVISION | Estado de ensayo sin descripcion concluyente del mecanismo de terminacion. | https://doi.org/10.5281/zenodo.21509581
FAB112_54 | FABEST | 42CrMo4+QT | FAB112 | Axial | Unnotched hourglass bar | 0.3 | 354 | 20 | 1839930 | finished |  | ESTADO_INDETERMINADO | OTRAS_CONDICIONES | EXCLUIDO_O_REVISION | Estado de ensayo sin descripcion concluyente del mecanismo de terminacion. | https://doi.org/10.5281/zenodo.21509581
FAB112_40 | FABEST | 42CrMo4+QT | FAB112 | Axial | Unnotched hourglass bar | 0.3 | 360 | 20 | 3156184 | finished |  | ESTADO_INDETERMINADO | OTRAS_CONDICIONES | EXCLUIDO_O_REVISION | Estado de ensayo sin descripcion concluyente del mecanismo de terminacion. | https://doi.org/10.5281/zenodo.21509581
FAB112_17 | FABEST | 42CrMo4+QT | FAB112 | Axial | Unnotched hourglass bar | 0.3 | 345 | 20 | 4273063 | finished |  | ESTADO_INDETERMINADO | OTRAS_CONDICIONES | EXCLUIDO_O_REVISION | Estado de ensayo sin descripcion concluyente del mecanismo de terminacion. | https://doi.org/10.5281/zenodo.21509581
FAB112_13 | FABEST | 42CrMo4+QT | FAB112 | Axial | Unnotched hourglass bar | 0.3 | 346 | 20 | 5657738 | interrupted |  | CENSURA_CONFIRMABLE | OTRAS_CONDICIONES | EXCLUIDO_O_REVISION | Estado interrupted y ciclos registrados; verificar criterio de fin del ensayo. | https://doi.org/10.5281/zenodo.21509581
FAB113_21 | FABEST | 42CrMo4+QT | FAB113 | Axial | Unnotched hourglass bar | -2 | 725 | 10 | 21443 | finished |  | ESTADO_INDETERMINADO | OTRAS_CONDICIONES | EXCLUIDO_O_REVISION | Estado de ensayo sin descripcion concluyente del mecanismo de terminacion. | https://doi.org/10.5281/zenodo.21509581
FAB113_37 | FABEST | 42CrMo4+QT | FAB113 | Axial | Unnotched hourglass bar | -2 | 690 | 10 | 28392 | finished |  | ESTADO_INDETERMINADO | OTRAS_CONDICIONES | EXCLUIDO_O_REVISION | Estado de ensayo sin descripcion concluyente del mecanismo de terminacion. | https://doi.org/10.5281/zenodo.21509581
FAB113_43 | FABEST | 42CrMo4+QT | FAB113 | Axial | Unnotched hourglass bar | -2 | 690 | 10 | 36481 | finished |  | ESTADO_INDETERMINADO | OTRAS_CONDICIONES | EXCLUIDO_O_REVISION | Estado de ensayo sin descripcion concluyente del mecanismo de terminacion. | https://doi.org/10.5281/zenodo.21509581
FAB113_15 | FABEST | 42CrMo4+QT | FAB113 | Axial | Unnotched hourglass bar | -2 | 665 | 10 | 52184 | finished |  | ESTADO_INDETERMINADO | OTRAS_CONDICIONES | EXCLUIDO_O_REVISION | Estado de ensayo sin descripcion concluyente del mecanismo de terminacion. | https://doi.org/10.5281/zenodo.21509581
FAB113_44 | FABEST | 42CrMo4+QT | FAB113 | Axial | Unnotched hourglass bar | -2 | 650 | 10 | 74415 | finished |  | ESTADO_INDETERMINADO | OTRAS_CONDICIONES | EXCLUIDO_O_REVISION | Estado de ensayo sin descripcion concluyente del mecanismo de terminacion. | https://doi.org/10.5281/zenodo.21509581
FAB113_3 | FABEST | 42CrMo4+QT | FAB113 | Axial | Unnotched hourglass bar | -2 | 600 | 10 | 93913 | finished |  | ESTADO_INDETERMINADO | OTRAS_CONDICIONES | EXCLUIDO_O_REVISION | Estado de ensayo sin descripcion concluyente del mecanismo de terminacion. | https://doi.org/10.5281/zenodo.21509581
FAB113_32 | FABEST | 42CrMo4+QT | FAB113 | Axial | Unnotched hourglass bar | -2 | 600 | 10 | 94019 | finished |  | ESTADO_INDETERMINADO | OTRAS_CONDICIONES | EXCLUIDO_O_REVISION | Estado de ensayo sin descripcion concluyente del mecanismo de terminacion. | https://doi.org/10.5281/zenodo.21509581
FAB113_53 | FABEST | 42CrMo4+QT | FAB113 | Axial | Unnotched hourglass bar | -2 | 550 | 10 | 164221 | finished |  | ESTADO_INDETERMINADO | OTRAS_CONDICIONES | EXCLUIDO_O_REVISION | Estado de ensayo sin descripcion concluyente del mecanismo de terminacion. | https://doi.org/10.5281/zenodo.21509581
FAB113_8 | FABEST | 42CrMo4+QT | FAB113 | Axial | Unnotched hourglass bar | -2 | 555 | 10 | 220183 | finished |  | ESTADO_INDETERMINADO | OTRAS_CONDICIONES | EXCLUIDO_O_REVISION | Estado de ensayo sin descripcion concluyente del mecanismo de terminacion. | https://doi.org/10.5281/zenodo.21509581
FAB113_26 | FABEST | 42CrMo4+QT | FAB113 | Axial | Unnotched hourglass bar | -2 | 550 | 10 | 856904 | finished |  | ESTADO_INDETERMINADO | OTRAS_CONDICIONES | EXCLUIDO_O_REVISION | Estado de ensayo sin descripcion concluyente del mecanismo de terminacion. | https://doi.org/10.5281/zenodo.21509581
FAB114_9 | FABEST | 42CrMo4+QT | FAB114 | Axial | Unnotched hourglass bar | -5 | 705 | 10 | 11421 | finished | buckling? | ESTADO_INDETERMINADO | OTRAS_CONDICIONES | EXCLUIDO_O_REVISION | Estado de ensayo sin descripcion concluyente del mecanismo de terminacion. | https://doi.org/10.5281/zenodo.21509581
FAB114_50 | FABEST | 42CrMo4+QT | FAB114 | Axial | Unnotched hourglass bar | -5 | 705 | 10 | 12647 | finished | buckling? | ESTADO_INDETERMINADO | OTRAS_CONDICIONES | EXCLUIDO_O_REVISION | Estado de ensayo sin descripcion concluyente del mecanismo de terminacion. | https://doi.org/10.5281/zenodo.21509581
FAB114_5 | FABEST | 42CrMo4+QT | FAB114 | Axial | Unnotched hourglass bar | -5 | 675 | 10 | 29772 | finished | buckling? | ESTADO_INDETERMINADO | OTRAS_CONDICIONES | EXCLUIDO_O_REVISION | Estado de ensayo sin descripcion concluyente del mecanismo de terminacion. | https://doi.org/10.5281/zenodo.21509581
FAB114_22 | FABEST | 42CrMo4+QT | FAB114 | Axial | Unnotched hourglass bar | -5 | 675 | 10 | 62142 | finished |  | ESTADO_INDETERMINADO | OTRAS_CONDICIONES | EXCLUIDO_O_REVISION | Estado de ensayo sin descripcion concluyente del mecanismo de terminacion. | https://doi.org/10.5281/zenodo.21509581
FAB114_55 | FABEST | 42CrMo4+QT | FAB114 | Axial | Unnotched hourglass bar | -5 | 625 | 10 | 164923 | finished |  | ESTADO_INDETERMINADO | OTRAS_CONDICIONES | EXCLUIDO_O_REVISION | Estado de ensayo sin descripcion concluyente del mecanismo de terminacion. | https://doi.org/10.5281/zenodo.21509581
FAB114_48 | FABEST | 42CrMo4+QT | FAB114 | Axial | Unnotched hourglass bar | -5 | 600 | 10 | 249638 | finished |  | ESTADO_INDETERMINADO | OTRAS_CONDICIONES | EXCLUIDO_O_REVISION | Estado de ensayo sin descripcion concluyente del mecanismo de terminacion. | https://doi.org/10.5281/zenodo.21509581
FAB114_14 | FABEST | 42CrMo4+QT | FAB114 | Axial | Unnotched hourglass bar | -5 | 625 | 10 | 291838 | finished |  | ESTADO_INDETERMINADO | OTRAS_CONDICIONES | EXCLUIDO_O_REVISION | Estado de ensayo sin descripcion concluyente del mecanismo de terminacion. | https://doi.org/10.5281/zenodo.21509581
FAB114_16 | FABEST | 42CrMo4+QT | FAB114 | Axial | Unnotched hourglass bar | -5 | 600 | 10 | 293691 | finished |  | ESTADO_INDETERMINADO | OTRAS_CONDICIONES | EXCLUIDO_O_REVISION | Estado de ensayo sin descripcion concluyente del mecanismo de terminacion. | https://doi.org/10.5281/zenodo.21509581
FAB114_31 | FABEST | 42CrMo4+QT | FAB114 | Axial | Unnotched hourglass bar | -5 | 585 | 10 | 365677 | finished |  | ESTADO_INDETERMINADO | OTRAS_CONDICIONES | EXCLUIDO_O_REVISION | Estado de ensayo sin descripcion concluyente del mecanismo de terminacion. | https://doi.org/10.5281/zenodo.21509581
FAB114_23 | FABEST | 42CrMo4+QT | FAB114 | Axial | Unnotched hourglass bar | -5 | 585 | 10 | 425498 | finished |  | ESTADO_INDETERMINADO | OTRAS_CONDICIONES | EXCLUIDO_O_REVISION | Estado de ensayo sin descripcion concluyente del mecanismo de terminacion. | https://doi.org/10.5281/zenodo.21509581
FAB114_25 | FABEST | 42CrMo4+QT | FAB114 | Axial | Unnotched hourglass bar | -5 | 570 | 10 | 5007147 | interrupted |  | CENSURA_CONFIRMABLE | OTRAS_CONDICIONES | EXCLUIDO_O_REVISION | Estado interrupted y ciclos registrados; verificar criterio de fin del ensayo. | https://doi.org/10.5281/zenodo.21509581

## CURVAS_AUXILIARES
ID | Fuente | Material | Grupo | Tipo_carga | Geometria | R | Esfuerzo_MPa | Frecuencia_Hz | Ciclos | Estado_origen | Nota_origen | Clasificacion_auditada | Condicion | Decision | Justificacion | URL_fuente
FAB001_1E+3 | FABEST | 42CrMo4+QT | FAB001 | Axial | Unnotched hourglass bar | -1 | 832.5869 | 127 | 1000 |  |  | PUNTO_CURVA_NO_ENSAYO | ELEGIBLE_CONDICIONES | EXCLUIDO_O_REVISION | Identificador en notacion cientifica; estado/nota vacios. Serie auxiliar (verificar fuente). | https://doi.org/10.5281/zenodo.21509581
FAB001_2E+3 | FABEST | 42CrMo4+QT | FAB001 | Axial | Unnotched hourglass bar | -1 | 786.9842 | 127 | 2000 |  |  | PUNTO_CURVA_NO_ENSAYO | ELEGIBLE_CONDICIONES | EXCLUIDO_O_REVISION | Identificador en notacion cientifica; estado/nota vacios. Serie auxiliar (verificar fuente). | https://doi.org/10.5281/zenodo.21509581
FAB001_5E+3 | FABEST | 42CrMo4+QT | FAB001 | Axial | Unnotched hourglass bar | -1 | 730.5113 | 127 | 5000 |  |  | PUNTO_CURVA_NO_ENSAYO | ELEGIBLE_CONDICIONES | EXCLUIDO_O_REVISION | Identificador en notacion cientifica; estado/nota vacios. Serie auxiliar (verificar fuente). | https://doi.org/10.5281/zenodo.21509581
FAB001_1E+4 | FABEST | 42CrMo4+QT | FAB001 | Axial | Unnotched hourglass bar | -1 | 690.4995 | 127 | 10000 |  |  | PUNTO_CURVA_NO_ENSAYO | ELEGIBLE_CONDICIONES | EXCLUIDO_O_REVISION | Identificador en notacion cientifica; estado/nota vacios. Serie auxiliar (verificar fuente). | https://doi.org/10.5281/zenodo.21509581
FAB001_2E+4 | FABEST | 42CrMo4+QT | FAB001 | Axial | Unnotched hourglass bar | -1 | 652.6793 | 127 | 20000 |  |  | PUNTO_CURVA_NO_ENSAYO | ELEGIBLE_CONDICIONES | EXCLUIDO_O_REVISION | Identificador en notacion cientifica; estado/nota vacios. Serie auxiliar (verificar fuente). | https://doi.org/10.5281/zenodo.21509581
FAB001_5E+4 | FABEST | 42CrMo4+QT | FAB001 | Axial | Unnotched hourglass bar | -1 | 605.8439 | 127 | 50000 |  |  | PUNTO_CURVA_NO_ENSAYO | ELEGIBLE_CONDICIONES | EXCLUIDO_O_REVISION | Identificador en notacion cientifica; estado/nota vacios. Serie auxiliar (verificar fuente). | https://doi.org/10.5281/zenodo.21509581
FAB001_1E+5 | FABEST | 42CrMo4+QT | FAB001 | Axial | Unnotched hourglass bar | -1 | 572.6604 | 127 | 100000 |  |  | PUNTO_CURVA_NO_ENSAYO | ELEGIBLE_CONDICIONES | EXCLUIDO_O_REVISION | Identificador en notacion cientifica; estado/nota vacios. Serie auxiliar (verificar fuente). | https://doi.org/10.5281/zenodo.21509581
FAB001_2E+5 | FABEST | 42CrMo4+QT | FAB001 | Axial | Unnotched hourglass bar | -1 | 541.2945 | 127 | 200000 |  |  | PUNTO_CURVA_NO_ENSAYO | ELEGIBLE_CONDICIONES | EXCLUIDO_O_REVISION | Identificador en notacion cientifica; estado/nota vacios. Serie auxiliar (verificar fuente). | https://doi.org/10.5281/zenodo.21509581
FAB001_5E+5 | FABEST | 42CrMo4+QT | FAB001 | Axial | Unnotched hourglass bar | -1 | 502.4519 | 127 | 500000 |  |  | PUNTO_CURVA_NO_ENSAYO | ELEGIBLE_CONDICIONES | EXCLUIDO_O_REVISION | Identificador en notacion cientifica; estado/nota vacios. Serie auxiliar (verificar fuente). | https://doi.org/10.5281/zenodo.21509581
FAB001_1E+6 | FABEST | 42CrMo4+QT | FAB001 | Axial | Unnotched hourglass bar | -1 | 474.9315 | 127 | 1000000 |  |  | PUNTO_CURVA_NO_ENSAYO | ELEGIBLE_CONDICIONES | EXCLUIDO_O_REVISION | Identificador en notacion cientifica; estado/nota vacios. Serie auxiliar (verificar fuente). | https://doi.org/10.5281/zenodo.21509581
FAB001_2E+6 | FABEST | 42CrMo4+QT | FAB001 | Axial | Unnotched hourglass bar | -1 | 448.9184 | 127 | 2000000 |  |  | PUNTO_CURVA_NO_ENSAYO | ELEGIBLE_CONDICIONES | EXCLUIDO_O_REVISION | Identificador en notacion cientifica; estado/nota vacios. Serie auxiliar (verificar fuente). | https://doi.org/10.5281/zenodo.21509581
FAB001_5E+6 | FABEST | 42CrMo4+QT | FAB001 | Axial | Unnotched hourglass bar | -1 | 416.7046 | 127 | 5000000 |  |  | PUNTO_CURVA_NO_ENSAYO | ELEGIBLE_CONDICIONES | EXCLUIDO_O_REVISION | Identificador en notacion cientifica; estado/nota vacios. Serie auxiliar (verificar fuente). | https://doi.org/10.5281/zenodo.21509581
FAB001_1E+7 | FABEST | 42CrMo4+QT | FAB001 | Axial | Unnotched hourglass bar | -1 | 393.8807 | 127 | 10000000 |  |  | PUNTO_CURVA_NO_ENSAYO | ELEGIBLE_CONDICIONES | EXCLUIDO_O_REVISION | Identificador en notacion cientifica; estado/nota vacios. Serie auxiliar (verificar fuente). | https://doi.org/10.5281/zenodo.21509581
FAB001_2E+7 | FABEST | 42CrMo4+QT | FAB001 | Axial | Unnotched hourglass bar | -1 | 372.307 | 127 | 20000000 |  |  | PUNTO_CURVA_NO_ENSAYO | ELEGIBLE_CONDICIONES | EXCLUIDO_O_REVISION | Identificador en notacion cientifica; estado/nota vacios. Serie auxiliar (verificar fuente). | https://doi.org/10.5281/zenodo.21509581
FAB001_5E+7 | FABEST | 42CrMo4+QT | FAB001 | Axial | Unnotched hourglass bar | -1 | 345.5907 | 127 | 50000000 |  |  | PUNTO_CURVA_NO_ENSAYO | ELEGIBLE_CONDICIONES | EXCLUIDO_O_REVISION | Identificador en notacion cientifica; estado/nota vacios. Serie auxiliar (verificar fuente). | https://doi.org/10.5281/zenodo.21509581
FAB001_1E+8 | FABEST | 42CrMo4+QT | FAB001 | Axial | Unnotched hourglass bar | -1 | 326.6619 | 127 | 100000000 |  |  | PUNTO_CURVA_NO_ENSAYO | ELEGIBLE_CONDICIONES | EXCLUIDO_O_REVISION | Identificador en notacion cientifica; estado/nota vacios. Serie auxiliar (verificar fuente). | https://doi.org/10.5281/zenodo.21509581
FAB001_1E+3 | FABEST | 42CrMo4+QT | FAB001 | Axial | Unnotched hourglass bar | -1 | 758.3088 | 127 | 1000 |  |  | PUNTO_CURVA_NO_ENSAYO | ELEGIBLE_CONDICIONES | EXCLUIDO_O_REVISION | Identificador en notacion cientifica; estado/nota vacios. Serie auxiliar (verificar fuente). | https://doi.org/10.5281/zenodo.21509581
FAB001_2E+3 | FABEST | 42CrMo4+QT | FAB001 | Axial | Unnotched hourglass bar | -1 | 750.4891 | 127 | 2000 |  |  | PUNTO_CURVA_NO_ENSAYO | ELEGIBLE_CONDICIONES | EXCLUIDO_O_REVISION | Identificador en notacion cientifica; estado/nota vacios. Serie auxiliar (verificar fuente). | https://doi.org/10.5281/zenodo.21509581
FAB001_5E+3 | FABEST | 42CrMo4+QT | FAB001 | Axial | Unnotched hourglass bar | -1 | 729.5825 | 127 | 5000 |  |  | PUNTO_CURVA_NO_ENSAYO | ELEGIBLE_CONDICIONES | EXCLUIDO_O_REVISION | Identificador en notacion cientifica; estado/nota vacios. Serie auxiliar (verificar fuente). | https://doi.org/10.5281/zenodo.21509581
FAB001_1E+4 | FABEST | 42CrMo4+QT | FAB001 | Axial | Unnotched hourglass bar | -1 | 701.4089 | 127 | 10000 |  |  | PUNTO_CURVA_NO_ENSAYO | ELEGIBLE_CONDICIONES | EXCLUIDO_O_REVISION | Identificador en notacion cientifica; estado/nota vacios. Serie auxiliar (verificar fuente). | https://doi.org/10.5281/zenodo.21509581
FAB001_2E+4 | FABEST | 42CrMo4+QT | FAB001 | Axial | Unnotched hourglass bar | -1 | 661.3684 | 127 | 20000 |  |  | PUNTO_CURVA_NO_ENSAYO | ELEGIBLE_CONDICIONES | EXCLUIDO_O_REVISION | Identificador en notacion cientifica; estado/nota vacios. Serie auxiliar (verificar fuente). | https://doi.org/10.5281/zenodo.21509581
FAB001_5E+4 | FABEST | 42CrMo4+QT | FAB001 | Axial | Unnotched hourglass bar | -1 | 599.911 | 127 | 50000 |  |  | PUNTO_CURVA_NO_ENSAYO | ELEGIBLE_CONDICIONES | EXCLUIDO_O_REVISION | Identificador en notacion cientifica; estado/nota vacios. Serie auxiliar (verificar fuente). | https://doi.org/10.5281/zenodo.21509581
FAB001_1E+5 | FABEST | 42CrMo4+QT | FAB001 | Axial | Unnotched hourglass bar | -1 | 559.5625 | 127 | 100000 |  |  | PUNTO_CURVA_NO_ENSAYO | ELEGIBLE_CONDICIONES | EXCLUIDO_O_REVISION | Identificador en notacion cientifica; estado/nota vacios. Serie auxiliar (verificar fuente). | https://doi.org/10.5281/zenodo.21509581
FAB001_2E+5 | FABEST | 42CrMo4+QT | FAB001 | Axial | Unnotched hourglass bar | -1 | 531.0198 | 127 | 200000 |  |  | PUNTO_CURVA_NO_ENSAYO | ELEGIBLE_CONDICIONES | EXCLUIDO_O_REVISION | Identificador en notacion cientifica; estado/nota vacios. Serie auxiliar (verificar fuente). | https://doi.org/10.5281/zenodo.21509581
FAB001_5E+5 | FABEST | 42CrMo4+QT | FAB001 | Axial | Unnotched hourglass bar | -1 | 509.7536 | 127 | 500000 |  |  | PUNTO_CURVA_NO_ENSAYO | ELEGIBLE_CONDICIONES | EXCLUIDO_O_REVISION | Identificador en notacion cientifica; estado/nota vacios. Serie auxiliar (verificar fuente). | https://doi.org/10.5281/zenodo.21509581
FAB001_1E+6 | FABEST | 42CrMo4+QT | FAB001 | Axial | Unnotched hourglass bar | -1 | 501.7798 | 127 | 1000000 |  |  | PUNTO_CURVA_NO_ENSAYO | ELEGIBLE_CONDICIONES | EXCLUIDO_O_REVISION | Identificador en notacion cientifica; estado/nota vacios. Serie auxiliar (verificar fuente). | https://doi.org/10.5281/zenodo.21509581
FAB001_2E+6 | FABEST | 42CrMo4+QT | FAB001 | Axial | Unnotched hourglass bar | -1 | 497.6031 | 127 | 2000000 |  |  | PUNTO_CURVA_NO_ENSAYO | ELEGIBLE_CONDICIONES | EXCLUIDO_O_REVISION | Identificador en notacion cientifica; estado/nota vacios. Serie auxiliar (verificar fuente). | https://doi.org/10.5281/zenodo.21509581
FAB001_5E+6 | FABEST | 42CrMo4+QT | FAB001 | Axial | Unnotched hourglass bar | -1 | 495.0328 | 127 | 5000000 |  |  | PUNTO_CURVA_NO_ENSAYO | ELEGIBLE_CONDICIONES | EXCLUIDO_O_REVISION | Identificador en notacion cientifica; estado/nota vacios. Serie auxiliar (verificar fuente). | https://doi.org/10.5281/zenodo.21509581
FAB001_1E+7 | FABEST | 42CrMo4+QT | FAB001 | Axial | Unnotched hourglass bar | -1 | 494.165 | 127 | 10000000 |  |  | PUNTO_CURVA_NO_ENSAYO | ELEGIBLE_CONDICIONES | EXCLUIDO_O_REVISION | Identificador en notacion cientifica; estado/nota vacios. Serie auxiliar (verificar fuente). | https://doi.org/10.5281/zenodo.21509581
FAB001_2E+7 | FABEST | 42CrMo4+QT | FAB001 | Axial | Unnotched hourglass bar | -1 | 493.729 | 127 | 20000000 |  |  | PUNTO_CURVA_NO_ENSAYO | ELEGIBLE_CONDICIONES | EXCLUIDO_O_REVISION | Identificador en notacion cientifica; estado/nota vacios. Serie auxiliar (verificar fuente). | https://doi.org/10.5281/zenodo.21509581
FAB001_5E+7 | FABEST | 42CrMo4+QT | FAB001 | Axial | Unnotched hourglass bar | -1 | 493.4667 | 127 | 50000000 |  |  | PUNTO_CURVA_NO_ENSAYO | ELEGIBLE_CONDICIONES | EXCLUIDO_O_REVISION | Identificador en notacion cientifica; estado/nota vacios. Serie auxiliar (verificar fuente). | https://doi.org/10.5281/zenodo.21509581
FAB001_1E+8 | FABEST | 42CrMo4+QT | FAB001 | Axial | Unnotched hourglass bar | -1 | 493.3791 | 127 | 100000000 |  |  | PUNTO_CURVA_NO_ENSAYO | ELEGIBLE_CONDICIONES | EXCLUIDO_O_REVISION | Identificador en notacion cientifica; estado/nota vacios. Serie auxiliar (verificar fuente). | https://doi.org/10.5281/zenodo.21509581
FAB001_1E+3 | FABEST | 42CrMo4+QT | FAB001 | Axial | Unnotched hourglass bar | -1 | 806.7137 | 127 | 1000 |  |  | PUNTO_CURVA_NO_ENSAYO | ELEGIBLE_CONDICIONES | EXCLUIDO_O_REVISION | Identificador en notacion cientifica; estado/nota vacios. Serie auxiliar (verificar fuente). | https://doi.org/10.5281/zenodo.21509581
FAB001_2E+3 | FABEST | 42CrMo4+QT | FAB001 | Axial | Unnotched hourglass bar | -1 | 772.2917 | 127 | 2000 |  |  | PUNTO_CURVA_NO_ENSAYO | ELEGIBLE_CONDICIONES | EXCLUIDO_O_REVISION | Identificador en notacion cientifica; estado/nota vacios. Serie auxiliar (verificar fuente). | https://doi.org/10.5281/zenodo.21509581
FAB001_5E+3 | FABEST | 42CrMo4+QT | FAB001 | Axial | Unnotched hourglass bar | -1 | 726.7883 | 127 | 5000 |  |  | PUNTO_CURVA_NO_ENSAYO | ELEGIBLE_CONDICIONES | EXCLUIDO_O_REVISION | Identificador en notacion cientifica; estado/nota vacios. Serie auxiliar (verificar fuente). | https://doi.org/10.5281/zenodo.21509581
FAB001_1E+4 | FABEST | 42CrMo4+QT | FAB001 | Axial | Unnotched hourglass bar | -1 | 692.3664 | 127 | 10000 |  |  | PUNTO_CURVA_NO_ENSAYO | ELEGIBLE_CONDICIONES | EXCLUIDO_O_REVISION | Identificador en notacion cientifica; estado/nota vacios. Serie auxiliar (verificar fuente). | https://doi.org/10.5281/zenodo.21509581
FAB001_2E+4 | FABEST | 42CrMo4+QT | FAB001 | Axial | Unnotched hourglass bar | -1 | 657.9444 | 127 | 20000 |  |  | PUNTO_CURVA_NO_ENSAYO | ELEGIBLE_CONDICIONES | EXCLUIDO_O_REVISION | Identificador en notacion cientifica; estado/nota vacios. Serie auxiliar (verificar fuente). | https://doi.org/10.5281/zenodo.21509581
FAB001_5E+4 | FABEST | 42CrMo4+QT | FAB001 | Axial | Unnotched hourglass bar | -1 | 612.441 | 127 | 50000 |  |  | PUNTO_CURVA_NO_ENSAYO | ELEGIBLE_CONDICIONES | EXCLUIDO_O_REVISION | Identificador en notacion cientifica; estado/nota vacios. Serie auxiliar (verificar fuente). | https://doi.org/10.5281/zenodo.21509581
FAB001_1E+5 | FABEST | 42CrMo4+QT | FAB001 | Axial | Unnotched hourglass bar | -1 | 578.0191 | 127 | 100000 |  |  | PUNTO_CURVA_NO_ENSAYO | ELEGIBLE_CONDICIONES | EXCLUIDO_O_REVISION | Identificador en notacion cientifica; estado/nota vacios. Serie auxiliar (verificar fuente). | https://doi.org/10.5281/zenodo.21509581
FAB001_2E+5 | FABEST | 42CrMo4+QT | FAB001 | Axial | Unnotched hourglass bar | -1 | 543.5971 | 127 | 200000 |  |  | PUNTO_CURVA_NO_ENSAYO | ELEGIBLE_CONDICIONES | EXCLUIDO_O_REVISION | Identificador en notacion cientifica; estado/nota vacios. Serie auxiliar (verificar fuente). | https://doi.org/10.5281/zenodo.21509581
FAB001_5E+5 | FABEST | 42CrMo4+QT | FAB001 | Axial | Unnotched hourglass bar | -1 | 498.0937 | 127 | 500000 |  |  | PUNTO_CURVA_NO_ENSAYO | ELEGIBLE_CONDICIONES | EXCLUIDO_O_REVISION | Identificador en notacion cientifica; estado/nota vacios. Serie auxiliar (verificar fuente). | https://doi.org/10.5281/zenodo.21509581
FAB001_1E+6 | FABEST | 42CrMo4+QT | FAB001 | Axial | Unnotched hourglass bar | -1 | 463.6718 | 127 | 1000000 |  |  | PUNTO_CURVA_NO_ENSAYO | ELEGIBLE_CONDICIONES | EXCLUIDO_O_REVISION | Identificador en notacion cientifica; estado/nota vacios. Serie auxiliar (verificar fuente). | https://doi.org/10.5281/zenodo.21509581
FAB001_2E+6 | FABEST | 42CrMo4+QT | FAB001 | Axial | Unnotched hourglass bar | -1 | 429.2498 | 127 | 2000000 |  |  | PUNTO_CURVA_NO_ENSAYO | ELEGIBLE_CONDICIONES | EXCLUIDO_O_REVISION | Identificador en notacion cientifica; estado/nota vacios. Serie auxiliar (verificar fuente). | https://doi.org/10.5281/zenodo.21509581
FAB001_5E+6 | FABEST | 42CrMo4+QT | FAB001 | Axial | Unnotched hourglass bar | -1 | 383.7464 | 127 | 5000000 |  |  | PUNTO_CURVA_NO_ENSAYO | ELEGIBLE_CONDICIONES | EXCLUIDO_O_REVISION | Identificador en notacion cientifica; estado/nota vacios. Serie auxiliar (verificar fuente). | https://doi.org/10.5281/zenodo.21509581
FAB001_1E+7 | FABEST | 42CrMo4+QT | FAB001 | Axial | Unnotched hourglass bar | -1 | 349.3245 | 127 | 10000000 |  |  | PUNTO_CURVA_NO_ENSAYO | ELEGIBLE_CONDICIONES | EXCLUIDO_O_REVISION | Identificador en notacion cientifica; estado/nota vacios. Serie auxiliar (verificar fuente). | https://doi.org/10.5281/zenodo.21509581
FAB001_2E+7 | FABEST | 42CrMo4+QT | FAB001 | Axial | Unnotched hourglass bar | -1 | 314.9025 | 127 | 20000000 |  |  | PUNTO_CURVA_NO_ENSAYO | ELEGIBLE_CONDICIONES | EXCLUIDO_O_REVISION | Identificador en notacion cientifica; estado/nota vacios. Serie auxiliar (verificar fuente). | https://doi.org/10.5281/zenodo.21509581
FAB001_5E+7 | FABEST | 42CrMo4+QT | FAB001 | Axial | Unnotched hourglass bar | -1 | 269.3992 | 127 | 50000000 |  |  | PUNTO_CURVA_NO_ENSAYO | ELEGIBLE_CONDICIONES | EXCLUIDO_O_REVISION | Identificador en notacion cientifica; estado/nota vacios. Serie auxiliar (verificar fuente). | https://doi.org/10.5281/zenodo.21509581
FAB001_1E+8 | FABEST | 42CrMo4+QT | FAB001 | Axial | Unnotched hourglass bar | -1 | 234.9772 | 127 | 100000000 |  |  | PUNTO_CURVA_NO_ENSAYO | ELEGIBLE_CONDICIONES | EXCLUIDO_O_REVISION | Identificador en notacion cientifica; estado/nota vacios. Serie auxiliar (verificar fuente). | https://doi.org/10.5281/zenodo.21509581
FAB002_1E+3 | FABEST | 42CrMo4+QT | FAB002 | Axial | Unnotched dog-bone bar | -1 | 699.2807 | 100 | 1000 |  |  | PUNTO_CURVA_NO_ENSAYO | ELEGIBLE_CONDICIONES | EXCLUIDO_O_REVISION | Identificador en notacion cientifica; estado/nota vacios. Serie auxiliar (verificar fuente). | https://doi.org/10.5281/zenodo.21509581
FAB002_2E+3 | FABEST | 42CrMo4+QT | FAB002 | Axial | Unnotched dog-bone bar | -1 | 674.0517 | 100 | 2000 |  |  | PUNTO_CURVA_NO_ENSAYO | ELEGIBLE_CONDICIONES | EXCLUIDO_O_REVISION | Identificador en notacion cientifica; estado/nota vacios. Serie auxiliar (verificar fuente). | https://doi.org/10.5281/zenodo.21509581
FAB002_5E+3 | FABEST | 42CrMo4+QT | FAB002 | Axial | Unnotched dog-bone bar | -1 | 642.0923 | 100 | 5000 |  |  | PUNTO_CURVA_NO_ENSAYO | ELEGIBLE_CONDICIONES | EXCLUIDO_O_REVISION | Identificador en notacion cientifica; estado/nota vacios. Serie auxiliar (verificar fuente). | https://doi.org/10.5281/zenodo.21509581
FAB002_1E+4 | FABEST | 42CrMo4+QT | FAB002 | Axial | Unnotched dog-bone bar | -1 | 618.9266 | 100 | 10000 |  |  | PUNTO_CURVA_NO_ENSAYO | ELEGIBLE_CONDICIONES | EXCLUIDO_O_REVISION | Identificador en notacion cientifica; estado/nota vacios. Serie auxiliar (verificar fuente). | https://doi.org/10.5281/zenodo.21509581
FAB002_2E+4 | FABEST | 42CrMo4+QT | FAB002 | Axial | Unnotched dog-bone bar | -1 | 596.5967 | 100 | 20000 |  |  | PUNTO_CURVA_NO_ENSAYO | ELEGIBLE_CONDICIONES | EXCLUIDO_O_REVISION | Identificador en notacion cientifica; estado/nota vacios. Serie auxiliar (verificar fuente). | https://doi.org/10.5281/zenodo.21509581
FAB002_5E+4 | FABEST | 42CrMo4+QT | FAB002 | Axial | Unnotched dog-bone bar | -1 | 568.3097 | 100 | 50000 |  |  | PUNTO_CURVA_NO_ENSAYO | ELEGIBLE_CONDICIONES | EXCLUIDO_O_REVISION | Identificador en notacion cientifica; estado/nota vacios. Serie auxiliar (verificar fuente). | https://doi.org/10.5281/zenodo.21509581
FAB002_1E+5 | FABEST | 42CrMo4+QT | FAB002 | Axial | Unnotched dog-bone bar | -1 | 547.8059 | 100 | 100000 |  |  | PUNTO_CURVA_NO_ENSAYO | ELEGIBLE_CONDICIONES | EXCLUIDO_O_REVISION | Identificador en notacion cientifica; estado/nota vacios. Serie auxiliar (verificar fuente). | https://doi.org/10.5281/zenodo.21509581
FAB002_2E+5 | FABEST | 42CrMo4+QT | FAB002 | Axial | Unnotched dog-bone bar | -1 | 528.0419 | 100 | 200000 |  |  | PUNTO_CURVA_NO_ENSAYO | ELEGIBLE_CONDICIONES | EXCLUIDO_O_REVISION | Identificador en notacion cientifica; estado/nota vacios. Serie auxiliar (verificar fuente). | https://doi.org/10.5281/zenodo.21509581
FAB002_5E+5 | FABEST | 42CrMo4+QT | FAB002 | Axial | Unnotched dog-bone bar | -1 | 503.0054 | 100 | 500000 |  |  | PUNTO_CURVA_NO_ENSAYO | ELEGIBLE_CONDICIONES | EXCLUIDO_O_REVISION | Identificador en notacion cientifica; estado/nota vacios. Serie auxiliar (verificar fuente). | https://doi.org/10.5281/zenodo.21509581
FAB002_1E+6 | FABEST | 42CrMo4+QT | FAB002 | Axial | Unnotched dog-bone bar | -1 | 484.8577 | 100 | 1000000 |  |  | PUNTO_CURVA_NO_ENSAYO | ELEGIBLE_CONDICIONES | EXCLUIDO_O_REVISION | Identificador en notacion cientifica; estado/nota vacios. Serie auxiliar (verificar fuente). | https://doi.org/10.5281/zenodo.21509581
FAB002_2E+6 | FABEST | 42CrMo4+QT | FAB002 | Axial | Unnotched dog-bone bar | -1 | 467.3648 | 100 | 2000000 |  |  | PUNTO_CURVA_NO_ENSAYO | ELEGIBLE_CONDICIONES | EXCLUIDO_O_REVISION | Identificador en notacion cientifica; estado/nota vacios. Serie auxiliar (verificar fuente). | https://doi.org/10.5281/zenodo.21509581
FAB002_5E+6 | FABEST | 42CrMo4+QT | FAB002 | Axial | Unnotched dog-bone bar | -1 | 445.2052 | 100 | 5000000 |  |  | PUNTO_CURVA_NO_ENSAYO | ELEGIBLE_CONDICIONES | EXCLUIDO_O_REVISION | Identificador en notacion cientifica; estado/nota vacios. Serie auxiliar (verificar fuente). | https://doi.org/10.5281/zenodo.21509581
FAB002_1E+7 | FABEST | 42CrMo4+QT | FAB002 | Axial | Unnotched dog-bone bar | -1 | 429.1429 | 100 | 10000000 |  |  | PUNTO_CURVA_NO_ENSAYO | ELEGIBLE_CONDICIONES | EXCLUIDO_O_REVISION | Identificador en notacion cientifica; estado/nota vacios. Serie auxiliar (verificar fuente). | https://doi.org/10.5281/zenodo.21509581
FAB002_2E+7 | FABEST | 42CrMo4+QT | FAB002 | Axial | Unnotched dog-bone bar | -1 | 413.6601 | 100 | 20000000 |  |  | PUNTO_CURVA_NO_ENSAYO | ELEGIBLE_CONDICIONES | EXCLUIDO_O_REVISION | Identificador en notacion cientifica; estado/nota vacios. Serie auxiliar (verificar fuente). | https://doi.org/10.5281/zenodo.21509581
FAB002_5E+7 | FABEST | 42CrMo4+QT | FAB002 | Axial | Unnotched dog-bone bar | -1 | 394.0468 | 100 | 50000000 |  |  | PUNTO_CURVA_NO_ENSAYO | ELEGIBLE_CONDICIONES | EXCLUIDO_O_REVISION | Identificador en notacion cientifica; estado/nota vacios. Serie auxiliar (verificar fuente). | https://doi.org/10.5281/zenodo.21509581
FAB002_1E+8 | FABEST | 42CrMo4+QT | FAB002 | Axial | Unnotched dog-bone bar | -1 | 379.8302 | 100 | 100000000 |  |  | PUNTO_CURVA_NO_ENSAYO | ELEGIBLE_CONDICIONES | EXCLUIDO_O_REVISION | Identificador en notacion cientifica; estado/nota vacios. Serie auxiliar (verificar fuente). | https://doi.org/10.5281/zenodo.21509581
FAB002_1E+3 | FABEST | 42CrMo4+QT | FAB002 | Axial | Unnotched dog-bone bar | -1 | 675.0874 | 100 | 1000 |  |  | PUNTO_CURVA_NO_ENSAYO | ELEGIBLE_CONDICIONES | EXCLUIDO_O_REVISION | Identificador en notacion cientifica; estado/nota vacios. Serie auxiliar (verificar fuente). | https://doi.org/10.5281/zenodo.21509581
FAB002_2E+3 | FABEST | 42CrMo4+QT | FAB002 | Axial | Unnotched dog-bone bar | -1 | 664.1413 | 100 | 2000 |  |  | PUNTO_CURVA_NO_ENSAYO | ELEGIBLE_CONDICIONES | EXCLUIDO_O_REVISION | Identificador en notacion cientifica; estado/nota vacios. Serie auxiliar (verificar fuente). | https://doi.org/10.5281/zenodo.21509581
FAB002_5E+3 | FABEST | 42CrMo4+QT | FAB002 | Axial | Unnotched dog-bone bar | -1 | 642.414 | 100 | 5000 |  |  | PUNTO_CURVA_NO_ENSAYO | ELEGIBLE_CONDICIONES | EXCLUIDO_O_REVISION | Identificador en notacion cientifica; estado/nota vacios. Serie auxiliar (verificar fuente). | https://doi.org/10.5281/zenodo.21509581
FAB002_1E+4 | FABEST | 42CrMo4+QT | FAB002 | Axial | Unnotched dog-bone bar | -1 | 621.4238 | 100 | 10000 |  |  | PUNTO_CURVA_NO_ENSAYO | ELEGIBLE_CONDICIONES | EXCLUIDO_O_REVISION | Identificador en notacion cientifica; estado/nota vacios. Serie auxiliar (verificar fuente). | https://doi.org/10.5281/zenodo.21509581
FAB002_2E+4 | FABEST | 42CrMo4+QT | FAB002 | Axial | Unnotched dog-bone bar | -1 | 598.2418 | 100 | 20000 |  |  | PUNTO_CURVA_NO_ENSAYO | ELEGIBLE_CONDICIONES | EXCLUIDO_O_REVISION | Identificador en notacion cientifica; estado/nota vacios. Serie auxiliar (verificar fuente). | https://doi.org/10.5281/zenodo.21509581
FAB002_5E+4 | FABEST | 42CrMo4+QT | FAB002 | Axial | Unnotched dog-bone bar | -1 | 566.8467 | 100 | 50000 |  |  | PUNTO_CURVA_NO_ENSAYO | ELEGIBLE_CONDICIONES | EXCLUIDO_O_REVISION | Identificador en notacion cientifica; estado/nota vacios. Serie auxiliar (verificar fuente). | https://doi.org/10.5281/zenodo.21509581
FAB002_1E+5 | FABEST | 42CrMo4+QT | FAB002 | Axial | Unnotched dog-bone bar | -1 | 544.0455 | 100 | 100000 |  |  | PUNTO_CURVA_NO_ENSAYO | ELEGIBLE_CONDICIONES | EXCLUIDO_O_REVISION | Identificador en notacion cientifica; estado/nota vacios. Serie auxiliar (verificar fuente). | https://doi.org/10.5281/zenodo.21509581
FAB002_2E+5 | FABEST | 42CrMo4+QT | FAB002 | Axial | Unnotched dog-bone bar | -1 | 523.1259 | 100 | 200000 |  |  | PUNTO_CURVA_NO_ENSAYO | ELEGIBLE_CONDICIONES | EXCLUIDO_O_REVISION | Identificador en notacion cientifica; estado/nota vacios. Serie auxiliar (verificar fuente). | https://doi.org/10.5281/zenodo.21509581
FAB002_5E+5 | FABEST | 42CrMo4+QT | FAB002 | Axial | Unnotched dog-bone bar | -1 | 499.9256 | 100 | 500000 |  |  | PUNTO_CURVA_NO_ENSAYO | ELEGIBLE_CONDICIONES | EXCLUIDO_O_REVISION | Identificador en notacion cientifica; estado/nota vacios. Serie auxiliar (verificar fuente). | https://doi.org/10.5281/zenodo.21509581
FAB002_1E+6 | FABEST | 42CrMo4+QT | FAB002 | Axial | Unnotched dog-bone bar | -1 | 486.7389 | 100 | 1000000 |  |  | PUNTO_CURVA_NO_ENSAYO | ELEGIBLE_CONDICIONES | EXCLUIDO_O_REVISION | Identificador en notacion cientifica; estado/nota vacios. Serie auxiliar (verificar fuente). | https://doi.org/10.5281/zenodo.21509581
FAB002_2E+6 | FABEST | 42CrMo4+QT | FAB002 | Axial | Unnotched dog-bone bar | -1 | 477.5537 | 100 | 2000000 |  |  | PUNTO_CURVA_NO_ENSAYO | ELEGIBLE_CONDICIONES | EXCLUIDO_O_REVISION | Identificador en notacion cientifica; estado/nota vacios. Serie auxiliar (verificar fuente). | https://doi.org/10.5281/zenodo.21509581
FAB002_5E+6 | FABEST | 42CrMo4+QT | FAB002 | Axial | Unnotched dog-bone bar | -1 | 470.5234 | 100 | 5000000 |  |  | PUNTO_CURVA_NO_ENSAYO | ELEGIBLE_CONDICIONES | EXCLUIDO_O_REVISION | Identificador en notacion cientifica; estado/nota vacios. Serie auxiliar (verificar fuente). | https://doi.org/10.5281/zenodo.21509581
FAB002_1E+7 | FABEST | 42CrMo4+QT | FAB002 | Axial | Unnotched dog-bone bar | -1 | 467.8036 | 100 | 10000000 |  |  | PUNTO_CURVA_NO_ENSAYO | ELEGIBLE_CONDICIONES | EXCLUIDO_O_REVISION | Identificador en notacion cientifica; estado/nota vacios. Serie auxiliar (verificar fuente). | https://doi.org/10.5281/zenodo.21509581
FAB002_2E+7 | FABEST | 42CrMo4+QT | FAB002 | Axial | Unnotched dog-bone bar | -1 | 466.3542 | 100 | 20000000 |  |  | PUNTO_CURVA_NO_ENSAYO | ELEGIBLE_CONDICIONES | EXCLUIDO_O_REVISION | Identificador en notacion cientifica; estado/nota vacios. Serie auxiliar (verificar fuente). | https://doi.org/10.5281/zenodo.21509581
FAB002_5E+7 | FABEST | 42CrMo4+QT | FAB002 | Axial | Unnotched dog-bone bar | -1 | 465.4528 | 100 | 50000000 |  |  | PUNTO_CURVA_NO_ENSAYO | ELEGIBLE_CONDICIONES | EXCLUIDO_O_REVISION | Identificador en notacion cientifica; estado/nota vacios. Serie auxiliar (verificar fuente). | https://doi.org/10.5281/zenodo.21509581
FAB002_1E+8 | FABEST | 42CrMo4+QT | FAB002 | Axial | Unnotched dog-bone bar | -1 | 465.1467 | 100 | 100000000 |  |  | PUNTO_CURVA_NO_ENSAYO | ELEGIBLE_CONDICIONES | EXCLUIDO_O_REVISION | Identificador en notacion cientifica; estado/nota vacios. Serie auxiliar (verificar fuente). | https://doi.org/10.5281/zenodo.21509581
FAB002_1E+3 | FABEST | 42CrMo4+QT | FAB002 | Axial | Unnotched dog-bone bar | -1 | 687.3727 | 100 | 1000 |  |  | PUNTO_CURVA_NO_ENSAYO | ELEGIBLE_CONDICIONES | EXCLUIDO_O_REVISION | Identificador en notacion cientifica; estado/nota vacios. Serie auxiliar (verificar fuente). | https://doi.org/10.5281/zenodo.21509581
FAB002_2E+3 | FABEST | 42CrMo4+QT | FAB002 | Axial | Unnotched dog-bone bar | -1 | 666.811 | 100 | 2000 |  |  | PUNTO_CURVA_NO_ENSAYO | ELEGIBLE_CONDICIONES | EXCLUIDO_O_REVISION | Identificador en notacion cientifica; estado/nota vacios. Serie auxiliar (verificar fuente). | https://doi.org/10.5281/zenodo.21509581
FAB002_5E+3 | FABEST | 42CrMo4+QT | FAB002 | Axial | Unnotched dog-bone bar | -1 | 639.6301 | 100 | 5000 |  |  | PUNTO_CURVA_NO_ENSAYO | ELEGIBLE_CONDICIONES | EXCLUIDO_O_REVISION | Identificador en notacion cientifica; estado/nota vacios. Serie auxiliar (verificar fuente). | https://doi.org/10.5281/zenodo.21509581
FAB002_1E+4 | FABEST | 42CrMo4+QT | FAB002 | Axial | Unnotched dog-bone bar | -1 | 619.0685 | 100 | 10000 |  |  | PUNTO_CURVA_NO_ENSAYO | ELEGIBLE_CONDICIONES | EXCLUIDO_O_REVISION | Identificador en notacion cientifica; estado/nota vacios. Serie auxiliar (verificar fuente). | https://doi.org/10.5281/zenodo.21509581
FAB002_2E+4 | FABEST | 42CrMo4+QT | FAB002 | Axial | Unnotched dog-bone bar | -1 | 598.5068 | 100 | 20000 |  |  | PUNTO_CURVA_NO_ENSAYO | ELEGIBLE_CONDICIONES | EXCLUIDO_O_REVISION | Identificador en notacion cientifica; estado/nota vacios. Serie auxiliar (verificar fuente). | https://doi.org/10.5281/zenodo.21509581
FAB002_5E+4 | FABEST | 42CrMo4+QT | FAB002 | Axial | Unnotched dog-bone bar | -1 | 571.3259 | 100 | 50000 |  |  | PUNTO_CURVA_NO_ENSAYO | ELEGIBLE_CONDICIONES | EXCLUIDO_O_REVISION | Identificador en notacion cientifica; estado/nota vacios. Serie auxiliar (verificar fuente). | https://doi.org/10.5281/zenodo.21509581
FAB002_1E+5 | FABEST | 42CrMo4+QT | FAB002 | Axial | Unnotched dog-bone bar | -1 | 550.7643 | 100 | 100000 |  |  | PUNTO_CURVA_NO_ENSAYO | ELEGIBLE_CONDICIONES | EXCLUIDO_O_REVISION | Identificador en notacion cientifica; estado/nota vacios. Serie auxiliar (verificar fuente). | https://doi.org/10.5281/zenodo.21509581
FAB002_2E+5 | FABEST | 42CrMo4+QT | FAB002 | Axial | Unnotched dog-bone bar | -1 | 530.2026 | 100 | 200000 |  |  | PUNTO_CURVA_NO_ENSAYO | ELEGIBLE_CONDICIONES | EXCLUIDO_O_REVISION | Identificador en notacion cientifica; estado/nota vacios. Serie auxiliar (verificar fuente). | https://doi.org/10.5281/zenodo.21509581
FAB002_5E+5 | FABEST | 42CrMo4+QT | FAB002 | Axial | Unnotched dog-bone bar | -1 | 503.0217 | 100 | 500000 |  |  | PUNTO_CURVA_NO_ENSAYO | ELEGIBLE_CONDICIONES | EXCLUIDO_O_REVISION | Identificador en notacion cientifica; estado/nota vacios. Serie auxiliar (verificar fuente). | https://doi.org/10.5281/zenodo.21509581
FAB002_1E+6 | FABEST | 42CrMo4+QT | FAB002 | Axial | Unnotched dog-bone bar | -1 | 482.46 | 100 | 1000000 |  |  | PUNTO_CURVA_NO_ENSAYO | ELEGIBLE_CONDICIONES | EXCLUIDO_O_REVISION | Identificador en notacion cientifica; estado/nota vacios. Serie auxiliar (verificar fuente). | https://doi.org/10.5281/zenodo.21509581
FAB002_2E+6 | FABEST | 42CrMo4+QT | FAB002 | Axial | Unnotched dog-bone bar | -1 | 461.8984 | 100 | 2000000 |  |  | PUNTO_CURVA_NO_ENSAYO | ELEGIBLE_CONDICIONES | EXCLUIDO_O_REVISION | Identificador en notacion cientifica; estado/nota vacios. Serie auxiliar (verificar fuente). | https://doi.org/10.5281/zenodo.21509581
FAB002_5E+6 | FABEST | 42CrMo4+QT | FAB002 | Axial | Unnotched dog-bone bar | -1 | 434.7175 | 100 | 5000000 |  |  | PUNTO_CURVA_NO_ENSAYO | ELEGIBLE_CONDICIONES | EXCLUIDO_O_REVISION | Identificador en notacion cientifica; estado/nota vacios. Serie auxiliar (verificar fuente). | https://doi.org/10.5281/zenodo.21509581
FAB002_1E+7 | FABEST | 42CrMo4+QT | FAB002 | Axial | Unnotched dog-bone bar | -1 | 414.1558 | 100 | 10000000 |  |  | PUNTO_CURVA_NO_ENSAYO | ELEGIBLE_CONDICIONES | EXCLUIDO_O_REVISION | Identificador en notacion cientifica; estado/nota vacios. Serie auxiliar (verificar fuente). | https://doi.org/10.5281/zenodo.21509581
FAB002_2E+7 | FABEST | 42CrMo4+QT | FAB002 | Axial | Unnotched dog-bone bar | -1 | 393.5942 | 100 | 20000000 |  |  | PUNTO_CURVA_NO_ENSAYO | ELEGIBLE_CONDICIONES | EXCLUIDO_O_REVISION | Identificador en notacion cientifica; estado/nota vacios. Serie auxiliar (verificar fuente). | https://doi.org/10.5281/zenodo.21509581
FAB002_5E+7 | FABEST | 42CrMo4+QT | FAB002 | Axial | Unnotched dog-bone bar | -1 | 366.4133 | 100 | 50000000 |  |  | PUNTO_CURVA_NO_ENSAYO | ELEGIBLE_CONDICIONES | EXCLUIDO_O_REVISION | Identificador en notacion cientifica; estado/nota vacios. Serie auxiliar (verificar fuente). | https://doi.org/10.5281/zenodo.21509581
FAB002_1E+8 | FABEST | 42CrMo4+QT | FAB002 | Axial | Unnotched dog-bone bar | -1 | 345.8516 | 100 | 100000000 |  |  | PUNTO_CURVA_NO_ENSAYO | ELEGIBLE_CONDICIONES | EXCLUIDO_O_REVISION | Identificador en notacion cientifica; estado/nota vacios. Serie auxiliar (verificar fuente). | https://doi.org/10.5281/zenodo.21509581
FAB003_1E+3 | FABEST | 42CrMo4+QT | FAB003 | Axial | Unnotched hourglass bar | -1 | 735.126 | 160 | 1000 |  |  | PUNTO_CURVA_NO_ENSAYO | ELEGIBLE_CONDICIONES | EXCLUIDO_O_REVISION | Identificador en notacion cientifica; estado/nota vacios. Serie auxiliar (verificar fuente). | https://doi.org/10.5281/zenodo.21509581
FAB003_2E+3 | FABEST | 42CrMo4+QT | FAB003 | Axial | Unnotched hourglass bar | -1 | 706.7271 | 160 | 2000 |  |  | PUNTO_CURVA_NO_ENSAYO | ELEGIBLE_CONDICIONES | EXCLUIDO_O_REVISION | Identificador en notacion cientifica; estado/nota vacios. Serie auxiliar (verificar fuente). | https://doi.org/10.5281/zenodo.21509581
FAB003_5E+3 | FABEST | 42CrMo4+QT | FAB003 | Axial | Unnotched hourglass bar | -1 | 670.8626 | 160 | 5000 |  |  | PUNTO_CURVA_NO_ENSAYO | ELEGIBLE_CONDICIONES | EXCLUIDO_O_REVISION | Identificador en notacion cientifica; estado/nota vacios. Serie auxiliar (verificar fuente). | https://doi.org/10.5281/zenodo.21509581
FAB003_1E+4 | FABEST | 42CrMo4+QT | FAB003 | Axial | Unnotched hourglass bar | -1 | 644.9463 | 160 | 10000 |  |  | PUNTO_CURVA_NO_ENSAYO | ELEGIBLE_CONDICIONES | EXCLUIDO_O_REVISION | Identificador en notacion cientifica; estado/nota vacios. Serie auxiliar (verificar fuente). | https://doi.org/10.5281/zenodo.21509581
FAB003_2E+4 | FABEST | 42CrMo4+QT | FAB003 | Axial | Unnotched hourglass bar | -1 | 620.0312 | 160 | 20000 |  |  | PUNTO_CURVA_NO_ENSAYO | ELEGIBLE_CONDICIONES | EXCLUIDO_O_REVISION | Identificador en notacion cientifica; estado/nota vacios. Serie auxiliar (verificar fuente). | https://doi.org/10.5281/zenodo.21509581
FAB003_5E+4 | FABEST | 42CrMo4+QT | FAB003 | Axial | Unnotched hourglass bar | -1 | 588.5663 | 160 | 50000 |  |  | PUNTO_CURVA_NO_ENSAYO | ELEGIBLE_CONDICIONES | EXCLUIDO_O_REVISION | Identificador en notacion cientifica; estado/nota vacios. Serie auxiliar (verificar fuente). | https://doi.org/10.5281/zenodo.21509581
FAB003_1E+5 | FABEST | 42CrMo4+QT | FAB003 | Axial | Unnotched hourglass bar | -1 | 565.8292 | 160 | 100000 |  |  | PUNTO_CURVA_NO_ENSAYO | ELEGIBLE_CONDICIONES | EXCLUIDO_O_REVISION | Identificador en notacion cientifica; estado/nota vacios. Serie auxiliar (verificar fuente). | https://doi.org/10.5281/zenodo.21509581
FAB003_2E+5 | FABEST | 42CrMo4+QT | FAB003 | Axial | Unnotched hourglass bar | -1 | 543.9705 | 160 | 200000 |  |  | PUNTO_CURVA_NO_ENSAYO | ELEGIBLE_CONDICIONES | EXCLUIDO_O_REVISION | Identificador en notacion cientifica; estado/nota vacios. Serie auxiliar (verificar fuente). | https://doi.org/10.5281/zenodo.21509581
FAB003_5E+5 | FABEST | 42CrMo4+QT | FAB003 | Axial | Unnotched hourglass bar | -1 | 516.3654 | 160 | 500000 |  |  | PUNTO_CURVA_NO_ENSAYO | ELEGIBLE_CONDICIONES | EXCLUIDO_O_REVISION | Identificador en notacion cientifica; estado/nota vacios. Serie auxiliar (verificar fuente). | https://doi.org/10.5281/zenodo.21509581
FAB003_1E+6 | FABEST | 42CrMo4+QT | FAB003 | Axial | Unnotched hourglass bar | -1 | 496.4176 | 160 | 1000000 |  |  | PUNTO_CURVA_NO_ENSAYO | ELEGIBLE_CONDICIONES | EXCLUIDO_O_REVISION | Identificador en notacion cientifica; estado/nota vacios. Serie auxiliar (verificar fuente). | https://doi.org/10.5281/zenodo.21509581
FAB003_2E+6 | FABEST | 42CrMo4+QT | FAB003 | Axial | Unnotched hourglass bar | -1 | 477.2403 | 160 | 2000000 |  |  | PUNTO_CURVA_NO_ENSAYO | ELEGIBLE_CONDICIONES | EXCLUIDO_O_REVISION | Identificador en notacion cientifica; estado/nota vacios. Serie auxiliar (verificar fuente). | https://doi.org/10.5281/zenodo.21509581
FAB003_5E+6 | FABEST | 42CrMo4+QT | FAB003 | Axial | Unnotched hourglass bar | -1 | 453.0217 | 160 | 5000000 |  |  | PUNTO_CURVA_NO_ENSAYO | ELEGIBLE_CONDICIONES | EXCLUIDO_O_REVISION | Identificador en notacion cientifica; estado/nota vacios. Serie auxiliar (verificar fuente). | https://doi.org/10.5281/zenodo.21509581
FAB003_1E+7 | FABEST | 42CrMo4+QT | FAB003 | Axial | Unnotched hourglass bar | -1 | 435.5209 | 160 | 10000000 |  |  | PUNTO_CURVA_NO_ENSAYO | ELEGIBLE_CONDICIONES | EXCLUIDO_O_REVISION | Identificador en notacion cientifica; estado/nota vacios. Serie auxiliar (verificar fuente). | https://doi.org/10.5281/zenodo.21509581
FAB003_2E+7 | FABEST | 42CrMo4+QT | FAB003 | Axial | Unnotched hourglass bar | -1 | 418.6961 | 160 | 20000000 |  |  | PUNTO_CURVA_NO_ENSAYO | ELEGIBLE_CONDICIONES | EXCLUIDO_O_REVISION | Identificador en notacion cientifica; estado/nota vacios. Serie auxiliar (verificar fuente). | https://doi.org/10.5281/zenodo.21509581
FAB003_5E+7 | FABEST | 42CrMo4+QT | FAB003 | Axial | Unnotched hourglass bar | -1 | 397.4484 | 160 | 50000000 |  |  | PUNTO_CURVA_NO_ENSAYO | ELEGIBLE_CONDICIONES | EXCLUIDO_O_REVISION | Identificador en notacion cientifica; estado/nota vacios. Serie auxiliar (verificar fuente). | https://doi.org/10.5281/zenodo.21509581
FAB003_1E+8 | FABEST | 42CrMo4+QT | FAB003 | Axial | Unnotched hourglass bar | -1 | 382.0945 | 160 | 100000000 |  |  | PUNTO_CURVA_NO_ENSAYO | ELEGIBLE_CONDICIONES | EXCLUIDO_O_REVISION | Identificador en notacion cientifica; estado/nota vacios. Serie auxiliar (verificar fuente). | https://doi.org/10.5281/zenodo.21509581
FAB003_1E+3 | FABEST | 42CrMo4+QT | FAB003 | Axial | Unnotched hourglass bar | -1 | 659.9338 | 160 | 1000 |  |  | PUNTO_CURVA_NO_ENSAYO | ELEGIBLE_CONDICIONES | EXCLUIDO_O_REVISION | Identificador en notacion cientifica; estado/nota vacios. Serie auxiliar (verificar fuente). | https://doi.org/10.5281/zenodo.21509581
FAB003_2E+3 | FABEST | 42CrMo4+QT | FAB003 | Axial | Unnotched hourglass bar | -1 | 658.1881 | 160 | 2000 |  |  | PUNTO_CURVA_NO_ENSAYO | ELEGIBLE_CONDICIONES | EXCLUIDO_O_REVISION | Identificador en notacion cientifica; estado/nota vacios. Serie auxiliar (verificar fuente). | https://doi.org/10.5281/zenodo.21509581
FAB003_5E+3 | FABEST | 42CrMo4+QT | FAB003 | Axial | Unnotched hourglass bar | -1 | 653.1632 | 160 | 5000 |  |  | PUNTO_CURVA_NO_ENSAYO | ELEGIBLE_CONDICIONES | EXCLUIDO_O_REVISION | Identificador en notacion cientifica; estado/nota vacios. Serie auxiliar (verificar fuente). | https://doi.org/10.5281/zenodo.21509581
FAB003_1E+4 | FABEST | 42CrMo4+QT | FAB003 | Axial | Unnotched hourglass bar | -1 | 645.4318 | 160 | 10000 |  |  | PUNTO_CURVA_NO_ENSAYO | ELEGIBLE_CONDICIONES | EXCLUIDO_O_REVISION | Identificador en notacion cientifica; estado/nota vacios. Serie auxiliar (verificar fuente). | https://doi.org/10.5281/zenodo.21509581
FAB003_2E+4 | FABEST | 42CrMo4+QT | FAB003 | Axial | Unnotched hourglass bar | -1 | 631.9877 | 160 | 20000 |  |  | PUNTO_CURVA_NO_ENSAYO | ELEGIBLE_CONDICIONES | EXCLUIDO_O_REVISION | Identificador en notacion cientifica; estado/nota vacios. Serie auxiliar (verificar fuente). | https://doi.org/10.5281/zenodo.21509581
FAB003_5E+4 | FABEST | 42CrMo4+QT | FAB003 | Axial | Unnotched hourglass bar | -1 | 602.6693 | 160 | 50000 |  |  | PUNTO_CURVA_NO_ENSAYO | ELEGIBLE_CONDICIONES | EXCLUIDO_O_REVISION | Identificador en notacion cientifica; estado/nota vacios. Serie auxiliar (verificar fuente). | https://doi.org/10.5281/zenodo.21509581
FAB003_1E+5 | FABEST | 42CrMo4+QT | FAB003 | Axial | Unnotched hourglass bar | -1 | 573.4524 | 160 | 100000 |  |  | PUNTO_CURVA_NO_ENSAYO | ELEGIBLE_CONDICIONES | EXCLUIDO_O_REVISION | Identificador en notacion cientifica; estado/nota vacios. Serie auxiliar (verificar fuente). | https://doi.org/10.5281/zenodo.21509581
FAB003_2E+5 | FABEST | 42CrMo4+QT | FAB003 | Axial | Unnotched hourglass bar | -1 | 544.0032 | 160 | 200000 |  |  | PUNTO_CURVA_NO_ENSAYO | ELEGIBLE_CONDICIONES | EXCLUIDO_O_REVISION | Identificador en notacion cientifica; estado/nota vacios. Serie auxiliar (verificar fuente). | https://doi.org/10.5281/zenodo.21509581
FAB003_5E+5 | FABEST | 42CrMo4+QT | FAB003 | Axial | Unnotched hourglass bar | -1 | 513.9331 | 160 | 500000 |  |  | PUNTO_CURVA_NO_ENSAYO | ELEGIBLE_CONDICIONES | EXCLUIDO_O_REVISION | Identificador en notacion cientifica; estado/nota vacios. Serie auxiliar (verificar fuente). | https://doi.org/10.5281/zenodo.21509581
FAB003_1E+6 | FABEST | 42CrMo4+QT | FAB003 | Axial | Unnotched hourglass bar | -1 | 499.9328 | 160 | 1000000 |  |  | PUNTO_CURVA_NO_ENSAYO | ELEGIBLE_CONDICIONES | EXCLUIDO_O_REVISION | Identificador en notacion cientifica; estado/nota vacios. Serie auxiliar (verificar fuente). | https://doi.org/10.5281/zenodo.21509581
FAB003_2E+6 | FABEST | 42CrMo4+QT | FAB003 | Axial | Unnotched hourglass bar | -1 | 491.8095 | 160 | 2000000 |  |  | PUNTO_CURVA_NO_ENSAYO | ELEGIBLE_CONDICIONES | EXCLUIDO_O_REVISION | Identificador en notacion cientifica; estado/nota vacios. Serie auxiliar (verificar fuente). | https://doi.org/10.5281/zenodo.21509581
FAB003_5E+6 | FABEST | 42CrMo4+QT | FAB003 | Axial | Unnotched hourglass bar | -1 | 486.4987 | 160 | 5000000 |  |  | PUNTO_CURVA_NO_ENSAYO | ELEGIBLE_CONDICIONES | EXCLUIDO_O_REVISION | Identificador en notacion cientifica; estado/nota vacios. Serie auxiliar (verificar fuente). | https://doi.org/10.5281/zenodo.21509581
FAB003_1E+7 | FABEST | 42CrMo4+QT | FAB003 | Axial | Unnotched hourglass bar | -1 | 484.6475 | 160 | 10000000 |  |  | PUNTO_CURVA_NO_ENSAYO | ELEGIBLE_CONDICIONES | EXCLUIDO_O_REVISION | Identificador en notacion cientifica; estado/nota vacios. Serie auxiliar (verificar fuente). | https://doi.org/10.5281/zenodo.21509581
FAB003_2E+7 | FABEST | 42CrMo4+QT | FAB003 | Axial | Unnotched hourglass bar | -1 | 483.7059 | 160 | 20000000 |  |  | PUNTO_CURVA_NO_ENSAYO | ELEGIBLE_CONDICIONES | EXCLUIDO_O_REVISION | Identificador en notacion cientifica; estado/nota vacios. Serie auxiliar (verificar fuente). | https://doi.org/10.5281/zenodo.21509581
FAB003_5E+7 | FABEST | 42CrMo4+QT | FAB003 | Axial | Unnotched hourglass bar | -1 | 483.1356 | 160 | 50000000 |  |  | PUNTO_CURVA_NO_ENSAYO | ELEGIBLE_CONDICIONES | EXCLUIDO_O_REVISION | Identificador en notacion cientifica; estado/nota vacios. Serie auxiliar (verificar fuente). | https://doi.org/10.5281/zenodo.21509581
FAB003_1E+8 | FABEST | 42CrMo4+QT | FAB003 | Axial | Unnotched hourglass bar | -1 | 482.9447 | 160 | 100000000 |  |  | PUNTO_CURVA_NO_ENSAYO | ELEGIBLE_CONDICIONES | EXCLUIDO_O_REVISION | Identificador en notacion cientifica; estado/nota vacios. Serie auxiliar (verificar fuente). | https://doi.org/10.5281/zenodo.21509581
FAB003_1E+3 | FABEST | 42CrMo4+QT | FAB003 | Axial | Unnotched hourglass bar | -1 | 718.568 | 160 | 1000 |  |  | PUNTO_CURVA_NO_ENSAYO | ELEGIBLE_CONDICIONES | EXCLUIDO_O_REVISION | Identificador en notacion cientifica; estado/nota vacios. Serie auxiliar (verificar fuente). | https://doi.org/10.5281/zenodo.21509581
FAB003_2E+3 | FABEST | 42CrMo4+QT | FAB003 | Axial | Unnotched hourglass bar | -1 | 696.0438 | 160 | 2000 |  |  | PUNTO_CURVA_NO_ENSAYO | ELEGIBLE_CONDICIONES | EXCLUIDO_O_REVISION | Identificador en notacion cientifica; estado/nota vacios. Serie auxiliar (verificar fuente). | https://doi.org/10.5281/zenodo.21509581
FAB003_5E+3 | FABEST | 42CrMo4+QT | FAB003 | Axial | Unnotched hourglass bar | -1 | 666.2686 | 160 | 5000 |  |  | PUNTO_CURVA_NO_ENSAYO | ELEGIBLE_CONDICIONES | EXCLUIDO_O_REVISION | Identificador en notacion cientifica; estado/nota vacios. Serie auxiliar (verificar fuente). | https://doi.org/10.5281/zenodo.21509581
FAB003_1E+4 | FABEST | 42CrMo4+QT | FAB003 | Axial | Unnotched hourglass bar | -1 | 643.7445 | 160 | 10000 |  |  | PUNTO_CURVA_NO_ENSAYO | ELEGIBLE_CONDICIONES | EXCLUIDO_O_REVISION | Identificador en notacion cientifica; estado/nota vacios. Serie auxiliar (verificar fuente). | https://doi.org/10.5281/zenodo.21509581
FAB003_2E+4 | FABEST | 42CrMo4+QT | FAB003 | Axial | Unnotched hourglass bar | -1 | 621.2203 | 160 | 20000 |  |  | PUNTO_CURVA_NO_ENSAYO | ELEGIBLE_CONDICIONES | EXCLUIDO_O_REVISION | Identificador en notacion cientifica; estado/nota vacios. Serie auxiliar (verificar fuente). | https://doi.org/10.5281/zenodo.21509581
FAB003_5E+4 | FABEST | 42CrMo4+QT | FAB003 | Axial | Unnotched hourglass bar | -1 | 591.4451 | 160 | 50000 |  |  | PUNTO_CURVA_NO_ENSAYO | ELEGIBLE_CONDICIONES | EXCLUIDO_O_REVISION | Identificador en notacion cientifica; estado/nota vacios. Serie auxiliar (verificar fuente). | https://doi.org/10.5281/zenodo.21509581
FAB003_1E+5 | FABEST | 42CrMo4+QT | FAB003 | Axial | Unnotched hourglass bar | -1 | 568.921 | 160 | 100000 |  |  | PUNTO_CURVA_NO_ENSAYO | ELEGIBLE_CONDICIONES | EXCLUIDO_O_REVISION | Identificador en notacion cientifica; estado/nota vacios. Serie auxiliar (verificar fuente). | https://doi.org/10.5281/zenodo.21509581
FAB003_2E+5 | FABEST | 42CrMo4+QT | FAB003 | Axial | Unnotched hourglass bar | -1 | 546.3969 | 160 | 200000 |  |  | PUNTO_CURVA_NO_ENSAYO | ELEGIBLE_CONDICIONES | EXCLUIDO_O_REVISION | Identificador en notacion cientifica; estado/nota vacios. Serie auxiliar (verificar fuente). | https://doi.org/10.5281/zenodo.21509581
FAB003_5E+5 | FABEST | 42CrMo4+QT | FAB003 | Axial | Unnotched hourglass bar | -1 | 516.6216 | 160 | 500000 |  |  | PUNTO_CURVA_NO_ENSAYO | ELEGIBLE_CONDICIONES | EXCLUIDO_O_REVISION | Identificador en notacion cientifica; estado/nota vacios. Serie auxiliar (verificar fuente). | https://doi.org/10.5281/zenodo.21509581
FAB003_1E+6 | FABEST | 42CrMo4+QT | FAB003 | Axial | Unnotched hourglass bar | -1 | 494.0975 | 160 | 1000000 |  |  | PUNTO_CURVA_NO_ENSAYO | ELEGIBLE_CONDICIONES | EXCLUIDO_O_REVISION | Identificador en notacion cientifica; estado/nota vacios. Serie auxiliar (verificar fuente). | https://doi.org/10.5281/zenodo.21509581
FAB003_2E+6 | FABEST | 42CrMo4+QT | FAB003 | Axial | Unnotched hourglass bar | -1 | 471.5734 | 160 | 2000000 |  |  | PUNTO_CURVA_NO_ENSAYO | ELEGIBLE_CONDICIONES | EXCLUIDO_O_REVISION | Identificador en notacion cientifica; estado/nota vacios. Serie auxiliar (verificar fuente). | https://doi.org/10.5281/zenodo.21509581
FAB003_5E+6 | FABEST | 42CrMo4+QT | FAB003 | Axial | Unnotched hourglass bar | -1 | 441.7981 | 160 | 5000000 |  |  | PUNTO_CURVA_NO_ENSAYO | ELEGIBLE_CONDICIONES | EXCLUIDO_O_REVISION | Identificador en notacion cientifica; estado/nota vacios. Serie auxiliar (verificar fuente). | https://doi.org/10.5281/zenodo.21509581
FAB003_1E+7 | FABEST | 42CrMo4+QT | FAB003 | Axial | Unnotched hourglass bar | -1 | 419.274 | 160 | 10000000 |  |  | PUNTO_CURVA_NO_ENSAYO | ELEGIBLE_CONDICIONES | EXCLUIDO_O_REVISION | Identificador en notacion cientifica; estado/nota vacios. Serie auxiliar (verificar fuente). | https://doi.org/10.5281/zenodo.21509581
FAB003_2E+7 | FABEST | 42CrMo4+QT | FAB003 | Axial | Unnotched hourglass bar | -1 | 396.7499 | 160 | 20000000 |  |  | PUNTO_CURVA_NO_ENSAYO | ELEGIBLE_CONDICIONES | EXCLUIDO_O_REVISION | Identificador en notacion cientifica; estado/nota vacios. Serie auxiliar (verificar fuente). | https://doi.org/10.5281/zenodo.21509581
FAB003_5E+7 | FABEST | 42CrMo4+QT | FAB003 | Axial | Unnotched hourglass bar | -1 | 366.9746 | 160 | 50000000 |  |  | PUNTO_CURVA_NO_ENSAYO | ELEGIBLE_CONDICIONES | EXCLUIDO_O_REVISION | Identificador en notacion cientifica; estado/nota vacios. Serie auxiliar (verificar fuente). | https://doi.org/10.5281/zenodo.21509581
FAB003_1E+8 | FABEST | 42CrMo4+QT | FAB003 | Axial | Unnotched hourglass bar | -1 | 344.4505 | 160 | 100000000 |  |  | PUNTO_CURVA_NO_ENSAYO | ELEGIBLE_CONDICIONES | EXCLUIDO_O_REVISION | Identificador en notacion cientifica; estado/nota vacios. Serie auxiliar (verificar fuente). | https://doi.org/10.5281/zenodo.21509581
FAB004_1E+3 | FABEST | 42CrMo4+QT | FAB004 | Axial | Unnotched dog-bone bar | -1 | 668.3207 | 130 | 1000 |  |  | PUNTO_CURVA_NO_ENSAYO | ELEGIBLE_CONDICIONES | EXCLUIDO_O_REVISION | Identificador en notacion cientifica; estado/nota vacios. Serie auxiliar (verificar fuente). | https://doi.org/10.5281/zenodo.21509581
FAB004_2E+3 | FABEST | 42CrMo4+QT | FAB004 | Axial | Unnotched dog-bone bar | -1 | 648.2282 | 130 | 2000 |  |  | PUNTO_CURVA_NO_ENSAYO | ELEGIBLE_CONDICIONES | EXCLUIDO_O_REVISION | Identificador en notacion cientifica; estado/nota vacios. Serie auxiliar (verificar fuente). | https://doi.org/10.5281/zenodo.21509581
FAB004_5E+3 | FABEST | 42CrMo4+QT | FAB004 | Axial | Unnotched dog-bone bar | -1 | 622.5914 | 130 | 5000 |  |  | PUNTO_CURVA_NO_ENSAYO | ELEGIBLE_CONDICIONES | EXCLUIDO_O_REVISION | Identificador en notacion cientifica; estado/nota vacios. Serie auxiliar (verificar fuente). | https://doi.org/10.5281/zenodo.21509581
FAB004_1E+4 | FABEST | 42CrMo4+QT | FAB004 | Axial | Unnotched dog-bone bar | -1 | 603.8737 | 130 | 10000 |  |  | PUNTO_CURVA_NO_ENSAYO | ELEGIBLE_CONDICIONES | EXCLUIDO_O_REVISION | Identificador en notacion cientifica; estado/nota vacios. Serie auxiliar (verificar fuente). | https://doi.org/10.5281/zenodo.21509581
FAB004_2E+4 | FABEST | 42CrMo4+QT | FAB004 | Axial | Unnotched dog-bone bar | -1 | 585.7188 | 130 | 20000 |  |  | PUNTO_CURVA_NO_ENSAYO | ELEGIBLE_CONDICIONES | EXCLUIDO_O_REVISION | Identificador en notacion cientifica; estado/nota vacios. Serie auxiliar (verificar fuente). | https://doi.org/10.5281/zenodo.21509581
FAB004_5E+4 | FABEST | 42CrMo4+QT | FAB004 | Axial | Unnotched dog-bone bar | -1 | 562.5542 | 130 | 50000 |  |  | PUNTO_CURVA_NO_ENSAYO | ELEGIBLE_CONDICIONES | EXCLUIDO_O_REVISION | Identificador en notacion cientifica; estado/nota vacios. Serie auxiliar (verificar fuente). | https://doi.org/10.5281/zenodo.21509581
FAB004_1E+5 | FABEST | 42CrMo4+QT | FAB004 | Axial | Unnotched dog-bone bar | -1 | 545.6415 | 130 | 100000 |  |  | PUNTO_CURVA_NO_ENSAYO | ELEGIBLE_CONDICIONES | EXCLUIDO_O_REVISION | Identificador en notacion cientifica; estado/nota vacios. Serie auxiliar (verificar fuente). | https://doi.org/10.5281/zenodo.21509581
FAB004_2E+5 | FABEST | 42CrMo4+QT | FAB004 | Axial | Unnotched dog-bone bar | -1 | 529.2373 | 130 | 200000 |  |  | PUNTO_CURVA_NO_ENSAYO | ELEGIBLE_CONDICIONES | EXCLUIDO_O_REVISION | Identificador en notacion cientifica; estado/nota vacios. Serie auxiliar (verificar fuente). | https://doi.org/10.5281/zenodo.21509581
FAB004_5E+5 | FABEST | 42CrMo4+QT | FAB004 | Axial | Unnotched dog-bone bar | -1 | 508.3065 | 130 | 500000 |  |  | PUNTO_CURVA_NO_ENSAYO | ELEGIBLE_CONDICIONES | EXCLUIDO_O_REVISION | Identificador en notacion cientifica; estado/nota vacios. Serie auxiliar (verificar fuente). | https://doi.org/10.5281/zenodo.21509581
FAB004_1E+6 | FABEST | 42CrMo4+QT | FAB004 | Axial | Unnotched dog-bone bar | -1 | 493.0247 | 130 | 1000000 |  |  | PUNTO_CURVA_NO_ENSAYO | ELEGIBLE_CONDICIONES | EXCLUIDO_O_REVISION | Identificador en notacion cientifica; estado/nota vacios. Serie auxiliar (verificar fuente). | https://doi.org/10.5281/zenodo.21509581
FAB004_2E+6 | FABEST | 42CrMo4+QT | FAB004 | Axial | Unnotched dog-bone bar | -1 | 478.2023 | 130 | 2000000 |  |  | PUNTO_CURVA_NO_ENSAYO | ELEGIBLE_CONDICIONES | EXCLUIDO_O_REVISION | Identificador en notacion cientifica; estado/nota vacios. Serie auxiliar (verificar fuente). | https://doi.org/10.5281/zenodo.21509581
FAB004_5E+6 | FABEST | 42CrMo4+QT | FAB004 | Axial | Unnotched dog-bone bar | -1 | 459.2899 | 130 | 5000000 |  |  | PUNTO_CURVA_NO_ENSAYO | ELEGIBLE_CONDICIONES | EXCLUIDO_O_REVISION | Identificador en notacion cientifica; estado/nota vacios. Serie auxiliar (verificar fuente). | https://doi.org/10.5281/zenodo.21509581
FAB004_1E+7 | FABEST | 42CrMo4+QT | FAB004 | Axial | Unnotched dog-bone bar | -1 | 445.4817 | 130 | 10000000 |  |  | PUNTO_CURVA_NO_ENSAYO | ELEGIBLE_CONDICIONES | EXCLUIDO_O_REVISION | Identificador en notacion cientifica; estado/nota vacios. Serie auxiliar (verificar fuente). | https://doi.org/10.5281/zenodo.21509581
FAB004_2E+7 | FABEST | 42CrMo4+QT | FAB004 | Axial | Unnotched dog-bone bar | -1 | 432.0887 | 130 | 20000000 |  |  | PUNTO_CURVA_NO_ENSAYO | ELEGIBLE_CONDICIONES | EXCLUIDO_O_REVISION | Identificador en notacion cientifica; estado/nota vacios. Serie auxiliar (verificar fuente). | https://doi.org/10.5281/zenodo.21509581
FAB004_5E+7 | FABEST | 42CrMo4+QT | FAB004 | Axial | Unnotched dog-bone bar | -1 | 415 | 130 | 50000000 |  |  | PUNTO_CURVA_NO_ENSAYO | ELEGIBLE_CONDICIONES | EXCLUIDO_O_REVISION | Identificador en notacion cientifica; estado/nota vacios. Serie auxiliar (verificar fuente). | https://doi.org/10.5281/zenodo.21509581
FAB004_1E+8 | FABEST | 42CrMo4+QT | FAB004 | Axial | Unnotched dog-bone bar | -1 | 402.5234 | 130 | 100000000 |  |  | PUNTO_CURVA_NO_ENSAYO | ELEGIBLE_CONDICIONES | EXCLUIDO_O_REVISION | Identificador en notacion cientifica; estado/nota vacios. Serie auxiliar (verificar fuente). | https://doi.org/10.5281/zenodo.21509581
FAB004_1E+3 | FABEST | 42CrMo4+QT | FAB004 | Axial | Unnotched dog-bone bar | -1 | 673.3415 | 130 | 1000 |  |  | PUNTO_CURVA_NO_ENSAYO | ELEGIBLE_CONDICIONES | EXCLUIDO_O_REVISION | Identificador en notacion cientifica; estado/nota vacios. Serie auxiliar (verificar fuente). | https://doi.org/10.5281/zenodo.21509581
FAB004_2E+3 | FABEST | 42CrMo4+QT | FAB004 | Axial | Unnotched dog-bone bar | -1 | 651.5887 | 130 | 2000 |  |  | PUNTO_CURVA_NO_ENSAYO | ELEGIBLE_CONDICIONES | EXCLUIDO_O_REVISION | Identificador en notacion cientifica; estado/nota vacios. Serie auxiliar (verificar fuente). | https://doi.org/10.5281/zenodo.21509581
FAB004_5E+3 | FABEST | 42CrMo4+QT | FAB004 | Axial | Unnotched dog-bone bar | -1 | 623.9194 | 130 | 5000 |  |  | PUNTO_CURVA_NO_ENSAYO | ELEGIBLE_CONDICIONES | EXCLUIDO_O_REVISION | Identificador en notacion cientifica; estado/nota vacios. Serie auxiliar (verificar fuente). | https://doi.org/10.5281/zenodo.21509581
FAB004_1E+4 | FABEST | 42CrMo4+QT | FAB004 | Axial | Unnotched dog-bone bar | -1 | 603.803 | 130 | 10000 |  |  | PUNTO_CURVA_NO_ENSAYO | ELEGIBLE_CONDICIONES | EXCLUIDO_O_REVISION | Identificador en notacion cientifica; estado/nota vacios. Serie auxiliar (verificar fuente). | https://doi.org/10.5281/zenodo.21509581
FAB004_2E+4 | FABEST | 42CrMo4+QT | FAB004 | Axial | Unnotched dog-bone bar | -1 | 584.3955 | 130 | 20000 |  |  | PUNTO_CURVA_NO_ENSAYO | ELEGIBLE_CONDICIONES | EXCLUIDO_O_REVISION | Identificador en notacion cientifica; estado/nota vacios. Serie auxiliar (verificar fuente). | https://doi.org/10.5281/zenodo.21509581
FAB004_5E+4 | FABEST | 42CrMo4+QT | FAB004 | Axial | Unnotched dog-bone bar | -1 | 559.889 | 130 | 50000 |  |  | PUNTO_CURVA_NO_ENSAYO | ELEGIBLE_CONDICIONES | EXCLUIDO_O_REVISION | Identificador en notacion cientifica; estado/nota vacios. Serie auxiliar (verificar fuente). | https://doi.org/10.5281/zenodo.21509581
FAB004_1E+5 | FABEST | 42CrMo4+QT | FAB004 | Axial | Unnotched dog-bone bar | -1 | 542.3361 | 130 | 100000 |  |  | PUNTO_CURVA_NO_ENSAYO | ELEGIBLE_CONDICIONES | EXCLUIDO_O_REVISION | Identificador en notacion cientifica; estado/nota vacios. Serie auxiliar (verificar fuente). | https://doi.org/10.5281/zenodo.21509581
FAB004_2E+5 | FABEST | 42CrMo4+QT | FAB004 | Axial | Unnotched dog-bone bar | -1 | 525.8412 | 130 | 200000 |  |  | PUNTO_CURVA_NO_ENSAYO | ELEGIBLE_CONDICIONES | EXCLUIDO_O_REVISION | Identificador en notacion cientifica; estado/nota vacios. Serie auxiliar (verificar fuente). | https://doi.org/10.5281/zenodo.21509581
FAB004_5E+5 | FABEST | 42CrMo4+QT | FAB004 | Axial | Unnotched dog-bone bar | -1 | 506.2654 | 130 | 500000 |  |  | PUNTO_CURVA_NO_ENSAYO | ELEGIBLE_CONDICIONES | EXCLUIDO_O_REVISION | Identificador en notacion cientifica; estado/nota vacios. Serie auxiliar (verificar fuente). | https://doi.org/10.5281/zenodo.21509581
FAB004_1E+6 | FABEST | 42CrMo4+QT | FAB004 | Axial | Unnotched dog-bone bar | -1 | 493.8181 | 130 | 1000000 |  |  | PUNTO_CURVA_NO_ENSAYO | ELEGIBLE_CONDICIONES | EXCLUIDO_O_REVISION | Identificador en notacion cientifica; estado/nota vacios. Serie auxiliar (verificar fuente). | https://doi.org/10.5281/zenodo.21509581
FAB004_2E+6 | FABEST | 42CrMo4+QT | FAB004 | Axial | Unnotched dog-bone bar | -1 | 484.0045 | 130 | 2000000 |  |  | PUNTO_CURVA_NO_ENSAYO | ELEGIBLE_CONDICIONES | EXCLUIDO_O_REVISION | Identificador en notacion cientifica; estado/nota vacios. Serie auxiliar (verificar fuente). | https://doi.org/10.5281/zenodo.21509581
FAB004_5E+6 | FABEST | 42CrMo4+QT | FAB004 | Axial | Unnotched dog-bone bar | -1 | 475.3609 | 130 | 5000000 |  |  | PUNTO_CURVA_NO_ENSAYO | ELEGIBLE_CONDICIONES | EXCLUIDO_O_REVISION | Identificador en notacion cientifica; estado/nota vacios. Serie auxiliar (verificar fuente). | https://doi.org/10.5281/zenodo.21509581
FAB004_1E+7 | FABEST | 42CrMo4+QT | FAB004 | Axial | Unnotched dog-bone bar | -1 | 471.604 | 130 | 10000000 |  |  | PUNTO_CURVA_NO_ENSAYO | ELEGIBLE_CONDICIONES | EXCLUIDO_O_REVISION | Identificador en notacion cientifica; estado/nota vacios. Serie auxiliar (verificar fuente). | https://doi.org/10.5281/zenodo.21509581
FAB004_2E+7 | FABEST | 42CrMo4+QT | FAB004 | Axial | Unnotched dog-bone bar | -1 | 469.4735 | 130 | 20000000 |  |  | PUNTO_CURVA_NO_ENSAYO | ELEGIBLE_CONDICIONES | EXCLUIDO_O_REVISION | Identificador en notacion cientifica; estado/nota vacios. Serie auxiliar (verificar fuente). | https://doi.org/10.5281/zenodo.21509581
FAB004_5E+7 | FABEST | 42CrMo4+QT | FAB004 | Axial | Unnotched dog-bone bar | -1 | 468.0954 | 130 | 50000000 |  |  | PUNTO_CURVA_NO_ENSAYO | ELEGIBLE_CONDICIONES | EXCLUIDO_O_REVISION | Identificador en notacion cientifica; estado/nota vacios. Serie auxiliar (verificar fuente). | https://doi.org/10.5281/zenodo.21509581
FAB004_1E+8 | FABEST | 42CrMo4+QT | FAB004 | Axial | Unnotched dog-bone bar | -1 | 467.6173 | 130 | 100000000 |  |  | PUNTO_CURVA_NO_ENSAYO | ELEGIBLE_CONDICIONES | EXCLUIDO_O_REVISION | Identificador en notacion cientifica; estado/nota vacios. Serie auxiliar (verificar fuente). | https://doi.org/10.5281/zenodo.21509581
FAB004_1E+3 | FABEST | 42CrMo4+QT | FAB004 | Axial | Unnotched dog-bone bar | -1 | 661.6518 | 130 | 1000 |  |  | PUNTO_CURVA_NO_ENSAYO | ELEGIBLE_CONDICIONES | EXCLUIDO_O_REVISION | Identificador en notacion cientifica; estado/nota vacios. Serie auxiliar (verificar fuente). | https://doi.org/10.5281/zenodo.21509581
FAB004_2E+3 | FABEST | 42CrMo4+QT | FAB004 | Axial | Unnotched dog-bone bar | -1 | 644.5947 | 130 | 2000 |  |  | PUNTO_CURVA_NO_ENSAYO | ELEGIBLE_CONDICIONES | EXCLUIDO_O_REVISION | Identificador en notacion cientifica; estado/nota vacios. Serie auxiliar (verificar fuente). | https://doi.org/10.5281/zenodo.21509581
FAB004_5E+3 | FABEST | 42CrMo4+QT | FAB004 | Axial | Unnotched dog-bone bar | -1 | 622.0465 | 130 | 5000 |  |  | PUNTO_CURVA_NO_ENSAYO | ELEGIBLE_CONDICIONES | EXCLUIDO_O_REVISION | Identificador en notacion cientifica; estado/nota vacios. Serie auxiliar (verificar fuente). | https://doi.org/10.5281/zenodo.21509581
FAB004_1E+4 | FABEST | 42CrMo4+QT | FAB004 | Axial | Unnotched dog-bone bar | -1 | 604.9895 | 130 | 10000 |  |  | PUNTO_CURVA_NO_ENSAYO | ELEGIBLE_CONDICIONES | EXCLUIDO_O_REVISION | Identificador en notacion cientifica; estado/nota vacios. Serie auxiliar (verificar fuente). | https://doi.org/10.5281/zenodo.21509581
FAB004_2E+4 | FABEST | 42CrMo4+QT | FAB004 | Axial | Unnotched dog-bone bar | -1 | 587.9325 | 130 | 20000 |  |  | PUNTO_CURVA_NO_ENSAYO | ELEGIBLE_CONDICIONES | EXCLUIDO_O_REVISION | Identificador en notacion cientifica; estado/nota vacios. Serie auxiliar (verificar fuente). | https://doi.org/10.5281/zenodo.21509581
FAB004_5E+4 | FABEST | 42CrMo4+QT | FAB004 | Axial | Unnotched dog-bone bar | -1 | 565.3843 | 130 | 50000 |  |  | PUNTO_CURVA_NO_ENSAYO | ELEGIBLE_CONDICIONES | EXCLUIDO_O_REVISION | Identificador en notacion cientifica; estado/nota vacios. Serie auxiliar (verificar fuente). | https://doi.org/10.5281/zenodo.21509581
FAB004_1E+5 | FABEST | 42CrMo4+QT | FAB004 | Axial | Unnotched dog-bone bar | -1 | 548.3272 | 130 | 100000 |  |  | PUNTO_CURVA_NO_ENSAYO | ELEGIBLE_CONDICIONES | EXCLUIDO_O_REVISION | Identificador en notacion cientifica; estado/nota vacios. Serie auxiliar (verificar fuente). | https://doi.org/10.5281/zenodo.21509581
FAB004_2E+5 | FABEST | 42CrMo4+QT | FAB004 | Axial | Unnotched dog-bone bar | -1 | 531.2702 | 130 | 200000 |  |  | PUNTO_CURVA_NO_ENSAYO | ELEGIBLE_CONDICIONES | EXCLUIDO_O_REVISION | Identificador en notacion cientifica; estado/nota vacios. Serie auxiliar (verificar fuente). | https://doi.org/10.5281/zenodo.21509581
FAB004_5E+5 | FABEST | 42CrMo4+QT | FAB004 | Axial | Unnotched dog-bone bar | -1 | 508.722 | 130 | 500000 |  |  | PUNTO_CURVA_NO_ENSAYO | ELEGIBLE_CONDICIONES | EXCLUIDO_O_REVISION | Identificador en notacion cientifica; estado/nota vacios. Serie auxiliar (verificar fuente). | https://doi.org/10.5281/zenodo.21509581
FAB004_1E+6 | FABEST | 42CrMo4+QT | FAB004 | Axial | Unnotched dog-bone bar | -1 | 491.665 | 130 | 1000000 |  |  | PUNTO_CURVA_NO_ENSAYO | ELEGIBLE_CONDICIONES | EXCLUIDO_O_REVISION | Identificador en notacion cientifica; estado/nota vacios. Serie auxiliar (verificar fuente). | https://doi.org/10.5281/zenodo.21509581
FAB004_2E+6 | FABEST | 42CrMo4+QT | FAB004 | Axial | Unnotched dog-bone bar | -1 | 474.6079 | 130 | 2000000 |  |  | PUNTO_CURVA_NO_ENSAYO | ELEGIBLE_CONDICIONES | EXCLUIDO_O_REVISION | Identificador en notacion cientifica; estado/nota vacios. Serie auxiliar (verificar fuente). | https://doi.org/10.5281/zenodo.21509581
FAB004_5E+6 | FABEST | 42CrMo4+QT | FAB004 | Axial | Unnotched dog-bone bar | -1 | 452.0597 | 130 | 5000000 |  |  | PUNTO_CURVA_NO_ENSAYO | ELEGIBLE_CONDICIONES | EXCLUIDO_O_REVISION | Identificador en notacion cientifica; estado/nota vacios. Serie auxiliar (verificar fuente). | https://doi.org/10.5281/zenodo.21509581
FAB004_1E+7 | FABEST | 42CrMo4+QT | FAB004 | Axial | Unnotched dog-bone bar | -1 | 435.0027 | 130 | 10000000 |  |  | PUNTO_CURVA_NO_ENSAYO | ELEGIBLE_CONDICIONES | EXCLUIDO_O_REVISION | Identificador en notacion cientifica; estado/nota vacios. Serie auxiliar (verificar fuente). | https://doi.org/10.5281/zenodo.21509581
FAB004_2E+7 | FABEST | 42CrMo4+QT | FAB004 | Axial | Unnotched dog-bone bar | -1 | 417.9456 | 130 | 20000000 |  |  | PUNTO_CURVA_NO_ENSAYO | ELEGIBLE_CONDICIONES | EXCLUIDO_O_REVISION | Identificador en notacion cientifica; estado/nota vacios. Serie auxiliar (verificar fuente). | https://doi.org/10.5281/zenodo.21509581
FAB004_5E+7 | FABEST | 42CrMo4+QT | FAB004 | Axial | Unnotched dog-bone bar | -1 | 395.3975 | 130 | 50000000 |  |  | PUNTO_CURVA_NO_ENSAYO | ELEGIBLE_CONDICIONES | EXCLUIDO_O_REVISION | Identificador en notacion cientifica; estado/nota vacios. Serie auxiliar (verificar fuente). | https://doi.org/10.5281/zenodo.21509581
FAB004_1E+8 | FABEST | 42CrMo4+QT | FAB004 | Axial | Unnotched dog-bone bar | -1 | 378.3404 | 130 | 100000000 |  |  | PUNTO_CURVA_NO_ENSAYO | ELEGIBLE_CONDICIONES | EXCLUIDO_O_REVISION | Identificador en notacion cientifica; estado/nota vacios. Serie auxiliar (verificar fuente). | https://doi.org/10.5281/zenodo.21509581
FAB005_1E+3 | FABEST | 42CrMo4+QT | FAB005 | Axial | Unnotched hourglass hollow | -1 | 846.3858 | 130 | 1000 |  |  | PUNTO_CURVA_NO_ENSAYO | ELEGIBLE_CONDICIONES | EXCLUIDO_O_REVISION | Identificador en notacion cientifica; estado/nota vacios. Serie auxiliar (verificar fuente). | https://doi.org/10.5281/zenodo.21509581
FAB005_2E+3 | FABEST | 42CrMo4+QT | FAB005 | Axial | Unnotched hourglass hollow | -1 | 794.5571 | 130 | 2000 |  |  | PUNTO_CURVA_NO_ENSAYO | ELEGIBLE_CONDICIONES | EXCLUIDO_O_REVISION | Identificador en notacion cientifica; estado/nota vacios. Serie auxiliar (verificar fuente). | https://doi.org/10.5281/zenodo.21509581
FAB005_5E+3 | FABEST | 42CrMo4+QT | FAB005 | Axial | Unnotched hourglass hollow | -1 | 730.8817 | 130 | 5000 |  |  | PUNTO_CURVA_NO_ENSAYO | ELEGIBLE_CONDICIONES | EXCLUIDO_O_REVISION | Identificador en notacion cientifica; estado/nota vacios. Serie auxiliar (verificar fuente). | https://doi.org/10.5281/zenodo.21509581
FAB005_1E+4 | FABEST | 42CrMo4+QT | FAB005 | Axial | Unnotched hourglass hollow | -1 | 686.126 | 130 | 10000 |  |  | PUNTO_CURVA_NO_ENSAYO | ELEGIBLE_CONDICIONES | EXCLUIDO_O_REVISION | Identificador en notacion cientifica; estado/nota vacios. Serie auxiliar (verificar fuente). | https://doi.org/10.5281/zenodo.21509581
FAB005_2E+4 | FABEST | 42CrMo4+QT | FAB005 | Axial | Unnotched hourglass hollow | -1 | 644.1108 | 130 | 20000 |  |  | PUNTO_CURVA_NO_ENSAYO | ELEGIBLE_CONDICIONES | EXCLUIDO_O_REVISION | Identificador en notacion cientifica; estado/nota vacios. Serie auxiliar (verificar fuente). | https://doi.org/10.5281/zenodo.21509581
FAB005_5E+4 | FABEST | 42CrMo4+QT | FAB005 | Axial | Unnotched hourglass hollow | -1 | 592.4921 | 130 | 50000 |  |  | PUNTO_CURVA_NO_ENSAYO | ELEGIBLE_CONDICIONES | EXCLUIDO_O_REVISION | Identificador en notacion cientifica; estado/nota vacios. Serie auxiliar (verificar fuente). | https://doi.org/10.5281/zenodo.21509581
FAB005_1E+5 | FABEST | 42CrMo4+QT | FAB005 | Axial | Unnotched hourglass hollow | -1 | 556.2107 | 130 | 100000 |  |  | PUNTO_CURVA_NO_ENSAYO | ELEGIBLE_CONDICIONES | EXCLUIDO_O_REVISION | Identificador en notacion cientifica; estado/nota vacios. Serie auxiliar (verificar fuente). | https://doi.org/10.5281/zenodo.21509581
FAB005_2E+5 | FABEST | 42CrMo4+QT | FAB005 | Axial | Unnotched hourglass hollow | -1 | 522.151 | 130 | 200000 |  |  | PUNTO_CURVA_NO_ENSAYO | ELEGIBLE_CONDICIONES | EXCLUIDO_O_REVISION | Identificador en notacion cientifica; estado/nota vacios. Serie auxiliar (verificar fuente). | https://doi.org/10.5281/zenodo.21509581
FAB005_5E+5 | FABEST | 42CrMo4+QT | FAB005 | Axial | Unnotched hourglass hollow | -1 | 480.3061 | 130 | 500000 |  |  | PUNTO_CURVA_NO_ENSAYO | ELEGIBLE_CONDICIONES | EXCLUIDO_O_REVISION | Identificador en notacion cientifica; estado/nota vacios. Serie auxiliar (verificar fuente). | https://doi.org/10.5281/zenodo.21509581
FAB005_1E+6 | FABEST | 42CrMo4+QT | FAB005 | Axial | Unnotched hourglass hollow | -1 | 450.8944 | 130 | 1000000 |  |  | PUNTO_CURVA_NO_ENSAYO | ELEGIBLE_CONDICIONES | EXCLUIDO_O_REVISION | Identificador en notacion cientifica; estado/nota vacios. Serie auxiliar (verificar fuente). | https://doi.org/10.5281/zenodo.21509581
FAB005_2E+6 | FABEST | 42CrMo4+QT | FAB005 | Axial | Unnotched hourglass hollow | -1 | 423.2837 | 130 | 2000000 |  |  | PUNTO_CURVA_NO_ENSAYO | ELEGIBLE_CONDICIONES | EXCLUIDO_O_REVISION | Identificador en notacion cientifica; estado/nota vacios. Serie auxiliar (verificar fuente). | https://doi.org/10.5281/zenodo.21509581
FAB005_5E+6 | FABEST | 42CrMo4+QT | FAB005 | Axial | Unnotched hourglass hollow | -1 | 389.362 | 130 | 5000000 |  |  | PUNTO_CURVA_NO_ENSAYO | ELEGIBLE_CONDICIONES | EXCLUIDO_O_REVISION | Identificador en notacion cientifica; estado/nota vacios. Serie auxiliar (verificar fuente). | https://doi.org/10.5281/zenodo.21509581
FAB005_1E+7 | FABEST | 42CrMo4+QT | FAB005 | Axial | Unnotched hourglass hollow | -1 | 365.5193 | 130 | 10000000 |  |  | PUNTO_CURVA_NO_ENSAYO | ELEGIBLE_CONDICIONES | EXCLUIDO_O_REVISION | Identificador en notacion cientifica; estado/nota vacios. Serie auxiliar (verificar fuente). | https://doi.org/10.5281/zenodo.21509581
FAB005_2E+7 | FABEST | 42CrMo4+QT | FAB005 | Axial | Unnotched hourglass hollow | -1 | 343.1366 | 130 | 20000000 |  |  | PUNTO_CURVA_NO_ENSAYO | ELEGIBLE_CONDICIONES | EXCLUIDO_O_REVISION | Identificador en notacion cientifica; estado/nota vacios. Serie auxiliar (verificar fuente). | https://doi.org/10.5281/zenodo.21509581
FAB005_5E+7 | FABEST | 42CrMo4+QT | FAB005 | Axial | Unnotched hourglass hollow | -1 | 315.6378 | 130 | 50000000 |  |  | PUNTO_CURVA_NO_ENSAYO | ELEGIBLE_CONDICIONES | EXCLUIDO_O_REVISION | Identificador en notacion cientifica; estado/nota vacios. Serie auxiliar (verificar fuente). | https://doi.org/10.5281/zenodo.21509581
FAB005_1E+8 | FABEST | 42CrMo4+QT | FAB005 | Axial | Unnotched hourglass hollow | -1 | 296.3096 | 130 | 100000000 |  |  | PUNTO_CURVA_NO_ENSAYO | ELEGIBLE_CONDICIONES | EXCLUIDO_O_REVISION | Identificador en notacion cientifica; estado/nota vacios. Serie auxiliar (verificar fuente). | https://doi.org/10.5281/zenodo.21509581
FAB005_1E+3 | FABEST | 42CrMo4+QT | FAB005 | Axial | Unnotched hourglass hollow | -1 | 918.2234 | 130 | 1000 |  |  | PUNTO_CURVA_NO_ENSAYO | ELEGIBLE_CONDICIONES | EXCLUIDO_O_REVISION | Identificador en notacion cientifica; estado/nota vacios. Serie auxiliar (verificar fuente). | https://doi.org/10.5281/zenodo.21509581
FAB005_2E+3 | FABEST | 42CrMo4+QT | FAB005 | Axial | Unnotched hourglass hollow | -1 | 858.9338 | 130 | 2000 |  |  | PUNTO_CURVA_NO_ENSAYO | ELEGIBLE_CONDICIONES | EXCLUIDO_O_REVISION | Identificador en notacion cientifica; estado/nota vacios. Serie auxiliar (verificar fuente). | https://doi.org/10.5281/zenodo.21509581
FAB005_5E+3 | FABEST | 42CrMo4+QT | FAB005 | Axial | Unnotched hourglass hollow | -1 | 754.5063 | 130 | 5000 |  |  | PUNTO_CURVA_NO_ENSAYO | ELEGIBLE_CONDICIONES | EXCLUIDO_O_REVISION | Identificador en notacion cientifica; estado/nota vacios. Serie auxiliar (verificar fuente). | https://doi.org/10.5281/zenodo.21509581
FAB005_1E+4 | FABEST | 42CrMo4+QT | FAB005 | Axial | Unnotched hourglass hollow | -1 | 674.9889 | 130 | 10000 |  |  | PUNTO_CURVA_NO_ENSAYO | ELEGIBLE_CONDICIONES | EXCLUIDO_O_REVISION | Identificador en notacion cientifica; estado/nota vacios. Serie auxiliar (verificar fuente). | https://doi.org/10.5281/zenodo.21509581
FAB005_2E+4 | FABEST | 42CrMo4+QT | FAB005 | Axial | Unnotched hourglass hollow | -1 | 612.2136 | 130 | 20000 |  |  | PUNTO_CURVA_NO_ENSAYO | ELEGIBLE_CONDICIONES | EXCLUIDO_O_REVISION | Identificador en notacion cientifica; estado/nota vacios. Serie auxiliar (verificar fuente). | https://doi.org/10.5281/zenodo.21509581
FAB005_5E+4 | FABEST | 42CrMo4+QT | FAB005 | Axial | Unnotched hourglass hollow | -1 | 561.2676 | 130 | 50000 |  |  | PUNTO_CURVA_NO_ENSAYO | ELEGIBLE_CONDICIONES | EXCLUIDO_O_REVISION | Identificador en notacion cientifica; estado/nota vacios. Serie auxiliar (verificar fuente). | https://doi.org/10.5281/zenodo.21509581
FAB005_1E+5 | FABEST | 42CrMo4+QT | FAB005 | Axial | Unnotched hourglass hollow | -1 | 541.1275 | 130 | 100000 |  |  | PUNTO_CURVA_NO_ENSAYO | ELEGIBLE_CONDICIONES | EXCLUIDO_O_REVISION | Identificador en notacion cientifica; estado/nota vacios. Serie auxiliar (verificar fuente). | https://doi.org/10.5281/zenodo.21509581
FAB005_2E+5 | FABEST | 42CrMo4+QT | FAB005 | Axial | Unnotched hourglass hollow | -1 | 530.3343 | 130 | 200000 |  |  | PUNTO_CURVA_NO_ENSAYO | ELEGIBLE_CONDICIONES | EXCLUIDO_O_REVISION | Identificador en notacion cientifica; estado/nota vacios. Serie auxiliar (verificar fuente). | https://doi.org/10.5281/zenodo.21509581
FAB005_5E+5 | FABEST | 42CrMo4+QT | FAB005 | Axial | Unnotched hourglass hollow | -1 | 523.6059 | 130 | 500000 |  |  | PUNTO_CURVA_NO_ENSAYO | ELEGIBLE_CONDICIONES | EXCLUIDO_O_REVISION | Identificador en notacion cientifica; estado/nota vacios. Serie auxiliar (verificar fuente). | https://doi.org/10.5281/zenodo.21509581
FAB005_1E+6 | FABEST | 42CrMo4+QT | FAB005 | Axial | Unnotched hourglass hollow | -1 | 521.3192 | 130 | 1000000 |  |  | PUNTO_CURVA_NO_ENSAYO | ELEGIBLE_CONDICIONES | EXCLUIDO_O_REVISION | Identificador en notacion cientifica; estado/nota vacios. Serie auxiliar (verificar fuente). | https://doi.org/10.5281/zenodo.21509581
FAB005_2E+6 | FABEST | 42CrMo4+QT | FAB005 | Axial | Unnotched hourglass hollow | -1 | 520.1674 | 130 | 2000000 |  |  | PUNTO_CURVA_NO_ENSAYO | ELEGIBLE_CONDICIONES | EXCLUIDO_O_REVISION | Identificador en notacion cientifica; estado/nota vacios. Serie auxiliar (verificar fuente). | https://doi.org/10.5281/zenodo.21509581
FAB005_5E+6 | FABEST | 42CrMo4+QT | FAB005 | Axial | Unnotched hourglass hollow | -1 | 519.4735 | 130 | 5000000 |  |  | PUNTO_CURVA_NO_ENSAYO | ELEGIBLE_CONDICIONES | EXCLUIDO_O_REVISION | Identificador en notacion cientifica; estado/nota vacios. Serie auxiliar (verificar fuente). | https://doi.org/10.5281/zenodo.21509581
FAB005_1E+7 | FABEST | 42CrMo4+QT | FAB005 | Axial | Unnotched hourglass hollow | -1 | 519.2418 | 130 | 10000000 |  |  | PUNTO_CURVA_NO_ENSAYO | ELEGIBLE_CONDICIONES | EXCLUIDO_O_REVISION | Identificador en notacion cientifica; estado/nota vacios. Serie auxiliar (verificar fuente). | https://doi.org/10.5281/zenodo.21509581
FAB005_2E+7 | FABEST | 42CrMo4+QT | FAB005 | Axial | Unnotched hourglass hollow | -1 | 519.1259 | 130 | 20000000 |  |  | PUNTO_CURVA_NO_ENSAYO | ELEGIBLE_CONDICIONES | EXCLUIDO_O_REVISION | Identificador en notacion cientifica; estado/nota vacios. Serie auxiliar (verificar fuente). | https://doi.org/10.5281/zenodo.21509581
FAB005_5E+7 | FABEST | 42CrMo4+QT | FAB005 | Axial | Unnotched hourglass hollow | -1 | 519.0563 | 130 | 50000000 |  |  | PUNTO_CURVA_NO_ENSAYO | ELEGIBLE_CONDICIONES | EXCLUIDO_O_REVISION | Identificador en notacion cientifica; estado/nota vacios. Serie auxiliar (verificar fuente). | https://doi.org/10.5281/zenodo.21509581
FAB005_1E+8 | FABEST | 42CrMo4+QT | FAB005 | Axial | Unnotched hourglass hollow | -1 | 519.0331 | 130 | 100000000 |  |  | PUNTO_CURVA_NO_ENSAYO | ELEGIBLE_CONDICIONES | EXCLUIDO_O_REVISION | Identificador en notacion cientifica; estado/nota vacios. Serie auxiliar (verificar fuente). | https://doi.org/10.5281/zenodo.21509581
FAB005_1E+3 | FABEST | 42CrMo4+QT | FAB005 | Axial | Unnotched hourglass hollow | -1 | 820.7644 | 130 | 1000 |  |  | PUNTO_CURVA_NO_ENSAYO | ELEGIBLE_CONDICIONES | EXCLUIDO_O_REVISION | Identificador en notacion cientifica; estado/nota vacios. Serie auxiliar (verificar fuente). | https://doi.org/10.5281/zenodo.21509581
FAB005_2E+3 | FABEST | 42CrMo4+QT | FAB005 | Axial | Unnotched hourglass hollow | -1 | 781.2451 | 130 | 2000 |  |  | PUNTO_CURVA_NO_ENSAYO | ELEGIBLE_CONDICIONES | EXCLUIDO_O_REVISION | Identificador en notacion cientifica; estado/nota vacios. Serie auxiliar (verificar fuente). | https://doi.org/10.5281/zenodo.21509581
FAB005_5E+3 | FABEST | 42CrMo4+QT | FAB005 | Axial | Unnotched hourglass hollow | -1 | 729.0036 | 130 | 5000 |  |  | PUNTO_CURVA_NO_ENSAYO | ELEGIBLE_CONDICIONES | EXCLUIDO_O_REVISION | Identificador en notacion cientifica; estado/nota vacios. Serie auxiliar (verificar fuente). | https://doi.org/10.5281/zenodo.21509581
FAB005_1E+4 | FABEST | 42CrMo4+QT | FAB005 | Axial | Unnotched hourglass hollow | -1 | 689.4843 | 130 | 10000 |  |  | PUNTO_CURVA_NO_ENSAYO | ELEGIBLE_CONDICIONES | EXCLUIDO_O_REVISION | Identificador en notacion cientifica; estado/nota vacios. Serie auxiliar (verificar fuente). | https://doi.org/10.5281/zenodo.21509581
FAB005_2E+4 | FABEST | 42CrMo4+QT | FAB005 | Axial | Unnotched hourglass hollow | -1 | 649.9651 | 130 | 20000 |  |  | PUNTO_CURVA_NO_ENSAYO | ELEGIBLE_CONDICIONES | EXCLUIDO_O_REVISION | Identificador en notacion cientifica; estado/nota vacios. Serie auxiliar (verificar fuente). | https://doi.org/10.5281/zenodo.21509581
FAB005_5E+4 | FABEST | 42CrMo4+QT | FAB005 | Axial | Unnotched hourglass hollow | -1 | 597.7235 | 130 | 50000 |  |  | PUNTO_CURVA_NO_ENSAYO | ELEGIBLE_CONDICIONES | EXCLUIDO_O_REVISION | Identificador en notacion cientifica; estado/nota vacios. Serie auxiliar (verificar fuente). | https://doi.org/10.5281/zenodo.21509581
FAB005_1E+5 | FABEST | 42CrMo4+QT | FAB005 | Axial | Unnotched hourglass hollow | -1 | 558.2043 | 130 | 100000 |  |  | PUNTO_CURVA_NO_ENSAYO | ELEGIBLE_CONDICIONES | EXCLUIDO_O_REVISION | Identificador en notacion cientifica; estado/nota vacios. Serie auxiliar (verificar fuente). | https://doi.org/10.5281/zenodo.21509581
FAB005_2E+5 | FABEST | 42CrMo4+QT | FAB005 | Axial | Unnotched hourglass hollow | -1 | 518.6851 | 130 | 200000 |  |  | PUNTO_CURVA_NO_ENSAYO | ELEGIBLE_CONDICIONES | EXCLUIDO_O_REVISION | Identificador en notacion cientifica; estado/nota vacios. Serie auxiliar (verificar fuente). | https://doi.org/10.5281/zenodo.21509581
FAB005_5E+5 | FABEST | 42CrMo4+QT | FAB005 | Axial | Unnotched hourglass hollow | -1 | 466.4435 | 130 | 500000 |  |  | PUNTO_CURVA_NO_ENSAYO | ELEGIBLE_CONDICIONES | EXCLUIDO_O_REVISION | Identificador en notacion cientifica; estado/nota vacios. Serie auxiliar (verificar fuente). | https://doi.org/10.5281/zenodo.21509581
FAB005_1E+6 | FABEST | 42CrMo4+QT | FAB005 | Axial | Unnotched hourglass hollow | -1 | 426.9243 | 130 | 1000000 |  |  | PUNTO_CURVA_NO_ENSAYO | ELEGIBLE_CONDICIONES | EXCLUIDO_O_REVISION | Identificador en notacion cientifica; estado/nota vacios. Serie auxiliar (verificar fuente). | https://doi.org/10.5281/zenodo.21509581
FAB005_2E+6 | FABEST | 42CrMo4+QT | FAB005 | Axial | Unnotched hourglass hollow | -1 | 387.4051 | 130 | 2000000 |  |  | PUNTO_CURVA_NO_ENSAYO | ELEGIBLE_CONDICIONES | EXCLUIDO_O_REVISION | Identificador en notacion cientifica; estado/nota vacios. Serie auxiliar (verificar fuente). | https://doi.org/10.5281/zenodo.21509581
FAB005_5E+6 | FABEST | 42CrMo4+QT | FAB005 | Axial | Unnotched hourglass hollow | -1 | 335.1635 | 130 | 5000000 |  |  | PUNTO_CURVA_NO_ENSAYO | ELEGIBLE_CONDICIONES | EXCLUIDO_O_REVISION | Identificador en notacion cientifica; estado/nota vacios. Serie auxiliar (verificar fuente). | https://doi.org/10.5281/zenodo.21509581
FAB005_1E+7 | FABEST | 42CrMo4+QT | FAB005 | Axial | Unnotched hourglass hollow | -1 | 295.6443 | 130 | 10000000 |  |  | PUNTO_CURVA_NO_ENSAYO | ELEGIBLE_CONDICIONES | EXCLUIDO_O_REVISION | Identificador en notacion cientifica; estado/nota vacios. Serie auxiliar (verificar fuente). | https://doi.org/10.5281/zenodo.21509581
FAB005_2E+7 | FABEST | 42CrMo4+QT | FAB005 | Axial | Unnotched hourglass hollow | -1 | 256.125 | 130 | 20000000 |  |  | PUNTO_CURVA_NO_ENSAYO | ELEGIBLE_CONDICIONES | EXCLUIDO_O_REVISION | Identificador en notacion cientifica; estado/nota vacios. Serie auxiliar (verificar fuente). | https://doi.org/10.5281/zenodo.21509581
FAB005_5E+7 | FABEST | 42CrMo4+QT | FAB005 | Axial | Unnotched hourglass hollow | -1 | 203.8835 | 130 | 50000000 |  |  | PUNTO_CURVA_NO_ENSAYO | ELEGIBLE_CONDICIONES | EXCLUIDO_O_REVISION | Identificador en notacion cientifica; estado/nota vacios. Serie auxiliar (verificar fuente). | https://doi.org/10.5281/zenodo.21509581
FAB005_1E+8 | FABEST | 42CrMo4+QT | FAB005 | Axial | Unnotched hourglass hollow | -1 | 164.3642 | 130 | 100000000 |  |  | PUNTO_CURVA_NO_ENSAYO | ELEGIBLE_CONDICIONES | EXCLUIDO_O_REVISION | Identificador en notacion cientifica; estado/nota vacios. Serie auxiliar (verificar fuente). | https://doi.org/10.5281/zenodo.21509581
FAB006_1E+3 | FABEST | 42CrMo4+QT | FAB006 | Axial | Unnotched dog-bone hollow | -1 | 760.267 | 100 | 1000 |  |  | PUNTO_CURVA_NO_ENSAYO | ELEGIBLE_CONDICIONES | EXCLUIDO_O_REVISION | Identificador en notacion cientifica; estado/nota vacios. Serie auxiliar (verificar fuente). | https://doi.org/10.5281/zenodo.21509581
FAB006_2E+3 | FABEST | 42CrMo4+QT | FAB006 | Axial | Unnotched dog-bone hollow | -1 | 720.2438 | 100 | 2000 |  |  | PUNTO_CURVA_NO_ENSAYO | ELEGIBLE_CONDICIONES | EXCLUIDO_O_REVISION | Identificador en notacion cientifica; estado/nota vacios. Serie auxiliar (verificar fuente). | https://doi.org/10.5281/zenodo.21509581
FAB006_5E+3 | FABEST | 42CrMo4+QT | FAB006 | Axial | Unnotched dog-bone hollow | -1 | 670.5512 | 100 | 5000 |  |  | PUNTO_CURVA_NO_ENSAYO | ELEGIBLE_CONDICIONES | EXCLUIDO_O_REVISION | Identificador en notacion cientifica; estado/nota vacios. Serie auxiliar (verificar fuente). | https://doi.org/10.5281/zenodo.21509581
FAB006_1E+4 | FABEST | 42CrMo4+QT | FAB006 | Axial | Unnotched dog-bone hollow | -1 | 635.2511 | 100 | 10000 |  |  | PUNTO_CURVA_NO_ENSAYO | ELEGIBLE_CONDICIONES | EXCLUIDO_O_REVISION | Identificador en notacion cientifica; estado/nota vacios. Serie auxiliar (verificar fuente). | https://doi.org/10.5281/zenodo.21509581
FAB006_2E+4 | FABEST | 42CrMo4+QT | FAB006 | Axial | Unnotched dog-bone hollow | -1 | 601.8092 | 100 | 20000 |  |  | PUNTO_CURVA_NO_ENSAYO | ELEGIBLE_CONDICIONES | EXCLUIDO_O_REVISION | Identificador en notacion cientifica; estado/nota vacios. Serie auxiliar (verificar fuente). | https://doi.org/10.5281/zenodo.21509581
FAB006_5E+4 | FABEST | 42CrMo4+QT | FAB006 | Axial | Unnotched dog-bone hollow | -1 | 560.2879 | 100 | 50000 |  |  | PUNTO_CURVA_NO_ENSAYO | ELEGIBLE_CONDICIONES | EXCLUIDO_O_REVISION | Identificador en notacion cientifica; estado/nota vacios. Serie auxiliar (verificar fuente). | https://doi.org/10.5281/zenodo.21509581
FAB006_1E+5 | FABEST | 42CrMo4+QT | FAB006 | Axial | Unnotched dog-bone hollow | -1 | 530.7924 | 100 | 100000 |  |  | PUNTO_CURVA_NO_ENSAYO | ELEGIBLE_CONDICIONES | EXCLUIDO_O_REVISION | Identificador en notacion cientifica; estado/nota vacios. Serie auxiliar (verificar fuente). | https://doi.org/10.5281/zenodo.21509581
FAB006_2E+5 | FABEST | 42CrMo4+QT | FAB006 | Axial | Unnotched dog-bone hollow | -1 | 502.8496 | 100 | 200000 |  |  | PUNTO_CURVA_NO_ENSAYO | ELEGIBLE_CONDICIONES | EXCLUIDO_O_REVISION | Identificador en notacion cientifica; estado/nota vacios. Serie auxiliar (verificar fuente). | https://doi.org/10.5281/zenodo.21509581
FAB006_5E+5 | FABEST | 42CrMo4+QT | FAB006 | Axial | Unnotched dog-bone hollow | -1 | 468.1559 | 100 | 500000 |  |  | PUNTO_CURVA_NO_ENSAYO | ELEGIBLE_CONDICIONES | EXCLUIDO_O_REVISION | Identificador en notacion cientifica; estado/nota vacios. Serie auxiliar (verificar fuente). | https://doi.org/10.5281/zenodo.21509581
FAB006_1E+6 | FABEST | 42CrMo4+QT | FAB006 | Axial | Unnotched dog-bone hollow | -1 | 443.5105 | 100 | 1000000 |  |  | PUNTO_CURVA_NO_ENSAYO | ELEGIBLE_CONDICIONES | EXCLUIDO_O_REVISION | Identificador en notacion cientifica; estado/nota vacios. Serie auxiliar (verificar fuente). | https://doi.org/10.5281/zenodo.21509581
FAB006_2E+6 | FABEST | 42CrMo4+QT | FAB006 | Axial | Unnotched dog-bone hollow | -1 | 420.1626 | 100 | 2000000 |  |  | PUNTO_CURVA_NO_ENSAYO | ELEGIBLE_CONDICIONES | EXCLUIDO_O_REVISION | Identificador en notacion cientifica; estado/nota vacios. Serie auxiliar (verificar fuente). | https://doi.org/10.5281/zenodo.21509581
FAB006_5E+6 | FABEST | 42CrMo4+QT | FAB006 | Axial | Unnotched dog-bone hollow | -1 | 391.1738 | 100 | 5000000 |  |  | PUNTO_CURVA_NO_ENSAYO | ELEGIBLE_CONDICIONES | EXCLUIDO_O_REVISION | Identificador en notacion cientifica; estado/nota vacios. Serie auxiliar (verificar fuente). | https://doi.org/10.5281/zenodo.21509581
FAB006_1E+7 | FABEST | 42CrMo4+QT | FAB006 | Axial | Unnotched dog-bone hollow | -1 | 370.581 | 100 | 10000000 |  |  | PUNTO_CURVA_NO_ENSAYO | ELEGIBLE_CONDICIONES | EXCLUIDO_O_REVISION | Identificador en notacion cientifica; estado/nota vacios. Serie auxiliar (verificar fuente). | https://doi.org/10.5281/zenodo.21509581
FAB006_2E+7 | FABEST | 42CrMo4+QT | FAB006 | Axial | Unnotched dog-bone hollow | -1 | 351.0723 | 100 | 20000000 |  |  | PUNTO_CURVA_NO_ENSAYO | ELEGIBLE_CONDICIONES | EXCLUIDO_O_REVISION | Identificador en notacion cientifica; estado/nota vacios. Serie auxiliar (verificar fuente). | https://doi.org/10.5281/zenodo.21509581
FAB006_5E+7 | FABEST | 42CrMo4+QT | FAB006 | Axial | Unnotched dog-bone hollow | -1 | 326.8504 | 100 | 50000000 |  |  | PUNTO_CURVA_NO_ENSAYO | ELEGIBLE_CONDICIONES | EXCLUIDO_O_REVISION | Identificador en notacion cientifica; estado/nota vacios. Serie auxiliar (verificar fuente). | https://doi.org/10.5281/zenodo.21509581
FAB006_1E+8 | FABEST | 42CrMo4+QT | FAB006 | Axial | Unnotched dog-bone hollow | -1 | 309.6438 | 100 | 100000000 |  |  | PUNTO_CURVA_NO_ENSAYO | ELEGIBLE_CONDICIONES | EXCLUIDO_O_REVISION | Identificador en notacion cientifica; estado/nota vacios. Serie auxiliar (verificar fuente). | https://doi.org/10.5281/zenodo.21509581
FAB006_1E+3 | FABEST | 42CrMo4+QT | FAB006 | Axial | Unnotched dog-bone hollow | -1 | 695.503 | 100 | 1000 |  |  | PUNTO_CURVA_NO_ENSAYO | ELEGIBLE_CONDICIONES | EXCLUIDO_O_REVISION | Identificador en notacion cientifica; estado/nota vacios. Serie auxiliar (verificar fuente). | https://doi.org/10.5281/zenodo.21509581
FAB006_2E+3 | FABEST | 42CrMo4+QT | FAB006 | Axial | Unnotched dog-bone hollow | -1 | 689.0423 | 100 | 2000 |  |  | PUNTO_CURVA_NO_ENSAYO | ELEGIBLE_CONDICIONES | EXCLUIDO_O_REVISION | Identificador en notacion cientifica; estado/nota vacios. Serie auxiliar (verificar fuente). | https://doi.org/10.5281/zenodo.21509581
FAB006_5E+3 | FABEST | 42CrMo4+QT | FAB006 | Axial | Unnotched dog-bone hollow | -1 | 671.8283 | 100 | 5000 |  |  | PUNTO_CURVA_NO_ENSAYO | ELEGIBLE_CONDICIONES | EXCLUIDO_O_REVISION | Identificador en notacion cientifica; estado/nota vacios. Serie auxiliar (verificar fuente). | https://doi.org/10.5281/zenodo.21509581
FAB006_1E+4 | FABEST | 42CrMo4+QT | FAB006 | Axial | Unnotched dog-bone hollow | -1 | 648.7576 | 100 | 10000 |  |  | PUNTO_CURVA_NO_ENSAYO | ELEGIBLE_CONDICIONES | EXCLUIDO_O_REVISION | Identificador en notacion cientifica; estado/nota vacios. Serie auxiliar (verificar fuente). | https://doi.org/10.5281/zenodo.21509581
FAB006_2E+4 | FABEST | 42CrMo4+QT | FAB006 | Axial | Unnotched dog-bone hollow | -1 | 616.1909 | 100 | 20000 |  |  | PUNTO_CURVA_NO_ENSAYO | ELEGIBLE_CONDICIONES | EXCLUIDO_O_REVISION | Identificador en notacion cientifica; estado/nota vacios. Serie auxiliar (verificar fuente). | https://doi.org/10.5281/zenodo.21509581
FAB006_5E+4 | FABEST | 42CrMo4+QT | FAB006 | Axial | Unnotched dog-bone hollow | -1 | 566.6107 | 100 | 50000 |  |  | PUNTO_CURVA_NO_ENSAYO | ELEGIBLE_CONDICIONES | EXCLUIDO_O_REVISION | Identificador en notacion cientifica; estado/nota vacios. Serie auxiliar (verificar fuente). | https://doi.org/10.5281/zenodo.21509581
FAB006_1E+5 | FABEST | 42CrMo4+QT | FAB006 | Axial | Unnotched dog-bone hollow | -1 | 534.2506 | 100 | 100000 |  |  | PUNTO_CURVA_NO_ENSAYO | ELEGIBLE_CONDICIONES | EXCLUIDO_O_REVISION | Identificador en notacion cientifica; estado/nota vacios. Serie auxiliar (verificar fuente). | https://doi.org/10.5281/zenodo.21509581
FAB006_2E+5 | FABEST | 42CrMo4+QT | FAB006 | Axial | Unnotched dog-bone hollow | -1 | 511.4141 | 100 | 200000 |  |  | PUNTO_CURVA_NO_ENSAYO | ELEGIBLE_CONDICIONES | EXCLUIDO_O_REVISION | Identificador en notacion cientifica; estado/nota vacios. Serie auxiliar (verificar fuente). | https://doi.org/10.5281/zenodo.21509581
FAB006_5E+5 | FABEST | 42CrMo4+QT | FAB006 | Axial | Unnotched dog-bone hollow | -1 | 494.4144 | 100 | 500000 |  |  | PUNTO_CURVA_NO_ENSAYO | ELEGIBLE_CONDICIONES | EXCLUIDO_O_REVISION | Identificador en notacion cientifica; estado/nota vacios. Serie auxiliar (verificar fuente). | https://doi.org/10.5281/zenodo.21509581
FAB006_1E+6 | FABEST | 42CrMo4+QT | FAB006 | Axial | Unnotched dog-bone hollow | -1 | 488.0415 | 100 | 1000000 |  |  | PUNTO_CURVA_NO_ENSAYO | ELEGIBLE_CONDICIONES | EXCLUIDO_O_REVISION | Identificador en notacion cientifica; estado/nota vacios. Serie auxiliar (verificar fuente). | https://doi.org/10.5281/zenodo.21509581
FAB006_2E+6 | FABEST | 42CrMo4+QT | FAB006 | Axial | Unnotched dog-bone hollow | -1 | 484.7033 | 100 | 2000000 |  |  | PUNTO_CURVA_NO_ENSAYO | ELEGIBLE_CONDICIONES | EXCLUIDO_O_REVISION | Identificador en notacion cientifica; estado/nota vacios. Serie auxiliar (verificar fuente). | https://doi.org/10.5281/zenodo.21509581
FAB006_5E+6 | FABEST | 42CrMo4+QT | FAB006 | Axial | Unnotched dog-bone hollow | -1 | 482.6489 | 100 | 5000000 |  |  | PUNTO_CURVA_NO_ENSAYO | ELEGIBLE_CONDICIONES | EXCLUIDO_O_REVISION | Identificador en notacion cientifica; estado/nota vacios. Serie auxiliar (verificar fuente). | https://doi.org/10.5281/zenodo.21509581
FAB006_1E+7 | FABEST | 42CrMo4+QT | FAB006 | Axial | Unnotched dog-bone hollow | -1 | 481.9553 | 100 | 10000000 |  |  | PUNTO_CURVA_NO_ENSAYO | ELEGIBLE_CONDICIONES | EXCLUIDO_O_REVISION | Identificador en notacion cientifica; estado/nota vacios. Serie auxiliar (verificar fuente). | https://doi.org/10.5281/zenodo.21509581
FAB006_2E+7 | FABEST | 42CrMo4+QT | FAB006 | Axial | Unnotched dog-bone hollow | -1 | 481.6068 | 100 | 20000000 |  |  | PUNTO_CURVA_NO_ENSAYO | ELEGIBLE_CONDICIONES | EXCLUIDO_O_REVISION | Identificador en notacion cientifica; estado/nota vacios. Serie auxiliar (verificar fuente). | https://doi.org/10.5281/zenodo.21509581
FAB006_5E+7 | FABEST | 42CrMo4+QT | FAB006 | Axial | Unnotched dog-bone hollow | -1 | 481.3972 | 100 | 50000000 |  |  | PUNTO_CURVA_NO_ENSAYO | ELEGIBLE_CONDICIONES | EXCLUIDO_O_REVISION | Identificador en notacion cientifica; estado/nota vacios. Serie auxiliar (verificar fuente). | https://doi.org/10.5281/zenodo.21509581
FAB006_1E+8 | FABEST | 42CrMo4+QT | FAB006 | Axial | Unnotched dog-bone hollow | -1 | 481.3272 | 100 | 100000000 |  |  | PUNTO_CURVA_NO_ENSAYO | ELEGIBLE_CONDICIONES | EXCLUIDO_O_REVISION | Identificador en notacion cientifica; estado/nota vacios. Serie auxiliar (verificar fuente). | https://doi.org/10.5281/zenodo.21509581
FAB006_1E+3 | FABEST | 42CrMo4+QT | FAB006 | Axial | Unnotched dog-bone hollow | -1 | 742.0883 | 100 | 1000 |  |  | PUNTO_CURVA_NO_ENSAYO | ELEGIBLE_CONDICIONES | EXCLUIDO_O_REVISION | Identificador en notacion cientifica; estado/nota vacios. Serie auxiliar (verificar fuente). | https://doi.org/10.5281/zenodo.21509581
FAB006_2E+3 | FABEST | 42CrMo4+QT | FAB006 | Axial | Unnotched dog-bone hollow | -1 | 710.6437 | 100 | 2000 |  |  | PUNTO_CURVA_NO_ENSAYO | ELEGIBLE_CONDICIONES | EXCLUIDO_O_REVISION | Identificador en notacion cientifica; estado/nota vacios. Serie auxiliar (verificar fuente). | https://doi.org/10.5281/zenodo.21509581
FAB006_5E+3 | FABEST | 42CrMo4+QT | FAB006 | Axial | Unnotched dog-bone hollow | -1 | 669.0763 | 100 | 5000 |  |  | PUNTO_CURVA_NO_ENSAYO | ELEGIBLE_CONDICIONES | EXCLUIDO_O_REVISION | Identificador en notacion cientifica; estado/nota vacios. Serie auxiliar (verificar fuente). | https://doi.org/10.5281/zenodo.21509581
FAB006_1E+4 | FABEST | 42CrMo4+QT | FAB006 | Axial | Unnotched dog-bone hollow | -1 | 637.6318 | 100 | 10000 |  |  | PUNTO_CURVA_NO_ENSAYO | ELEGIBLE_CONDICIONES | EXCLUIDO_O_REVISION | Identificador en notacion cientifica; estado/nota vacios. Serie auxiliar (verificar fuente). | https://doi.org/10.5281/zenodo.21509581
FAB006_2E+4 | FABEST | 42CrMo4+QT | FAB006 | Axial | Unnotched dog-bone hollow | -1 | 606.1872 | 100 | 20000 |  |  | PUNTO_CURVA_NO_ENSAYO | ELEGIBLE_CONDICIONES | EXCLUIDO_O_REVISION | Identificador en notacion cientifica; estado/nota vacios. Serie auxiliar (verificar fuente). | https://doi.org/10.5281/zenodo.21509581
FAB006_5E+4 | FABEST | 42CrMo4+QT | FAB006 | Axial | Unnotched dog-bone hollow | -1 | 564.6198 | 100 | 50000 |  |  | PUNTO_CURVA_NO_ENSAYO | ELEGIBLE_CONDICIONES | EXCLUIDO_O_REVISION | Identificador en notacion cientifica; estado/nota vacios. Serie auxiliar (verificar fuente). | https://doi.org/10.5281/zenodo.21509581
FAB006_1E+5 | FABEST | 42CrMo4+QT | FAB006 | Axial | Unnotched dog-bone hollow | -1 | 533.1753 | 100 | 100000 |  |  | PUNTO_CURVA_NO_ENSAYO | ELEGIBLE_CONDICIONES | EXCLUIDO_O_REVISION | Identificador en notacion cientifica; estado/nota vacios. Serie auxiliar (verificar fuente). | https://doi.org/10.5281/zenodo.21509581
FAB006_2E+5 | FABEST | 42CrMo4+QT | FAB006 | Axial | Unnotched dog-bone hollow | -1 | 501.7308 | 100 | 200000 |  |  | PUNTO_CURVA_NO_ENSAYO | ELEGIBLE_CONDICIONES | EXCLUIDO_O_REVISION | Identificador en notacion cientifica; estado/nota vacios. Serie auxiliar (verificar fuente). | https://doi.org/10.5281/zenodo.21509581
FAB006_5E+5 | FABEST | 42CrMo4+QT | FAB006 | Axial | Unnotched dog-bone hollow | -1 | 460.1633 | 100 | 500000 |  |  | PUNTO_CURVA_NO_ENSAYO | ELEGIBLE_CONDICIONES | EXCLUIDO_O_REVISION | Identificador en notacion cientifica; estado/nota vacios. Serie auxiliar (verificar fuente). | https://doi.org/10.5281/zenodo.21509581
FAB006_1E+6 | FABEST | 42CrMo4+QT | FAB006 | Axial | Unnotched dog-bone hollow | -1 | 428.7188 | 100 | 1000000 |  |  | PUNTO_CURVA_NO_ENSAYO | ELEGIBLE_CONDICIONES | EXCLUIDO_O_REVISION | Identificador en notacion cientifica; estado/nota vacios. Serie auxiliar (verificar fuente). | https://doi.org/10.5281/zenodo.21509581
FAB006_2E+6 | FABEST | 42CrMo4+QT | FAB006 | Axial | Unnotched dog-bone hollow | -1 | 397.2743 | 100 | 2000000 |  |  | PUNTO_CURVA_NO_ENSAYO | ELEGIBLE_CONDICIONES | EXCLUIDO_O_REVISION | Identificador en notacion cientifica; estado/nota vacios. Serie auxiliar (verificar fuente). | https://doi.org/10.5281/zenodo.21509581
FAB006_5E+6 | FABEST | 42CrMo4+QT | FAB006 | Axial | Unnotched dog-bone hollow | -1 | 355.7069 | 100 | 5000000 |  |  | PUNTO_CURVA_NO_ENSAYO | ELEGIBLE_CONDICIONES | EXCLUIDO_O_REVISION | Identificador en notacion cientifica; estado/nota vacios. Serie auxiliar (verificar fuente). | https://doi.org/10.5281/zenodo.21509581
FAB006_1E+7 | FABEST | 42CrMo4+QT | FAB006 | Axial | Unnotched dog-bone hollow | -1 | 324.2623 | 100 | 10000000 |  |  | PUNTO_CURVA_NO_ENSAYO | ELEGIBLE_CONDICIONES | EXCLUIDO_O_REVISION | Identificador en notacion cientifica; estado/nota vacios. Serie auxiliar (verificar fuente). | https://doi.org/10.5281/zenodo.21509581
FAB006_2E+7 | FABEST | 42CrMo4+QT | FAB006 | Axial | Unnotched dog-bone hollow | -1 | 292.8178 | 100 | 20000000 |  |  | PUNTO_CURVA_NO_ENSAYO | ELEGIBLE_CONDICIONES | EXCLUIDO_O_REVISION | Identificador en notacion cientifica; estado/nota vacios. Serie auxiliar (verificar fuente). | https://doi.org/10.5281/zenodo.21509581
FAB006_5E+7 | FABEST | 42CrMo4+QT | FAB006 | Axial | Unnotched dog-bone hollow | -1 | 251.2504 | 100 | 50000000 |  |  | PUNTO_CURVA_NO_ENSAYO | ELEGIBLE_CONDICIONES | EXCLUIDO_O_REVISION | Identificador en notacion cientifica; estado/nota vacios. Serie auxiliar (verificar fuente). | https://doi.org/10.5281/zenodo.21509581
FAB006_1E+8 | FABEST | 42CrMo4+QT | FAB006 | Axial | Unnotched dog-bone hollow | -1 | 219.8058 | 100 | 100000000 |  |  | PUNTO_CURVA_NO_ENSAYO | ELEGIBLE_CONDICIONES | EXCLUIDO_O_REVISION | Identificador en notacion cientifica; estado/nota vacios. Serie auxiliar (verificar fuente). | https://doi.org/10.5281/zenodo.21509581
FAB007_1E+3 | FABEST | 42CrMo4+QT | FAB007 | Axial | Unnotched hourglass hollow | -1 | 922.517 | 164 | 1000 |  |  | PUNTO_CURVA_NO_ENSAYO | ELEGIBLE_CONDICIONES | EXCLUIDO_O_REVISION | Identificador en notacion cientifica; estado/nota vacios. Serie auxiliar (verificar fuente). | https://doi.org/10.5281/zenodo.21509581
FAB007_2E+3 | FABEST | 42CrMo4+QT | FAB007 | Axial | Unnotched hourglass hollow | -1 | 866.1926 | 164 | 2000 |  |  | PUNTO_CURVA_NO_ENSAYO | ELEGIBLE_CONDICIONES | EXCLUIDO_O_REVISION | Identificador en notacion cientifica; estado/nota vacios. Serie auxiliar (verificar fuente). | https://doi.org/10.5281/zenodo.21509581
FAB007_5E+3 | FABEST | 42CrMo4+QT | FAB007 | Axial | Unnotched hourglass hollow | -1 | 796.9787 | 164 | 5000 |  |  | PUNTO_CURVA_NO_ENSAYO | ELEGIBLE_CONDICIONES | EXCLUIDO_O_REVISION | Identificador en notacion cientifica; estado/nota vacios. Serie auxiliar (verificar fuente). | https://doi.org/10.5281/zenodo.21509581
FAB007_1E+4 | FABEST | 42CrMo4+QT | FAB007 | Axial | Unnotched hourglass hollow | -1 | 748.3191 | 164 | 10000 |  |  | PUNTO_CURVA_NO_ENSAYO | ELEGIBLE_CONDICIONES | EXCLUIDO_O_REVISION | Identificador en notacion cientifica; estado/nota vacios. Serie auxiliar (verificar fuente). | https://doi.org/10.5281/zenodo.21509581
FAB007_2E+4 | FABEST | 42CrMo4+QT | FAB007 | Axial | Unnotched hourglass hollow | -1 | 702.6304 | 164 | 20000 |  |  | PUNTO_CURVA_NO_ENSAYO | ELEGIBLE_CONDICIONES | EXCLUIDO_O_REVISION | Identificador en notacion cientifica; estado/nota vacios. Serie auxiliar (verificar fuente). | https://doi.org/10.5281/zenodo.21509581
FAB007_5E+4 | FABEST | 42CrMo4+QT | FAB007 | Axial | Unnotched hourglass hollow | -1 | 646.4861 | 164 | 50000 |  |  | PUNTO_CURVA_NO_ENSAYO | ELEGIBLE_CONDICIONES | EXCLUIDO_O_REVISION | Identificador en notacion cientifica; estado/nota vacios. Serie auxiliar (verificar fuente). | https://doi.org/10.5281/zenodo.21509581
FAB007_1E+5 | FABEST | 42CrMo4+QT | FAB007 | Axial | Unnotched hourglass hollow | -1 | 607.0148 | 164 | 100000 |  |  | PUNTO_CURVA_NO_ENSAYO | ELEGIBLE_CONDICIONES | EXCLUIDO_O_REVISION | Identificador en notacion cientifica; estado/nota vacios. Serie auxiliar (verificar fuente). | https://doi.org/10.5281/zenodo.21509581
FAB007_2E+5 | FABEST | 42CrMo4+QT | FAB007 | Axial | Unnotched hourglass hollow | -1 | 569.9535 | 164 | 200000 |  |  | PUNTO_CURVA_NO_ENSAYO | ELEGIBLE_CONDICIONES | EXCLUIDO_O_REVISION | Identificador en notacion cientifica; estado/nota vacios. Serie auxiliar (verificar fuente). | https://doi.org/10.5281/zenodo.21509581
FAB007_5E+5 | FABEST | 42CrMo4+QT | FAB007 | Axial | Unnotched hourglass hollow | -1 | 524.4108 | 164 | 500000 |  |  | PUNTO_CURVA_NO_ENSAYO | ELEGIBLE_CONDICIONES | EXCLUIDO_O_REVISION | Identificador en notacion cientifica; estado/nota vacios. Serie auxiliar (verificar fuente). | https://doi.org/10.5281/zenodo.21509581
FAB007_1E+6 | FABEST | 42CrMo4+QT | FAB007 | Axial | Unnotched hourglass hollow | -1 | 492.3929 | 164 | 1000000 |  |  | PUNTO_CURVA_NO_ENSAYO | ELEGIBLE_CONDICIONES | EXCLUIDO_O_REVISION | Identificador en notacion cientifica; estado/nota vacios. Serie auxiliar (verificar fuente). | https://doi.org/10.5281/zenodo.21509581
FAB007_2E+6 | FABEST | 42CrMo4+QT | FAB007 | Axial | Unnotched hourglass hollow | -1 | 462.3298 | 164 | 2000000 |  |  | PUNTO_CURVA_NO_ENSAYO | ELEGIBLE_CONDICIONES | EXCLUIDO_O_REVISION | Identificador en notacion cientifica; estado/nota vacios. Serie auxiliar (verificar fuente). | https://doi.org/10.5281/zenodo.21509581
FAB007_5E+6 | FABEST | 42CrMo4+QT | FAB007 | Axial | Unnotched hourglass hollow | -1 | 425.3869 | 164 | 5000000 |  |  | PUNTO_CURVA_NO_ENSAYO | ELEGIBLE_CONDICIONES | EXCLUIDO_O_REVISION | Identificador en notacion cientifica; estado/nota vacios. Serie auxiliar (verificar fuente). | https://doi.org/10.5281/zenodo.21509581
FAB007_1E+7 | FABEST | 42CrMo4+QT | FAB007 | Axial | Unnotched hourglass hollow | -1 | 399.4149 | 164 | 10000000 |  |  | PUNTO_CURVA_NO_ENSAYO | ELEGIBLE_CONDICIONES | EXCLUIDO_O_REVISION | Identificador en notacion cientifica; estado/nota vacios. Serie auxiliar (verificar fuente). | https://doi.org/10.5281/zenodo.21509581
FAB007_2E+7 | FABEST | 42CrMo4+QT | FAB007 | Axial | Unnotched hourglass hollow | -1 | 375.0286 | 164 | 20000000 |  |  | PUNTO_CURVA_NO_ENSAYO | ELEGIBLE_CONDICIONES | EXCLUIDO_O_REVISION | Identificador en notacion cientifica; estado/nota vacios. Serie auxiliar (verificar fuente). | https://doi.org/10.5281/zenodo.21509581
FAB007_5E+7 | FABEST | 42CrMo4+QT | FAB007 | Axial | Unnotched hourglass hollow | -1 | 345.0615 | 164 | 50000000 |  |  | PUNTO_CURVA_NO_ENSAYO | ELEGIBLE_CONDICIONES | EXCLUIDO_O_REVISION | Identificador en notacion cientifica; estado/nota vacios. Serie auxiliar (verificar fuente). | https://doi.org/10.5281/zenodo.21509581
FAB007_1E+8 | FABEST | 42CrMo4+QT | FAB007 | Axial | Unnotched hourglass hollow | -1 | 323.9938 | 164 | 100000000 |  |  | PUNTO_CURVA_NO_ENSAYO | ELEGIBLE_CONDICIONES | EXCLUIDO_O_REVISION | Identificador en notacion cientifica; estado/nota vacios. Serie auxiliar (verificar fuente). | https://doi.org/10.5281/zenodo.21509581
FAB007_1E+3 | FABEST | 42CrMo4+QT | FAB007 | Axial | Unnotched hourglass hollow | -1 | 749.8363 | 164 | 1000 |  |  | PUNTO_CURVA_NO_ENSAYO | ELEGIBLE_CONDICIONES | EXCLUIDO_O_REVISION | Identificador en notacion cientifica; estado/nota vacios. Serie auxiliar (verificar fuente). | https://doi.org/10.5281/zenodo.21509581
FAB007_2E+3 | FABEST | 42CrMo4+QT | FAB007 | Axial | Unnotched hourglass hollow | -1 | 746.2871 | 164 | 2000 |  |  | PUNTO_CURVA_NO_ENSAYO | ELEGIBLE_CONDICIONES | EXCLUIDO_O_REVISION | Identificador en notacion cientifica; estado/nota vacios. Serie auxiliar (verificar fuente). | https://doi.org/10.5281/zenodo.21509581
FAB007_5E+3 | FABEST | 42CrMo4+QT | FAB007 | Axial | Unnotched hourglass hollow | -1 | 736.2858 | 164 | 5000 |  |  | PUNTO_CURVA_NO_ENSAYO | ELEGIBLE_CONDICIONES | EXCLUIDO_O_REVISION | Identificador en notacion cientifica; estado/nota vacios. Serie auxiliar (verificar fuente). | https://doi.org/10.5281/zenodo.21509581
FAB007_1E+4 | FABEST | 42CrMo4+QT | FAB007 | Axial | Unnotched hourglass hollow | -1 | 721.4963 | 164 | 10000 |  |  | PUNTO_CURVA_NO_ENSAYO | ELEGIBLE_CONDICIONES | EXCLUIDO_O_REVISION | Identificador en notacion cientifica; estado/nota vacios. Serie auxiliar (verificar fuente). | https://doi.org/10.5281/zenodo.21509581
FAB007_2E+4 | FABEST | 42CrMo4+QT | FAB007 | Axial | Unnotched hourglass hollow | -1 | 697.389 | 164 | 20000 |  |  | PUNTO_CURVA_NO_ENSAYO | ELEGIBLE_CONDICIONES | EXCLUIDO_O_REVISION | Identificador en notacion cientifica; estado/nota vacios. Serie auxiliar (verificar fuente). | https://doi.org/10.5281/zenodo.21509581
FAB007_5E+4 | FABEST | 42CrMo4+QT | FAB007 | Axial | Unnotched hourglass hollow | -1 | 651.0486 | 164 | 50000 |  |  | PUNTO_CURVA_NO_ENSAYO | ELEGIBLE_CONDICIONES | EXCLUIDO_O_REVISION | Identificador en notacion cientifica; estado/nota vacios. Serie auxiliar (verificar fuente). | https://doi.org/10.5281/zenodo.21509581
FAB007_1E+5 | FABEST | 42CrMo4+QT | FAB007 | Axial | Unnotched hourglass hollow | -1 | 612.0245 | 164 | 100000 |  |  | PUNTO_CURVA_NO_ENSAYO | ELEGIBLE_CONDICIONES | EXCLUIDO_O_REVISION | Identificador en notacion cientifica; estado/nota vacios. Serie auxiliar (verificar fuente). | https://doi.org/10.5281/zenodo.21509581
FAB007_2E+5 | FABEST | 42CrMo4+QT | FAB007 | Axial | Unnotched hourglass hollow | -1 | 578.6359 | 164 | 200000 |  |  | PUNTO_CURVA_NO_ENSAYO | ELEGIBLE_CONDICIONES | EXCLUIDO_O_REVISION | Identificador en notacion cientifica; estado/nota vacios. Serie auxiliar (verificar fuente). | https://doi.org/10.5281/zenodo.21509581
FAB007_5E+5 | FABEST | 42CrMo4+QT | FAB007 | Axial | Unnotched hourglass hollow | -1 | 549.6902 | 164 | 500000 |  |  | PUNTO_CURVA_NO_ENSAYO | ELEGIBLE_CONDICIONES | EXCLUIDO_O_REVISION | Identificador en notacion cientifica; estado/nota vacios. Serie auxiliar (verificar fuente). | https://doi.org/10.5281/zenodo.21509581
FAB007_1E+6 | FABEST | 42CrMo4+QT | FAB007 | Axial | Unnotched hourglass hollow | -1 | 537.7573 | 164 | 1000000 |  |  | PUNTO_CURVA_NO_ENSAYO | ELEGIBLE_CONDICIONES | EXCLUIDO_O_REVISION | Identificador en notacion cientifica; estado/nota vacios. Serie auxiliar (verificar fuente). | https://doi.org/10.5281/zenodo.21509581
FAB007_2E+6 | FABEST | 42CrMo4+QT | FAB007 | Axial | Unnotched hourglass hollow | -1 | 531.2429 | 164 | 2000000 |  |  | PUNTO_CURVA_NO_ENSAYO | ELEGIBLE_CONDICIONES | EXCLUIDO_O_REVISION | Identificador en notacion cientifica; estado/nota vacios. Serie auxiliar (verificar fuente). | https://doi.org/10.5281/zenodo.21509581
FAB007_5E+6 | FABEST | 42CrMo4+QT | FAB007 | Axial | Unnotched hourglass hollow | -1 | 527.139 | 164 | 5000000 |  |  | PUNTO_CURVA_NO_ENSAYO | ELEGIBLE_CONDICIONES | EXCLUIDO_O_REVISION | Identificador en notacion cientifica; estado/nota vacios. Serie auxiliar (verificar fuente). | https://doi.org/10.5281/zenodo.21509581
FAB007_1E+7 | FABEST | 42CrMo4+QT | FAB007 | Axial | Unnotched hourglass hollow | -1 | 525.7366 | 164 | 10000000 |  |  | PUNTO_CURVA_NO_ENSAYO | ELEGIBLE_CONDICIONES | EXCLUIDO_O_REVISION | Identificador en notacion cientifica; estado/nota vacios. Serie auxiliar (verificar fuente). | https://doi.org/10.5281/zenodo.21509581
FAB007_2E+7 | FABEST | 42CrMo4+QT | FAB007 | Axial | Unnotched hourglass hollow | -1 | 525.0287 | 164 | 20000000 |  |  | PUNTO_CURVA_NO_ENSAYO | ELEGIBLE_CONDICIONES | EXCLUIDO_O_REVISION | Identificador en notacion cientifica; estado/nota vacios. Serie auxiliar (verificar fuente). | https://doi.org/10.5281/zenodo.21509581
FAB007_5E+7 | FABEST | 42CrMo4+QT | FAB007 | Axial | Unnotched hourglass hollow | -1 | 524.6018 | 164 | 50000000 |  |  | PUNTO_CURVA_NO_ENSAYO | ELEGIBLE_CONDICIONES | EXCLUIDO_O_REVISION | Identificador en notacion cientifica; estado/nota vacios. Serie auxiliar (verificar fuente). | https://doi.org/10.5281/zenodo.21509581
FAB007_1E+8 | FABEST | 42CrMo4+QT | FAB007 | Axial | Unnotched hourglass hollow | -1 | 524.4592 | 164 | 100000000 |  |  | PUNTO_CURVA_NO_ENSAYO | ELEGIBLE_CONDICIONES | EXCLUIDO_O_REVISION | Identificador en notacion cientifica; estado/nota vacios. Serie auxiliar (verificar fuente). | https://doi.org/10.5281/zenodo.21509581
FAB007_1E+3 | FABEST | 42CrMo4+QT | FAB007 | Axial | Unnotched hourglass hollow | -1 | 870.6478 | 164 | 1000 |  |  | PUNTO_CURVA_NO_ENSAYO | ELEGIBLE_CONDICIONES | EXCLUIDO_O_REVISION | Identificador en notacion cientifica; estado/nota vacios. Serie auxiliar (verificar fuente). | https://doi.org/10.5281/zenodo.21509581
FAB007_2E+3 | FABEST | 42CrMo4+QT | FAB007 | Axial | Unnotched hourglass hollow | -1 | 831.4319 | 164 | 2000 |  |  | PUNTO_CURVA_NO_ENSAYO | ELEGIBLE_CONDICIONES | EXCLUIDO_O_REVISION | Identificador en notacion cientifica; estado/nota vacios. Serie auxiliar (verificar fuente). | https://doi.org/10.5281/zenodo.21509581
FAB007_5E+3 | FABEST | 42CrMo4+QT | FAB007 | Axial | Unnotched hourglass hollow | -1 | 779.5912 | 164 | 5000 |  |  | PUNTO_CURVA_NO_ENSAYO | ELEGIBLE_CONDICIONES | EXCLUIDO_O_REVISION | Identificador en notacion cientifica; estado/nota vacios. Serie auxiliar (verificar fuente). | https://doi.org/10.5281/zenodo.21509581
FAB007_1E+4 | FABEST | 42CrMo4+QT | FAB007 | Axial | Unnotched hourglass hollow | -1 | 740.3752 | 164 | 10000 |  |  | PUNTO_CURVA_NO_ENSAYO | ELEGIBLE_CONDICIONES | EXCLUIDO_O_REVISION | Identificador en notacion cientifica; estado/nota vacios. Serie auxiliar (verificar fuente). | https://doi.org/10.5281/zenodo.21509581
FAB007_2E+4 | FABEST | 42CrMo4+QT | FAB007 | Axial | Unnotched hourglass hollow | -1 | 701.1593 | 164 | 20000 |  |  | PUNTO_CURVA_NO_ENSAYO | ELEGIBLE_CONDICIONES | EXCLUIDO_O_REVISION | Identificador en notacion cientifica; estado/nota vacios. Serie auxiliar (verificar fuente). | https://doi.org/10.5281/zenodo.21509581
FAB007_5E+4 | FABEST | 42CrMo4+QT | FAB007 | Axial | Unnotched hourglass hollow | -1 | 649.3186 | 164 | 50000 |  |  | PUNTO_CURVA_NO_ENSAYO | ELEGIBLE_CONDICIONES | EXCLUIDO_O_REVISION | Identificador en notacion cientifica; estado/nota vacios. Serie auxiliar (verificar fuente). | https://doi.org/10.5281/zenodo.21509581
FAB007_1E+5 | FABEST | 42CrMo4+QT | FAB007 | Axial | Unnotched hourglass hollow | -1 | 610.1027 | 164 | 100000 |  |  | PUNTO_CURVA_NO_ENSAYO | ELEGIBLE_CONDICIONES | EXCLUIDO_O_REVISION | Identificador en notacion cientifica; estado/nota vacios. Serie auxiliar (verificar fuente). | https://doi.org/10.5281/zenodo.21509581
FAB007_2E+5 | FABEST | 42CrMo4+QT | FAB007 | Axial | Unnotched hourglass hollow | -1 | 570.8867 | 164 | 200000 |  |  | PUNTO_CURVA_NO_ENSAYO | ELEGIBLE_CONDICIONES | EXCLUIDO_O_REVISION | Identificador en notacion cientifica; estado/nota vacios. Serie auxiliar (verificar fuente). | https://doi.org/10.5281/zenodo.21509581
FAB007_5E+5 | FABEST | 42CrMo4+QT | FAB007 | Axial | Unnotched hourglass hollow | -1 | 519.046 | 164 | 500000 |  |  | PUNTO_CURVA_NO_ENSAYO | ELEGIBLE_CONDICIONES | EXCLUIDO_O_REVISION | Identificador en notacion cientifica; estado/nota vacios. Serie auxiliar (verificar fuente). | https://doi.org/10.5281/zenodo.21509581
FAB007_1E+6 | FABEST | 42CrMo4+QT | FAB007 | Axial | Unnotched hourglass hollow | -1 | 479.8301 | 164 | 1000000 |  |  | PUNTO_CURVA_NO_ENSAYO | ELEGIBLE_CONDICIONES | EXCLUIDO_O_REVISION | Identificador en notacion cientifica; estado/nota vacios. Serie auxiliar (verificar fuente). | https://doi.org/10.5281/zenodo.21509581
FAB007_2E+6 | FABEST | 42CrMo4+QT | FAB007 | Axial | Unnotched hourglass hollow | -1 | 440.6141 | 164 | 2000000 |  |  | PUNTO_CURVA_NO_ENSAYO | ELEGIBLE_CONDICIONES | EXCLUIDO_O_REVISION | Identificador en notacion cientifica; estado/nota vacios. Serie auxiliar (verificar fuente). | https://doi.org/10.5281/zenodo.21509581
FAB007_5E+6 | FABEST | 42CrMo4+QT | FAB007 | Axial | Unnotched hourglass hollow | -1 | 388.7735 | 164 | 5000000 |  |  | PUNTO_CURVA_NO_ENSAYO | ELEGIBLE_CONDICIONES | EXCLUIDO_O_REVISION | Identificador en notacion cientifica; estado/nota vacios. Serie auxiliar (verificar fuente). | https://doi.org/10.5281/zenodo.21509581
FAB007_1E+7 | FABEST | 42CrMo4+QT | FAB007 | Axial | Unnotched hourglass hollow | -1 | 349.5575 | 164 | 10000000 |  |  | PUNTO_CURVA_NO_ENSAYO | ELEGIBLE_CONDICIONES | EXCLUIDO_O_REVISION | Identificador en notacion cientifica; estado/nota vacios. Serie auxiliar (verificar fuente). | https://doi.org/10.5281/zenodo.21509581
FAB007_2E+7 | FABEST | 42CrMo4+QT | FAB007 | Axial | Unnotched hourglass hollow | -1 | 310.3416 | 164 | 20000000 |  |  | PUNTO_CURVA_NO_ENSAYO | ELEGIBLE_CONDICIONES | EXCLUIDO_O_REVISION | Identificador en notacion cientifica; estado/nota vacios. Serie auxiliar (verificar fuente). | https://doi.org/10.5281/zenodo.21509581
FAB007_5E+7 | FABEST | 42CrMo4+QT | FAB007 | Axial | Unnotched hourglass hollow | -1 | 258.5009 | 164 | 50000000 |  |  | PUNTO_CURVA_NO_ENSAYO | ELEGIBLE_CONDICIONES | EXCLUIDO_O_REVISION | Identificador en notacion cientifica; estado/nota vacios. Serie auxiliar (verificar fuente). | https://doi.org/10.5281/zenodo.21509581
FAB007_1E+8 | FABEST | 42CrMo4+QT | FAB007 | Axial | Unnotched hourglass hollow | -1 | 219.2849 | 164 | 100000000 |  |  | PUNTO_CURVA_NO_ENSAYO | ELEGIBLE_CONDICIONES | EXCLUIDO_O_REVISION | Identificador en notacion cientifica; estado/nota vacios. Serie auxiliar (verificar fuente). | https://doi.org/10.5281/zenodo.21509581
FAB008_1E+3 | FABEST | 42CrMo4+QT | FAB008 | Axial | Unnotched dog-bone hollow | -1 | 867.5541 | 139 | 1000 |  |  | PUNTO_CURVA_NO_ENSAYO | ELEGIBLE_CONDICIONES | EXCLUIDO_O_REVISION | Identificador en notacion cientifica; estado/nota vacios. Serie auxiliar (verificar fuente). | https://doi.org/10.5281/zenodo.21509581
FAB008_2E+3 | FABEST | 42CrMo4+QT | FAB008 | Axial | Unnotched dog-bone hollow | -1 | 806.2666 | 139 | 2000 |  |  | PUNTO_CURVA_NO_ENSAYO | ELEGIBLE_CONDICIONES | EXCLUIDO_O_REVISION | Identificador en notacion cientifica; estado/nota vacios. Serie auxiliar (verificar fuente). | https://doi.org/10.5281/zenodo.21509581
FAB008_5E+3 | FABEST | 42CrMo4+QT | FAB008 | Axial | Unnotched dog-bone hollow | -1 | 731.8426 | 139 | 5000 |  |  | PUNTO_CURVA_NO_ENSAYO | ELEGIBLE_CONDICIONES | EXCLUIDO_O_REVISION | Identificador en notacion cientifica; estado/nota vacios. Serie auxiliar (verificar fuente). | https://doi.org/10.5281/zenodo.21509581
FAB008_1E+4 | FABEST | 42CrMo4+QT | FAB008 | Axial | Unnotched dog-bone hollow | -1 | 680.1423 | 139 | 10000 |  |  | PUNTO_CURVA_NO_ENSAYO | ELEGIBLE_CONDICIONES | EXCLUIDO_O_REVISION | Identificador en notacion cientifica; estado/nota vacios. Serie auxiliar (verificar fuente). | https://doi.org/10.5281/zenodo.21509581
FAB008_2E+4 | FABEST | 42CrMo4+QT | FAB008 | Axial | Unnotched dog-bone hollow | -1 | 632.0943 | 139 | 20000 |  |  | PUNTO_CURVA_NO_ENSAYO | ELEGIBLE_CONDICIONES | EXCLUIDO_O_REVISION | Identificador en notacion cientifica; estado/nota vacios. Serie auxiliar (verificar fuente). | https://doi.org/10.5281/zenodo.21509581
FAB008_5E+4 | FABEST | 42CrMo4+QT | FAB008 | Axial | Unnotched dog-bone hollow | -1 | 573.7476 | 139 | 50000 |  |  | PUNTO_CURVA_NO_ENSAYO | ELEGIBLE_CONDICIONES | EXCLUIDO_O_REVISION | Identificador en notacion cientifica; estado/nota vacios. Serie auxiliar (verificar fuente). | https://doi.org/10.5281/zenodo.21509581
FAB008_1E+5 | FABEST | 42CrMo4+QT | FAB008 | Axial | Unnotched dog-bone hollow | -1 | 533.2157 | 139 | 100000 |  |  | PUNTO_CURVA_NO_ENSAYO | ELEGIBLE_CONDICIONES | EXCLUIDO_O_REVISION | Identificador en notacion cientifica; estado/nota vacios. Serie auxiliar (verificar fuente). | https://doi.org/10.5281/zenodo.21509581
FAB008_2E+5 | FABEST | 42CrMo4+QT | FAB008 | Axial | Unnotched dog-bone hollow | -1 | 495.5472 | 139 | 200000 |  |  | PUNTO_CURVA_NO_ENSAYO | ELEGIBLE_CONDICIONES | EXCLUIDO_O_REVISION | Identificador en notacion cientifica; estado/nota vacios. Serie auxiliar (verificar fuente). | https://doi.org/10.5281/zenodo.21509581
FAB008_5E+5 | FABEST | 42CrMo4+QT | FAB008 | Axial | Unnotched dog-bone hollow | -1 | 449.8048 | 139 | 500000 |  |  | PUNTO_CURVA_NO_ENSAYO | ELEGIBLE_CONDICIONES | EXCLUIDO_O_REVISION | Identificador en notacion cientifica; estado/nota vacios. Serie auxiliar (verificar fuente). | https://doi.org/10.5281/zenodo.21509581
FAB008_1E+6 | FABEST | 42CrMo4+QT | FAB008 | Axial | Unnotched dog-bone hollow | -1 | 418.0288 | 139 | 1000000 |  |  | PUNTO_CURVA_NO_ENSAYO | ELEGIBLE_CONDICIONES | EXCLUIDO_O_REVISION | Identificador en notacion cientifica; estado/nota vacios. Serie auxiliar (verificar fuente). | https://doi.org/10.5281/zenodo.21509581
FAB008_2E+6 | FABEST | 42CrMo4+QT | FAB008 | Axial | Unnotched dog-bone hollow | -1 | 388.4975 | 139 | 2000000 |  |  | PUNTO_CURVA_NO_ENSAYO | ELEGIBLE_CONDICIONES | EXCLUIDO_O_REVISION | Identificador en notacion cientifica; estado/nota vacios. Serie auxiliar (verificar fuente). | https://doi.org/10.5281/zenodo.21509581
FAB008_5E+6 | FABEST | 42CrMo4+QT | FAB008 | Axial | Unnotched dog-bone hollow | -1 | 352.6365 | 139 | 5000000 |  |  | PUNTO_CURVA_NO_ENSAYO | ELEGIBLE_CONDICIONES | EXCLUIDO_O_REVISION | Identificador en notacion cientifica; estado/nota vacios. Serie auxiliar (verificar fuente). | https://doi.org/10.5281/zenodo.21509581
FAB008_1E+7 | FABEST | 42CrMo4+QT | FAB008 | Axial | Unnotched dog-bone hollow | -1 | 327.7248 | 139 | 10000000 |  |  | PUNTO_CURVA_NO_ENSAYO | ELEGIBLE_CONDICIONES | EXCLUIDO_O_REVISION | Identificador en notacion cientifica; estado/nota vacios. Serie auxiliar (verificar fuente). | https://doi.org/10.5281/zenodo.21509581
FAB008_2E+7 | FABEST | 42CrMo4+QT | FAB008 | Axial | Unnotched dog-bone hollow | -1 | 304.573 | 139 | 20000000 |  |  | PUNTO_CURVA_NO_ENSAYO | ELEGIBLE_CONDICIONES | EXCLUIDO_O_REVISION | Identificador en notacion cientifica; estado/nota vacios. Serie auxiliar (verificar fuente). | https://doi.org/10.5281/zenodo.21509581
FAB008_5E+7 | FABEST | 42CrMo4+QT | FAB008 | Axial | Unnotched dog-bone hollow | -1 | 276.4588 | 139 | 50000000 |  |  | PUNTO_CURVA_NO_ENSAYO | ELEGIBLE_CONDICIONES | EXCLUIDO_O_REVISION | Identificador en notacion cientifica; estado/nota vacios. Serie auxiliar (verificar fuente). | https://doi.org/10.5281/zenodo.21509581
FAB008_1E+8 | FABEST | 42CrMo4+QT | FAB008 | Axial | Unnotched dog-bone hollow | -1 | 256.9287 | 139 | 100000000 |  |  | PUNTO_CURVA_NO_ENSAYO | ELEGIBLE_CONDICIONES | EXCLUIDO_O_REVISION | Identificador en notacion cientifica; estado/nota vacios. Serie auxiliar (verificar fuente). | https://doi.org/10.5281/zenodo.21509581
FAB008_1E+3 | FABEST | 42CrMo4+QT | FAB008 | Axial | Unnotched dog-bone hollow | -1 | 725.3682 | 139 | 1000 |  |  | PUNTO_CURVA_NO_ENSAYO | ELEGIBLE_CONDICIONES | EXCLUIDO_O_REVISION | Identificador en notacion cientifica; estado/nota vacios. Serie auxiliar (verificar fuente). | https://doi.org/10.5281/zenodo.21509581
FAB008_2E+3 | FABEST | 42CrMo4+QT | FAB008 | Axial | Unnotched dog-bone hollow | -1 | 719.0044 | 139 | 2000 |  |  | PUNTO_CURVA_NO_ENSAYO | ELEGIBLE_CONDICIONES | EXCLUIDO_O_REVISION | Identificador en notacion cientifica; estado/nota vacios. Serie auxiliar (verificar fuente). | https://doi.org/10.5281/zenodo.21509581
FAB008_5E+3 | FABEST | 42CrMo4+QT | FAB008 | Axial | Unnotched dog-bone hollow | -1 | 701.6446 | 139 | 5000 |  |  | PUNTO_CURVA_NO_ENSAYO | ELEGIBLE_CONDICIONES | EXCLUIDO_O_REVISION | Identificador en notacion cientifica; estado/nota vacios. Serie auxiliar (verificar fuente). | https://doi.org/10.5281/zenodo.21509581
FAB008_1E+4 | FABEST | 42CrMo4+QT | FAB008 | Axial | Unnotched dog-bone hollow | -1 | 677.4237 | 139 | 10000 |  |  | PUNTO_CURVA_NO_ENSAYO | ELEGIBLE_CONDICIONES | EXCLUIDO_O_REVISION | Identificador en notacion cientifica; estado/nota vacios. Serie auxiliar (verificar fuente). | https://doi.org/10.5281/zenodo.21509581
FAB008_2E+4 | FABEST | 42CrMo4+QT | FAB008 | Axial | Unnotched dog-bone hollow | -1 | 641.2661 | 139 | 20000 |  |  | PUNTO_CURVA_NO_ENSAYO | ELEGIBLE_CONDICIONES | EXCLUIDO_O_REVISION | Identificador en notacion cientifica; estado/nota vacios. Serie auxiliar (verificar fuente). | https://doi.org/10.5281/zenodo.21509581
FAB008_5E+4 | FABEST | 42CrMo4+QT | FAB008 | Axial | Unnotched dog-bone hollow | -1 | 581.4329 | 139 | 50000 |  |  | PUNTO_CURVA_NO_ENSAYO | ELEGIBLE_CONDICIONES | EXCLUIDO_O_REVISION | Identificador en notacion cientifica; estado/nota vacios. Serie auxiliar (verificar fuente). | https://doi.org/10.5281/zenodo.21509581
FAB008_1E+5 | FABEST | 42CrMo4+QT | FAB008 | Axial | Unnotched dog-bone hollow | -1 | 538.9911 | 139 | 100000 |  |  | PUNTO_CURVA_NO_ENSAYO | ELEGIBLE_CONDICIONES | EXCLUIDO_O_REVISION | Identificador en notacion cientifica; estado/nota vacios. Serie auxiliar (verificar fuente). | https://doi.org/10.5281/zenodo.21509581
FAB008_2E+5 | FABEST | 42CrMo4+QT | FAB008 | Axial | Unnotched dog-bone hollow | -1 | 507.3029 | 139 | 200000 |  |  | PUNTO_CURVA_NO_ENSAYO | ELEGIBLE_CONDICIONES | EXCLUIDO_O_REVISION | Identificador en notacion cientifica; estado/nota vacios. Serie auxiliar (verificar fuente). | https://doi.org/10.5281/zenodo.21509581
FAB008_5E+5 | FABEST | 42CrMo4+QT | FAB008 | Axial | Unnotched dog-bone hollow | -1 | 482.732 | 139 | 500000 |  |  | PUNTO_CURVA_NO_ENSAYO | ELEGIBLE_CONDICIONES | EXCLUIDO_O_REVISION | Identificador en notacion cientifica; estado/nota vacios. Serie auxiliar (verificar fuente). | https://doi.org/10.5281/zenodo.21509581
FAB008_1E+6 | FABEST | 42CrMo4+QT | FAB008 | Axial | Unnotched dog-bone hollow | -1 | 473.2976 | 139 | 1000000 |  |  | PUNTO_CURVA_NO_ENSAYO | ELEGIBLE_CONDICIONES | EXCLUIDO_O_REVISION | Identificador en notacion cientifica; estado/nota vacios. Serie auxiliar (verificar fuente). | https://doi.org/10.5281/zenodo.21509581
FAB008_2E+6 | FABEST | 42CrMo4+QT | FAB008 | Axial | Unnotched dog-bone hollow | -1 | 468.3063 | 139 | 2000000 |  |  | PUNTO_CURVA_NO_ENSAYO | ELEGIBLE_CONDICIONES | EXCLUIDO_O_REVISION | Identificador en notacion cientifica; estado/nota vacios. Serie auxiliar (verificar fuente). | https://doi.org/10.5281/zenodo.21509581
FAB008_5E+6 | FABEST | 42CrMo4+QT | FAB008 | Axial | Unnotched dog-bone hollow | -1 | 465.2176 | 139 | 5000000 |  |  | PUNTO_CURVA_NO_ENSAYO | ELEGIBLE_CONDICIONES | EXCLUIDO_O_REVISION | Identificador en notacion cientifica; estado/nota vacios. Serie auxiliar (verificar fuente). | https://doi.org/10.5281/zenodo.21509581
FAB008_1E+7 | FABEST | 42CrMo4+QT | FAB008 | Axial | Unnotched dog-bone hollow | -1 | 464.1718 | 139 | 10000000 |  |  | PUNTO_CURVA_NO_ENSAYO | ELEGIBLE_CONDICIONES | EXCLUIDO_O_REVISION | Identificador en notacion cientifica; estado/nota vacios. Serie auxiliar (verificar fuente). | https://doi.org/10.5281/zenodo.21509581
FAB008_2E+7 | FABEST | 42CrMo4+QT | FAB008 | Axial | Unnotched dog-bone hollow | -1 | 463.6459 | 139 | 20000000 |  |  | PUNTO_CURVA_NO_ENSAYO | ELEGIBLE_CONDICIONES | EXCLUIDO_O_REVISION | Identificador en notacion cientifica; estado/nota vacios. Serie auxiliar (verificar fuente). | https://doi.org/10.5281/zenodo.21509581
FAB008_5E+7 | FABEST | 42CrMo4+QT | FAB008 | Axial | Unnotched dog-bone hollow | -1 | 463.3293 | 139 | 50000000 |  |  | PUNTO_CURVA_NO_ENSAYO | ELEGIBLE_CONDICIONES | EXCLUIDO_O_REVISION | Identificador en notacion cientifica; estado/nota vacios. Serie auxiliar (verificar fuente). | https://doi.org/10.5281/zenodo.21509581
FAB008_1E+8 | FABEST | 42CrMo4+QT | FAB008 | Axial | Unnotched dog-bone hollow | -1 | 463.2236 | 139 | 100000000 |  |  | PUNTO_CURVA_NO_ENSAYO | ELEGIBLE_CONDICIONES | EXCLUIDO_O_REVISION | Identificador en notacion cientifica; estado/nota vacios. Serie auxiliar (verificar fuente). | https://doi.org/10.5281/zenodo.21509581
FAB008_1E+3 | FABEST | 42CrMo4+QT | FAB008 | Axial | Unnotched dog-bone hollow | -1 | 820.1607 | 139 | 1000 |  |  | PUNTO_CURVA_NO_ENSAYO | ELEGIBLE_CONDICIONES | EXCLUIDO_O_REVISION | Identificador en notacion cientifica; estado/nota vacios. Serie auxiliar (verificar fuente). | https://doi.org/10.5281/zenodo.21509581
FAB008_2E+3 | FABEST | 42CrMo4+QT | FAB008 | Axial | Unnotched dog-bone hollow | -1 | 777.392 | 139 | 2000 |  |  | PUNTO_CURVA_NO_ENSAYO | ELEGIBLE_CONDICIONES | EXCLUIDO_O_REVISION | Identificador en notacion cientifica; estado/nota vacios. Serie auxiliar (verificar fuente). | https://doi.org/10.5281/zenodo.21509581
FAB008_5E+3 | FABEST | 42CrMo4+QT | FAB008 | Axial | Unnotched dog-bone hollow | -1 | 720.8549 | 139 | 5000 |  |  | PUNTO_CURVA_NO_ENSAYO | ELEGIBLE_CONDICIONES | EXCLUIDO_O_REVISION | Identificador en notacion cientifica; estado/nota vacios. Serie auxiliar (verificar fuente). | https://doi.org/10.5281/zenodo.21509581
FAB008_1E+4 | FABEST | 42CrMo4+QT | FAB008 | Axial | Unnotched dog-bone hollow | -1 | 678.0863 | 139 | 10000 |  |  | PUNTO_CURVA_NO_ENSAYO | ELEGIBLE_CONDICIONES | EXCLUIDO_O_REVISION | Identificador en notacion cientifica; estado/nota vacios. Serie auxiliar (verificar fuente). | https://doi.org/10.5281/zenodo.21509581
FAB008_2E+4 | FABEST | 42CrMo4+QT | FAB008 | Axial | Unnotched dog-bone hollow | -1 | 635.3176 | 139 | 20000 |  |  | PUNTO_CURVA_NO_ENSAYO | ELEGIBLE_CONDICIONES | EXCLUIDO_O_REVISION | Identificador en notacion cientifica; estado/nota vacios. Serie auxiliar (verificar fuente). | https://doi.org/10.5281/zenodo.21509581
FAB008_5E+4 | FABEST | 42CrMo4+QT | FAB008 | Axial | Unnotched dog-bone hollow | -1 | 578.7805 | 139 | 50000 |  |  | PUNTO_CURVA_NO_ENSAYO | ELEGIBLE_CONDICIONES | EXCLUIDO_O_REVISION | Identificador en notacion cientifica; estado/nota vacios. Serie auxiliar (verificar fuente). | https://doi.org/10.5281/zenodo.21509581
FAB008_1E+5 | FABEST | 42CrMo4+QT | FAB008 | Axial | Unnotched dog-bone hollow | -1 | 536.0119 | 139 | 100000 |  |  | PUNTO_CURVA_NO_ENSAYO | ELEGIBLE_CONDICIONES | EXCLUIDO_O_REVISION | Identificador en notacion cientifica; estado/nota vacios. Serie auxiliar (verificar fuente). | https://doi.org/10.5281/zenodo.21509581
FAB008_2E+5 | FABEST | 42CrMo4+QT | FAB008 | Axial | Unnotched dog-bone hollow | -1 | 493.2432 | 139 | 200000 |  |  | PUNTO_CURVA_NO_ENSAYO | ELEGIBLE_CONDICIONES | EXCLUIDO_O_REVISION | Identificador en notacion cientifica; estado/nota vacios. Serie auxiliar (verificar fuente). | https://doi.org/10.5281/zenodo.21509581
FAB008_5E+5 | FABEST | 42CrMo4+QT | FAB008 | Axial | Unnotched dog-bone hollow | -1 | 436.7061 | 139 | 500000 |  |  | PUNTO_CURVA_NO_ENSAYO | ELEGIBLE_CONDICIONES | EXCLUIDO_O_REVISION | Identificador en notacion cientifica; estado/nota vacios. Serie auxiliar (verificar fuente). | https://doi.org/10.5281/zenodo.21509581
FAB008_1E+6 | FABEST | 42CrMo4+QT | FAB008 | Axial | Unnotched dog-bone hollow | -1 | 393.9375 | 139 | 1000000 |  |  | PUNTO_CURVA_NO_ENSAYO | ELEGIBLE_CONDICIONES | EXCLUIDO_O_REVISION | Identificador en notacion cientifica; estado/nota vacios. Serie auxiliar (verificar fuente). | https://doi.org/10.5281/zenodo.21509581
FAB008_2E+6 | FABEST | 42CrMo4+QT | FAB008 | Axial | Unnotched dog-bone hollow | -1 | 351.1688 | 139 | 2000000 |  |  | PUNTO_CURVA_NO_ENSAYO | ELEGIBLE_CONDICIONES | EXCLUIDO_O_REVISION | Identificador en notacion cientifica; estado/nota vacios. Serie auxiliar (verificar fuente). | https://doi.org/10.5281/zenodo.21509581
FAB008_5E+6 | FABEST | 42CrMo4+QT | FAB008 | Axial | Unnotched dog-bone hollow | -1 | 294.6317 | 139 | 5000000 |  |  | PUNTO_CURVA_NO_ENSAYO | ELEGIBLE_CONDICIONES | EXCLUIDO_O_REVISION | Identificador en notacion cientifica; estado/nota vacios. Serie auxiliar (verificar fuente). | https://doi.org/10.5281/zenodo.21509581
FAB008_1E+7 | FABEST | 42CrMo4+QT | FAB008 | Axial | Unnotched dog-bone hollow | -1 | 251.8631 | 139 | 10000000 |  |  | PUNTO_CURVA_NO_ENSAYO | ELEGIBLE_CONDICIONES | EXCLUIDO_O_REVISION | Identificador en notacion cientifica; estado/nota vacios. Serie auxiliar (verificar fuente). | https://doi.org/10.5281/zenodo.21509581
FAB008_2E+7 | FABEST | 42CrMo4+QT | FAB008 | Axial | Unnotched dog-bone hollow | -1 | 209.0944 | 139 | 20000000 |  |  | PUNTO_CURVA_NO_ENSAYO | ELEGIBLE_CONDICIONES | EXCLUIDO_O_REVISION | Identificador en notacion cientifica; estado/nota vacios. Serie auxiliar (verificar fuente). | https://doi.org/10.5281/zenodo.21509581
FAB008_5E+7 | FABEST | 42CrMo4+QT | FAB008 | Axial | Unnotched dog-bone hollow | -1 | 152.5573 | 139 | 50000000 |  |  | PUNTO_CURVA_NO_ENSAYO | ELEGIBLE_CONDICIONES | EXCLUIDO_O_REVISION | Identificador en notacion cientifica; estado/nota vacios. Serie auxiliar (verificar fuente). | https://doi.org/10.5281/zenodo.21509581
FAB008_1E+8 | FABEST | 42CrMo4+QT | FAB008 | Axial | Unnotched dog-bone hollow | -1 | 109.7887 | 139 | 100000000 |  |  | PUNTO_CURVA_NO_ENSAYO | ELEGIBLE_CONDICIONES | EXCLUIDO_O_REVISION | Identificador en notacion cientifica; estado/nota vacios. Serie auxiliar (verificar fuente). | https://doi.org/10.5281/zenodo.21509581
FAB010_1E+3 | FABEST | 42CrMo4+QT | FAB010 | Axial | Unnotched hourglass bar | -3 | 848.7864 | 127 | 1000 |  |  | PUNTO_CURVA_NO_ENSAYO | OTRAS_CONDICIONES | EXCLUIDO_O_REVISION | Identificador en notacion cientifica; estado/nota vacios. Serie auxiliar (verificar fuente). | https://doi.org/10.5281/zenodo.21509581
FAB010_2E+3 | FABEST | 42CrMo4+QT | FAB010 | Axial | Unnotched hourglass bar | -3 | 805.5631 | 127 | 2000 |  |  | PUNTO_CURVA_NO_ENSAYO | OTRAS_CONDICIONES | EXCLUIDO_O_REVISION | Identificador en notacion cientifica; estado/nota vacios. Serie auxiliar (verificar fuente). | https://doi.org/10.5281/zenodo.21509581
FAB010_5E+3 | FABEST | 42CrMo4+QT | FAB010 | Axial | Unnotched hourglass bar | -3 | 751.7844 | 127 | 5000 |  |  | PUNTO_CURVA_NO_ENSAYO | OTRAS_CONDICIONES | EXCLUIDO_O_REVISION | Identificador en notacion cientifica; estado/nota vacios. Serie auxiliar (verificar fuente). | https://doi.org/10.5281/zenodo.21509581
FAB010_1E+4 | FABEST | 42CrMo4+QT | FAB010 | Axial | Unnotched hourglass bar | -3 | 713.5008 | 127 | 10000 |  |  | PUNTO_CURVA_NO_ENSAYO | OTRAS_CONDICIONES | EXCLUIDO_O_REVISION | Identificador en notacion cientifica; estado/nota vacios. Serie auxiliar (verificar fuente). | https://doi.org/10.5281/zenodo.21509581
FAB010_2E+4 | FABEST | 42CrMo4+QT | FAB010 | Axial | Unnotched hourglass bar | -3 | 677.1668 | 127 | 20000 |  |  | PUNTO_CURVA_NO_ENSAYO | OTRAS_CONDICIONES | EXCLUIDO_O_REVISION | Identificador en notacion cientifica; estado/nota vacios. Serie auxiliar (verificar fuente). | https://doi.org/10.5281/zenodo.21509581
FAB010_5E+4 | FABEST | 42CrMo4+QT | FAB010 | Axial | Unnotched hourglass bar | -3 | 631.9597 | 127 | 50000 |  |  | PUNTO_CURVA_NO_ENSAYO | OTRAS_CONDICIONES | EXCLUIDO_O_REVISION | Identificador en notacion cientifica; estado/nota vacios. Serie auxiliar (verificar fuente). | https://doi.org/10.5281/zenodo.21509581
FAB010_1E+5 | FABEST | 42CrMo4+QT | FAB010 | Axial | Unnotched hourglass bar | -3 | 599.778 | 127 | 100000 |  |  | PUNTO_CURVA_NO_ENSAYO | OTRAS_CONDICIONES | EXCLUIDO_O_REVISION | Identificador en notacion cientifica; estado/nota vacios. Serie auxiliar (verificar fuente). | https://doi.org/10.5281/zenodo.21509581
FAB010_2E+5 | FABEST | 42CrMo4+QT | FAB010 | Axial | Unnotched hourglass bar | -3 | 569.2352 | 127 | 200000 |  |  | PUNTO_CURVA_NO_ENSAYO | OTRAS_CONDICIONES | EXCLUIDO_O_REVISION | Identificador en notacion cientifica; estado/nota vacios. Serie auxiliar (verificar fuente). | https://doi.org/10.5281/zenodo.21509581
FAB010_5E+5 | FABEST | 42CrMo4+QT | FAB010 | Axial | Unnotched hourglass bar | -3 | 531.2335 | 127 | 500000 |  |  | PUNTO_CURVA_NO_ENSAYO | OTRAS_CONDICIONES | EXCLUIDO_O_REVISION | Identificador en notacion cientifica; estado/nota vacios. Serie auxiliar (verificar fuente). | https://doi.org/10.5281/zenodo.21509581
FAB010_1E+6 | FABEST | 42CrMo4+QT | FAB010 | Axial | Unnotched hourglass bar | -3 | 504.1812 | 127 | 1000000 |  |  | PUNTO_CURVA_NO_ENSAYO | OTRAS_CONDICIONES | EXCLUIDO_O_REVISION | Identificador en notacion cientifica; estado/nota vacios. Serie auxiliar (verificar fuente). | https://doi.org/10.5281/zenodo.21509581
FAB010_2E+6 | FABEST | 42CrMo4+QT | FAB010 | Axial | Unnotched hourglass bar | -3 | 478.5064 | 127 | 2000000 |  |  | PUNTO_CURVA_NO_ENSAYO | OTRAS_CONDICIONES | EXCLUIDO_O_REVISION | Identificador en notacion cientifica; estado/nota vacios. Serie auxiliar (verificar fuente). | https://doi.org/10.5281/zenodo.21509581
FAB010_5E+6 | FABEST | 42CrMo4+QT | FAB010 | Axial | Unnotched hourglass bar | -3 | 446.5618 | 127 | 5000000 |  |  | PUNTO_CURVA_NO_ENSAYO | OTRAS_CONDICIONES | EXCLUIDO_O_REVISION | Identificador en notacion cientifica; estado/nota vacios. Serie auxiliar (verificar fuente). | https://doi.org/10.5281/zenodo.21509581
FAB010_1E+7 | FABEST | 42CrMo4+QT | FAB010 | Axial | Unnotched hourglass bar | -3 | 423.8212 | 127 | 10000000 |  |  | PUNTO_CURVA_NO_ENSAYO | OTRAS_CONDICIONES | EXCLUIDO_O_REVISION | Identificador en notacion cientifica; estado/nota vacios. Serie auxiliar (verificar fuente). | https://doi.org/10.5281/zenodo.21509581
FAB010_2E+7 | FABEST | 42CrMo4+QT | FAB010 | Axial | Unnotched hourglass bar | -3 | 402.2387 | 127 | 20000000 |  |  | PUNTO_CURVA_NO_ENSAYO | OTRAS_CONDICIONES | EXCLUIDO_O_REVISION | Identificador en notacion cientifica; estado/nota vacios. Serie auxiliar (verificar fuente). | https://doi.org/10.5281/zenodo.21509581
FAB010_5E+7 | FABEST | 42CrMo4+QT | FAB010 | Axial | Unnotched hourglass bar | -3 | 375.3856 | 127 | 50000000 |  |  | PUNTO_CURVA_NO_ENSAYO | OTRAS_CONDICIONES | EXCLUIDO_O_REVISION | Identificador en notacion cientifica; estado/nota vacios. Serie auxiliar (verificar fuente). | https://doi.org/10.5281/zenodo.21509581
FAB010_1E+8 | FABEST | 42CrMo4+QT | FAB010 | Axial | Unnotched hourglass bar | -3 | 356.2696 | 127 | 100000000 |  |  | PUNTO_CURVA_NO_ENSAYO | OTRAS_CONDICIONES | EXCLUIDO_O_REVISION | Identificador en notacion cientifica; estado/nota vacios. Serie auxiliar (verificar fuente). | https://doi.org/10.5281/zenodo.21509581
FAB010_1E+3 | FABEST | 42CrMo4+QT | FAB010 | Axial | Unnotched hourglass bar | -3 | 685.8842 | 127 | 1000 |  |  | PUNTO_CURVA_NO_ENSAYO | OTRAS_CONDICIONES | EXCLUIDO_O_REVISION | Identificador en notacion cientifica; estado/nota vacios. Serie auxiliar (verificar fuente). | https://doi.org/10.5281/zenodo.21509581
FAB010_2E+3 | FABEST | 42CrMo4+QT | FAB010 | Axial | Unnotched hourglass bar | -3 | 684.548 | 127 | 2000 |  |  | PUNTO_CURVA_NO_ENSAYO | OTRAS_CONDICIONES | EXCLUIDO_O_REVISION | Identificador en notacion cientifica; estado/nota vacios. Serie auxiliar (verificar fuente). | https://doi.org/10.5281/zenodo.21509581
FAB010_5E+3 | FABEST | 42CrMo4+QT | FAB010 | Axial | Unnotched hourglass bar | -3 | 680.6502 | 127 | 5000 |  |  | PUNTO_CURVA_NO_ENSAYO | OTRAS_CONDICIONES | EXCLUIDO_O_REVISION | Identificador en notacion cientifica; estado/nota vacios. Serie auxiliar (verificar fuente). | https://doi.org/10.5281/zenodo.21509581
FAB010_1E+4 | FABEST | 42CrMo4+QT | FAB010 | Axial | Unnotched hourglass bar | -3 | 674.5015 | 127 | 10000 |  |  | PUNTO_CURVA_NO_ENSAYO | OTRAS_CONDICIONES | EXCLUIDO_O_REVISION | Identificador en notacion cientifica; estado/nota vacios. Serie auxiliar (verificar fuente). | https://doi.org/10.5281/zenodo.21509581
FAB010_2E+4 | FABEST | 42CrMo4+QT | FAB010 | Axial | Unnotched hourglass bar | -3 | 663.3593 | 127 | 20000 |  |  | PUNTO_CURVA_NO_ENSAYO | OTRAS_CONDICIONES | EXCLUIDO_O_REVISION | Identificador en notacion cientifica; estado/nota vacios. Serie auxiliar (verificar fuente). | https://doi.org/10.5281/zenodo.21509581
FAB010_5E+4 | FABEST | 42CrMo4+QT | FAB010 | Axial | Unnotched hourglass bar | -3 | 636.9725 | 127 | 50000 |  |  | PUNTO_CURVA_NO_ENSAYO | OTRAS_CONDICIONES | EXCLUIDO_O_REVISION | Identificador en notacion cientifica; estado/nota vacios. Serie auxiliar (verificar fuente). | https://doi.org/10.5281/zenodo.21509581
FAB010_1E+5 | FABEST | 42CrMo4+QT | FAB010 | Axial | Unnotched hourglass bar | -3 | 607.6322 | 127 | 100000 |  |  | PUNTO_CURVA_NO_ENSAYO | OTRAS_CONDICIONES | EXCLUIDO_O_REVISION | Identificador en notacion cientifica; estado/nota vacios. Serie auxiliar (verificar fuente). | https://doi.org/10.5281/zenodo.21509581
FAB010_2E+5 | FABEST | 42CrMo4+QT | FAB010 | Axial | Unnotched hourglass bar | -3 | 574.7667 | 127 | 200000 |  |  | PUNTO_CURVA_NO_ENSAYO | OTRAS_CONDICIONES | EXCLUIDO_O_REVISION | Identificador en notacion cientifica; estado/nota vacios. Serie auxiliar (verificar fuente). | https://doi.org/10.5281/zenodo.21509581
FAB010_5E+5 | FABEST | 42CrMo4+QT | FAB010 | Axial | Unnotched hourglass bar | -3 | 537.6264 | 127 | 500000 |  |  | PUNTO_CURVA_NO_ENSAYO | OTRAS_CONDICIONES | EXCLUIDO_O_REVISION | Identificador en notacion cientifica; estado/nota vacios. Serie auxiliar (verificar fuente). | https://doi.org/10.5281/zenodo.21509581
FAB010_1E+6 | FABEST | 42CrMo4+QT | FAB010 | Axial | Unnotched hourglass bar | -3 | 519.0699 | 127 | 1000000 |  |  | PUNTO_CURVA_NO_ENSAYO | OTRAS_CONDICIONES | EXCLUIDO_O_REVISION | Identificador en notacion cientifica; estado/nota vacios. Serie auxiliar (verificar fuente). | https://doi.org/10.5281/zenodo.21509581
FAB010_2E+6 | FABEST | 42CrMo4+QT | FAB010 | Axial | Unnotched hourglass bar | -3 | 507.9328 | 127 | 2000000 |  |  | PUNTO_CURVA_NO_ENSAYO | OTRAS_CONDICIONES | EXCLUIDO_O_REVISION | Identificador en notacion cientifica; estado/nota vacios. Serie auxiliar (verificar fuente). | https://doi.org/10.5281/zenodo.21509581
FAB010_5E+6 | FABEST | 42CrMo4+QT | FAB010 | Axial | Unnotched hourglass bar | -3 | 500.5047 | 127 | 5000000 |  |  | PUNTO_CURVA_NO_ENSAYO | OTRAS_CONDICIONES | EXCLUIDO_O_REVISION | Identificador en notacion cientifica; estado/nota vacios. Serie auxiliar (verificar fuente). | https://doi.org/10.5281/zenodo.21509581
FAB010_1E+7 | FABEST | 42CrMo4+QT | FAB010 | Axial | Unnotched hourglass bar | -3 | 497.8884 | 127 | 10000000 |  |  | PUNTO_CURVA_NO_ENSAYO | OTRAS_CONDICIONES | EXCLUIDO_O_REVISION | Identificador en notacion cientifica; estado/nota vacios. Serie auxiliar (verificar fuente). | https://doi.org/10.5281/zenodo.21509581
FAB010_2E+7 | FABEST | 42CrMo4+QT | FAB010 | Axial | Unnotched hourglass bar | -3 | 496.5522 | 127 | 20000000 |  |  | PUNTO_CURVA_NO_ENSAYO | OTRAS_CONDICIONES | EXCLUIDO_O_REVISION | Identificador en notacion cientifica; estado/nota vacios. Serie auxiliar (verificar fuente). | https://doi.org/10.5281/zenodo.21509581
FAB010_5E+7 | FABEST | 42CrMo4+QT | FAB010 | Axial | Unnotched hourglass bar | -3 | 495.7413 | 127 | 50000000 |  |  | PUNTO_CURVA_NO_ENSAYO | OTRAS_CONDICIONES | EXCLUIDO_O_REVISION | Identificador en notacion cientifica; estado/nota vacios. Serie auxiliar (verificar fuente). | https://doi.org/10.5281/zenodo.21509581
FAB010_1E+8 | FABEST | 42CrMo4+QT | FAB010 | Axial | Unnotched hourglass bar | -3 | 495.4694 | 127 | 100000000 |  |  | PUNTO_CURVA_NO_ENSAYO | OTRAS_CONDICIONES | EXCLUIDO_O_REVISION | Identificador en notacion cientifica; estado/nota vacios. Serie auxiliar (verificar fuente). | https://doi.org/10.5281/zenodo.21509581
FAB010_1E+3 | FABEST | 42CrMo4+QT | FAB010 | Axial | Unnotched hourglass bar | -3 | 808.1277 | 127 | 1000 |  |  | PUNTO_CURVA_NO_ENSAYO | OTRAS_CONDICIONES | EXCLUIDO_O_REVISION | Identificador en notacion cientifica; estado/nota vacios. Serie auxiliar (verificar fuente). | https://doi.org/10.5281/zenodo.21509581
FAB010_2E+3 | FABEST | 42CrMo4+QT | FAB010 | Axial | Unnotched hourglass bar | -3 | 777.1317 | 127 | 2000 |  |  | PUNTO_CURVA_NO_ENSAYO | OTRAS_CONDICIONES | EXCLUIDO_O_REVISION | Identificador en notacion cientifica; estado/nota vacios. Serie auxiliar (verificar fuente). | https://doi.org/10.5281/zenodo.21509581
FAB010_5E+3 | FABEST | 42CrMo4+QT | FAB010 | Axial | Unnotched hourglass bar | -3 | 736.1574 | 127 | 5000 |  |  | PUNTO_CURVA_NO_ENSAYO | OTRAS_CONDICIONES | EXCLUIDO_O_REVISION | Identificador en notacion cientifica; estado/nota vacios. Serie auxiliar (verificar fuente). | https://doi.org/10.5281/zenodo.21509581
FAB010_1E+4 | FABEST | 42CrMo4+QT | FAB010 | Axial | Unnotched hourglass bar | -3 | 705.1614 | 127 | 10000 |  |  | PUNTO_CURVA_NO_ENSAYO | OTRAS_CONDICIONES | EXCLUIDO_O_REVISION | Identificador en notacion cientifica; estado/nota vacios. Serie auxiliar (verificar fuente). | https://doi.org/10.5281/zenodo.21509581
FAB010_2E+4 | FABEST | 42CrMo4+QT | FAB010 | Axial | Unnotched hourglass bar | -3 | 674.1655 | 127 | 20000 |  |  | PUNTO_CURVA_NO_ENSAYO | OTRAS_CONDICIONES | EXCLUIDO_O_REVISION | Identificador en notacion cientifica; estado/nota vacios. Serie auxiliar (verificar fuente). | https://doi.org/10.5281/zenodo.21509581
FAB010_5E+4 | FABEST | 42CrMo4+QT | FAB010 | Axial | Unnotched hourglass bar | -3 | 633.1911 | 127 | 50000 |  |  | PUNTO_CURVA_NO_ENSAYO | OTRAS_CONDICIONES | EXCLUIDO_O_REVISION | Identificador en notacion cientifica; estado/nota vacios. Serie auxiliar (verificar fuente). | https://doi.org/10.5281/zenodo.21509581
FAB010_1E+5 | FABEST | 42CrMo4+QT | FAB010 | Axial | Unnotched hourglass bar | -3 | 602.1952 | 127 | 100000 |  |  | PUNTO_CURVA_NO_ENSAYO | OTRAS_CONDICIONES | EXCLUIDO_O_REVISION | Identificador en notacion cientifica; estado/nota vacios. Serie auxiliar (verificar fuente). | https://doi.org/10.5281/zenodo.21509581
FAB010_2E+5 | FABEST | 42CrMo4+QT | FAB010 | Axial | Unnotched hourglass bar | -3 | 571.1992 | 127 | 200000 |  |  | PUNTO_CURVA_NO_ENSAYO | OTRAS_CONDICIONES | EXCLUIDO_O_REVISION | Identificador en notacion cientifica; estado/nota vacios. Serie auxiliar (verificar fuente). | https://doi.org/10.5281/zenodo.21509581
FAB010_5E+5 | FABEST | 42CrMo4+QT | FAB010 | Axial | Unnotched hourglass bar | -3 | 530.2248 | 127 | 500000 |  |  | PUNTO_CURVA_NO_ENSAYO | OTRAS_CONDICIONES | EXCLUIDO_O_REVISION | Identificador en notacion cientifica; estado/nota vacios. Serie auxiliar (verificar fuente). | https://doi.org/10.5281/zenodo.21509581
FAB010_1E+6 | FABEST | 42CrMo4+QT | FAB010 | Axial | Unnotched hourglass bar | -3 | 499.2289 | 127 | 1000000 |  |  | PUNTO_CURVA_NO_ENSAYO | OTRAS_CONDICIONES | EXCLUIDO_O_REVISION | Identificador en notacion cientifica; estado/nota vacios. Serie auxiliar (verificar fuente). | https://doi.org/10.5281/zenodo.21509581
FAB010_2E+6 | FABEST | 42CrMo4+QT | FAB010 | Axial | Unnotched hourglass bar | -3 | 468.233 | 127 | 2000000 |  |  | PUNTO_CURVA_NO_ENSAYO | OTRAS_CONDICIONES | EXCLUIDO_O_REVISION | Identificador en notacion cientifica; estado/nota vacios. Serie auxiliar (verificar fuente). | https://doi.org/10.5281/zenodo.21509581
FAB010_5E+6 | FABEST | 42CrMo4+QT | FAB010 | Axial | Unnotched hourglass bar | -3 | 427.2586 | 127 | 5000000 |  |  | PUNTO_CURVA_NO_ENSAYO | OTRAS_CONDICIONES | EXCLUIDO_O_REVISION | Identificador en notacion cientifica; estado/nota vacios. Serie auxiliar (verificar fuente). | https://doi.org/10.5281/zenodo.21509581
FAB010_1E+7 | FABEST | 42CrMo4+QT | FAB010 | Axial | Unnotched hourglass bar | -3 | 396.2627 | 127 | 10000000 |  |  | PUNTO_CURVA_NO_ENSAYO | OTRAS_CONDICIONES | EXCLUIDO_O_REVISION | Identificador en notacion cientifica; estado/nota vacios. Serie auxiliar (verificar fuente). | https://doi.org/10.5281/zenodo.21509581
FAB010_2E+7 | FABEST | 42CrMo4+QT | FAB010 | Axial | Unnotched hourglass bar | -3 | 365.2667 | 127 | 20000000 |  |  | PUNTO_CURVA_NO_ENSAYO | OTRAS_CONDICIONES | EXCLUIDO_O_REVISION | Identificador en notacion cientifica; estado/nota vacios. Serie auxiliar (verificar fuente). | https://doi.org/10.5281/zenodo.21509581
FAB010_5E+7 | FABEST | 42CrMo4+QT | FAB010 | Axial | Unnotched hourglass bar | -3 | 324.2923 | 127 | 50000000 |  |  | PUNTO_CURVA_NO_ENSAYO | OTRAS_CONDICIONES | EXCLUIDO_O_REVISION | Identificador en notacion cientifica; estado/nota vacios. Serie auxiliar (verificar fuente). | https://doi.org/10.5281/zenodo.21509581
FAB010_1E+8 | FABEST | 42CrMo4+QT | FAB010 | Axial | Unnotched hourglass bar | -3 | 293.2964 | 127 | 100000000 |  |  | PUNTO_CURVA_NO_ENSAYO | OTRAS_CONDICIONES | EXCLUIDO_O_REVISION | Identificador en notacion cientifica; estado/nota vacios. Serie auxiliar (verificar fuente). | https://doi.org/10.5281/zenodo.21509581
FAB014_1E+3 | FABEST | 42CrMo4+QT | FAB014 | Axial | Unnotched hourglass bar | -1 | 866.081 | 125 | 1000 |  |  | PUNTO_CURVA_NO_ENSAYO | ELEGIBLE_CONDICIONES | EXCLUIDO_O_REVISION | Identificador en notacion cientifica; estado/nota vacios. Serie auxiliar (verificar fuente). | https://doi.org/10.5281/zenodo.21509581
FAB014_2E+3 | FABEST | 42CrMo4+QT | FAB014 | Axial | Unnotched hourglass bar | -1 | 821.3652 | 125 | 2000 |  |  | PUNTO_CURVA_NO_ENSAYO | ELEGIBLE_CONDICIONES | EXCLUIDO_O_REVISION | Identificador en notacion cientifica; estado/nota vacios. Serie auxiliar (verificar fuente). | https://doi.org/10.5281/zenodo.21509581
FAB014_5E+3 | FABEST | 42CrMo4+QT | FAB014 | Axial | Unnotched hourglass bar | -1 | 765.7776 | 125 | 5000 |  |  | PUNTO_CURVA_NO_ENSAYO | ELEGIBLE_CONDICIONES | EXCLUIDO_O_REVISION | Identificador en notacion cientifica; estado/nota vacios. Serie auxiliar (verificar fuente). | https://doi.org/10.5281/zenodo.21509581
FAB014_1E+4 | FABEST | 42CrMo4+QT | FAB014 | Axial | Unnotched hourglass bar | -1 | 726.2405 | 125 | 10000 |  |  | PUNTO_CURVA_NO_ENSAYO | ELEGIBLE_CONDICIONES | EXCLUIDO_O_REVISION | Identificador en notacion cientifica; estado/nota vacios. Serie auxiliar (verificar fuente). | https://doi.org/10.5281/zenodo.21509581
FAB014_2E+4 | FABEST | 42CrMo4+QT | FAB014 | Axial | Unnotched hourglass bar | -1 | 688.7447 | 125 | 20000 |  |  | PUNTO_CURVA_NO_ENSAYO | ELEGIBLE_CONDICIONES | EXCLUIDO_O_REVISION | Identificador en notacion cientifica; estado/nota vacios. Serie auxiliar (verificar fuente). | https://doi.org/10.5281/zenodo.21509581
FAB014_5E+4 | FABEST | 42CrMo4+QT | FAB014 | Axial | Unnotched hourglass bar | -1 | 642.1324 | 125 | 50000 |  |  | PUNTO_CURVA_NO_ENSAYO | ELEGIBLE_CONDICIONES | EXCLUIDO_O_REVISION | Identificador en notacion cientifica; estado/nota vacios. Serie auxiliar (verificar fuente). | https://doi.org/10.5281/zenodo.21509581
FAB014_1E+5 | FABEST | 42CrMo4+QT | FAB014 | Axial | Unnotched hourglass bar | -1 | 608.9791 | 125 | 100000 |  |  | PUNTO_CURVA_NO_ENSAYO | ELEGIBLE_CONDICIONES | EXCLUIDO_O_REVISION | Identificador en notacion cientifica; estado/nota vacios. Serie auxiliar (verificar fuente). | https://doi.org/10.5281/zenodo.21509581
FAB014_2E+5 | FABEST | 42CrMo4+QT | FAB014 | Axial | Unnotched hourglass bar | -1 | 577.5375 | 125 | 200000 |  |  | PUNTO_CURVA_NO_ENSAYO | ELEGIBLE_CONDICIONES | EXCLUIDO_O_REVISION | Identificador en notacion cientifica; estado/nota vacios. Serie auxiliar (verificar fuente). | https://doi.org/10.5281/zenodo.21509581
FAB014_5E+5 | FABEST | 42CrMo4+QT | FAB014 | Axial | Unnotched hourglass bar | -1 | 538.4514 | 125 | 500000 |  |  | PUNTO_CURVA_NO_ENSAYO | ELEGIBLE_CONDICIONES | EXCLUIDO_O_REVISION | Identificador en notacion cientifica; estado/nota vacios. Serie auxiliar (verificar fuente). | https://doi.org/10.5281/zenodo.21509581
FAB014_1E+6 | FABEST | 42CrMo4+QT | FAB014 | Axial | Unnotched hourglass bar | -1 | 510.6512 | 125 | 1000000 |  |  | PUNTO_CURVA_NO_ENSAYO | ELEGIBLE_CONDICIONES | EXCLUIDO_O_REVISION | Identificador en notacion cientifica; estado/nota vacios. Serie auxiliar (verificar fuente). | https://doi.org/10.5281/zenodo.21509581
FAB014_2E+6 | FABEST | 42CrMo4+QT | FAB014 | Axial | Unnotched hourglass bar | -1 | 484.2862 | 125 | 2000000 |  |  | PUNTO_CURVA_NO_ENSAYO | ELEGIBLE_CONDICIONES | EXCLUIDO_O_REVISION | Identificador en notacion cientifica; estado/nota vacios. Serie auxiliar (verificar fuente). | https://doi.org/10.5281/zenodo.21509581
FAB014_5E+6 | FABEST | 42CrMo4+QT | FAB014 | Axial | Unnotched hourglass bar | -1 | 451.5111 | 125 | 5000000 |  |  | PUNTO_CURVA_NO_ENSAYO | ELEGIBLE_CONDICIONES | EXCLUIDO_O_REVISION | Identificador en notacion cientifica; estado/nota vacios. Serie auxiliar (verificar fuente). | https://doi.org/10.5281/zenodo.21509581
FAB014_1E+7 | FABEST | 42CrMo4+QT | FAB014 | Axial | Unnotched hourglass bar | -1 | 428.1996 | 125 | 10000000 |  |  | PUNTO_CURVA_NO_ENSAYO | ELEGIBLE_CONDICIONES | EXCLUIDO_O_REVISION | Identificador en notacion cientifica; estado/nota vacios. Serie auxiliar (verificar fuente). | https://doi.org/10.5281/zenodo.21509581
FAB014_2E+7 | FABEST | 42CrMo4+QT | FAB014 | Axial | Unnotched hourglass bar | -1 | 406.0917 | 125 | 20000000 |  |  | PUNTO_CURVA_NO_ENSAYO | ELEGIBLE_CONDICIONES | EXCLUIDO_O_REVISION | Identificador en notacion cientifica; estado/nota vacios. Serie auxiliar (verificar fuente). | https://doi.org/10.5281/zenodo.21509581
FAB014_5E+7 | FABEST | 42CrMo4+QT | FAB014 | Axial | Unnotched hourglass bar | -1 | 378.6085 | 125 | 50000000 |  |  | PUNTO_CURVA_NO_ENSAYO | ELEGIBLE_CONDICIONES | EXCLUIDO_O_REVISION | Identificador en notacion cientifica; estado/nota vacios. Serie auxiliar (verificar fuente). | https://doi.org/10.5281/zenodo.21509581
FAB014_1E+8 | FABEST | 42CrMo4+QT | FAB014 | Axial | Unnotched hourglass bar | -1 | 359.061 | 125 | 100000000 |  |  | PUNTO_CURVA_NO_ENSAYO | ELEGIBLE_CONDICIONES | EXCLUIDO_O_REVISION | Identificador en notacion cientifica; estado/nota vacios. Serie auxiliar (verificar fuente). | https://doi.org/10.5281/zenodo.21509581
FAB014_1E+3 | FABEST | 42CrMo4+QT | FAB014 | Axial | Unnotched hourglass bar | -1 | 816.2846 | 125 | 1000 |  |  | PUNTO_CURVA_NO_ENSAYO | ELEGIBLE_CONDICIONES | EXCLUIDO_O_REVISION | Identificador en notacion cientifica; estado/nota vacios. Serie auxiliar (verificar fuente). | https://doi.org/10.5281/zenodo.21509581
FAB014_2E+3 | FABEST | 42CrMo4+QT | FAB014 | Axial | Unnotched hourglass bar | -1 | 800.4546 | 125 | 2000 |  |  | PUNTO_CURVA_NO_ENSAYO | ELEGIBLE_CONDICIONES | EXCLUIDO_O_REVISION | Identificador en notacion cientifica; estado/nota vacios. Serie auxiliar (verificar fuente). | https://doi.org/10.5281/zenodo.21509581
FAB014_5E+3 | FABEST | 42CrMo4+QT | FAB014 | Axial | Unnotched hourglass bar | -1 | 766.6994 | 125 | 5000 |  |  | PUNTO_CURVA_NO_ENSAYO | ELEGIBLE_CONDICIONES | EXCLUIDO_O_REVISION | Identificador en notacion cientifica; estado/nota vacios. Serie auxiliar (verificar fuente). | https://doi.org/10.5281/zenodo.21509581
FAB014_1E+4 | FABEST | 42CrMo4+QT | FAB014 | Axial | Unnotched hourglass bar | -1 | 732.0794 | 125 | 10000 |  |  | PUNTO_CURVA_NO_ENSAYO | ELEGIBLE_CONDICIONES | EXCLUIDO_O_REVISION | Identificador en notacion cientifica; estado/nota vacios. Serie auxiliar (verificar fuente). | https://doi.org/10.5281/zenodo.21509581
FAB014_2E+4 | FABEST | 42CrMo4+QT | FAB014 | Axial | Unnotched hourglass bar | -1 | 692.8232 | 125 | 20000 |  |  | PUNTO_CURVA_NO_ENSAYO | ELEGIBLE_CONDICIONES | EXCLUIDO_O_REVISION | Identificador en notacion cientifica; estado/nota vacios. Serie auxiliar (verificar fuente). | https://doi.org/10.5281/zenodo.21509581
FAB014_5E+4 | FABEST | 42CrMo4+QT | FAB014 | Axial | Unnotched hourglass bar | -1 | 640.1631 | 125 | 50000 |  |  | PUNTO_CURVA_NO_ENSAYO | ELEGIBLE_CONDICIONES | EXCLUIDO_O_REVISION | Identificador en notacion cientifica; estado/nota vacios. Serie auxiliar (verificar fuente). | https://doi.org/10.5281/zenodo.21509581
FAB014_1E+5 | FABEST | 42CrMo4+QT | FAB014 | Axial | Unnotched hourglass bar | -1 | 603.8725 | 125 | 100000 |  |  | PUNTO_CURVA_NO_ENSAYO | ELEGIBLE_CONDICIONES | EXCLUIDO_O_REVISION | Identificador en notacion cientifica; estado/nota vacios. Serie auxiliar (verificar fuente). | https://doi.org/10.5281/zenodo.21509581
FAB014_2E+5 | FABEST | 42CrMo4+QT | FAB014 | Axial | Unnotched hourglass bar | -1 | 573.3187 | 125 | 200000 |  |  | PUNTO_CURVA_NO_ENSAYO | ELEGIBLE_CONDICIONES | EXCLUIDO_O_REVISION | Identificador en notacion cientifica; estado/nota vacios. Serie auxiliar (verificar fuente). | https://doi.org/10.5281/zenodo.21509581
FAB014_5E+5 | FABEST | 42CrMo4+QT | FAB014 | Axial | Unnotched hourglass bar | -1 | 544.0391 | 125 | 500000 |  |  | PUNTO_CURVA_NO_ENSAYO | ELEGIBLE_CONDICIONES | EXCLUIDO_O_REVISION | Identificador en notacion cientifica; estado/nota vacios. Serie auxiliar (verificar fuente). | https://doi.org/10.5281/zenodo.21509581
FAB014_1E+6 | FABEST | 42CrMo4+QT | FAB014 | Axial | Unnotched hourglass bar | -1 | 530.1696 | 125 | 1000000 |  |  | PUNTO_CURVA_NO_ENSAYO | ELEGIBLE_CONDICIONES | EXCLUIDO_O_REVISION | Identificador en notacion cientifica; estado/nota vacios. Serie auxiliar (verificar fuente). | https://doi.org/10.5281/zenodo.21509581
FAB014_2E+6 | FABEST | 42CrMo4+QT | FAB014 | Axial | Unnotched hourglass bar | -1 | 521.8493 | 125 | 2000000 |  |  | PUNTO_CURVA_NO_ENSAYO | ELEGIBLE_CONDICIONES | EXCLUIDO_O_REVISION | Identificador en notacion cientifica; estado/nota vacios. Serie auxiliar (verificar fuente). | https://doi.org/10.5281/zenodo.21509581
FAB014_5E+6 | FABEST | 42CrMo4+QT | FAB014 | Axial | Unnotched hourglass bar | -1 | 516.2469 | 125 | 5000000 |  |  | PUNTO_CURVA_NO_ENSAYO | ELEGIBLE_CONDICIONES | EXCLUIDO_O_REVISION | Identificador en notacion cientifica; estado/nota vacios. Serie auxiliar (verificar fuente). | https://doi.org/10.5281/zenodo.21509581
FAB014_1E+7 | FABEST | 42CrMo4+QT | FAB014 | Axial | Unnotched hourglass bar | -1 | 514.2571 | 125 | 10000000 |  |  | PUNTO_CURVA_NO_ENSAYO | ELEGIBLE_CONDICIONES | EXCLUIDO_O_REVISION | Identificador en notacion cientifica; estado/nota vacios. Serie auxiliar (verificar fuente). | https://doi.org/10.5281/zenodo.21509581
FAB014_2E+7 | FABEST | 42CrMo4+QT | FAB014 | Axial | Unnotched hourglass bar | -1 | 513.2368 | 125 | 20000000 |  |  | PUNTO_CURVA_NO_ENSAYO | ELEGIBLE_CONDICIONES | EXCLUIDO_O_REVISION | Identificador en notacion cientifica; estado/nota vacios. Serie auxiliar (verificar fuente). | https://doi.org/10.5281/zenodo.21509581
FAB014_5E+7 | FABEST | 42CrMo4+QT | FAB014 | Axial | Unnotched hourglass bar | -1 | 512.6162 | 125 | 50000000 |  |  | PUNTO_CURVA_NO_ENSAYO | ELEGIBLE_CONDICIONES | EXCLUIDO_O_REVISION | Identificador en notacion cientifica; estado/nota vacios. Serie auxiliar (verificar fuente). | https://doi.org/10.5281/zenodo.21509581
FAB014_1E+8 | FABEST | 42CrMo4+QT | FAB014 | Axial | Unnotched hourglass bar | -1 | 512.4079 | 125 | 100000000 |  |  | PUNTO_CURVA_NO_ENSAYO | ELEGIBLE_CONDICIONES | EXCLUIDO_O_REVISION | Identificador en notacion cientifica; estado/nota vacios. Serie auxiliar (verificar fuente). | https://doi.org/10.5281/zenodo.21509581
FAB014_1E+3 | FABEST | 42CrMo4+QT | FAB014 | Axial | Unnotched hourglass bar | -1 | 847.5905 | 125 | 1000 |  |  | PUNTO_CURVA_NO_ENSAYO | ELEGIBLE_CONDICIONES | EXCLUIDO_O_REVISION | Identificador en notacion cientifica; estado/nota vacios. Serie auxiliar (verificar fuente). | https://doi.org/10.5281/zenodo.21509581
FAB014_2E+3 | FABEST | 42CrMo4+QT | FAB014 | Axial | Unnotched hourglass bar | -1 | 812.4272 | 125 | 2000 |  |  | PUNTO_CURVA_NO_ENSAYO | ELEGIBLE_CONDICIONES | EXCLUIDO_O_REVISION | Identificador en notacion cientifica; estado/nota vacios. Serie auxiliar (verificar fuente). | https://doi.org/10.5281/zenodo.21509581
FAB014_5E+3 | FABEST | 42CrMo4+QT | FAB014 | Axial | Unnotched hourglass bar | -1 | 765.944 | 125 | 5000 |  |  | PUNTO_CURVA_NO_ENSAYO | ELEGIBLE_CONDICIONES | EXCLUIDO_O_REVISION | Identificador en notacion cientifica; estado/nota vacios. Serie auxiliar (verificar fuente). | https://doi.org/10.5281/zenodo.21509581
FAB014_1E+4 | FABEST | 42CrMo4+QT | FAB014 | Axial | Unnotched hourglass bar | -1 | 730.7807 | 125 | 10000 |  |  | PUNTO_CURVA_NO_ENSAYO | ELEGIBLE_CONDICIONES | EXCLUIDO_O_REVISION | Identificador en notacion cientifica; estado/nota vacios. Serie auxiliar (verificar fuente). | https://doi.org/10.5281/zenodo.21509581
FAB014_2E+4 | FABEST | 42CrMo4+QT | FAB014 | Axial | Unnotched hourglass bar | -1 | 695.6175 | 125 | 20000 |  |  | PUNTO_CURVA_NO_ENSAYO | ELEGIBLE_CONDICIONES | EXCLUIDO_O_REVISION | Identificador en notacion cientifica; estado/nota vacios. Serie auxiliar (verificar fuente). | https://doi.org/10.5281/zenodo.21509581
FAB014_5E+4 | FABEST | 42CrMo4+QT | FAB014 | Axial | Unnotched hourglass bar | -1 | 649.1342 | 125 | 50000 |  |  | PUNTO_CURVA_NO_ENSAYO | ELEGIBLE_CONDICIONES | EXCLUIDO_O_REVISION | Identificador en notacion cientifica; estado/nota vacios. Serie auxiliar (verificar fuente). | https://doi.org/10.5281/zenodo.21509581
FAB014_1E+5 | FABEST | 42CrMo4+QT | FAB014 | Axial | Unnotched hourglass bar | -1 | 613.9709 | 125 | 100000 |  |  | PUNTO_CURVA_NO_ENSAYO | ELEGIBLE_CONDICIONES | EXCLUIDO_O_REVISION | Identificador en notacion cientifica; estado/nota vacios. Serie auxiliar (verificar fuente). | https://doi.org/10.5281/zenodo.21509581
FAB014_2E+5 | FABEST | 42CrMo4+QT | FAB014 | Axial | Unnotched hourglass bar | -1 | 578.8077 | 125 | 200000 |  |  | PUNTO_CURVA_NO_ENSAYO | ELEGIBLE_CONDICIONES | EXCLUIDO_O_REVISION | Identificador en notacion cientifica; estado/nota vacios. Serie auxiliar (verificar fuente). | https://doi.org/10.5281/zenodo.21509581
FAB014_5E+5 | FABEST | 42CrMo4+QT | FAB014 | Axial | Unnotched hourglass bar | -1 | 532.3244 | 125 | 500000 |  |  | PUNTO_CURVA_NO_ENSAYO | ELEGIBLE_CONDICIONES | EXCLUIDO_O_REVISION | Identificador en notacion cientifica; estado/nota vacios. Serie auxiliar (verificar fuente). | https://doi.org/10.5281/zenodo.21509581
FAB014_1E+6 | FABEST | 42CrMo4+QT | FAB014 | Axial | Unnotched hourglass bar | -1 | 497.1612 | 125 | 1000000 |  |  | PUNTO_CURVA_NO_ENSAYO | ELEGIBLE_CONDICIONES | EXCLUIDO_O_REVISION | Identificador en notacion cientifica; estado/nota vacios. Serie auxiliar (verificar fuente). | https://doi.org/10.5281/zenodo.21509581
FAB014_2E+6 | FABEST | 42CrMo4+QT | FAB014 | Axial | Unnotched hourglass bar | -1 | 461.9979 | 125 | 2000000 |  |  | PUNTO_CURVA_NO_ENSAYO | ELEGIBLE_CONDICIONES | EXCLUIDO_O_REVISION | Identificador en notacion cientifica; estado/nota vacios. Serie auxiliar (verificar fuente). | https://doi.org/10.5281/zenodo.21509581
FAB014_5E+6 | FABEST | 42CrMo4+QT | FAB014 | Axial | Unnotched hourglass bar | -1 | 415.5146 | 125 | 5000000 |  |  | PUNTO_CURVA_NO_ENSAYO | ELEGIBLE_CONDICIONES | EXCLUIDO_O_REVISION | Identificador en notacion cientifica; estado/nota vacios. Serie auxiliar (verificar fuente). | https://doi.org/10.5281/zenodo.21509581
FAB014_1E+7 | FABEST | 42CrMo4+QT | FAB014 | Axial | Unnotched hourglass bar | -1 | 380.3514 | 125 | 10000000 |  |  | PUNTO_CURVA_NO_ENSAYO | ELEGIBLE_CONDICIONES | EXCLUIDO_O_REVISION | Identificador en notacion cientifica; estado/nota vacios. Serie auxiliar (verificar fuente). | https://doi.org/10.5281/zenodo.21509581
FAB014_2E+7 | FABEST | 42CrMo4+QT | FAB014 | Axial | Unnotched hourglass bar | -1 | 345.1882 | 125 | 20000000 |  |  | PUNTO_CURVA_NO_ENSAYO | ELEGIBLE_CONDICIONES | EXCLUIDO_O_REVISION | Identificador en notacion cientifica; estado/nota vacios. Serie auxiliar (verificar fuente). | https://doi.org/10.5281/zenodo.21509581
FAB014_5E+7 | FABEST | 42CrMo4+QT | FAB014 | Axial | Unnotched hourglass bar | -1 | 298.7049 | 125 | 50000000 |  |  | PUNTO_CURVA_NO_ENSAYO | ELEGIBLE_CONDICIONES | EXCLUIDO_O_REVISION | Identificador en notacion cientifica; estado/nota vacios. Serie auxiliar (verificar fuente). | https://doi.org/10.5281/zenodo.21509581
FAB014_1E+8 | FABEST | 42CrMo4+QT | FAB014 | Axial | Unnotched hourglass bar | -1 | 263.5416 | 125 | 100000000 |  |  | PUNTO_CURVA_NO_ENSAYO | ELEGIBLE_CONDICIONES | EXCLUIDO_O_REVISION | Identificador en notacion cientifica; estado/nota vacios. Serie auxiliar (verificar fuente). | https://doi.org/10.5281/zenodo.21509581
FAB016_1E+3 | FABEST | 42CrMo4+QT | FAB016 | Axial | Unnotched hourglass hollow | -1 | 898.187 | 130 | 1000 |  |  | PUNTO_CURVA_NO_ENSAYO | ELEGIBLE_CONDICIONES | EXCLUIDO_O_REVISION | Identificador en notacion cientifica; estado/nota vacios. Serie auxiliar (verificar fuente). | https://doi.org/10.5281/zenodo.21509581
FAB016_2E+3 | FABEST | 42CrMo4+QT | FAB016 | Axial | Unnotched hourglass hollow | -1 | 832.9982 | 130 | 2000 |  |  | PUNTO_CURVA_NO_ENSAYO | ELEGIBLE_CONDICIONES | EXCLUIDO_O_REVISION | Identificador en notacion cientifica; estado/nota vacios. Serie auxiliar (verificar fuente). | https://doi.org/10.5281/zenodo.21509581
FAB016_5E+3 | FABEST | 42CrMo4+QT | FAB016 | Axial | Unnotched hourglass hollow | -1 | 754.0271 | 130 | 5000 |  |  | PUNTO_CURVA_NO_ENSAYO | ELEGIBLE_CONDICIONES | EXCLUIDO_O_REVISION | Identificador en notacion cientifica; estado/nota vacios. Serie auxiliar (verificar fuente). | https://doi.org/10.5281/zenodo.21509581
FAB016_1E+4 | FABEST | 42CrMo4+QT | FAB016 | Axial | Unnotched hourglass hollow | -1 | 699.3012 | 130 | 10000 |  |  | PUNTO_CURVA_NO_ENSAYO | ELEGIBLE_CONDICIONES | EXCLUIDO_O_REVISION | Identificador en notacion cientifica; estado/nota vacios. Serie auxiliar (verificar fuente). | https://doi.org/10.5281/zenodo.21509581
FAB016_2E+4 | FABEST | 42CrMo4+QT | FAB016 | Axial | Unnotched hourglass hollow | -1 | 648.5472 | 130 | 20000 |  |  | PUNTO_CURVA_NO_ENSAYO | ELEGIBLE_CONDICIONES | EXCLUIDO_O_REVISION | Identificador en notacion cientifica; estado/nota vacios. Serie auxiliar (verificar fuente). | https://doi.org/10.5281/zenodo.21509581
FAB016_5E+4 | FABEST | 42CrMo4+QT | FAB016 | Axial | Unnotched hourglass hollow | -1 | 587.0627 | 130 | 50000 |  |  | PUNTO_CURVA_NO_ENSAYO | ELEGIBLE_CONDICIONES | EXCLUIDO_O_REVISION | Identificador en notacion cientifica; estado/nota vacios. Serie auxiliar (verificar fuente). | https://doi.org/10.5281/zenodo.21509581
FAB016_1E+5 | FABEST | 42CrMo4+QT | FAB016 | Axial | Unnotched hourglass hollow | -1 | 544.4548 | 130 | 100000 |  |  | PUNTO_CURVA_NO_ENSAYO | ELEGIBLE_CONDICIONES | EXCLUIDO_O_REVISION | Identificador en notacion cientifica; estado/nota vacios. Serie auxiliar (verificar fuente). | https://doi.org/10.5281/zenodo.21509581
FAB016_2E+5 | FABEST | 42CrMo4+QT | FAB016 | Axial | Unnotched hourglass hollow | -1 | 504.9392 | 130 | 200000 |  |  | PUNTO_CURVA_NO_ENSAYO | ELEGIBLE_CONDICIONES | EXCLUIDO_O_REVISION | Identificador en notacion cientifica; estado/nota vacios. Serie auxiliar (verificar fuente). | https://doi.org/10.5281/zenodo.21509581
FAB016_5E+5 | FABEST | 42CrMo4+QT | FAB016 | Axial | Unnotched hourglass hollow | -1 | 457.0693 | 130 | 500000 |  |  | PUNTO_CURVA_NO_ENSAYO | ELEGIBLE_CONDICIONES | EXCLUIDO_O_REVISION | Identificador en notacion cientifica; estado/nota vacios. Serie auxiliar (verificar fuente). | https://doi.org/10.5281/zenodo.21509581
FAB016_1E+6 | FABEST | 42CrMo4+QT | FAB016 | Axial | Unnotched hourglass hollow | -1 | 423.896 | 130 | 1000000 |  |  | PUNTO_CURVA_NO_ENSAYO | ELEGIBLE_CONDICIONES | EXCLUIDO_O_REVISION | Identificador en notacion cientifica; estado/nota vacios. Serie auxiliar (verificar fuente). | https://doi.org/10.5281/zenodo.21509581
FAB016_2E+6 | FABEST | 42CrMo4+QT | FAB016 | Axial | Unnotched hourglass hollow | -1 | 393.1304 | 130 | 2000000 |  |  | PUNTO_CURVA_NO_ENSAYO | ELEGIBLE_CONDICIONES | EXCLUIDO_O_REVISION | Identificador en notacion cientifica; estado/nota vacios. Serie auxiliar (verificar fuente). | https://doi.org/10.5281/zenodo.21509581
FAB016_5E+6 | FABEST | 42CrMo4+QT | FAB016 | Axial | Unnotched hourglass hollow | -1 | 355.8603 | 130 | 5000000 |  |  | PUNTO_CURVA_NO_ENSAYO | ELEGIBLE_CONDICIONES | EXCLUIDO_O_REVISION | Identificador en notacion cientifica; estado/nota vacios. Serie auxiliar (verificar fuente). | https://doi.org/10.5281/zenodo.21509581
FAB016_1E+7 | FABEST | 42CrMo4+QT | FAB016 | Axial | Unnotched hourglass hollow | -1 | 330.0326 | 130 | 10000000 |  |  | PUNTO_CURVA_NO_ENSAYO | ELEGIBLE_CONDICIONES | EXCLUIDO_O_REVISION | Identificador en notacion cientifica; estado/nota vacios. Serie auxiliar (verificar fuente). | https://doi.org/10.5281/zenodo.21509581
FAB016_2E+7 | FABEST | 42CrMo4+QT | FAB016 | Axial | Unnotched hourglass hollow | -1 | 306.0794 | 130 | 20000000 |  |  | PUNTO_CURVA_NO_ENSAYO | ELEGIBLE_CONDICIONES | EXCLUIDO_O_REVISION | Identificador en notacion cientifica; estado/nota vacios. Serie auxiliar (verificar fuente). | https://doi.org/10.5281/zenodo.21509581
FAB016_5E+7 | FABEST | 42CrMo4+QT | FAB016 | Axial | Unnotched hourglass hollow | -1 | 277.0621 | 130 | 50000000 |  |  | PUNTO_CURVA_NO_ENSAYO | ELEGIBLE_CONDICIONES | EXCLUIDO_O_REVISION | Identificador en notacion cientifica; estado/nota vacios. Serie auxiliar (verificar fuente). | https://doi.org/10.5281/zenodo.21509581
FAB016_1E+8 | FABEST | 42CrMo4+QT | FAB016 | Axial | Unnotched hourglass hollow | -1 | 256.9534 | 130 | 100000000 |  |  | PUNTO_CURVA_NO_ENSAYO | ELEGIBLE_CONDICIONES | EXCLUIDO_O_REVISION | Identificador en notacion cientifica; estado/nota vacios. Serie auxiliar (verificar fuente). | https://doi.org/10.5281/zenodo.21509581
FAB016_1E+3 | FABEST | 42CrMo4+QT | FAB016 | Axial | Unnotched hourglass hollow | -1 | 759.8247 | 130 | 1000 |  |  | PUNTO_CURVA_NO_ENSAYO | ELEGIBLE_CONDICIONES | EXCLUIDO_O_REVISION | Identificador en notacion cientifica; estado/nota vacios. Serie auxiliar (verificar fuente). | https://doi.org/10.5281/zenodo.21509581
FAB016_2E+3 | FABEST | 42CrMo4+QT | FAB016 | Axial | Unnotched hourglass hollow | -1 | 752.4412 | 130 | 2000 |  |  | PUNTO_CURVA_NO_ENSAYO | ELEGIBLE_CONDICIONES | EXCLUIDO_O_REVISION | Identificador en notacion cientifica; estado/nota vacios. Serie auxiliar (verificar fuente). | https://doi.org/10.5281/zenodo.21509581
FAB016_5E+3 | FABEST | 42CrMo4+QT | FAB016 | Axial | Unnotched hourglass hollow | -1 | 732.3659 | 130 | 5000 |  |  | PUNTO_CURVA_NO_ENSAYO | ELEGIBLE_CONDICIONES | EXCLUIDO_O_REVISION | Identificador en notacion cientifica; estado/nota vacios. Serie auxiliar (verificar fuente). | https://doi.org/10.5281/zenodo.21509581
FAB016_1E+4 | FABEST | 42CrMo4+QT | FAB016 | Axial | Unnotched hourglass hollow | -1 | 704.5145 | 130 | 10000 |  |  | PUNTO_CURVA_NO_ENSAYO | ELEGIBLE_CONDICIONES | EXCLUIDO_O_REVISION | Identificador en notacion cientifica; estado/nota vacios. Serie auxiliar (verificar fuente). | https://doi.org/10.5281/zenodo.21509581
FAB016_2E+4 | FABEST | 42CrMo4+QT | FAB016 | Axial | Unnotched hourglass hollow | -1 | 663.2668 | 130 | 20000 |  |  | PUNTO_CURVA_NO_ENSAYO | ELEGIBLE_CONDICIONES | EXCLUIDO_O_REVISION | Identificador en notacion cientifica; estado/nota vacios. Serie auxiliar (verificar fuente). | https://doi.org/10.5281/zenodo.21509581
FAB016_5E+4 | FABEST | 42CrMo4+QT | FAB016 | Axial | Unnotched hourglass hollow | -1 | 595.8215 | 130 | 50000 |  |  | PUNTO_CURVA_NO_ENSAYO | ELEGIBLE_CONDICIONES | EXCLUIDO_O_REVISION | Identificador en notacion cientifica; estado/nota vacios. Serie auxiliar (verificar fuente). | https://doi.org/10.5281/zenodo.21509581
FAB016_1E+5 | FABEST | 42CrMo4+QT | FAB016 | Axial | Unnotched hourglass hollow | -1 | 548.5414 | 130 | 100000 |  |  | PUNTO_CURVA_NO_ENSAYO | ELEGIBLE_CONDICIONES | EXCLUIDO_O_REVISION | Identificador en notacion cientifica; estado/nota vacios. Serie auxiliar (verificar fuente). | https://doi.org/10.5281/zenodo.21509581
FAB016_2E+5 | FABEST | 42CrMo4+QT | FAB016 | Axial | Unnotched hourglass hollow | -1 | 513.515 | 130 | 200000 |  |  | PUNTO_CURVA_NO_ENSAYO | ELEGIBLE_CONDICIONES | EXCLUIDO_O_REVISION | Identificador en notacion cientifica; estado/nota vacios. Serie auxiliar (verificar fuente). | https://doi.org/10.5281/zenodo.21509581
FAB016_5E+5 | FABEST | 42CrMo4+QT | FAB016 | Axial | Unnotched hourglass hollow | -1 | 486.5033 | 130 | 500000 |  |  | PUNTO_CURVA_NO_ENSAYO | ELEGIBLE_CONDICIONES | EXCLUIDO_O_REVISION | Identificador en notacion cientifica; estado/nota vacios. Serie auxiliar (verificar fuente). | https://doi.org/10.5281/zenodo.21509581
FAB016_1E+6 | FABEST | 42CrMo4+QT | FAB016 | Axial | Unnotched hourglass hollow | -1 | 476.1637 | 130 | 1000000 |  |  | PUNTO_CURVA_NO_ENSAYO | ELEGIBLE_CONDICIONES | EXCLUIDO_O_REVISION | Identificador en notacion cientifica; estado/nota vacios. Serie auxiliar (verificar fuente). | https://doi.org/10.5281/zenodo.21509581
FAB016_2E+6 | FABEST | 42CrMo4+QT | FAB016 | Axial | Unnotched hourglass hollow | -1 | 470.7004 | 130 | 2000000 |  |  | PUNTO_CURVA_NO_ENSAYO | ELEGIBLE_CONDICIONES | EXCLUIDO_O_REVISION | Identificador en notacion cientifica; estado/nota vacios. Serie auxiliar (verificar fuente). | https://doi.org/10.5281/zenodo.21509581
FAB016_5E+6 | FABEST | 42CrMo4+QT | FAB016 | Axial | Unnotched hourglass hollow | -1 | 467.3219 | 130 | 5000000 |  |  | PUNTO_CURVA_NO_ENSAYO | ELEGIBLE_CONDICIONES | EXCLUIDO_O_REVISION | Identificador en notacion cientifica; estado/nota vacios. Serie auxiliar (verificar fuente). | https://doi.org/10.5281/zenodo.21509581
FAB016_1E+7 | FABEST | 42CrMo4+QT | FAB016 | Axial | Unnotched hourglass hollow | -1 | 466.1784 | 130 | 10000000 |  |  | PUNTO_CURVA_NO_ENSAYO | ELEGIBLE_CONDICIONES | EXCLUIDO_O_REVISION | Identificador en notacion cientifica; estado/nota vacios. Serie auxiliar (verificar fuente). | https://doi.org/10.5281/zenodo.21509581
FAB016_2E+7 | FABEST | 42CrMo4+QT | FAB016 | Axial | Unnotched hourglass hollow | -1 | 465.6034 | 130 | 20000000 |  |  | PUNTO_CURVA_NO_ENSAYO | ELEGIBLE_CONDICIONES | EXCLUIDO_O_REVISION | Identificador en notacion cientifica; estado/nota vacios. Serie auxiliar (verificar fuente). | https://doi.org/10.5281/zenodo.21509581
FAB016_5E+7 | FABEST | 42CrMo4+QT | FAB016 | Axial | Unnotched hourglass hollow | -1 | 465.2573 | 130 | 50000000 |  |  | PUNTO_CURVA_NO_ENSAYO | ELEGIBLE_CONDICIONES | EXCLUIDO_O_REVISION | Identificador en notacion cientifica; estado/nota vacios. Serie auxiliar (verificar fuente). | https://doi.org/10.5281/zenodo.21509581
FAB016_1E+8 | FABEST | 42CrMo4+QT | FAB016 | Axial | Unnotched hourglass hollow | -1 | 465.1417 | 130 | 100000000 |  |  | PUNTO_CURVA_NO_ENSAYO | ELEGIBLE_CONDICIONES | EXCLUIDO_O_REVISION | Identificador en notacion cientifica; estado/nota vacios. Serie auxiliar (verificar fuente). | https://doi.org/10.5281/zenodo.21509581
FAB016_1E+3 | FABEST | 42CrMo4+QT | FAB016 | Axial | Unnotched hourglass hollow | -1 | 847.8644 | 130 | 1000 |  |  | PUNTO_CURVA_NO_ENSAYO | ELEGIBLE_CONDICIONES | EXCLUIDO_O_REVISION | Identificador en notacion cientifica; estado/nota vacios. Serie auxiliar (verificar fuente). | https://doi.org/10.5281/zenodo.21509581
FAB016_2E+3 | FABEST | 42CrMo4+QT | FAB016 | Axial | Unnotched hourglass hollow | -1 | 802.8881 | 130 | 2000 |  |  | PUNTO_CURVA_NO_ENSAYO | ELEGIBLE_CONDICIONES | EXCLUIDO_O_REVISION | Identificador en notacion cientifica; estado/nota vacios. Serie auxiliar (verificar fuente). | https://doi.org/10.5281/zenodo.21509581
FAB016_5E+3 | FABEST | 42CrMo4+QT | FAB016 | Axial | Unnotched hourglass hollow | -1 | 743.4327 | 130 | 5000 |  |  | PUNTO_CURVA_NO_ENSAYO | ELEGIBLE_CONDICIONES | EXCLUIDO_O_REVISION | Identificador en notacion cientifica; estado/nota vacios. Serie auxiliar (verificar fuente). | https://doi.org/10.5281/zenodo.21509581
FAB016_1E+4 | FABEST | 42CrMo4+QT | FAB016 | Axial | Unnotched hourglass hollow | -1 | 698.4564 | 130 | 10000 |  |  | PUNTO_CURVA_NO_ENSAYO | ELEGIBLE_CONDICIONES | EXCLUIDO_O_REVISION | Identificador en notacion cientifica; estado/nota vacios. Serie auxiliar (verificar fuente). | https://doi.org/10.5281/zenodo.21509581
FAB016_2E+4 | FABEST | 42CrMo4+QT | FAB016 | Axial | Unnotched hourglass hollow | -1 | 653.4801 | 130 | 20000 |  |  | PUNTO_CURVA_NO_ENSAYO | ELEGIBLE_CONDICIONES | EXCLUIDO_O_REVISION | Identificador en notacion cientifica; estado/nota vacios. Serie auxiliar (verificar fuente). | https://doi.org/10.5281/zenodo.21509581
FAB016_5E+4 | FABEST | 42CrMo4+QT | FAB016 | Axial | Unnotched hourglass hollow | -1 | 594.0247 | 130 | 50000 |  |  | PUNTO_CURVA_NO_ENSAYO | ELEGIBLE_CONDICIONES | EXCLUIDO_O_REVISION | Identificador en notacion cientifica; estado/nota vacios. Serie auxiliar (verificar fuente). | https://doi.org/10.5281/zenodo.21509581
FAB016_1E+5 | FABEST | 42CrMo4+QT | FAB016 | Axial | Unnotched hourglass hollow | -1 | 549.0485 | 130 | 100000 |  |  | PUNTO_CURVA_NO_ENSAYO | ELEGIBLE_CONDICIONES | EXCLUIDO_O_REVISION | Identificador en notacion cientifica; estado/nota vacios. Serie auxiliar (verificar fuente). | https://doi.org/10.5281/zenodo.21509581
FAB016_2E+5 | FABEST | 42CrMo4+QT | FAB016 | Axial | Unnotched hourglass hollow | -1 | 504.0722 | 130 | 200000 |  |  | PUNTO_CURVA_NO_ENSAYO | ELEGIBLE_CONDICIONES | EXCLUIDO_O_REVISION | Identificador en notacion cientifica; estado/nota vacios. Serie auxiliar (verificar fuente). | https://doi.org/10.5281/zenodo.21509581
FAB016_5E+5 | FABEST | 42CrMo4+QT | FAB016 | Axial | Unnotched hourglass hollow | -1 | 444.6168 | 130 | 500000 |  |  | PUNTO_CURVA_NO_ENSAYO | ELEGIBLE_CONDICIONES | EXCLUIDO_O_REVISION | Identificador en notacion cientifica; estado/nota vacios. Serie auxiliar (verificar fuente). | https://doi.org/10.5281/zenodo.21509581
FAB016_1E+6 | FABEST | 42CrMo4+QT | FAB016 | Axial | Unnotched hourglass hollow | -1 | 399.6405 | 130 | 1000000 |  |  | PUNTO_CURVA_NO_ENSAYO | ELEGIBLE_CONDICIONES | EXCLUIDO_O_REVISION | Identificador en notacion cientifica; estado/nota vacios. Serie auxiliar (verificar fuente). | https://doi.org/10.5281/zenodo.21509581
FAB016_2E+6 | FABEST | 42CrMo4+QT | FAB016 | Axial | Unnotched hourglass hollow | -1 | 354.6642 | 130 | 2000000 |  |  | PUNTO_CURVA_NO_ENSAYO | ELEGIBLE_CONDICIONES | EXCLUIDO_O_REVISION | Identificador en notacion cientifica; estado/nota vacios. Serie auxiliar (verificar fuente). | https://doi.org/10.5281/zenodo.21509581
FAB016_5E+6 | FABEST | 42CrMo4+QT | FAB016 | Axial | Unnotched hourglass hollow | -1 | 295.2088 | 130 | 5000000 |  |  | PUNTO_CURVA_NO_ENSAYO | ELEGIBLE_CONDICIONES | EXCLUIDO_O_REVISION | Identificador en notacion cientifica; estado/nota vacios. Serie auxiliar (verificar fuente). | https://doi.org/10.5281/zenodo.21509581
FAB016_1E+7 | FABEST | 42CrMo4+QT | FAB016 | Axial | Unnotched hourglass hollow | -1 | 250.2325 | 130 | 10000000 |  |  | PUNTO_CURVA_NO_ENSAYO | ELEGIBLE_CONDICIONES | EXCLUIDO_O_REVISION | Identificador en notacion cientifica; estado/nota vacios. Serie auxiliar (verificar fuente). | https://doi.org/10.5281/zenodo.21509581
FAB016_2E+7 | FABEST | 42CrMo4+QT | FAB016 | Axial | Unnotched hourglass hollow | -1 | 205.2563 | 130 | 20000000 |  |  | PUNTO_CURVA_NO_ENSAYO | ELEGIBLE_CONDICIONES | EXCLUIDO_O_REVISION | Identificador en notacion cientifica; estado/nota vacios. Serie auxiliar (verificar fuente). | https://doi.org/10.5281/zenodo.21509581
FAB016_5E+7 | FABEST | 42CrMo4+QT | FAB016 | Axial | Unnotched hourglass hollow | -1 | 145.8009 | 130 | 50000000 |  |  | PUNTO_CURVA_NO_ENSAYO | ELEGIBLE_CONDICIONES | EXCLUIDO_O_REVISION | Identificador en notacion cientifica; estado/nota vacios. Serie auxiliar (verificar fuente). | https://doi.org/10.5281/zenodo.21509581
FAB016_1E+8 | FABEST | 42CrMo4+QT | FAB016 | Axial | Unnotched hourglass hollow | -1 | 100.8246 | 130 | 100000000 |  |  | PUNTO_CURVA_NO_ENSAYO | ELEGIBLE_CONDICIONES | EXCLUIDO_O_REVISION | Identificador en notacion cientifica; estado/nota vacios. Serie auxiliar (verificar fuente). | https://doi.org/10.5281/zenodo.21509581
FAB017_1E+3 | FABEST | 42CrMo4+QT | FAB017 | Torsion | Unnotched hourglass hollow | -1 | 465.0126 | 25 | 1000 |  |  | PUNTO_CURVA_NO_ENSAYO | OTRAS_CONDICIONES | EXCLUIDO_O_REVISION | Identificador en notacion cientifica; estado/nota vacios. Serie auxiliar (verificar fuente). | https://doi.org/10.5281/zenodo.21509581
FAB017_2E+3 | FABEST | 42CrMo4+QT | FAB017 | Torsion | Unnotched hourglass hollow | -1 | 454.1945 | 25 | 2000 |  |  | PUNTO_CURVA_NO_ENSAYO | OTRAS_CONDICIONES | EXCLUIDO_O_REVISION | Identificador en notacion cientifica; estado/nota vacios. Serie auxiliar (verificar fuente). | https://doi.org/10.5281/zenodo.21509581
FAB017_5E+3 | FABEST | 42CrMo4+QT | FAB017 | Torsion | Unnotched hourglass hollow | -1 | 440.2789 | 25 | 5000 |  |  | PUNTO_CURVA_NO_ENSAYO | OTRAS_CONDICIONES | EXCLUIDO_O_REVISION | Identificador en notacion cientifica; estado/nota vacios. Serie auxiliar (verificar fuente). | https://doi.org/10.5281/zenodo.21509581
FAB017_1E+4 | FABEST | 42CrMo4+QT | FAB017 | Torsion | Unnotched hourglass hollow | -1 | 430.0361 | 25 | 10000 |  |  | PUNTO_CURVA_NO_ENSAYO | OTRAS_CONDICIONES | EXCLUIDO_O_REVISION | Identificador en notacion cientifica; estado/nota vacios. Serie auxiliar (verificar fuente). | https://doi.org/10.5281/zenodo.21509581
FAB017_2E+4 | FABEST | 42CrMo4+QT | FAB017 | Torsion | Unnotched hourglass hollow | -1 | 420.0316 | 25 | 20000 |  |  | PUNTO_CURVA_NO_ENSAYO | OTRAS_CONDICIONES | EXCLUIDO_O_REVISION | Identificador en notacion cientifica; estado/nota vacios. Serie auxiliar (verificar fuente). | https://doi.org/10.5281/zenodo.21509581
FAB017_5E+4 | FABEST | 42CrMo4+QT | FAB017 | Torsion | Unnotched hourglass hollow | -1 | 407.1627 | 25 | 50000 |  |  | PUNTO_CURVA_NO_ENSAYO | OTRAS_CONDICIONES | EXCLUIDO_O_REVISION | Identificador en notacion cientifica; estado/nota vacios. Serie auxiliar (verificar fuente). | https://doi.org/10.5281/zenodo.21509581
FAB017_1E+5 | FABEST | 42CrMo4+QT | FAB017 | Torsion | Unnotched hourglass hollow | -1 | 397.6904 | 25 | 100000 |  |  | PUNTO_CURVA_NO_ENSAYO | OTRAS_CONDICIONES | EXCLUIDO_O_REVISION | Identificador en notacion cientifica; estado/nota vacios. Serie auxiliar (verificar fuente). | https://doi.org/10.5281/zenodo.21509581
FAB017_2E+5 | FABEST | 42CrMo4+QT | FAB017 | Torsion | Unnotched hourglass hollow | -1 | 388.4384 | 25 | 200000 |  |  | PUNTO_CURVA_NO_ENSAYO | OTRAS_CONDICIONES | EXCLUIDO_O_REVISION | Identificador en notacion cientifica; estado/nota vacios. Serie auxiliar (verificar fuente). | https://doi.org/10.5281/zenodo.21509581
FAB017_5E+5 | FABEST | 42CrMo4+QT | FAB017 | Torsion | Unnotched hourglass hollow | -1 | 376.5375 | 25 | 500000 |  |  | PUNTO_CURVA_NO_ENSAYO | OTRAS_CONDICIONES | EXCLUIDO_O_REVISION | Identificador en notacion cientifica; estado/nota vacios. Serie auxiliar (verificar fuente). | https://doi.org/10.5281/zenodo.21509581
FAB017_1E+6 | FABEST | 42CrMo4+QT | FAB017 | Torsion | Unnotched hourglass hollow | -1 | 367.7776 | 25 | 1000000 |  |  | PUNTO_CURVA_NO_ENSAYO | OTRAS_CONDICIONES | EXCLUIDO_O_REVISION | Identificador en notacion cientifica; estado/nota vacios. Serie auxiliar (verificar fuente). | https://doi.org/10.5281/zenodo.21509581
FAB017_2E+6 | FABEST | 42CrMo4+QT | FAB017 | Torsion | Unnotched hourglass hollow | -1 | 359.2215 | 25 | 2000000 |  |  | PUNTO_CURVA_NO_ENSAYO | OTRAS_CONDICIONES | EXCLUIDO_O_REVISION | Identificador en notacion cientifica; estado/nota vacios. Serie auxiliar (verificar fuente). | https://doi.org/10.5281/zenodo.21509581
FAB017_5E+6 | FABEST | 42CrMo4+QT | FAB017 | Torsion | Unnotched hourglass hollow | -1 | 348.2157 | 25 | 5000000 |  |  | PUNTO_CURVA_NO_ENSAYO | OTRAS_CONDICIONES | EXCLUIDO_O_REVISION | Identificador en notacion cientifica; estado/nota vacios. Serie auxiliar (verificar fuente). | https://doi.org/10.5281/zenodo.21509581
FAB017_1E+7 | FABEST | 42CrMo4+QT | FAB017 | Torsion | Unnotched hourglass hollow | -1 | 340.1147 | 25 | 10000000 |  |  | PUNTO_CURVA_NO_ENSAYO | OTRAS_CONDICIONES | EXCLUIDO_O_REVISION | Identificador en notacion cientifica; estado/nota vacios. Serie auxiliar (verificar fuente). | https://doi.org/10.5281/zenodo.21509581
FAB017_2E+7 | FABEST | 42CrMo4+QT | FAB017 | Torsion | Unnotched hourglass hollow | -1 | 332.2022 | 25 | 20000000 |  |  | PUNTO_CURVA_NO_ENSAYO | OTRAS_CONDICIONES | EXCLUIDO_O_REVISION | Identificador en notacion cientifica; estado/nota vacios. Serie auxiliar (verificar fuente). | https://doi.org/10.5281/zenodo.21509581
FAB017_5E+7 | FABEST | 42CrMo4+QT | FAB017 | Torsion | Unnotched hourglass hollow | -1 | 322.0242 | 25 | 50000000 |  |  | PUNTO_CURVA_NO_ENSAYO | OTRAS_CONDICIONES | EXCLUIDO_O_REVISION | Identificador en notacion cientifica; estado/nota vacios. Serie auxiliar (verificar fuente). | https://doi.org/10.5281/zenodo.21509581
FAB017_1E+8 | FABEST | 42CrMo4+QT | FAB017 | Torsion | Unnotched hourglass hollow | -1 | 314.5326 | 25 | 100000000 |  |  | PUNTO_CURVA_NO_ENSAYO | OTRAS_CONDICIONES | EXCLUIDO_O_REVISION | Identificador en notacion cientifica; estado/nota vacios. Serie auxiliar (verificar fuente). | https://doi.org/10.5281/zenodo.21509581
FAB017_1E+3 | FABEST | 42CrMo4+QT | FAB017 | Torsion | Unnotched hourglass hollow | -1 | 459.5041 | 25 | 1000 |  |  | PUNTO_CURVA_NO_ENSAYO | OTRAS_CONDICIONES | EXCLUIDO_O_REVISION | Identificador en notacion cientifica; estado/nota vacios. Serie auxiliar (verificar fuente). | https://doi.org/10.5281/zenodo.21509581
FAB017_2E+3 | FABEST | 42CrMo4+QT | FAB017 | Torsion | Unnotched hourglass hollow | -1 | 449.4955 | 25 | 2000 |  |  | PUNTO_CURVA_NO_ENSAYO | OTRAS_CONDICIONES | EXCLUIDO_O_REVISION | Identificador en notacion cientifica; estado/nota vacios. Serie auxiliar (verificar fuente). | https://doi.org/10.5281/zenodo.21509581
FAB017_5E+3 | FABEST | 42CrMo4+QT | FAB017 | Torsion | Unnotched hourglass hollow | -1 | 436.5936 | 25 | 5000 |  |  | PUNTO_CURVA_NO_ENSAYO | OTRAS_CONDICIONES | EXCLUIDO_O_REVISION | Identificador en notacion cientifica; estado/nota vacios. Serie auxiliar (verificar fuente). | https://doi.org/10.5281/zenodo.21509581
FAB017_1E+4 | FABEST | 42CrMo4+QT | FAB017 | Torsion | Unnotched hourglass hollow | -1 | 427.0785 | 25 | 10000 |  |  | PUNTO_CURVA_NO_ENSAYO | OTRAS_CONDICIONES | EXCLUIDO_O_REVISION | Identificador en notacion cientifica; estado/nota vacios. Serie auxiliar (verificar fuente). | https://doi.org/10.5281/zenodo.21509581
FAB017_2E+4 | FABEST | 42CrMo4+QT | FAB017 | Torsion | Unnotched hourglass hollow | -1 | 417.7702 | 25 | 20000 |  |  | PUNTO_CURVA_NO_ENSAYO | OTRAS_CONDICIONES | EXCLUIDO_O_REVISION | Identificador en notacion cientifica; estado/nota vacios. Serie auxiliar (verificar fuente). | https://doi.org/10.5281/zenodo.21509581
FAB017_5E+4 | FABEST | 42CrMo4+QT | FAB017 | Torsion | Unnotched hourglass hollow | -1 | 405.7754 | 25 | 50000 |  |  | PUNTO_CURVA_NO_ENSAYO | OTRAS_CONDICIONES | EXCLUIDO_O_REVISION | Identificador en notacion cientifica; estado/nota vacios. Serie auxiliar (verificar fuente). | https://doi.org/10.5281/zenodo.21509581
FAB017_1E+5 | FABEST | 42CrMo4+QT | FAB017 | Torsion | Unnotched hourglass hollow | -1 | 396.9308 | 25 | 100000 |  |  | PUNTO_CURVA_NO_ENSAYO | OTRAS_CONDICIONES | EXCLUIDO_O_REVISION | Identificador en notacion cientifica; estado/nota vacios. Serie auxiliar (verificar fuente). | https://doi.org/10.5281/zenodo.21509581
FAB017_2E+5 | FABEST | 42CrMo4+QT | FAB017 | Torsion | Unnotched hourglass hollow | -1 | 388.279 | 25 | 200000 |  |  | PUNTO_CURVA_NO_ENSAYO | OTRAS_CONDICIONES | EXCLUIDO_O_REVISION | Identificador en notacion cientifica; estado/nota vacios. Serie auxiliar (verificar fuente). | https://doi.org/10.5281/zenodo.21509581
FAB017_5E+5 | FABEST | 42CrMo4+QT | FAB017 | Torsion | Unnotched hourglass hollow | -1 | 377.1306 | 25 | 500000 |  |  | PUNTO_CURVA_NO_ENSAYO | OTRAS_CONDICIONES | EXCLUIDO_O_REVISION | Identificador en notacion cientifica; estado/nota vacios. Serie auxiliar (verificar fuente). | https://doi.org/10.5281/zenodo.21509581
FAB017_1E+6 | FABEST | 42CrMo4+QT | FAB017 | Torsion | Unnotched hourglass hollow | -1 | 368.9103 | 25 | 1000000 |  |  | PUNTO_CURVA_NO_ENSAYO | OTRAS_CONDICIONES | EXCLUIDO_O_REVISION | Identificador en notacion cientifica; estado/nota vacios. Serie auxiliar (verificar fuente). | https://doi.org/10.5281/zenodo.21509581
FAB017_2E+6 | FABEST | 42CrMo4+QT | FAB017 | Torsion | Unnotched hourglass hollow | -1 | 360.8692 | 25 | 2000000 |  |  | PUNTO_CURVA_NO_ENSAYO | OTRAS_CONDICIONES | EXCLUIDO_O_REVISION | Identificador en notacion cientifica; estado/nota vacios. Serie auxiliar (verificar fuente). | https://doi.org/10.5281/zenodo.21509581
FAB017_5E+6 | FABEST | 42CrMo4+QT | FAB017 | Torsion | Unnotched hourglass hollow | -1 | 350.5078 | 25 | 5000000 |  |  | PUNTO_CURVA_NO_ENSAYO | OTRAS_CONDICIONES | EXCLUIDO_O_REVISION | Identificador en notacion cientifica; estado/nota vacios. Serie auxiliar (verificar fuente). | https://doi.org/10.5281/zenodo.21509581
FAB017_1E+7 | FABEST | 42CrMo4+QT | FAB017 | Torsion | Unnotched hourglass hollow | -1 | 342.8678 | 25 | 10000000 |  |  | PUNTO_CURVA_NO_ENSAYO | OTRAS_CONDICIONES | EXCLUIDO_O_REVISION | Identificador en notacion cientifica; estado/nota vacios. Serie auxiliar (verificar fuente). | https://doi.org/10.5281/zenodo.21509581
FAB017_2E+7 | FABEST | 42CrMo4+QT | FAB017 | Torsion | Unnotched hourglass hollow | -1 | 335.3943 | 25 | 20000000 |  |  | PUNTO_CURVA_NO_ENSAYO | OTRAS_CONDICIONES | EXCLUIDO_O_REVISION | Identificador en notacion cientifica; estado/nota vacios. Serie auxiliar (verificar fuente). | https://doi.org/10.5281/zenodo.21509581
FAB017_5E+7 | FABEST | 42CrMo4+QT | FAB017 | Torsion | Unnotched hourglass hollow | -1 | 325.7644 | 25 | 50000000 |  |  | PUNTO_CURVA_NO_ENSAYO | OTRAS_CONDICIONES | EXCLUIDO_O_REVISION | Identificador en notacion cientifica; estado/nota vacios. Serie auxiliar (verificar fuente). | https://doi.org/10.5281/zenodo.21509581
FAB017_1E+8 | FABEST | 42CrMo4+QT | FAB017 | Torsion | Unnotched hourglass hollow | -1 | 318.6637 | 25 | 100000000 |  |  | PUNTO_CURVA_NO_ENSAYO | OTRAS_CONDICIONES | EXCLUIDO_O_REVISION | Identificador en notacion cientifica; estado/nota vacios. Serie auxiliar (verificar fuente). | https://doi.org/10.5281/zenodo.21509581
FAB017_1E+3 | FABEST | 42CrMo4+QT | FAB017 | Torsion | Unnotched hourglass hollow | -1 | 460.6963 | 25 | 1000 |  |  | PUNTO_CURVA_NO_ENSAYO | OTRAS_CONDICIONES | EXCLUIDO_O_REVISION | Identificador en notacion cientifica; estado/nota vacios. Serie auxiliar (verificar fuente). | https://doi.org/10.5281/zenodo.21509581
FAB017_2E+3 | FABEST | 42CrMo4+QT | FAB017 | Torsion | Unnotched hourglass hollow | -1 | 451.3727 | 25 | 2000 |  |  | PUNTO_CURVA_NO_ENSAYO | OTRAS_CONDICIONES | EXCLUIDO_O_REVISION | Identificador en notacion cientifica; estado/nota vacios. Serie auxiliar (verificar fuente). | https://doi.org/10.5281/zenodo.21509581
FAB017_5E+3 | FABEST | 42CrMo4+QT | FAB017 | Torsion | Unnotched hourglass hollow | -1 | 439.0476 | 25 | 5000 |  |  | PUNTO_CURVA_NO_ENSAYO | OTRAS_CONDICIONES | EXCLUIDO_O_REVISION | Identificador en notacion cientifica; estado/nota vacios. Serie auxiliar (verificar fuente). | https://doi.org/10.5281/zenodo.21509581
FAB017_1E+4 | FABEST | 42CrMo4+QT | FAB017 | Torsion | Unnotched hourglass hollow | -1 | 429.724 | 25 | 10000 |  |  | PUNTO_CURVA_NO_ENSAYO | OTRAS_CONDICIONES | EXCLUIDO_O_REVISION | Identificador en notacion cientifica; estado/nota vacios. Serie auxiliar (verificar fuente). | https://doi.org/10.5281/zenodo.21509581
FAB017_2E+4 | FABEST | 42CrMo4+QT | FAB017 | Torsion | Unnotched hourglass hollow | -1 | 420.4004 | 25 | 20000 |  |  | PUNTO_CURVA_NO_ENSAYO | OTRAS_CONDICIONES | EXCLUIDO_O_REVISION | Identificador en notacion cientifica; estado/nota vacios. Serie auxiliar (verificar fuente). | https://doi.org/10.5281/zenodo.21509581
FAB017_5E+4 | FABEST | 42CrMo4+QT | FAB017 | Torsion | Unnotched hourglass hollow | -1 | 408.0752 | 25 | 50000 |  |  | PUNTO_CURVA_NO_ENSAYO | OTRAS_CONDICIONES | EXCLUIDO_O_REVISION | Identificador en notacion cientifica; estado/nota vacios. Serie auxiliar (verificar fuente). | https://doi.org/10.5281/zenodo.21509581
FAB017_1E+5 | FABEST | 42CrMo4+QT | FAB017 | Torsion | Unnotched hourglass hollow | -1 | 398.7516 | 25 | 100000 |  |  | PUNTO_CURVA_NO_ENSAYO | OTRAS_CONDICIONES | EXCLUIDO_O_REVISION | Identificador en notacion cientifica; estado/nota vacios. Serie auxiliar (verificar fuente). | https://doi.org/10.5281/zenodo.21509581
FAB017_2E+5 | FABEST | 42CrMo4+QT | FAB017 | Torsion | Unnotched hourglass hollow | -1 | 389.428 | 25 | 200000 |  |  | PUNTO_CURVA_NO_ENSAYO | OTRAS_CONDICIONES | EXCLUIDO_O_REVISION | Identificador en notacion cientifica; estado/nota vacios. Serie auxiliar (verificar fuente). | https://doi.org/10.5281/zenodo.21509581
FAB017_5E+5 | FABEST | 42CrMo4+QT | FAB017 | Torsion | Unnotched hourglass hollow | -1 | 377.1029 | 25 | 500000 |  |  | PUNTO_CURVA_NO_ENSAYO | OTRAS_CONDICIONES | EXCLUIDO_O_REVISION | Identificador en notacion cientifica; estado/nota vacios. Serie auxiliar (verificar fuente). | https://doi.org/10.5281/zenodo.21509581
FAB017_1E+6 | FABEST | 42CrMo4+QT | FAB017 | Torsion | Unnotched hourglass hollow | -1 | 367.7793 | 25 | 1000000 |  |  | PUNTO_CURVA_NO_ENSAYO | OTRAS_CONDICIONES | EXCLUIDO_O_REVISION | Identificador en notacion cientifica; estado/nota vacios. Serie auxiliar (verificar fuente). | https://doi.org/10.5281/zenodo.21509581
FAB017_2E+6 | FABEST | 42CrMo4+QT | FAB017 | Torsion | Unnotched hourglass hollow | -1 | 358.4557 | 25 | 2000000 |  |  | PUNTO_CURVA_NO_ENSAYO | OTRAS_CONDICIONES | EXCLUIDO_O_REVISION | Identificador en notacion cientifica; estado/nota vacios. Serie auxiliar (verificar fuente). | https://doi.org/10.5281/zenodo.21509581
FAB017_5E+6 | FABEST | 42CrMo4+QT | FAB017 | Torsion | Unnotched hourglass hollow | -1 | 346.1305 | 25 | 5000000 |  |  | PUNTO_CURVA_NO_ENSAYO | OTRAS_CONDICIONES | EXCLUIDO_O_REVISION | Identificador en notacion cientifica; estado/nota vacios. Serie auxiliar (verificar fuente). | https://doi.org/10.5281/zenodo.21509581
FAB017_1E+7 | FABEST | 42CrMo4+QT | FAB017 | Torsion | Unnotched hourglass hollow | -1 | 336.8069 | 25 | 10000000 |  |  | PUNTO_CURVA_NO_ENSAYO | OTRAS_CONDICIONES | EXCLUIDO_O_REVISION | Identificador en notacion cientifica; estado/nota vacios. Serie auxiliar (verificar fuente). | https://doi.org/10.5281/zenodo.21509581
FAB017_2E+7 | FABEST | 42CrMo4+QT | FAB017 | Torsion | Unnotched hourglass hollow | -1 | 327.4833 | 25 | 20000000 |  |  | PUNTO_CURVA_NO_ENSAYO | OTRAS_CONDICIONES | EXCLUIDO_O_REVISION | Identificador en notacion cientifica; estado/nota vacios. Serie auxiliar (verificar fuente). | https://doi.org/10.5281/zenodo.21509581
FAB017_5E+7 | FABEST | 42CrMo4+QT | FAB017 | Torsion | Unnotched hourglass hollow | -1 | 315.1582 | 25 | 50000000 |  |  | PUNTO_CURVA_NO_ENSAYO | OTRAS_CONDICIONES | EXCLUIDO_O_REVISION | Identificador en notacion cientifica; estado/nota vacios. Serie auxiliar (verificar fuente). | https://doi.org/10.5281/zenodo.21509581
FAB017_1E+8 | FABEST | 42CrMo4+QT | FAB017 | Torsion | Unnotched hourglass hollow | -1 | 305.8346 | 25 | 100000000 |  |  | PUNTO_CURVA_NO_ENSAYO | OTRAS_CONDICIONES | EXCLUIDO_O_REVISION | Identificador en notacion cientifica; estado/nota vacios. Serie auxiliar (verificar fuente). | https://doi.org/10.5281/zenodo.21509581
FAB021_1E+3 | FABEST | 42CrMo4+QT | FAB021 | Axial | Unnotched dog-bone bar | -1 | 885.4704 | 10 | 1000 |  |  | PUNTO_CURVA_NO_ENSAYO | ELEGIBLE_CONDICIONES | EXCLUIDO_O_REVISION | Identificador en notacion cientifica; estado/nota vacios. Serie auxiliar (verificar fuente). | https://doi.org/10.5281/zenodo.21509581
FAB021_2E+3 | FABEST | 42CrMo4+QT | FAB021 | Axial | Unnotched dog-bone bar | -1 | 846.5524 | 10 | 2000 |  |  | PUNTO_CURVA_NO_ENSAYO | ELEGIBLE_CONDICIONES | EXCLUIDO_O_REVISION | Identificador en notacion cientifica; estado/nota vacios. Serie auxiliar (verificar fuente). | https://doi.org/10.5281/zenodo.21509581
FAB021_5E+3 | FABEST | 42CrMo4+QT | FAB021 | Axial | Unnotched dog-bone bar | -1 | 797.7183 | 10 | 5000 |  |  | PUNTO_CURVA_NO_ENSAYO | ELEGIBLE_CONDICIONES | EXCLUIDO_O_REVISION | Identificador en notacion cientifica; estado/nota vacios. Serie auxiliar (verificar fuente). | https://doi.org/10.5281/zenodo.21509581
FAB021_1E+4 | FABEST | 42CrMo4+QT | FAB021 | Axial | Unnotched dog-bone bar | -1 | 762.6572 | 10 | 10000 |  |  | PUNTO_CURVA_NO_ENSAYO | ELEGIBLE_CONDICIONES | EXCLUIDO_O_REVISION | Identificador en notacion cientifica; estado/nota vacios. Serie auxiliar (verificar fuente). | https://doi.org/10.5281/zenodo.21509581
FAB021_2E+4 | FABEST | 42CrMo4+QT | FAB021 | Axial | Unnotched dog-bone bar | -1 | 729.1371 | 10 | 20000 |  |  | PUNTO_CURVA_NO_ENSAYO | ELEGIBLE_CONDICIONES | EXCLUIDO_O_REVISION | Identificador en notacion cientifica; estado/nota vacios. Serie auxiliar (verificar fuente). | https://doi.org/10.5281/zenodo.21509581
FAB021_5E+4 | FABEST | 42CrMo4+QT | FAB021 | Axial | Unnotched dog-bone bar | -1 | 687.0762 | 10 | 50000 |  |  | PUNTO_CURVA_NO_ENSAYO | ELEGIBLE_CONDICIONES | EXCLUIDO_O_REVISION | Identificador en notacion cientifica; estado/nota vacios. Serie auxiliar (verificar fuente). | https://doi.org/10.5281/zenodo.21509581
FAB021_1E+5 | FABEST | 42CrMo4+QT | FAB021 | Axial | Unnotched dog-bone bar | -1 | 656.878 | 10 | 100000 |  |  | PUNTO_CURVA_NO_ENSAYO | ELEGIBLE_CONDICIONES | EXCLUIDO_O_REVISION | Identificador en notacion cientifica; estado/nota vacios. Serie auxiliar (verificar fuente). | https://doi.org/10.5281/zenodo.21509581
FAB021_2E+5 | FABEST | 42CrMo4+QT | FAB021 | Axial | Unnotched dog-bone bar | -1 | 628.007 | 10 | 200000 |  |  | PUNTO_CURVA_NO_ENSAYO | ELEGIBLE_CONDICIONES | EXCLUIDO_O_REVISION | Identificador en notacion cientifica; estado/nota vacios. Serie auxiliar (verificar fuente). | https://doi.org/10.5281/zenodo.21509581
FAB021_5E+5 | FABEST | 42CrMo4+QT | FAB021 | Axial | Unnotched dog-bone bar | -1 | 591.7799 | 10 | 500000 |  |  | PUNTO_CURVA_NO_ENSAYO | ELEGIBLE_CONDICIONES | EXCLUIDO_O_REVISION | Identificador en notacion cientifica; estado/nota vacios. Serie auxiliar (verificar fuente). | https://doi.org/10.5281/zenodo.21509581
FAB021_1E+6 | FABEST | 42CrMo4+QT | FAB021 | Axial | Unnotched dog-bone bar | -1 | 565.7701 | 10 | 1000000 |  |  | PUNTO_CURVA_NO_ENSAYO | ELEGIBLE_CONDICIONES | EXCLUIDO_O_REVISION | Identificador en notacion cientifica; estado/nota vacios. Serie auxiliar (verificar fuente). | https://doi.org/10.5281/zenodo.21509581
FAB021_2E+6 | FABEST | 42CrMo4+QT | FAB021 | Axial | Unnotched dog-bone bar | -1 | 540.9036 | 10 | 2000000 |  |  | PUNTO_CURVA_NO_ENSAYO | ELEGIBLE_CONDICIONES | EXCLUIDO_O_REVISION | Identificador en notacion cientifica; estado/nota vacios. Serie auxiliar (verificar fuente). | https://doi.org/10.5281/zenodo.21509581
FAB021_5E+6 | FABEST | 42CrMo4+QT | FAB021 | Axial | Unnotched dog-bone bar | -1 | 509.7011 | 10 | 5000000 |  |  | PUNTO_CURVA_NO_ENSAYO | ELEGIBLE_CONDICIONES | EXCLUIDO_O_REVISION | Identificador en notacion cientifica; estado/nota vacios. Serie auxiliar (verificar fuente). | https://doi.org/10.5281/zenodo.21509581
FAB021_1E+7 | FABEST | 42CrMo4+QT | FAB021 | Axial | Unnotched dog-bone bar | -1 | 487.2988 | 10 | 10000000 |  |  | PUNTO_CURVA_NO_ENSAYO | ELEGIBLE_CONDICIONES | EXCLUIDO_O_REVISION | Identificador en notacion cientifica; estado/nota vacios. Serie auxiliar (verificar fuente). | https://doi.org/10.5281/zenodo.21509581
FAB021_2E+7 | FABEST | 42CrMo4+QT | FAB021 | Axial | Unnotched dog-bone bar | -1 | 465.8812 | 10 | 20000000 |  |  | PUNTO_CURVA_NO_ENSAYO | ELEGIBLE_CONDICIONES | EXCLUIDO_O_REVISION | Identificador en notacion cientifica; estado/nota vacios. Serie auxiliar (verificar fuente). | https://doi.org/10.5281/zenodo.21509581
FAB021_5E+7 | FABEST | 42CrMo4+QT | FAB021 | Axial | Unnotched dog-bone bar | -1 | 439.0064 | 10 | 50000000 |  |  | PUNTO_CURVA_NO_ENSAYO | ELEGIBLE_CONDICIONES | EXCLUIDO_O_REVISION | Identificador en notacion cientifica; estado/nota vacios. Serie auxiliar (verificar fuente). | https://doi.org/10.5281/zenodo.21509581
FAB021_1E+8 | FABEST | 42CrMo4+QT | FAB021 | Axial | Unnotched dog-bone bar | -1 | 419.7113 | 10 | 100000000 |  |  | PUNTO_CURVA_NO_ENSAYO | ELEGIBLE_CONDICIONES | EXCLUIDO_O_REVISION | Identificador en notacion cientifica; estado/nota vacios. Serie auxiliar (verificar fuente). | https://doi.org/10.5281/zenodo.21509581
FAB021_1E+3 | FABEST | 42CrMo4+QT | FAB021 | Axial | Unnotched dog-bone bar | -1 | 870.3714 | 10 | 1000 |  |  | PUNTO_CURVA_NO_ENSAYO | ELEGIBLE_CONDICIONES | EXCLUIDO_O_REVISION | Identificador en notacion cientifica; estado/nota vacios. Serie auxiliar (verificar fuente). | https://doi.org/10.5281/zenodo.21509581
FAB021_2E+3 | FABEST | 42CrMo4+QT | FAB021 | Axial | Unnotched dog-bone bar | -1 | 845.0838 | 10 | 2000 |  |  | PUNTO_CURVA_NO_ENSAYO | ELEGIBLE_CONDICIONES | EXCLUIDO_O_REVISION | Identificador en notacion cientifica; estado/nota vacios. Serie auxiliar (verificar fuente). | https://doi.org/10.5281/zenodo.21509581
FAB021_5E+3 | FABEST | 42CrMo4+QT | FAB021 | Axial | Unnotched dog-bone bar | -1 | 803.3746 | 10 | 5000 |  |  | PUNTO_CURVA_NO_ENSAYO | ELEGIBLE_CONDICIONES | EXCLUIDO_O_REVISION | Identificador en notacion cientifica; estado/nota vacios. Serie auxiliar (verificar fuente). | https://doi.org/10.5281/zenodo.21509581
FAB021_1E+4 | FABEST | 42CrMo4+QT | FAB021 | Axial | Unnotched dog-bone bar | -1 | 768.5775 | 10 | 10000 |  |  | PUNTO_CURVA_NO_ENSAYO | ELEGIBLE_CONDICIONES | EXCLUIDO_O_REVISION | Identificador en notacion cientifica; estado/nota vacios. Serie auxiliar (verificar fuente). | https://doi.org/10.5281/zenodo.21509581
FAB021_2E+4 | FABEST | 42CrMo4+QT | FAB021 | Axial | Unnotched dog-bone bar | -1 | 733.2724 | 10 | 20000 |  |  | PUNTO_CURVA_NO_ENSAYO | ELEGIBLE_CONDICIONES | EXCLUIDO_O_REVISION | Identificador en notacion cientifica; estado/nota vacios. Serie auxiliar (verificar fuente). | https://doi.org/10.5281/zenodo.21509581
FAB021_5E+4 | FABEST | 42CrMo4+QT | FAB021 | Axial | Unnotched dog-bone bar | -1 | 688.1197 | 10 | 50000 |  |  | PUNTO_CURVA_NO_ENSAYO | ELEGIBLE_CONDICIONES | EXCLUIDO_O_REVISION | Identificador en notacion cientifica; estado/nota vacios. Serie auxiliar (verificar fuente). | https://doi.org/10.5281/zenodo.21509581
FAB021_1E+5 | FABEST | 42CrMo4+QT | FAB021 | Axial | Unnotched dog-bone bar | -1 | 656.3173 | 10 | 100000 |  |  | PUNTO_CURVA_NO_ENSAYO | ELEGIBLE_CONDICIONES | EXCLUIDO_O_REVISION | Identificador en notacion cientifica; estado/nota vacios. Serie auxiliar (verificar fuente). | https://doi.org/10.5281/zenodo.21509581
FAB021_2E+5 | FABEST | 42CrMo4+QT | FAB021 | Axial | Unnotched dog-bone bar | -1 | 627.4993 | 10 | 200000 |  |  | PUNTO_CURVA_NO_ENSAYO | ELEGIBLE_CONDICIONES | EXCLUIDO_O_REVISION | Identificador en notacion cientifica; estado/nota vacios. Serie auxiliar (verificar fuente). | https://doi.org/10.5281/zenodo.21509581
FAB021_5E+5 | FABEST | 42CrMo4+QT | FAB021 | Axial | Unnotched dog-bone bar | -1 | 595.6669 | 10 | 500000 |  |  | PUNTO_CURVA_NO_ENSAYO | ELEGIBLE_CONDICIONES | EXCLUIDO_O_REVISION | Identificador en notacion cientifica; estado/nota vacios. Serie auxiliar (verificar fuente). | https://doi.org/10.5281/zenodo.21509581
FAB021_1E+6 | FABEST | 42CrMo4+QT | FAB021 | Axial | Unnotched dog-bone bar | -1 | 577.5075 | 10 | 1000000 |  |  | PUNTO_CURVA_NO_ENSAYO | ELEGIBLE_CONDICIONES | EXCLUIDO_O_REVISION | Identificador en notacion cientifica; estado/nota vacios. Serie auxiliar (verificar fuente). | https://doi.org/10.5281/zenodo.21509581
FAB021_2E+6 | FABEST | 42CrMo4+QT | FAB021 | Axial | Unnotched dog-bone bar | -1 | 564.7679 | 10 | 2000000 |  |  | PUNTO_CURVA_NO_ENSAYO | ELEGIBLE_CONDICIONES | EXCLUIDO_O_REVISION | Identificador en notacion cientifica; estado/nota vacios. Serie auxiliar (verificar fuente). | https://doi.org/10.5281/zenodo.21509581
FAB021_5E+6 | FABEST | 42CrMo4+QT | FAB021 | Axial | Unnotched dog-bone bar | -1 | 554.9336 | 10 | 5000000 |  |  | PUNTO_CURVA_NO_ENSAYO | ELEGIBLE_CONDICIONES | EXCLUIDO_O_REVISION | Identificador en notacion cientifica; estado/nota vacios. Serie auxiliar (verificar fuente). | https://doi.org/10.5281/zenodo.21509581
FAB021_1E+7 | FABEST | 42CrMo4+QT | FAB021 | Axial | Unnotched dog-bone bar | -1 | 551.1028 | 10 | 10000000 |  |  | PUNTO_CURVA_NO_ENSAYO | ELEGIBLE_CONDICIONES | EXCLUIDO_O_REVISION | Identificador en notacion cientifica; estado/nota vacios. Serie auxiliar (verificar fuente). | https://doi.org/10.5281/zenodo.21509581
FAB021_2E+7 | FABEST | 42CrMo4+QT | FAB021 | Axial | Unnotched dog-bone bar | -1 | 549.0545 | 10 | 20000000 |  |  | PUNTO_CURVA_NO_ENSAYO | ELEGIBLE_CONDICIONES | EXCLUIDO_O_REVISION | Identificador en notacion cientifica; estado/nota vacios. Serie auxiliar (verificar fuente). | https://doi.org/10.5281/zenodo.21509581
FAB021_5E+7 | FABEST | 42CrMo4+QT | FAB021 | Axial | Unnotched dog-bone bar | -1 | 547.7778 | 10 | 50000000 |  |  | PUNTO_CURVA_NO_ENSAYO | ELEGIBLE_CONDICIONES | EXCLUIDO_O_REVISION | Identificador en notacion cientifica; estado/nota vacios. Serie auxiliar (verificar fuente). | https://doi.org/10.5281/zenodo.21509581
FAB021_1E+8 | FABEST | 42CrMo4+QT | FAB021 | Axial | Unnotched dog-bone bar | -1 | 547.3438 | 10 | 100000000 |  |  | PUNTO_CURVA_NO_ENSAYO | ELEGIBLE_CONDICIONES | EXCLUIDO_O_REVISION | Identificador en notacion cientifica; estado/nota vacios. Serie auxiliar (verificar fuente). | https://doi.org/10.5281/zenodo.21509581
FAB021_1E+3 | FABEST | 42CrMo4+QT | FAB021 | Axial | Unnotched dog-bone bar | -1 | 874.4074 | 10 | 1000 |  |  | PUNTO_CURVA_NO_ENSAYO | ELEGIBLE_CONDICIONES | EXCLUIDO_O_REVISION | Identificador en notacion cientifica; estado/nota vacios. Serie auxiliar (verificar fuente). | https://doi.org/10.5281/zenodo.21509581
FAB021_2E+3 | FABEST | 42CrMo4+QT | FAB021 | Axial | Unnotched dog-bone bar | -1 | 842.1722 | 10 | 2000 |  |  | PUNTO_CURVA_NO_ENSAYO | ELEGIBLE_CONDICIONES | EXCLUIDO_O_REVISION | Identificador en notacion cientifica; estado/nota vacios. Serie auxiliar (verificar fuente). | https://doi.org/10.5281/zenodo.21509581
FAB021_5E+3 | FABEST | 42CrMo4+QT | FAB021 | Axial | Unnotched dog-bone bar | -1 | 799.5595 | 10 | 5000 |  |  | PUNTO_CURVA_NO_ENSAYO | ELEGIBLE_CONDICIONES | EXCLUIDO_O_REVISION | Identificador en notacion cientifica; estado/nota vacios. Serie auxiliar (verificar fuente). | https://doi.org/10.5281/zenodo.21509581
FAB021_1E+4 | FABEST | 42CrMo4+QT | FAB021 | Axial | Unnotched dog-bone bar | -1 | 767.3242 | 10 | 10000 |  |  | PUNTO_CURVA_NO_ENSAYO | ELEGIBLE_CONDICIONES | EXCLUIDO_O_REVISION | Identificador en notacion cientifica; estado/nota vacios. Serie auxiliar (verificar fuente). | https://doi.org/10.5281/zenodo.21509581
FAB021_2E+4 | FABEST | 42CrMo4+QT | FAB021 | Axial | Unnotched dog-bone bar | -1 | 735.089 | 10 | 20000 |  |  | PUNTO_CURVA_NO_ENSAYO | ELEGIBLE_CONDICIONES | EXCLUIDO_O_REVISION | Identificador en notacion cientifica; estado/nota vacios. Serie auxiliar (verificar fuente). | https://doi.org/10.5281/zenodo.21509581
FAB021_5E+4 | FABEST | 42CrMo4+QT | FAB021 | Axial | Unnotched dog-bone bar | -1 | 692.4763 | 10 | 50000 |  |  | PUNTO_CURVA_NO_ENSAYO | ELEGIBLE_CONDICIONES | EXCLUIDO_O_REVISION | Identificador en notacion cientifica; estado/nota vacios. Serie auxiliar (verificar fuente). | https://doi.org/10.5281/zenodo.21509581
FAB021_1E+5 | FABEST | 42CrMo4+QT | FAB021 | Axial | Unnotched dog-bone bar | -1 | 660.241 | 10 | 100000 |  |  | PUNTO_CURVA_NO_ENSAYO | ELEGIBLE_CONDICIONES | EXCLUIDO_O_REVISION | Identificador en notacion cientifica; estado/nota vacios. Serie auxiliar (verificar fuente). | https://doi.org/10.5281/zenodo.21509581
FAB021_2E+5 | FABEST | 42CrMo4+QT | FAB021 | Axial | Unnotched dog-bone bar | -1 | 628.0058 | 10 | 200000 |  |  | PUNTO_CURVA_NO_ENSAYO | ELEGIBLE_CONDICIONES | EXCLUIDO_O_REVISION | Identificador en notacion cientifica; estado/nota vacios. Serie auxiliar (verificar fuente). | https://doi.org/10.5281/zenodo.21509581
FAB021_5E+5 | FABEST | 42CrMo4+QT | FAB021 | Axial | Unnotched dog-bone bar | -1 | 585.3931 | 10 | 500000 |  |  | PUNTO_CURVA_NO_ENSAYO | ELEGIBLE_CONDICIONES | EXCLUIDO_O_REVISION | Identificador en notacion cientifica; estado/nota vacios. Serie auxiliar (verificar fuente). | https://doi.org/10.5281/zenodo.21509581
FAB021_1E+6 | FABEST | 42CrMo4+QT | FAB021 | Axial | Unnotched dog-bone bar | -1 | 553.1578 | 10 | 1000000 |  |  | PUNTO_CURVA_NO_ENSAYO | ELEGIBLE_CONDICIONES | EXCLUIDO_O_REVISION | Identificador en notacion cientifica; estado/nota vacios. Serie auxiliar (verificar fuente). | https://doi.org/10.5281/zenodo.21509581
FAB021_2E+6 | FABEST | 42CrMo4+QT | FAB021 | Axial | Unnotched dog-bone bar | -1 | 520.9225 | 10 | 2000000 |  |  | PUNTO_CURVA_NO_ENSAYO | ELEGIBLE_CONDICIONES | EXCLUIDO_O_REVISION | Identificador en notacion cientifica; estado/nota vacios. Serie auxiliar (verificar fuente). | https://doi.org/10.5281/zenodo.21509581
FAB021_5E+6 | FABEST | 42CrMo4+QT | FAB021 | Axial | Unnotched dog-bone bar | -1 | 478.3099 | 10 | 5000000 |  |  | PUNTO_CURVA_NO_ENSAYO | ELEGIBLE_CONDICIONES | EXCLUIDO_O_REVISION | Identificador en notacion cientifica; estado/nota vacios. Serie auxiliar (verificar fuente). | https://doi.org/10.5281/zenodo.21509581
FAB021_1E+7 | FABEST | 42CrMo4+QT | FAB021 | Axial | Unnotched dog-bone bar | -1 | 446.0746 | 10 | 10000000 |  |  | PUNTO_CURVA_NO_ENSAYO | ELEGIBLE_CONDICIONES | EXCLUIDO_O_REVISION | Identificador en notacion cientifica; estado/nota vacios. Serie auxiliar (verificar fuente). | https://doi.org/10.5281/zenodo.21509581
FAB021_2E+7 | FABEST | 42CrMo4+QT | FAB021 | Axial | Unnotched dog-bone bar | -1 | 413.8393 | 10 | 20000000 |  |  | PUNTO_CURVA_NO_ENSAYO | ELEGIBLE_CONDICIONES | EXCLUIDO_O_REVISION | Identificador en notacion cientifica; estado/nota vacios. Serie auxiliar (verificar fuente). | https://doi.org/10.5281/zenodo.21509581
FAB021_5E+7 | FABEST | 42CrMo4+QT | FAB021 | Axial | Unnotched dog-bone bar | -1 | 371.2267 | 10 | 50000000 |  |  | PUNTO_CURVA_NO_ENSAYO | ELEGIBLE_CONDICIONES | EXCLUIDO_O_REVISION | Identificador en notacion cientifica; estado/nota vacios. Serie auxiliar (verificar fuente). | https://doi.org/10.5281/zenodo.21509581
FAB021_1E+8 | FABEST | 42CrMo4+QT | FAB021 | Axial | Unnotched dog-bone bar | -1 | 338.9914 | 10 | 100000000 |  |  | PUNTO_CURVA_NO_ENSAYO | ELEGIBLE_CONDICIONES | EXCLUIDO_O_REVISION | Identificador en notacion cientifica; estado/nota vacios. Serie auxiliar (verificar fuente). | https://doi.org/10.5281/zenodo.21509581
FAB022_1E+3 | FABEST | 42CrMo4+QT | FAB022 | Axial | Unnotched dog-bone bar | -1 | 808.9758 | 10 | 1000 |  |  | PUNTO_CURVA_NO_ENSAYO | ELEGIBLE_CONDICIONES | EXCLUIDO_O_REVISION | Identificador en notacion cientifica; estado/nota vacios. Serie auxiliar (verificar fuente). | https://doi.org/10.5281/zenodo.21509581
FAB022_2E+3 | FABEST | 42CrMo4+QT | FAB022 | Axial | Unnotched dog-bone bar | -1 | 776.0012 | 10 | 2000 |  |  | PUNTO_CURVA_NO_ENSAYO | ELEGIBLE_CONDICIONES | EXCLUIDO_O_REVISION | Identificador en notacion cientifica; estado/nota vacios. Serie auxiliar (verificar fuente). | https://doi.org/10.5281/zenodo.21509581
FAB022_5E+3 | FABEST | 42CrMo4+QT | FAB022 | Axial | Unnotched dog-bone bar | -1 | 734.465 | 10 | 5000 |  |  | PUNTO_CURVA_NO_ENSAYO | ELEGIBLE_CONDICIONES | EXCLUIDO_O_REVISION | Identificador en notacion cientifica; estado/nota vacios. Serie auxiliar (verificar fuente). | https://doi.org/10.5281/zenodo.21509581
FAB022_1E+4 | FABEST | 42CrMo4+QT | FAB022 | Axial | Unnotched dog-bone bar | -1 | 704.5276 | 10 | 10000 |  |  | PUNTO_CURVA_NO_ENSAYO | ELEGIBLE_CONDICIONES | EXCLUIDO_O_REVISION | Identificador en notacion cientifica; estado/nota vacios. Serie auxiliar (verificar fuente). | https://doi.org/10.5281/zenodo.21509581
FAB022_2E+4 | FABEST | 42CrMo4+QT | FAB022 | Axial | Unnotched dog-bone bar | -1 | 675.8105 | 10 | 20000 |  |  | PUNTO_CURVA_NO_ENSAYO | ELEGIBLE_CONDICIONES | EXCLUIDO_O_REVISION | Identificador en notacion cientifica; estado/nota vacios. Serie auxiliar (verificar fuente). | https://doi.org/10.5281/zenodo.21509581
FAB022_5E+4 | FABEST | 42CrMo4+QT | FAB022 | Axial | Unnotched dog-bone bar | -1 | 639.637 | 10 | 50000 |  |  | PUNTO_CURVA_NO_ENSAYO | ELEGIBLE_CONDICIONES | EXCLUIDO_O_REVISION | Identificador en notacion cientifica; estado/nota vacios. Serie auxiliar (verificar fuente). | https://doi.org/10.5281/zenodo.21509581
FAB022_1E+5 | FABEST | 42CrMo4+QT | FAB022 | Axial | Unnotched dog-bone bar | -1 | 613.5649 | 10 | 100000 |  |  | PUNTO_CURVA_NO_ENSAYO | ELEGIBLE_CONDICIONES | EXCLUIDO_O_REVISION | Identificador en notacion cientifica; estado/nota vacios. Serie auxiliar (verificar fuente). | https://doi.org/10.5281/zenodo.21509581
FAB022_2E+5 | FABEST | 42CrMo4+QT | FAB022 | Axial | Unnotched dog-bone bar | -1 | 588.5555 | 10 | 200000 |  |  | PUNTO_CURVA_NO_ENSAYO | ELEGIBLE_CONDICIONES | EXCLUIDO_O_REVISION | Identificador en notacion cientifica; estado/nota vacios. Serie auxiliar (verificar fuente). | https://doi.org/10.5281/zenodo.21509581
FAB022_5E+5 | FABEST | 42CrMo4+QT | FAB022 | Axial | Unnotched dog-bone bar | -1 | 557.0525 | 10 | 500000 |  |  | PUNTO_CURVA_NO_ENSAYO | ELEGIBLE_CONDICIONES | EXCLUIDO_O_REVISION | Identificador en notacion cientifica; estado/nota vacios. Serie auxiliar (verificar fuente). | https://doi.org/10.5281/zenodo.21509581
FAB022_1E+6 | FABEST | 42CrMo4+QT | FAB022 | Axial | Unnotched dog-bone bar | -1 | 534.3466 | 10 | 1000000 |  |  | PUNTO_CURVA_NO_ENSAYO | ELEGIBLE_CONDICIONES | EXCLUIDO_O_REVISION | Identificador en notacion cientifica; estado/nota vacios. Serie auxiliar (verificar fuente). | https://doi.org/10.5281/zenodo.21509581
FAB022_2E+6 | FABEST | 42CrMo4+QT | FAB022 | Axial | Unnotched dog-bone bar | -1 | 512.5662 | 10 | 2000000 |  |  | PUNTO_CURVA_NO_ENSAYO | ELEGIBLE_CONDICIONES | EXCLUIDO_O_REVISION | Identificador en notacion cientifica; estado/nota vacios. Serie auxiliar (verificar fuente). | https://doi.org/10.5281/zenodo.21509581
FAB022_5E+6 | FABEST | 42CrMo4+QT | FAB022 | Axial | Unnotched dog-bone bar | -1 | 485.1305 | 10 | 5000000 |  |  | PUNTO_CURVA_NO_ENSAYO | ELEGIBLE_CONDICIONES | EXCLUIDO_O_REVISION | Identificador en notacion cientifica; estado/nota vacios. Serie auxiliar (verificar fuente). | https://doi.org/10.5281/zenodo.21509581
FAB022_1E+7 | FABEST | 42CrMo4+QT | FAB022 | Axial | Unnotched dog-bone bar | -1 | 465.3562 | 10 | 10000000 |  |  | PUNTO_CURVA_NO_ENSAYO | ELEGIBLE_CONDICIONES | EXCLUIDO_O_REVISION | Identificador en notacion cientifica; estado/nota vacios. Serie auxiliar (verificar fuente). | https://doi.org/10.5281/zenodo.21509581
FAB022_2E+7 | FABEST | 42CrMo4+QT | FAB022 | Axial | Unnotched dog-bone bar | -1 | 446.3879 | 10 | 20000000 |  |  | PUNTO_CURVA_NO_ENSAYO | ELEGIBLE_CONDICIONES | EXCLUIDO_O_REVISION | Identificador en notacion cientifica; estado/nota vacios. Serie auxiliar (verificar fuente). | https://doi.org/10.5281/zenodo.21509581
FAB022_5E+7 | FABEST | 42CrMo4+QT | FAB022 | Axial | Unnotched dog-bone bar | -1 | 422.4946 | 10 | 50000000 |  |  | PUNTO_CURVA_NO_ENSAYO | ELEGIBLE_CONDICIONES | EXCLUIDO_O_REVISION | Identificador en notacion cientifica; estado/nota vacios. Serie auxiliar (verificar fuente). | https://doi.org/10.5281/zenodo.21509581
FAB022_1E+8 | FABEST | 42CrMo4+QT | FAB022 | Axial | Unnotched dog-bone bar | -1 | 405.2733 | 10 | 100000000 |  |  | PUNTO_CURVA_NO_ENSAYO | ELEGIBLE_CONDICIONES | EXCLUIDO_O_REVISION | Identificador en notacion cientifica; estado/nota vacios. Serie auxiliar (verificar fuente). | https://doi.org/10.5281/zenodo.21509581
FAB022_1E+3 | FABEST | 42CrMo4+QT | FAB022 | Axial | Unnotched dog-bone bar | -1 | 808.0578 | 10 | 1000 |  |  | PUNTO_CURVA_NO_ENSAYO | ELEGIBLE_CONDICIONES | EXCLUIDO_O_REVISION | Identificador en notacion cientifica; estado/nota vacios. Serie auxiliar (verificar fuente). | https://doi.org/10.5281/zenodo.21509581
FAB022_2E+3 | FABEST | 42CrMo4+QT | FAB022 | Axial | Unnotched dog-bone bar | -1 | 775.3245 | 10 | 2000 |  |  | PUNTO_CURVA_NO_ENSAYO | ELEGIBLE_CONDICIONES | EXCLUIDO_O_REVISION | Identificador en notacion cientifica; estado/nota vacios. Serie auxiliar (verificar fuente). | https://doi.org/10.5281/zenodo.21509581
FAB022_5E+3 | FABEST | 42CrMo4+QT | FAB022 | Axial | Unnotched dog-bone bar | -1 | 734.0637 | 10 | 5000 |  |  | PUNTO_CURVA_NO_ENSAYO | ELEGIBLE_CONDICIONES | EXCLUIDO_O_REVISION | Identificador en notacion cientifica; estado/nota vacios. Serie auxiliar (verificar fuente). | https://doi.org/10.5281/zenodo.21509581
FAB022_1E+4 | FABEST | 42CrMo4+QT | FAB022 | Axial | Unnotched dog-bone bar | -1 | 704.311 | 10 | 10000 |  |  | PUNTO_CURVA_NO_ENSAYO | ELEGIBLE_CONDICIONES | EXCLUIDO_O_REVISION | Identificador en notacion cientifica; estado/nota vacios. Serie auxiliar (verificar fuente). | https://doi.org/10.5281/zenodo.21509581
FAB022_2E+4 | FABEST | 42CrMo4+QT | FAB022 | Axial | Unnotched dog-bone bar | -1 | 675.7622 | 10 | 20000 |  |  | PUNTO_CURVA_NO_ENSAYO | ELEGIBLE_CONDICIONES | EXCLUIDO_O_REVISION | Identificador en notacion cientifica; estado/nota vacios. Serie auxiliar (verificar fuente). | https://doi.org/10.5281/zenodo.21509581
FAB022_5E+4 | FABEST | 42CrMo4+QT | FAB022 | Axial | Unnotched dog-bone bar | -1 | 639.7896 | 10 | 50000 |  |  | PUNTO_CURVA_NO_ENSAYO | ELEGIBLE_CONDICIONES | EXCLUIDO_O_REVISION | Identificador en notacion cientifica; estado/nota vacios. Serie auxiliar (verificar fuente). | https://doi.org/10.5281/zenodo.21509581
FAB022_1E+5 | FABEST | 42CrMo4+QT | FAB022 | Axial | Unnotched dog-bone bar | -1 | 613.8547 | 10 | 100000 |  |  | PUNTO_CURVA_NO_ENSAYO | ELEGIBLE_CONDICIONES | EXCLUIDO_O_REVISION | Identificador en notacion cientifica; estado/nota vacios. Serie auxiliar (verificar fuente). | https://doi.org/10.5281/zenodo.21509581
FAB022_2E+5 | FABEST | 42CrMo4+QT | FAB022 | Axial | Unnotched dog-bone bar | -1 | 588.9709 | 10 | 200000 |  |  | PUNTO_CURVA_NO_ENSAYO | ELEGIBLE_CONDICIONES | EXCLUIDO_O_REVISION | Identificador en notacion cientifica; estado/nota vacios. Serie auxiliar (verificar fuente). | https://doi.org/10.5281/zenodo.21509581
FAB022_5E+5 | FABEST | 42CrMo4+QT | FAB022 | Axial | Unnotched dog-bone bar | -1 | 557.6175 | 10 | 500000 |  |  | PUNTO_CURVA_NO_ENSAYO | ELEGIBLE_CONDICIONES | EXCLUIDO_O_REVISION | Identificador en notacion cientifica; estado/nota vacios. Serie auxiliar (verificar fuente). | https://doi.org/10.5281/zenodo.21509581
FAB022_1E+6 | FABEST | 42CrMo4+QT | FAB022 | Axial | Unnotched dog-bone bar | -1 | 535.0133 | 10 | 1000000 |  |  | PUNTO_CURVA_NO_ENSAYO | ELEGIBLE_CONDICIONES | EXCLUIDO_O_REVISION | Identificador en notacion cientifica; estado/nota vacios. Serie auxiliar (verificar fuente). | https://doi.org/10.5281/zenodo.21509581
FAB022_2E+6 | FABEST | 42CrMo4+QT | FAB022 | Axial | Unnotched dog-bone bar | -1 | 513.3254 | 10 | 2000000 |  |  | PUNTO_CURVA_NO_ENSAYO | ELEGIBLE_CONDICIONES | EXCLUIDO_O_REVISION | Identificador en notacion cientifica; estado/nota vacios. Serie auxiliar (verificar fuente). | https://doi.org/10.5281/zenodo.21509581
FAB022_5E+6 | FABEST | 42CrMo4+QT | FAB022 | Axial | Unnotched dog-bone bar | -1 | 485.9988 | 10 | 5000000 |  |  | PUNTO_CURVA_NO_ENSAYO | ELEGIBLE_CONDICIONES | EXCLUIDO_O_REVISION | Identificador en notacion cientifica; estado/nota vacios. Serie auxiliar (verificar fuente). | https://doi.org/10.5281/zenodo.21509581
FAB022_1E+7 | FABEST | 42CrMo4+QT | FAB022 | Axial | Unnotched dog-bone bar | -1 | 466.2978 | 10 | 10000000 |  |  | PUNTO_CURVA_NO_ENSAYO | ELEGIBLE_CONDICIONES | EXCLUIDO_O_REVISION | Identificador en notacion cientifica; estado/nota vacios. Serie auxiliar (verificar fuente). | https://doi.org/10.5281/zenodo.21509581
FAB022_2E+7 | FABEST | 42CrMo4+QT | FAB022 | Axial | Unnotched dog-bone bar | -1 | 447.3954 | 10 | 20000000 |  |  | PUNTO_CURVA_NO_ENSAYO | ELEGIBLE_CONDICIONES | EXCLUIDO_O_REVISION | Identificador en notacion cientifica; estado/nota vacios. Serie auxiliar (verificar fuente). | https://doi.org/10.5281/zenodo.21509581
FAB022_5E+7 | FABEST | 42CrMo4+QT | FAB022 | Axial | Unnotched dog-bone bar | -1 | 423.5787 | 10 | 50000000 |  |  | PUNTO_CURVA_NO_ENSAYO | ELEGIBLE_CONDICIONES | EXCLUIDO_O_REVISION | Identificador en notacion cientifica; estado/nota vacios. Serie auxiliar (verificar fuente). | https://doi.org/10.5281/zenodo.21509581
FAB022_1E+8 | FABEST | 42CrMo4+QT | FAB022 | Axial | Unnotched dog-bone bar | -1 | 406.4082 | 10 | 100000000 |  |  | PUNTO_CURVA_NO_ENSAYO | ELEGIBLE_CONDICIONES | EXCLUIDO_O_REVISION | Identificador en notacion cientifica; estado/nota vacios. Serie auxiliar (verificar fuente). | https://doi.org/10.5281/zenodo.21509581
FAB022_1E+3 | FABEST | 42CrMo4+QT | FAB022 | Axial | Unnotched dog-bone bar | -1 | 799.5074 | 10 | 1000 |  |  | PUNTO_CURVA_NO_ENSAYO | ELEGIBLE_CONDICIONES | EXCLUIDO_O_REVISION | Identificador en notacion cientifica; estado/nota vacios. Serie auxiliar (verificar fuente). | https://doi.org/10.5281/zenodo.21509581
FAB022_2E+3 | FABEST | 42CrMo4+QT | FAB022 | Axial | Unnotched dog-bone bar | -1 | 771.3496 | 10 | 2000 |  |  | PUNTO_CURVA_NO_ENSAYO | ELEGIBLE_CONDICIONES | EXCLUIDO_O_REVISION | Identificador en notacion cientifica; estado/nota vacios. Serie auxiliar (verificar fuente). | https://doi.org/10.5281/zenodo.21509581
FAB022_5E+3 | FABEST | 42CrMo4+QT | FAB022 | Axial | Unnotched dog-bone bar | -1 | 734.1271 | 10 | 5000 |  |  | PUNTO_CURVA_NO_ENSAYO | ELEGIBLE_CONDICIONES | EXCLUIDO_O_REVISION | Identificador en notacion cientifica; estado/nota vacios. Serie auxiliar (verificar fuente). | https://doi.org/10.5281/zenodo.21509581
FAB022_1E+4 | FABEST | 42CrMo4+QT | FAB022 | Axial | Unnotched dog-bone bar | -1 | 705.9694 | 10 | 10000 |  |  | PUNTO_CURVA_NO_ENSAYO | ELEGIBLE_CONDICIONES | EXCLUIDO_O_REVISION | Identificador en notacion cientifica; estado/nota vacios. Serie auxiliar (verificar fuente). | https://doi.org/10.5281/zenodo.21509581
FAB022_2E+4 | FABEST | 42CrMo4+QT | FAB022 | Axial | Unnotched dog-bone bar | -1 | 677.8116 | 10 | 20000 |  |  | PUNTO_CURVA_NO_ENSAYO | ELEGIBLE_CONDICIONES | EXCLUIDO_O_REVISION | Identificador en notacion cientifica; estado/nota vacios. Serie auxiliar (verificar fuente). | https://doi.org/10.5281/zenodo.21509581
FAB022_5E+4 | FABEST | 42CrMo4+QT | FAB022 | Axial | Unnotched dog-bone bar | -1 | 640.5891 | 10 | 50000 |  |  | PUNTO_CURVA_NO_ENSAYO | ELEGIBLE_CONDICIONES | EXCLUIDO_O_REVISION | Identificador en notacion cientifica; estado/nota vacios. Serie auxiliar (verificar fuente). | https://doi.org/10.5281/zenodo.21509581
FAB022_1E+5 | FABEST | 42CrMo4+QT | FAB022 | Axial | Unnotched dog-bone bar | -1 | 612.4314 | 10 | 100000 |  |  | PUNTO_CURVA_NO_ENSAYO | ELEGIBLE_CONDICIONES | EXCLUIDO_O_REVISION | Identificador en notacion cientifica; estado/nota vacios. Serie auxiliar (verificar fuente). | https://doi.org/10.5281/zenodo.21509581
FAB022_2E+5 | FABEST | 42CrMo4+QT | FAB022 | Axial | Unnotched dog-bone bar | -1 | 584.2737 | 10 | 200000 |  |  | PUNTO_CURVA_NO_ENSAYO | ELEGIBLE_CONDICIONES | EXCLUIDO_O_REVISION | Identificador en notacion cientifica; estado/nota vacios. Serie auxiliar (verificar fuente). | https://doi.org/10.5281/zenodo.21509581
FAB022_5E+5 | FABEST | 42CrMo4+QT | FAB022 | Axial | Unnotched dog-bone bar | -1 | 547.0512 | 10 | 500000 |  |  | PUNTO_CURVA_NO_ENSAYO | ELEGIBLE_CONDICIONES | EXCLUIDO_O_REVISION | Identificador en notacion cientifica; estado/nota vacios. Serie auxiliar (verificar fuente). | https://doi.org/10.5281/zenodo.21509581
FAB022_1E+6 | FABEST | 42CrMo4+QT | FAB022 | Axial | Unnotched dog-bone bar | -1 | 518.8934 | 10 | 1000000 |  |  | PUNTO_CURVA_NO_ENSAYO | ELEGIBLE_CONDICIONES | EXCLUIDO_O_REVISION | Identificador en notacion cientifica; estado/nota vacios. Serie auxiliar (verificar fuente). | https://doi.org/10.5281/zenodo.21509581
FAB022_2E+6 | FABEST | 42CrMo4+QT | FAB022 | Axial | Unnotched dog-bone bar | -1 | 490.7357 | 10 | 2000000 |  |  | PUNTO_CURVA_NO_ENSAYO | ELEGIBLE_CONDICIONES | EXCLUIDO_O_REVISION | Identificador en notacion cientifica; estado/nota vacios. Serie auxiliar (verificar fuente). | https://doi.org/10.5281/zenodo.21509581
FAB022_5E+6 | FABEST | 42CrMo4+QT | FAB022 | Axial | Unnotched dog-bone bar | -1 | 453.5132 | 10 | 5000000 |  |  | PUNTO_CURVA_NO_ENSAYO | ELEGIBLE_CONDICIONES | EXCLUIDO_O_REVISION | Identificador en notacion cientifica; estado/nota vacios. Serie auxiliar (verificar fuente). | https://doi.org/10.5281/zenodo.21509581
FAB022_1E+7 | FABEST | 42CrMo4+QT | FAB022 | Axial | Unnotched dog-bone bar | -1 | 425.3554 | 10 | 10000000 |  |  | PUNTO_CURVA_NO_ENSAYO | ELEGIBLE_CONDICIONES | EXCLUIDO_O_REVISION | Identificador en notacion cientifica; estado/nota vacios. Serie auxiliar (verificar fuente). | https://doi.org/10.5281/zenodo.21509581
FAB022_2E+7 | FABEST | 42CrMo4+QT | FAB022 | Axial | Unnotched dog-bone bar | -1 | 397.1977 | 10 | 20000000 |  |  | PUNTO_CURVA_NO_ENSAYO | ELEGIBLE_CONDICIONES | EXCLUIDO_O_REVISION | Identificador en notacion cientifica; estado/nota vacios. Serie auxiliar (verificar fuente). | https://doi.org/10.5281/zenodo.21509581
FAB022_5E+7 | FABEST | 42CrMo4+QT | FAB022 | Axial | Unnotched dog-bone bar | -1 | 359.9752 | 10 | 50000000 |  |  | PUNTO_CURVA_NO_ENSAYO | ELEGIBLE_CONDICIONES | EXCLUIDO_O_REVISION | Identificador en notacion cientifica; estado/nota vacios. Serie auxiliar (verificar fuente). | https://doi.org/10.5281/zenodo.21509581
FAB022_1E+8 | FABEST | 42CrMo4+QT | FAB022 | Axial | Unnotched dog-bone bar | -1 | 331.8175 | 10 | 100000000 |  |  | PUNTO_CURVA_NO_ENSAYO | ELEGIBLE_CONDICIONES | EXCLUIDO_O_REVISION | Identificador en notacion cientifica; estado/nota vacios. Serie auxiliar (verificar fuente). | https://doi.org/10.5281/zenodo.21509581
FAB025_1E+3 | FABEST | 42CrMo4+QT | FAB025 | Axial | Unnotched hourglass bar | -1 | 970.9976 | 152 | 1000 |  |  | PUNTO_CURVA_NO_ENSAYO | ELEGIBLE_CONDICIONES | EXCLUIDO_O_REVISION | Identificador en notacion cientifica; estado/nota vacios. Serie auxiliar (verificar fuente). | https://doi.org/10.5281/zenodo.21509581
FAB025_2E+3 | FABEST | 42CrMo4+QT | FAB025 | Axial | Unnotched hourglass bar | -1 | 886.4421 | 152 | 2000 |  |  | PUNTO_CURVA_NO_ENSAYO | ELEGIBLE_CONDICIONES | EXCLUIDO_O_REVISION | Identificador en notacion cientifica; estado/nota vacios. Serie auxiliar (verificar fuente). | https://doi.org/10.5281/zenodo.21509581
FAB025_5E+3 | FABEST | 42CrMo4+QT | FAB025 | Axial | Unnotched hourglass bar | -1 | 785.8589 | 152 | 5000 |  |  | PUNTO_CURVA_NO_ENSAYO | ELEGIBLE_CONDICIONES | EXCLUIDO_O_REVISION | Identificador en notacion cientifica; estado/nota vacios. Serie auxiliar (verificar fuente). | https://doi.org/10.5281/zenodo.21509581
FAB025_1E+4 | FABEST | 42CrMo4+QT | FAB025 | Axial | Unnotched hourglass bar | -1 | 717.4255 | 152 | 10000 |  |  | PUNTO_CURVA_NO_ENSAYO | ELEGIBLE_CONDICIONES | EXCLUIDO_O_REVISION | Identificador en notacion cientifica; estado/nota vacios. Serie auxiliar (verificar fuente). | https://doi.org/10.5281/zenodo.21509581
FAB025_2E+4 | FABEST | 42CrMo4+QT | FAB025 | Axial | Unnotched hourglass bar | -1 | 654.9513 | 152 | 20000 |  |  | PUNTO_CURVA_NO_ENSAYO | ELEGIBLE_CONDICIONES | EXCLUIDO_O_REVISION | Identificador en notacion cientifica; estado/nota vacios. Serie auxiliar (verificar fuente). | https://doi.org/10.5281/zenodo.21509581
FAB025_5E+4 | FABEST | 42CrMo4+QT | FAB025 | Axial | Unnotched hourglass bar | -1 | 580.6351 | 152 | 50000 |  |  | PUNTO_CURVA_NO_ENSAYO | ELEGIBLE_CONDICIONES | EXCLUIDO_O_REVISION | Identificador en notacion cientifica; estado/nota vacios. Serie auxiliar (verificar fuente). | https://doi.org/10.5281/zenodo.21509581
FAB025_1E+5 | FABEST | 42CrMo4+QT | FAB025 | Axial | Unnotched hourglass bar | -1 | 530.0728 | 152 | 100000 |  |  | PUNTO_CURVA_NO_ENSAYO | ELEGIBLE_CONDICIONES | EXCLUIDO_O_REVISION | Identificador en notacion cientifica; estado/nota vacios. Serie auxiliar (verificar fuente). | https://doi.org/10.5281/zenodo.21509581
FAB025_2E+5 | FABEST | 42CrMo4+QT | FAB025 | Axial | Unnotched hourglass bar | -1 | 483.9135 | 152 | 200000 |  |  | PUNTO_CURVA_NO_ENSAYO | ELEGIBLE_CONDICIONES | EXCLUIDO_O_REVISION | Identificador en notacion cientifica; estado/nota vacios. Serie auxiliar (verificar fuente). | https://doi.org/10.5281/zenodo.21509581
FAB025_5E+5 | FABEST | 42CrMo4+QT | FAB025 | Axial | Unnotched hourglass bar | -1 | 429.0046 | 152 | 500000 |  |  | PUNTO_CURVA_NO_ENSAYO | ELEGIBLE_CONDICIONES | EXCLUIDO_O_REVISION | Identificador en notacion cientifica; estado/nota vacios. Serie auxiliar (verificar fuente). | https://doi.org/10.5281/zenodo.21509581
FAB025_1E+6 | FABEST | 42CrMo4+QT | FAB025 | Axial | Unnotched hourglass bar | -1 | 391.6464 | 152 | 1000000 |  |  | PUNTO_CURVA_NO_ENSAYO | ELEGIBLE_CONDICIONES | EXCLUIDO_O_REVISION | Identificador en notacion cientifica; estado/nota vacios. Serie auxiliar (verificar fuente). | https://doi.org/10.5281/zenodo.21509581
FAB025_2E+6 | FABEST | 42CrMo4+QT | FAB025 | Axial | Unnotched hourglass bar | -1 | 357.5414 | 152 | 2000000 |  |  | PUNTO_CURVA_NO_ENSAYO | ELEGIBLE_CONDICIONES | EXCLUIDO_O_REVISION | Identificador en notacion cientifica; estado/nota vacios. Serie auxiliar (verificar fuente). | https://doi.org/10.5281/zenodo.21509581
FAB025_5E+6 | FABEST | 42CrMo4+QT | FAB025 | Axial | Unnotched hourglass bar | -1 | 316.9718 | 152 | 5000000 |  |  | PUNTO_CURVA_NO_ENSAYO | ELEGIBLE_CONDICIONES | EXCLUIDO_O_REVISION | Identificador en notacion cientifica; estado/nota vacios. Serie auxiliar (verificar fuente). | https://doi.org/10.5281/zenodo.21509581
FAB025_1E+7 | FABEST | 42CrMo4+QT | FAB025 | Axial | Unnotched hourglass bar | -1 | 289.3696 | 152 | 10000000 |  |  | PUNTO_CURVA_NO_ENSAYO | ELEGIBLE_CONDICIONES | EXCLUIDO_O_REVISION | Identificador en notacion cientifica; estado/nota vacios. Serie auxiliar (verificar fuente). | https://doi.org/10.5281/zenodo.21509581
FAB025_2E+7 | FABEST | 42CrMo4+QT | FAB025 | Axial | Unnotched hourglass bar | -1 | 264.171 | 152 | 20000000 |  |  | PUNTO_CURVA_NO_ENSAYO | ELEGIBLE_CONDICIONES | EXCLUIDO_O_REVISION | Identificador en notacion cientifica; estado/nota vacios. Serie auxiliar (verificar fuente). | https://doi.org/10.5281/zenodo.21509581
FAB025_5E+7 | FABEST | 42CrMo4+QT | FAB025 | Axial | Unnotched hourglass bar | -1 | 234.1959 | 152 | 50000000 |  |  | PUNTO_CURVA_NO_ENSAYO | ELEGIBLE_CONDICIONES | EXCLUIDO_O_REVISION | Identificador en notacion cientifica; estado/nota vacios. Serie auxiliar (verificar fuente). | https://doi.org/10.5281/zenodo.21509581
FAB025_1E+8 | FABEST | 42CrMo4+QT | FAB025 | Axial | Unnotched hourglass bar | -1 | 213.8019 | 152 | 100000000 |  |  | PUNTO_CURVA_NO_ENSAYO | ELEGIBLE_CONDICIONES | EXCLUIDO_O_REVISION | Identificador en notacion cientifica; estado/nota vacios. Serie auxiliar (verificar fuente). | https://doi.org/10.5281/zenodo.21509581
FAB025_1E+3 | FABEST | 42CrMo4+QT | FAB025 | Axial | Unnotched hourglass bar | -1 | 865.0548 | 152 | 1000 |  |  | PUNTO_CURVA_NO_ENSAYO | ELEGIBLE_CONDICIONES | EXCLUIDO_O_REVISION | Identificador en notacion cientifica; estado/nota vacios. Serie auxiliar (verificar fuente). | https://doi.org/10.5281/zenodo.21509581
FAB025_2E+3 | FABEST | 42CrMo4+QT | FAB025 | Axial | Unnotched hourglass bar | -1 | 826.0645 | 152 | 2000 |  |  | PUNTO_CURVA_NO_ENSAYO | ELEGIBLE_CONDICIONES | EXCLUIDO_O_REVISION | Identificador en notacion cientifica; estado/nota vacios. Serie auxiliar (verificar fuente). | https://doi.org/10.5281/zenodo.21509581
FAB025_5E+3 | FABEST | 42CrMo4+QT | FAB025 | Axial | Unnotched hourglass bar | -1 | 759.0783 | 152 | 5000 |  |  | PUNTO_CURVA_NO_ENSAYO | ELEGIBLE_CONDICIONES | EXCLUIDO_O_REVISION | Identificador en notacion cientifica; estado/nota vacios. Serie auxiliar (verificar fuente). | https://doi.org/10.5281/zenodo.21509581
FAB025_1E+4 | FABEST | 42CrMo4+QT | FAB025 | Axial | Unnotched hourglass bar | -1 | 702.3385 | 152 | 10000 |  |  | PUNTO_CURVA_NO_ENSAYO | ELEGIBLE_CONDICIONES | EXCLUIDO_O_REVISION | Identificador en notacion cientifica; estado/nota vacios. Serie auxiliar (verificar fuente). | https://doi.org/10.5281/zenodo.21509581
FAB025_2E+4 | FABEST | 42CrMo4+QT | FAB025 | Axial | Unnotched hourglass bar | -1 | 645.1563 | 152 | 20000 |  |  | PUNTO_CURVA_NO_ENSAYO | ELEGIBLE_CONDICIONES | EXCLUIDO_O_REVISION | Identificador en notacion cientifica; estado/nota vacios. Serie auxiliar (verificar fuente). | https://doi.org/10.5281/zenodo.21509581
FAB025_5E+4 | FABEST | 42CrMo4+QT | FAB025 | Axial | Unnotched hourglass bar | -1 | 573.4399 | 152 | 50000 |  |  | PUNTO_CURVA_NO_ENSAYO | ELEGIBLE_CONDICIONES | EXCLUIDO_O_REVISION | Identificador en notacion cientifica; estado/nota vacios. Serie auxiliar (verificar fuente). | https://doi.org/10.5281/zenodo.21509581
FAB025_1E+5 | FABEST | 42CrMo4+QT | FAB025 | Axial | Unnotched hourglass bar | -1 | 523.8436 | 152 | 100000 |  |  | PUNTO_CURVA_NO_ENSAYO | ELEGIBLE_CONDICIONES | EXCLUIDO_O_REVISION | Identificador en notacion cientifica; estado/nota vacios. Serie auxiliar (verificar fuente). | https://doi.org/10.5281/zenodo.21509581
FAB025_2E+5 | FABEST | 42CrMo4+QT | FAB025 | Axial | Unnotched hourglass bar | -1 | 478.9667 | 152 | 200000 |  |  | PUNTO_CURVA_NO_ENSAYO | ELEGIBLE_CONDICIONES | EXCLUIDO_O_REVISION | Identificador en notacion cientifica; estado/nota vacios. Serie auxiliar (verificar fuente). | https://doi.org/10.5281/zenodo.21509581
FAB025_5E+5 | FABEST | 42CrMo4+QT | FAB025 | Axial | Unnotched hourglass bar | -1 | 427.6627 | 152 | 500000 |  |  | PUNTO_CURVA_NO_ENSAYO | ELEGIBLE_CONDICIONES | EXCLUIDO_O_REVISION | Identificador en notacion cientifica; estado/nota vacios. Serie auxiliar (verificar fuente). | https://doi.org/10.5281/zenodo.21509581
FAB025_1E+6 | FABEST | 42CrMo4+QT | FAB025 | Axial | Unnotched hourglass bar | -1 | 395.6535 | 152 | 1000000 |  |  | PUNTO_CURVA_NO_ENSAYO | ELEGIBLE_CONDICIONES | EXCLUIDO_O_REVISION | Identificador en notacion cientifica; estado/nota vacios. Serie auxiliar (verificar fuente). | https://doi.org/10.5281/zenodo.21509581
FAB025_2E+6 | FABEST | 42CrMo4+QT | FAB025 | Axial | Unnotched hourglass bar | -1 | 370.2156 | 152 | 2000000 |  |  | PUNTO_CURVA_NO_ENSAYO | ELEGIBLE_CONDICIONES | EXCLUIDO_O_REVISION | Identificador en notacion cientifica; estado/nota vacios. Serie auxiliar (verificar fuente). | https://doi.org/10.5281/zenodo.21509581
FAB025_5E+6 | FABEST | 42CrMo4+QT | FAB025 | Axial | Unnotched hourglass bar | -1 | 347.0439 | 152 | 5000000 |  |  | PUNTO_CURVA_NO_ENSAYO | ELEGIBLE_CONDICIONES | EXCLUIDO_O_REVISION | Identificador en notacion cientifica; estado/nota vacios. Serie auxiliar (verificar fuente). | https://doi.org/10.5281/zenodo.21509581
FAB025_1E+7 | FABEST | 42CrMo4+QT | FAB025 | Axial | Unnotched hourglass bar | -1 | 336.5076 | 152 | 10000000 |  |  | PUNTO_CURVA_NO_ENSAYO | ELEGIBLE_CONDICIONES | EXCLUIDO_O_REVISION | Identificador en notacion cientifica; estado/nota vacios. Serie auxiliar (verificar fuente). | https://doi.org/10.5281/zenodo.21509581
FAB025_2E+7 | FABEST | 42CrMo4+QT | FAB025 | Axial | Unnotched hourglass bar | -1 | 330.3373 | 152 | 20000000 |  |  | PUNTO_CURVA_NO_ENSAYO | ELEGIBLE_CONDICIONES | EXCLUIDO_O_REVISION | Identificador en notacion cientifica; estado/nota vacios. Serie auxiliar (verificar fuente). | https://doi.org/10.5281/zenodo.21509581
FAB025_5E+7 | FABEST | 42CrMo4+QT | FAB025 | Axial | Unnotched hourglass bar | -1 | 326.2511 | 152 | 50000000 |  |  | PUNTO_CURVA_NO_ENSAYO | ELEGIBLE_CONDICIONES | EXCLUIDO_O_REVISION | Identificador en notacion cientifica; estado/nota vacios. Serie auxiliar (verificar fuente). | https://doi.org/10.5281/zenodo.21509581
FAB025_1E+8 | FABEST | 42CrMo4+QT | FAB025 | Axial | Unnotched hourglass bar | -1 | 324.8136 | 152 | 100000000 |  |  | PUNTO_CURVA_NO_ENSAYO | ELEGIBLE_CONDICIONES | EXCLUIDO_O_REVISION | Identificador en notacion cientifica; estado/nota vacios. Serie auxiliar (verificar fuente). | https://doi.org/10.5281/zenodo.21509581
FAB025_1E+3 | FABEST | 42CrMo4+QT | FAB025 | Axial | Unnotched hourglass bar | -1 | 821.3225 | 152 | 1000 |  |  | PUNTO_CURVA_NO_ENSAYO | ELEGIBLE_CONDICIONES | EXCLUIDO_O_REVISION | Identificador en notacion cientifica; estado/nota vacios. Serie auxiliar (verificar fuente). | https://doi.org/10.5281/zenodo.21509581
FAB025_2E+3 | FABEST | 42CrMo4+QT | FAB025 | Axial | Unnotched hourglass bar | -1 | 778.1388 | 152 | 2000 |  |  | PUNTO_CURVA_NO_ENSAYO | ELEGIBLE_CONDICIONES | EXCLUIDO_O_REVISION | Identificador en notacion cientifica; estado/nota vacios. Serie auxiliar (verificar fuente). | https://doi.org/10.5281/zenodo.21509581
FAB025_5E+3 | FABEST | 42CrMo4+QT | FAB025 | Axial | Unnotched hourglass bar | -1 | 721.0531 | 152 | 5000 |  |  | PUNTO_CURVA_NO_ENSAYO | ELEGIBLE_CONDICIONES | EXCLUIDO_O_REVISION | Identificador en notacion cientifica; estado/nota vacios. Serie auxiliar (verificar fuente). | https://doi.org/10.5281/zenodo.21509581
FAB025_1E+4 | FABEST | 42CrMo4+QT | FAB025 | Axial | Unnotched hourglass bar | -1 | 677.8693 | 152 | 10000 |  |  | PUNTO_CURVA_NO_ENSAYO | ELEGIBLE_CONDICIONES | EXCLUIDO_O_REVISION | Identificador en notacion cientifica; estado/nota vacios. Serie auxiliar (verificar fuente). | https://doi.org/10.5281/zenodo.21509581
FAB025_2E+4 | FABEST | 42CrMo4+QT | FAB025 | Axial | Unnotched hourglass bar | -1 | 634.6856 | 152 | 20000 |  |  | PUNTO_CURVA_NO_ENSAYO | ELEGIBLE_CONDICIONES | EXCLUIDO_O_REVISION | Identificador en notacion cientifica; estado/nota vacios. Serie auxiliar (verificar fuente). | https://doi.org/10.5281/zenodo.21509581
FAB025_5E+4 | FABEST | 42CrMo4+QT | FAB025 | Axial | Unnotched hourglass bar | -1 | 577.5999 | 152 | 50000 |  |  | PUNTO_CURVA_NO_ENSAYO | ELEGIBLE_CONDICIONES | EXCLUIDO_O_REVISION | Identificador en notacion cientifica; estado/nota vacios. Serie auxiliar (verificar fuente). | https://doi.org/10.5281/zenodo.21509581
FAB025_1E+5 | FABEST | 42CrMo4+QT | FAB025 | Axial | Unnotched hourglass bar | -1 | 534.4161 | 152 | 100000 |  |  | PUNTO_CURVA_NO_ENSAYO | ELEGIBLE_CONDICIONES | EXCLUIDO_O_REVISION | Identificador en notacion cientifica; estado/nota vacios. Serie auxiliar (verificar fuente). | https://doi.org/10.5281/zenodo.21509581
FAB025_2E+5 | FABEST | 42CrMo4+QT | FAB025 | Axial | Unnotched hourglass bar | -1 | 491.2324 | 152 | 200000 |  |  | PUNTO_CURVA_NO_ENSAYO | ELEGIBLE_CONDICIONES | EXCLUIDO_O_REVISION | Identificador en notacion cientifica; estado/nota vacios. Serie auxiliar (verificar fuente). | https://doi.org/10.5281/zenodo.21509581
FAB025_5E+5 | FABEST | 42CrMo4+QT | FAB025 | Axial | Unnotched hourglass bar | -1 | 434.1467 | 152 | 500000 |  |  | PUNTO_CURVA_NO_ENSAYO | ELEGIBLE_CONDICIONES | EXCLUIDO_O_REVISION | Identificador en notacion cientifica; estado/nota vacios. Serie auxiliar (verificar fuente). | https://doi.org/10.5281/zenodo.21509581
FAB025_1E+6 | FABEST | 42CrMo4+QT | FAB025 | Axial | Unnotched hourglass bar | -1 | 390.963 | 152 | 1000000 |  |  | PUNTO_CURVA_NO_ENSAYO | ELEGIBLE_CONDICIONES | EXCLUIDO_O_REVISION | Identificador en notacion cientifica; estado/nota vacios. Serie auxiliar (verificar fuente). | https://doi.org/10.5281/zenodo.21509581
FAB025_2E+6 | FABEST | 42CrMo4+QT | FAB025 | Axial | Unnotched hourglass bar | -1 | 347.7792 | 152 | 2000000 |  |  | PUNTO_CURVA_NO_ENSAYO | ELEGIBLE_CONDICIONES | EXCLUIDO_O_REVISION | Identificador en notacion cientifica; estado/nota vacios. Serie auxiliar (verificar fuente). | https://doi.org/10.5281/zenodo.21509581
FAB025_5E+6 | FABEST | 42CrMo4+QT | FAB025 | Axial | Unnotched hourglass bar | -1 | 290.6935 | 152 | 5000000 |  |  | PUNTO_CURVA_NO_ENSAYO | ELEGIBLE_CONDICIONES | EXCLUIDO_O_REVISION | Identificador en notacion cientifica; estado/nota vacios. Serie auxiliar (verificar fuente). | https://doi.org/10.5281/zenodo.21509581
FAB025_1E+7 | FABEST | 42CrMo4+QT | FAB025 | Axial | Unnotched hourglass bar | -1 | 247.5098 | 152 | 10000000 |  |  | PUNTO_CURVA_NO_ENSAYO | ELEGIBLE_CONDICIONES | EXCLUIDO_O_REVISION | Identificador en notacion cientifica; estado/nota vacios. Serie auxiliar (verificar fuente). | https://doi.org/10.5281/zenodo.21509581
FAB025_2E+7 | FABEST | 42CrMo4+QT | FAB025 | Axial | Unnotched hourglass bar | -1 | 204.3261 | 152 | 20000000 |  |  | PUNTO_CURVA_NO_ENSAYO | ELEGIBLE_CONDICIONES | EXCLUIDO_O_REVISION | Identificador en notacion cientifica; estado/nota vacios. Serie auxiliar (verificar fuente). | https://doi.org/10.5281/zenodo.21509581
FAB025_5E+7 | FABEST | 42CrMo4+QT | FAB025 | Axial | Unnotched hourglass bar | -1 | 147.2403 | 152 | 50000000 |  |  | PUNTO_CURVA_NO_ENSAYO | ELEGIBLE_CONDICIONES | EXCLUIDO_O_REVISION | Identificador en notacion cientifica; estado/nota vacios. Serie auxiliar (verificar fuente). | https://doi.org/10.5281/zenodo.21509581
FAB025_1E+8 | FABEST | 42CrMo4+QT | FAB025 | Axial | Unnotched hourglass bar | -1 | 104.0566 | 152 | 100000000 |  |  | PUNTO_CURVA_NO_ENSAYO | ELEGIBLE_CONDICIONES | EXCLUIDO_O_REVISION | Identificador en notacion cientifica; estado/nota vacios. Serie auxiliar (verificar fuente). | https://doi.org/10.5281/zenodo.21509581
FAB026_1E+3 | FABEST | 42CrMo4+QT | FAB026 | Axial | Unnotched hourglass bar | -1 | 1105.887 | 152 | 1000 |  |  | PUNTO_CURVA_NO_ENSAYO | ELEGIBLE_CONDICIONES | EXCLUIDO_O_REVISION | Identificador en notacion cientifica; estado/nota vacios. Serie auxiliar (verificar fuente). | https://doi.org/10.5281/zenodo.21509581
FAB026_2E+3 | FABEST | 42CrMo4+QT | FAB026 | Axial | Unnotched hourglass bar | -1 | 980.1023 | 152 | 2000 |  |  | PUNTO_CURVA_NO_ENSAYO | ELEGIBLE_CONDICIONES | EXCLUIDO_O_REVISION | Identificador en notacion cientifica; estado/nota vacios. Serie auxiliar (verificar fuente). | https://doi.org/10.5281/zenodo.21509581
FAB026_5E+3 | FABEST | 42CrMo4+QT | FAB026 | Axial | Unnotched hourglass bar | -1 | 835.5072 | 152 | 5000 |  |  | PUNTO_CURVA_NO_ENSAYO | ELEGIBLE_CONDICIONES | EXCLUIDO_O_REVISION | Identificador en notacion cientifica; estado/nota vacios. Serie auxiliar (verificar fuente). | https://doi.org/10.5281/zenodo.21509581
FAB026_1E+4 | FABEST | 42CrMo4+QT | FAB026 | Axial | Unnotched hourglass bar | -1 | 740.4755 | 152 | 10000 |  |  | PUNTO_CURVA_NO_ENSAYO | ELEGIBLE_CONDICIONES | EXCLUIDO_O_REVISION | Identificador en notacion cientifica; estado/nota vacios. Serie auxiliar (verificar fuente). | https://doi.org/10.5281/zenodo.21509581
FAB026_2E+4 | FABEST | 42CrMo4+QT | FAB026 | Axial | Unnotched hourglass bar | -1 | 656.2528 | 152 | 20000 |  |  | PUNTO_CURVA_NO_ENSAYO | ELEGIBLE_CONDICIONES | EXCLUIDO_O_REVISION | Identificador en notacion cientifica; estado/nota vacios. Serie auxiliar (verificar fuente). | https://doi.org/10.5281/zenodo.21509581
FAB026_5E+4 | FABEST | 42CrMo4+QT | FAB026 | Axial | Unnotched hourglass bar | -1 | 559.4354 | 152 | 50000 |  |  | PUNTO_CURVA_NO_ENSAYO | ELEGIBLE_CONDICIONES | EXCLUIDO_O_REVISION | Identificador en notacion cientifica; estado/nota vacios. Serie auxiliar (verificar fuente). | https://doi.org/10.5281/zenodo.21509581
FAB026_1E+5 | FABEST | 42CrMo4+QT | FAB026 | Axial | Unnotched hourglass bar | -1 | 495.8045 | 152 | 100000 |  |  | PUNTO_CURVA_NO_ENSAYO | ELEGIBLE_CONDICIONES | EXCLUIDO_O_REVISION | Identificador en notacion cientifica; estado/nota vacios. Serie auxiliar (verificar fuente). | https://doi.org/10.5281/zenodo.21509581
FAB026_2E+5 | FABEST | 42CrMo4+QT | FAB026 | Axial | Unnotched hourglass bar | -1 | 439.4111 | 152 | 200000 |  |  | PUNTO_CURVA_NO_ENSAYO | ELEGIBLE_CONDICIONES | EXCLUIDO_O_REVISION | Identificador en notacion cientifica; estado/nota vacios. Serie auxiliar (verificar fuente). | https://doi.org/10.5281/zenodo.21509581
FAB026_5E+5 | FABEST | 42CrMo4+QT | FAB026 | Axial | Unnotched hourglass bar | -1 | 374.5845 | 152 | 500000 |  |  | PUNTO_CURVA_NO_ENSAYO | ELEGIBLE_CONDICIONES | EXCLUIDO_O_REVISION | Identificador en notacion cientifica; estado/nota vacios. Serie auxiliar (verificar fuente). | https://doi.org/10.5281/zenodo.21509581
FAB026_1E+6 | FABEST | 42CrMo4+QT | FAB026 | Axial | Unnotched hourglass bar | -1 | 331.9787 | 152 | 1000000 |  |  | PUNTO_CURVA_NO_ENSAYO | ELEGIBLE_CONDICIONES | EXCLUIDO_O_REVISION | Identificador en notacion cientifica; estado/nota vacios. Serie auxiliar (verificar fuente). | https://doi.org/10.5281/zenodo.21509581
FAB026_2E+6 | FABEST | 42CrMo4+QT | FAB026 | Axial | Unnotched hourglass bar | -1 | 294.219 | 152 | 2000000 |  |  | PUNTO_CURVA_NO_ENSAYO | ELEGIBLE_CONDICIONES | EXCLUIDO_O_REVISION | Identificador en notacion cientifica; estado/nota vacios. Serie auxiliar (verificar fuente). | https://doi.org/10.5281/zenodo.21509581
FAB026_5E+6 | FABEST | 42CrMo4+QT | FAB026 | Axial | Unnotched hourglass bar | -1 | 250.8127 | 152 | 5000000 |  |  | PUNTO_CURVA_NO_ENSAYO | ELEGIBLE_CONDICIONES | EXCLUIDO_O_REVISION | Identificador en notacion cientifica; estado/nota vacios. Serie auxiliar (verificar fuente). | https://doi.org/10.5281/zenodo.21509581
FAB026_1E+7 | FABEST | 42CrMo4+QT | FAB026 | Axial | Unnotched hourglass bar | -1 | 222.285 | 152 | 10000000 |  |  | PUNTO_CURVA_NO_ENSAYO | ELEGIBLE_CONDICIONES | EXCLUIDO_O_REVISION | Identificador en notacion cientifica; estado/nota vacios. Serie auxiliar (verificar fuente). | https://doi.org/10.5281/zenodo.21509581
FAB026_2E+7 | FABEST | 42CrMo4+QT | FAB026 | Axial | Unnotched hourglass bar | -1 | 197.002 | 152 | 20000000 |  |  | PUNTO_CURVA_NO_ENSAYO | ELEGIBLE_CONDICIONES | EXCLUIDO_O_REVISION | Identificador en notacion cientifica; estado/nota vacios. Serie auxiliar (verificar fuente). | https://doi.org/10.5281/zenodo.21509581
FAB026_5E+7 | FABEST | 42CrMo4+QT | FAB026 | Axial | Unnotched hourglass bar | -1 | 167.9381 | 152 | 50000000 |  |  | PUNTO_CURVA_NO_ENSAYO | ELEGIBLE_CONDICIONES | EXCLUIDO_O_REVISION | Identificador en notacion cientifica; estado/nota vacios. Serie auxiliar (verificar fuente). | https://doi.org/10.5281/zenodo.21509581
FAB026_1E+8 | FABEST | 42CrMo4+QT | FAB026 | Axial | Unnotched hourglass bar | -1 | 148.8366 | 152 | 100000000 |  |  | PUNTO_CURVA_NO_ENSAYO | ELEGIBLE_CONDICIONES | EXCLUIDO_O_REVISION | Identificador en notacion cientifica; estado/nota vacios. Serie auxiliar (verificar fuente). | https://doi.org/10.5281/zenodo.21509581
FAB026_1E+3 | FABEST | 42CrMo4+QT | FAB026 | Axial | Unnotched hourglass bar | -1 | 1271.078 | 152 | 1000 |  |  | PUNTO_CURVA_NO_ENSAYO | ELEGIBLE_CONDICIONES | EXCLUIDO_O_REVISION | Identificador en notacion cientifica; estado/nota vacios. Serie auxiliar (verificar fuente). | https://doi.org/10.5281/zenodo.21509581
FAB026_2E+3 | FABEST | 42CrMo4+QT | FAB026 | Axial | Unnotched hourglass bar | -1 | 1090.172 | 152 | 2000 |  |  | PUNTO_CURVA_NO_ENSAYO | ELEGIBLE_CONDICIONES | EXCLUIDO_O_REVISION | Identificador en notacion cientifica; estado/nota vacios. Serie auxiliar (verificar fuente). | https://doi.org/10.5281/zenodo.21509581
FAB026_5E+3 | FABEST | 42CrMo4+QT | FAB026 | Axial | Unnotched hourglass bar | -1 | 891.0996 | 152 | 5000 |  |  | PUNTO_CURVA_NO_ENSAYO | ELEGIBLE_CONDICIONES | EXCLUIDO_O_REVISION | Identificador en notacion cientifica; estado/nota vacios. Serie auxiliar (verificar fuente). | https://doi.org/10.5281/zenodo.21509581
FAB026_1E+4 | FABEST | 42CrMo4+QT | FAB026 | Axial | Unnotched hourglass bar | -1 | 766.7251 | 152 | 10000 |  |  | PUNTO_CURVA_NO_ENSAYO | ELEGIBLE_CONDICIONES | EXCLUIDO_O_REVISION | Identificador en notacion cientifica; estado/nota vacios. Serie auxiliar (verificar fuente). | https://doi.org/10.5281/zenodo.21509581
FAB026_2E+4 | FABEST | 42CrMo4+QT | FAB026 | Axial | Unnotched hourglass bar | -1 | 662.2897 | 152 | 20000 |  |  | PUNTO_CURVA_NO_ENSAYO | ELEGIBLE_CONDICIONES | EXCLUIDO_O_REVISION | Identificador en notacion cientifica; estado/nota vacios. Serie auxiliar (verificar fuente). | https://doi.org/10.5281/zenodo.21509581
FAB026_5E+4 | FABEST | 42CrMo4+QT | FAB026 | Axial | Unnotched hourglass bar | -1 | 552.2666 | 152 | 50000 |  |  | PUNTO_CURVA_NO_ENSAYO | ELEGIBLE_CONDICIONES | EXCLUIDO_O_REVISION | Identificador en notacion cientifica; estado/nota vacios. Serie auxiliar (verificar fuente). | https://doi.org/10.5281/zenodo.21509581
FAB026_1E+5 | FABEST | 42CrMo4+QT | FAB026 | Axial | Unnotched hourglass bar | -1 | 489.1593 | 152 | 100000 |  |  | PUNTO_CURVA_NO_ENSAYO | ELEGIBLE_CONDICIONES | EXCLUIDO_O_REVISION | Identificador en notacion cientifica; estado/nota vacios. Serie auxiliar (verificar fuente). | https://doi.org/10.5281/zenodo.21509581
FAB026_2E+5 | FABEST | 42CrMo4+QT | FAB026 | Axial | Unnotched hourglass bar | -1 | 442.5639 | 152 | 200000 |  |  | PUNTO_CURVA_NO_ENSAYO | ELEGIBLE_CONDICIONES | EXCLUIDO_O_REVISION | Identificador en notacion cientifica; estado/nota vacios. Serie auxiliar (verificar fuente). | https://doi.org/10.5281/zenodo.21509581
FAB026_5E+5 | FABEST | 42CrMo4+QT | FAB026 | Axial | Unnotched hourglass bar | -1 | 403.3943 | 152 | 500000 |  |  | PUNTO_CURVA_NO_ENSAYO | ELEGIBLE_CONDICIONES | EXCLUIDO_O_REVISION | Identificador en notacion cientifica; estado/nota vacios. Serie auxiliar (verificar fuente). | https://doi.org/10.5281/zenodo.21509581
FAB026_1E+6 | FABEST | 42CrMo4+QT | FAB026 | Axial | Unnotched hourglass bar | -1 | 386.7919 | 152 | 1000000 |  |  | PUNTO_CURVA_NO_ENSAYO | ELEGIBLE_CONDICIONES | EXCLUIDO_O_REVISION | Identificador en notacion cientifica; estado/nota vacios. Serie auxiliar (verificar fuente). | https://doi.org/10.5281/zenodo.21509581
FAB026_2E+6 | FABEST | 42CrMo4+QT | FAB026 | Axial | Unnotched hourglass bar | -1 | 377.4625 | 152 | 2000000 |  |  | PUNTO_CURVA_NO_ENSAYO | ELEGIBLE_CONDICIONES | EXCLUIDO_O_REVISION | Identificador en notacion cientifica; estado/nota vacios. Serie auxiliar (verificar fuente). | https://doi.org/10.5281/zenodo.21509581
FAB026_5E+6 | FABEST | 42CrMo4+QT | FAB026 | Axial | Unnotched hourglass bar | -1 | 371.4541 | 152 | 5000000 |  |  | PUNTO_CURVA_NO_ENSAYO | ELEGIBLE_CONDICIONES | EXCLUIDO_O_REVISION | Identificador en notacion cientifica; estado/nota vacios. Serie auxiliar (verificar fuente). | https://doi.org/10.5281/zenodo.21509581
FAB026_1E+7 | FABEST | 42CrMo4+QT | FAB026 | Axial | Unnotched hourglass bar | -1 | 369.3739 | 152 | 10000000 |  |  | PUNTO_CURVA_NO_ENSAYO | ELEGIBLE_CONDICIONES | EXCLUIDO_O_REVISION | Identificador en notacion cientifica; estado/nota vacios. Serie auxiliar (verificar fuente). | https://doi.org/10.5281/zenodo.21509581
FAB026_2E+7 | FABEST | 42CrMo4+QT | FAB026 | Axial | Unnotched hourglass bar | -1 | 368.3182 | 152 | 20000000 |  |  | PUNTO_CURVA_NO_ENSAYO | ELEGIBLE_CONDICIONES | EXCLUIDO_O_REVISION | Identificador en notacion cientifica; estado/nota vacios. Serie auxiliar (verificar fuente). | https://doi.org/10.5281/zenodo.21509581
FAB026_5E+7 | FABEST | 42CrMo4+QT | FAB026 | Axial | Unnotched hourglass bar | -1 | 367.6798 | 152 | 50000000 |  |  | PUNTO_CURVA_NO_ENSAYO | ELEGIBLE_CONDICIONES | EXCLUIDO_O_REVISION | Identificador en notacion cientifica; estado/nota vacios. Serie auxiliar (verificar fuente). | https://doi.org/10.5281/zenodo.21509581
FAB026_1E+8 | FABEST | 42CrMo4+QT | FAB026 | Axial | Unnotched hourglass bar | -1 | 367.4661 | 152 | 100000000 |  |  | PUNTO_CURVA_NO_ENSAYO | ELEGIBLE_CONDICIONES | EXCLUIDO_O_REVISION | Identificador en notacion cientifica; estado/nota vacios. Serie auxiliar (verificar fuente). | https://doi.org/10.5281/zenodo.21509581
FAB026_1E+3 | FABEST | 42CrMo4+QT | FAB026 | Axial | Unnotched hourglass bar | -1 | 918.6928 | 152 | 1000 |  |  | PUNTO_CURVA_NO_ENSAYO | ELEGIBLE_CONDICIONES | EXCLUIDO_O_REVISION | Identificador en notacion cientifica; estado/nota vacios. Serie auxiliar (verificar fuente). | https://doi.org/10.5281/zenodo.21509581
FAB026_2E+3 | FABEST | 42CrMo4+QT | FAB026 | Axial | Unnotched hourglass bar | -1 | 855.5832 | 152 | 2000 |  |  | PUNTO_CURVA_NO_ENSAYO | ELEGIBLE_CONDICIONES | EXCLUIDO_O_REVISION | Identificador en notacion cientifica; estado/nota vacios. Serie auxiliar (verificar fuente). | https://doi.org/10.5281/zenodo.21509581
FAB026_5E+3 | FABEST | 42CrMo4+QT | FAB026 | Axial | Unnotched hourglass bar | -1 | 772.1569 | 152 | 5000 |  |  | PUNTO_CURVA_NO_ENSAYO | ELEGIBLE_CONDICIONES | EXCLUIDO_O_REVISION | Identificador en notacion cientifica; estado/nota vacios. Serie auxiliar (verificar fuente). | https://doi.org/10.5281/zenodo.21509581
FAB026_1E+4 | FABEST | 42CrMo4+QT | FAB026 | Axial | Unnotched hourglass bar | -1 | 709.0473 | 152 | 10000 |  |  | PUNTO_CURVA_NO_ENSAYO | ELEGIBLE_CONDICIONES | EXCLUIDO_O_REVISION | Identificador en notacion cientifica; estado/nota vacios. Serie auxiliar (verificar fuente). | https://doi.org/10.5281/zenodo.21509581
FAB026_2E+4 | FABEST | 42CrMo4+QT | FAB026 | Axial | Unnotched hourglass bar | -1 | 645.9377 | 152 | 20000 |  |  | PUNTO_CURVA_NO_ENSAYO | ELEGIBLE_CONDICIONES | EXCLUIDO_O_REVISION | Identificador en notacion cientifica; estado/nota vacios. Serie auxiliar (verificar fuente). | https://doi.org/10.5281/zenodo.21509581
FAB026_5E+4 | FABEST | 42CrMo4+QT | FAB026 | Axial | Unnotched hourglass bar | -1 | 562.5114 | 152 | 50000 |  |  | PUNTO_CURVA_NO_ENSAYO | ELEGIBLE_CONDICIONES | EXCLUIDO_O_REVISION | Identificador en notacion cientifica; estado/nota vacios. Serie auxiliar (verificar fuente). | https://doi.org/10.5281/zenodo.21509581
FAB026_1E+5 | FABEST | 42CrMo4+QT | FAB026 | Axial | Unnotched hourglass bar | -1 | 499.4018 | 152 | 100000 |  |  | PUNTO_CURVA_NO_ENSAYO | ELEGIBLE_CONDICIONES | EXCLUIDO_O_REVISION | Identificador en notacion cientifica; estado/nota vacios. Serie auxiliar (verificar fuente). | https://doi.org/10.5281/zenodo.21509581
FAB026_2E+5 | FABEST | 42CrMo4+QT | FAB026 | Axial | Unnotched hourglass bar | -1 | 436.2922 | 152 | 200000 |  |  | PUNTO_CURVA_NO_ENSAYO | ELEGIBLE_CONDICIONES | EXCLUIDO_O_REVISION | Identificador en notacion cientifica; estado/nota vacios. Serie auxiliar (verificar fuente). | https://doi.org/10.5281/zenodo.21509581
FAB026_5E+5 | FABEST | 42CrMo4+QT | FAB026 | Axial | Unnotched hourglass bar | -1 | 352.8659 | 152 | 500000 |  |  | PUNTO_CURVA_NO_ENSAYO | ELEGIBLE_CONDICIONES | EXCLUIDO_O_REVISION | Identificador en notacion cientifica; estado/nota vacios. Serie auxiliar (verificar fuente). | https://doi.org/10.5281/zenodo.21509581
FAB026_1E+6 | FABEST | 42CrMo4+QT | FAB026 | Axial | Unnotched hourglass bar | -1 | 289.7563 | 152 | 1000000 |  |  | PUNTO_CURVA_NO_ENSAYO | ELEGIBLE_CONDICIONES | EXCLUIDO_O_REVISION | Identificador en notacion cientifica; estado/nota vacios. Serie auxiliar (verificar fuente). | https://doi.org/10.5281/zenodo.21509581
FAB026_2E+6 | FABEST | 42CrMo4+QT | FAB026 | Axial | Unnotched hourglass bar | -1 | 226.6467 | 152 | 2000000 |  |  | PUNTO_CURVA_NO_ENSAYO | ELEGIBLE_CONDICIONES | EXCLUIDO_O_REVISION | Identificador en notacion cientifica; estado/nota vacios. Serie auxiliar (verificar fuente). | https://doi.org/10.5281/zenodo.21509581
FAB026_5E+6 | FABEST | 42CrMo4+QT | FAB026 | Axial | Unnotched hourglass bar | -1 | 143.2204 | 152 | 5000000 |  |  | PUNTO_CURVA_NO_ENSAYO | ELEGIBLE_CONDICIONES | EXCLUIDO_O_REVISION | Identificador en notacion cientifica; estado/nota vacios. Serie auxiliar (verificar fuente). | https://doi.org/10.5281/zenodo.21509581
FAB026_1E+7 | FABEST | 42CrMo4+QT | FAB026 | Axial | Unnotched hourglass bar | -1 | 80.1108 | 152 | 10000000 |  |  | PUNTO_CURVA_NO_ENSAYO | ELEGIBLE_CONDICIONES | EXCLUIDO_O_REVISION | Identificador en notacion cientifica; estado/nota vacios. Serie auxiliar (verificar fuente). | https://doi.org/10.5281/zenodo.21509581
FAB026_2E+7 | FABEST | 42CrMo4+QT | FAB026 | Axial | Unnotched hourglass bar | -1 | 17.00121 | 152 | 20000000 |  |  | PUNTO_CURVA_NO_ENSAYO | ELEGIBLE_CONDICIONES | EXCLUIDO_O_REVISION | Identificador en notacion cientifica; estado/nota vacios. Serie auxiliar (verificar fuente). | https://doi.org/10.5281/zenodo.21509581
FAB027_1E+3 | FABEST | 42CrMo4+QT | FAB027 | Axial | Unnotched hourglass bar | -1 | 1054.524 | 152 | 1000 |  |  | PUNTO_CURVA_NO_ENSAYO | ELEGIBLE_CONDICIONES | EXCLUIDO_O_REVISION | Identificador en notacion cientifica; estado/nota vacios. Serie auxiliar (verificar fuente). | https://doi.org/10.5281/zenodo.21509581
FAB027_2E+3 | FABEST | 42CrMo4+QT | FAB027 | Axial | Unnotched hourglass bar | -1 | 951.4583 | 152 | 2000 |  |  | PUNTO_CURVA_NO_ENSAYO | ELEGIBLE_CONDICIONES | EXCLUIDO_O_REVISION | Identificador en notacion cientifica; estado/nota vacios. Serie auxiliar (verificar fuente). | https://doi.org/10.5281/zenodo.21509581
FAB027_5E+3 | FABEST | 42CrMo4+QT | FAB027 | Axial | Unnotched hourglass bar | -1 | 830.5078 | 152 | 5000 |  |  | PUNTO_CURVA_NO_ENSAYO | ELEGIBLE_CONDICIONES | EXCLUIDO_O_REVISION | Identificador en notacion cientifica; estado/nota vacios. Serie auxiliar (verificar fuente). | https://doi.org/10.5281/zenodo.21509581
FAB027_1E+4 | FABEST | 42CrMo4+QT | FAB027 | Axial | Unnotched hourglass bar | -1 | 749.3369 | 152 | 10000 |  |  | PUNTO_CURVA_NO_ENSAYO | ELEGIBLE_CONDICIONES | EXCLUIDO_O_REVISION | Identificador en notacion cientifica; estado/nota vacios. Serie auxiliar (verificar fuente). | https://doi.org/10.5281/zenodo.21509581
FAB027_2E+4 | FABEST | 42CrMo4+QT | FAB027 | Axial | Unnotched hourglass bar | -1 | 676.0993 | 152 | 20000 |  |  | PUNTO_CURVA_NO_ENSAYO | ELEGIBLE_CONDICIONES | EXCLUIDO_O_REVISION | Identificador en notacion cientifica; estado/nota vacios. Serie auxiliar (verificar fuente). | https://doi.org/10.5281/zenodo.21509581
FAB027_5E+4 | FABEST | 42CrMo4+QT | FAB027 | Axial | Unnotched hourglass bar | -1 | 590.1528 | 152 | 50000 |  |  | PUNTO_CURVA_NO_ENSAYO | ELEGIBLE_CONDICIONES | EXCLUIDO_O_REVISION | Identificador en notacion cientifica; estado/nota vacios. Serie auxiliar (verificar fuente). | https://doi.org/10.5281/zenodo.21509581
FAB027_1E+5 | FABEST | 42CrMo4+QT | FAB027 | Axial | Unnotched hourglass bar | -1 | 532.4733 | 152 | 100000 |  |  | PUNTO_CURVA_NO_ENSAYO | ELEGIBLE_CONDICIONES | EXCLUIDO_O_REVISION | Identificador en notacion cientifica; estado/nota vacios. Serie auxiliar (verificar fuente). | https://doi.org/10.5281/zenodo.21509581
FAB027_2E+5 | FABEST | 42CrMo4+QT | FAB027 | Axial | Unnotched hourglass bar | -1 | 480.4313 | 152 | 200000 |  |  | PUNTO_CURVA_NO_ENSAYO | ELEGIBLE_CONDICIONES | EXCLUIDO_O_REVISION | Identificador en notacion cientifica; estado/nota vacios. Serie auxiliar (verificar fuente). | https://doi.org/10.5281/zenodo.21509581
FAB027_5E+5 | FABEST | 42CrMo4+QT | FAB027 | Axial | Unnotched hourglass bar | -1 | 419.3583 | 152 | 500000 |  |  | PUNTO_CURVA_NO_ENSAYO | ELEGIBLE_CONDICIONES | EXCLUIDO_O_REVISION | Identificador en notacion cientifica; estado/nota vacios. Serie auxiliar (verificar fuente). | https://doi.org/10.5281/zenodo.21509581
FAB027_1E+6 | FABEST | 42CrMo4+QT | FAB027 | Axial | Unnotched hourglass bar | -1 | 378.3717 | 152 | 1000000 |  |  | PUNTO_CURVA_NO_ENSAYO | ELEGIBLE_CONDICIONES | EXCLUIDO_O_REVISION | Identificador en notacion cientifica; estado/nota vacios. Serie auxiliar (verificar fuente). | https://doi.org/10.5281/zenodo.21509581
FAB027_2E+6 | FABEST | 42CrMo4+QT | FAB027 | Axial | Unnotched hourglass bar | -1 | 341.3909 | 152 | 2000000 |  |  | PUNTO_CURVA_NO_ENSAYO | ELEGIBLE_CONDICIONES | EXCLUIDO_O_REVISION | Identificador en notacion cientifica; estado/nota vacios. Serie auxiliar (verificar fuente). | https://doi.org/10.5281/zenodo.21509581
FAB027_5E+6 | FABEST | 42CrMo4+QT | FAB027 | Axial | Unnotched hourglass bar | -1 | 297.9929 | 152 | 5000000 |  |  | PUNTO_CURVA_NO_ENSAYO | ELEGIBLE_CONDICIONES | EXCLUIDO_O_REVISION | Identificador en notacion cientifica; estado/nota vacios. Serie auxiliar (verificar fuente). | https://doi.org/10.5281/zenodo.21509581
FAB027_1E+7 | FABEST | 42CrMo4+QT | FAB027 | Axial | Unnotched hourglass bar | -1 | 268.8681 | 152 | 10000000 |  |  | PUNTO_CURVA_NO_ENSAYO | ELEGIBLE_CONDICIONES | EXCLUIDO_O_REVISION | Identificador en notacion cientifica; estado/nota vacios. Serie auxiliar (verificar fuente). | https://doi.org/10.5281/zenodo.21509581
FAB027_2E+7 | FABEST | 42CrMo4+QT | FAB027 | Axial | Unnotched hourglass bar | -1 | 242.5899 | 152 | 20000000 |  |  | PUNTO_CURVA_NO_ENSAYO | ELEGIBLE_CONDICIONES | EXCLUIDO_O_REVISION | Identificador en notacion cientifica; estado/nota vacios. Serie auxiliar (verificar fuente). | https://doi.org/10.5281/zenodo.21509581
FAB027_5E+7 | FABEST | 42CrMo4+QT | FAB027 | Axial | Unnotched hourglass bar | -1 | 211.7516 | 152 | 50000000 |  |  | PUNTO_CURVA_NO_ENSAYO | ELEGIBLE_CONDICIONES | EXCLUIDO_O_REVISION | Identificador en notacion cientifica; estado/nota vacios. Serie auxiliar (verificar fuente). | https://doi.org/10.5281/zenodo.21509581
FAB027_1E+8 | FABEST | 42CrMo4+QT | FAB027 | Axial | Unnotched hourglass bar | -1 | 191.0557 | 152 | 100000000 |  |  | PUNTO_CURVA_NO_ENSAYO | ELEGIBLE_CONDICIONES | EXCLUIDO_O_REVISION | Identificador en notacion cientifica; estado/nota vacios. Serie auxiliar (verificar fuente). | https://doi.org/10.5281/zenodo.21509581
FAB027_1E+3 | FABEST | 42CrMo4+QT | FAB027 | Axial | Unnotched hourglass bar | -1 | 728.6949 | 152 | 1000 |  |  | PUNTO_CURVA_NO_ENSAYO | ELEGIBLE_CONDICIONES | EXCLUIDO_O_REVISION | Identificador en notacion cientifica; estado/nota vacios. Serie auxiliar (verificar fuente). | https://doi.org/10.5281/zenodo.21509581
FAB027_2E+3 | FABEST | 42CrMo4+QT | FAB027 | Axial | Unnotched hourglass bar | -1 | 723.8198 | 152 | 2000 |  |  | PUNTO_CURVA_NO_ENSAYO | ELEGIBLE_CONDICIONES | EXCLUIDO_O_REVISION | Identificador en notacion cientifica; estado/nota vacios. Serie auxiliar (verificar fuente). | https://doi.org/10.5281/zenodo.21509581
FAB027_5E+3 | FABEST | 42CrMo4+QT | FAB027 | Axial | Unnotched hourglass bar | -1 | 710.0276 | 152 | 5000 |  |  | PUNTO_CURVA_NO_ENSAYO | ELEGIBLE_CONDICIONES | EXCLUIDO_O_REVISION | Identificador en notacion cientifica; estado/nota vacios. Serie auxiliar (verificar fuente). | https://doi.org/10.5281/zenodo.21509581
FAB027_1E+4 | FABEST | 42CrMo4+QT | FAB027 | Axial | Unnotched hourglass bar | -1 | 689.4813 | 152 | 10000 |  |  | PUNTO_CURVA_NO_ENSAYO | ELEGIBLE_CONDICIONES | EXCLUIDO_O_REVISION | Identificador en notacion cientifica; estado/nota vacios. Serie auxiliar (verificar fuente). | https://doi.org/10.5281/zenodo.21509581
FAB027_2E+4 | FABEST | 42CrMo4+QT | FAB027 | Axial | Unnotched hourglass bar | -1 | 655.5923 | 152 | 20000 |  |  | PUNTO_CURVA_NO_ENSAYO | ELEGIBLE_CONDICIONES | EXCLUIDO_O_REVISION | Identificador en notacion cientifica; estado/nota vacios. Serie auxiliar (verificar fuente). | https://doi.org/10.5281/zenodo.21509581
FAB027_5E+4 | FABEST | 42CrMo4+QT | FAB027 | Axial | Unnotched hourglass bar | -1 | 588.9835 | 152 | 50000 |  |  | PUNTO_CURVA_NO_ENSAYO | ELEGIBLE_CONDICIONES | EXCLUIDO_O_REVISION | Identificador en notacion cientifica; estado/nota vacios. Serie auxiliar (verificar fuente). | https://doi.org/10.5281/zenodo.21509581
FAB027_1E+5 | FABEST | 42CrMo4+QT | FAB027 | Axial | Unnotched hourglass bar | -1 | 531.2582 | 152 | 100000 |  |  | PUNTO_CURVA_NO_ENSAYO | ELEGIBLE_CONDICIONES | EXCLUIDO_O_REVISION | Identificador en notacion cientifica; estado/nota vacios. Serie auxiliar (verificar fuente). | https://doi.org/10.5281/zenodo.21509581
FAB027_2E+5 | FABEST | 42CrMo4+QT | FAB027 | Axial | Unnotched hourglass bar | -1 | 480.5352 | 152 | 200000 |  |  | PUNTO_CURVA_NO_ENSAYO | ELEGIBLE_CONDICIONES | EXCLUIDO_O_REVISION | Identificador en notacion cientifica; estado/nota vacios. Serie auxiliar (verificar fuente). | https://doi.org/10.5281/zenodo.21509581
FAB027_5E+5 | FABEST | 42CrMo4+QT | FAB027 | Axial | Unnotched hourglass bar | -1 | 435.4313 | 152 | 500000 |  |  | PUNTO_CURVA_NO_ENSAYO | ELEGIBLE_CONDICIONES | EXCLUIDO_O_REVISION | Identificador en notacion cientifica; estado/nota vacios. Serie auxiliar (verificar fuente). | https://doi.org/10.5281/zenodo.21509581
FAB027_1E+6 | FABEST | 42CrMo4+QT | FAB027 | Axial | Unnotched hourglass bar | -1 | 416.4952 | 152 | 1000000 |  |  | PUNTO_CURVA_NO_ENSAYO | ELEGIBLE_CONDICIONES | EXCLUIDO_O_REVISION | Identificador en notacion cientifica; estado/nota vacios. Serie auxiliar (verificar fuente). | https://doi.org/10.5281/zenodo.21509581
FAB027_2E+6 | FABEST | 42CrMo4+QT | FAB027 | Axial | Unnotched hourglass bar | -1 | 406.0664 | 152 | 2000000 |  |  | PUNTO_CURVA_NO_ENSAYO | ELEGIBLE_CONDICIONES | EXCLUIDO_O_REVISION | Identificador en notacion cientifica; estado/nota vacios. Serie auxiliar (verificar fuente). | https://doi.org/10.5281/zenodo.21509581
FAB027_5E+6 | FABEST | 42CrMo4+QT | FAB027 | Axial | Unnotched hourglass bar | -1 | 399.4617 | 152 | 5000000 |  |  | PUNTO_CURVA_NO_ENSAYO | ELEGIBLE_CONDICIONES | EXCLUIDO_O_REVISION | Identificador en notacion cientifica; estado/nota vacios. Serie auxiliar (verificar fuente). | https://doi.org/10.5281/zenodo.21509581
FAB027_1E+7 | FABEST | 42CrMo4+QT | FAB027 | Axial | Unnotched hourglass bar | -1 | 397.1985 | 152 | 10000000 |  |  | PUNTO_CURVA_NO_ENSAYO | ELEGIBLE_CONDICIONES | EXCLUIDO_O_REVISION | Identificador en notacion cientifica; estado/nota vacios. Serie auxiliar (verificar fuente). | https://doi.org/10.5281/zenodo.21509581
FAB027_2E+7 | FABEST | 42CrMo4+QT | FAB027 | Axial | Unnotched hourglass bar | -1 | 396.0549 | 152 | 20000000 |  |  | PUNTO_CURVA_NO_ENSAYO | ELEGIBLE_CONDICIONES | EXCLUIDO_O_REVISION | Identificador en notacion cientifica; estado/nota vacios. Serie auxiliar (verificar fuente). | https://doi.org/10.5281/zenodo.21509581
FAB027_5E+7 | FABEST | 42CrMo4+QT | FAB027 | Axial | Unnotched hourglass bar | -1 | 395.3649 | 152 | 50000000 |  |  | PUNTO_CURVA_NO_ENSAYO | ELEGIBLE_CONDICIONES | EXCLUIDO_O_REVISION | Identificador en notacion cientifica; estado/nota vacios. Serie auxiliar (verificar fuente). | https://doi.org/10.5281/zenodo.21509581
FAB027_1E+8 | FABEST | 42CrMo4+QT | FAB027 | Axial | Unnotched hourglass bar | -1 | 395.1342 | 152 | 100000000 |  |  | PUNTO_CURVA_NO_ENSAYO | ELEGIBLE_CONDICIONES | EXCLUIDO_O_REVISION | Identificador en notacion cientifica; estado/nota vacios. Serie auxiliar (verificar fuente). | https://doi.org/10.5281/zenodo.21509581
FAB027_1E+3 | FABEST | 42CrMo4+QT | FAB027 | Axial | Unnotched hourglass bar | -1 | 893.5426 | 152 | 1000 |  |  | PUNTO_CURVA_NO_ENSAYO | ELEGIBLE_CONDICIONES | EXCLUIDO_O_REVISION | Identificador en notacion cientifica; estado/nota vacios. Serie auxiliar (verificar fuente). | https://doi.org/10.5281/zenodo.21509581
FAB027_2E+3 | FABEST | 42CrMo4+QT | FAB027 | Axial | Unnotched hourglass bar | -1 | 839.7754 | 152 | 2000 |  |  | PUNTO_CURVA_NO_ENSAYO | ELEGIBLE_CONDICIONES | EXCLUIDO_O_REVISION | Identificador en notacion cientifica; estado/nota vacios. Serie auxiliar (verificar fuente). | https://doi.org/10.5281/zenodo.21509581
FAB027_5E+3 | FABEST | 42CrMo4+QT | FAB027 | Axial | Unnotched hourglass bar | -1 | 768.699 | 152 | 5000 |  |  | PUNTO_CURVA_NO_ENSAYO | ELEGIBLE_CONDICIONES | EXCLUIDO_O_REVISION | Identificador en notacion cientifica; estado/nota vacios. Serie auxiliar (verificar fuente). | https://doi.org/10.5281/zenodo.21509581
FAB027_1E+4 | FABEST | 42CrMo4+QT | FAB027 | Axial | Unnotched hourglass bar | -1 | 714.9318 | 152 | 10000 |  |  | PUNTO_CURVA_NO_ENSAYO | ELEGIBLE_CONDICIONES | EXCLUIDO_O_REVISION | Identificador en notacion cientifica; estado/nota vacios. Serie auxiliar (verificar fuente). | https://doi.org/10.5281/zenodo.21509581
FAB027_2E+4 | FABEST | 42CrMo4+QT | FAB027 | Axial | Unnotched hourglass bar | -1 | 661.1646 | 152 | 20000 |  |  | PUNTO_CURVA_NO_ENSAYO | ELEGIBLE_CONDICIONES | EXCLUIDO_O_REVISION | Identificador en notacion cientifica; estado/nota vacios. Serie auxiliar (verificar fuente). | https://doi.org/10.5281/zenodo.21509581
FAB027_5E+4 | FABEST | 42CrMo4+QT | FAB027 | Axial | Unnotched hourglass bar | -1 | 590.0882 | 152 | 50000 |  |  | PUNTO_CURVA_NO_ENSAYO | ELEGIBLE_CONDICIONES | EXCLUIDO_O_REVISION | Identificador en notacion cientifica; estado/nota vacios. Serie auxiliar (verificar fuente). | https://doi.org/10.5281/zenodo.21509581
FAB027_1E+5 | FABEST | 42CrMo4+QT | FAB027 | Axial | Unnotched hourglass bar | -1 | 536.321 | 152 | 100000 |  |  | PUNTO_CURVA_NO_ENSAYO | ELEGIBLE_CONDICIONES | EXCLUIDO_O_REVISION | Identificador en notacion cientifica; estado/nota vacios. Serie auxiliar (verificar fuente). | https://doi.org/10.5281/zenodo.21509581
FAB027_2E+5 | FABEST | 42CrMo4+QT | FAB027 | Axial | Unnotched hourglass bar | -1 | 482.5538 | 152 | 200000 |  |  | PUNTO_CURVA_NO_ENSAYO | ELEGIBLE_CONDICIONES | EXCLUIDO_O_REVISION | Identificador en notacion cientifica; estado/nota vacios. Serie auxiliar (verificar fuente). | https://doi.org/10.5281/zenodo.21509581
FAB027_5E+5 | FABEST | 42CrMo4+QT | FAB027 | Axial | Unnotched hourglass bar | -1 | 411.4775 | 152 | 500000 |  |  | PUNTO_CURVA_NO_ENSAYO | ELEGIBLE_CONDICIONES | EXCLUIDO_O_REVISION | Identificador en notacion cientifica; estado/nota vacios. Serie auxiliar (verificar fuente). | https://doi.org/10.5281/zenodo.21509581
FAB027_1E+6 | FABEST | 42CrMo4+QT | FAB027 | Axial | Unnotched hourglass bar | -1 | 357.7102 | 152 | 1000000 |  |  | PUNTO_CURVA_NO_ENSAYO | ELEGIBLE_CONDICIONES | EXCLUIDO_O_REVISION | Identificador en notacion cientifica; estado/nota vacios. Serie auxiliar (verificar fuente). | https://doi.org/10.5281/zenodo.21509581
FAB027_2E+6 | FABEST | 42CrMo4+QT | FAB027 | Axial | Unnotched hourglass bar | -1 | 303.943 | 152 | 2000000 |  |  | PUNTO_CURVA_NO_ENSAYO | ELEGIBLE_CONDICIONES | EXCLUIDO_O_REVISION | Identificador en notacion cientifica; estado/nota vacios. Serie auxiliar (verificar fuente). | https://doi.org/10.5281/zenodo.21509581
FAB027_5E+6 | FABEST | 42CrMo4+QT | FAB027 | Axial | Unnotched hourglass bar | -1 | 232.8667 | 152 | 5000000 |  |  | PUNTO_CURVA_NO_ENSAYO | ELEGIBLE_CONDICIONES | EXCLUIDO_O_REVISION | Identificador en notacion cientifica; estado/nota vacios. Serie auxiliar (verificar fuente). | https://doi.org/10.5281/zenodo.21509581
FAB027_1E+7 | FABEST | 42CrMo4+QT | FAB027 | Axial | Unnotched hourglass bar | -1 | 179.0995 | 152 | 10000000 |  |  | PUNTO_CURVA_NO_ENSAYO | ELEGIBLE_CONDICIONES | EXCLUIDO_O_REVISION | Identificador en notacion cientifica; estado/nota vacios. Serie auxiliar (verificar fuente). | https://doi.org/10.5281/zenodo.21509581
FAB027_2E+7 | FABEST | 42CrMo4+QT | FAB027 | Axial | Unnotched hourglass bar | -1 | 125.3323 | 152 | 20000000 |  |  | PUNTO_CURVA_NO_ENSAYO | ELEGIBLE_CONDICIONES | EXCLUIDO_O_REVISION | Identificador en notacion cientifica; estado/nota vacios. Serie auxiliar (verificar fuente). | https://doi.org/10.5281/zenodo.21509581
FAB027_5E+7 | FABEST | 42CrMo4+QT | FAB027 | Axial | Unnotched hourglass bar | -1 | 54.2559 | 152 | 50000000 |  |  | PUNTO_CURVA_NO_ENSAYO | ELEGIBLE_CONDICIONES | EXCLUIDO_O_REVISION | Identificador en notacion cientifica; estado/nota vacios. Serie auxiliar (verificar fuente). | https://doi.org/10.5281/zenodo.21509581
FAB027_1E+8 | FABEST | 42CrMo4+QT | FAB027 | Axial | Unnotched hourglass bar | -1 | 0.4886999 | 152 | 100000000 |  |  | PUNTO_CURVA_NO_ENSAYO | ELEGIBLE_CONDICIONES | EXCLUIDO_O_REVISION | Identificador en notacion cientifica; estado/nota vacios. Serie auxiliar (verificar fuente). | https://doi.org/10.5281/zenodo.21509581
FAB028_1E+3 | FABEST | 42CrMo4+QT | FAB028 | Axial | Unnotched hourglass bar | -1 | 1197.77 | 152 | 1000 |  |  | PUNTO_CURVA_NO_ENSAYO | ELEGIBLE_CONDICIONES | EXCLUIDO_O_REVISION | Identificador en notacion cientifica; estado/nota vacios. Serie auxiliar (verificar fuente). | https://doi.org/10.5281/zenodo.21509581
FAB028_2E+3 | FABEST | 42CrMo4+QT | FAB028 | Axial | Unnotched hourglass bar | -1 | 1043.121 | 152 | 2000 |  |  | PUNTO_CURVA_NO_ENSAYO | ELEGIBLE_CONDICIONES | EXCLUIDO_O_REVISION | Identificador en notacion cientifica; estado/nota vacios. Serie auxiliar (verificar fuente). | https://doi.org/10.5281/zenodo.21509581
FAB028_5E+3 | FABEST | 42CrMo4+QT | FAB028 | Axial | Unnotched hourglass bar | -1 | 868.8951 | 152 | 5000 |  |  | PUNTO_CURVA_NO_ENSAYO | ELEGIBLE_CONDICIONES | EXCLUIDO_O_REVISION | Identificador en notacion cientifica; estado/nota vacios. Serie auxiliar (verificar fuente). | https://doi.org/10.5281/zenodo.21509581
FAB028_1E+4 | FABEST | 42CrMo4+QT | FAB028 | Axial | Unnotched hourglass bar | -1 | 756.7081 | 152 | 10000 |  |  | PUNTO_CURVA_NO_ENSAYO | ELEGIBLE_CONDICIONES | EXCLUIDO_O_REVISION | Identificador en notacion cientifica; estado/nota vacios. Serie auxiliar (verificar fuente). | https://doi.org/10.5281/zenodo.21509581
FAB028_2E+4 | FABEST | 42CrMo4+QT | FAB028 | Axial | Unnotched hourglass bar | -1 | 659.006 | 152 | 20000 |  |  | PUNTO_CURVA_NO_ENSAYO | ELEGIBLE_CONDICIONES | EXCLUIDO_O_REVISION | Identificador en notacion cientifica; estado/nota vacios. Serie auxiliar (verificar fuente). | https://doi.org/10.5281/zenodo.21509581
FAB028_5E+4 | FABEST | 42CrMo4+QT | FAB028 | Axial | Unnotched hourglass bar | -1 | 548.9366 | 152 | 50000 |  |  | PUNTO_CURVA_NO_ENSAYO | ELEGIBLE_CONDICIONES | EXCLUIDO_O_REVISION | Identificador en notacion cientifica; estado/nota vacios. Serie auxiliar (verificar fuente). | https://doi.org/10.5281/zenodo.21509581
FAB028_1E+5 | FABEST | 42CrMo4+QT | FAB028 | Axial | Unnotched hourglass bar | -1 | 478.0608 | 152 | 100000 |  |  | PUNTO_CURVA_NO_ENSAYO | ELEGIBLE_CONDICIONES | EXCLUIDO_O_REVISION | Identificador en notacion cientifica; estado/nota vacios. Serie auxiliar (verificar fuente). | https://doi.org/10.5281/zenodo.21509581
FAB028_2E+5 | FABEST | 42CrMo4+QT | FAB028 | Axial | Unnotched hourglass bar | -1 | 416.3362 | 152 | 200000 |  |  | PUNTO_CURVA_NO_ENSAYO | ELEGIBLE_CONDICIONES | EXCLUIDO_O_REVISION | Identificador en notacion cientifica; estado/nota vacios. Serie auxiliar (verificar fuente). | https://doi.org/10.5281/zenodo.21509581
FAB028_5E+5 | FABEST | 42CrMo4+QT | FAB028 | Axial | Unnotched hourglass bar | -1 | 346.7983 | 152 | 500000 |  |  | PUNTO_CURVA_NO_ENSAYO | ELEGIBLE_CONDICIONES | EXCLUIDO_O_REVISION | Identificador en notacion cientifica; estado/nota vacios. Serie auxiliar (verificar fuente). | https://doi.org/10.5281/zenodo.21509581
FAB028_1E+6 | FABEST | 42CrMo4+QT | FAB028 | Axial | Unnotched hourglass bar | -1 | 302.0216 | 152 | 1000000 |  |  | PUNTO_CURVA_NO_ENSAYO | ELEGIBLE_CONDICIONES | EXCLUIDO_O_REVISION | Identificador en notacion cientifica; estado/nota vacios. Serie auxiliar (verificar fuente). | https://doi.org/10.5281/zenodo.21509581
FAB028_2E+6 | FABEST | 42CrMo4+QT | FAB028 | Axial | Unnotched hourglass bar | -1 | 263.0262 | 152 | 2000000 |  |  | PUNTO_CURVA_NO_ENSAYO | ELEGIBLE_CONDICIONES | EXCLUIDO_O_REVISION | Identificador en notacion cientifica; estado/nota vacios. Serie auxiliar (verificar fuente). | https://doi.org/10.5281/zenodo.21509581
FAB028_5E+6 | FABEST | 42CrMo4+QT | FAB028 | Axial | Unnotched hourglass bar | -1 | 219.0946 | 152 | 5000000 |  |  | PUNTO_CURVA_NO_ENSAYO | ELEGIBLE_CONDICIONES | EXCLUIDO_O_REVISION | Identificador en notacion cientifica; estado/nota vacios. Serie auxiliar (verificar fuente). | https://doi.org/10.5281/zenodo.21509581
FAB028_1E+7 | FABEST | 42CrMo4+QT | FAB028 | Axial | Unnotched hourglass bar | -1 | 190.8063 | 152 | 10000000 |  |  | PUNTO_CURVA_NO_ENSAYO | ELEGIBLE_CONDICIONES | EXCLUIDO_O_REVISION | Identificador en notacion cientifica; estado/nota vacios. Serie auxiliar (verificar fuente). | https://doi.org/10.5281/zenodo.21509581
FAB028_2E+7 | FABEST | 42CrMo4+QT | FAB028 | Axial | Unnotched hourglass bar | -1 | 166.1704 | 152 | 20000000 |  |  | PUNTO_CURVA_NO_ENSAYO | ELEGIBLE_CONDICIONES | EXCLUIDO_O_REVISION | Identificador en notacion cientifica; estado/nota vacios. Serie auxiliar (verificar fuente). | https://doi.org/10.5281/zenodo.21509581
FAB028_5E+7 | FABEST | 42CrMo4+QT | FAB028 | Axial | Unnotched hourglass bar | -1 | 138.4161 | 152 | 50000000 |  |  | PUNTO_CURVA_NO_ENSAYO | ELEGIBLE_CONDICIONES | EXCLUIDO_O_REVISION | Identificador en notacion cientifica; estado/nota vacios. Serie auxiliar (verificar fuente). | https://doi.org/10.5281/zenodo.21509581
FAB028_1E+8 | FABEST | 42CrMo4+QT | FAB028 | Axial | Unnotched hourglass bar | -1 | 120.5445 | 152 | 100000000 |  |  | PUNTO_CURVA_NO_ENSAYO | ELEGIBLE_CONDICIONES | EXCLUIDO_O_REVISION | Identificador en notacion cientifica; estado/nota vacios. Serie auxiliar (verificar fuente). | https://doi.org/10.5281/zenodo.21509581
FAB028_1E+3 | FABEST | 42CrMo4+QT | FAB028 | Axial | Unnotched hourglass bar | -1 | 781.2201 | 152 | 1000 |  |  | PUNTO_CURVA_NO_ENSAYO | ELEGIBLE_CONDICIONES | EXCLUIDO_O_REVISION | Identificador en notacion cientifica; estado/nota vacios. Serie auxiliar (verificar fuente). | https://doi.org/10.5281/zenodo.21509581
FAB028_2E+3 | FABEST | 42CrMo4+QT | FAB028 | Axial | Unnotched hourglass bar | -1 | 771.2049 | 152 | 2000 |  |  | PUNTO_CURVA_NO_ENSAYO | ELEGIBLE_CONDICIONES | EXCLUIDO_O_REVISION | Identificador en notacion cientifica; estado/nota vacios. Serie auxiliar (verificar fuente). | https://doi.org/10.5281/zenodo.21509581
FAB028_5E+3 | FABEST | 42CrMo4+QT | FAB028 | Axial | Unnotched hourglass bar | -1 | 743.7363 | 152 | 5000 |  |  | PUNTO_CURVA_NO_ENSAYO | ELEGIBLE_CONDICIONES | EXCLUIDO_O_REVISION | Identificador en notacion cientifica; estado/nota vacios. Serie auxiliar (verificar fuente). | https://doi.org/10.5281/zenodo.21509581
FAB028_1E+4 | FABEST | 42CrMo4+QT | FAB028 | Axial | Unnotched hourglass bar | -1 | 705.038 | 152 | 10000 |  |  | PUNTO_CURVA_NO_ENSAYO | ELEGIBLE_CONDICIONES | EXCLUIDO_O_REVISION | Identificador en notacion cientifica; estado/nota vacios. Serie auxiliar (verificar fuente). | https://doi.org/10.5281/zenodo.21509581
FAB028_2E+4 | FABEST | 42CrMo4+QT | FAB028 | Axial | Unnotched hourglass bar | -1 | 646.414 | 152 | 20000 |  |  | PUNTO_CURVA_NO_ENSAYO | ELEGIBLE_CONDICIONES | EXCLUIDO_O_REVISION | Identificador en notacion cientifica; estado/nota vacios. Serie auxiliar (verificar fuente). | https://doi.org/10.5281/zenodo.21509581
FAB028_5E+4 | FABEST | 42CrMo4+QT | FAB028 | Axial | Unnotched hourglass bar | -1 | 546.9335 | 152 | 50000 |  |  | PUNTO_CURVA_NO_ENSAYO | ELEGIBLE_CONDICIONES | EXCLUIDO_O_REVISION | Identificador en notacion cientifica; estado/nota vacios. Serie auxiliar (verificar fuente). | https://doi.org/10.5281/zenodo.21509581
FAB028_1E+5 | FABEST | 42CrMo4+QT | FAB028 | Axial | Unnotched hourglass bar | -1 | 474.2433 | 152 | 100000 |  |  | PUNTO_CURVA_NO_ENSAYO | ELEGIBLE_CONDICIONES | EXCLUIDO_O_REVISION | Identificador en notacion cientifica; estado/nota vacios. Serie auxiliar (verificar fuente). | https://doi.org/10.5281/zenodo.21509581
FAB028_2E+5 | FABEST | 42CrMo4+QT | FAB028 | Axial | Unnotched hourglass bar | -1 | 418.6311 | 152 | 200000 |  |  | PUNTO_CURVA_NO_ENSAYO | ELEGIBLE_CONDICIONES | EXCLUIDO_O_REVISION | Identificador en notacion cientifica; estado/nota vacios. Serie auxiliar (verificar fuente). | https://doi.org/10.5281/zenodo.21509581
FAB028_5E+5 | FABEST | 42CrMo4+QT | FAB028 | Axial | Unnotched hourglass bar | -1 | 374.6041 | 152 | 500000 |  |  | PUNTO_CURVA_NO_ENSAYO | ELEGIBLE_CONDICIONES | EXCLUIDO_O_REVISION | Identificador en notacion cientifica; estado/nota vacios. Serie auxiliar (verificar fuente). | https://doi.org/10.5281/zenodo.21509581
FAB028_1E+6 | FABEST | 42CrMo4+QT | FAB028 | Axial | Unnotched hourglass bar | -1 | 357.4652 | 152 | 1000000 |  |  | PUNTO_CURVA_NO_ENSAYO | ELEGIBLE_CONDICIONES | EXCLUIDO_O_REVISION | Identificador en notacion cientifica; estado/nota vacios. Serie auxiliar (verificar fuente). | https://doi.org/10.5281/zenodo.21509581
FAB028_2E+6 | FABEST | 42CrMo4+QT | FAB028 | Axial | Unnotched hourglass bar | -1 | 348.3414 | 152 | 2000000 |  |  | PUNTO_CURVA_NO_ENSAYO | ELEGIBLE_CONDICIONES | EXCLUIDO_O_REVISION | Identificador en notacion cientifica; estado/nota vacios. Serie auxiliar (verificar fuente). | https://doi.org/10.5281/zenodo.21509581
FAB028_5E+6 | FABEST | 42CrMo4+QT | FAB028 | Axial | Unnotched hourglass bar | -1 | 342.6751 | 152 | 5000000 |  |  | PUNTO_CURVA_NO_ENSAYO | ELEGIBLE_CONDICIONES | EXCLUIDO_O_REVISION | Identificador en notacion cientifica; estado/nota vacios. Serie auxiliar (verificar fuente). | https://doi.org/10.5281/zenodo.21509581
FAB028_1E+7 | FABEST | 42CrMo4+QT | FAB028 | Axial | Unnotched hourglass bar | -1 | 340.753 | 152 | 10000000 |  |  | PUNTO_CURVA_NO_ENSAYO | ELEGIBLE_CONDICIONES | EXCLUIDO_O_REVISION | Identificador en notacion cientifica; estado/nota vacios. Serie auxiliar (verificar fuente). | https://doi.org/10.5281/zenodo.21509581
FAB028_2E+7 | FABEST | 42CrMo4+QT | FAB028 | Axial | Unnotched hourglass bar | -1 | 339.7856 | 152 | 20000000 |  |  | PUNTO_CURVA_NO_ENSAYO | ELEGIBLE_CONDICIONES | EXCLUIDO_O_REVISION | Identificador en notacion cientifica; estado/nota vacios. Serie auxiliar (verificar fuente). | https://doi.org/10.5281/zenodo.21509581
FAB028_5E+7 | FABEST | 42CrMo4+QT | FAB028 | Axial | Unnotched hourglass bar | -1 | 339.2031 | 152 | 50000000 |  |  | PUNTO_CURVA_NO_ENSAYO | ELEGIBLE_CONDICIONES | EXCLUIDO_O_REVISION | Identificador en notacion cientifica; estado/nota vacios. Serie auxiliar (verificar fuente). | https://doi.org/10.5281/zenodo.21509581
FAB028_1E+8 | FABEST | 42CrMo4+QT | FAB028 | Axial | Unnotched hourglass bar | -1 | 339.0086 | 152 | 100000000 |  |  | PUNTO_CURVA_NO_ENSAYO | ELEGIBLE_CONDICIONES | EXCLUIDO_O_REVISION | Identificador en notacion cientifica; estado/nota vacios. Serie auxiliar (verificar fuente). | https://doi.org/10.5281/zenodo.21509581
FAB028_1E+3 | FABEST | 42CrMo4+QT | FAB028 | Axial | Unnotched hourglass bar | -1 | 934.6258 | 152 | 1000 |  |  | PUNTO_CURVA_NO_ENSAYO | ELEGIBLE_CONDICIONES | EXCLUIDO_O_REVISION | Identificador en notacion cientifica; estado/nota vacios. Serie auxiliar (verificar fuente). | https://doi.org/10.5281/zenodo.21509581
FAB028_2E+3 | FABEST | 42CrMo4+QT | FAB028 | Axial | Unnotched hourglass bar | -1 | 866.8182 | 152 | 2000 |  |  | PUNTO_CURVA_NO_ENSAYO | ELEGIBLE_CONDICIONES | EXCLUIDO_O_REVISION | Identificador en notacion cientifica; estado/nota vacios. Serie auxiliar (verificar fuente). | https://doi.org/10.5281/zenodo.21509581
FAB028_5E+3 | FABEST | 42CrMo4+QT | FAB028 | Axial | Unnotched hourglass bar | -1 | 777.1815 | 152 | 5000 |  |  | PUNTO_CURVA_NO_ENSAYO | ELEGIBLE_CONDICIONES | EXCLUIDO_O_REVISION | Identificador en notacion cientifica; estado/nota vacios. Serie auxiliar (verificar fuente). | https://doi.org/10.5281/zenodo.21509581
FAB028_1E+4 | FABEST | 42CrMo4+QT | FAB028 | Axial | Unnotched hourglass bar | -1 | 709.3739 | 152 | 10000 |  |  | PUNTO_CURVA_NO_ENSAYO | ELEGIBLE_CONDICIONES | EXCLUIDO_O_REVISION | Identificador en notacion cientifica; estado/nota vacios. Serie auxiliar (verificar fuente). | https://doi.org/10.5281/zenodo.21509581
FAB028_2E+4 | FABEST | 42CrMo4+QT | FAB028 | Axial | Unnotched hourglass bar | -1 | 641.5663 | 152 | 20000 |  |  | PUNTO_CURVA_NO_ENSAYO | ELEGIBLE_CONDICIONES | EXCLUIDO_O_REVISION | Identificador en notacion cientifica; estado/nota vacios. Serie auxiliar (verificar fuente). | https://doi.org/10.5281/zenodo.21509581
FAB028_5E+4 | FABEST | 42CrMo4+QT | FAB028 | Axial | Unnotched hourglass bar | -1 | 551.9296 | 152 | 50000 |  |  | PUNTO_CURVA_NO_ENSAYO | ELEGIBLE_CONDICIONES | EXCLUIDO_O_REVISION | Identificador en notacion cientifica; estado/nota vacios. Serie auxiliar (verificar fuente). | https://doi.org/10.5281/zenodo.21509581
FAB028_1E+5 | FABEST | 42CrMo4+QT | FAB028 | Axial | Unnotched hourglass bar | -1 | 484.122 | 152 | 100000 |  |  | PUNTO_CURVA_NO_ENSAYO | ELEGIBLE_CONDICIONES | EXCLUIDO_O_REVISION | Identificador en notacion cientifica; estado/nota vacios. Serie auxiliar (verificar fuente). | https://doi.org/10.5281/zenodo.21509581
FAB028_2E+5 | FABEST | 42CrMo4+QT | FAB028 | Axial | Unnotched hourglass bar | -1 | 416.3144 | 152 | 200000 |  |  | PUNTO_CURVA_NO_ENSAYO | ELEGIBLE_CONDICIONES | EXCLUIDO_O_REVISION | Identificador en notacion cientifica; estado/nota vacios. Serie auxiliar (verificar fuente). | https://doi.org/10.5281/zenodo.21509581
FAB028_5E+5 | FABEST | 42CrMo4+QT | FAB028 | Axial | Unnotched hourglass bar | -1 | 326.6777 | 152 | 500000 |  |  | PUNTO_CURVA_NO_ENSAYO | ELEGIBLE_CONDICIONES | EXCLUIDO_O_REVISION | Identificador en notacion cientifica; estado/nota vacios. Serie auxiliar (verificar fuente). | https://doi.org/10.5281/zenodo.21509581
FAB028_1E+6 | FABEST | 42CrMo4+QT | FAB028 | Axial | Unnotched hourglass bar | -1 | 258.8701 | 152 | 1000000 |  |  | PUNTO_CURVA_NO_ENSAYO | ELEGIBLE_CONDICIONES | EXCLUIDO_O_REVISION | Identificador en notacion cientifica; estado/nota vacios. Serie auxiliar (verificar fuente). | https://doi.org/10.5281/zenodo.21509581
FAB028_2E+6 | FABEST | 42CrMo4+QT | FAB028 | Axial | Unnotched hourglass bar | -1 | 191.0626 | 152 | 2000000 |  |  | PUNTO_CURVA_NO_ENSAYO | ELEGIBLE_CONDICIONES | EXCLUIDO_O_REVISION | Identificador en notacion cientifica; estado/nota vacios. Serie auxiliar (verificar fuente). | https://doi.org/10.5281/zenodo.21509581
FAB028_5E+6 | FABEST | 42CrMo4+QT | FAB028 | Axial | Unnotched hourglass bar | -1 | 101.4258 | 152 | 5000000 |  |  | PUNTO_CURVA_NO_ENSAYO | ELEGIBLE_CONDICIONES | EXCLUIDO_O_REVISION | Identificador en notacion cientifica; estado/nota vacios. Serie auxiliar (verificar fuente). | https://doi.org/10.5281/zenodo.21509581
FAB028_1E+7 | FABEST | 42CrMo4+QT | FAB028 | Axial | Unnotched hourglass bar | -1 | 33.61824 | 152 | 10000000 |  |  | PUNTO_CURVA_NO_ENSAYO | ELEGIBLE_CONDICIONES | EXCLUIDO_O_REVISION | Identificador en notacion cientifica; estado/nota vacios. Serie auxiliar (verificar fuente). | https://doi.org/10.5281/zenodo.21509581
FAB029_1E+3 | FABEST | 42CrMo4+QT | FAB029 | Axial | Unnotched hourglass bar | -1 | 1275.785 | 152 | 1000 |  |  | PUNTO_CURVA_NO_ENSAYO | ELEGIBLE_CONDICIONES | EXCLUIDO_O_REVISION | Identificador en notacion cientifica; estado/nota vacios. Serie auxiliar (verificar fuente). | https://doi.org/10.5281/zenodo.21509581
FAB029_2E+3 | FABEST | 42CrMo4+QT | FAB029 | Axial | Unnotched hourglass bar | -1 | 1110.81 | 152 | 2000 |  |  | PUNTO_CURVA_NO_ENSAYO | ELEGIBLE_CONDICIONES | EXCLUIDO_O_REVISION | Identificador en notacion cientifica; estado/nota vacios. Serie auxiliar (verificar fuente). | https://doi.org/10.5281/zenodo.21509581
FAB029_5E+3 | FABEST | 42CrMo4+QT | FAB029 | Axial | Unnotched hourglass bar | -1 | 925.0004 | 152 | 5000 |  |  | PUNTO_CURVA_NO_ENSAYO | ELEGIBLE_CONDICIONES | EXCLUIDO_O_REVISION | Identificador en notacion cientifica; estado/nota vacios. Serie auxiliar (verificar fuente). | https://doi.org/10.5281/zenodo.21509581
FAB029_1E+4 | FABEST | 42CrMo4+QT | FAB029 | Axial | Unnotched hourglass bar | -1 | 805.3861 | 152 | 10000 |  |  | PUNTO_CURVA_NO_ENSAYO | ELEGIBLE_CONDICIONES | EXCLUIDO_O_REVISION | Identificador en notacion cientifica; estado/nota vacios. Serie auxiliar (verificar fuente). | https://doi.org/10.5281/zenodo.21509581
FAB029_2E+4 | FABEST | 42CrMo4+QT | FAB029 | Axial | Unnotched hourglass bar | -1 | 701.2395 | 152 | 20000 |  |  | PUNTO_CURVA_NO_ENSAYO | ELEGIBLE_CONDICIONES | EXCLUIDO_O_REVISION | Identificador en notacion cientifica; estado/nota vacios. Serie auxiliar (verificar fuente). | https://doi.org/10.5281/zenodo.21509581
FAB029_5E+4 | FABEST | 42CrMo4+QT | FAB029 | Axial | Unnotched hourglass bar | -1 | 583.9404 | 152 | 50000 |  |  | PUNTO_CURVA_NO_ENSAYO | ELEGIBLE_CONDICIONES | EXCLUIDO_O_REVISION | Identificador en notacion cientifica; estado/nota vacios. Serie auxiliar (verificar fuente). | https://doi.org/10.5281/zenodo.21509581
FAB029_1E+5 | FABEST | 42CrMo4+QT | FAB029 | Axial | Unnotched hourglass bar | -1 | 508.4296 | 152 | 100000 |  |  | PUNTO_CURVA_NO_ENSAYO | ELEGIBLE_CONDICIONES | EXCLUIDO_O_REVISION | Identificador en notacion cientifica; estado/nota vacios. Serie auxiliar (verificar fuente). | https://doi.org/10.5281/zenodo.21509581
FAB029_2E+5 | FABEST | 42CrMo4+QT | FAB029 | Axial | Unnotched hourglass bar | -1 | 442.6832 | 152 | 200000 |  |  | PUNTO_CURVA_NO_ENSAYO | ELEGIBLE_CONDICIONES | EXCLUIDO_O_REVISION | Identificador en notacion cientifica; estado/nota vacios. Serie auxiliar (verificar fuente). | https://doi.org/10.5281/zenodo.21509581
FAB029_5E+5 | FABEST | 42CrMo4+QT | FAB029 | Axial | Unnotched hourglass bar | -1 | 368.6338 | 152 | 500000 |  |  | PUNTO_CURVA_NO_ENSAYO | ELEGIBLE_CONDICIONES | EXCLUIDO_O_REVISION | Identificador en notacion cientifica; estado/nota vacios. Serie auxiliar (verificar fuente). | https://doi.org/10.5281/zenodo.21509581
FAB029_1E+6 | FABEST | 42CrMo4+QT | FAB029 | Axial | Unnotched hourglass bar | -1 | 320.9648 | 152 | 1000000 |  |  | PUNTO_CURVA_NO_ENSAYO | ELEGIBLE_CONDICIONES | EXCLUIDO_O_REVISION | Identificador en notacion cientifica; estado/nota vacios. Serie auxiliar (verificar fuente). | https://doi.org/10.5281/zenodo.21509581
FAB029_2E+6 | FABEST | 42CrMo4+QT | FAB029 | Axial | Unnotched hourglass bar | -1 | 279.46 | 152 | 2000000 |  |  | PUNTO_CURVA_NO_ENSAYO | ELEGIBLE_CONDICIONES | EXCLUIDO_O_REVISION | Identificador en notacion cientifica; estado/nota vacios. Serie auxiliar (verificar fuente). | https://doi.org/10.5281/zenodo.21509581
FAB029_5E+6 | FABEST | 42CrMo4+QT | FAB029 | Axial | Unnotched hourglass bar | -1 | 232.7137 | 152 | 5000000 |  |  | PUNTO_CURVA_NO_ENSAYO | ELEGIBLE_CONDICIONES | EXCLUIDO_O_REVISION | Identificador en notacion cientifica; estado/nota vacios. Serie auxiliar (verificar fuente). | https://doi.org/10.5281/zenodo.21509581
FAB029_1E+7 | FABEST | 42CrMo4+QT | FAB029 | Axial | Unnotched hourglass bar | -1 | 202.6208 | 152 | 10000000 |  |  | PUNTO_CURVA_NO_ENSAYO | ELEGIBLE_CONDICIONES | EXCLUIDO_O_REVISION | Identificador en notacion cientifica; estado/nota vacios. Serie auxiliar (verificar fuente). | https://doi.org/10.5281/zenodo.21509581
FAB029_2E+7 | FABEST | 42CrMo4+QT | FAB029 | Axial | Unnotched hourglass bar | -1 | 176.4194 | 152 | 20000000 |  |  | PUNTO_CURVA_NO_ENSAYO | ELEGIBLE_CONDICIONES | EXCLUIDO_O_REVISION | Identificador en notacion cientifica; estado/nota vacios. Serie auxiliar (verificar fuente). | https://doi.org/10.5281/zenodo.21509581
FAB029_5E+7 | FABEST | 42CrMo4+QT | FAB029 | Axial | Unnotched hourglass bar | -1 | 146.909 | 152 | 50000000 |  |  | PUNTO_CURVA_NO_ENSAYO | ELEGIBLE_CONDICIONES | EXCLUIDO_O_REVISION | Identificador en notacion cientifica; estado/nota vacios. Serie auxiliar (verificar fuente). | https://doi.org/10.5281/zenodo.21509581
FAB029_1E+8 | FABEST | 42CrMo4+QT | FAB029 | Axial | Unnotched hourglass bar | -1 | 127.9118 | 152 | 100000000 |  |  | PUNTO_CURVA_NO_ENSAYO | ELEGIBLE_CONDICIONES | EXCLUIDO_O_REVISION | Identificador en notacion cientifica; estado/nota vacios. Serie auxiliar (verificar fuente). | https://doi.org/10.5281/zenodo.21509581
FAB029_1E+3 | FABEST | 42CrMo4+QT | FAB029 | Axial | Unnotched hourglass bar | -1 | 717.4014 | 152 | 1000 |  |  | PUNTO_CURVA_NO_ENSAYO | ELEGIBLE_CONDICIONES | EXCLUIDO_O_REVISION | Identificador en notacion cientifica; estado/nota vacios. Serie auxiliar (verificar fuente). | https://doi.org/10.5281/zenodo.21509581
FAB029_2E+3 | FABEST | 42CrMo4+QT | FAB029 | Axial | Unnotched hourglass bar | -1 | 711.7615 | 152 | 2000 |  |  | PUNTO_CURVA_NO_ENSAYO | ELEGIBLE_CONDICIONES | EXCLUIDO_O_REVISION | Identificador en notacion cientifica; estado/nota vacios. Serie auxiliar (verificar fuente). | https://doi.org/10.5281/zenodo.21509581
FAB029_5E+3 | FABEST | 42CrMo4+QT | FAB029 | Axial | Unnotched hourglass bar | -1 | 695.9623 | 152 | 5000 |  |  | PUNTO_CURVA_NO_ENSAYO | ELEGIBLE_CONDICIONES | EXCLUIDO_O_REVISION | Identificador en notacion cientifica; estado/nota vacios. Serie auxiliar (verificar fuente). | https://doi.org/10.5281/zenodo.21509581
FAB029_1E+4 | FABEST | 42CrMo4+QT | FAB029 | Axial | Unnotched hourglass bar | -1 | 672.848 | 152 | 10000 |  |  | PUNTO_CURVA_NO_ENSAYO | ELEGIBLE_CONDICIONES | EXCLUIDO_O_REVISION | Identificador en notacion cientifica; estado/nota vacios. Serie auxiliar (verificar fuente). | https://doi.org/10.5281/zenodo.21509581
FAB029_2E+4 | FABEST | 42CrMo4+QT | FAB029 | Axial | Unnotched hourglass bar | -1 | 635.7922 | 152 | 20000 |  |  | PUNTO_CURVA_NO_ENSAYO | ELEGIBLE_CONDICIONES | EXCLUIDO_O_REVISION | Identificador en notacion cientifica; estado/nota vacios. Serie auxiliar (verificar fuente). | https://doi.org/10.5281/zenodo.21509581
FAB029_5E+4 | FABEST | 42CrMo4+QT | FAB029 | Axial | Unnotched hourglass bar | -1 | 566.6359 | 152 | 50000 |  |  | PUNTO_CURVA_NO_ENSAYO | ELEGIBLE_CONDICIONES | EXCLUIDO_O_REVISION | Identificador en notacion cientifica; estado/nota vacios. Serie auxiliar (verificar fuente). | https://doi.org/10.5281/zenodo.21509581
FAB029_1E+5 | FABEST | 42CrMo4+QT | FAB029 | Axial | Unnotched hourglass bar | -1 | 510.4028 | 152 | 100000 |  |  | PUNTO_CURVA_NO_ENSAYO | ELEGIBLE_CONDICIONES | EXCLUIDO_O_REVISION | Identificador en notacion cientifica; estado/nota vacios. Serie auxiliar (verificar fuente). | https://doi.org/10.5281/zenodo.21509581
FAB029_2E+5 | FABEST | 42CrMo4+QT | FAB029 | Axial | Unnotched hourglass bar | -1 | 463.6588 | 152 | 200000 |  |  | PUNTO_CURVA_NO_ENSAYO | ELEGIBLE_CONDICIONES | EXCLUIDO_O_REVISION | Identificador en notacion cientifica; estado/nota vacios. Serie auxiliar (verificar fuente). | https://doi.org/10.5281/zenodo.21509581
FAB029_5E+5 | FABEST | 42CrMo4+QT | FAB029 | Axial | Unnotched hourglass bar | -1 | 424.1019 | 152 | 500000 |  |  | PUNTO_CURVA_NO_ENSAYO | ELEGIBLE_CONDICIONES | EXCLUIDO_O_REVISION | Identificador en notacion cientifica; estado/nota vacios. Serie auxiliar (verificar fuente). | https://doi.org/10.5281/zenodo.21509581
FAB029_1E+6 | FABEST | 42CrMo4+QT | FAB029 | Axial | Unnotched hourglass bar | -1 | 408.0448 | 152 | 1000000 |  |  | PUNTO_CURVA_NO_ENSAYO | ELEGIBLE_CONDICIONES | EXCLUIDO_O_REVISION | Identificador en notacion cientifica; estado/nota vacios. Serie auxiliar (verificar fuente). | https://doi.org/10.5281/zenodo.21509581
FAB029_2E+6 | FABEST | 42CrMo4+QT | FAB029 | Axial | Unnotched hourglass bar | -1 | 399.3389 | 152 | 2000000 |  |  | PUNTO_CURVA_NO_ENSAYO | ELEGIBLE_CONDICIONES | EXCLUIDO_O_REVISION | Identificador en notacion cientifica; estado/nota vacios. Serie auxiliar (verificar fuente). | https://doi.org/10.5281/zenodo.21509581
FAB029_5E+6 | FABEST | 42CrMo4+QT | FAB029 | Axial | Unnotched hourglass bar | -1 | 393.8758 | 152 | 5000000 |  |  | PUNTO_CURVA_NO_ENSAYO | ELEGIBLE_CONDICIONES | EXCLUIDO_O_REVISION | Identificador en notacion cientifica; estado/nota vacios. Serie auxiliar (verificar fuente). | https://doi.org/10.5281/zenodo.21509581
FAB029_1E+7 | FABEST | 42CrMo4+QT | FAB029 | Axial | Unnotched hourglass bar | -1 | 392.0126 | 152 | 10000000 |  |  | PUNTO_CURVA_NO_ENSAYO | ELEGIBLE_CONDICIONES | EXCLUIDO_O_REVISION | Identificador en notacion cientifica; estado/nota vacios. Serie auxiliar (verificar fuente). | https://doi.org/10.5281/zenodo.21509581
FAB029_2E+7 | FABEST | 42CrMo4+QT | FAB029 | Axial | Unnotched hourglass bar | -1 | 391.0729 | 152 | 20000000 |  |  | PUNTO_CURVA_NO_ENSAYO | ELEGIBLE_CONDICIONES | EXCLUIDO_O_REVISION | Identificador en notacion cientifica; estado/nota vacios. Serie auxiliar (verificar fuente). | https://doi.org/10.5281/zenodo.21509581
FAB029_5E+7 | FABEST | 42CrMo4+QT | FAB029 | Axial | Unnotched hourglass bar | -1 | 390.5065 | 152 | 50000000 |  |  | PUNTO_CURVA_NO_ENSAYO | ELEGIBLE_CONDICIONES | EXCLUIDO_O_REVISION | Identificador en notacion cientifica; estado/nota vacios. Serie auxiliar (verificar fuente). | https://doi.org/10.5281/zenodo.21509581
FAB029_1E+8 | FABEST | 42CrMo4+QT | FAB029 | Axial | Unnotched hourglass bar | -1 | 390.3173 | 152 | 100000000 |  |  | PUNTO_CURVA_NO_ENSAYO | ELEGIBLE_CONDICIONES | EXCLUIDO_O_REVISION | Identificador en notacion cientifica; estado/nota vacios. Serie auxiliar (verificar fuente). | https://doi.org/10.5281/zenodo.21509581
FAB029_1E+3 | FABEST | 42CrMo4+QT | FAB029 | Axial | Unnotched hourglass bar | -1 | 1000.661 | 152 | 1000 |  |  | PUNTO_CURVA_NO_ENSAYO | ELEGIBLE_CONDICIONES | EXCLUIDO_O_REVISION | Identificador en notacion cientifica; estado/nota vacios. Serie auxiliar (verificar fuente). | https://doi.org/10.5281/zenodo.21509581
FAB029_2E+3 | FABEST | 42CrMo4+QT | FAB029 | Axial | Unnotched hourglass bar | -1 | 927.0361 | 152 | 2000 |  |  | PUNTO_CURVA_NO_ENSAYO | ELEGIBLE_CONDICIONES | EXCLUIDO_O_REVISION | Identificador en notacion cientifica; estado/nota vacios. Serie auxiliar (verificar fuente). | https://doi.org/10.5281/zenodo.21509581
FAB029_5E+3 | FABEST | 42CrMo4+QT | FAB029 | Axial | Unnotched hourglass bar | -1 | 829.7098 | 152 | 5000 |  |  | PUNTO_CURVA_NO_ENSAYO | ELEGIBLE_CONDICIONES | EXCLUIDO_O_REVISION | Identificador en notacion cientifica; estado/nota vacios. Serie auxiliar (verificar fuente). | https://doi.org/10.5281/zenodo.21509581
FAB029_1E+4 | FABEST | 42CrMo4+QT | FAB029 | Axial | Unnotched hourglass bar | -1 | 756.0854 | 152 | 10000 |  |  | PUNTO_CURVA_NO_ENSAYO | ELEGIBLE_CONDICIONES | EXCLUIDO_O_REVISION | Identificador en notacion cientifica; estado/nota vacios. Serie auxiliar (verificar fuente). | https://doi.org/10.5281/zenodo.21509581
FAB029_2E+4 | FABEST | 42CrMo4+QT | FAB029 | Axial | Unnotched hourglass bar | -1 | 682.4609 | 152 | 20000 |  |  | PUNTO_CURVA_NO_ENSAYO | ELEGIBLE_CONDICIONES | EXCLUIDO_O_REVISION | Identificador en notacion cientifica; estado/nota vacios. Serie auxiliar (verificar fuente). | https://doi.org/10.5281/zenodo.21509581
FAB029_5E+4 | FABEST | 42CrMo4+QT | FAB029 | Axial | Unnotched hourglass bar | -1 | 585.1347 | 152 | 50000 |  |  | PUNTO_CURVA_NO_ENSAYO | ELEGIBLE_CONDICIONES | EXCLUIDO_O_REVISION | Identificador en notacion cientifica; estado/nota vacios. Serie auxiliar (verificar fuente). | https://doi.org/10.5281/zenodo.21509581
FAB029_1E+5 | FABEST | 42CrMo4+QT | FAB029 | Axial | Unnotched hourglass bar | -1 | 511.5103 | 152 | 100000 |  |  | PUNTO_CURVA_NO_ENSAYO | ELEGIBLE_CONDICIONES | EXCLUIDO_O_REVISION | Identificador en notacion cientifica; estado/nota vacios. Serie auxiliar (verificar fuente). | https://doi.org/10.5281/zenodo.21509581
FAB029_2E+5 | FABEST | 42CrMo4+QT | FAB029 | Axial | Unnotched hourglass bar | -1 | 437.8858 | 152 | 200000 |  |  | PUNTO_CURVA_NO_ENSAYO | ELEGIBLE_CONDICIONES | EXCLUIDO_O_REVISION | Identificador en notacion cientifica; estado/nota vacios. Serie auxiliar (verificar fuente). | https://doi.org/10.5281/zenodo.21509581
FAB029_5E+5 | FABEST | 42CrMo4+QT | FAB029 | Axial | Unnotched hourglass bar | -1 | 340.5596 | 152 | 500000 |  |  | PUNTO_CURVA_NO_ENSAYO | ELEGIBLE_CONDICIONES | EXCLUIDO_O_REVISION | Identificador en notacion cientifica; estado/nota vacios. Serie auxiliar (verificar fuente). | https://doi.org/10.5281/zenodo.21509581
FAB029_1E+6 | FABEST | 42CrMo4+QT | FAB029 | Axial | Unnotched hourglass bar | -1 | 266.9351 | 152 | 1000000 |  |  | PUNTO_CURVA_NO_ENSAYO | ELEGIBLE_CONDICIONES | EXCLUIDO_O_REVISION | Identificador en notacion cientifica; estado/nota vacios. Serie auxiliar (verificar fuente). | https://doi.org/10.5281/zenodo.21509581
FAB029_2E+6 | FABEST | 42CrMo4+QT | FAB029 | Axial | Unnotched hourglass bar | -1 | 193.3107 | 152 | 2000000 |  |  | PUNTO_CURVA_NO_ENSAYO | ELEGIBLE_CONDICIONES | EXCLUIDO_O_REVISION | Identificador en notacion cientifica; estado/nota vacios. Serie auxiliar (verificar fuente). | https://doi.org/10.5281/zenodo.21509581
FAB029_5E+6 | FABEST | 42CrMo4+QT | FAB029 | Axial | Unnotched hourglass bar | -1 | 95.98444 | 152 | 5000000 |  |  | PUNTO_CURVA_NO_ENSAYO | ELEGIBLE_CONDICIONES | EXCLUIDO_O_REVISION | Identificador en notacion cientifica; estado/nota vacios. Serie auxiliar (verificar fuente). | https://doi.org/10.5281/zenodo.21509581
FAB029_1E+7 | FABEST | 42CrMo4+QT | FAB029 | Axial | Unnotched hourglass bar | -1 | 22.35999 | 152 | 10000000 |  |  | PUNTO_CURVA_NO_ENSAYO | ELEGIBLE_CONDICIONES | EXCLUIDO_O_REVISION | Identificador en notacion cientifica; estado/nota vacios. Serie auxiliar (verificar fuente). | https://doi.org/10.5281/zenodo.21509581
FAB035_1E+3 | FABEST | 42CrMo4+QT | FAB035 | Axial | Unnotched hourglass bar | -1 | 727.4785 | 152 | 1000 |  |  | PUNTO_CURVA_NO_ENSAYO | ELEGIBLE_CONDICIONES | EXCLUIDO_O_REVISION | Identificador en notacion cientifica; estado/nota vacios. Serie auxiliar (verificar fuente). | https://doi.org/10.5281/zenodo.21509581
FAB035_2E+3 | FABEST | 42CrMo4+QT | FAB035 | Axial | Unnotched hourglass bar | -1 | 702.8637 | 152 | 2000 |  |  | PUNTO_CURVA_NO_ENSAYO | ELEGIBLE_CONDICIONES | EXCLUIDO_O_REVISION | Identificador en notacion cientifica; estado/nota vacios. Serie auxiliar (verificar fuente). | https://doi.org/10.5281/zenodo.21509581
FAB035_5E+3 | FABEST | 42CrMo4+QT | FAB035 | Axial | Unnotched hourglass bar | -1 | 671.5981 | 152 | 5000 |  |  | PUNTO_CURVA_NO_ENSAYO | ELEGIBLE_CONDICIONES | EXCLUIDO_O_REVISION | Identificador en notacion cientifica; estado/nota vacios. Serie auxiliar (verificar fuente). | https://doi.org/10.5281/zenodo.21509581
FAB035_1E+4 | FABEST | 42CrMo4+QT | FAB035 | Axial | Unnotched hourglass bar | -1 | 648.874 | 152 | 10000 |  |  | PUNTO_CURVA_NO_ENSAYO | ELEGIBLE_CONDICIONES | EXCLUIDO_O_REVISION | Identificador en notacion cientifica; estado/nota vacios. Serie auxiliar (verificar fuente). | https://doi.org/10.5281/zenodo.21509581
FAB035_2E+4 | FABEST | 42CrMo4+QT | FAB035 | Axial | Unnotched hourglass bar | -1 | 626.9188 | 152 | 20000 |  |  | PUNTO_CURVA_NO_ENSAYO | ELEGIBLE_CONDICIONES | EXCLUIDO_O_REVISION | Identificador en notacion cientifica; estado/nota vacios. Serie auxiliar (verificar fuente). | https://doi.org/10.5281/zenodo.21509581
FAB035_5E+4 | FABEST | 42CrMo4+QT | FAB035 | Axial | Unnotched hourglass bar | -1 | 599.0315 | 152 | 50000 |  |  | PUNTO_CURVA_NO_ENSAYO | ELEGIBLE_CONDICIONES | EXCLUIDO_O_REVISION | Identificador en notacion cientifica; estado/nota vacios. Serie auxiliar (verificar fuente). | https://doi.org/10.5281/zenodo.21509581
FAB035_1E+5 | FABEST | 42CrMo4+QT | FAB035 | Axial | Unnotched hourglass bar | -1 | 578.7627 | 152 | 100000 |  |  | PUNTO_CURVA_NO_ENSAYO | ELEGIBLE_CONDICIONES | EXCLUIDO_O_REVISION | Identificador en notacion cientifica; estado/nota vacios. Serie auxiliar (verificar fuente). | https://doi.org/10.5281/zenodo.21509581
FAB035_2E+5 | FABEST | 42CrMo4+QT | FAB035 | Axial | Unnotched hourglass bar | -1 | 559.1798 | 152 | 200000 |  |  | PUNTO_CURVA_NO_ENSAYO | ELEGIBLE_CONDICIONES | EXCLUIDO_O_REVISION | Identificador en notacion cientifica; estado/nota vacios. Serie auxiliar (verificar fuente). | https://doi.org/10.5281/zenodo.21509581
FAB035_5E+5 | FABEST | 42CrMo4+QT | FAB035 | Axial | Unnotched hourglass bar | -1 | 534.3057 | 152 | 500000 |  |  | PUNTO_CURVA_NO_ENSAYO | ELEGIBLE_CONDICIONES | EXCLUIDO_O_REVISION | Identificador en notacion cientifica; estado/nota vacios. Serie auxiliar (verificar fuente). | https://doi.org/10.5281/zenodo.21509581
FAB035_1E+6 | FABEST | 42CrMo4+QT | FAB035 | Axial | Unnotched hourglass bar | -1 | 516.227 | 152 | 1000000 |  |  | PUNTO_CURVA_NO_ENSAYO | ELEGIBLE_CONDICIONES | EXCLUIDO_O_REVISION | Identificador en notacion cientifica; estado/nota vacios. Serie auxiliar (verificar fuente). | https://doi.org/10.5281/zenodo.21509581
FAB035_2E+6 | FABEST | 42CrMo4+QT | FAB035 | Axial | Unnotched hourglass bar | -1 | 498.76 | 152 | 2000000 |  |  | PUNTO_CURVA_NO_ENSAYO | ELEGIBLE_CONDICIONES | EXCLUIDO_O_REVISION | Identificador en notacion cientifica; estado/nota vacios. Serie auxiliar (verificar fuente). | https://doi.org/10.5281/zenodo.21509581
FAB035_5E+6 | FABEST | 42CrMo4+QT | FAB035 | Axial | Unnotched hourglass bar | -1 | 476.5736 | 152 | 5000000 |  |  | PUNTO_CURVA_NO_ENSAYO | ELEGIBLE_CONDICIONES | EXCLUIDO_O_REVISION | Identificador en notacion cientifica; estado/nota vacios. Serie auxiliar (verificar fuente). | https://doi.org/10.5281/zenodo.21509581
FAB035_1E+7 | FABEST | 42CrMo4+QT | FAB035 | Axial | Unnotched hourglass bar | -1 | 460.4483 | 152 | 10000000 |  |  | PUNTO_CURVA_NO_ENSAYO | ELEGIBLE_CONDICIONES | EXCLUIDO_O_REVISION | Identificador en notacion cientifica; estado/nota vacios. Serie auxiliar (verificar fuente). | https://doi.org/10.5281/zenodo.21509581
FAB035_2E+7 | FABEST | 42CrMo4+QT | FAB035 | Axial | Unnotched hourglass bar | -1 | 444.8687 | 152 | 20000000 |  |  | PUNTO_CURVA_NO_ENSAYO | ELEGIBLE_CONDICIONES | EXCLUIDO_O_REVISION | Identificador en notacion cientifica; estado/nota vacios. Serie auxiliar (verificar fuente). | https://doi.org/10.5281/zenodo.21509581
FAB035_5E+7 | FABEST | 42CrMo4+QT | FAB035 | Axial | Unnotched hourglass bar | -1 | 425.0795 | 152 | 50000000 |  |  | PUNTO_CURVA_NO_ENSAYO | ELEGIBLE_CONDICIONES | EXCLUIDO_O_REVISION | Identificador en notacion cientifica; estado/nota vacios. Serie auxiliar (verificar fuente). | https://doi.org/10.5281/zenodo.21509581
FAB035_1E+8 | FABEST | 42CrMo4+QT | FAB035 | Axial | Unnotched hourglass bar | -1 | 410.6966 | 152 | 100000000 |  |  | PUNTO_CURVA_NO_ENSAYO | ELEGIBLE_CONDICIONES | EXCLUIDO_O_REVISION | Identificador en notacion cientifica; estado/nota vacios. Serie auxiliar (verificar fuente). | https://doi.org/10.5281/zenodo.21509581
FAB035_1E+3 | FABEST | 42CrMo4+QT | FAB035 | Axial | Unnotched hourglass bar | -1 | 626.6328 | 152 | 1000 |  |  | PUNTO_CURVA_NO_ENSAYO | ELEGIBLE_CONDICIONES | EXCLUIDO_O_REVISION | Identificador en notacion cientifica; estado/nota vacios. Serie auxiliar (verificar fuente). | https://doi.org/10.5281/zenodo.21509581
FAB035_2E+3 | FABEST | 42CrMo4+QT | FAB035 | Axial | Unnotched hourglass bar | -1 | 625.8935 | 152 | 2000 |  |  | PUNTO_CURVA_NO_ENSAYO | ELEGIBLE_CONDICIONES | EXCLUIDO_O_REVISION | Identificador en notacion cientifica; estado/nota vacios. Serie auxiliar (verificar fuente). | https://doi.org/10.5281/zenodo.21509581
FAB035_5E+3 | FABEST | 42CrMo4+QT | FAB035 | Axial | Unnotched hourglass bar | -1 | 623.7504 | 152 | 5000 |  |  | PUNTO_CURVA_NO_ENSAYO | ELEGIBLE_CONDICIONES | EXCLUIDO_O_REVISION | Identificador en notacion cientifica; estado/nota vacios. Serie auxiliar (verificar fuente). | https://doi.org/10.5281/zenodo.21509581
FAB035_1E+4 | FABEST | 42CrMo4+QT | FAB035 | Axial | Unnotched hourglass bar | -1 | 620.4055 | 152 | 10000 |  |  | PUNTO_CURVA_NO_ENSAYO | ELEGIBLE_CONDICIONES | EXCLUIDO_O_REVISION | Identificador en notacion cientifica; estado/nota vacios. Serie auxiliar (verificar fuente). | https://doi.org/10.5281/zenodo.21509581
FAB035_2E+4 | FABEST | 42CrMo4+QT | FAB035 | Axial | Unnotched hourglass bar | -1 | 614.4275 | 152 | 20000 |  |  | PUNTO_CURVA_NO_ENSAYO | ELEGIBLE_CONDICIONES | EXCLUIDO_O_REVISION | Identificador en notacion cientifica; estado/nota vacios. Serie auxiliar (verificar fuente). | https://doi.org/10.5281/zenodo.21509581
FAB035_5E+4 | FABEST | 42CrMo4+QT | FAB035 | Axial | Unnotched hourglass bar | -1 | 600.4184 | 152 | 50000 |  |  | PUNTO_CURVA_NO_ENSAYO | ELEGIBLE_CONDICIONES | EXCLUIDO_O_REVISION | Identificador en notacion cientifica; estado/nota vacios. Serie auxiliar (verificar fuente). | https://doi.org/10.5281/zenodo.21509581
FAB035_1E+5 | FABEST | 42CrMo4+QT | FAB035 | Axial | Unnotched hourglass bar | -1 | 584.3652 | 152 | 100000 |  |  | PUNTO_CURVA_NO_ENSAYO | ELEGIBLE_CONDICIONES | EXCLUIDO_O_REVISION | Identificador en notacion cientifica; estado/nota vacios. Serie auxiliar (verificar fuente). | https://doi.org/10.5281/zenodo.21509581
FAB035_2E+5 | FABEST | 42CrMo4+QT | FAB035 | Axial | Unnotched hourglass bar | -1 | 564.2237 | 152 | 200000 |  |  | PUNTO_CURVA_NO_ENSAYO | ELEGIBLE_CONDICIONES | EXCLUIDO_O_REVISION | Identificador en notacion cientifica; estado/nota vacios. Serie auxiliar (verificar fuente). | https://doi.org/10.5281/zenodo.21509581
FAB035_5E+5 | FABEST | 42CrMo4+QT | FAB035 | Axial | Unnotched hourglass bar | -1 | 533.8289 | 152 | 500000 |  |  | PUNTO_CURVA_NO_ENSAYO | ELEGIBLE_CONDICIONES | EXCLUIDO_O_REVISION | Identificador en notacion cientifica; estado/nota vacios. Serie auxiliar (verificar fuente). | https://doi.org/10.5281/zenodo.21509581
FAB035_1E+6 | FABEST | 42CrMo4+QT | FAB035 | Axial | Unnotched hourglass bar | -1 | 509.8162 | 152 | 1000000 |  |  | PUNTO_CURVA_NO_ENSAYO | ELEGIBLE_CONDICIONES | EXCLUIDO_O_REVISION | Identificador en notacion cientifica; estado/nota vacios. Serie auxiliar (verificar fuente). | https://doi.org/10.5281/zenodo.21509581
FAB035_2E+6 | FABEST | 42CrMo4+QT | FAB035 | Axial | Unnotched hourglass bar | -1 | 485.966 | 152 | 2000000 |  |  | PUNTO_CURVA_NO_ENSAYO | ELEGIBLE_CONDICIONES | EXCLUIDO_O_REVISION | Identificador en notacion cientifica; estado/nota vacios. Serie auxiliar (verificar fuente). | https://doi.org/10.5281/zenodo.21509581
FAB035_5E+6 | FABEST | 42CrMo4+QT | FAB035 | Axial | Unnotched hourglass bar | -1 | 455.4798 | 152 | 5000000 |  |  | PUNTO_CURVA_NO_ENSAYO | ELEGIBLE_CONDICIONES | EXCLUIDO_O_REVISION | Identificador en notacion cientifica; estado/nota vacios. Serie auxiliar (verificar fuente). | https://doi.org/10.5281/zenodo.21509581
FAB035_1E+7 | FABEST | 42CrMo4+QT | FAB035 | Axial | Unnotched hourglass bar | -1 | 433.4683 | 152 | 10000000 |  |  | PUNTO_CURVA_NO_ENSAYO | ELEGIBLE_CONDICIONES | EXCLUIDO_O_REVISION | Identificador en notacion cientifica; estado/nota vacios. Serie auxiliar (verificar fuente). | https://doi.org/10.5281/zenodo.21509581
FAB035_2E+7 | FABEST | 42CrMo4+QT | FAB035 | Axial | Unnotched hourglass bar | -1 | 412.4375 | 152 | 20000000 |  |  | PUNTO_CURVA_NO_ENSAYO | ELEGIBLE_CONDICIONES | EXCLUIDO_O_REVISION | Identificador en notacion cientifica; estado/nota vacios. Serie auxiliar (verificar fuente). | https://doi.org/10.5281/zenodo.21509581
FAB035_5E+7 | FABEST | 42CrMo4+QT | FAB035 | Axial | Unnotched hourglass bar | -1 | 386.1486 | 152 | 50000000 |  |  | PUNTO_CURVA_NO_ENSAYO | ELEGIBLE_CONDICIONES | EXCLUIDO_O_REVISION | Identificador en notacion cientifica; estado/nota vacios. Serie auxiliar (verificar fuente). | https://doi.org/10.5281/zenodo.21509581
FAB035_1E+8 | FABEST | 42CrMo4+QT | FAB035 | Axial | Unnotched hourglass bar | -1 | 367.3825 | 152 | 100000000 |  |  | PUNTO_CURVA_NO_ENSAYO | ELEGIBLE_CONDICIONES | EXCLUIDO_O_REVISION | Identificador en notacion cientifica; estado/nota vacios. Serie auxiliar (verificar fuente). | https://doi.org/10.5281/zenodo.21509581
FAB035_1E+3 | FABEST | 42CrMo4+QT | FAB035 | Axial | Unnotched hourglass bar | -1 | 711.1622 | 152 | 1000 |  |  | PUNTO_CURVA_NO_ENSAYO | ELEGIBLE_CONDICIONES | EXCLUIDO_O_REVISION | Identificador en notacion cientifica; estado/nota vacios. Serie auxiliar (verificar fuente). | https://doi.org/10.5281/zenodo.21509581
FAB035_2E+3 | FABEST | 42CrMo4+QT | FAB035 | Axial | Unnotched hourglass bar | -1 | 691.3125 | 152 | 2000 |  |  | PUNTO_CURVA_NO_ENSAYO | ELEGIBLE_CONDICIONES | EXCLUIDO_O_REVISION | Identificador en notacion cientifica; estado/nota vacios. Serie auxiliar (verificar fuente). | https://doi.org/10.5281/zenodo.21509581
FAB035_5E+3 | FABEST | 42CrMo4+QT | FAB035 | Axial | Unnotched hourglass bar | -1 | 665.0726 | 152 | 5000 |  |  | PUNTO_CURVA_NO_ENSAYO | ELEGIBLE_CONDICIONES | EXCLUIDO_O_REVISION | Identificador en notacion cientifica; estado/nota vacios. Serie auxiliar (verificar fuente). | https://doi.org/10.5281/zenodo.21509581
FAB035_1E+4 | FABEST | 42CrMo4+QT | FAB035 | Axial | Unnotched hourglass bar | -1 | 645.2228 | 152 | 10000 |  |  | PUNTO_CURVA_NO_ENSAYO | ELEGIBLE_CONDICIONES | EXCLUIDO_O_REVISION | Identificador en notacion cientifica; estado/nota vacios. Serie auxiliar (verificar fuente). | https://doi.org/10.5281/zenodo.21509581
FAB035_2E+4 | FABEST | 42CrMo4+QT | FAB035 | Axial | Unnotched hourglass bar | -1 | 625.3731 | 152 | 20000 |  |  | PUNTO_CURVA_NO_ENSAYO | ELEGIBLE_CONDICIONES | EXCLUIDO_O_REVISION | Identificador en notacion cientifica; estado/nota vacios. Serie auxiliar (verificar fuente). | https://doi.org/10.5281/zenodo.21509581
FAB035_5E+4 | FABEST | 42CrMo4+QT | FAB035 | Axial | Unnotched hourglass bar | -1 | 599.1332 | 152 | 50000 |  |  | PUNTO_CURVA_NO_ENSAYO | ELEGIBLE_CONDICIONES | EXCLUIDO_O_REVISION | Identificador en notacion cientifica; estado/nota vacios. Serie auxiliar (verificar fuente). | https://doi.org/10.5281/zenodo.21509581
FAB035_1E+5 | FABEST | 42CrMo4+QT | FAB035 | Axial | Unnotched hourglass bar | -1 | 579.2835 | 152 | 100000 |  |  | PUNTO_CURVA_NO_ENSAYO | ELEGIBLE_CONDICIONES | EXCLUIDO_O_REVISION | Identificador en notacion cientifica; estado/nota vacios. Serie auxiliar (verificar fuente). | https://doi.org/10.5281/zenodo.21509581
FAB035_2E+5 | FABEST | 42CrMo4+QT | FAB035 | Axial | Unnotched hourglass bar | -1 | 559.4338 | 152 | 200000 |  |  | PUNTO_CURVA_NO_ENSAYO | ELEGIBLE_CONDICIONES | EXCLUIDO_O_REVISION | Identificador en notacion cientifica; estado/nota vacios. Serie auxiliar (verificar fuente). | https://doi.org/10.5281/zenodo.21509581
FAB035_5E+5 | FABEST | 42CrMo4+QT | FAB035 | Axial | Unnotched hourglass bar | -1 | 533.1938 | 152 | 500000 |  |  | PUNTO_CURVA_NO_ENSAYO | ELEGIBLE_CONDICIONES | EXCLUIDO_O_REVISION | Identificador en notacion cientifica; estado/nota vacios. Serie auxiliar (verificar fuente). | https://doi.org/10.5281/zenodo.21509581
FAB035_1E+6 | FABEST | 42CrMo4+QT | FAB035 | Axial | Unnotched hourglass bar | -1 | 513.3441 | 152 | 1000000 |  |  | PUNTO_CURVA_NO_ENSAYO | ELEGIBLE_CONDICIONES | EXCLUIDO_O_REVISION | Identificador en notacion cientifica; estado/nota vacios. Serie auxiliar (verificar fuente). | https://doi.org/10.5281/zenodo.21509581
FAB035_2E+6 | FABEST | 42CrMo4+QT | FAB035 | Axial | Unnotched hourglass bar | -1 | 493.4944 | 152 | 2000000 |  |  | PUNTO_CURVA_NO_ENSAYO | ELEGIBLE_CONDICIONES | EXCLUIDO_O_REVISION | Identificador en notacion cientifica; estado/nota vacios. Serie auxiliar (verificar fuente). | https://doi.org/10.5281/zenodo.21509581
FAB035_5E+6 | FABEST | 42CrMo4+QT | FAB035 | Axial | Unnotched hourglass bar | -1 | 467.2545 | 152 | 5000000 |  |  | PUNTO_CURVA_NO_ENSAYO | ELEGIBLE_CONDICIONES | EXCLUIDO_O_REVISION | Identificador en notacion cientifica; estado/nota vacios. Serie auxiliar (verificar fuente). | https://doi.org/10.5281/zenodo.21509581
FAB035_1E+7 | FABEST | 42CrMo4+QT | FAB035 | Axial | Unnotched hourglass bar | -1 | 447.4047 | 152 | 10000000 |  |  | PUNTO_CURVA_NO_ENSAYO | ELEGIBLE_CONDICIONES | EXCLUIDO_O_REVISION | Identificador en notacion cientifica; estado/nota vacios. Serie auxiliar (verificar fuente). | https://doi.org/10.5281/zenodo.21509581
FAB035_2E+7 | FABEST | 42CrMo4+QT | FAB035 | Axial | Unnotched hourglass bar | -1 | 427.555 | 152 | 20000000 |  |  | PUNTO_CURVA_NO_ENSAYO | ELEGIBLE_CONDICIONES | EXCLUIDO_O_REVISION | Identificador en notacion cientifica; estado/nota vacios. Serie auxiliar (verificar fuente). | https://doi.org/10.5281/zenodo.21509581
FAB035_5E+7 | FABEST | 42CrMo4+QT | FAB035 | Axial | Unnotched hourglass bar | -1 | 401.3151 | 152 | 50000000 |  |  | PUNTO_CURVA_NO_ENSAYO | ELEGIBLE_CONDICIONES | EXCLUIDO_O_REVISION | Identificador en notacion cientifica; estado/nota vacios. Serie auxiliar (verificar fuente). | https://doi.org/10.5281/zenodo.21509581
FAB035_1E+8 | FABEST | 42CrMo4+QT | FAB035 | Axial | Unnotched hourglass bar | -1 | 381.4654 | 152 | 100000000 |  |  | PUNTO_CURVA_NO_ENSAYO | ELEGIBLE_CONDICIONES | EXCLUIDO_O_REVISION | Identificador en notacion cientifica; estado/nota vacios. Serie auxiliar (verificar fuente). | https://doi.org/10.5281/zenodo.21509581
FAB036_1E+3 | FABEST | 42CrMo4+QT | FAB036 | Axial | Unnotched hourglass bar | -1 | 966.856 | 152 | 1000 |  |  | PUNTO_CURVA_NO_ENSAYO | ELEGIBLE_CONDICIONES | EXCLUIDO_O_REVISION | Identificador en notacion cientifica; estado/nota vacios. Serie auxiliar (verificar fuente). | https://doi.org/10.5281/zenodo.21509581
FAB036_2E+3 | FABEST | 42CrMo4+QT | FAB036 | Axial | Unnotched hourglass bar | -1 | 894.6013 | 152 | 2000 |  |  | PUNTO_CURVA_NO_ENSAYO | ELEGIBLE_CONDICIONES | EXCLUIDO_O_REVISION | Identificador en notacion cientifica; estado/nota vacios. Serie auxiliar (verificar fuente). | https://doi.org/10.5281/zenodo.21509581
FAB036_5E+3 | FABEST | 42CrMo4+QT | FAB036 | Axial | Unnotched hourglass bar | -1 | 807.3054 | 152 | 5000 |  |  | PUNTO_CURVA_NO_ENSAYO | ELEGIBLE_CONDICIONES | EXCLUIDO_O_REVISION | Identificador en notacion cientifica; estado/nota vacios. Serie auxiliar (verificar fuente). | https://doi.org/10.5281/zenodo.21509581
FAB036_1E+4 | FABEST | 42CrMo4+QT | FAB036 | Axial | Unnotched hourglass bar | -1 | 746.9742 | 152 | 10000 |  |  | PUNTO_CURVA_NO_ENSAYO | ELEGIBLE_CONDICIONES | EXCLUIDO_O_REVISION | Identificador en notacion cientifica; estado/nota vacios. Serie auxiliar (verificar fuente). | https://doi.org/10.5281/zenodo.21509581
FAB036_2E+4 | FABEST | 42CrMo4+QT | FAB036 | Axial | Unnotched hourglass bar | -1 | 691.1516 | 152 | 20000 |  |  | PUNTO_CURVA_NO_ENSAYO | ELEGIBLE_CONDICIONES | EXCLUIDO_O_REVISION | Identificador en notacion cientifica; estado/nota vacios. Serie auxiliar (verificar fuente). | https://doi.org/10.5281/zenodo.21509581
FAB036_5E+4 | FABEST | 42CrMo4+QT | FAB036 | Axial | Unnotched hourglass bar | -1 | 623.7085 | 152 | 50000 |  |  | PUNTO_CURVA_NO_ENSAYO | ELEGIBLE_CONDICIONES | EXCLUIDO_O_REVISION | Identificador en notacion cientifica; estado/nota vacios. Serie auxiliar (verificar fuente). | https://doi.org/10.5281/zenodo.21509581
FAB036_1E+5 | FABEST | 42CrMo4+QT | FAB036 | Axial | Unnotched hourglass bar | -1 | 577.0977 | 152 | 100000 |  |  | PUNTO_CURVA_NO_ENSAYO | ELEGIBLE_CONDICIONES | EXCLUIDO_O_REVISION | Identificador en notacion cientifica; estado/nota vacios. Serie auxiliar (verificar fuente). | https://doi.org/10.5281/zenodo.21509581
FAB036_2E+5 | FABEST | 42CrMo4+QT | FAB036 | Axial | Unnotched hourglass bar | -1 | 533.9703 | 152 | 200000 |  |  | PUNTO_CURVA_NO_ENSAYO | ELEGIBLE_CONDICIONES | EXCLUIDO_O_REVISION | Identificador en notacion cientifica; estado/nota vacios. Serie auxiliar (verificar fuente). | https://doi.org/10.5281/zenodo.21509581
FAB036_5E+5 | FABEST | 42CrMo4+QT | FAB036 | Axial | Unnotched hourglass bar | -1 | 481.8651 | 152 | 500000 |  |  | PUNTO_CURVA_NO_ENSAYO | ELEGIBLE_CONDICIONES | EXCLUIDO_O_REVISION | Identificador en notacion cientifica; estado/nota vacios. Serie auxiliar (verificar fuente). | https://doi.org/10.5281/zenodo.21509581
FAB036_1E+6 | FABEST | 42CrMo4+QT | FAB036 | Axial | Unnotched hourglass bar | -1 | 445.8545 | 152 | 1000000 |  |  | PUNTO_CURVA_NO_ENSAYO | ELEGIBLE_CONDICIONES | EXCLUIDO_O_REVISION | Identificador en notacion cientifica; estado/nota vacios. Serie auxiliar (verificar fuente). | https://doi.org/10.5281/zenodo.21509581
FAB036_2E+6 | FABEST | 42CrMo4+QT | FAB036 | Axial | Unnotched hourglass bar | -1 | 412.5351 | 152 | 2000000 |  |  | PUNTO_CURVA_NO_ENSAYO | ELEGIBLE_CONDICIONES | EXCLUIDO_O_REVISION | Identificador en notacion cientifica; estado/nota vacios. Serie auxiliar (verificar fuente). | https://doi.org/10.5281/zenodo.21509581
FAB036_5E+6 | FABEST | 42CrMo4+QT | FAB036 | Axial | Unnotched hourglass bar | -1 | 372.2796 | 152 | 5000000 |  |  | PUNTO_CURVA_NO_ENSAYO | ELEGIBLE_CONDICIONES | EXCLUIDO_O_REVISION | Identificador en notacion cientifica; estado/nota vacios. Serie auxiliar (verificar fuente). | https://doi.org/10.5281/zenodo.21509581
FAB036_1E+7 | FABEST | 42CrMo4+QT | FAB036 | Axial | Unnotched hourglass bar | -1 | 344.4585 | 152 | 10000000 |  |  | PUNTO_CURVA_NO_ENSAYO | ELEGIBLE_CONDICIONES | EXCLUIDO_O_REVISION | Identificador en notacion cientifica; estado/nota vacios. Serie auxiliar (verificar fuente). | https://doi.org/10.5281/zenodo.21509581
FAB036_2E+7 | FABEST | 42CrMo4+QT | FAB036 | Axial | Unnotched hourglass bar | -1 | 318.7166 | 152 | 20000000 |  |  | PUNTO_CURVA_NO_ENSAYO | ELEGIBLE_CONDICIONES | EXCLUIDO_O_REVISION | Identificador en notacion cientifica; estado/nota vacios. Serie auxiliar (verificar fuente). | https://doi.org/10.5281/zenodo.21509581
FAB036_5E+7 | FABEST | 42CrMo4+QT | FAB036 | Axial | Unnotched hourglass bar | -1 | 287.616 | 152 | 50000000 |  |  | PUNTO_CURVA_NO_ENSAYO | ELEGIBLE_CONDICIONES | EXCLUIDO_O_REVISION | Identificador en notacion cientifica; estado/nota vacios. Serie auxiliar (verificar fuente). | https://doi.org/10.5281/zenodo.21509581
FAB036_1E+8 | FABEST | 42CrMo4+QT | FAB036 | Axial | Unnotched hourglass bar | -1 | 266.122 | 152 | 100000000 |  |  | PUNTO_CURVA_NO_ENSAYO | ELEGIBLE_CONDICIONES | EXCLUIDO_O_REVISION | Identificador en notacion cientifica; estado/nota vacios. Serie auxiliar (verificar fuente). | https://doi.org/10.5281/zenodo.21509581
FAB036_1E+3 | FABEST | 42CrMo4+QT | FAB036 | Axial | Unnotched hourglass bar | -1 | 644.604 | 152 | 1000 |  |  | PUNTO_CURVA_NO_ENSAYO | ELEGIBLE_CONDICIONES | EXCLUIDO_O_REVISION | Identificador en notacion cientifica; estado/nota vacios. Serie auxiliar (verificar fuente). | https://doi.org/10.5281/zenodo.21509581
FAB036_2E+3 | FABEST | 42CrMo4+QT | FAB036 | Axial | Unnotched hourglass bar | -1 | 643.5645 | 152 | 2000 |  |  | PUNTO_CURVA_NO_ENSAYO | ELEGIBLE_CONDICIONES | EXCLUIDO_O_REVISION | Identificador en notacion cientifica; estado/nota vacios. Serie auxiliar (verificar fuente). | https://doi.org/10.5281/zenodo.21509581
FAB036_5E+3 | FABEST | 42CrMo4+QT | FAB036 | Axial | Unnotched hourglass bar | -1 | 640.504 | 152 | 5000 |  |  | PUNTO_CURVA_NO_ENSAYO | ELEGIBLE_CONDICIONES | EXCLUIDO_O_REVISION | Identificador en notacion cientifica; estado/nota vacios. Serie auxiliar (verificar fuente). | https://doi.org/10.5281/zenodo.21509581
FAB036_1E+4 | FABEST | 42CrMo4+QT | FAB036 | Axial | Unnotched hourglass bar | -1 | 635.5883 | 152 | 10000 |  |  | PUNTO_CURVA_NO_ENSAYO | ELEGIBLE_CONDICIONES | EXCLUIDO_O_REVISION | Identificador en notacion cientifica; estado/nota vacios. Serie auxiliar (verificar fuente). | https://doi.org/10.5281/zenodo.21509581
FAB036_2E+4 | FABEST | 42CrMo4+QT | FAB036 | Axial | Unnotched hourglass bar | -1 | 626.3963 | 152 | 20000 |  |  | PUNTO_CURVA_NO_ENSAYO | ELEGIBLE_CONDICIONES | EXCLUIDO_O_REVISION | Identificador en notacion cientifica; estado/nota vacios. Serie auxiliar (verificar fuente). | https://doi.org/10.5281/zenodo.21509581
FAB036_5E+4 | FABEST | 42CrMo4+QT | FAB036 | Axial | Unnotched hourglass bar | -1 | 603.0438 | 152 | 50000 |  |  | PUNTO_CURVA_NO_ENSAYO | ELEGIBLE_CONDICIONES | EXCLUIDO_O_REVISION | Identificador en notacion cientifica; estado/nota vacios. Serie auxiliar (verificar fuente). | https://doi.org/10.5281/zenodo.21509581
FAB036_1E+5 | FABEST | 42CrMo4+QT | FAB036 | Axial | Unnotched hourglass bar | -1 | 574.0995 | 152 | 100000 |  |  | PUNTO_CURVA_NO_ENSAYO | ELEGIBLE_CONDICIONES | EXCLUIDO_O_REVISION | Identificador en notacion cientifica; estado/nota vacios. Serie auxiliar (verificar fuente). | https://doi.org/10.5281/zenodo.21509581
FAB036_2E+5 | FABEST | 42CrMo4+QT | FAB036 | Axial | Unnotched hourglass bar | -1 | 537.2063 | 152 | 200000 |  |  | PUNTO_CURVA_NO_ENSAYO | ELEGIBLE_CONDICIONES | EXCLUIDO_O_REVISION | Identificador en notacion cientifica; estado/nota vacios. Serie auxiliar (verificar fuente). | https://doi.org/10.5281/zenodo.21509581
FAB036_5E+5 | FABEST | 42CrMo4+QT | FAB036 | Axial | Unnotched hourglass bar | -1 | 488.38 | 152 | 500000 |  |  | PUNTO_CURVA_NO_ENSAYO | ELEGIBLE_CONDICIONES | EXCLUIDO_O_REVISION | Identificador en notacion cientifica; estado/nota vacios. Serie auxiliar (verificar fuente). | https://doi.org/10.5281/zenodo.21509581
FAB036_1E+6 | FABEST | 42CrMo4+QT | FAB036 | Axial | Unnotched hourglass bar | -1 | 460.4417 | 152 | 1000000 |  |  | PUNTO_CURVA_NO_ENSAYO | ELEGIBLE_CONDICIONES | EXCLUIDO_O_REVISION | Identificador en notacion cientifica; estado/nota vacios. Serie auxiliar (verificar fuente). | https://doi.org/10.5281/zenodo.21509581
FAB036_2E+6 | FABEST | 42CrMo4+QT | FAB036 | Axial | Unnotched hourglass bar | -1 | 442.3086 | 152 | 2000000 |  |  | PUNTO_CURVA_NO_ENSAYO | ELEGIBLE_CONDICIONES | EXCLUIDO_O_REVISION | Identificador en notacion cientifica; estado/nota vacios. Serie auxiliar (verificar fuente). | https://doi.org/10.5281/zenodo.21509581
FAB036_5E+6 | FABEST | 42CrMo4+QT | FAB036 | Axial | Unnotched hourglass bar | -1 | 429.5762 | 152 | 5000000 |  |  | PUNTO_CURVA_NO_ENSAYO | ELEGIBLE_CONDICIONES | EXCLUIDO_O_REVISION | Identificador en notacion cientifica; estado/nota vacios. Serie auxiliar (verificar fuente). | https://doi.org/10.5281/zenodo.21509581
FAB036_1E+7 | FABEST | 42CrMo4+QT | FAB036 | Axial | Unnotched hourglass bar | -1 | 424.9611 | 152 | 10000000 |  |  | PUNTO_CURVA_NO_ENSAYO | ELEGIBLE_CONDICIONES | EXCLUIDO_O_REVISION | Identificador en notacion cientifica; estado/nota vacios. Serie auxiliar (verificar fuente). | https://doi.org/10.5281/zenodo.21509581
FAB036_2E+7 | FABEST | 42CrMo4+QT | FAB036 | Axial | Unnotched hourglass bar | -1 | 422.5769 | 152 | 20000000 |  |  | PUNTO_CURVA_NO_ENSAYO | ELEGIBLE_CONDICIONES | EXCLUIDO_O_REVISION | Identificador en notacion cientifica; estado/nota vacios. Serie auxiliar (verificar fuente). | https://doi.org/10.5281/zenodo.21509581
FAB036_5E+7 | FABEST | 42CrMo4+QT | FAB036 | Axial | Unnotched hourglass bar | -1 | 421.1208 | 152 | 50000000 |  |  | PUNTO_CURVA_NO_ENSAYO | ELEGIBLE_CONDICIONES | EXCLUIDO_O_REVISION | Identificador en notacion cientifica; estado/nota vacios. Serie auxiliar (verificar fuente). | https://doi.org/10.5281/zenodo.21509581
FAB036_1E+8 | FABEST | 42CrMo4+QT | FAB036 | Axial | Unnotched hourglass bar | -1 | 420.6311 | 152 | 100000000 |  |  | PUNTO_CURVA_NO_ENSAYO | ELEGIBLE_CONDICIONES | EXCLUIDO_O_REVISION | Identificador en notacion cientifica; estado/nota vacios. Serie auxiliar (verificar fuente). | https://doi.org/10.5281/zenodo.21509581
FAB036_1E+3 | FABEST | 42CrMo4+QT | FAB036 | Axial | Unnotched hourglass bar | -1 | 834.8952 | 152 | 1000 |  |  | PUNTO_CURVA_NO_ENSAYO | ELEGIBLE_CONDICIONES | EXCLUIDO_O_REVISION | Identificador en notacion cientifica; estado/nota vacios. Serie auxiliar (verificar fuente). | https://doi.org/10.5281/zenodo.21509581
FAB036_2E+3 | FABEST | 42CrMo4+QT | FAB036 | Axial | Unnotched hourglass bar | -1 | 795.9574 | 152 | 2000 |  |  | PUNTO_CURVA_NO_ENSAYO | ELEGIBLE_CONDICIONES | EXCLUIDO_O_REVISION | Identificador en notacion cientifica; estado/nota vacios. Serie auxiliar (verificar fuente). | https://doi.org/10.5281/zenodo.21509581
FAB036_5E+3 | FABEST | 42CrMo4+QT | FAB036 | Axial | Unnotched hourglass bar | -1 | 744.4846 | 152 | 5000 |  |  | PUNTO_CURVA_NO_ENSAYO | ELEGIBLE_CONDICIONES | EXCLUIDO_O_REVISION | Identificador en notacion cientifica; estado/nota vacios. Serie auxiliar (verificar fuente). | https://doi.org/10.5281/zenodo.21509581
FAB036_1E+4 | FABEST | 42CrMo4+QT | FAB036 | Axial | Unnotched hourglass bar | -1 | 705.5469 | 152 | 10000 |  |  | PUNTO_CURVA_NO_ENSAYO | ELEGIBLE_CONDICIONES | EXCLUIDO_O_REVISION | Identificador en notacion cientifica; estado/nota vacios. Serie auxiliar (verificar fuente). | https://doi.org/10.5281/zenodo.21509581
FAB036_2E+4 | FABEST | 42CrMo4+QT | FAB036 | Axial | Unnotched hourglass bar | -1 | 666.6091 | 152 | 20000 |  |  | PUNTO_CURVA_NO_ENSAYO | ELEGIBLE_CONDICIONES | EXCLUIDO_O_REVISION | Identificador en notacion cientifica; estado/nota vacios. Serie auxiliar (verificar fuente). | https://doi.org/10.5281/zenodo.21509581
FAB036_5E+4 | FABEST | 42CrMo4+QT | FAB036 | Axial | Unnotched hourglass bar | -1 | 615.1363 | 152 | 50000 |  |  | PUNTO_CURVA_NO_ENSAYO | ELEGIBLE_CONDICIONES | EXCLUIDO_O_REVISION | Identificador en notacion cientifica; estado/nota vacios. Serie auxiliar (verificar fuente). | https://doi.org/10.5281/zenodo.21509581
FAB036_1E+5 | FABEST | 42CrMo4+QT | FAB036 | Axial | Unnotched hourglass bar | -1 | 576.1985 | 152 | 100000 |  |  | PUNTO_CURVA_NO_ENSAYO | ELEGIBLE_CONDICIONES | EXCLUIDO_O_REVISION | Identificador en notacion cientifica; estado/nota vacios. Serie auxiliar (verificar fuente). | https://doi.org/10.5281/zenodo.21509581
FAB036_2E+5 | FABEST | 42CrMo4+QT | FAB036 | Axial | Unnotched hourglass bar | -1 | 537.2608 | 152 | 200000 |  |  | PUNTO_CURVA_NO_ENSAYO | ELEGIBLE_CONDICIONES | EXCLUIDO_O_REVISION | Identificador en notacion cientifica; estado/nota vacios. Serie auxiliar (verificar fuente). | https://doi.org/10.5281/zenodo.21509581
FAB036_5E+5 | FABEST | 42CrMo4+QT | FAB036 | Axial | Unnotched hourglass bar | -1 | 485.788 | 152 | 500000 |  |  | PUNTO_CURVA_NO_ENSAYO | ELEGIBLE_CONDICIONES | EXCLUIDO_O_REVISION | Identificador en notacion cientifica; estado/nota vacios. Serie auxiliar (verificar fuente). | https://doi.org/10.5281/zenodo.21509581
FAB036_1E+6 | FABEST | 42CrMo4+QT | FAB036 | Axial | Unnotched hourglass bar | -1 | 446.8502 | 152 | 1000000 |  |  | PUNTO_CURVA_NO_ENSAYO | ELEGIBLE_CONDICIONES | EXCLUIDO_O_REVISION | Identificador en notacion cientifica; estado/nota vacios. Serie auxiliar (verificar fuente). | https://doi.org/10.5281/zenodo.21509581
FAB036_2E+6 | FABEST | 42CrMo4+QT | FAB036 | Axial | Unnotched hourglass bar | -1 | 407.9125 | 152 | 2000000 |  |  | PUNTO_CURVA_NO_ENSAYO | ELEGIBLE_CONDICIONES | EXCLUIDO_O_REVISION | Identificador en notacion cientifica; estado/nota vacios. Serie auxiliar (verificar fuente). | https://doi.org/10.5281/zenodo.21509581
FAB036_5E+6 | FABEST | 42CrMo4+QT | FAB036 | Axial | Unnotched hourglass bar | -1 | 356.4396 | 152 | 5000000 |  |  | PUNTO_CURVA_NO_ENSAYO | ELEGIBLE_CONDICIONES | EXCLUIDO_O_REVISION | Identificador en notacion cientifica; estado/nota vacios. Serie auxiliar (verificar fuente). | https://doi.org/10.5281/zenodo.21509581
FAB036_1E+7 | FABEST | 42CrMo4+QT | FAB036 | Axial | Unnotched hourglass bar | -1 | 317.5019 | 152 | 10000000 |  |  | PUNTO_CURVA_NO_ENSAYO | ELEGIBLE_CONDICIONES | EXCLUIDO_O_REVISION | Identificador en notacion cientifica; estado/nota vacios. Serie auxiliar (verificar fuente). | https://doi.org/10.5281/zenodo.21509581
FAB036_2E+7 | FABEST | 42CrMo4+QT | FAB036 | Axial | Unnotched hourglass bar | -1 | 278.5642 | 152 | 20000000 |  |  | PUNTO_CURVA_NO_ENSAYO | ELEGIBLE_CONDICIONES | EXCLUIDO_O_REVISION | Identificador en notacion cientifica; estado/nota vacios. Serie auxiliar (verificar fuente). | https://doi.org/10.5281/zenodo.21509581
FAB036_5E+7 | FABEST | 42CrMo4+QT | FAB036 | Axial | Unnotched hourglass bar | -1 | 227.0913 | 152 | 50000000 |  |  | PUNTO_CURVA_NO_ENSAYO | ELEGIBLE_CONDICIONES | EXCLUIDO_O_REVISION | Identificador en notacion cientifica; estado/nota vacios. Serie auxiliar (verificar fuente). | https://doi.org/10.5281/zenodo.21509581
FAB036_1E+8 | FABEST | 42CrMo4+QT | FAB036 | Axial | Unnotched hourglass bar | -1 | 188.1536 | 152 | 100000000 |  |  | PUNTO_CURVA_NO_ENSAYO | ELEGIBLE_CONDICIONES | EXCLUIDO_O_REVISION | Identificador en notacion cientifica; estado/nota vacios. Serie auxiliar (verificar fuente). | https://doi.org/10.5281/zenodo.21509581
FAB037_1E+3 | FABEST | 42CrMo4+QT | FAB037 | Axial | Unnotched hourglass bar | -1 | 1133.694 | 152 | 1000 |  |  | PUNTO_CURVA_NO_ENSAYO | ELEGIBLE_CONDICIONES | EXCLUIDO_O_REVISION | Identificador en notacion cientifica; estado/nota vacios. Serie auxiliar (verificar fuente). | https://doi.org/10.5281/zenodo.21509581
FAB037_2E+3 | FABEST | 42CrMo4+QT | FAB037 | Axial | Unnotched hourglass bar | -1 | 1021.839 | 152 | 2000 |  |  | PUNTO_CURVA_NO_ENSAYO | ELEGIBLE_CONDICIONES | EXCLUIDO_O_REVISION | Identificador en notacion cientifica; estado/nota vacios. Serie auxiliar (verificar fuente). | https://doi.org/10.5281/zenodo.21509581
FAB037_5E+3 | FABEST | 42CrMo4+QT | FAB037 | Axial | Unnotched hourglass bar | -1 | 890.7295 | 152 | 5000 |  |  | PUNTO_CURVA_NO_ENSAYO | ELEGIBLE_CONDICIONES | EXCLUIDO_O_REVISION | Identificador en notacion cientifica; estado/nota vacios. Serie auxiliar (verificar fuente). | https://doi.org/10.5281/zenodo.21509581
FAB037_1E+4 | FABEST | 42CrMo4+QT | FAB037 | Axial | Unnotched hourglass bar | -1 | 802.8463 | 152 | 10000 |  |  | PUNTO_CURVA_NO_ENSAYO | ELEGIBLE_CONDICIONES | EXCLUIDO_O_REVISION | Identificador en notacion cientifica; estado/nota vacios. Serie auxiliar (verificar fuente). | https://doi.org/10.5281/zenodo.21509581
FAB037_2E+4 | FABEST | 42CrMo4+QT | FAB037 | Axial | Unnotched hourglass bar | -1 | 723.6341 | 152 | 20000 |  |  | PUNTO_CURVA_NO_ENSAYO | ELEGIBLE_CONDICIONES | EXCLUIDO_O_REVISION | Identificador en notacion cientifica; estado/nota vacios. Serie auxiliar (verificar fuente). | https://doi.org/10.5281/zenodo.21509581
FAB037_5E+4 | FABEST | 42CrMo4+QT | FAB037 | Axial | Unnotched hourglass bar | -1 | 630.7864 | 152 | 50000 |  |  | PUNTO_CURVA_NO_ENSAYO | ELEGIBLE_CONDICIONES | EXCLUIDO_O_REVISION | Identificador en notacion cientifica; estado/nota vacios. Serie auxiliar (verificar fuente). | https://doi.org/10.5281/zenodo.21509581
FAB037_1E+5 | FABEST | 42CrMo4+QT | FAB037 | Axial | Unnotched hourglass bar | -1 | 568.5503 | 152 | 100000 |  |  | PUNTO_CURVA_NO_ENSAYO | ELEGIBLE_CONDICIONES | EXCLUIDO_O_REVISION | Identificador en notacion cientifica; estado/nota vacios. Serie auxiliar (verificar fuente). | https://doi.org/10.5281/zenodo.21509581
FAB037_2E+5 | FABEST | 42CrMo4+QT | FAB037 | Axial | Unnotched hourglass bar | -1 | 512.4547 | 152 | 200000 |  |  | PUNTO_CURVA_NO_ENSAYO | ELEGIBLE_CONDICIONES | EXCLUIDO_O_REVISION | Identificador en notacion cientifica; estado/nota vacios. Serie auxiliar (verificar fuente). | https://doi.org/10.5281/zenodo.21509581
FAB037_5E+5 | FABEST | 42CrMo4+QT | FAB037 | Axial | Unnotched hourglass bar | -1 | 446.7029 | 152 | 500000 |  |  | PUNTO_CURVA_NO_ENSAYO | ELEGIBLE_CONDICIONES | EXCLUIDO_O_REVISION | Identificador en notacion cientifica; estado/nota vacios. Serie auxiliar (verificar fuente). | https://doi.org/10.5281/zenodo.21509581
FAB037_1E+6 | FABEST | 42CrMo4+QT | FAB037 | Axial | Unnotched hourglass bar | -1 | 402.6292 | 152 | 1000000 |  |  | PUNTO_CURVA_NO_ENSAYO | ELEGIBLE_CONDICIONES | EXCLUIDO_O_REVISION | Identificador en notacion cientifica; estado/nota vacios. Serie auxiliar (verificar fuente). | https://doi.org/10.5281/zenodo.21509581
FAB037_2E+6 | FABEST | 42CrMo4+QT | FAB037 | Axial | Unnotched hourglass bar | -1 | 362.9041 | 152 | 2000000 |  |  | PUNTO_CURVA_NO_ENSAYO | ELEGIBLE_CONDICIONES | EXCLUIDO_O_REVISION | Identificador en notacion cientifica; estado/nota vacios. Serie auxiliar (verificar fuente). | https://doi.org/10.5281/zenodo.21509581
FAB037_5E+6 | FABEST | 42CrMo4+QT | FAB037 | Axial | Unnotched hourglass bar | -1 | 316.3408 | 152 | 5000000 |  |  | PUNTO_CURVA_NO_ENSAYO | ELEGIBLE_CONDICIONES | EXCLUIDO_O_REVISION | Identificador en notacion cientifica; estado/nota vacios. Serie auxiliar (verificar fuente). | https://doi.org/10.5281/zenodo.21509581
FAB037_1E+7 | FABEST | 42CrMo4+QT | FAB037 | Axial | Unnotched hourglass bar | -1 | 285.1292 | 152 | 10000000 |  |  | PUNTO_CURVA_NO_ENSAYO | ELEGIBLE_CONDICIONES | EXCLUIDO_O_REVISION | Identificador en notacion cientifica; estado/nota vacios. Serie auxiliar (verificar fuente). | https://doi.org/10.5281/zenodo.21509581
FAB037_2E+7 | FABEST | 42CrMo4+QT | FAB037 | Axial | Unnotched hourglass bar | -1 | 256.9972 | 152 | 20000000 |  |  | PUNTO_CURVA_NO_ENSAYO | ELEGIBLE_CONDICIONES | EXCLUIDO_O_REVISION | Identificador en notacion cientifica; estado/nota vacios. Serie auxiliar (verificar fuente). | https://doi.org/10.5281/zenodo.21509581
FAB037_5E+7 | FABEST | 42CrMo4+QT | FAB037 | Axial | Unnotched hourglass bar | -1 | 224.0225 | 152 | 50000000 |  |  | PUNTO_CURVA_NO_ENSAYO | ELEGIBLE_CONDICIONES | EXCLUIDO_O_REVISION | Identificador en notacion cientifica; estado/nota vacios. Serie auxiliar (verificar fuente). | https://doi.org/10.5281/zenodo.21509581
FAB037_1E+8 | FABEST | 42CrMo4+QT | FAB037 | Axial | Unnotched hourglass bar | -1 | 201.9195 | 152 | 100000000 |  |  | PUNTO_CURVA_NO_ENSAYO | ELEGIBLE_CONDICIONES | EXCLUIDO_O_REVISION | Identificador en notacion cientifica; estado/nota vacios. Serie auxiliar (verificar fuente). | https://doi.org/10.5281/zenodo.21509581
FAB037_1E+3 | FABEST | 42CrMo4+QT | FAB037 | Axial | Unnotched hourglass bar | -1 | 685.1373 | 152 | 1000 |  |  | PUNTO_CURVA_NO_ENSAYO | ELEGIBLE_CONDICIONES | EXCLUIDO_O_REVISION | Identificador en notacion cientifica; estado/nota vacios. Serie auxiliar (verificar fuente). | https://doi.org/10.5281/zenodo.21509581
FAB037_2E+3 | FABEST | 42CrMo4+QT | FAB037 | Axial | Unnotched hourglass bar | -1 | 683.2132 | 152 | 2000 |  |  | PUNTO_CURVA_NO_ENSAYO | ELEGIBLE_CONDICIONES | EXCLUIDO_O_REVISION | Identificador en notacion cientifica; estado/nota vacios. Serie auxiliar (verificar fuente). | https://doi.org/10.5281/zenodo.21509581
FAB037_5E+3 | FABEST | 42CrMo4+QT | FAB037 | Axial | Unnotched hourglass bar | -1 | 677.5874 | 152 | 5000 |  |  | PUNTO_CURVA_NO_ENSAYO | ELEGIBLE_CONDICIONES | EXCLUIDO_O_REVISION | Identificador en notacion cientifica; estado/nota vacios. Serie auxiliar (verificar fuente). | https://doi.org/10.5281/zenodo.21509581
FAB037_1E+4 | FABEST | 42CrMo4+QT | FAB037 | Axial | Unnotched hourglass bar | -1 | 668.673 | 152 | 10000 |  |  | PUNTO_CURVA_NO_ENSAYO | ELEGIBLE_CONDICIONES | EXCLUIDO_O_REVISION | Identificador en notacion cientifica; estado/nota vacios. Serie auxiliar (verificar fuente). | https://doi.org/10.5281/zenodo.21509581
FAB037_2E+4 | FABEST | 42CrMo4+QT | FAB037 | Axial | Unnotched hourglass bar | -1 | 652.3961 | 152 | 20000 |  |  | PUNTO_CURVA_NO_ENSAYO | ELEGIBLE_CONDICIONES | EXCLUIDO_O_REVISION | Identificador en notacion cientifica; estado/nota vacios. Serie auxiliar (verificar fuente). | https://doi.org/10.5281/zenodo.21509581
FAB037_5E+4 | FABEST | 42CrMo4+QT | FAB037 | Axial | Unnotched hourglass bar | -1 | 613.2271 | 152 | 50000 |  |  | PUNTO_CURVA_NO_ENSAYO | ELEGIBLE_CONDICIONES | EXCLUIDO_O_REVISION | Identificador en notacion cientifica; estado/nota vacios. Serie auxiliar (verificar fuente). | https://doi.org/10.5281/zenodo.21509581
FAB037_1E+5 | FABEST | 42CrMo4+QT | FAB037 | Axial | Unnotched hourglass bar | -1 | 568.6779 | 152 | 100000 |  |  | PUNTO_CURVA_NO_ENSAYO | ELEGIBLE_CONDICIONES | EXCLUIDO_O_REVISION | Identificador en notacion cientifica; estado/nota vacios. Serie auxiliar (verificar fuente). | https://doi.org/10.5281/zenodo.21509581
FAB037_2E+5 | FABEST | 42CrMo4+QT | FAB037 | Axial | Unnotched hourglass bar | -1 | 517.602 | 152 | 200000 |  |  | PUNTO_CURVA_NO_ENSAYO | ELEGIBLE_CONDICIONES | EXCLUIDO_O_REVISION | Identificador en notacion cientifica; estado/nota vacios. Serie auxiliar (verificar fuente). | https://doi.org/10.5281/zenodo.21509581
FAB037_5E+5 | FABEST | 42CrMo4+QT | FAB037 | Axial | Unnotched hourglass bar | -1 | 458.5308 | 152 | 500000 |  |  | PUNTO_CURVA_NO_ENSAYO | ELEGIBLE_CONDICIONES | EXCLUIDO_O_REVISION | Identificador en notacion cientifica; estado/nota vacios. Serie auxiliar (verificar fuente). | https://doi.org/10.5281/zenodo.21509581
FAB037_1E+6 | FABEST | 42CrMo4+QT | FAB037 | Axial | Unnotched hourglass bar | -1 | 428.546 | 152 | 1000000 |  |  | PUNTO_CURVA_NO_ENSAYO | ELEGIBLE_CONDICIONES | EXCLUIDO_O_REVISION | Identificador en notacion cientifica; estado/nota vacios. Serie auxiliar (verificar fuente). | https://doi.org/10.5281/zenodo.21509581
FAB037_2E+6 | FABEST | 42CrMo4+QT | FAB037 | Axial | Unnotched hourglass bar | -1 | 410.4191 | 152 | 2000000 |  |  | PUNTO_CURVA_NO_ENSAYO | ELEGIBLE_CONDICIONES | EXCLUIDO_O_REVISION | Identificador en notacion cientifica; estado/nota vacios. Serie auxiliar (verificar fuente). | https://doi.org/10.5281/zenodo.21509581
FAB037_5E+6 | FABEST | 42CrMo4+QT | FAB037 | Axial | Unnotched hourglass bar | -1 | 398.2801 | 152 | 5000000 |  |  | PUNTO_CURVA_NO_ENSAYO | ELEGIBLE_CONDICIONES | EXCLUIDO_O_REVISION | Identificador en notacion cientifica; estado/nota vacios. Serie auxiliar (verificar fuente). | https://doi.org/10.5281/zenodo.21509581
FAB037_1E+7 | FABEST | 42CrMo4+QT | FAB037 | Axial | Unnotched hourglass bar | -1 | 393.9957 | 152 | 10000000 |  |  | PUNTO_CURVA_NO_ENSAYO | ELEGIBLE_CONDICIONES | EXCLUIDO_O_REVISION | Identificador en notacion cientifica; estado/nota vacios. Serie auxiliar (verificar fuente). | https://doi.org/10.5281/zenodo.21509581
FAB037_2E+7 | FABEST | 42CrMo4+QT | FAB037 | Axial | Unnotched hourglass bar | -1 | 391.8059 | 152 | 20000000 |  |  | PUNTO_CURVA_NO_ENSAYO | ELEGIBLE_CONDICIONES | EXCLUIDO_O_REVISION | Identificador en notacion cientifica; estado/nota vacios. Serie auxiliar (verificar fuente). | https://doi.org/10.5281/zenodo.21509581
FAB037_5E+7 | FABEST | 42CrMo4+QT | FAB037 | Axial | Unnotched hourglass bar | -1 | 390.4765 | 152 | 50000000 |  |  | PUNTO_CURVA_NO_ENSAYO | ELEGIBLE_CONDICIONES | EXCLUIDO_O_REVISION | Identificador en notacion cientifica; estado/nota vacios. Serie auxiliar (verificar fuente). | https://doi.org/10.5281/zenodo.21509581
FAB037_1E+8 | FABEST | 42CrMo4+QT | FAB037 | Axial | Unnotched hourglass bar | -1 | 390.0307 | 152 | 100000000 |  |  | PUNTO_CURVA_NO_ENSAYO | ELEGIBLE_CONDICIONES | EXCLUIDO_O_REVISION | Identificador en notacion cientifica; estado/nota vacios. Serie auxiliar (verificar fuente). | https://doi.org/10.5281/zenodo.21509581
FAB037_1E+3 | FABEST | 42CrMo4+QT | FAB037 | Axial | Unnotched hourglass bar | -1 | 932.4834 | 152 | 1000 |  |  | PUNTO_CURVA_NO_ENSAYO | ELEGIBLE_CONDICIONES | EXCLUIDO_O_REVISION | Identificador en notacion cientifica; estado/nota vacios. Serie auxiliar (verificar fuente). | https://doi.org/10.5281/zenodo.21509581
FAB037_2E+3 | FABEST | 42CrMo4+QT | FAB037 | Axial | Unnotched hourglass bar | -1 | 877.8622 | 152 | 2000 |  |  | PUNTO_CURVA_NO_ENSAYO | ELEGIBLE_CONDICIONES | EXCLUIDO_O_REVISION | Identificador en notacion cientifica; estado/nota vacios. Serie auxiliar (verificar fuente). | https://doi.org/10.5281/zenodo.21509581
FAB037_5E+3 | FABEST | 42CrMo4+QT | FAB037 | Axial | Unnotched hourglass bar | -1 | 805.657 | 152 | 5000 |  |  | PUNTO_CURVA_NO_ENSAYO | ELEGIBLE_CONDICIONES | EXCLUIDO_O_REVISION | Identificador en notacion cientifica; estado/nota vacios. Serie auxiliar (verificar fuente). | https://doi.org/10.5281/zenodo.21509581
FAB037_1E+4 | FABEST | 42CrMo4+QT | FAB037 | Axial | Unnotched hourglass bar | -1 | 751.0358 | 152 | 10000 |  |  | PUNTO_CURVA_NO_ENSAYO | ELEGIBLE_CONDICIONES | EXCLUIDO_O_REVISION | Identificador en notacion cientifica; estado/nota vacios. Serie auxiliar (verificar fuente). | https://doi.org/10.5281/zenodo.21509581
FAB037_2E+4 | FABEST | 42CrMo4+QT | FAB037 | Axial | Unnotched hourglass bar | -1 | 696.4146 | 152 | 20000 |  |  | PUNTO_CURVA_NO_ENSAYO | ELEGIBLE_CONDICIONES | EXCLUIDO_O_REVISION | Identificador en notacion cientifica; estado/nota vacios. Serie auxiliar (verificar fuente). | https://doi.org/10.5281/zenodo.21509581
FAB037_5E+4 | FABEST | 42CrMo4+QT | FAB037 | Axial | Unnotched hourglass bar | -1 | 624.2093 | 152 | 50000 |  |  | PUNTO_CURVA_NO_ENSAYO | ELEGIBLE_CONDICIONES | EXCLUIDO_O_REVISION | Identificador en notacion cientifica; estado/nota vacios. Serie auxiliar (verificar fuente). | https://doi.org/10.5281/zenodo.21509581
FAB037_1E+5 | FABEST | 42CrMo4+QT | FAB037 | Axial | Unnotched hourglass bar | -1 | 569.5881 | 152 | 100000 |  |  | PUNTO_CURVA_NO_ENSAYO | ELEGIBLE_CONDICIONES | EXCLUIDO_O_REVISION | Identificador en notacion cientifica; estado/nota vacios. Serie auxiliar (verificar fuente). | https://doi.org/10.5281/zenodo.21509581
FAB037_2E+5 | FABEST | 42CrMo4+QT | FAB037 | Axial | Unnotched hourglass bar | -1 | 514.967 | 152 | 200000 |  |  | PUNTO_CURVA_NO_ENSAYO | ELEGIBLE_CONDICIONES | EXCLUIDO_O_REVISION | Identificador en notacion cientifica; estado/nota vacios. Serie auxiliar (verificar fuente). | https://doi.org/10.5281/zenodo.21509581
FAB037_5E+5 | FABEST | 42CrMo4+QT | FAB037 | Axial | Unnotched hourglass bar | -1 | 442.7617 | 152 | 500000 |  |  | PUNTO_CURVA_NO_ENSAYO | ELEGIBLE_CONDICIONES | EXCLUIDO_O_REVISION | Identificador en notacion cientifica; estado/nota vacios. Serie auxiliar (verificar fuente). | https://doi.org/10.5281/zenodo.21509581
FAB037_1E+6 | FABEST | 42CrMo4+QT | FAB037 | Axial | Unnotched hourglass bar | -1 | 388.1405 | 152 | 1000000 |  |  | PUNTO_CURVA_NO_ENSAYO | ELEGIBLE_CONDICIONES | EXCLUIDO_O_REVISION | Identificador en notacion cientifica; estado/nota vacios. Serie auxiliar (verificar fuente). | https://doi.org/10.5281/zenodo.21509581
FAB037_2E+6 | FABEST | 42CrMo4+QT | FAB037 | Axial | Unnotched hourglass bar | -1 | 333.5193 | 152 | 2000000 |  |  | PUNTO_CURVA_NO_ENSAYO | ELEGIBLE_CONDICIONES | EXCLUIDO_O_REVISION | Identificador en notacion cientifica; estado/nota vacios. Serie auxiliar (verificar fuente). | https://doi.org/10.5281/zenodo.21509581
FAB037_5E+6 | FABEST | 42CrMo4+QT | FAB037 | Axial | Unnotched hourglass bar | -1 | 261.314 | 152 | 5000000 |  |  | PUNTO_CURVA_NO_ENSAYO | ELEGIBLE_CONDICIONES | EXCLUIDO_O_REVISION | Identificador en notacion cientifica; estado/nota vacios. Serie auxiliar (verificar fuente). | https://doi.org/10.5281/zenodo.21509581
FAB037_1E+7 | FABEST | 42CrMo4+QT | FAB037 | Axial | Unnotched hourglass bar | -1 | 206.6928 | 152 | 10000000 |  |  | PUNTO_CURVA_NO_ENSAYO | ELEGIBLE_CONDICIONES | EXCLUIDO_O_REVISION | Identificador en notacion cientifica; estado/nota vacios. Serie auxiliar (verificar fuente). | https://doi.org/10.5281/zenodo.21509581
FAB037_2E+7 | FABEST | 42CrMo4+QT | FAB037 | Axial | Unnotched hourglass bar | -1 | 152.0717 | 152 | 20000000 |  |  | PUNTO_CURVA_NO_ENSAYO | ELEGIBLE_CONDICIONES | EXCLUIDO_O_REVISION | Identificador en notacion cientifica; estado/nota vacios. Serie auxiliar (verificar fuente). | https://doi.org/10.5281/zenodo.21509581
FAB037_5E+7 | FABEST | 42CrMo4+QT | FAB037 | Axial | Unnotched hourglass bar | -1 | 79.86638 | 152 | 50000000 |  |  | PUNTO_CURVA_NO_ENSAYO | ELEGIBLE_CONDICIONES | EXCLUIDO_O_REVISION | Identificador en notacion cientifica; estado/nota vacios. Serie auxiliar (verificar fuente). | https://doi.org/10.5281/zenodo.21509581
FAB037_1E+8 | FABEST | 42CrMo4+QT | FAB037 | Axial | Unnotched hourglass bar | -1 | 25.24519 | 152 | 100000000 |  |  | PUNTO_CURVA_NO_ENSAYO | ELEGIBLE_CONDICIONES | EXCLUIDO_O_REVISION | Identificador en notacion cientifica; estado/nota vacios. Serie auxiliar (verificar fuente). | https://doi.org/10.5281/zenodo.21509581
FAB038_1E+3 | FABEST | 42CrMo4+QT | FAB038 | Axial | Unnotched hourglass bar | -1 | 830.7877 | 153 | 1000 |  |  | PUNTO_CURVA_NO_ENSAYO | ELEGIBLE_CONDICIONES | EXCLUIDO_O_REVISION | Identificador en notacion cientifica; estado/nota vacios. Serie auxiliar (verificar fuente). | https://doi.org/10.5281/zenodo.21509581
FAB038_2E+3 | FABEST | 42CrMo4+QT | FAB038 | Axial | Unnotched hourglass bar | -1 | 782.44 | 153 | 2000 |  |  | PUNTO_CURVA_NO_ENSAYO | ELEGIBLE_CONDICIONES | EXCLUIDO_O_REVISION | Identificador en notacion cientifica; estado/nota vacios. Serie auxiliar (verificar fuente). | https://doi.org/10.5281/zenodo.21509581
FAB038_5E+3 | FABEST | 42CrMo4+QT | FAB038 | Axial | Unnotched hourglass bar | -1 | 722.8186 | 153 | 5000 |  |  | PUNTO_CURVA_NO_ENSAYO | ELEGIBLE_CONDICIONES | EXCLUIDO_O_REVISION | Identificador en notacion cientifica; estado/nota vacios. Serie auxiliar (verificar fuente). | https://doi.org/10.5281/zenodo.21509581
FAB038_1E+4 | FABEST | 42CrMo4+QT | FAB038 | Axial | Unnotched hourglass bar | -1 | 680.7542 | 153 | 10000 |  |  | PUNTO_CURVA_NO_ENSAYO | ELEGIBLE_CONDICIONES | EXCLUIDO_O_REVISION | Identificador en notacion cientifica; estado/nota vacios. Serie auxiliar (verificar fuente). | https://doi.org/10.5281/zenodo.21509581
FAB038_2E+4 | FABEST | 42CrMo4+QT | FAB038 | Axial | Unnotched hourglass bar | -1 | 641.1377 | 153 | 20000 |  |  | PUNTO_CURVA_NO_ENSAYO | ELEGIBLE_CONDICIONES | EXCLUIDO_O_REVISION | Identificador en notacion cientifica; estado/nota vacios. Serie auxiliar (verificar fuente). | https://doi.org/10.5281/zenodo.21509581
FAB038_5E+4 | FABEST | 42CrMo4+QT | FAB038 | Axial | Unnotched hourglass bar | -1 | 592.2835 | 153 | 50000 |  |  | PUNTO_CURVA_NO_ENSAYO | ELEGIBLE_CONDICIONES | EXCLUIDO_O_REVISION | Identificador en notacion cientifica; estado/nota vacios. Serie auxiliar (verificar fuente). | https://doi.org/10.5281/zenodo.21509581
FAB038_1E+5 | FABEST | 42CrMo4+QT | FAB038 | Axial | Unnotched hourglass bar | -1 | 557.8156 | 153 | 100000 |  |  | PUNTO_CURVA_NO_ENSAYO | ELEGIBLE_CONDICIONES | EXCLUIDO_O_REVISION | Identificador en notacion cientifica; estado/nota vacios. Serie auxiliar (verificar fuente). | https://doi.org/10.5281/zenodo.21509581
FAB038_2E+5 | FABEST | 42CrMo4+QT | FAB038 | Axial | Unnotched hourglass bar | -1 | 525.3535 | 153 | 200000 |  |  | PUNTO_CURVA_NO_ENSAYO | ELEGIBLE_CONDICIONES | EXCLUIDO_O_REVISION | Identificador en notacion cientifica; estado/nota vacios. Serie auxiliar (verificar fuente). | https://doi.org/10.5281/zenodo.21509581
FAB038_5E+5 | FABEST | 42CrMo4+QT | FAB038 | Axial | Unnotched hourglass bar | -1 | 485.322 | 153 | 500000 |  |  | PUNTO_CURVA_NO_ENSAYO | ELEGIBLE_CONDICIONES | EXCLUIDO_O_REVISION | Identificador en notacion cientifica; estado/nota vacios. Serie auxiliar (verificar fuente). | https://doi.org/10.5281/zenodo.21509581
FAB038_1E+6 | FABEST | 42CrMo4+QT | FAB038 | Axial | Unnotched hourglass bar | -1 | 457.0787 | 153 | 1000000 |  |  | PUNTO_CURVA_NO_ENSAYO | ELEGIBLE_CONDICIONES | EXCLUIDO_O_REVISION | Identificador en notacion cientifica; estado/nota vacios. Serie auxiliar (verificar fuente). | https://doi.org/10.5281/zenodo.21509581
FAB038_2E+6 | FABEST | 42CrMo4+QT | FAB038 | Axial | Unnotched hourglass bar | -1 | 430.479 | 153 | 2000000 |  |  | PUNTO_CURVA_NO_ENSAYO | ELEGIBLE_CONDICIONES | EXCLUIDO_O_REVISION | Identificador en notacion cientifica; estado/nota vacios. Serie auxiliar (verificar fuente). | https://doi.org/10.5281/zenodo.21509581
FAB038_5E+6 | FABEST | 42CrMo4+QT | FAB038 | Axial | Unnotched hourglass bar | -1 | 397.6768 | 153 | 5000000 |  |  | PUNTO_CURVA_NO_ENSAYO | ELEGIBLE_CONDICIONES | EXCLUIDO_O_REVISION | Identificador en notacion cientifica; estado/nota vacios. Serie auxiliar (verificar fuente). | https://doi.org/10.5281/zenodo.21509581
FAB038_1E+7 | FABEST | 42CrMo4+QT | FAB038 | Axial | Unnotched hourglass bar | -1 | 374.534 | 153 | 10000000 |  |  | PUNTO_CURVA_NO_ENSAYO | ELEGIBLE_CONDICIONES | EXCLUIDO_O_REVISION | Identificador en notacion cientifica; estado/nota vacios. Serie auxiliar (verificar fuente). | https://doi.org/10.5281/zenodo.21509581
FAB038_2E+7 | FABEST | 42CrMo4+QT | FAB038 | Axial | Unnotched hourglass bar | -1 | 352.738 | 153 | 20000000 |  |  | PUNTO_CURVA_NO_ENSAYO | ELEGIBLE_CONDICIONES | EXCLUIDO_O_REVISION | Identificador en notacion cientifica; estado/nota vacios. Serie auxiliar (verificar fuente). | https://doi.org/10.5281/zenodo.21509581
FAB038_5E+7 | FABEST | 42CrMo4+QT | FAB038 | Axial | Unnotched hourglass bar | -1 | 325.8596 | 153 | 50000000 |  |  | PUNTO_CURVA_NO_ENSAYO | ELEGIBLE_CONDICIONES | EXCLUIDO_O_REVISION | Identificador en notacion cientifica; estado/nota vacios. Serie auxiliar (verificar fuente). | https://doi.org/10.5281/zenodo.21509581
FAB038_1E+8 | FABEST | 42CrMo4+QT | FAB038 | Axial | Unnotched hourglass bar | -1 | 306.8962 | 153 | 100000000 |  |  | PUNTO_CURVA_NO_ENSAYO | ELEGIBLE_CONDICIONES | EXCLUIDO_O_REVISION | Identificador en notacion cientifica; estado/nota vacios. Serie auxiliar (verificar fuente). | https://doi.org/10.5281/zenodo.21509581
FAB038_1E+3 | FABEST | 42CrMo4+QT | FAB038 | Axial | Unnotched hourglass bar | -1 | 700.1642 | 153 | 1000 |  |  | PUNTO_CURVA_NO_ENSAYO | ELEGIBLE_CONDICIONES | EXCLUIDO_O_REVISION | Identificador en notacion cientifica; estado/nota vacios. Serie auxiliar (verificar fuente). | https://doi.org/10.5281/zenodo.21509581
FAB038_2E+3 | FABEST | 42CrMo4+QT | FAB038 | Axial | Unnotched hourglass bar | -1 | 695.7091 | 153 | 2000 |  |  | PUNTO_CURVA_NO_ENSAYO | ELEGIBLE_CONDICIONES | EXCLUIDO_O_REVISION | Identificador en notacion cientifica; estado/nota vacios. Serie auxiliar (verificar fuente). | https://doi.org/10.5281/zenodo.21509581
FAB038_5E+3 | FABEST | 42CrMo4+QT | FAB038 | Axial | Unnotched hourglass bar | -1 | 683.3725 | 153 | 5000 |  |  | PUNTO_CURVA_NO_ENSAYO | ELEGIBLE_CONDICIONES | EXCLUIDO_O_REVISION | Identificador en notacion cientifica; estado/nota vacios. Serie auxiliar (verificar fuente). | https://doi.org/10.5281/zenodo.21509581
FAB038_1E+4 | FABEST | 42CrMo4+QT | FAB038 | Axial | Unnotched hourglass bar | -1 | 665.6945 | 153 | 10000 |  |  | PUNTO_CURVA_NO_ENSAYO | ELEGIBLE_CONDICIONES | EXCLUIDO_O_REVISION | Identificador en notacion cientifica; estado/nota vacios. Serie auxiliar (verificar fuente). | https://doi.org/10.5281/zenodo.21509581
FAB038_2E+4 | FABEST | 42CrMo4+QT | FAB038 | Axial | Unnotched hourglass bar | -1 | 638.2317 | 153 | 20000 |  |  | PUNTO_CURVA_NO_ENSAYO | ELEGIBLE_CONDICIONES | EXCLUIDO_O_REVISION | Identificador en notacion cientifica; estado/nota vacios. Serie auxiliar (verificar fuente). | https://doi.org/10.5281/zenodo.21509581
FAB038_5E+4 | FABEST | 42CrMo4+QT | FAB038 | Axial | Unnotched hourglass bar | -1 | 589.6691 | 153 | 50000 |  |  | PUNTO_CURVA_NO_ENSAYO | ELEGIBLE_CONDICIONES | EXCLUIDO_O_REVISION | Identificador en notacion cientifica; estado/nota vacios. Serie auxiliar (verificar fuente). | https://doi.org/10.5281/zenodo.21509581
FAB038_1E+5 | FABEST | 42CrMo4+QT | FAB038 | Axial | Unnotched hourglass bar | -1 | 552.5557 | 153 | 100000 |  |  | PUNTO_CURVA_NO_ENSAYO | ELEGIBLE_CONDICIONES | EXCLUIDO_O_REVISION | Identificador en notacion cientifica; estado/nota vacios. Serie auxiliar (verificar fuente). | https://doi.org/10.5281/zenodo.21509581
FAB038_2E+5 | FABEST | 42CrMo4+QT | FAB038 | Axial | Unnotched hourglass bar | -1 | 523.2022 | 153 | 200000 |  |  | PUNTO_CURVA_NO_ENSAYO | ELEGIBLE_CONDICIONES | EXCLUIDO_O_REVISION | Identificador en notacion cientifica; estado/nota vacios. Serie auxiliar (verificar fuente). | https://doi.org/10.5281/zenodo.21509581
FAB038_5E+5 | FABEST | 42CrMo4+QT | FAB038 | Axial | Unnotched hourglass bar | -1 | 499.3662 | 153 | 500000 |  |  | PUNTO_CURVA_NO_ENSAYO | ELEGIBLE_CONDICIONES | EXCLUIDO_O_REVISION | Identificador en notacion cientifica; estado/nota vacios. Serie auxiliar (verificar fuente). | https://doi.org/10.5281/zenodo.21509581
FAB038_1E+6 | FABEST | 42CrMo4+QT | FAB038 | Axial | Unnotched hourglass bar | -1 | 489.9447 | 153 | 1000000 |  |  | PUNTO_CURVA_NO_ENSAYO | ELEGIBLE_CONDICIONES | EXCLUIDO_O_REVISION | Identificador en notacion cientifica; estado/nota vacios. Serie auxiliar (verificar fuente). | https://doi.org/10.5281/zenodo.21509581
FAB038_2E+6 | FABEST | 42CrMo4+QT | FAB038 | Axial | Unnotched hourglass bar | -1 | 484.8969 | 153 | 2000000 |  |  | PUNTO_CURVA_NO_ENSAYO | ELEGIBLE_CONDICIONES | EXCLUIDO_O_REVISION | Identificador en notacion cientifica; estado/nota vacios. Serie auxiliar (verificar fuente). | https://doi.org/10.5281/zenodo.21509581
FAB038_5E+6 | FABEST | 42CrMo4+QT | FAB038 | Axial | Unnotched hourglass bar | -1 | 481.7507 | 153 | 5000000 |  |  | PUNTO_CURVA_NO_ENSAYO | ELEGIBLE_CONDICIONES | EXCLUIDO_O_REVISION | Identificador en notacion cientifica; estado/nota vacios. Serie auxiliar (verificar fuente). | https://doi.org/10.5281/zenodo.21509581
FAB038_1E+7 | FABEST | 42CrMo4+QT | FAB038 | Axial | Unnotched hourglass bar | -1 | 480.6815 | 153 | 10000000 |  |  | PUNTO_CURVA_NO_ENSAYO | ELEGIBLE_CONDICIONES | EXCLUIDO_O_REVISION | Identificador en notacion cientifica; estado/nota vacios. Serie auxiliar (verificar fuente). | https://doi.org/10.5281/zenodo.21509581
FAB038_2E+7 | FABEST | 42CrMo4+QT | FAB038 | Axial | Unnotched hourglass bar | -1 | 480.143 | 153 | 20000000 |  |  | PUNTO_CURVA_NO_ENSAYO | ELEGIBLE_CONDICIONES | EXCLUIDO_O_REVISION | Identificador en notacion cientifica; estado/nota vacios. Serie auxiliar (verificar fuente). | https://doi.org/10.5281/zenodo.21509581
FAB038_5E+7 | FABEST | 42CrMo4+QT | FAB038 | Axial | Unnotched hourglass bar | -1 | 479.8187 | 153 | 50000000 |  |  | PUNTO_CURVA_NO_ENSAYO | ELEGIBLE_CONDICIONES | EXCLUIDO_O_REVISION | Identificador en notacion cientifica; estado/nota vacios. Serie auxiliar (verificar fuente). | https://doi.org/10.5281/zenodo.21509581
FAB038_1E+8 | FABEST | 42CrMo4+QT | FAB038 | Axial | Unnotched hourglass bar | -1 | 479.7103 | 153 | 100000000 |  |  | PUNTO_CURVA_NO_ENSAYO | ELEGIBLE_CONDICIONES | EXCLUIDO_O_REVISION | Identificador en notacion cientifica; estado/nota vacios. Serie auxiliar (verificar fuente). | https://doi.org/10.5281/zenodo.21509581
FAB038_1E+3 | FABEST | 42CrMo4+QT | FAB038 | Axial | Unnotched hourglass bar | -1 | 782.8601 | 153 | 1000 |  |  | PUNTO_CURVA_NO_ENSAYO | ELEGIBLE_CONDICIONES | EXCLUIDO_O_REVISION | Identificador en notacion cientifica; estado/nota vacios. Serie auxiliar (verificar fuente). | https://doi.org/10.5281/zenodo.21509581
FAB038_2E+3 | FABEST | 42CrMo4+QT | FAB038 | Axial | Unnotched hourglass bar | -1 | 749.4939 | 153 | 2000 |  |  | PUNTO_CURVA_NO_ENSAYO | ELEGIBLE_CONDICIONES | EXCLUIDO_O_REVISION | Identificador en notacion cientifica; estado/nota vacios. Serie auxiliar (verificar fuente). | https://doi.org/10.5281/zenodo.21509581
FAB038_5E+3 | FABEST | 42CrMo4+QT | FAB038 | Axial | Unnotched hourglass bar | -1 | 705.3862 | 153 | 5000 |  |  | PUNTO_CURVA_NO_ENSAYO | ELEGIBLE_CONDICIONES | EXCLUIDO_O_REVISION | Identificador en notacion cientifica; estado/nota vacios. Serie auxiliar (verificar fuente). | https://doi.org/10.5281/zenodo.21509581
FAB038_1E+4 | FABEST | 42CrMo4+QT | FAB038 | Axial | Unnotched hourglass bar | -1 | 672.02 | 153 | 10000 |  |  | PUNTO_CURVA_NO_ENSAYO | ELEGIBLE_CONDICIONES | EXCLUIDO_O_REVISION | Identificador en notacion cientifica; estado/nota vacios. Serie auxiliar (verificar fuente). | https://doi.org/10.5281/zenodo.21509581
FAB038_2E+4 | FABEST | 42CrMo4+QT | FAB038 | Axial | Unnotched hourglass bar | -1 | 638.6538 | 153 | 20000 |  |  | PUNTO_CURVA_NO_ENSAYO | ELEGIBLE_CONDICIONES | EXCLUIDO_O_REVISION | Identificador en notacion cientifica; estado/nota vacios. Serie auxiliar (verificar fuente). | https://doi.org/10.5281/zenodo.21509581
FAB038_5E+4 | FABEST | 42CrMo4+QT | FAB038 | Axial | Unnotched hourglass bar | -1 | 594.5461 | 153 | 50000 |  |  | PUNTO_CURVA_NO_ENSAYO | ELEGIBLE_CONDICIONES | EXCLUIDO_O_REVISION | Identificador en notacion cientifica; estado/nota vacios. Serie auxiliar (verificar fuente). | https://doi.org/10.5281/zenodo.21509581
FAB038_1E+5 | FABEST | 42CrMo4+QT | FAB038 | Axial | Unnotched hourglass bar | -1 | 561.1799 | 153 | 100000 |  |  | PUNTO_CURVA_NO_ENSAYO | ELEGIBLE_CONDICIONES | EXCLUIDO_O_REVISION | Identificador en notacion cientifica; estado/nota vacios. Serie auxiliar (verificar fuente). | https://doi.org/10.5281/zenodo.21509581
FAB038_2E+5 | FABEST | 42CrMo4+QT | FAB038 | Axial | Unnotched hourglass bar | -1 | 527.8137 | 153 | 200000 |  |  | PUNTO_CURVA_NO_ENSAYO | ELEGIBLE_CONDICIONES | EXCLUIDO_O_REVISION | Identificador en notacion cientifica; estado/nota vacios. Serie auxiliar (verificar fuente). | https://doi.org/10.5281/zenodo.21509581
FAB038_5E+5 | FABEST | 42CrMo4+QT | FAB038 | Axial | Unnotched hourglass bar | -1 | 483.7059 | 153 | 500000 |  |  | PUNTO_CURVA_NO_ENSAYO | ELEGIBLE_CONDICIONES | EXCLUIDO_O_REVISION | Identificador en notacion cientifica; estado/nota vacios. Serie auxiliar (verificar fuente). | https://doi.org/10.5281/zenodo.21509581
FAB038_1E+6 | FABEST | 42CrMo4+QT | FAB038 | Axial | Unnotched hourglass bar | -1 | 450.3397 | 153 | 1000000 |  |  | PUNTO_CURVA_NO_ENSAYO | ELEGIBLE_CONDICIONES | EXCLUIDO_O_REVISION | Identificador en notacion cientifica; estado/nota vacios. Serie auxiliar (verificar fuente). | https://doi.org/10.5281/zenodo.21509581
FAB038_2E+6 | FABEST | 42CrMo4+QT | FAB038 | Axial | Unnotched hourglass bar | -1 | 416.9735 | 153 | 2000000 |  |  | PUNTO_CURVA_NO_ENSAYO | ELEGIBLE_CONDICIONES | EXCLUIDO_O_REVISION | Identificador en notacion cientifica; estado/nota vacios. Serie auxiliar (verificar fuente). | https://doi.org/10.5281/zenodo.21509581
FAB038_5E+6 | FABEST | 42CrMo4+QT | FAB038 | Axial | Unnotched hourglass bar | -1 | 372.8658 | 153 | 5000000 |  |  | PUNTO_CURVA_NO_ENSAYO | ELEGIBLE_CONDICIONES | EXCLUIDO_O_REVISION | Identificador en notacion cientifica; estado/nota vacios. Serie auxiliar (verificar fuente). | https://doi.org/10.5281/zenodo.21509581
FAB038_1E+7 | FABEST | 42CrMo4+QT | FAB038 | Axial | Unnotched hourglass bar | -1 | 339.4996 | 153 | 10000000 |  |  | PUNTO_CURVA_NO_ENSAYO | ELEGIBLE_CONDICIONES | EXCLUIDO_O_REVISION | Identificador en notacion cientifica; estado/nota vacios. Serie auxiliar (verificar fuente). | https://doi.org/10.5281/zenodo.21509581
FAB038_2E+7 | FABEST | 42CrMo4+QT | FAB038 | Axial | Unnotched hourglass bar | -1 | 306.1334 | 153 | 20000000 |  |  | PUNTO_CURVA_NO_ENSAYO | ELEGIBLE_CONDICIONES | EXCLUIDO_O_REVISION | Identificador en notacion cientifica; estado/nota vacios. Serie auxiliar (verificar fuente). | https://doi.org/10.5281/zenodo.21509581
FAB038_5E+7 | FABEST | 42CrMo4+QT | FAB038 | Axial | Unnotched hourglass bar | -1 | 262.0257 | 153 | 50000000 |  |  | PUNTO_CURVA_NO_ENSAYO | ELEGIBLE_CONDICIONES | EXCLUIDO_O_REVISION | Identificador en notacion cientifica; estado/nota vacios. Serie auxiliar (verificar fuente). | https://doi.org/10.5281/zenodo.21509581
FAB038_1E+8 | FABEST | 42CrMo4+QT | FAB038 | Axial | Unnotched hourglass bar | -1 | 228.6595 | 153 | 100000000 |  |  | PUNTO_CURVA_NO_ENSAYO | ELEGIBLE_CONDICIONES | EXCLUIDO_O_REVISION | Identificador en notacion cientifica; estado/nota vacios. Serie auxiliar (verificar fuente). | https://doi.org/10.5281/zenodo.21509581
FAB045_1E+3 | FABEST | 42CrMo4+QT | FAB045 | Axial | Unnotched hourglass hollow | -1 | 1030.207 | 78 | 1000 |  |  | PUNTO_CURVA_NO_ENSAYO | ELEGIBLE_CONDICIONES | EXCLUIDO_O_REVISION | Identificador en notacion cientifica; estado/nota vacios. Serie auxiliar (verificar fuente). | https://doi.org/10.5281/zenodo.21509581
FAB045_2E+3 | FABEST | 42CrMo4+QT | FAB045 | Axial | Unnotched hourglass hollow | -1 | 949.8333 | 78 | 2000 |  |  | PUNTO_CURVA_NO_ENSAYO | ELEGIBLE_CONDICIONES | EXCLUIDO_O_REVISION | Identificador en notacion cientifica; estado/nota vacios. Serie auxiliar (verificar fuente). | https://doi.org/10.5281/zenodo.21509581
FAB045_5E+3 | FABEST | 42CrMo4+QT | FAB045 | Axial | Unnotched hourglass hollow | -1 | 853.127 | 78 | 5000 |  |  | PUNTO_CURVA_NO_ENSAYO | ELEGIBLE_CONDICIONES | EXCLUIDO_O_REVISION | Identificador en notacion cientifica; estado/nota vacios. Serie auxiliar (verificar fuente). | https://doi.org/10.5281/zenodo.21509581
FAB045_1E+4 | FABEST | 42CrMo4+QT | FAB045 | Axial | Unnotched hourglass hollow | -1 | 786.5687 | 78 | 10000 |  |  | PUNTO_CURVA_NO_ENSAYO | ELEGIBLE_CONDICIONES | EXCLUIDO_O_REVISION | Identificador en notacion cientifica; estado/nota vacios. Serie auxiliar (verificar fuente). | https://doi.org/10.5281/zenodo.21509581
FAB045_2E+4 | FABEST | 42CrMo4+QT | FAB045 | Axial | Unnotched hourglass hollow | -1 | 725.2031 | 78 | 20000 |  |  | PUNTO_CURVA_NO_ENSAYO | ELEGIBLE_CONDICIONES | EXCLUIDO_O_REVISION | Identificador en notacion cientifica; estado/nota vacios. Serie auxiliar (verificar fuente). | https://doi.org/10.5281/zenodo.21509581
FAB045_5E+4 | FABEST | 42CrMo4+QT | FAB045 | Axial | Unnotched hourglass hollow | -1 | 651.3673 | 78 | 50000 |  |  | PUNTO_CURVA_NO_ENSAYO | ELEGIBLE_CONDICIONES | EXCLUIDO_O_REVISION | Identificador en notacion cientifica; estado/nota vacios. Serie auxiliar (verificar fuente). | https://doi.org/10.5281/zenodo.21509581
FAB045_1E+5 | FABEST | 42CrMo4+QT | FAB045 | Axial | Unnotched hourglass hollow | -1 | 600.5497 | 78 | 100000 |  |  | PUNTO_CURVA_NO_ENSAYO | ELEGIBLE_CONDICIONES | EXCLUIDO_O_REVISION | Identificador en notacion cientifica; estado/nota vacios. Serie auxiliar (verificar fuente). | https://doi.org/10.5281/zenodo.21509581
FAB045_2E+5 | FABEST | 42CrMo4+QT | FAB045 | Axial | Unnotched hourglass hollow | -1 | 553.6967 | 78 | 200000 |  |  | PUNTO_CURVA_NO_ENSAYO | ELEGIBLE_CONDICIONES | EXCLUIDO_O_REVISION | Identificador en notacion cientifica; estado/nota vacios. Serie auxiliar (verificar fuente). | https://doi.org/10.5281/zenodo.21509581
FAB045_5E+5 | FABEST | 42CrMo4+QT | FAB045 | Axial | Unnotched hourglass hollow | -1 | 497.3226 | 78 | 500000 |  |  | PUNTO_CURVA_NO_ENSAYO | ELEGIBLE_CONDICIONES | EXCLUIDO_O_REVISION | Identificador en notacion cientifica; estado/nota vacios. Serie auxiliar (verificar fuente). | https://doi.org/10.5281/zenodo.21509581
FAB045_1E+6 | FABEST | 42CrMo4+QT | FAB045 | Axial | Unnotched hourglass hollow | -1 | 458.5231 | 78 | 1000000 |  |  | PUNTO_CURVA_NO_ENSAYO | ELEGIBLE_CONDICIONES | EXCLUIDO_O_REVISION | Identificador en notacion cientifica; estado/nota vacios. Serie auxiliar (verificar fuente). | https://doi.org/10.5281/zenodo.21509581
FAB045_2E+6 | FABEST | 42CrMo4+QT | FAB045 | Axial | Unnotched hourglass hollow | -1 | 422.7505 | 78 | 2000000 |  |  | PUNTO_CURVA_NO_ENSAYO | ELEGIBLE_CONDICIONES | EXCLUIDO_O_REVISION | Identificador en notacion cientifica; estado/nota vacios. Serie auxiliar (verificar fuente). | https://doi.org/10.5281/zenodo.21509581
FAB045_5E+6 | FABEST | 42CrMo4+QT | FAB045 | Axial | Unnotched hourglass hollow | -1 | 379.7086 | 78 | 5000000 |  |  | PUNTO_CURVA_NO_ENSAYO | ELEGIBLE_CONDICIONES | EXCLUIDO_O_REVISION | Identificador en notacion cientifica; estado/nota vacios. Serie auxiliar (verificar fuente). | https://doi.org/10.5281/zenodo.21509581
FAB045_1E+7 | FABEST | 42CrMo4+QT | FAB045 | Axial | Unnotched hourglass hollow | -1 | 350.0849 | 78 | 10000000 |  |  | PUNTO_CURVA_NO_ENSAYO | ELEGIBLE_CONDICIONES | EXCLUIDO_O_REVISION | Identificador en notacion cientifica; estado/nota vacios. Serie auxiliar (verificar fuente). | https://doi.org/10.5281/zenodo.21509581
FAB045_2E+7 | FABEST | 42CrMo4+QT | FAB045 | Axial | Unnotched hourglass hollow | -1 | 322.7724 | 78 | 20000000 |  |  | PUNTO_CURVA_NO_ENSAYO | ELEGIBLE_CONDICIONES | EXCLUIDO_O_REVISION | Identificador en notacion cientifica; estado/nota vacios. Serie auxiliar (verificar fuente). | https://doi.org/10.5281/zenodo.21509581
FAB045_5E+7 | FABEST | 42CrMo4+QT | FAB045 | Axial | Unnotched hourglass hollow | -1 | 289.9097 | 78 | 50000000 |  |  | PUNTO_CURVA_NO_ENSAYO | ELEGIBLE_CONDICIONES | EXCLUIDO_O_REVISION | Identificador en notacion cientifica; estado/nota vacios. Serie auxiliar (verificar fuente). | https://doi.org/10.5281/zenodo.21509581
FAB045_1E+8 | FABEST | 42CrMo4+QT | FAB045 | Axial | Unnotched hourglass hollow | -1 | 267.2918 | 78 | 100000000 |  |  | PUNTO_CURVA_NO_ENSAYO | ELEGIBLE_CONDICIONES | EXCLUIDO_O_REVISION | Identificador en notacion cientifica; estado/nota vacios. Serie auxiliar (verificar fuente). | https://doi.org/10.5281/zenodo.21509581
FAB045_1E+3 | FABEST | 42CrMo4+QT | FAB045 | Axial | Unnotched hourglass hollow | -1 | 820.8485 | 78 | 1000 |  |  | PUNTO_CURVA_NO_ENSAYO | ELEGIBLE_CONDICIONES | EXCLUIDO_O_REVISION | Identificador en notacion cientifica; estado/nota vacios. Serie auxiliar (verificar fuente). | https://doi.org/10.5281/zenodo.21509581
FAB045_2E+3 | FABEST | 42CrMo4+QT | FAB045 | Axial | Unnotched hourglass hollow | -1 | 813.2351 | 78 | 2000 |  |  | PUNTO_CURVA_NO_ENSAYO | ELEGIBLE_CONDICIONES | EXCLUIDO_O_REVISION | Identificador en notacion cientifica; estado/nota vacios. Serie auxiliar (verificar fuente). | https://doi.org/10.5281/zenodo.21509581
FAB045_5E+3 | FABEST | 42CrMo4+QT | FAB045 | Axial | Unnotched hourglass hollow | -1 | 792.5038 | 78 | 5000 |  |  | PUNTO_CURVA_NO_ENSAYO | ELEGIBLE_CONDICIONES | EXCLUIDO_O_REVISION | Identificador en notacion cientifica; estado/nota vacios. Serie auxiliar (verificar fuente). | https://doi.org/10.5281/zenodo.21509581
FAB045_1E+4 | FABEST | 42CrMo4+QT | FAB045 | Axial | Unnotched hourglass hollow | -1 | 763.6474 | 78 | 10000 |  |  | PUNTO_CURVA_NO_ENSAYO | ELEGIBLE_CONDICIONES | EXCLUIDO_O_REVISION | Identificador en notacion cientifica; estado/nota vacios. Serie auxiliar (verificar fuente). | https://doi.org/10.5281/zenodo.21509581
FAB045_2E+4 | FABEST | 42CrMo4+QT | FAB045 | Axial | Unnotched hourglass hollow | -1 | 720.6311 | 78 | 20000 |  |  | PUNTO_CURVA_NO_ENSAYO | ELEGIBLE_CONDICIONES | EXCLUIDO_O_REVISION | Identificador en notacion cientifica; estado/nota vacios. Serie auxiliar (verificar fuente). | https://doi.org/10.5281/zenodo.21509581
FAB045_5E+4 | FABEST | 42CrMo4+QT | FAB045 | Axial | Unnotched hourglass hollow | -1 | 649.2153 | 78 | 50000 |  |  | PUNTO_CURVA_NO_ENSAYO | ELEGIBLE_CONDICIONES | EXCLUIDO_O_REVISION | Identificador en notacion cientifica; estado/nota vacios. Serie auxiliar (verificar fuente). | https://doi.org/10.5281/zenodo.21509581
FAB045_1E+5 | FABEST | 42CrMo4+QT | FAB045 | Axial | Unnotched hourglass hollow | -1 | 597.9784 | 78 | 100000 |  |  | PUNTO_CURVA_NO_ENSAYO | ELEGIBLE_CONDICIONES | EXCLUIDO_O_REVISION | Identificador en notacion cientifica; estado/nota vacios. Serie auxiliar (verificar fuente). | https://doi.org/10.5281/zenodo.21509581
FAB045_2E+5 | FABEST | 42CrMo4+QT | FAB045 | Axial | Unnotched hourglass hollow | -1 | 559.1491 | 78 | 200000 |  |  | PUNTO_CURVA_NO_ENSAYO | ELEGIBLE_CONDICIONES | EXCLUIDO_O_REVISION | Identificador en notacion cientifica; estado/nota vacios. Serie auxiliar (verificar fuente). | https://doi.org/10.5281/zenodo.21509581
FAB045_5E+5 | FABEST | 42CrMo4+QT | FAB045 | Axial | Unnotched hourglass hollow | -1 | 528.5598 | 78 | 500000 |  |  | PUNTO_CURVA_NO_ENSAYO | ELEGIBLE_CONDICIONES | EXCLUIDO_O_REVISION | Identificador en notacion cientifica; estado/nota vacios. Serie auxiliar (verificar fuente). | https://doi.org/10.5281/zenodo.21509581
FAB045_1E+6 | FABEST | 42CrMo4+QT | FAB045 | Axial | Unnotched hourglass hollow | -1 | 516.6762 | 78 | 1000000 |  |  | PUNTO_CURVA_NO_ENSAYO | ELEGIBLE_CONDICIONES | EXCLUIDO_O_REVISION | Identificador en notacion cientifica; estado/nota vacios. Serie auxiliar (verificar fuente). | https://doi.org/10.5281/zenodo.21509581
FAB045_2E+6 | FABEST | 42CrMo4+QT | FAB045 | Axial | Unnotched hourglass hollow | -1 | 510.3539 | 78 | 2000000 |  |  | PUNTO_CURVA_NO_ENSAYO | ELEGIBLE_CONDICIONES | EXCLUIDO_O_REVISION | Identificador en notacion cientifica; estado/nota vacios. Serie auxiliar (verificar fuente). | https://doi.org/10.5281/zenodo.21509581
FAB045_5E+6 | FABEST | 42CrMo4+QT | FAB045 | Axial | Unnotched hourglass hollow | -1 | 506.4287 | 78 | 5000000 |  |  | PUNTO_CURVA_NO_ENSAYO | ELEGIBLE_CONDICIONES | EXCLUIDO_O_REVISION | Identificador en notacion cientifica; estado/nota vacios. Serie auxiliar (verificar fuente). | https://doi.org/10.5281/zenodo.21509581
FAB045_1E+7 | FABEST | 42CrMo4+QT | FAB045 | Axial | Unnotched hourglass hollow | -1 | 505.0974 | 78 | 10000000 |  |  | PUNTO_CURVA_NO_ENSAYO | ELEGIBLE_CONDICIONES | EXCLUIDO_O_REVISION | Identificador en notacion cientifica; estado/nota vacios. Serie auxiliar (verificar fuente). | https://doi.org/10.5281/zenodo.21509581
FAB045_2E+7 | FABEST | 42CrMo4+QT | FAB045 | Axial | Unnotched hourglass hollow | -1 | 504.4274 | 78 | 20000000 |  |  | PUNTO_CURVA_NO_ENSAYO | ELEGIBLE_CONDICIONES | EXCLUIDO_O_REVISION | Identificador en notacion cientifica; estado/nota vacios. Serie auxiliar (verificar fuente). | https://doi.org/10.5281/zenodo.21509581
FAB045_5E+7 | FABEST | 42CrMo4+QT | FAB045 | Axial | Unnotched hourglass hollow | -1 | 504.024 | 78 | 50000000 |  |  | PUNTO_CURVA_NO_ENSAYO | ELEGIBLE_CONDICIONES | EXCLUIDO_O_REVISION | Identificador en notacion cientifica; estado/nota vacios. Serie auxiliar (verificar fuente). | https://doi.org/10.5281/zenodo.21509581
FAB045_1E+8 | FABEST | 42CrMo4+QT | FAB045 | Axial | Unnotched hourglass hollow | -1 | 503.8893 | 78 | 100000000 |  |  | PUNTO_CURVA_NO_ENSAYO | ELEGIBLE_CONDICIONES | EXCLUIDO_O_REVISION | Identificador en notacion cientifica; estado/nota vacios. Serie auxiliar (verificar fuente). | https://doi.org/10.5281/zenodo.21509581
FAB045_1E+3 | FABEST | 42CrMo4+QT | FAB045 | Axial | Unnotched hourglass hollow | -1 | 934.3805 | 78 | 1000 |  |  | PUNTO_CURVA_NO_ENSAYO | ELEGIBLE_CONDICIONES | EXCLUIDO_O_REVISION | Identificador en notacion cientifica; estado/nota vacios. Serie auxiliar (verificar fuente). | https://doi.org/10.5281/zenodo.21509581
FAB045_2E+3 | FABEST | 42CrMo4+QT | FAB045 | Axial | Unnotched hourglass hollow | -1 | 884.5526 | 78 | 2000 |  |  | PUNTO_CURVA_NO_ENSAYO | ELEGIBLE_CONDICIONES | EXCLUIDO_O_REVISION | Identificador en notacion cientifica; estado/nota vacios. Serie auxiliar (verificar fuente). | https://doi.org/10.5281/zenodo.21509581
FAB045_5E+3 | FABEST | 42CrMo4+QT | FAB045 | Axial | Unnotched hourglass hollow | -1 | 818.6838 | 78 | 5000 |  |  | PUNTO_CURVA_NO_ENSAYO | ELEGIBLE_CONDICIONES | EXCLUIDO_O_REVISION | Identificador en notacion cientifica; estado/nota vacios. Serie auxiliar (verificar fuente). | https://doi.org/10.5281/zenodo.21509581
FAB045_1E+4 | FABEST | 42CrMo4+QT | FAB045 | Axial | Unnotched hourglass hollow | -1 | 768.856 | 78 | 10000 |  |  | PUNTO_CURVA_NO_ENSAYO | ELEGIBLE_CONDICIONES | EXCLUIDO_O_REVISION | Identificador en notacion cientifica; estado/nota vacios. Serie auxiliar (verificar fuente). | https://doi.org/10.5281/zenodo.21509581
FAB045_2E+4 | FABEST | 42CrMo4+QT | FAB045 | Axial | Unnotched hourglass hollow | -1 | 719.0281 | 78 | 20000 |  |  | PUNTO_CURVA_NO_ENSAYO | ELEGIBLE_CONDICIONES | EXCLUIDO_O_REVISION | Identificador en notacion cientifica; estado/nota vacios. Serie auxiliar (verificar fuente). | https://doi.org/10.5281/zenodo.21509581
FAB045_5E+4 | FABEST | 42CrMo4+QT | FAB045 | Axial | Unnotched hourglass hollow | -1 | 653.1593 | 78 | 50000 |  |  | PUNTO_CURVA_NO_ENSAYO | ELEGIBLE_CONDICIONES | EXCLUIDO_O_REVISION | Identificador en notacion cientifica; estado/nota vacios. Serie auxiliar (verificar fuente). | https://doi.org/10.5281/zenodo.21509581
FAB045_1E+5 | FABEST | 42CrMo4+QT | FAB045 | Axial | Unnotched hourglass hollow | -1 | 603.3314 | 78 | 100000 |  |  | PUNTO_CURVA_NO_ENSAYO | ELEGIBLE_CONDICIONES | EXCLUIDO_O_REVISION | Identificador en notacion cientifica; estado/nota vacios. Serie auxiliar (verificar fuente). | https://doi.org/10.5281/zenodo.21509581
FAB045_2E+5 | FABEST | 42CrMo4+QT | FAB045 | Axial | Unnotched hourglass hollow | -1 | 553.5036 | 78 | 200000 |  |  | PUNTO_CURVA_NO_ENSAYO | ELEGIBLE_CONDICIONES | EXCLUIDO_O_REVISION | Identificador en notacion cientifica; estado/nota vacios. Serie auxiliar (verificar fuente). | https://doi.org/10.5281/zenodo.21509581
FAB045_5E+5 | FABEST | 42CrMo4+QT | FAB045 | Axial | Unnotched hourglass hollow | -1 | 487.6348 | 78 | 500000 |  |  | PUNTO_CURVA_NO_ENSAYO | ELEGIBLE_CONDICIONES | EXCLUIDO_O_REVISION | Identificador en notacion cientifica; estado/nota vacios. Serie auxiliar (verificar fuente). | https://doi.org/10.5281/zenodo.21509581
FAB045_1E+6 | FABEST | 42CrMo4+QT | FAB045 | Axial | Unnotched hourglass hollow | -1 | 437.8069 | 78 | 1000000 |  |  | PUNTO_CURVA_NO_ENSAYO | ELEGIBLE_CONDICIONES | EXCLUIDO_O_REVISION | Identificador en notacion cientifica; estado/nota vacios. Serie auxiliar (verificar fuente). | https://doi.org/10.5281/zenodo.21509581
FAB045_2E+6 | FABEST | 42CrMo4+QT | FAB045 | Axial | Unnotched hourglass hollow | -1 | 387.9791 | 78 | 2000000 |  |  | PUNTO_CURVA_NO_ENSAYO | ELEGIBLE_CONDICIONES | EXCLUIDO_O_REVISION | Identificador en notacion cientifica; estado/nota vacios. Serie auxiliar (verificar fuente). | https://doi.org/10.5281/zenodo.21509581
FAB045_5E+6 | FABEST | 42CrMo4+QT | FAB045 | Axial | Unnotched hourglass hollow | -1 | 322.1103 | 78 | 5000000 |  |  | PUNTO_CURVA_NO_ENSAYO | ELEGIBLE_CONDICIONES | EXCLUIDO_O_REVISION | Identificador en notacion cientifica; estado/nota vacios. Serie auxiliar (verificar fuente). | https://doi.org/10.5281/zenodo.21509581
FAB045_1E+7 | FABEST | 42CrMo4+QT | FAB045 | Axial | Unnotched hourglass hollow | -1 | 272.2824 | 78 | 10000000 |  |  | PUNTO_CURVA_NO_ENSAYO | ELEGIBLE_CONDICIONES | EXCLUIDO_O_REVISION | Identificador en notacion cientifica; estado/nota vacios. Serie auxiliar (verificar fuente). | https://doi.org/10.5281/zenodo.21509581
FAB045_2E+7 | FABEST | 42CrMo4+QT | FAB045 | Axial | Unnotched hourglass hollow | -1 | 222.4546 | 78 | 20000000 |  |  | PUNTO_CURVA_NO_ENSAYO | ELEGIBLE_CONDICIONES | EXCLUIDO_O_REVISION | Identificador en notacion cientifica; estado/nota vacios. Serie auxiliar (verificar fuente). | https://doi.org/10.5281/zenodo.21509581
FAB045_5E+7 | FABEST | 42CrMo4+QT | FAB045 | Axial | Unnotched hourglass hollow | -1 | 156.5857 | 78 | 50000000 |  |  | PUNTO_CURVA_NO_ENSAYO | ELEGIBLE_CONDICIONES | EXCLUIDO_O_REVISION | Identificador en notacion cientifica; estado/nota vacios. Serie auxiliar (verificar fuente). | https://doi.org/10.5281/zenodo.21509581
FAB045_1E+8 | FABEST | 42CrMo4+QT | FAB045 | Axial | Unnotched hourglass hollow | -1 | 106.7579 | 78 | 100000000 |  |  | PUNTO_CURVA_NO_ENSAYO | ELEGIBLE_CONDICIONES | EXCLUIDO_O_REVISION | Identificador en notacion cientifica; estado/nota vacios. Serie auxiliar (verificar fuente). | https://doi.org/10.5281/zenodo.21509581
FAB046_1E+3 | FABEST | 42CrMo4+QT | FAB046 | Axial | Unnotched hourglass hollow | -1 | 963.8548 | 78 | 1000 |  |  | PUNTO_CURVA_NO_ENSAYO | ELEGIBLE_CONDICIONES | EXCLUIDO_O_REVISION | Identificador en notacion cientifica; estado/nota vacios. Serie auxiliar (verificar fuente). | https://doi.org/10.5281/zenodo.21509581
FAB046_2E+3 | FABEST | 42CrMo4+QT | FAB046 | Axial | Unnotched hourglass hollow | -1 | 909.9012 | 78 | 2000 |  |  | PUNTO_CURVA_NO_ENSAYO | ELEGIBLE_CONDICIONES | EXCLUIDO_O_REVISION | Identificador en notacion cientifica; estado/nota vacios. Serie auxiliar (verificar fuente). | https://doi.org/10.5281/zenodo.21509581
FAB046_5E+3 | FABEST | 42CrMo4+QT | FAB046 | Axial | Unnotched hourglass hollow | -1 | 843.1855 | 78 | 5000 |  |  | PUNTO_CURVA_NO_ENSAYO | ELEGIBLE_CONDICIONES | EXCLUIDO_O_REVISION | Identificador en notacion cientifica; estado/nota vacios. Serie auxiliar (verificar fuente). | https://doi.org/10.5281/zenodo.21509581
FAB046_1E+4 | FABEST | 42CrMo4+QT | FAB046 | Axial | Unnotched hourglass hollow | -1 | 795.9866 | 78 | 10000 |  |  | PUNTO_CURVA_NO_ENSAYO | ELEGIBLE_CONDICIONES | EXCLUIDO_O_REVISION | Identificador en notacion cientifica; estado/nota vacios. Serie auxiliar (verificar fuente). | https://doi.org/10.5281/zenodo.21509581
FAB046_2E+4 | FABEST | 42CrMo4+QT | FAB046 | Axial | Unnotched hourglass hollow | -1 | 751.4298 | 78 | 20000 |  |  | PUNTO_CURVA_NO_ENSAYO | ELEGIBLE_CONDICIONES | EXCLUIDO_O_REVISION | Identificador en notacion cientifica; estado/nota vacios. Serie auxiliar (verificar fuente). | https://doi.org/10.5281/zenodo.21509581
FAB046_5E+4 | FABEST | 42CrMo4+QT | FAB046 | Axial | Unnotched hourglass hollow | -1 | 696.3335 | 78 | 50000 |  |  | PUNTO_CURVA_NO_ENSAYO | ELEGIBLE_CONDICIONES | EXCLUIDO_O_REVISION | Identificador en notacion cientifica; estado/nota vacios. Serie auxiliar (verificar fuente). | https://doi.org/10.5281/zenodo.21509581
FAB046_1E+5 | FABEST | 42CrMo4+QT | FAB046 | Axial | Unnotched hourglass hollow | -1 | 657.355 | 78 | 100000 |  |  | PUNTO_CURVA_NO_ENSAYO | ELEGIBLE_CONDICIONES | EXCLUIDO_O_REVISION | Identificador en notacion cientifica; estado/nota vacios. Serie auxiliar (verificar fuente). | https://doi.org/10.5281/zenodo.21509581
FAB046_2E+5 | FABEST | 42CrMo4+QT | FAB046 | Axial | Unnotched hourglass hollow | -1 | 620.5583 | 78 | 200000 |  |  | PUNTO_CURVA_NO_ENSAYO | ELEGIBLE_CONDICIONES | EXCLUIDO_O_REVISION | Identificador en notacion cientifica; estado/nota vacios. Serie auxiliar (verificar fuente). | https://doi.org/10.5281/zenodo.21509581
FAB046_5E+5 | FABEST | 42CrMo4+QT | FAB046 | Axial | Unnotched hourglass hollow | -1 | 575.0578 | 78 | 500000 |  |  | PUNTO_CURVA_NO_ENSAYO | ELEGIBLE_CONDICIONES | EXCLUIDO_O_REVISION | Identificador en notacion cientifica; estado/nota vacios. Serie auxiliar (verificar fuente). | https://doi.org/10.5281/zenodo.21509581
FAB046_1E+6 | FABEST | 42CrMo4+QT | FAB046 | Axial | Unnotched hourglass hollow | -1 | 542.8679 | 78 | 1000000 |  |  | PUNTO_CURVA_NO_ENSAYO | ELEGIBLE_CONDICIONES | EXCLUIDO_O_REVISION | Identificador en notacion cientifica; estado/nota vacios. Serie auxiliar (verificar fuente). | https://doi.org/10.5281/zenodo.21509581
FAB046_2E+6 | FABEST | 42CrMo4+QT | FAB046 | Axial | Unnotched hourglass hollow | -1 | 512.4798 | 78 | 2000000 |  |  | PUNTO_CURVA_NO_ENSAYO | ELEGIBLE_CONDICIONES | EXCLUIDO_O_REVISION | Identificador en notacion cientifica; estado/nota vacios. Serie auxiliar (verificar fuente). | https://doi.org/10.5281/zenodo.21509581
FAB046_5E+6 | FABEST | 42CrMo4+QT | FAB046 | Axial | Unnotched hourglass hollow | -1 | 474.9038 | 78 | 5000000 |  |  | PUNTO_CURVA_NO_ENSAYO | ELEGIBLE_CONDICIONES | EXCLUIDO_O_REVISION | Identificador en notacion cientifica; estado/nota vacios. Serie auxiliar (verificar fuente). | https://doi.org/10.5281/zenodo.21509581
FAB046_1E+7 | FABEST | 42CrMo4+QT | FAB046 | Axial | Unnotched hourglass hollow | -1 | 448.3202 | 78 | 10000000 |  |  | PUNTO_CURVA_NO_ENSAYO | ELEGIBLE_CONDICIONES | EXCLUIDO_O_REVISION | Identificador en notacion cientifica; estado/nota vacios. Serie auxiliar (verificar fuente). | https://doi.org/10.5281/zenodo.21509581
FAB046_2E+7 | FABEST | 42CrMo4+QT | FAB046 | Axial | Unnotched hourglass hollow | -1 | 423.2247 | 78 | 20000000 |  |  | PUNTO_CURVA_NO_ENSAYO | ELEGIBLE_CONDICIONES | EXCLUIDO_O_REVISION | Identificador en notacion cientifica; estado/nota vacios. Serie auxiliar (verificar fuente). | https://doi.org/10.5281/zenodo.21509581
FAB046_5E+7 | FABEST | 42CrMo4+QT | FAB046 | Axial | Unnotched hourglass hollow | -1 | 392.193 | 78 | 50000000 |  |  | PUNTO_CURVA_NO_ENSAYO | ELEGIBLE_CONDICIONES | EXCLUIDO_O_REVISION | Identificador en notacion cientifica; estado/nota vacios. Serie auxiliar (verificar fuente). | https://doi.org/10.5281/zenodo.21509581
FAB046_1E+8 | FABEST | 42CrMo4+QT | FAB046 | Axial | Unnotched hourglass hollow | -1 | 370.2393 | 78 | 100000000 |  |  | PUNTO_CURVA_NO_ENSAYO | ELEGIBLE_CONDICIONES | EXCLUIDO_O_REVISION | Identificador en notacion cientifica; estado/nota vacios. Serie auxiliar (verificar fuente). | https://doi.org/10.5281/zenodo.21509581
FAB046_1E+3 | FABEST | 42CrMo4+QT | FAB046 | Axial | Unnotched hourglass hollow | -1 | 843.4018 | 78 | 1000 |  |  | PUNTO_CURVA_NO_ENSAYO | ELEGIBLE_CONDICIONES | EXCLUIDO_O_REVISION | Identificador en notacion cientifica; estado/nota vacios. Serie auxiliar (verificar fuente). | https://doi.org/10.5281/zenodo.21509581
FAB046_2E+3 | FABEST | 42CrMo4+QT | FAB046 | Axial | Unnotched hourglass hollow | -1 | 833.2742 | 78 | 2000 |  |  | PUNTO_CURVA_NO_ENSAYO | ELEGIBLE_CONDICIONES | EXCLUIDO_O_REVISION | Identificador en notacion cientifica; estado/nota vacios. Serie auxiliar (verificar fuente). | https://doi.org/10.5281/zenodo.21509581
FAB046_5E+3 | FABEST | 42CrMo4+QT | FAB046 | Axial | Unnotched hourglass hollow | -1 | 807.4383 | 78 | 5000 |  |  | PUNTO_CURVA_NO_ENSAYO | ELEGIBLE_CONDICIONES | EXCLUIDO_O_REVISION | Identificador en notacion cientifica; estado/nota vacios. Serie auxiliar (verificar fuente). | https://doi.org/10.5281/zenodo.21509581
FAB046_1E+4 | FABEST | 42CrMo4+QT | FAB046 | Axial | Unnotched hourglass hollow | -1 | 775.1527 | 78 | 10000 |  |  | PUNTO_CURVA_NO_ENSAYO | ELEGIBLE_CONDICIONES | EXCLUIDO_O_REVISION | Identificador en notacion cientifica; estado/nota vacios. Serie auxiliar (verificar fuente). | https://doi.org/10.5281/zenodo.21509581
FAB046_2E+4 | FABEST | 42CrMo4+QT | FAB046 | Axial | Unnotched hourglass hollow | -1 | 733.4447 | 78 | 20000 |  |  | PUNTO_CURVA_NO_ENSAYO | ELEGIBLE_CONDICIONES | EXCLUIDO_O_REVISION | Identificador en notacion cientifica; estado/nota vacios. Serie auxiliar (verificar fuente). | https://doi.org/10.5281/zenodo.21509581
FAB046_5E+4 | FABEST | 42CrMo4+QT | FAB046 | Axial | Unnotched hourglass hollow | -1 | 676.9316 | 78 | 50000 |  |  | PUNTO_CURVA_NO_ENSAYO | ELEGIBLE_CONDICIONES | EXCLUIDO_O_REVISION | Identificador en notacion cientifica; estado/nota vacios. Serie auxiliar (verificar fuente). | https://doi.org/10.5281/zenodo.21509581
FAB046_1E+5 | FABEST | 42CrMo4+QT | FAB046 | Axial | Unnotched hourglass hollow | -1 | 643.6948 | 78 | 100000 |  |  | PUNTO_CURVA_NO_ENSAYO | ELEGIBLE_CONDICIONES | EXCLUIDO_O_REVISION | Identificador en notacion cientifica; estado/nota vacios. Serie auxiliar (verificar fuente). | https://doi.org/10.5281/zenodo.21509581
FAB046_2E+5 | FABEST | 42CrMo4+QT | FAB046 | Axial | Unnotched hourglass hollow | -1 | 621.6794 | 78 | 200000 |  |  | PUNTO_CURVA_NO_ENSAYO | ELEGIBLE_CONDICIONES | EXCLUIDO_O_REVISION | Identificador en notacion cientifica; estado/nota vacios. Serie auxiliar (verificar fuente). | https://doi.org/10.5281/zenodo.21509581
FAB046_5E+5 | FABEST | 42CrMo4+QT | FAB046 | Axial | Unnotched hourglass hollow | -1 | 605.9788 | 78 | 500000 |  |  | PUNTO_CURVA_NO_ENSAYO | ELEGIBLE_CONDICIONES | EXCLUIDO_O_REVISION | Identificador en notacion cientifica; estado/nota vacios. Serie auxiliar (verificar fuente). | https://doi.org/10.5281/zenodo.21509581
FAB046_1E+6 | FABEST | 42CrMo4+QT | FAB046 | Axial | Unnotched hourglass hollow | -1 | 600.2338 | 78 | 1000000 |  |  | PUNTO_CURVA_NO_ENSAYO | ELEGIBLE_CONDICIONES | EXCLUIDO_O_REVISION | Identificador en notacion cientifica; estado/nota vacios. Serie auxiliar (verificar fuente). | https://doi.org/10.5281/zenodo.21509581
FAB046_2E+6 | FABEST | 42CrMo4+QT | FAB046 | Axial | Unnotched hourglass hollow | -1 | 597.2539 | 78 | 2000000 |  |  | PUNTO_CURVA_NO_ENSAYO | ELEGIBLE_CONDICIONES | EXCLUIDO_O_REVISION | Identificador en notacion cientifica; estado/nota vacios. Serie auxiliar (verificar fuente). | https://doi.org/10.5281/zenodo.21509581
FAB046_5E+6 | FABEST | 42CrMo4+QT | FAB046 | Axial | Unnotched hourglass hollow | -1 | 595.43 | 78 | 5000000 |  |  | PUNTO_CURVA_NO_ENSAYO | ELEGIBLE_CONDICIONES | EXCLUIDO_O_REVISION | Identificador en notacion cientifica; estado/nota vacios. Serie auxiliar (verificar fuente). | https://doi.org/10.5281/zenodo.21509581
FAB046_1E+7 | FABEST | 42CrMo4+QT | FAB046 | Axial | Unnotched hourglass hollow | -1 | 594.8159 | 78 | 10000000 |  |  | PUNTO_CURVA_NO_ENSAYO | ELEGIBLE_CONDICIONES | EXCLUIDO_O_REVISION | Identificador en notacion cientifica; estado/nota vacios. Serie auxiliar (verificar fuente). | https://doi.org/10.5281/zenodo.21509581
FAB046_2E+7 | FABEST | 42CrMo4+QT | FAB046 | Axial | Unnotched hourglass hollow | -1 | 594.5077 | 78 | 20000000 |  |  | PUNTO_CURVA_NO_ENSAYO | ELEGIBLE_CONDICIONES | EXCLUIDO_O_REVISION | Identificador en notacion cientifica; estado/nota vacios. Serie auxiliar (verificar fuente). | https://doi.org/10.5281/zenodo.21509581
FAB046_5E+7 | FABEST | 42CrMo4+QT | FAB046 | Axial | Unnotched hourglass hollow | -1 | 594.3224 | 78 | 50000000 |  |  | PUNTO_CURVA_NO_ENSAYO | ELEGIBLE_CONDICIONES | EXCLUIDO_O_REVISION | Identificador en notacion cientifica; estado/nota vacios. Serie auxiliar (verificar fuente). | https://doi.org/10.5281/zenodo.21509581
FAB046_1E+8 | FABEST | 42CrMo4+QT | FAB046 | Axial | Unnotched hourglass hollow | -1 | 594.2606 | 78 | 100000000 |  |  | PUNTO_CURVA_NO_ENSAYO | ELEGIBLE_CONDICIONES | EXCLUIDO_O_REVISION | Identificador en notacion cientifica; estado/nota vacios. Serie auxiliar (verificar fuente). | https://doi.org/10.5281/zenodo.21509581
FAB046_1E+3 | FABEST | 42CrMo4+QT | FAB046 | Axial | Unnotched hourglass hollow | -1 | 910.242 | 78 | 1000 |  |  | PUNTO_CURVA_NO_ENSAYO | ELEGIBLE_CONDICIONES | EXCLUIDO_O_REVISION | Identificador en notacion cientifica; estado/nota vacios. Serie auxiliar (verificar fuente). | https://doi.org/10.5281/zenodo.21509581
FAB046_2E+3 | FABEST | 42CrMo4+QT | FAB046 | Axial | Unnotched hourglass hollow | -1 | 872.5259 | 78 | 2000 |  |  | PUNTO_CURVA_NO_ENSAYO | ELEGIBLE_CONDICIONES | EXCLUIDO_O_REVISION | Identificador en notacion cientifica; estado/nota vacios. Serie auxiliar (verificar fuente). | https://doi.org/10.5281/zenodo.21509581
FAB046_5E+3 | FABEST | 42CrMo4+QT | FAB046 | Axial | Unnotched hourglass hollow | -1 | 822.668 | 78 | 5000 |  |  | PUNTO_CURVA_NO_ENSAYO | ELEGIBLE_CONDICIONES | EXCLUIDO_O_REVISION | Identificador en notacion cientifica; estado/nota vacios. Serie auxiliar (verificar fuente). | https://doi.org/10.5281/zenodo.21509581
FAB046_1E+4 | FABEST | 42CrMo4+QT | FAB046 | Axial | Unnotched hourglass hollow | -1 | 784.952 | 78 | 10000 |  |  | PUNTO_CURVA_NO_ENSAYO | ELEGIBLE_CONDICIONES | EXCLUIDO_O_REVISION | Identificador en notacion cientifica; estado/nota vacios. Serie auxiliar (verificar fuente). | https://doi.org/10.5281/zenodo.21509581
FAB046_2E+4 | FABEST | 42CrMo4+QT | FAB046 | Axial | Unnotched hourglass hollow | -1 | 747.2359 | 78 | 20000 |  |  | PUNTO_CURVA_NO_ENSAYO | ELEGIBLE_CONDICIONES | EXCLUIDO_O_REVISION | Identificador en notacion cientifica; estado/nota vacios. Serie auxiliar (verificar fuente). | https://doi.org/10.5281/zenodo.21509581
FAB046_5E+4 | FABEST | 42CrMo4+QT | FAB046 | Axial | Unnotched hourglass hollow | -1 | 697.378 | 78 | 50000 |  |  | PUNTO_CURVA_NO_ENSAYO | ELEGIBLE_CONDICIONES | EXCLUIDO_O_REVISION | Identificador en notacion cientifica; estado/nota vacios. Serie auxiliar (verificar fuente). | https://doi.org/10.5281/zenodo.21509581
FAB046_1E+5 | FABEST | 42CrMo4+QT | FAB046 | Axial | Unnotched hourglass hollow | -1 | 659.6619 | 78 | 100000 |  |  | PUNTO_CURVA_NO_ENSAYO | ELEGIBLE_CONDICIONES | EXCLUIDO_O_REVISION | Identificador en notacion cientifica; estado/nota vacios. Serie auxiliar (verificar fuente). | https://doi.org/10.5281/zenodo.21509581
FAB046_2E+5 | FABEST | 42CrMo4+QT | FAB046 | Axial | Unnotched hourglass hollow | -1 | 621.9459 | 78 | 200000 |  |  | PUNTO_CURVA_NO_ENSAYO | ELEGIBLE_CONDICIONES | EXCLUIDO_O_REVISION | Identificador en notacion cientifica; estado/nota vacios. Serie auxiliar (verificar fuente). | https://doi.org/10.5281/zenodo.21509581
FAB046_5E+5 | FABEST | 42CrMo4+QT | FAB046 | Axial | Unnotched hourglass hollow | -1 | 572.088 | 78 | 500000 |  |  | PUNTO_CURVA_NO_ENSAYO | ELEGIBLE_CONDICIONES | EXCLUIDO_O_REVISION | Identificador en notacion cientifica; estado/nota vacios. Serie auxiliar (verificar fuente). | https://doi.org/10.5281/zenodo.21509581
FAB046_1E+6 | FABEST | 42CrMo4+QT | FAB046 | Axial | Unnotched hourglass hollow | -1 | 534.3719 | 78 | 1000000 |  |  | PUNTO_CURVA_NO_ENSAYO | ELEGIBLE_CONDICIONES | EXCLUIDO_O_REVISION | Identificador en notacion cientifica; estado/nota vacios. Serie auxiliar (verificar fuente). | https://doi.org/10.5281/zenodo.21509581
FAB046_2E+6 | FABEST | 42CrMo4+QT | FAB046 | Axial | Unnotched hourglass hollow | -1 | 496.6559 | 78 | 2000000 |  |  | PUNTO_CURVA_NO_ENSAYO | ELEGIBLE_CONDICIONES | EXCLUIDO_O_REVISION | Identificador en notacion cientifica; estado/nota vacios. Serie auxiliar (verificar fuente). | https://doi.org/10.5281/zenodo.21509581
FAB046_5E+6 | FABEST | 42CrMo4+QT | FAB046 | Axial | Unnotched hourglass hollow | -1 | 446.7979 | 78 | 5000000 |  |  | PUNTO_CURVA_NO_ENSAYO | ELEGIBLE_CONDICIONES | EXCLUIDO_O_REVISION | Identificador en notacion cientifica; estado/nota vacios. Serie auxiliar (verificar fuente). | https://doi.org/10.5281/zenodo.21509581
FAB046_1E+7 | FABEST | 42CrMo4+QT | FAB046 | Axial | Unnotched hourglass hollow | -1 | 409.0819 | 78 | 10000000 |  |  | PUNTO_CURVA_NO_ENSAYO | ELEGIBLE_CONDICIONES | EXCLUIDO_O_REVISION | Identificador en notacion cientifica; estado/nota vacios. Serie auxiliar (verificar fuente). | https://doi.org/10.5281/zenodo.21509581
FAB046_2E+7 | FABEST | 42CrMo4+QT | FAB046 | Axial | Unnotched hourglass hollow | -1 | 371.3658 | 78 | 20000000 |  |  | PUNTO_CURVA_NO_ENSAYO | ELEGIBLE_CONDICIONES | EXCLUIDO_O_REVISION | Identificador en notacion cientifica; estado/nota vacios. Serie auxiliar (verificar fuente). | https://doi.org/10.5281/zenodo.21509581
FAB046_5E+7 | FABEST | 42CrMo4+QT | FAB046 | Axial | Unnotched hourglass hollow | -1 | 321.5079 | 78 | 50000000 |  |  | PUNTO_CURVA_NO_ENSAYO | ELEGIBLE_CONDICIONES | EXCLUIDO_O_REVISION | Identificador en notacion cientifica; estado/nota vacios. Serie auxiliar (verificar fuente). | https://doi.org/10.5281/zenodo.21509581
FAB046_1E+8 | FABEST | 42CrMo4+QT | FAB046 | Axial | Unnotched hourglass hollow | -1 | 283.7919 | 78 | 100000000 |  |  | PUNTO_CURVA_NO_ENSAYO | ELEGIBLE_CONDICIONES | EXCLUIDO_O_REVISION | Identificador en notacion cientifica; estado/nota vacios. Serie auxiliar (verificar fuente). | https://doi.org/10.5281/zenodo.21509581
FAB047_1E+3 | FABEST | 42CrMo4+QT | FAB047 | Axial | Unnotched hourglass hollow | -1 | 1136.161 | 78 | 1000 |  |  | PUNTO_CURVA_NO_ENSAYO | ELEGIBLE_CONDICIONES | EXCLUIDO_O_REVISION | Identificador en notacion cientifica; estado/nota vacios. Serie auxiliar (verificar fuente). | https://doi.org/10.5281/zenodo.21509581
FAB047_2E+3 | FABEST | 42CrMo4+QT | FAB047 | Axial | Unnotched hourglass hollow | -1 | 1038.227 | 78 | 2000 |  |  | PUNTO_CURVA_NO_ENSAYO | ELEGIBLE_CONDICIONES | EXCLUIDO_O_REVISION | Identificador en notacion cientifica; estado/nota vacios. Serie auxiliar (verificar fuente). | https://doi.org/10.5281/zenodo.21509581
FAB047_5E+3 | FABEST | 42CrMo4+QT | FAB047 | Axial | Unnotched hourglass hollow | -1 | 921.5987 | 78 | 5000 |  |  | PUNTO_CURVA_NO_ENSAYO | ELEGIBLE_CONDICIONES | EXCLUIDO_O_REVISION | Identificador en notacion cientifica; estado/nota vacios. Serie auxiliar (verificar fuente). | https://doi.org/10.5281/zenodo.21509581
FAB047_1E+4 | FABEST | 42CrMo4+QT | FAB047 | Axial | Unnotched hourglass hollow | -1 | 842.1592 | 78 | 10000 |  |  | PUNTO_CURVA_NO_ENSAYO | ELEGIBLE_CONDICIONES | EXCLUIDO_O_REVISION | Identificador en notacion cientifica; estado/nota vacios. Serie auxiliar (verificar fuente). | https://doi.org/10.5281/zenodo.21509581
FAB047_2E+4 | FABEST | 42CrMo4+QT | FAB047 | Axial | Unnotched hourglass hollow | -1 | 769.5673 | 78 | 20000 |  |  | PUNTO_CURVA_NO_ENSAYO | ELEGIBLE_CONDICIONES | EXCLUIDO_O_REVISION | Identificador en notacion cientifica; estado/nota vacios. Serie auxiliar (verificar fuente). | https://doi.org/10.5281/zenodo.21509581
FAB047_5E+4 | FABEST | 42CrMo4+QT | FAB047 | Axial | Unnotched hourglass hollow | -1 | 683.1189 | 78 | 50000 |  |  | PUNTO_CURVA_NO_ENSAYO | ELEGIBLE_CONDICIONES | EXCLUIDO_O_REVISION | Identificador en notacion cientifica; estado/nota vacios. Serie auxiliar (verificar fuente). | https://doi.org/10.5281/zenodo.21509581
FAB047_1E+5 | FABEST | 42CrMo4+QT | FAB047 | Axial | Unnotched hourglass hollow | -1 | 624.2358 | 78 | 100000 |  |  | PUNTO_CURVA_NO_ENSAYO | ELEGIBLE_CONDICIONES | EXCLUIDO_O_REVISION | Identificador en notacion cientifica; estado/nota vacios. Serie auxiliar (verificar fuente). | https://doi.org/10.5281/zenodo.21509581
FAB047_2E+5 | FABEST | 42CrMo4+QT | FAB047 | Axial | Unnotched hourglass hollow | -1 | 570.4283 | 78 | 200000 |  |  | PUNTO_CURVA_NO_ENSAYO | ELEGIBLE_CONDICIONES | EXCLUIDO_O_REVISION | Identificador en notacion cientifica; estado/nota vacios. Serie auxiliar (verificar fuente). | https://doi.org/10.5281/zenodo.21509581
FAB047_5E+5 | FABEST | 42CrMo4+QT | FAB047 | Axial | Unnotched hourglass hollow | -1 | 506.3499 | 78 | 500000 |  |  | PUNTO_CURVA_NO_ENSAYO | ELEGIBLE_CONDICIONES | EXCLUIDO_O_REVISION | Identificador en notacion cientifica; estado/nota vacios. Serie auxiliar (verificar fuente). | https://doi.org/10.5281/zenodo.21509581
FAB047_1E+6 | FABEST | 42CrMo4+QT | FAB047 | Axial | Unnotched hourglass hollow | -1 | 462.7038 | 78 | 1000000 |  |  | PUNTO_CURVA_NO_ENSAYO | ELEGIBLE_CONDICIONES | EXCLUIDO_O_REVISION | Identificador en notacion cientifica; estado/nota vacios. Serie auxiliar (verificar fuente). | https://doi.org/10.5281/zenodo.21509581
FAB047_2E+6 | FABEST | 42CrMo4+QT | FAB047 | Axial | Unnotched hourglass hollow | -1 | 422.82 | 78 | 2000000 |  |  | PUNTO_CURVA_NO_ENSAYO | ELEGIBLE_CONDICIONES | EXCLUIDO_O_REVISION | Identificador en notacion cientifica; estado/nota vacios. Serie auxiliar (verificar fuente). | https://doi.org/10.5281/zenodo.21509581
FAB047_5E+6 | FABEST | 42CrMo4+QT | FAB047 | Axial | Unnotched hourglass hollow | -1 | 375.323 | 78 | 5000000 |  |  | PUNTO_CURVA_NO_ENSAYO | ELEGIBLE_CONDICIONES | EXCLUIDO_O_REVISION | Identificador en notacion cientifica; estado/nota vacios. Serie auxiliar (verificar fuente). | https://doi.org/10.5281/zenodo.21509581
FAB047_1E+7 | FABEST | 42CrMo4+QT | FAB047 | Axial | Unnotched hourglass hollow | -1 | 342.9711 | 78 | 10000000 |  |  | PUNTO_CURVA_NO_ENSAYO | ELEGIBLE_CONDICIONES | EXCLUIDO_O_REVISION | Identificador en notacion cientifica; estado/nota vacios. Serie auxiliar (verificar fuente). | https://doi.org/10.5281/zenodo.21509581
FAB047_2E+7 | FABEST | 42CrMo4+QT | FAB047 | Axial | Unnotched hourglass hollow | -1 | 313.4079 | 78 | 20000000 |  |  | PUNTO_CURVA_NO_ENSAYO | ELEGIBLE_CONDICIONES | EXCLUIDO_O_REVISION | Identificador en notacion cientifica; estado/nota vacios. Serie auxiliar (verificar fuente). | https://doi.org/10.5281/zenodo.21509581
FAB047_5E+7 | FABEST | 42CrMo4+QT | FAB047 | Axial | Unnotched hourglass hollow | -1 | 278.2016 | 78 | 50000000 |  |  | PUNTO_CURVA_NO_ENSAYO | ELEGIBLE_CONDICIONES | EXCLUIDO_O_REVISION | Identificador en notacion cientifica; estado/nota vacios. Serie auxiliar (verificar fuente). | https://doi.org/10.5281/zenodo.21509581
FAB047_1E+8 | FABEST | 42CrMo4+QT | FAB047 | Axial | Unnotched hourglass hollow | -1 | 254.2213 | 78 | 100000000 |  |  | PUNTO_CURVA_NO_ENSAYO | ELEGIBLE_CONDICIONES | EXCLUIDO_O_REVISION | Identificador en notacion cientifica; estado/nota vacios. Serie auxiliar (verificar fuente). | https://doi.org/10.5281/zenodo.21509581
FAB047_1E+3 | FABEST | 42CrMo4+QT | FAB047 | Axial | Unnotched hourglass hollow | -1 | 9214.21 | 78 | 1000 |  |  | PUNTO_CURVA_NO_ENSAYO | ELEGIBLE_CONDICIONES | EXCLUIDO_O_REVISION | Identificador en notacion cientifica; estado/nota vacios. Serie auxiliar (verificar fuente). | https://doi.org/10.5281/zenodo.21509581
FAB047_2E+3 | FABEST | 42CrMo4+QT | FAB047 | Axial | Unnotched hourglass hollow | -1 | 5031.355 | 78 | 2000 |  |  | PUNTO_CURVA_NO_ENSAYO | ELEGIBLE_CONDICIONES | EXCLUIDO_O_REVISION | Identificador en notacion cientifica; estado/nota vacios. Serie auxiliar (verificar fuente). | https://doi.org/10.5281/zenodo.21509581
FAB047_5E+3 | FABEST | 42CrMo4+QT | FAB047 | Axial | Unnotched hourglass hollow | -1 | 2396.521 | 78 | 5000 |  |  | PUNTO_CURVA_NO_ENSAYO | ELEGIBLE_CONDICIONES | EXCLUIDO_O_REVISION | Identificador en notacion cientifica; estado/nota vacios. Serie auxiliar (verificar fuente). | https://doi.org/10.5281/zenodo.21509581
FAB047_1E+4 | FABEST | 42CrMo4+QT | FAB047 | Axial | Unnotched hourglass hollow | -1 | 1476.039 | 78 | 10000 |  |  | PUNTO_CURVA_NO_ENSAYO | ELEGIBLE_CONDICIONES | EXCLUIDO_O_REVISION | Identificador en notacion cientifica; estado/nota vacios. Serie auxiliar (verificar fuente). | https://doi.org/10.5281/zenodo.21509581
FAB047_2E+4 | FABEST | 42CrMo4+QT | FAB047 | Axial | Unnotched hourglass hollow | -1 | 1000.635 | 78 | 20000 |  |  | PUNTO_CURVA_NO_ENSAYO | ELEGIBLE_CONDICIONES | EXCLUIDO_O_REVISION | Identificador en notacion cientifica; estado/nota vacios. Serie auxiliar (verificar fuente). | https://doi.org/10.5281/zenodo.21509581
FAB047_5E+4 | FABEST | 42CrMo4+QT | FAB047 | Axial | Unnotched hourglass hollow | -1 | 707.5879 | 78 | 50000 |  |  | PUNTO_CURVA_NO_ENSAYO | ELEGIBLE_CONDICIONES | EXCLUIDO_O_REVISION | Identificador en notacion cientifica; estado/nota vacios. Serie auxiliar (verificar fuente). | https://doi.org/10.5281/zenodo.21509581
FAB047_1E+5 | FABEST | 42CrMo4+QT | FAB047 | Axial | Unnotched hourglass hollow | -1 | 608.0569 | 78 | 100000 |  |  | PUNTO_CURVA_NO_ENSAYO | ELEGIBLE_CONDICIONES | EXCLUIDO_O_REVISION | Identificador en notacion cientifica; estado/nota vacios. Serie auxiliar (verificar fuente). | https://doi.org/10.5281/zenodo.21509581
FAB047_2E+5 | FABEST | 42CrMo4+QT | FAB047 | Axial | Unnotched hourglass hollow | -1 | 557.8539 | 78 | 200000 |  |  | PUNTO_CURVA_NO_ENSAYO | ELEGIBLE_CONDICIONES | EXCLUIDO_O_REVISION | Identificador en notacion cientifica; estado/nota vacios. Serie auxiliar (verificar fuente). | https://doi.org/10.5281/zenodo.21509581
FAB047_5E+5 | FABEST | 42CrMo4+QT | FAB047 | Axial | Unnotched hourglass hollow | -1 | 527.5753 | 78 | 500000 |  |  | PUNTO_CURVA_NO_ENSAYO | ELEGIBLE_CONDICIONES | EXCLUIDO_O_REVISION | Identificador en notacion cientifica; estado/nota vacios. Serie auxiliar (verificar fuente). | https://doi.org/10.5281/zenodo.21509581
FAB047_1E+6 | FABEST | 42CrMo4+QT | FAB047 | Axial | Unnotched hourglass hollow | -1 | 517.4546 | 78 | 1000000 |  |  | PUNTO_CURVA_NO_ENSAYO | ELEGIBLE_CONDICIONES | EXCLUIDO_O_REVISION | Identificador en notacion cientifica; estado/nota vacios. Serie auxiliar (verificar fuente). | https://doi.org/10.5281/zenodo.21509581
FAB047_2E+6 | FABEST | 42CrMo4+QT | FAB047 | Axial | Unnotched hourglass hollow | -1 | 512.3889 | 78 | 2000000 |  |  | PUNTO_CURVA_NO_ENSAYO | ELEGIBLE_CONDICIONES | EXCLUIDO_O_REVISION | Identificador en notacion cientifica; estado/nota vacios. Serie auxiliar (verificar fuente). | https://doi.org/10.5281/zenodo.21509581
FAB047_5E+6 | FABEST | 42CrMo4+QT | FAB047 | Axial | Unnotched hourglass hollow | -1 | 509.3477 | 78 | 5000000 |  |  | PUNTO_CURVA_NO_ENSAYO | ELEGIBLE_CONDICIONES | EXCLUIDO_O_REVISION | Identificador en notacion cientifica; estado/nota vacios. Serie auxiliar (verificar fuente). | https://doi.org/10.5281/zenodo.21509581
FAB047_1E+7 | FABEST | 42CrMo4+QT | FAB047 | Axial | Unnotched hourglass hollow | -1 | 508.3337 | 78 | 10000000 |  |  | PUNTO_CURVA_NO_ENSAYO | ELEGIBLE_CONDICIONES | EXCLUIDO_O_REVISION | Identificador en notacion cientifica; estado/nota vacios. Serie auxiliar (verificar fuente). | https://doi.org/10.5281/zenodo.21509581
FAB047_2E+7 | FABEST | 42CrMo4+QT | FAB047 | Axial | Unnotched hourglass hollow | -1 | 507.8266 | 78 | 20000000 |  |  | PUNTO_CURVA_NO_ENSAYO | ELEGIBLE_CONDICIONES | EXCLUIDO_O_REVISION | Identificador en notacion cientifica; estado/nota vacios. Serie auxiliar (verificar fuente). | https://doi.org/10.5281/zenodo.21509581
FAB047_5E+7 | FABEST | 42CrMo4+QT | FAB047 | Axial | Unnotched hourglass hollow | -1 | 507.5223 | 78 | 50000000 |  |  | PUNTO_CURVA_NO_ENSAYO | ELEGIBLE_CONDICIONES | EXCLUIDO_O_REVISION | Identificador en notacion cientifica; estado/nota vacios. Serie auxiliar (verificar fuente). | https://doi.org/10.5281/zenodo.21509581
FAB047_1E+8 | FABEST | 42CrMo4+QT | FAB047 | Axial | Unnotched hourglass hollow | -1 | 507.4209 | 78 | 100000000 |  |  | PUNTO_CURVA_NO_ENSAYO | ELEGIBLE_CONDICIONES | EXCLUIDO_O_REVISION | Identificador en notacion cientifica; estado/nota vacios. Serie auxiliar (verificar fuente). | https://doi.org/10.5281/zenodo.21509581
FAB047_1E+3 | FABEST | 42CrMo4+QT | FAB047 | Axial | Unnotched hourglass hollow | -1 | 963.947 | 78 | 1000 |  |  | PUNTO_CURVA_NO_ENSAYO | ELEGIBLE_CONDICIONES | EXCLUIDO_O_REVISION | Identificador en notacion cientifica; estado/nota vacios. Serie auxiliar (verificar fuente). | https://doi.org/10.5281/zenodo.21509581
FAB047_2E+3 | FABEST | 42CrMo4+QT | FAB047 | Axial | Unnotched hourglass hollow | -1 | 912.8182 | 78 | 2000 |  |  | PUNTO_CURVA_NO_ENSAYO | ELEGIBLE_CONDICIONES | EXCLUIDO_O_REVISION | Identificador en notacion cientifica; estado/nota vacios. Serie auxiliar (verificar fuente). | https://doi.org/10.5281/zenodo.21509581
FAB047_5E+3 | FABEST | 42CrMo4+QT | FAB047 | Axial | Unnotched hourglass hollow | -1 | 845.2295 | 78 | 5000 |  |  | PUNTO_CURVA_NO_ENSAYO | ELEGIBLE_CONDICIONES | EXCLUIDO_O_REVISION | Identificador en notacion cientifica; estado/nota vacios. Serie auxiliar (verificar fuente). | https://doi.org/10.5281/zenodo.21509581
FAB047_1E+4 | FABEST | 42CrMo4+QT | FAB047 | Axial | Unnotched hourglass hollow | -1 | 794.1006 | 78 | 10000 |  |  | PUNTO_CURVA_NO_ENSAYO | ELEGIBLE_CONDICIONES | EXCLUIDO_O_REVISION | Identificador en notacion cientifica; estado/nota vacios. Serie auxiliar (verificar fuente). | https://doi.org/10.5281/zenodo.21509581
FAB047_2E+4 | FABEST | 42CrMo4+QT | FAB047 | Axial | Unnotched hourglass hollow | -1 | 742.9718 | 78 | 20000 |  |  | PUNTO_CURVA_NO_ENSAYO | ELEGIBLE_CONDICIONES | EXCLUIDO_O_REVISION | Identificador en notacion cientifica; estado/nota vacios. Serie auxiliar (verificar fuente). | https://doi.org/10.5281/zenodo.21509581
FAB047_5E+4 | FABEST | 42CrMo4+QT | FAB047 | Axial | Unnotched hourglass hollow | -1 | 675.3831 | 78 | 50000 |  |  | PUNTO_CURVA_NO_ENSAYO | ELEGIBLE_CONDICIONES | EXCLUIDO_O_REVISION | Identificador en notacion cientifica; estado/nota vacios. Serie auxiliar (verificar fuente). | https://doi.org/10.5281/zenodo.21509581
FAB047_1E+5 | FABEST | 42CrMo4+QT | FAB047 | Axial | Unnotched hourglass hollow | -1 | 624.2542 | 78 | 100000 |  |  | PUNTO_CURVA_NO_ENSAYO | ELEGIBLE_CONDICIONES | EXCLUIDO_O_REVISION | Identificador en notacion cientifica; estado/nota vacios. Serie auxiliar (verificar fuente). | https://doi.org/10.5281/zenodo.21509581
FAB047_2E+5 | FABEST | 42CrMo4+QT | FAB047 | Axial | Unnotched hourglass hollow | -1 | 573.1254 | 78 | 200000 |  |  | PUNTO_CURVA_NO_ENSAYO | ELEGIBLE_CONDICIONES | EXCLUIDO_O_REVISION | Identificador en notacion cientifica; estado/nota vacios. Serie auxiliar (verificar fuente). | https://doi.org/10.5281/zenodo.21509581
FAB047_5E+5 | FABEST | 42CrMo4+QT | FAB047 | Axial | Unnotched hourglass hollow | -1 | 505.5367 | 78 | 500000 |  |  | PUNTO_CURVA_NO_ENSAYO | ELEGIBLE_CONDICIONES | EXCLUIDO_O_REVISION | Identificador en notacion cientifica; estado/nota vacios. Serie auxiliar (verificar fuente). | https://doi.org/10.5281/zenodo.21509581
FAB047_1E+6 | FABEST | 42CrMo4+QT | FAB047 | Axial | Unnotched hourglass hollow | -1 | 454.4078 | 78 | 1000000 |  |  | PUNTO_CURVA_NO_ENSAYO | ELEGIBLE_CONDICIONES | EXCLUIDO_O_REVISION | Identificador en notacion cientifica; estado/nota vacios. Serie auxiliar (verificar fuente). | https://doi.org/10.5281/zenodo.21509581
FAB047_2E+6 | FABEST | 42CrMo4+QT | FAB047 | Axial | Unnotched hourglass hollow | -1 | 403.279 | 78 | 2000000 |  |  | PUNTO_CURVA_NO_ENSAYO | ELEGIBLE_CONDICIONES | EXCLUIDO_O_REVISION | Identificador en notacion cientifica; estado/nota vacios. Serie auxiliar (verificar fuente). | https://doi.org/10.5281/zenodo.21509581
FAB047_5E+6 | FABEST | 42CrMo4+QT | FAB047 | Axial | Unnotched hourglass hollow | -1 | 335.6903 | 78 | 5000000 |  |  | PUNTO_CURVA_NO_ENSAYO | ELEGIBLE_CONDICIONES | EXCLUIDO_O_REVISION | Identificador en notacion cientifica; estado/nota vacios. Serie auxiliar (verificar fuente). | https://doi.org/10.5281/zenodo.21509581
FAB047_1E+7 | FABEST | 42CrMo4+QT | FAB047 | Axial | Unnotched hourglass hollow | -1 | 284.5614 | 78 | 10000000 |  |  | PUNTO_CURVA_NO_ENSAYO | ELEGIBLE_CONDICIONES | EXCLUIDO_O_REVISION | Identificador en notacion cientifica; estado/nota vacios. Serie auxiliar (verificar fuente). | https://doi.org/10.5281/zenodo.21509581
FAB047_2E+7 | FABEST | 42CrMo4+QT | FAB047 | Axial | Unnotched hourglass hollow | -1 | 233.4326 | 78 | 20000000 |  |  | PUNTO_CURVA_NO_ENSAYO | ELEGIBLE_CONDICIONES | EXCLUIDO_O_REVISION | Identificador en notacion cientifica; estado/nota vacios. Serie auxiliar (verificar fuente). | https://doi.org/10.5281/zenodo.21509581
FAB047_5E+7 | FABEST | 42CrMo4+QT | FAB047 | Axial | Unnotched hourglass hollow | -1 | 165.8439 | 78 | 50000000 |  |  | PUNTO_CURVA_NO_ENSAYO | ELEGIBLE_CONDICIONES | EXCLUIDO_O_REVISION | Identificador en notacion cientifica; estado/nota vacios. Serie auxiliar (verificar fuente). | https://doi.org/10.5281/zenodo.21509581
FAB047_1E+8 | FABEST | 42CrMo4+QT | FAB047 | Axial | Unnotched hourglass hollow | -1 | 114.715 | 78 | 100000000 |  |  | PUNTO_CURVA_NO_ENSAYO | ELEGIBLE_CONDICIONES | EXCLUIDO_O_REVISION | Identificador en notacion cientifica; estado/nota vacios. Serie auxiliar (verificar fuente). | https://doi.org/10.5281/zenodo.21509581
FAB050_1E+3 | FABEST | 42CrMo4+QT | FAB050 | Axial | Transversal hole D=2 mm | -1 | 826.062 | 167 | 1000 |  |  | PUNTO_CURVA_NO_ENSAYO | OTRAS_CONDICIONES | EXCLUIDO_O_REVISION | Identificador en notacion cientifica; estado/nota vacios. Serie auxiliar (verificar fuente). | https://doi.org/10.5281/zenodo.21509581
FAB050_2E+3 | FABEST | 42CrMo4+QT | FAB050 | Axial | Transversal hole D=2 mm | -1 | 712.8269 | 167 | 2000 |  |  | PUNTO_CURVA_NO_ENSAYO | OTRAS_CONDICIONES | EXCLUIDO_O_REVISION | Identificador en notacion cientifica; estado/nota vacios. Serie auxiliar (verificar fuente). | https://doi.org/10.5281/zenodo.21509581
FAB050_5E+3 | FABEST | 42CrMo4+QT | FAB050 | Axial | Transversal hole D=2 mm | -1 | 586.6012 | 167 | 5000 |  |  | PUNTO_CURVA_NO_ENSAYO | OTRAS_CONDICIONES | EXCLUIDO_O_REVISION | Identificador en notacion cientifica; estado/nota vacios. Serie auxiliar (verificar fuente). | https://doi.org/10.5281/zenodo.21509581
FAB050_1E+4 | FABEST | 42CrMo4+QT | FAB050 | Axial | Transversal hole D=2 mm | -1 | 506.191 | 167 | 10000 |  |  | PUNTO_CURVA_NO_ENSAYO | OTRAS_CONDICIONES | EXCLUIDO_O_REVISION | Identificador en notacion cientifica; estado/nota vacios. Serie auxiliar (verificar fuente). | https://doi.org/10.5281/zenodo.21509581
FAB050_2E+4 | FABEST | 42CrMo4+QT | FAB050 | Axial | Transversal hole D=2 mm | -1 | 436.8033 | 167 | 20000 |  |  | PUNTO_CURVA_NO_ENSAYO | OTRAS_CONDICIONES | EXCLUIDO_O_REVISION | Identificador en notacion cientifica; estado/nota vacios. Serie auxiliar (verificar fuente). | https://doi.org/10.5281/zenodo.21509581
FAB050_5E+4 | FABEST | 42CrMo4+QT | FAB050 | Axial | Transversal hole D=2 mm | -1 | 359.4552 | 167 | 50000 |  |  | PUNTO_CURVA_NO_ENSAYO | OTRAS_CONDICIONES | EXCLUIDO_O_REVISION | Identificador en notacion cientifica; estado/nota vacios. Serie auxiliar (verificar fuente). | https://doi.org/10.5281/zenodo.21509581
FAB050_1E+5 | FABEST | 42CrMo4+QT | FAB050 | Axial | Transversal hole D=2 mm | -1 | 310.1818 | 167 | 100000 |  |  | PUNTO_CURVA_NO_ENSAYO | OTRAS_CONDICIONES | EXCLUIDO_O_REVISION | Identificador en notacion cientifica; estado/nota vacios. Serie auxiliar (verificar fuente). | https://doi.org/10.5281/zenodo.21509581
FAB050_2E+5 | FABEST | 42CrMo4+QT | FAB050 | Axial | Transversal hole D=2 mm | -1 | 267.6626 | 167 | 200000 |  |  | PUNTO_CURVA_NO_ENSAYO | OTRAS_CONDICIONES | EXCLUIDO_O_REVISION | Identificador en notacion cientifica; estado/nota vacios. Serie auxiliar (verificar fuente). | https://doi.org/10.5281/zenodo.21509581
FAB050_5E+5 | FABEST | 42CrMo4+QT | FAB050 | Axial | Transversal hole D=2 mm | -1 | 220.2656 | 167 | 500000 |  |  | PUNTO_CURVA_NO_ENSAYO | OTRAS_CONDICIONES | EXCLUIDO_O_REVISION | Identificador en notacion cientifica; estado/nota vacios. Serie auxiliar (verificar fuente). | https://doi.org/10.5281/zenodo.21509581
FAB050_1E+6 | FABEST | 42CrMo4+QT | FAB050 | Axial | Transversal hole D=2 mm | -1 | 190.072 | 167 | 1000000 |  |  | PUNTO_CURVA_NO_ENSAYO | OTRAS_CONDICIONES | EXCLUIDO_O_REVISION | Identificador en notacion cientifica; estado/nota vacios. Serie auxiliar (verificar fuente). | https://doi.org/10.5281/zenodo.21509581
FAB050_2E+6 | FABEST | 42CrMo4+QT | FAB050 | Axial | Transversal hole D=2 mm | -1 | 164.0172 | 167 | 2000000 |  |  | PUNTO_CURVA_NO_ENSAYO | OTRAS_CONDICIONES | EXCLUIDO_O_REVISION | Identificador en notacion cientifica; estado/nota vacios. Serie auxiliar (verificar fuente). | https://doi.org/10.5281/zenodo.21509581
FAB050_5E+6 | FABEST | 42CrMo4+QT | FAB050 | Axial | Transversal hole D=2 mm | -1 | 134.9735 | 167 | 5000000 |  |  | PUNTO_CURVA_NO_ENSAYO | OTRAS_CONDICIONES | EXCLUIDO_O_REVISION | Identificador en notacion cientifica; estado/nota vacios. Serie auxiliar (verificar fuente). | https://doi.org/10.5281/zenodo.21509581
FAB050_1E+7 | FABEST | 42CrMo4+QT | FAB050 | Axial | Transversal hole D=2 mm | -1 | 116.4716 | 167 | 10000000 |  |  | PUNTO_CURVA_NO_ENSAYO | OTRAS_CONDICIONES | EXCLUIDO_O_REVISION | Identificador en notacion cientifica; estado/nota vacios. Serie auxiliar (verificar fuente). | https://doi.org/10.5281/zenodo.21509581
FAB050_2E+7 | FABEST | 42CrMo4+QT | FAB050 | Axial | Transversal hole D=2 mm | -1 | 100.5058 | 167 | 20000000 |  |  | PUNTO_CURVA_NO_ENSAYO | OTRAS_CONDICIONES | EXCLUIDO_O_REVISION | Identificador en notacion cientifica; estado/nota vacios. Serie auxiliar (verificar fuente). | https://doi.org/10.5281/zenodo.21509581
FAB050_5E+7 | FABEST | 42CrMo4+QT | FAB050 | Axial | Transversal hole D=2 mm | -1 | 82.70851 | 167 | 50000000 |  |  | PUNTO_CURVA_NO_ENSAYO | OTRAS_CONDICIONES | EXCLUIDO_O_REVISION | Identificador en notacion cientifica; estado/nota vacios. Serie auxiliar (verificar fuente). | https://doi.org/10.5281/zenodo.21509581
FAB050_1E+8 | FABEST | 42CrMo4+QT | FAB050 | Axial | Transversal hole D=2 mm | -1 | 71.37098 | 167 | 100000000 |  |  | PUNTO_CURVA_NO_ENSAYO | OTRAS_CONDICIONES | EXCLUIDO_O_REVISION | Identificador en notacion cientifica; estado/nota vacios. Serie auxiliar (verificar fuente). | https://doi.org/10.5281/zenodo.21509581
FAB050_1E+3 | FABEST | 42CrMo4+QT | FAB050 | Axial | Transversal hole D=2 mm | -1 | 545.8409 | 167 | 1000 |  |  | PUNTO_CURVA_NO_ENSAYO | OTRAS_CONDICIONES | EXCLUIDO_O_REVISION | Identificador en notacion cientifica; estado/nota vacios. Serie auxiliar (verificar fuente). | https://doi.org/10.5281/zenodo.21509581
FAB050_2E+3 | FABEST | 42CrMo4+QT | FAB050 | Axial | Transversal hole D=2 mm | -1 | 539.0423 | 167 | 2000 |  |  | PUNTO_CURVA_NO_ENSAYO | OTRAS_CONDICIONES | EXCLUIDO_O_REVISION | Identificador en notacion cientifica; estado/nota vacios. Serie auxiliar (verificar fuente). | https://doi.org/10.5281/zenodo.21509581
FAB050_5E+3 | FABEST | 42CrMo4+QT | FAB050 | Axial | Transversal hole D=2 mm | -1 | 520.3573 | 167 | 5000 |  |  | PUNTO_CURVA_NO_ENSAYO | OTRAS_CONDICIONES | EXCLUIDO_O_REVISION | Identificador en notacion cientifica; estado/nota vacios. Serie auxiliar (verificar fuente). | https://doi.org/10.5281/zenodo.21509581
FAB050_1E+4 | FABEST | 42CrMo4+QT | FAB050 | Axial | Transversal hole D=2 mm | -1 | 493.8698 | 167 | 10000 |  |  | PUNTO_CURVA_NO_ENSAYO | OTRAS_CONDICIONES | EXCLUIDO_O_REVISION | Identificador en notacion cientifica; estado/nota vacios. Serie auxiliar (verificar fuente). | https://doi.org/10.5281/zenodo.21509581
FAB050_2E+4 | FABEST | 42CrMo4+QT | FAB050 | Axial | Transversal hole D=2 mm | -1 | 453.096 | 167 | 20000 |  |  | PUNTO_CURVA_NO_ENSAYO | OTRAS_CONDICIONES | EXCLUIDO_O_REVISION | Identificador en notacion cientifica; estado/nota vacios. Serie auxiliar (verificar fuente). | https://doi.org/10.5281/zenodo.21509581
FAB050_5E+4 | FABEST | 42CrMo4+QT | FAB050 | Axial | Transversal hole D=2 mm | -1 | 380.4556 | 167 | 50000 |  |  | PUNTO_CURVA_NO_ENSAYO | OTRAS_CONDICIONES | EXCLUIDO_O_REVISION | Identificador en notacion cientifica; estado/nota vacios. Serie auxiliar (verificar fuente). | https://doi.org/10.5281/zenodo.21509581
FAB050_1E+5 | FABEST | 42CrMo4+QT | FAB050 | Axial | Transversal hole D=2 mm | -1 | 322.1235 | 167 | 100000 |  |  | PUNTO_CURVA_NO_ENSAYO | OTRAS_CONDICIONES | EXCLUIDO_O_REVISION | Identificador en notacion cientifica; estado/nota vacios. Serie auxiliar (verificar fuente). | https://doi.org/10.5281/zenodo.21509581
FAB050_2E+5 | FABEST | 42CrMo4+QT | FAB050 | Axial | Transversal hole D=2 mm | -1 | 271.7331 | 167 | 200000 |  |  | PUNTO_CURVA_NO_ENSAYO | OTRAS_CONDICIONES | EXCLUIDO_O_REVISION | Identificador en notacion cientifica; estado/nota vacios. Serie auxiliar (verificar fuente). | https://doi.org/10.5281/zenodo.21509581
FAB050_5E+5 | FABEST | 42CrMo4+QT | FAB050 | Axial | Transversal hole D=2 mm | -1 | 225.2664 | 167 | 500000 |  |  | PUNTO_CURVA_NO_ENSAYO | OTRAS_CONDICIONES | EXCLUIDO_O_REVISION | Identificador en notacion cientifica; estado/nota vacios. Serie auxiliar (verificar fuente). | https://doi.org/10.5281/zenodo.21509581
FAB050_1E+6 | FABEST | 42CrMo4+QT | FAB050 | Axial | Transversal hole D=2 mm | -1 | 204.5043 | 167 | 1000000 |  |  | PUNTO_CURVA_NO_ENSAYO | OTRAS_CONDICIONES | EXCLUIDO_O_REVISION | Identificador en notacion cientifica; estado/nota vacios. Serie auxiliar (verificar fuente). | https://doi.org/10.5281/zenodo.21509581
FAB050_2E+6 | FABEST | 42CrMo4+QT | FAB050 | Axial | Transversal hole D=2 mm | -1 | 192.5353 | 167 | 2000000 |  |  | PUNTO_CURVA_NO_ENSAYO | OTRAS_CONDICIONES | EXCLUIDO_O_REVISION | Identificador en notacion cientifica; estado/nota vacios. Serie auxiliar (verificar fuente). | https://doi.org/10.5281/zenodo.21509581
FAB050_5E+6 | FABEST | 42CrMo4+QT | FAB050 | Axial | Transversal hole D=2 mm | -1 | 184.6986 | 167 | 5000000 |  |  | PUNTO_CURVA_NO_ENSAYO | OTRAS_CONDICIONES | EXCLUIDO_O_REVISION | Identificador en notacion cientifica; estado/nota vacios. Serie auxiliar (verificar fuente). | https://doi.org/10.5281/zenodo.21509581
FAB050_1E+7 | FABEST | 42CrMo4+QT | FAB050 | Axial | Transversal hole D=2 mm | -1 | 181.9599 | 167 | 10000000 |  |  | PUNTO_CURVA_NO_ENSAYO | OTRAS_CONDICIONES | EXCLUIDO_O_REVISION | Identificador en notacion cientifica; estado/nota vacios. Serie auxiliar (verificar fuente). | https://doi.org/10.5281/zenodo.21509581
FAB050_2E+7 | FABEST | 42CrMo4+QT | FAB050 | Axial | Transversal hole D=2 mm | -1 | 180.5649 | 167 | 20000000 |  |  | PUNTO_CURVA_NO_ENSAYO | OTRAS_CONDICIONES | EXCLUIDO_O_REVISION | Identificador en notacion cientifica; estado/nota vacios. Serie auxiliar (verificar fuente). | https://doi.org/10.5281/zenodo.21509581
FAB050_5E+7 | FABEST | 42CrMo4+QT | FAB050 | Axial | Transversal hole D=2 mm | -1 | 179.7194 | 167 | 50000000 |  |  | PUNTO_CURVA_NO_ENSAYO | OTRAS_CONDICIONES | EXCLUIDO_O_REVISION | Identificador en notacion cientifica; estado/nota vacios. Serie auxiliar (verificar fuente). | https://doi.org/10.5281/zenodo.21509581
FAB050_1E+8 | FABEST | 42CrMo4+QT | FAB050 | Axial | Transversal hole D=2 mm | -1 | 179.4362 | 167 | 100000000 |  |  | PUNTO_CURVA_NO_ENSAYO | OTRAS_CONDICIONES | EXCLUIDO_O_REVISION | Identificador en notacion cientifica; estado/nota vacios. Serie auxiliar (verificar fuente). | https://doi.org/10.5281/zenodo.21509581
FAB050_1E+3 | FABEST | 42CrMo4+QT | FAB050 | Axial | Transversal hole D=2 mm | -1 | 657.0809 | 167 | 1000 |  |  | PUNTO_CURVA_NO_ENSAYO | OTRAS_CONDICIONES | EXCLUIDO_O_REVISION | Identificador en notacion cientifica; estado/nota vacios. Serie auxiliar (verificar fuente). | https://doi.org/10.5281/zenodo.21509581
FAB050_2E+3 | FABEST | 42CrMo4+QT | FAB050 | Axial | Transversal hole D=2 mm | -1 | 607.6875 | 167 | 2000 |  |  | PUNTO_CURVA_NO_ENSAYO | OTRAS_CONDICIONES | EXCLUIDO_O_REVISION | Identificador en notacion cientifica; estado/nota vacios. Serie auxiliar (verificar fuente). | https://doi.org/10.5281/zenodo.21509581
FAB050_5E+3 | FABEST | 42CrMo4+QT | FAB050 | Axial | Transversal hole D=2 mm | -1 | 542.3929 | 167 | 5000 |  |  | PUNTO_CURVA_NO_ENSAYO | OTRAS_CONDICIONES | EXCLUIDO_O_REVISION | Identificador en notacion cientifica; estado/nota vacios. Serie auxiliar (verificar fuente). | https://doi.org/10.5281/zenodo.21509581
FAB050_1E+4 | FABEST | 42CrMo4+QT | FAB050 | Axial | Transversal hole D=2 mm | -1 | 492.9994 | 167 | 10000 |  |  | PUNTO_CURVA_NO_ENSAYO | OTRAS_CONDICIONES | EXCLUIDO_O_REVISION | Identificador en notacion cientifica; estado/nota vacios. Serie auxiliar (verificar fuente). | https://doi.org/10.5281/zenodo.21509581
FAB050_2E+4 | FABEST | 42CrMo4+QT | FAB050 | Axial | Transversal hole D=2 mm | -1 | 443.6059 | 167 | 20000 |  |  | PUNTO_CURVA_NO_ENSAYO | OTRAS_CONDICIONES | EXCLUIDO_O_REVISION | Identificador en notacion cientifica; estado/nota vacios. Serie auxiliar (verificar fuente). | https://doi.org/10.5281/zenodo.21509581
FAB050_5E+4 | FABEST | 42CrMo4+QT | FAB050 | Axial | Transversal hole D=2 mm | -1 | 378.3113 | 167 | 50000 |  |  | PUNTO_CURVA_NO_ENSAYO | OTRAS_CONDICIONES | EXCLUIDO_O_REVISION | Identificador en notacion cientifica; estado/nota vacios. Serie auxiliar (verificar fuente). | https://doi.org/10.5281/zenodo.21509581
FAB050_1E+5 | FABEST | 42CrMo4+QT | FAB050 | Axial | Transversal hole D=2 mm | -1 | 328.9179 | 167 | 100000 |  |  | PUNTO_CURVA_NO_ENSAYO | OTRAS_CONDICIONES | EXCLUIDO_O_REVISION | Identificador en notacion cientifica; estado/nota vacios. Serie auxiliar (verificar fuente). | https://doi.org/10.5281/zenodo.21509581
FAB050_2E+5 | FABEST | 42CrMo4+QT | FAB050 | Axial | Transversal hole D=2 mm | -1 | 279.5244 | 167 | 200000 |  |  | PUNTO_CURVA_NO_ENSAYO | OTRAS_CONDICIONES | EXCLUIDO_O_REVISION | Identificador en notacion cientifica; estado/nota vacios. Serie auxiliar (verificar fuente). | https://doi.org/10.5281/zenodo.21509581
FAB050_5E+5 | FABEST | 42CrMo4+QT | FAB050 | Axial | Transversal hole D=2 mm | -1 | 214.2298 | 167 | 500000 |  |  | PUNTO_CURVA_NO_ENSAYO | OTRAS_CONDICIONES | EXCLUIDO_O_REVISION | Identificador en notacion cientifica; estado/nota vacios. Serie auxiliar (verificar fuente). | https://doi.org/10.5281/zenodo.21509581
FAB050_1E+6 | FABEST | 42CrMo4+QT | FAB050 | Axial | Transversal hole D=2 mm | -1 | 164.8363 | 167 | 1000000 |  |  | PUNTO_CURVA_NO_ENSAYO | OTRAS_CONDICIONES | EXCLUIDO_O_REVISION | Identificador en notacion cientifica; estado/nota vacios. Serie auxiliar (verificar fuente). | https://doi.org/10.5281/zenodo.21509581
FAB050_2E+6 | FABEST | 42CrMo4+QT | FAB050 | Axial | Transversal hole D=2 mm | -1 | 115.4428 | 167 | 2000000 |  |  | PUNTO_CURVA_NO_ENSAYO | OTRAS_CONDICIONES | EXCLUIDO_O_REVISION | Identificador en notacion cientifica; estado/nota vacios. Serie auxiliar (verificar fuente). | https://doi.org/10.5281/zenodo.21509581
FAB050_5E+6 | FABEST | 42CrMo4+QT | FAB050 | Axial | Transversal hole D=2 mm | -1 | 50.14824 | 167 | 5000000 |  |  | PUNTO_CURVA_NO_ENSAYO | OTRAS_CONDICIONES | EXCLUIDO_O_REVISION | Identificador en notacion cientifica; estado/nota vacios. Serie auxiliar (verificar fuente). | https://doi.org/10.5281/zenodo.21509581
FAB050_1E+7 | FABEST | 42CrMo4+QT | FAB050 | Axial | Transversal hole D=2 mm | -1 | 0.7547722 | 167 | 10000000 |  |  | PUNTO_CURVA_NO_ENSAYO | OTRAS_CONDICIONES | EXCLUIDO_O_REVISION | Identificador en notacion cientifica; estado/nota vacios. Serie auxiliar (verificar fuente). | https://doi.org/10.5281/zenodo.21509581
FAB051_1E+3 | FABEST | 42CrMo4+QT | FAB051 | Axial | Circumferential V-notch R=0.5 mm | -1 | 596.0839 | 184 | 1000 |  |  | PUNTO_CURVA_NO_ENSAYO | OTRAS_CONDICIONES | EXCLUIDO_O_REVISION | Identificador en notacion cientifica; estado/nota vacios. Serie auxiliar (verificar fuente). | https://doi.org/10.5281/zenodo.21509581
FAB051_2E+3 | FABEST | 42CrMo4+QT | FAB051 | Axial | Circumferential V-notch R=0.5 mm | -1 | 522.5953 | 184 | 2000 |  |  | PUNTO_CURVA_NO_ENSAYO | OTRAS_CONDICIONES | EXCLUIDO_O_REVISION | Identificador en notacion cientifica; estado/nota vacios. Serie auxiliar (verificar fuente). | https://doi.org/10.5281/zenodo.21509581
FAB051_5E+3 | FABEST | 42CrMo4+QT | FAB051 | Axial | Circumferential V-notch R=0.5 mm | -1 | 439.1653 | 184 | 5000 |  |  | PUNTO_CURVA_NO_ENSAYO | OTRAS_CONDICIONES | EXCLUIDO_O_REVISION | Identificador en notacion cientifica; estado/nota vacios. Serie auxiliar (verificar fuente). | https://doi.org/10.5281/zenodo.21509581
FAB051_1E+4 | FABEST | 42CrMo4+QT | FAB051 | Axial | Circumferential V-notch R=0.5 mm | -1 | 385.0225 | 184 | 10000 |  |  | PUNTO_CURVA_NO_ENSAYO | OTRAS_CONDICIONES | EXCLUIDO_O_REVISION | Identificador en notacion cientifica; estado/nota vacios. Serie auxiliar (verificar fuente). | https://doi.org/10.5281/zenodo.21509581
FAB051_2E+4 | FABEST | 42CrMo4+QT | FAB051 | Axial | Circumferential V-notch R=0.5 mm | -1 | 337.5548 | 184 | 20000 |  |  | PUNTO_CURVA_NO_ENSAYO | OTRAS_CONDICIONES | EXCLUIDO_O_REVISION | Identificador en notacion cientifica; estado/nota vacios. Serie auxiliar (verificar fuente). | https://doi.org/10.5281/zenodo.21509581
FAB051_5E+4 | FABEST | 42CrMo4+QT | FAB051 | Axial | Circumferential V-notch R=0.5 mm | -1 | 283.6657 | 184 | 50000 |  |  | PUNTO_CURVA_NO_ENSAYO | OTRAS_CONDICIONES | EXCLUIDO_O_REVISION | Identificador en notacion cientifica; estado/nota vacios. Serie auxiliar (verificar fuente). | https://doi.org/10.5281/zenodo.21509581
FAB051_1E+5 | FABEST | 42CrMo4+QT | FAB051 | Axial | Circumferential V-notch R=0.5 mm | -1 | 248.6937 | 184 | 100000 |  |  | PUNTO_CURVA_NO_ENSAYO | OTRAS_CONDICIONES | EXCLUIDO_O_REVISION | Identificador en notacion cientifica; estado/nota vacios. Serie auxiliar (verificar fuente). | https://doi.org/10.5281/zenodo.21509581
FAB051_2E+5 | FABEST | 42CrMo4+QT | FAB051 | Axial | Circumferential V-notch R=0.5 mm | -1 | 218.0334 | 184 | 200000 |  |  | PUNTO_CURVA_NO_ENSAYO | OTRAS_CONDICIONES | EXCLUIDO_O_REVISION | Identificador en notacion cientifica; estado/nota vacios. Serie auxiliar (verificar fuente). | https://doi.org/10.5281/zenodo.21509581
FAB051_5E+5 | FABEST | 42CrMo4+QT | FAB051 | Axial | Circumferential V-notch R=0.5 mm | -1 | 183.2253 | 184 | 500000 |  |  | PUNTO_CURVA_NO_ENSAYO | OTRAS_CONDICIONES | EXCLUIDO_O_REVISION | Identificador en notacion cientifica; estado/nota vacios. Serie auxiliar (verificar fuente). | https://doi.org/10.5281/zenodo.21509581
FAB051_1E+6 | FABEST | 42CrMo4+QT | FAB051 | Axial | Circumferential V-notch R=0.5 mm | -1 | 160.6363 | 184 | 1000000 |  |  | PUNTO_CURVA_NO_ENSAYO | OTRAS_CONDICIONES | EXCLUIDO_O_REVISION | Identificador en notacion cientifica; estado/nota vacios. Serie auxiliar (verificar fuente). | https://doi.org/10.5281/zenodo.21509581
FAB051_2E+6 | FABEST | 42CrMo4+QT | FAB051 | Axial | Circumferential V-notch R=0.5 mm | -1 | 140.8321 | 184 | 2000000 |  |  | PUNTO_CURVA_NO_ENSAYO | OTRAS_CONDICIONES | EXCLUIDO_O_REVISION | Identificador en notacion cientifica; estado/nota vacios. Serie auxiliar (verificar fuente). | https://doi.org/10.5281/zenodo.21509581
FAB051_5E+6 | FABEST | 42CrMo4+QT | FAB051 | Axial | Circumferential V-notch R=0.5 mm | -1 | 118.3489 | 184 | 5000000 |  |  | PUNTO_CURVA_NO_ENSAYO | OTRAS_CONDICIONES | EXCLUIDO_O_REVISION | Identificador en notacion cientifica; estado/nota vacios. Serie auxiliar (verificar fuente). | https://doi.org/10.5281/zenodo.21509581
FAB051_1E+7 | FABEST | 42CrMo4+QT | FAB051 | Axial | Circumferential V-notch R=0.5 mm | -1 | 103.7582 | 184 | 10000000 |  |  | PUNTO_CURVA_NO_ENSAYO | OTRAS_CONDICIONES | EXCLUIDO_O_REVISION | Identificador en notacion cientifica; estado/nota vacios. Serie auxiliar (verificar fuente). | https://doi.org/10.5281/zenodo.21509581
FAB051_2E+7 | FABEST | 42CrMo4+QT | FAB051 | Axial | Circumferential V-notch R=0.5 mm | -1 | 90.96628 | 184 | 20000000 |  |  | PUNTO_CURVA_NO_ENSAYO | OTRAS_CONDICIONES | EXCLUIDO_O_REVISION | Identificador en notacion cientifica; estado/nota vacios. Serie auxiliar (verificar fuente). | https://doi.org/10.5281/zenodo.21509581
FAB051_5E+7 | FABEST | 42CrMo4+QT | FAB051 | Axial | Circumferential V-notch R=0.5 mm | -1 | 76.44392 | 184 | 50000000 |  |  | PUNTO_CURVA_NO_ENSAYO | OTRAS_CONDICIONES | EXCLUIDO_O_REVISION | Identificador en notacion cientifica; estado/nota vacios. Serie auxiliar (verificar fuente). | https://doi.org/10.5281/zenodo.21509581
FAB051_1E+8 | FABEST | 42CrMo4+QT | FAB051 | Axial | Circumferential V-notch R=0.5 mm | -1 | 67.01948 | 184 | 100000000 |  |  | PUNTO_CURVA_NO_ENSAYO | OTRAS_CONDICIONES | EXCLUIDO_O_REVISION | Identificador en notacion cientifica; estado/nota vacios. Serie auxiliar (verificar fuente). | https://doi.org/10.5281/zenodo.21509581
FAB051_1E+3 | FABEST | 42CrMo4+QT | FAB051 | Axial | Circumferential V-notch R=0.5 mm | -1 | 586.4831 | 184 | 1000 |  |  | PUNTO_CURVA_NO_ENSAYO | OTRAS_CONDICIONES | EXCLUIDO_O_REVISION | Identificador en notacion cientifica; estado/nota vacios. Serie auxiliar (verificar fuente). | https://doi.org/10.5281/zenodo.21509581
FAB051_2E+3 | FABEST | 42CrMo4+QT | FAB051 | Axial | Circumferential V-notch R=0.5 mm | -1 | 541.638 | 184 | 2000 |  |  | PUNTO_CURVA_NO_ENSAYO | OTRAS_CONDICIONES | EXCLUIDO_O_REVISION | Identificador en notacion cientifica; estado/nota vacios. Serie auxiliar (verificar fuente). | https://doi.org/10.5281/zenodo.21509581
FAB051_5E+3 | FABEST | 42CrMo4+QT | FAB051 | Axial | Circumferential V-notch R=0.5 mm | -1 | 463.3002 | 184 | 5000 |  |  | PUNTO_CURVA_NO_ENSAYO | OTRAS_CONDICIONES | EXCLUIDO_O_REVISION | Identificador en notacion cientifica; estado/nota vacios. Serie auxiliar (verificar fuente). | https://doi.org/10.5281/zenodo.21509581
FAB051_1E+4 | FABEST | 42CrMo4+QT | FAB051 | Axial | Circumferential V-notch R=0.5 mm | -1 | 398.9671 | 184 | 10000 |  |  | PUNTO_CURVA_NO_ENSAYO | OTRAS_CONDICIONES | EXCLUIDO_O_REVISION | Identificador en notacion cientifica; estado/nota vacios. Serie auxiliar (verificar fuente). | https://doi.org/10.5281/zenodo.21509581
FAB051_2E+4 | FABEST | 42CrMo4+QT | FAB051 | Axial | Circumferential V-notch R=0.5 mm | -1 | 339.0681 | 184 | 20000 |  |  | PUNTO_CURVA_NO_ENSAYO | OTRAS_CONDICIONES | EXCLUIDO_O_REVISION | Identificador en notacion cientifica; estado/nota vacios. Serie auxiliar (verificar fuente). | https://doi.org/10.5281/zenodo.21509581
FAB051_5E+4 | FABEST | 42CrMo4+QT | FAB051 | Axial | Circumferential V-notch R=0.5 mm | -1 | 274.851 | 184 | 50000 |  |  | PUNTO_CURVA_NO_ENSAYO | OTRAS_CONDICIONES | EXCLUIDO_O_REVISION | Identificador en notacion cientifica; estado/nota vacios. Serie auxiliar (verificar fuente). | https://doi.org/10.5281/zenodo.21509581
FAB051_1E+5 | FABEST | 42CrMo4+QT | FAB051 | Axial | Circumferential V-notch R=0.5 mm | -1 | 239.7735 | 184 | 100000 |  |  | PUNTO_CURVA_NO_ENSAYO | OTRAS_CONDICIONES | EXCLUIDO_O_REVISION | Identificador en notacion cientifica; estado/nota vacios. Serie auxiliar (verificar fuente). | https://doi.org/10.5281/zenodo.21509581
FAB051_2E+5 | FABEST | 42CrMo4+QT | FAB051 | Axial | Circumferential V-notch R=0.5 mm | -1 | 215.7412 | 184 | 200000 |  |  | PUNTO_CURVA_NO_ENSAYO | OTRAS_CONDICIONES | EXCLUIDO_O_REVISION | Identificador en notacion cientifica; estado/nota vacios. Serie auxiliar (verificar fuente). | https://doi.org/10.5281/zenodo.21509581
FAB051_5E+5 | FABEST | 42CrMo4+QT | FAB051 | Axial | Circumferential V-notch R=0.5 mm | -1 | 197.3448 | 184 | 500000 |  |  | PUNTO_CURVA_NO_ENSAYO | OTRAS_CONDICIONES | EXCLUIDO_O_REVISION | Identificador en notacion cientifica; estado/nota vacios. Serie auxiliar (verificar fuente). | https://doi.org/10.5281/zenodo.21509581
FAB051_1E+6 | FABEST | 42CrMo4+QT | FAB051 | Axial | Circumferential V-notch R=0.5 mm | -1 | 190.1695 | 184 | 1000000 |  |  | PUNTO_CURVA_NO_ENSAYO | OTRAS_CONDICIONES | EXCLUIDO_O_REVISION | Identificador en notacion cientifica; estado/nota vacios. Serie auxiliar (verificar fuente). | https://doi.org/10.5281/zenodo.21509581
FAB051_2E+6 | FABEST | 42CrMo4+QT | FAB051 | Axial | Circumferential V-notch R=0.5 mm | -1 | 186.3215 | 184 | 2000000 |  |  | PUNTO_CURVA_NO_ENSAYO | OTRAS_CONDICIONES | EXCLUIDO_O_REVISION | Identificador en notacion cientifica; estado/nota vacios. Serie auxiliar (verificar fuente). | https://doi.org/10.5281/zenodo.21509581
FAB051_5E+6 | FABEST | 42CrMo4+QT | FAB051 | Axial | Circumferential V-notch R=0.5 mm | -1 | 183.9175 | 184 | 5000000 |  |  | PUNTO_CURVA_NO_ENSAYO | OTRAS_CONDICIONES | EXCLUIDO_O_REVISION | Identificador en notacion cientifica; estado/nota vacios. Serie auxiliar (verificar fuente). | https://doi.org/10.5281/zenodo.21509581
FAB051_1E+7 | FABEST | 42CrMo4+QT | FAB051 | Axial | Circumferential V-notch R=0.5 mm | -1 | 183.099 | 184 | 10000000 |  |  | PUNTO_CURVA_NO_ENSAYO | OTRAS_CONDICIONES | EXCLUIDO_O_REVISION | Identificador en notacion cientifica; estado/nota vacios. Serie auxiliar (verificar fuente). | https://doi.org/10.5281/zenodo.21509581
FAB051_2E+7 | FABEST | 42CrMo4+QT | FAB051 | Axial | Circumferential V-notch R=0.5 mm | -1 | 182.6865 | 184 | 20000000 |  |  | PUNTO_CURVA_NO_ENSAYO | OTRAS_CONDICIONES | EXCLUIDO_O_REVISION | Identificador en notacion cientifica; estado/nota vacios. Serie auxiliar (verificar fuente). | https://doi.org/10.5281/zenodo.21509581
FAB051_5E+7 | FABEST | 42CrMo4+QT | FAB051 | Axial | Circumferential V-notch R=0.5 mm | -1 | 182.4379 | 184 | 50000000 |  |  | PUNTO_CURVA_NO_ENSAYO | OTRAS_CONDICIONES | EXCLUIDO_O_REVISION | Identificador en notacion cientifica; estado/nota vacios. Serie auxiliar (verificar fuente). | https://doi.org/10.5281/zenodo.21509581
FAB051_1E+8 | FABEST | 42CrMo4+QT | FAB051 | Axial | Circumferential V-notch R=0.5 mm | -1 | 182.3548 | 184 | 100000000 |  |  | PUNTO_CURVA_NO_ENSAYO | OTRAS_CONDICIONES | EXCLUIDO_O_REVISION | Identificador en notacion cientifica; estado/nota vacios. Serie auxiliar (verificar fuente). | https://doi.org/10.5281/zenodo.21509581
FAB051_1E+3 | FABEST | 42CrMo4+QT | FAB051 | Axial | Circumferential V-notch R=0.5 mm | -1 | 572.4477 | 184 | 1000 |  |  | PUNTO_CURVA_NO_ENSAYO | OTRAS_CONDICIONES | EXCLUIDO_O_REVISION | Identificador en notacion cientifica; estado/nota vacios. Serie auxiliar (verificar fuente). | https://doi.org/10.5281/zenodo.21509581
FAB051_2E+3 | FABEST | 42CrMo4+QT | FAB051 | Axial | Circumferential V-notch R=0.5 mm | -1 | 525.0144 | 184 | 2000 |  |  | PUNTO_CURVA_NO_ENSAYO | OTRAS_CONDICIONES | EXCLUIDO_O_REVISION | Identificador en notacion cientifica; estado/nota vacios. Serie auxiliar (verificar fuente). | https://doi.org/10.5281/zenodo.21509581
FAB051_5E+3 | FABEST | 42CrMo4+QT | FAB051 | Axial | Circumferential V-notch R=0.5 mm | -1 | 462.3109 | 184 | 5000 |  |  | PUNTO_CURVA_NO_ENSAYO | OTRAS_CONDICIONES | EXCLUIDO_O_REVISION | Identificador en notacion cientifica; estado/nota vacios. Serie auxiliar (verificar fuente). | https://doi.org/10.5281/zenodo.21509581
FAB051_1E+4 | FABEST | 42CrMo4+QT | FAB051 | Axial | Circumferential V-notch R=0.5 mm | -1 | 414.8776 | 184 | 10000 |  |  | PUNTO_CURVA_NO_ENSAYO | OTRAS_CONDICIONES | EXCLUIDO_O_REVISION | Identificador en notacion cientifica; estado/nota vacios. Serie auxiliar (verificar fuente). | https://doi.org/10.5281/zenodo.21509581
FAB051_2E+4 | FABEST | 42CrMo4+QT | FAB051 | Axial | Circumferential V-notch R=0.5 mm | -1 | 367.4442 | 184 | 20000 |  |  | PUNTO_CURVA_NO_ENSAYO | OTRAS_CONDICIONES | EXCLUIDO_O_REVISION | Identificador en notacion cientifica; estado/nota vacios. Serie auxiliar (verificar fuente). | https://doi.org/10.5281/zenodo.21509581
FAB051_5E+4 | FABEST | 42CrMo4+QT | FAB051 | Axial | Circumferential V-notch R=0.5 mm | -1 | 304.7407 | 184 | 50000 |  |  | PUNTO_CURVA_NO_ENSAYO | OTRAS_CONDICIONES | EXCLUIDO_O_REVISION | Identificador en notacion cientifica; estado/nota vacios. Serie auxiliar (verificar fuente). | https://doi.org/10.5281/zenodo.21509581
FAB051_1E+5 | FABEST | 42CrMo4+QT | FAB051 | Axial | Circumferential V-notch R=0.5 mm | -1 | 257.3074 | 184 | 100000 |  |  | PUNTO_CURVA_NO_ENSAYO | OTRAS_CONDICIONES | EXCLUIDO_O_REVISION | Identificador en notacion cientifica; estado/nota vacios. Serie auxiliar (verificar fuente). | https://doi.org/10.5281/zenodo.21509581
FAB051_2E+5 | FABEST | 42CrMo4+QT | FAB051 | Axial | Circumferential V-notch R=0.5 mm | -1 | 209.8741 | 184 | 200000 |  |  | PUNTO_CURVA_NO_ENSAYO | OTRAS_CONDICIONES | EXCLUIDO_O_REVISION | Identificador en notacion cientifica; estado/nota vacios. Serie auxiliar (verificar fuente). | https://doi.org/10.5281/zenodo.21509581
FAB051_5E+5 | FABEST | 42CrMo4+QT | FAB051 | Axial | Circumferential V-notch R=0.5 mm | -1 | 147.1706 | 184 | 500000 |  |  | PUNTO_CURVA_NO_ENSAYO | OTRAS_CONDICIONES | EXCLUIDO_O_REVISION | Identificador en notacion cientifica; estado/nota vacios. Serie auxiliar (verificar fuente). | https://doi.org/10.5281/zenodo.21509581
FAB051_1E+6 | FABEST | 42CrMo4+QT | FAB051 | Axial | Circumferential V-notch R=0.5 mm | -1 | 99.73725 | 184 | 1000000 |  |  | PUNTO_CURVA_NO_ENSAYO | OTRAS_CONDICIONES | EXCLUIDO_O_REVISION | Identificador en notacion cientifica; estado/nota vacios. Serie auxiliar (verificar fuente). | https://doi.org/10.5281/zenodo.21509581
FAB051_2E+6 | FABEST | 42CrMo4+QT | FAB051 | Axial | Circumferential V-notch R=0.5 mm | -1 | 52.30391 | 184 | 2000000 |  |  | PUNTO_CURVA_NO_ENSAYO | OTRAS_CONDICIONES | EXCLUIDO_O_REVISION | Identificador en notacion cientifica; estado/nota vacios. Serie auxiliar (verificar fuente). | https://doi.org/10.5281/zenodo.21509581
FAB052_1E+3 | FABEST | 42CrMo4+QT | FAB052 | Axial | Circumferential V-notch R=2 mm | -1 | 803.5126 | 184 | 1000 |  |  | PUNTO_CURVA_NO_ENSAYO | OTRAS_CONDICIONES | EXCLUIDO_O_REVISION | Identificador en notacion cientifica; estado/nota vacios. Serie auxiliar (verificar fuente). | https://doi.org/10.5281/zenodo.21509581
FAB052_2E+3 | FABEST | 42CrMo4+QT | FAB052 | Axial | Circumferential V-notch R=2 mm | -1 | 705.6132 | 184 | 2000 |  |  | PUNTO_CURVA_NO_ENSAYO | OTRAS_CONDICIONES | EXCLUIDO_O_REVISION | Identificador en notacion cientifica; estado/nota vacios. Serie auxiliar (verificar fuente). | https://doi.org/10.5281/zenodo.21509581
FAB052_5E+3 | FABEST | 42CrMo4+QT | FAB052 | Axial | Circumferential V-notch R=2 mm | -1 | 594.2588 | 184 | 5000 |  |  | PUNTO_CURVA_NO_ENSAYO | OTRAS_CONDICIONES | EXCLUIDO_O_REVISION | Identificador en notacion cientifica; estado/nota vacios. Serie auxiliar (verificar fuente). | https://doi.org/10.5281/zenodo.21509581
FAB052_1E+4 | FABEST | 42CrMo4+QT | FAB052 | Axial | Circumferential V-notch R=2 mm | -1 | 521.8547 | 184 | 10000 |  |  | PUNTO_CURVA_NO_ENSAYO | OTRAS_CONDICIONES | EXCLUIDO_O_REVISION | Identificador en notacion cientifica; estado/nota vacios. Serie auxiliar (verificar fuente). | https://doi.org/10.5281/zenodo.21509581
FAB052_2E+4 | FABEST | 42CrMo4+QT | FAB052 | Axial | Circumferential V-notch R=2 mm | -1 | 458.2723 | 184 | 20000 |  |  | PUNTO_CURVA_NO_ENSAYO | OTRAS_CONDICIONES | EXCLUIDO_O_REVISION | Identificador en notacion cientifica; estado/nota vacios. Serie auxiliar (verificar fuente). | https://doi.org/10.5281/zenodo.21509581
FAB052_5E+4 | FABEST | 42CrMo4+QT | FAB052 | Axial | Circumferential V-notch R=2 mm | -1 | 385.9513 | 184 | 50000 |  |  | PUNTO_CURVA_NO_ENSAYO | OTRAS_CONDICIONES | EXCLUIDO_O_REVISION | Identificador en notacion cientifica; estado/nota vacios. Serie auxiliar (verificar fuente). | https://doi.org/10.5281/zenodo.21509581
FAB052_1E+5 | FABEST | 42CrMo4+QT | FAB052 | Axial | Circumferential V-notch R=2 mm | -1 | 338.9273 | 184 | 100000 |  |  | PUNTO_CURVA_NO_ENSAYO | OTRAS_CONDICIONES | EXCLUIDO_O_REVISION | Identificador en notacion cientifica; estado/nota vacios. Serie auxiliar (verificar fuente). | https://doi.org/10.5281/zenodo.21509581
FAB052_2E+5 | FABEST | 42CrMo4+QT | FAB052 | Axial | Circumferential V-notch R=2 mm | -1 | 297.6326 | 184 | 200000 |  |  | PUNTO_CURVA_NO_ENSAYO | OTRAS_CONDICIONES | EXCLUIDO_O_REVISION | Identificador en notacion cientifica; estado/nota vacios. Serie auxiliar (verificar fuente). | https://doi.org/10.5281/zenodo.21509581
FAB052_5E+5 | FABEST | 42CrMo4+QT | FAB052 | Axial | Circumferential V-notch R=2 mm | -1 | 250.6625 | 184 | 500000 |  |  | PUNTO_CURVA_NO_ENSAYO | OTRAS_CONDICIONES | EXCLUIDO_O_REVISION | Identificador en notacion cientifica; estado/nota vacios. Serie auxiliar (verificar fuente). | https://doi.org/10.5281/zenodo.21509581
FAB052_1E+6 | FABEST | 42CrMo4+QT | FAB052 | Axial | Circumferential V-notch R=2 mm | -1 | 220.122 | 184 | 1000000 |  |  | PUNTO_CURVA_NO_ENSAYO | OTRAS_CONDICIONES | EXCLUIDO_O_REVISION | Identificador en notacion cientifica; estado/nota vacios. Serie auxiliar (verificar fuente). | https://doi.org/10.5281/zenodo.21509581
FAB052_2E+6 | FABEST | 42CrMo4+QT | FAB052 | Axial | Circumferential V-notch R=2 mm | -1 | 193.3025 | 184 | 2000000 |  |  | PUNTO_CURVA_NO_ENSAYO | OTRAS_CONDICIONES | EXCLUIDO_O_REVISION | Identificador en notacion cientifica; estado/nota vacios. Serie auxiliar (verificar fuente). | https://doi.org/10.5281/zenodo.21509581
FAB052_5E+6 | FABEST | 42CrMo4+QT | FAB052 | Axial | Circumferential V-notch R=2 mm | -1 | 162.797 | 184 | 5000000 |  |  | PUNTO_CURVA_NO_ENSAYO | OTRAS_CONDICIONES | EXCLUIDO_O_REVISION | Identificador en notacion cientifica; estado/nota vacios. Serie auxiliar (verificar fuente). | https://doi.org/10.5281/zenodo.21509581
FAB052_1E+7 | FABEST | 42CrMo4+QT | FAB052 | Axial | Circumferential V-notch R=2 mm | -1 | 142.9619 | 184 | 10000000 |  |  | PUNTO_CURVA_NO_ENSAYO | OTRAS_CONDICIONES | EXCLUIDO_O_REVISION | Identificador en notacion cientifica; estado/nota vacios. Serie auxiliar (verificar fuente). | https://doi.org/10.5281/zenodo.21509581
FAB052_2E+7 | FABEST | 42CrMo4+QT | FAB052 | Axial | Circumferential V-notch R=2 mm | -1 | 125.5435 | 184 | 20000000 |  |  | PUNTO_CURVA_NO_ENSAYO | OTRAS_CONDICIONES | EXCLUIDO_O_REVISION | Identificador en notacion cientifica; estado/nota vacios. Serie auxiliar (verificar fuente). | https://doi.org/10.5281/zenodo.21509581
FAB052_5E+7 | FABEST | 42CrMo4+QT | FAB052 | Axial | Circumferential V-notch R=2 mm | -1 | 105.7312 | 184 | 50000000 |  |  | PUNTO_CURVA_NO_ENSAYO | OTRAS_CONDICIONES | EXCLUIDO_O_REVISION | Identificador en notacion cientifica; estado/nota vacios. Serie auxiliar (verificar fuente). | https://doi.org/10.5281/zenodo.21509581
FAB052_1E+8 | FABEST | 42CrMo4+QT | FAB052 | Axial | Circumferential V-notch R=2 mm | -1 | 92.84901 | 184 | 100000000 |  |  | PUNTO_CURVA_NO_ENSAYO | OTRAS_CONDICIONES | EXCLUIDO_O_REVISION | Identificador en notacion cientifica; estado/nota vacios. Serie auxiliar (verificar fuente). | https://doi.org/10.5281/zenodo.21509581
FAB052_1E+3 | FABEST | 42CrMo4+QT | FAB052 | Axial | Circumferential V-notch R=2 mm | -1 | 616.2261 | 184 | 1000 |  |  | PUNTO_CURVA_NO_ENSAYO | OTRAS_CONDICIONES | EXCLUIDO_O_REVISION | Identificador en notacion cientifica; estado/nota vacios. Serie auxiliar (verificar fuente). | https://doi.org/10.5281/zenodo.21509581
FAB052_2E+3 | FABEST | 42CrMo4+QT | FAB052 | Axial | Circumferential V-notch R=2 mm | -1 | 602.8959 | 184 | 2000 |  |  | PUNTO_CURVA_NO_ENSAYO | OTRAS_CONDICIONES | EXCLUIDO_O_REVISION | Identificador en notacion cientifica; estado/nota vacios. Serie auxiliar (verificar fuente). | https://doi.org/10.5281/zenodo.21509581
FAB052_5E+3 | FABEST | 42CrMo4+QT | FAB052 | Axial | Circumferential V-notch R=2 mm | -1 | 568.2786 | 184 | 5000 |  |  | PUNTO_CURVA_NO_ENSAYO | OTRAS_CONDICIONES | EXCLUIDO_O_REVISION | Identificador en notacion cientifica; estado/nota vacios. Serie auxiliar (verificar fuente). | https://doi.org/10.5281/zenodo.21509581
FAB052_1E+4 | FABEST | 42CrMo4+QT | FAB052 | Axial | Circumferential V-notch R=2 mm | -1 | 523.8587 | 184 | 10000 |  |  | PUNTO_CURVA_NO_ENSAYO | OTRAS_CONDICIONES | EXCLUIDO_O_REVISION | Identificador en notacion cientifica; estado/nota vacios. Serie auxiliar (verificar fuente). | https://doi.org/10.5281/zenodo.21509581
FAB052_2E+4 | FABEST | 42CrMo4+QT | FAB052 | Axial | Circumferential V-notch R=2 mm | -1 | 464.7886 | 184 | 20000 |  |  | PUNTO_CURVA_NO_ENSAYO | OTRAS_CONDICIONES | EXCLUIDO_O_REVISION | Identificador en notacion cientifica; estado/nota vacios. Serie auxiliar (verificar fuente). | https://doi.org/10.5281/zenodo.21509581
FAB052_5E+4 | FABEST | 42CrMo4+QT | FAB052 | Axial | Circumferential V-notch R=2 mm | -1 | 382.3983 | 184 | 50000 |  |  | PUNTO_CURVA_NO_ENSAYO | OTRAS_CONDICIONES | EXCLUIDO_O_REVISION | Identificador en notacion cientifica; estado/nota vacios. Serie auxiliar (verificar fuente). | https://doi.org/10.5281/zenodo.21509581
FAB052_1E+5 | FABEST | 42CrMo4+QT | FAB052 | Axial | Circumferential V-notch R=2 mm | -1 | 333.1423 | 184 | 100000 |  |  | PUNTO_CURVA_NO_ENSAYO | OTRAS_CONDICIONES | EXCLUIDO_O_REVISION | Identificador en notacion cientifica; estado/nota vacios. Serie auxiliar (verificar fuente). | https://doi.org/10.5281/zenodo.21509581
FAB052_2E+5 | FABEST | 42CrMo4+QT | FAB052 | Axial | Circumferential V-notch R=2 mm | -1 | 300.382 | 184 | 200000 |  |  | PUNTO_CURVA_NO_ENSAYO | OTRAS_CONDICIONES | EXCLUIDO_O_REVISION | Identificador en notacion cientifica; estado/nota vacios. Serie auxiliar (verificar fuente). | https://doi.org/10.5281/zenodo.21509581
FAB052_5E+5 | FABEST | 42CrMo4+QT | FAB052 | Axial | Circumferential V-notch R=2 mm | -1 | 277.0207 | 184 | 500000 |  |  | PUNTO_CURVA_NO_ENSAYO | OTRAS_CONDICIONES | EXCLUIDO_O_REVISION | Identificador en notacion cientifica; estado/nota vacios. Serie auxiliar (verificar fuente). | https://doi.org/10.5281/zenodo.21509581
FAB052_1E+6 | FABEST | 42CrMo4+QT | FAB052 | Axial | Circumferential V-notch R=2 mm | -1 | 268.4821 | 184 | 1000000 |  |  | PUNTO_CURVA_NO_ENSAYO | OTRAS_CONDICIONES | EXCLUIDO_O_REVISION | Identificador en notacion cientifica; estado/nota vacios. Serie auxiliar (verificar fuente). | https://doi.org/10.5281/zenodo.21509581
FAB052_2E+6 | FABEST | 42CrMo4+QT | FAB052 | Axial | Circumferential V-notch R=2 mm | -1 | 264.0565 | 184 | 2000000 |  |  | PUNTO_CURVA_NO_ENSAYO | OTRAS_CONDICIONES | EXCLUIDO_O_REVISION | Identificador en notacion cientifica; estado/nota vacios. Serie auxiliar (verificar fuente). | https://doi.org/10.5281/zenodo.21509581
FAB052_5E+6 | FABEST | 42CrMo4+QT | FAB052 | Axial | Circumferential V-notch R=2 mm | -1 | 261.3488 | 184 | 5000000 |  |  | PUNTO_CURVA_NO_ENSAYO | OTRAS_CONDICIONES | EXCLUIDO_O_REVISION | Identificador en notacion cientifica; estado/nota vacios. Serie auxiliar (verificar fuente). | https://doi.org/10.5281/zenodo.21509581
FAB052_1E+7 | FABEST | 42CrMo4+QT | FAB052 | Axial | Circumferential V-notch R=2 mm | -1 | 260.4374 | 184 | 10000000 |  |  | PUNTO_CURVA_NO_ENSAYO | OTRAS_CONDICIONES | EXCLUIDO_O_REVISION | Identificador en notacion cientifica; estado/nota vacios. Serie auxiliar (verificar fuente). | https://doi.org/10.5281/zenodo.21509581
FAB052_2E+7 | FABEST | 42CrMo4+QT | FAB052 | Axial | Circumferential V-notch R=2 mm | -1 | 259.98 | 184 | 20000000 |  |  | PUNTO_CURVA_NO_ENSAYO | OTRAS_CONDICIONES | EXCLUIDO_O_REVISION | Identificador en notacion cientifica; estado/nota vacios. Serie auxiliar (verificar fuente). | https://doi.org/10.5281/zenodo.21509581
FAB052_5E+7 | FABEST | 42CrMo4+QT | FAB052 | Axial | Circumferential V-notch R=2 mm | -1 | 259.705 | 184 | 50000000 |  |  | PUNTO_CURVA_NO_ENSAYO | OTRAS_CONDICIONES | EXCLUIDO_O_REVISION | Identificador en notacion cientifica; estado/nota vacios. Serie auxiliar (verificar fuente). | https://doi.org/10.5281/zenodo.21509581
FAB052_1E+8 | FABEST | 42CrMo4+QT | FAB052 | Axial | Circumferential V-notch R=2 mm | -1 | 259.6133 | 184 | 100000000 |  |  | PUNTO_CURVA_NO_ENSAYO | OTRAS_CONDICIONES | EXCLUIDO_O_REVISION | Identificador en notacion cientifica; estado/nota vacios. Serie auxiliar (verificar fuente). | https://doi.org/10.5281/zenodo.21509581
FAB052_1E+3 | FABEST | 42CrMo4+QT | FAB052 | Axial | Circumferential V-notch R=2 mm | -1 | 688.0667 | 184 | 1000 |  |  | PUNTO_CURVA_NO_ENSAYO | OTRAS_CONDICIONES | EXCLUIDO_O_REVISION | Identificador en notacion cientifica; estado/nota vacios. Serie auxiliar (verificar fuente). | https://doi.org/10.5281/zenodo.21509581
FAB052_2E+3 | FABEST | 42CrMo4+QT | FAB052 | Axial | Circumferential V-notch R=2 mm | -1 | 637.6576 | 184 | 2000 |  |  | PUNTO_CURVA_NO_ENSAYO | OTRAS_CONDICIONES | EXCLUIDO_O_REVISION | Identificador en notacion cientifica; estado/nota vacios. Serie auxiliar (verificar fuente). | https://doi.org/10.5281/zenodo.21509581
FAB052_5E+3 | FABEST | 42CrMo4+QT | FAB052 | Axial | Circumferential V-notch R=2 mm | -1 | 571.0205 | 184 | 5000 |  |  | PUNTO_CURVA_NO_ENSAYO | OTRAS_CONDICIONES | EXCLUIDO_O_REVISION | Identificador en notacion cientifica; estado/nota vacios. Serie auxiliar (verificar fuente). | https://doi.org/10.5281/zenodo.21509581
FAB052_1E+4 | FABEST | 42CrMo4+QT | FAB052 | Axial | Circumferential V-notch R=2 mm | -1 | 520.6115 | 184 | 10000 |  |  | PUNTO_CURVA_NO_ENSAYO | OTRAS_CONDICIONES | EXCLUIDO_O_REVISION | Identificador en notacion cientifica; estado/nota vacios. Serie auxiliar (verificar fuente). | https://doi.org/10.5281/zenodo.21509581
FAB052_2E+4 | FABEST | 42CrMo4+QT | FAB052 | Axial | Circumferential V-notch R=2 mm | -1 | 470.2024 | 184 | 20000 |  |  | PUNTO_CURVA_NO_ENSAYO | OTRAS_CONDICIONES | EXCLUIDO_O_REVISION | Identificador en notacion cientifica; estado/nota vacios. Serie auxiliar (verificar fuente). | https://doi.org/10.5281/zenodo.21509581
FAB052_5E+4 | FABEST | 42CrMo4+QT | FAB052 | Axial | Circumferential V-notch R=2 mm | -1 | 403.5653 | 184 | 50000 |  |  | PUNTO_CURVA_NO_ENSAYO | OTRAS_CONDICIONES | EXCLUIDO_O_REVISION | Identificador en notacion cientifica; estado/nota vacios. Serie auxiliar (verificar fuente). | https://doi.org/10.5281/zenodo.21509581
FAB052_1E+5 | FABEST | 42CrMo4+QT | FAB052 | Axial | Circumferential V-notch R=2 mm | -1 | 353.1563 | 184 | 100000 |  |  | PUNTO_CURVA_NO_ENSAYO | OTRAS_CONDICIONES | EXCLUIDO_O_REVISION | Identificador en notacion cientifica; estado/nota vacios. Serie auxiliar (verificar fuente). | https://doi.org/10.5281/zenodo.21509581
FAB052_2E+5 | FABEST | 42CrMo4+QT | FAB052 | Axial | Circumferential V-notch R=2 mm | -1 | 302.7472 | 184 | 200000 |  |  | PUNTO_CURVA_NO_ENSAYO | OTRAS_CONDICIONES | EXCLUIDO_O_REVISION | Identificador en notacion cientifica; estado/nota vacios. Serie auxiliar (verificar fuente). | https://doi.org/10.5281/zenodo.21509581
FAB052_5E+5 | FABEST | 42CrMo4+QT | FAB052 | Axial | Circumferential V-notch R=2 mm | -1 | 236.1101 | 184 | 500000 |  |  | PUNTO_CURVA_NO_ENSAYO | OTRAS_CONDICIONES | EXCLUIDO_O_REVISION | Identificador en notacion cientifica; estado/nota vacios. Serie auxiliar (verificar fuente). | https://doi.org/10.5281/zenodo.21509581
FAB052_1E+6 | FABEST | 42CrMo4+QT | FAB052 | Axial | Circumferential V-notch R=2 mm | -1 | 185.7011 | 184 | 1000000 |  |  | PUNTO_CURVA_NO_ENSAYO | OTRAS_CONDICIONES | EXCLUIDO_O_REVISION | Identificador en notacion cientifica; estado/nota vacios. Serie auxiliar (verificar fuente). | https://doi.org/10.5281/zenodo.21509581
FAB052_2E+6 | FABEST | 42CrMo4+QT | FAB052 | Axial | Circumferential V-notch R=2 mm | -1 | 135.292 | 184 | 2000000 |  |  | PUNTO_CURVA_NO_ENSAYO | OTRAS_CONDICIONES | EXCLUIDO_O_REVISION | Identificador en notacion cientifica; estado/nota vacios. Serie auxiliar (verificar fuente). | https://doi.org/10.5281/zenodo.21509581
FAB052_5E+6 | FABEST | 42CrMo4+QT | FAB052 | Axial | Circumferential V-notch R=2 mm | -1 | 68.65488 | 184 | 5000000 |  |  | PUNTO_CURVA_NO_ENSAYO | OTRAS_CONDICIONES | EXCLUIDO_O_REVISION | Identificador en notacion cientifica; estado/nota vacios. Serie auxiliar (verificar fuente). | https://doi.org/10.5281/zenodo.21509581
FAB052_1E+7 | FABEST | 42CrMo4+QT | FAB052 | Axial | Circumferential V-notch R=2 mm | -1 | 18.24584 | 184 | 10000000 |  |  | PUNTO_CURVA_NO_ENSAYO | OTRAS_CONDICIONES | EXCLUIDO_O_REVISION | Identificador en notacion cientifica; estado/nota vacios. Serie auxiliar (verificar fuente). | https://doi.org/10.5281/zenodo.21509581
FAB053_1E+3 | FABEST | 42CrMo4+QT | FAB053 | Torsion | Transversal hole D=2 mm | -1 | 593.0725 | 25 | 1000 |  |  | PUNTO_CURVA_NO_ENSAYO | OTRAS_CONDICIONES | EXCLUIDO_O_REVISION | Identificador en notacion cientifica; estado/nota vacios. Serie auxiliar (verificar fuente). | https://doi.org/10.5281/zenodo.21509581
FAB053_2E+3 | FABEST | 42CrMo4+QT | FAB053 | Torsion | Transversal hole D=2 mm | -1 | 519.4328 | 25 | 2000 |  |  | PUNTO_CURVA_NO_ENSAYO | OTRAS_CONDICIONES | EXCLUIDO_O_REVISION | Identificador en notacion cientifica; estado/nota vacios. Serie auxiliar (verificar fuente). | https://doi.org/10.5281/zenodo.21509581
FAB053_5E+3 | FABEST | 42CrMo4+QT | FAB053 | Torsion | Transversal hole D=2 mm | -1 | 435.9281 | 25 | 5000 |  |  | PUNTO_CURVA_NO_ENSAYO | OTRAS_CONDICIONES | EXCLUIDO_O_REVISION | Identificador en notacion cientifica; estado/nota vacios. Serie auxiliar (verificar fuente). | https://doi.org/10.5281/zenodo.21509581
FAB053_1E+4 | FABEST | 42CrMo4+QT | FAB053 | Torsion | Transversal hole D=2 mm | -1 | 381.8004 | 25 | 10000 |  |  | PUNTO_CURVA_NO_ENSAYO | OTRAS_CONDICIONES | EXCLUIDO_O_REVISION | Identificador en notacion cientifica; estado/nota vacios. Serie auxiliar (verificar fuente). | https://doi.org/10.5281/zenodo.21509581
FAB053_2E+4 | FABEST | 42CrMo4+QT | FAB053 | Torsion | Transversal hole D=2 mm | -1 | 334.3936 | 25 | 20000 |  |  | PUNTO_CURVA_NO_ENSAYO | OTRAS_CONDICIONES | EXCLUIDO_O_REVISION | Identificador en notacion cientifica; estado/nota vacios. Serie auxiliar (verificar fuente). | https://doi.org/10.5281/zenodo.21509581
FAB053_5E+4 | FABEST | 42CrMo4+QT | FAB053 | Torsion | Transversal hole D=2 mm | -1 | 280.636 | 25 | 50000 |  |  | PUNTO_CURVA_NO_ENSAYO | OTRAS_CONDICIONES | EXCLUIDO_O_REVISION | Identificador en notacion cientifica; estado/nota vacios. Serie auxiliar (verificar fuente). | https://doi.org/10.5281/zenodo.21509581
FAB053_1E+5 | FABEST | 42CrMo4+QT | FAB053 | Torsion | Transversal hole D=2 mm | -1 | 245.7905 | 25 | 100000 |  |  | PUNTO_CURVA_NO_ENSAYO | OTRAS_CONDICIONES | EXCLUIDO_O_REVISION | Identificador en notacion cientifica; estado/nota vacios. Serie auxiliar (verificar fuente). | https://doi.org/10.5281/zenodo.21509581
FAB053_2E+5 | FABEST | 42CrMo4+QT | FAB053 | Torsion | Transversal hole D=2 mm | -1 | 215.2715 | 25 | 200000 |  |  | PUNTO_CURVA_NO_ENSAYO | OTRAS_CONDICIONES | EXCLUIDO_O_REVISION | Identificador en notacion cientifica; estado/nota vacios. Serie auxiliar (verificar fuente). | https://doi.org/10.5281/zenodo.21509581
FAB053_5E+5 | FABEST | 42CrMo4+QT | FAB053 | Torsion | Transversal hole D=2 mm | -1 | 180.6642 | 25 | 500000 |  |  | PUNTO_CURVA_NO_ENSAYO | OTRAS_CONDICIONES | EXCLUIDO_O_REVISION | Identificador en notacion cientifica; estado/nota vacios. Serie auxiliar (verificar fuente). | https://doi.org/10.5281/zenodo.21509581
FAB053_1E+6 | FABEST | 42CrMo4+QT | FAB053 | Torsion | Transversal hole D=2 mm | -1 | 158.2318 | 25 | 1000000 |  |  | PUNTO_CURVA_NO_ENSAYO | OTRAS_CONDICIONES | EXCLUIDO_O_REVISION | Identificador en notacion cientifica; estado/nota vacios. Serie auxiliar (verificar fuente). | https://doi.org/10.5281/zenodo.21509581
FAB053_2E+6 | FABEST | 42CrMo4+QT | FAB053 | Torsion | Transversal hole D=2 mm | -1 | 138.5847 | 25 | 2000000 |  |  | PUNTO_CURVA_NO_ENSAYO | OTRAS_CONDICIONES | EXCLUIDO_O_REVISION | Identificador en notacion cientifica; estado/nota vacios. Serie auxiliar (verificar fuente). | https://doi.org/10.5281/zenodo.21509581
FAB053_5E+6 | FABEST | 42CrMo4+QT | FAB053 | Torsion | Transversal hole D=2 mm | -1 | 116.3056 | 25 | 5000000 |  |  | PUNTO_CURVA_NO_ENSAYO | OTRAS_CONDICIONES | EXCLUIDO_O_REVISION | Identificador en notacion cientifica; estado/nota vacios. Serie auxiliar (verificar fuente). | https://doi.org/10.5281/zenodo.21509581
FAB053_1E+7 | FABEST | 42CrMo4+QT | FAB053 | Torsion | Transversal hole D=2 mm | -1 | 101.8644 | 25 | 10000000 |  |  | PUNTO_CURVA_NO_ENSAYO | OTRAS_CONDICIONES | EXCLUIDO_O_REVISION | Identificador en notacion cientifica; estado/nota vacios. Serie auxiliar (verificar fuente). | https://doi.org/10.5281/zenodo.21509581
FAB053_2E+7 | FABEST | 42CrMo4+QT | FAB053 | Torsion | Transversal hole D=2 mm | -1 | 89.21623 | 25 | 20000000 |  |  | PUNTO_CURVA_NO_ENSAYO | OTRAS_CONDICIONES | EXCLUIDO_O_REVISION | Identificador en notacion cientifica; estado/nota vacios. Serie auxiliar (verificar fuente). | https://doi.org/10.5281/zenodo.21509581
FAB053_5E+7 | FABEST | 42CrMo4+QT | FAB053 | Torsion | Transversal hole D=2 mm | -1 | 74.8737 | 25 | 50000000 |  |  | PUNTO_CURVA_NO_ENSAYO | OTRAS_CONDICIONES | EXCLUIDO_O_REVISION | Identificador en notacion cientifica; estado/nota vacios. Serie auxiliar (verificar fuente). | https://doi.org/10.5281/zenodo.21509581
FAB053_1E+8 | FABEST | 42CrMo4+QT | FAB053 | Torsion | Transversal hole D=2 mm | -1 | 65.5769 | 25 | 100000000 |  |  | PUNTO_CURVA_NO_ENSAYO | OTRAS_CONDICIONES | EXCLUIDO_O_REVISION | Identificador en notacion cientifica; estado/nota vacios. Serie auxiliar (verificar fuente). | https://doi.org/10.5281/zenodo.21509581
FAB053_1E+3 | FABEST | 42CrMo4+QT | FAB053 | Torsion | Transversal hole D=2 mm | -1 | 414.3629 | 25 | 1000 |  |  | PUNTO_CURVA_NO_ENSAYO | OTRAS_CONDICIONES | EXCLUIDO_O_REVISION | Identificador en notacion cientifica; estado/nota vacios. Serie auxiliar (verificar fuente). | https://doi.org/10.5281/zenodo.21509581
FAB053_2E+3 | FABEST | 42CrMo4+QT | FAB053 | Torsion | Transversal hole D=2 mm | -1 | 409.9038 | 25 | 2000 |  |  | PUNTO_CURVA_NO_ENSAYO | OTRAS_CONDICIONES | EXCLUIDO_O_REVISION | Identificador en notacion cientifica; estado/nota vacios. Serie auxiliar (verificar fuente). | https://doi.org/10.5281/zenodo.21509581
FAB053_5E+3 | FABEST | 42CrMo4+QT | FAB053 | Torsion | Transversal hole D=2 mm | -1 | 397.401 | 25 | 5000 |  |  | PUNTO_CURVA_NO_ENSAYO | OTRAS_CONDICIONES | EXCLUIDO_O_REVISION | Identificador en notacion cientifica; estado/nota vacios. Serie auxiliar (verificar fuente). | https://doi.org/10.5281/zenodo.21509581
FAB053_1E+4 | FABEST | 42CrMo4+QT | FAB053 | Torsion | Transversal hole D=2 mm | -1 | 379.0736 | 25 | 10000 |  |  | PUNTO_CURVA_NO_ENSAYO | OTRAS_CONDICIONES | EXCLUIDO_O_REVISION | Identificador en notacion cientifica; estado/nota vacios. Serie auxiliar (verificar fuente). | https://doi.org/10.5281/zenodo.21509581
FAB053_2E+4 | FABEST | 42CrMo4+QT | FAB053 | Torsion | Transversal hole D=2 mm | -1 | 349.5752 | 25 | 20000 |  |  | PUNTO_CURVA_NO_ENSAYO | OTRAS_CONDICIONES | EXCLUIDO_O_REVISION | Identificador en notacion cientifica; estado/nota vacios. Serie auxiliar (verificar fuente). | https://doi.org/10.5281/zenodo.21509581
FAB053_5E+4 | FABEST | 42CrMo4+QT | FAB053 | Torsion | Transversal hole D=2 mm | -1 | 293.9441 | 25 | 50000 |  |  | PUNTO_CURVA_NO_ENSAYO | OTRAS_CONDICIONES | EXCLUIDO_O_REVISION | Identificador en notacion cientifica; estado/nota vacios. Serie auxiliar (verificar fuente). | https://doi.org/10.5281/zenodo.21509581
FAB053_1E+5 | FABEST | 42CrMo4+QT | FAB053 | Torsion | Transversal hole D=2 mm | -1 | 247.8301 | 25 | 100000 |  |  | PUNTO_CURVA_NO_ENSAYO | OTRAS_CONDICIONES | EXCLUIDO_O_REVISION | Identificador en notacion cientifica; estado/nota vacios. Serie auxiliar (verificar fuente). | https://doi.org/10.5281/zenodo.21509581
FAB053_2E+5 | FABEST | 42CrMo4+QT | FAB053 | Torsion | Transversal hole D=2 mm | -1 | 208.543 | 25 | 200000 |  |  | PUNTO_CURVA_NO_ENSAYO | OTRAS_CONDICIONES | EXCLUIDO_O_REVISION | Identificador en notacion cientifica; estado/nota vacios. Serie auxiliar (verificar fuente). | https://doi.org/10.5281/zenodo.21509581
FAB053_5E+5 | FABEST | 42CrMo4+QT | FAB053 | Torsion | Transversal hole D=2 mm | -1 | 174.2736 | 25 | 500000 |  |  | PUNTO_CURVA_NO_ENSAYO | OTRAS_CONDICIONES | EXCLUIDO_O_REVISION | Identificador en notacion cientifica; estado/nota vacios. Serie auxiliar (verificar fuente). | https://doi.org/10.5281/zenodo.21509581
FAB053_1E+6 | FABEST | 42CrMo4+QT | FAB053 | Torsion | Transversal hole D=2 mm | -1 | 159.993 | 25 | 1000000 |  |  | PUNTO_CURVA_NO_ENSAYO | OTRAS_CONDICIONES | EXCLUIDO_O_REVISION | Identificador en notacion cientifica; estado/nota vacios. Serie auxiliar (verificar fuente). | https://doi.org/10.5281/zenodo.21509581
FAB053_2E+6 | FABEST | 42CrMo4+QT | FAB053 | Torsion | Transversal hole D=2 mm | -1 | 152.1387 | 25 | 2000000 |  |  | PUNTO_CURVA_NO_ENSAYO | OTRAS_CONDICIONES | EXCLUIDO_O_REVISION | Identificador en notacion cientifica; estado/nota vacios. Serie auxiliar (verificar fuente). | https://doi.org/10.5281/zenodo.21509581
FAB053_5E+6 | FABEST | 42CrMo4+QT | FAB053 | Torsion | Transversal hole D=2 mm | -1 | 147.1647 | 25 | 5000000 |  |  | PUNTO_CURVA_NO_ENSAYO | OTRAS_CONDICIONES | EXCLUIDO_O_REVISION | Identificador en notacion cientifica; estado/nota vacios. Serie auxiliar (verificar fuente). | https://doi.org/10.5281/zenodo.21509581
FAB053_1E+7 | FABEST | 42CrMo4+QT | FAB053 | Torsion | Transversal hole D=2 mm | -1 | 145.46 | 25 | 10000000 |  |  | PUNTO_CURVA_NO_ENSAYO | OTRAS_CONDICIONES | EXCLUIDO_O_REVISION | Identificador en notacion cientifica; estado/nota vacios. Serie auxiliar (verificar fuente). | https://doi.org/10.5281/zenodo.21509581
FAB053_2E+7 | FABEST | 42CrMo4+QT | FAB053 | Torsion | Transversal hole D=2 mm | -1 | 144.5985 | 25 | 20000000 |  |  | PUNTO_CURVA_NO_ENSAYO | OTRAS_CONDICIONES | EXCLUIDO_O_REVISION | Identificador en notacion cientifica; estado/nota vacios. Serie auxiliar (verificar fuente). | https://doi.org/10.5281/zenodo.21509581
FAB053_5E+7 | FABEST | 42CrMo4+QT | FAB053 | Torsion | Transversal hole D=2 mm | -1 | 144.0786 | 25 | 50000000 |  |  | PUNTO_CURVA_NO_ENSAYO | OTRAS_CONDICIONES | EXCLUIDO_O_REVISION | Identificador en notacion cientifica; estado/nota vacios. Serie auxiliar (verificar fuente). | https://doi.org/10.5281/zenodo.21509581
FAB053_1E+8 | FABEST | 42CrMo4+QT | FAB053 | Torsion | Transversal hole D=2 mm | -1 | 143.9049 | 25 | 100000000 |  |  | PUNTO_CURVA_NO_ENSAYO | OTRAS_CONDICIONES | EXCLUIDO_O_REVISION | Identificador en notacion cientifica; estado/nota vacios. Serie auxiliar (verificar fuente). | https://doi.org/10.5281/zenodo.21509581
FAB053_1E+3 | FABEST | 42CrMo4+QT | FAB053 | Torsion | Transversal hole D=2 mm | -1 | 484.4057 | 25 | 1000 |  |  | PUNTO_CURVA_NO_ENSAYO | OTRAS_CONDICIONES | EXCLUIDO_O_REVISION | Identificador en notacion cientifica; estado/nota vacios. Serie auxiliar (verificar fuente). | https://doi.org/10.5281/zenodo.21509581
FAB053_2E+3 | FABEST | 42CrMo4+QT | FAB053 | Torsion | Transversal hole D=2 mm | -1 | 450.3434 | 25 | 2000 |  |  | PUNTO_CURVA_NO_ENSAYO | OTRAS_CONDICIONES | EXCLUIDO_O_REVISION | Identificador en notacion cientifica; estado/nota vacios. Serie auxiliar (verificar fuente). | https://doi.org/10.5281/zenodo.21509581
FAB053_5E+3 | FABEST | 42CrMo4+QT | FAB053 | Torsion | Transversal hole D=2 mm | -1 | 405.3156 | 25 | 5000 |  |  | PUNTO_CURVA_NO_ENSAYO | OTRAS_CONDICIONES | EXCLUIDO_O_REVISION | Identificador en notacion cientifica; estado/nota vacios. Serie auxiliar (verificar fuente). | https://doi.org/10.5281/zenodo.21509581
FAB053_1E+4 | FABEST | 42CrMo4+QT | FAB053 | Torsion | Transversal hole D=2 mm | -1 | 371.2534 | 25 | 10000 |  |  | PUNTO_CURVA_NO_ENSAYO | OTRAS_CONDICIONES | EXCLUIDO_O_REVISION | Identificador en notacion cientifica; estado/nota vacios. Serie auxiliar (verificar fuente). | https://doi.org/10.5281/zenodo.21509581
FAB053_2E+4 | FABEST | 42CrMo4+QT | FAB053 | Torsion | Transversal hole D=2 mm | -1 | 337.1912 | 25 | 20000 |  |  | PUNTO_CURVA_NO_ENSAYO | OTRAS_CONDICIONES | EXCLUIDO_O_REVISION | Identificador en notacion cientifica; estado/nota vacios. Serie auxiliar (verificar fuente). | https://doi.org/10.5281/zenodo.21509581
FAB053_5E+4 | FABEST | 42CrMo4+QT | FAB053 | Torsion | Transversal hole D=2 mm | -1 | 292.1634 | 25 | 50000 |  |  | PUNTO_CURVA_NO_ENSAYO | OTRAS_CONDICIONES | EXCLUIDO_O_REVISION | Identificador en notacion cientifica; estado/nota vacios. Serie auxiliar (verificar fuente). | https://doi.org/10.5281/zenodo.21509581
FAB053_1E+5 | FABEST | 42CrMo4+QT | FAB053 | Torsion | Transversal hole D=2 mm | -1 | 258.1012 | 25 | 100000 |  |  | PUNTO_CURVA_NO_ENSAYO | OTRAS_CONDICIONES | EXCLUIDO_O_REVISION | Identificador en notacion cientifica; estado/nota vacios. Serie auxiliar (verificar fuente). | https://doi.org/10.5281/zenodo.21509581
FAB053_2E+5 | FABEST | 42CrMo4+QT | FAB053 | Torsion | Transversal hole D=2 mm | -1 | 224.039 | 25 | 200000 |  |  | PUNTO_CURVA_NO_ENSAYO | OTRAS_CONDICIONES | EXCLUIDO_O_REVISION | Identificador en notacion cientifica; estado/nota vacios. Serie auxiliar (verificar fuente). | https://doi.org/10.5281/zenodo.21509581
FAB053_5E+5 | FABEST | 42CrMo4+QT | FAB053 | Torsion | Transversal hole D=2 mm | -1 | 179.0112 | 25 | 500000 |  |  | PUNTO_CURVA_NO_ENSAYO | OTRAS_CONDICIONES | EXCLUIDO_O_REVISION | Identificador en notacion cientifica; estado/nota vacios. Serie auxiliar (verificar fuente). | https://doi.org/10.5281/zenodo.21509581
FAB053_1E+6 | FABEST | 42CrMo4+QT | FAB053 | Torsion | Transversal hole D=2 mm | -1 | 144.9489 | 25 | 1000000 |  |  | PUNTO_CURVA_NO_ENSAYO | OTRAS_CONDICIONES | EXCLUIDO_O_REVISION | Identificador en notacion cientifica; estado/nota vacios. Serie auxiliar (verificar fuente). | https://doi.org/10.5281/zenodo.21509581
FAB053_2E+6 | FABEST | 42CrMo4+QT | FAB053 | Torsion | Transversal hole D=2 mm | -1 | 110.8867 | 25 | 2000000 |  |  | PUNTO_CURVA_NO_ENSAYO | OTRAS_CONDICIONES | EXCLUIDO_O_REVISION | Identificador en notacion cientifica; estado/nota vacios. Serie auxiliar (verificar fuente). | https://doi.org/10.5281/zenodo.21509581
FAB053_5E+6 | FABEST | 42CrMo4+QT | FAB053 | Torsion | Transversal hole D=2 mm | -1 | 65.85893 | 25 | 5000000 |  |  | PUNTO_CURVA_NO_ENSAYO | OTRAS_CONDICIONES | EXCLUIDO_O_REVISION | Identificador en notacion cientifica; estado/nota vacios. Serie auxiliar (verificar fuente). | https://doi.org/10.5281/zenodo.21509581
FAB053_1E+7 | FABEST | 42CrMo4+QT | FAB053 | Torsion | Transversal hole D=2 mm | -1 | 31.79671 | 25 | 10000000 |  |  | PUNTO_CURVA_NO_ENSAYO | OTRAS_CONDICIONES | EXCLUIDO_O_REVISION | Identificador en notacion cientifica; estado/nota vacios. Serie auxiliar (verificar fuente). | https://doi.org/10.5281/zenodo.21509581
FAB054_1E+3 | FABEST | 42CrMo4+QT | FAB054 | Torsion | Circumferential V-notch R=0.5 mm | -1 | 435.8991 | 25 | 1000 |  |  | PUNTO_CURVA_NO_ENSAYO | OTRAS_CONDICIONES | EXCLUIDO_O_REVISION | Identificador en notacion cientifica; estado/nota vacios. Serie auxiliar (verificar fuente). | https://doi.org/10.5281/zenodo.21509581
FAB054_2E+3 | FABEST | 42CrMo4+QT | FAB054 | Torsion | Circumferential V-notch R=0.5 mm | -1 | 411.1033 | 25 | 2000 |  |  | PUNTO_CURVA_NO_ENSAYO | OTRAS_CONDICIONES | EXCLUIDO_O_REVISION | Identificador en notacion cientifica; estado/nota vacios. Serie auxiliar (verificar fuente). | https://doi.org/10.5281/zenodo.21509581
FAB054_5E+3 | FABEST | 42CrMo4+QT | FAB054 | Torsion | Circumferential V-notch R=0.5 mm | -1 | 380.4762 | 25 | 5000 |  |  | PUNTO_CURVA_NO_ENSAYO | OTRAS_CONDICIONES | EXCLUIDO_O_REVISION | Identificador en notacion cientifica; estado/nota vacios. Serie auxiliar (verificar fuente). | https://doi.org/10.5281/zenodo.21509581
FAB054_1E+4 | FABEST | 42CrMo4+QT | FAB054 | Torsion | Circumferential V-notch R=0.5 mm | -1 | 358.8331 | 25 | 10000 |  |  | PUNTO_CURVA_NO_ENSAYO | OTRAS_CONDICIONES | EXCLUIDO_O_REVISION | Identificador en notacion cientifica; estado/nota vacios. Serie auxiliar (verificar fuente). | https://doi.org/10.5281/zenodo.21509581
FAB054_2E+4 | FABEST | 42CrMo4+QT | FAB054 | Torsion | Circumferential V-notch R=0.5 mm | -1 | 338.421 | 25 | 20000 |  |  | PUNTO_CURVA_NO_ENSAYO | OTRAS_CONDICIONES | EXCLUIDO_O_REVISION | Identificador en notacion cientifica; estado/nota vacios. Serie auxiliar (verificar fuente). | https://doi.org/10.5281/zenodo.21509581
FAB054_5E+4 | FABEST | 42CrMo4+QT | FAB054 | Torsion | Circumferential V-notch R=0.5 mm | -1 | 313.2088 | 25 | 50000 |  |  | PUNTO_CURVA_NO_ENSAYO | OTRAS_CONDICIONES | EXCLUIDO_O_REVISION | Identificador en notacion cientifica; estado/nota vacios. Serie auxiliar (verificar fuente). | https://doi.org/10.5281/zenodo.21509581
FAB054_1E+5 | FABEST | 42CrMo4+QT | FAB054 | Torsion | Circumferential V-notch R=0.5 mm | -1 | 295.3921 | 25 | 100000 |  |  | PUNTO_CURVA_NO_ENSAYO | OTRAS_CONDICIONES | EXCLUIDO_O_REVISION | Identificador en notacion cientifica; estado/nota vacios. Serie auxiliar (verificar fuente). | https://doi.org/10.5281/zenodo.21509581
FAB054_2E+5 | FABEST | 42CrMo4+QT | FAB054 | Torsion | Circumferential V-notch R=0.5 mm | -1 | 278.5889 | 25 | 200000 |  |  | PUNTO_CURVA_NO_ENSAYO | OTRAS_CONDICIONES | EXCLUIDO_O_REVISION | Identificador en notacion cientifica; estado/nota vacios. Serie auxiliar (verificar fuente). | https://doi.org/10.5281/zenodo.21509581
FAB054_5E+5 | FABEST | 42CrMo4+QT | FAB054 | Torsion | Circumferential V-notch R=0.5 mm | -1 | 257.8341 | 25 | 500000 |  |  | PUNTO_CURVA_NO_ENSAYO | OTRAS_CONDICIONES | EXCLUIDO_O_REVISION | Identificador en notacion cientifica; estado/nota vacios. Serie auxiliar (verificar fuente). | https://doi.org/10.5281/zenodo.21509581
FAB054_1E+6 | FABEST | 42CrMo4+QT | FAB054 | Torsion | Circumferential V-notch R=0.5 mm | -1 | 243.1674 | 25 | 1000000 |  |  | PUNTO_CURVA_NO_ENSAYO | OTRAS_CONDICIONES | EXCLUIDO_O_REVISION | Identificador en notacion cientifica; estado/nota vacios. Serie auxiliar (verificar fuente). | https://doi.org/10.5281/zenodo.21509581
FAB054_2E+6 | FABEST | 42CrMo4+QT | FAB054 | Torsion | Circumferential V-notch R=0.5 mm | -1 | 229.3349 | 25 | 2000000 |  |  | PUNTO_CURVA_NO_ENSAYO | OTRAS_CONDICIONES | EXCLUIDO_O_REVISION | Identificador en notacion cientifica; estado/nota vacios. Serie auxiliar (verificar fuente). | https://doi.org/10.5281/zenodo.21509581
FAB054_5E+6 | FABEST | 42CrMo4+QT | FAB054 | Torsion | Circumferential V-notch R=0.5 mm | -1 | 212.2496 | 25 | 5000000 |  |  | PUNTO_CURVA_NO_ENSAYO | OTRAS_CONDICIONES | EXCLUIDO_O_REVISION | Identificador en notacion cientifica; estado/nota vacios. Serie auxiliar (verificar fuente). | https://doi.org/10.5281/zenodo.21509581
FAB054_1E+7 | FABEST | 42CrMo4+QT | FAB054 | Torsion | Circumferential V-notch R=0.5 mm | -1 | 200.1759 | 25 | 10000000 |  |  | PUNTO_CURVA_NO_ENSAYO | OTRAS_CONDICIONES | EXCLUIDO_O_REVISION | Identificador en notacion cientifica; estado/nota vacios. Serie auxiliar (verificar fuente). | https://doi.org/10.5281/zenodo.21509581
FAB054_2E+7 | FABEST | 42CrMo4+QT | FAB054 | Torsion | Circumferential V-notch R=0.5 mm | -1 | 188.789 | 25 | 20000000 |  |  | PUNTO_CURVA_NO_ENSAYO | OTRAS_CONDICIONES | EXCLUIDO_O_REVISION | Identificador en notacion cientifica; estado/nota vacios. Serie auxiliar (verificar fuente). | https://doi.org/10.5281/zenodo.21509581
FAB054_5E+7 | FABEST | 42CrMo4+QT | FAB054 | Torsion | Circumferential V-notch R=0.5 mm | -1 | 174.7243 | 25 | 50000000 |  |  | PUNTO_CURVA_NO_ENSAYO | OTRAS_CONDICIONES | EXCLUIDO_O_REVISION | Identificador en notacion cientifica; estado/nota vacios. Serie auxiliar (verificar fuente). | https://doi.org/10.5281/zenodo.21509581
FAB054_1E+8 | FABEST | 42CrMo4+QT | FAB054 | Torsion | Circumferential V-notch R=0.5 mm | -1 | 164.7852 | 25 | 100000000 |  |  | PUNTO_CURVA_NO_ENSAYO | OTRAS_CONDICIONES | EXCLUIDO_O_REVISION | Identificador en notacion cientifica; estado/nota vacios. Serie auxiliar (verificar fuente). | https://doi.org/10.5281/zenodo.21509581
FAB054_1E+3 | FABEST | 42CrMo4+QT | FAB054 | Torsion | Circumferential V-notch R=0.5 mm | -1 | 434.741 | 25 | 1000 |  |  | PUNTO_CURVA_NO_ENSAYO | OTRAS_CONDICIONES | EXCLUIDO_O_REVISION | Identificador en notacion cientifica; estado/nota vacios. Serie auxiliar (verificar fuente). | https://doi.org/10.5281/zenodo.21509581
FAB054_2E+3 | FABEST | 42CrMo4+QT | FAB054 | Torsion | Circumferential V-notch R=0.5 mm | -1 | 423.7279 | 25 | 2000 |  |  | PUNTO_CURVA_NO_ENSAYO | OTRAS_CONDICIONES | EXCLUIDO_O_REVISION | Identificador en notacion cientifica; estado/nota vacios. Serie auxiliar (verificar fuente). | https://doi.org/10.5281/zenodo.21509581
FAB054_5E+3 | FABEST | 42CrMo4+QT | FAB054 | Torsion | Circumferential V-notch R=0.5 mm | -1 | 397.4212 | 25 | 5000 |  |  | PUNTO_CURVA_NO_ENSAYO | OTRAS_CONDICIONES | EXCLUIDO_O_REVISION | Identificador en notacion cientifica; estado/nota vacios. Serie auxiliar (verificar fuente). | https://doi.org/10.5281/zenodo.21509581
FAB054_1E+4 | FABEST | 42CrMo4+QT | FAB054 | Torsion | Circumferential V-notch R=0.5 mm | -1 | 367.742 | 25 | 10000 |  |  | PUNTO_CURVA_NO_ENSAYO | OTRAS_CONDICIONES | EXCLUIDO_O_REVISION | Identificador en notacion cientifica; estado/nota vacios. Serie auxiliar (verificar fuente). | https://doi.org/10.5281/zenodo.21509581
FAB054_2E+4 | FABEST | 42CrMo4+QT | FAB054 | Torsion | Circumferential V-notch R=0.5 mm | -1 | 333.847 | 25 | 20000 |  |  | PUNTO_CURVA_NO_ENSAYO | OTRAS_CONDICIONES | EXCLUIDO_O_REVISION | Identificador en notacion cientifica; estado/nota vacios. Serie auxiliar (verificar fuente). | https://doi.org/10.5281/zenodo.21509581
FAB054_5E+4 | FABEST | 42CrMo4+QT | FAB054 | Torsion | Circumferential V-notch R=0.5 mm | -1 | 294.4939 | 25 | 50000 |  |  | PUNTO_CURVA_NO_ENSAYO | OTRAS_CONDICIONES | EXCLUIDO_O_REVISION | Identificador en notacion cientifica; estado/nota vacios. Serie auxiliar (verificar fuente). | https://doi.org/10.5281/zenodo.21509581
FAB054_1E+5 | FABEST | 42CrMo4+QT | FAB054 | Torsion | Circumferential V-notch R=0.5 mm | -1 | 274.306 | 25 | 100000 |  |  | PUNTO_CURVA_NO_ENSAYO | OTRAS_CONDICIONES | EXCLUIDO_O_REVISION | Identificador en notacion cientifica; estado/nota vacios. Serie auxiliar (verificar fuente). | https://doi.org/10.5281/zenodo.21509581
FAB054_2E+5 | FABEST | 42CrMo4+QT | FAB054 | Torsion | Circumferential V-notch R=0.5 mm | -1 | 261.9862 | 25 | 200000 |  |  | PUNTO_CURVA_NO_ENSAYO | OTRAS_CONDICIONES | EXCLUIDO_O_REVISION | Identificador en notacion cientifica; estado/nota vacios. Serie auxiliar (verificar fuente). | https://doi.org/10.5281/zenodo.21509581
FAB054_5E+5 | FABEST | 42CrMo4+QT | FAB054 | Torsion | Circumferential V-notch R=0.5 mm | -1 | 253.6741 | 25 | 500000 |  |  | PUNTO_CURVA_NO_ENSAYO | OTRAS_CONDICIONES | EXCLUIDO_O_REVISION | Identificador en notacion cientifica; estado/nota vacios. Serie auxiliar (verificar fuente). | https://doi.org/10.5281/zenodo.21509581
FAB054_1E+6 | FABEST | 42CrMo4+QT | FAB054 | Torsion | Circumferential V-notch R=0.5 mm | -1 | 250.727 | 25 | 1000000 |  |  | PUNTO_CURVA_NO_ENSAYO | OTRAS_CONDICIONES | EXCLUIDO_O_REVISION | Identificador en notacion cientifica; estado/nota vacios. Serie auxiliar (verificar fuente). | https://doi.org/10.5281/zenodo.21509581
FAB054_2E+6 | FABEST | 42CrMo4+QT | FAB054 | Torsion | Circumferential V-notch R=0.5 mm | -1 | 249.2178 | 25 | 2000000 |  |  | PUNTO_CURVA_NO_ENSAYO | OTRAS_CONDICIONES | EXCLUIDO_O_REVISION | Identificador en notacion cientifica; estado/nota vacios. Serie auxiliar (verificar fuente). | https://doi.org/10.5281/zenodo.21509581
FAB054_5E+6 | FABEST | 42CrMo4+QT | FAB054 | Torsion | Circumferential V-notch R=0.5 mm | -1 | 248.3005 | 25 | 5000000 |  |  | PUNTO_CURVA_NO_ENSAYO | OTRAS_CONDICIONES | EXCLUIDO_O_REVISION | Identificador en notacion cientifica; estado/nota vacios. Serie auxiliar (verificar fuente). | https://doi.org/10.5281/zenodo.21509581
FAB054_1E+7 | FABEST | 42CrMo4+QT | FAB054 | Torsion | Circumferential V-notch R=0.5 mm | -1 | 247.9927 | 25 | 10000000 |  |  | PUNTO_CURVA_NO_ENSAYO | OTRAS_CONDICIONES | EXCLUIDO_O_REVISION | Identificador en notacion cientifica; estado/nota vacios. Serie auxiliar (verificar fuente). | https://doi.org/10.5281/zenodo.21509581
FAB054_2E+7 | FABEST | 42CrMo4+QT | FAB054 | Torsion | Circumferential V-notch R=0.5 mm | -1 | 247.8385 | 25 | 20000000 |  |  | PUNTO_CURVA_NO_ENSAYO | OTRAS_CONDICIONES | EXCLUIDO_O_REVISION | Identificador en notacion cientifica; estado/nota vacios. Serie auxiliar (verificar fuente). | https://doi.org/10.5281/zenodo.21509581
FAB054_5E+7 | FABEST | 42CrMo4+QT | FAB054 | Torsion | Circumferential V-notch R=0.5 mm | -1 | 247.7458 | 25 | 50000000 |  |  | PUNTO_CURVA_NO_ENSAYO | OTRAS_CONDICIONES | EXCLUIDO_O_REVISION | Identificador en notacion cientifica; estado/nota vacios. Serie auxiliar (verificar fuente). | https://doi.org/10.5281/zenodo.21509581
FAB054_1E+8 | FABEST | 42CrMo4+QT | FAB054 | Torsion | Circumferential V-notch R=0.5 mm | -1 | 247.7149 | 25 | 100000000 |  |  | PUNTO_CURVA_NO_ENSAYO | OTRAS_CONDICIONES | EXCLUIDO_O_REVISION | Identificador en notacion cientifica; estado/nota vacios. Serie auxiliar (verificar fuente). | https://doi.org/10.5281/zenodo.21509581
FAB054_1E+3 | FABEST | 42CrMo4+QT | FAB054 | Torsion | Circumferential V-notch R=0.5 mm | -1 | 423.2674 | 25 | 1000 |  |  | PUNTO_CURVA_NO_ENSAYO | OTRAS_CONDICIONES | EXCLUIDO_O_REVISION | Identificador en notacion cientifica; estado/nota vacios. Serie auxiliar (verificar fuente). | https://doi.org/10.5281/zenodo.21509581
FAB054_2E+3 | FABEST | 42CrMo4+QT | FAB054 | Torsion | Circumferential V-notch R=0.5 mm | -1 | 404.7366 | 25 | 2000 |  |  | PUNTO_CURVA_NO_ENSAYO | OTRAS_CONDICIONES | EXCLUIDO_O_REVISION | Identificador en notacion cientifica; estado/nota vacios. Serie auxiliar (verificar fuente). | https://doi.org/10.5281/zenodo.21509581
FAB054_5E+3 | FABEST | 42CrMo4+QT | FAB054 | Torsion | Circumferential V-notch R=0.5 mm | -1 | 380.2404 | 25 | 5000 |  |  | PUNTO_CURVA_NO_ENSAYO | OTRAS_CONDICIONES | EXCLUIDO_O_REVISION | Identificador en notacion cientifica; estado/nota vacios. Serie auxiliar (verificar fuente). | https://doi.org/10.5281/zenodo.21509581
FAB054_1E+4 | FABEST | 42CrMo4+QT | FAB054 | Torsion | Circumferential V-notch R=0.5 mm | -1 | 361.7096 | 25 | 10000 |  |  | PUNTO_CURVA_NO_ENSAYO | OTRAS_CONDICIONES | EXCLUIDO_O_REVISION | Identificador en notacion cientifica; estado/nota vacios. Serie auxiliar (verificar fuente). | https://doi.org/10.5281/zenodo.21509581
FAB054_2E+4 | FABEST | 42CrMo4+QT | FAB054 | Torsion | Circumferential V-notch R=0.5 mm | -1 | 343.1789 | 25 | 20000 |  |  | PUNTO_CURVA_NO_ENSAYO | OTRAS_CONDICIONES | EXCLUIDO_O_REVISION | Identificador en notacion cientifica; estado/nota vacios. Serie auxiliar (verificar fuente). | https://doi.org/10.5281/zenodo.21509581
FAB054_5E+4 | FABEST | 42CrMo4+QT | FAB054 | Torsion | Circumferential V-notch R=0.5 mm | -1 | 318.6826 | 25 | 50000 |  |  | PUNTO_CURVA_NO_ENSAYO | OTRAS_CONDICIONES | EXCLUIDO_O_REVISION | Identificador en notacion cientifica; estado/nota vacios. Serie auxiliar (verificar fuente). | https://doi.org/10.5281/zenodo.21509581
FAB054_1E+5 | FABEST | 42CrMo4+QT | FAB054 | Torsion | Circumferential V-notch R=0.5 mm | -1 | 300.1519 | 25 | 100000 |  |  | PUNTO_CURVA_NO_ENSAYO | OTRAS_CONDICIONES | EXCLUIDO_O_REVISION | Identificador en notacion cientifica; estado/nota vacios. Serie auxiliar (verificar fuente). | https://doi.org/10.5281/zenodo.21509581
FAB054_2E+5 | FABEST | 42CrMo4+QT | FAB054 | Torsion | Circumferential V-notch R=0.5 mm | -1 | 281.6212 | 25 | 200000 |  |  | PUNTO_CURVA_NO_ENSAYO | OTRAS_CONDICIONES | EXCLUIDO_O_REVISION | Identificador en notacion cientifica; estado/nota vacios. Serie auxiliar (verificar fuente). | https://doi.org/10.5281/zenodo.21509581
FAB054_5E+5 | FABEST | 42CrMo4+QT | FAB054 | Torsion | Circumferential V-notch R=0.5 mm | -1 | 257.1249 | 25 | 500000 |  |  | PUNTO_CURVA_NO_ENSAYO | OTRAS_CONDICIONES | EXCLUIDO_O_REVISION | Identificador en notacion cientifica; estado/nota vacios. Serie auxiliar (verificar fuente). | https://doi.org/10.5281/zenodo.21509581
FAB054_1E+6 | FABEST | 42CrMo4+QT | FAB054 | Torsion | Circumferential V-notch R=0.5 mm | -1 | 238.5942 | 25 | 1000000 |  |  | PUNTO_CURVA_NO_ENSAYO | OTRAS_CONDICIONES | EXCLUIDO_O_REVISION | Identificador en notacion cientifica; estado/nota vacios. Serie auxiliar (verificar fuente). | https://doi.org/10.5281/zenodo.21509581
FAB054_2E+6 | FABEST | 42CrMo4+QT | FAB054 | Torsion | Circumferential V-notch R=0.5 mm | -1 | 220.0635 | 25 | 2000000 |  |  | PUNTO_CURVA_NO_ENSAYO | OTRAS_CONDICIONES | EXCLUIDO_O_REVISION | Identificador en notacion cientifica; estado/nota vacios. Serie auxiliar (verificar fuente). | https://doi.org/10.5281/zenodo.21509581
FAB054_5E+6 | FABEST | 42CrMo4+QT | FAB054 | Torsion | Circumferential V-notch R=0.5 mm | -1 | 195.5672 | 25 | 5000000 |  |  | PUNTO_CURVA_NO_ENSAYO | OTRAS_CONDICIONES | EXCLUIDO_O_REVISION | Identificador en notacion cientifica; estado/nota vacios. Serie auxiliar (verificar fuente). | https://doi.org/10.5281/zenodo.21509581
FAB054_1E+7 | FABEST | 42CrMo4+QT | FAB054 | Torsion | Circumferential V-notch R=0.5 mm | -1 | 177.0365 | 25 | 10000000 |  |  | PUNTO_CURVA_NO_ENSAYO | OTRAS_CONDICIONES | EXCLUIDO_O_REVISION | Identificador en notacion cientifica; estado/nota vacios. Serie auxiliar (verificar fuente). | https://doi.org/10.5281/zenodo.21509581
FAB054_2E+7 | FABEST | 42CrMo4+QT | FAB054 | Torsion | Circumferential V-notch R=0.5 mm | -1 | 158.5058 | 25 | 20000000 |  |  | PUNTO_CURVA_NO_ENSAYO | OTRAS_CONDICIONES | EXCLUIDO_O_REVISION | Identificador en notacion cientifica; estado/nota vacios. Serie auxiliar (verificar fuente). | https://doi.org/10.5281/zenodo.21509581
FAB054_5E+7 | FABEST | 42CrMo4+QT | FAB054 | Torsion | Circumferential V-notch R=0.5 mm | -1 | 134.0095 | 25 | 50000000 |  |  | PUNTO_CURVA_NO_ENSAYO | OTRAS_CONDICIONES | EXCLUIDO_O_REVISION | Identificador en notacion cientifica; estado/nota vacios. Serie auxiliar (verificar fuente). | https://doi.org/10.5281/zenodo.21509581
FAB054_1E+8 | FABEST | 42CrMo4+QT | FAB054 | Torsion | Circumferential V-notch R=0.5 mm | -1 | 115.4788 | 25 | 100000000 |  |  | PUNTO_CURVA_NO_ENSAYO | OTRAS_CONDICIONES | EXCLUIDO_O_REVISION | Identificador en notacion cientifica; estado/nota vacios. Serie auxiliar (verificar fuente). | https://doi.org/10.5281/zenodo.21509581
FAB055_1E+3 | FABEST | 42CrMo4+QT | FAB055 | Axial | Circumferential V-notch R=0.375 mm | -1 | 867.0384 | 150 | 1000 |  |  | PUNTO_CURVA_NO_ENSAYO | OTRAS_CONDICIONES | EXCLUIDO_O_REVISION | Identificador en notacion cientifica; estado/nota vacios. Serie auxiliar (verificar fuente). | https://doi.org/10.5281/zenodo.21509581
FAB055_2E+3 | FABEST | 42CrMo4+QT | FAB055 | Axial | Circumferential V-notch R=0.375 mm | -1 | 713.1094 | 150 | 2000 |  |  | PUNTO_CURVA_NO_ENSAYO | OTRAS_CONDICIONES | EXCLUIDO_O_REVISION | Identificador en notacion cientifica; estado/nota vacios. Serie auxiliar (verificar fuente). | https://doi.org/10.5281/zenodo.21509581
FAB055_5E+3 | FABEST | 42CrMo4+QT | FAB055 | Axial | Circumferential V-notch R=0.375 mm | -1 | 550.7418 | 150 | 5000 |  |  | PUNTO_CURVA_NO_ENSAYO | OTRAS_CONDICIONES | EXCLUIDO_O_REVISION | Identificador en notacion cientifica; estado/nota vacios. Serie auxiliar (verificar fuente). | https://doi.org/10.5281/zenodo.21509581
FAB055_1E+4 | FABEST | 42CrMo4+QT | FAB055 | Axial | Circumferential V-notch R=0.375 mm | -1 | 452.9663 | 150 | 10000 |  |  | PUNTO_CURVA_NO_ENSAYO | OTRAS_CONDICIONES | EXCLUIDO_O_REVISION | Identificador en notacion cientifica; estado/nota vacios. Serie auxiliar (verificar fuente). | https://doi.org/10.5281/zenodo.21509581
FAB055_2E+4 | FABEST | 42CrMo4+QT | FAB055 | Axial | Circumferential V-notch R=0.375 mm | -1 | 372.5492 | 150 | 20000 |  |  | PUNTO_CURVA_NO_ENSAYO | OTRAS_CONDICIONES | EXCLUIDO_O_REVISION | Identificador en notacion cientifica; estado/nota vacios. Serie auxiliar (verificar fuente). | https://doi.org/10.5281/zenodo.21509581
FAB055_5E+4 | FABEST | 42CrMo4+QT | FAB055 | Axial | Circumferential V-notch R=0.375 mm | -1 | 287.7236 | 150 | 50000 |  |  | PUNTO_CURVA_NO_ENSAYO | OTRAS_CONDICIONES | EXCLUIDO_O_REVISION | Identificador en notacion cientifica; estado/nota vacios. Serie auxiliar (verificar fuente). | https://doi.org/10.5281/zenodo.21509581
FAB055_1E+5 | FABEST | 42CrMo4+QT | FAB055 | Axial | Circumferential V-notch R=0.375 mm | -1 | 236.6428 | 150 | 100000 |  |  | PUNTO_CURVA_NO_ENSAYO | OTRAS_CONDICIONES | EXCLUIDO_O_REVISION | Identificador en notacion cientifica; estado/nota vacios. Serie auxiliar (verificar fuente). | https://doi.org/10.5281/zenodo.21509581
FAB055_2E+5 | FABEST | 42CrMo4+QT | FAB055 | Axial | Circumferential V-notch R=0.375 mm | -1 | 194.6306 | 150 | 200000 |  |  | PUNTO_CURVA_NO_ENSAYO | OTRAS_CONDICIONES | EXCLUIDO_O_REVISION | Identificador en notacion cientifica; estado/nota vacios. Serie auxiliar (verificar fuente). | https://doi.org/10.5281/zenodo.21509581
FAB055_5E+5 | FABEST | 42CrMo4+QT | FAB055 | Axial | Circumferential V-notch R=0.375 mm | -1 | 150.3153 | 150 | 500000 |  |  | PUNTO_CURVA_NO_ENSAYO | OTRAS_CONDICIONES | EXCLUIDO_O_REVISION | Identificador en notacion cientifica; estado/nota vacios. Serie auxiliar (verificar fuente). | https://doi.org/10.5281/zenodo.21509581
FAB055_1E+6 | FABEST | 42CrMo4+QT | FAB055 | Axial | Circumferential V-notch R=0.375 mm | -1 | 123.6292 | 150 | 1000000 |  |  | PUNTO_CURVA_NO_ENSAYO | OTRAS_CONDICIONES | EXCLUIDO_O_REVISION | Identificador en notacion cientifica; estado/nota vacios. Serie auxiliar (verificar fuente). | https://doi.org/10.5281/zenodo.21509581
FAB055_2E+6 | FABEST | 42CrMo4+QT | FAB055 | Axial | Circumferential V-notch R=0.375 mm | -1 | 101.6807 | 150 | 2000000 |  |  | PUNTO_CURVA_NO_ENSAYO | OTRAS_CONDICIONES | EXCLUIDO_O_REVISION | Identificador en notacion cientifica; estado/nota vacios. Serie auxiliar (verificar fuente). | https://doi.org/10.5281/zenodo.21509581
FAB055_5E+6 | FABEST | 42CrMo4+QT | FAB055 | Axial | Circumferential V-notch R=0.375 mm | -1 | 78.5291 | 150 | 5000000 |  |  | PUNTO_CURVA_NO_ENSAYO | OTRAS_CONDICIONES | EXCLUIDO_O_REVISION | Identificador en notacion cientifica; estado/nota vacios. Serie auxiliar (verificar fuente). | https://doi.org/10.5281/zenodo.21509581
FAB055_1E+7 | FABEST | 42CrMo4+QT | FAB055 | Axial | Circumferential V-notch R=0.375 mm | -1 | 64.58749 | 150 | 10000000 |  |  | PUNTO_CURVA_NO_ENSAYO | OTRAS_CONDICIONES | EXCLUIDO_O_REVISION | Identificador en notacion cientifica; estado/nota vacios. Serie auxiliar (verificar fuente). | https://doi.org/10.5281/zenodo.21509581
FAB055_2E+7 | FABEST | 42CrMo4+QT | FAB055 | Axial | Circumferential V-notch R=0.375 mm | -1 | 53.121 | 150 | 20000000 |  |  | PUNTO_CURVA_NO_ENSAYO | OTRAS_CONDICIONES | EXCLUIDO_O_REVISION | Identificador en notacion cientifica; estado/nota vacios. Serie auxiliar (verificar fuente). | https://doi.org/10.5281/zenodo.21509581
FAB055_5E+7 | FABEST | 42CrMo4+QT | FAB055 | Axial | Circumferential V-notch R=0.375 mm | -1 | 41.0259 | 150 | 50000000 |  |  | PUNTO_CURVA_NO_ENSAYO | OTRAS_CONDICIONES | EXCLUIDO_O_REVISION | Identificador en notacion cientifica; estado/nota vacios. Serie auxiliar (verificar fuente). | https://doi.org/10.5281/zenodo.21509581
FAB055_1E+8 | FABEST | 42CrMo4+QT | FAB055 | Axial | Circumferential V-notch R=0.375 mm | -1 | 33.7424 | 150 | 100000000 |  |  | PUNTO_CURVA_NO_ENSAYO | OTRAS_CONDICIONES | EXCLUIDO_O_REVISION | Identificador en notacion cientifica; estado/nota vacios. Serie auxiliar (verificar fuente). | https://doi.org/10.5281/zenodo.21509581
FAB055_1E+3 | FABEST | 42CrMo4+QT | FAB055 | Axial | Circumferential V-notch R=0.375 mm | -1 | 627.4838 | 150 | 1000 |  |  | PUNTO_CURVA_NO_ENSAYO | OTRAS_CONDICIONES | EXCLUIDO_O_REVISION | Identificador en notacion cientifica; estado/nota vacios. Serie auxiliar (verificar fuente). | https://doi.org/10.5281/zenodo.21509581
FAB055_2E+3 | FABEST | 42CrMo4+QT | FAB055 | Axial | Circumferential V-notch R=0.375 mm | -1 | 593.8245 | 150 | 2000 |  |  | PUNTO_CURVA_NO_ENSAYO | OTRAS_CONDICIONES | EXCLUIDO_O_REVISION | Identificador en notacion cientifica; estado/nota vacios. Serie auxiliar (verificar fuente). | https://doi.org/10.5281/zenodo.21509581
FAB055_5E+3 | FABEST | 42CrMo4+QT | FAB055 | Axial | Circumferential V-notch R=0.375 mm | -1 | 522.2448 | 150 | 5000 |  |  | PUNTO_CURVA_NO_ENSAYO | OTRAS_CONDICIONES | EXCLUIDO_O_REVISION | Identificador en notacion cientifica; estado/nota vacios. Serie auxiliar (verificar fuente). | https://doi.org/10.5281/zenodo.21509581
FAB055_1E+4 | FABEST | 42CrMo4+QT | FAB055 | Axial | Circumferential V-notch R=0.375 mm | -1 | 451.0387 | 150 | 10000 |  |  | PUNTO_CURVA_NO_ENSAYO | OTRAS_CONDICIONES | EXCLUIDO_O_REVISION | Identificador en notacion cientifica; estado/nota vacios. Serie auxiliar (verificar fuente). | https://doi.org/10.5281/zenodo.21509581
FAB055_2E+4 | FABEST | 42CrMo4+QT | FAB055 | Axial | Circumferential V-notch R=0.375 mm | -1 | 375.3705 | 150 | 20000 |  |  | PUNTO_CURVA_NO_ENSAYO | OTRAS_CONDICIONES | EXCLUIDO_O_REVISION | Identificador en notacion cientifica; estado/nota vacios. Serie auxiliar (verificar fuente). | https://doi.org/10.5281/zenodo.21509581
FAB055_5E+4 | FABEST | 42CrMo4+QT | FAB055 | Axial | Circumferential V-notch R=0.375 mm | -1 | 285.1098 | 150 | 50000 |  |  | PUNTO_CURVA_NO_ENSAYO | OTRAS_CONDICIONES | EXCLUIDO_O_REVISION | Identificador en notacion cientifica; estado/nota vacios. Serie auxiliar (verificar fuente). | https://doi.org/10.5281/zenodo.21509581
FAB055_1E+5 | FABEST | 42CrMo4+QT | FAB055 | Axial | Circumferential V-notch R=0.375 mm | -1 | 231.1326 | 150 | 100000 |  |  | PUNTO_CURVA_NO_ENSAYO | OTRAS_CONDICIONES | EXCLUIDO_O_REVISION | Identificador en notacion cientifica; estado/nota vacios. Serie auxiliar (verificar fuente). | https://doi.org/10.5281/zenodo.21509581
FAB055_2E+5 | FABEST | 42CrMo4+QT | FAB055 | Axial | Circumferential V-notch R=0.375 mm | -1 | 190.7988 | 150 | 200000 |  |  | PUNTO_CURVA_NO_ENSAYO | OTRAS_CONDICIONES | EXCLUIDO_O_REVISION | Identificador en notacion cientifica; estado/nota vacios. Serie auxiliar (verificar fuente). | https://doi.org/10.5281/zenodo.21509581
FAB055_5E+5 | FABEST | 42CrMo4+QT | FAB055 | Axial | Circumferential V-notch R=0.375 mm | -1 | 156.1947 | 150 | 500000 |  |  | PUNTO_CURVA_NO_ENSAYO | OTRAS_CONDICIONES | EXCLUIDO_O_REVISION | Identificador en notacion cientifica; estado/nota vacios. Serie auxiliar (verificar fuente). | https://doi.org/10.5281/zenodo.21509581
FAB055_1E+6 | FABEST | 42CrMo4+QT | FAB055 | Axial | Circumferential V-notch R=0.375 mm | -1 | 141.0446 | 150 | 1000000 |  |  | PUNTO_CURVA_NO_ENSAYO | OTRAS_CONDICIONES | EXCLUIDO_O_REVISION | Identificador en notacion cientifica; estado/nota vacios. Serie auxiliar (verificar fuente). | https://doi.org/10.5281/zenodo.21509581
FAB055_2E+6 | FABEST | 42CrMo4+QT | FAB055 | Axial | Circumferential V-notch R=0.375 mm | -1 | 132.298 | 150 | 2000000 |  |  | PUNTO_CURVA_NO_ENSAYO | OTRAS_CONDICIONES | EXCLUIDO_O_REVISION | Identificador en notacion cientifica; estado/nota vacios. Serie auxiliar (verificar fuente). | https://doi.org/10.5281/zenodo.21509581
FAB055_5E+6 | FABEST | 42CrMo4+QT | FAB055 | Axial | Circumferential V-notch R=0.375 mm | -1 | 126.5411 | 150 | 5000000 |  |  | PUNTO_CURVA_NO_ENSAYO | OTRAS_CONDICIONES | EXCLUIDO_O_REVISION | Identificador en notacion cientifica; estado/nota vacios. Serie auxiliar (verificar fuente). | https://doi.org/10.5281/zenodo.21509581
FAB055_1E+7 | FABEST | 42CrMo4+QT | FAB055 | Axial | Circumferential V-notch R=0.375 mm | -1 | 124.5206 | 150 | 10000000 |  |  | PUNTO_CURVA_NO_ENSAYO | OTRAS_CONDICIONES | EXCLUIDO_O_REVISION | Identificador en notacion cientifica; estado/nota vacios. Serie auxiliar (verificar fuente). | https://doi.org/10.5281/zenodo.21509581
FAB055_2E+7 | FABEST | 42CrMo4+QT | FAB055 | Axial | Circumferential V-notch R=0.375 mm | -1 | 123.4893 | 150 | 20000000 |  |  | PUNTO_CURVA_NO_ENSAYO | OTRAS_CONDICIONES | EXCLUIDO_O_REVISION | Identificador en notacion cientifica; estado/nota vacios. Serie auxiliar (verificar fuente). | https://doi.org/10.5281/zenodo.21509581
FAB055_5E+7 | FABEST | 42CrMo4+QT | FAB055 | Axial | Circumferential V-notch R=0.375 mm | -1 | 122.8635 | 150 | 50000000 |  |  | PUNTO_CURVA_NO_ENSAYO | OTRAS_CONDICIONES | EXCLUIDO_O_REVISION | Identificador en notacion cientifica; estado/nota vacios. Serie auxiliar (verificar fuente). | https://doi.org/10.5281/zenodo.21509581
FAB055_1E+8 | FABEST | 42CrMo4+QT | FAB055 | Axial | Circumferential V-notch R=0.375 mm | -1 | 122.6537 | 150 | 100000000 |  |  | PUNTO_CURVA_NO_ENSAYO | OTRAS_CONDICIONES | EXCLUIDO_O_REVISION | Identificador en notacion cientifica; estado/nota vacios. Serie auxiliar (verificar fuente). | https://doi.org/10.5281/zenodo.21509581
FAB055_1E+3 | FABEST | 42CrMo4+QT | FAB055 | Axial | Circumferential V-notch R=0.375 mm | -1 | 609.3092 | 150 | 1000 |  |  | PUNTO_CURVA_NO_ENSAYO | OTRAS_CONDICIONES | EXCLUIDO_O_REVISION | Identificador en notacion cientifica; estado/nota vacios. Serie auxiliar (verificar fuente). | https://doi.org/10.5281/zenodo.21509581
FAB055_2E+3 | FABEST | 42CrMo4+QT | FAB055 | Axial | Circumferential V-notch R=0.375 mm | -1 | 556.6465 | 150 | 2000 |  |  | PUNTO_CURVA_NO_ENSAYO | OTRAS_CONDICIONES | EXCLUIDO_O_REVISION | Identificador en notacion cientifica; estado/nota vacios. Serie auxiliar (verificar fuente). | https://doi.org/10.5281/zenodo.21509581
FAB055_5E+3 | FABEST | 42CrMo4+QT | FAB055 | Axial | Circumferential V-notch R=0.375 mm | -1 | 487.0302 | 150 | 5000 |  |  | PUNTO_CURVA_NO_ENSAYO | OTRAS_CONDICIONES | EXCLUIDO_O_REVISION | Identificador en notacion cientifica; estado/nota vacios. Serie auxiliar (verificar fuente). | https://doi.org/10.5281/zenodo.21509581
FAB055_1E+4 | FABEST | 42CrMo4+QT | FAB055 | Axial | Circumferential V-notch R=0.375 mm | -1 | 434.3675 | 150 | 10000 |  |  | PUNTO_CURVA_NO_ENSAYO | OTRAS_CONDICIONES | EXCLUIDO_O_REVISION | Identificador en notacion cientifica; estado/nota vacios. Serie auxiliar (verificar fuente). | https://doi.org/10.5281/zenodo.21509581
FAB055_2E+4 | FABEST | 42CrMo4+QT | FAB055 | Axial | Circumferential V-notch R=0.375 mm | -1 | 381.7048 | 150 | 20000 |  |  | PUNTO_CURVA_NO_ENSAYO | OTRAS_CONDICIONES | EXCLUIDO_O_REVISION | Identificador en notacion cientifica; estado/nota vacios. Serie auxiliar (verificar fuente). | https://doi.org/10.5281/zenodo.21509581
FAB055_5E+4 | FABEST | 42CrMo4+QT | FAB055 | Axial | Circumferential V-notch R=0.375 mm | -1 | 312.0884 | 150 | 50000 |  |  | PUNTO_CURVA_NO_ENSAYO | OTRAS_CONDICIONES | EXCLUIDO_O_REVISION | Identificador en notacion cientifica; estado/nota vacios. Serie auxiliar (verificar fuente). | https://doi.org/10.5281/zenodo.21509581
FAB055_1E+5 | FABEST | 42CrMo4+QT | FAB055 | Axial | Circumferential V-notch R=0.375 mm | -1 | 259.4257 | 150 | 100000 |  |  | PUNTO_CURVA_NO_ENSAYO | OTRAS_CONDICIONES | EXCLUIDO_O_REVISION | Identificador en notacion cientifica; estado/nota vacios. Serie auxiliar (verificar fuente). | https://doi.org/10.5281/zenodo.21509581
FAB055_2E+5 | FABEST | 42CrMo4+QT | FAB055 | Axial | Circumferential V-notch R=0.375 mm | -1 | 206.763 | 150 | 200000 |  |  | PUNTO_CURVA_NO_ENSAYO | OTRAS_CONDICIONES | EXCLUIDO_O_REVISION | Identificador en notacion cientifica; estado/nota vacios. Serie auxiliar (verificar fuente). | https://doi.org/10.5281/zenodo.21509581
FAB055_5E+5 | FABEST | 42CrMo4+QT | FAB055 | Axial | Circumferential V-notch R=0.375 mm | -1 | 137.1467 | 150 | 500000 |  |  | PUNTO_CURVA_NO_ENSAYO | OTRAS_CONDICIONES | EXCLUIDO_O_REVISION | Identificador en notacion cientifica; estado/nota vacios. Serie auxiliar (verificar fuente). | https://doi.org/10.5281/zenodo.21509581
FAB055_1E+6 | FABEST | 42CrMo4+QT | FAB055 | Axial | Circumferential V-notch R=0.375 mm | -1 | 84.48398 | 150 | 1000000 |  |  | PUNTO_CURVA_NO_ENSAYO | OTRAS_CONDICIONES | EXCLUIDO_O_REVISION | Identificador en notacion cientifica; estado/nota vacios. Serie auxiliar (verificar fuente). | https://doi.org/10.5281/zenodo.21509581
FAB055_2E+6 | FABEST | 42CrMo4+QT | FAB055 | Axial | Circumferential V-notch R=0.375 mm | -1 | 31.82127 | 150 | 2000000 |  |  | PUNTO_CURVA_NO_ENSAYO | OTRAS_CONDICIONES | EXCLUIDO_O_REVISION | Identificador en notacion cientifica; estado/nota vacios. Serie auxiliar (verificar fuente). | https://doi.org/10.5281/zenodo.21509581
FAB056_1E+3 | FABEST | 42CrMo4+QT | FAB056 | Axial | Circumferential V-notch R=1.2 mm | -1 | 833.3711 | 150 | 1000 |  |  | PUNTO_CURVA_NO_ENSAYO | OTRAS_CONDICIONES | EXCLUIDO_O_REVISION | Identificador en notacion cientifica; estado/nota vacios. Serie auxiliar (verificar fuente). | https://doi.org/10.5281/zenodo.21509581
FAB056_2E+3 | FABEST | 42CrMo4+QT | FAB056 | Axial | Circumferential V-notch R=1.2 mm | -1 | 726.998 | 150 | 2000 |  |  | PUNTO_CURVA_NO_ENSAYO | OTRAS_CONDICIONES | EXCLUIDO_O_REVISION | Identificador en notacion cientifica; estado/nota vacios. Serie auxiliar (verificar fuente). | https://doi.org/10.5281/zenodo.21509581
FAB056_5E+3 | FABEST | 42CrMo4+QT | FAB056 | Axial | Circumferential V-notch R=1.2 mm | -1 | 606.9263 | 150 | 5000 |  |  | PUNTO_CURVA_NO_ENSAYO | OTRAS_CONDICIONES | EXCLUIDO_O_REVISION | Identificador en notacion cientifica; estado/nota vacios. Serie auxiliar (verificar fuente). | https://doi.org/10.5281/zenodo.21509581
FAB056_1E+4 | FABEST | 42CrMo4+QT | FAB056 | Axial | Circumferential V-notch R=1.2 mm | -1 | 529.457 | 150 | 10000 |  |  | PUNTO_CURVA_NO_ENSAYO | OTRAS_CONDICIONES | EXCLUIDO_O_REVISION | Identificador en notacion cientifica; estado/nota vacios. Serie auxiliar (verificar fuente). | https://doi.org/10.5281/zenodo.21509581
FAB056_2E+4 | FABEST | 42CrMo4+QT | FAB056 | Axial | Circumferential V-notch R=1.2 mm | -1 | 461.8761 | 150 | 20000 |  |  | PUNTO_CURVA_NO_ENSAYO | OTRAS_CONDICIONES | EXCLUIDO_O_REVISION | Identificador en notacion cientifica; estado/nota vacios. Serie auxiliar (verificar fuente). | https://doi.org/10.5281/zenodo.21509581
FAB056_5E+4 | FABEST | 42CrMo4+QT | FAB056 | Axial | Circumferential V-notch R=1.2 mm | -1 | 385.5921 | 150 | 50000 |  |  | PUNTO_CURVA_NO_ENSAYO | OTRAS_CONDICIONES | EXCLUIDO_O_REVISION | Identificador en notacion cientifica; estado/nota vacios. Serie auxiliar (verificar fuente). | https://doi.org/10.5281/zenodo.21509581
FAB056_1E+5 | FABEST | 42CrMo4+QT | FAB056 | Axial | Circumferential V-notch R=1.2 mm | -1 | 336.3744 | 150 | 100000 |  |  | PUNTO_CURVA_NO_ENSAYO | OTRAS_CONDICIONES | EXCLUIDO_O_REVISION | Identificador en notacion cientifica; estado/nota vacios. Serie auxiliar (verificar fuente). | https://doi.org/10.5281/zenodo.21509581
FAB056_2E+5 | FABEST | 42CrMo4+QT | FAB056 | Axial | Circumferential V-notch R=1.2 mm | -1 | 293.4389 | 150 | 200000 |  |  | PUNTO_CURVA_NO_ENSAYO | OTRAS_CONDICIONES | EXCLUIDO_O_REVISION | Identificador en notacion cientifica; estado/nota vacios. Serie auxiliar (verificar fuente). | https://doi.org/10.5281/zenodo.21509581
FAB056_5E+5 | FABEST | 42CrMo4+QT | FAB056 | Axial | Circumferential V-notch R=1.2 mm | -1 | 244.9742 | 150 | 500000 |  |  | PUNTO_CURVA_NO_ENSAYO | OTRAS_CONDICIONES | EXCLUIDO_O_REVISION | Identificador en notacion cientifica; estado/nota vacios. Serie auxiliar (verificar fuente). | https://doi.org/10.5281/zenodo.21509581
FAB056_1E+6 | FABEST | 42CrMo4+QT | FAB056 | Axial | Circumferential V-notch R=1.2 mm | -1 | 213.7052 | 150 | 1000000 |  |  | PUNTO_CURVA_NO_ENSAYO | OTRAS_CONDICIONES | EXCLUIDO_O_REVISION | Identificador en notacion cientifica; estado/nota vacios. Serie auxiliar (verificar fuente). | https://doi.org/10.5281/zenodo.21509581
FAB056_2E+6 | FABEST | 42CrMo4+QT | FAB056 | Axial | Circumferential V-notch R=1.2 mm | -1 | 186.4275 | 150 | 2000000 |  |  | PUNTO_CURVA_NO_ENSAYO | OTRAS_CONDICIONES | EXCLUIDO_O_REVISION | Identificador en notacion cientifica; estado/nota vacios. Serie auxiliar (verificar fuente). | https://doi.org/10.5281/zenodo.21509581
FAB056_5E+6 | FABEST | 42CrMo4+QT | FAB056 | Axial | Circumferential V-notch R=1.2 mm | -1 | 155.6369 | 150 | 5000000 |  |  | PUNTO_CURVA_NO_ENSAYO | OTRAS_CONDICIONES | EXCLUIDO_O_REVISION | Identificador en notacion cientifica; estado/nota vacios. Serie auxiliar (verificar fuente). | https://doi.org/10.5281/zenodo.21509581
FAB056_1E+7 | FABEST | 42CrMo4+QT | FAB056 | Axial | Circumferential V-notch R=1.2 mm | -1 | 135.7711 | 150 | 10000000 |  |  | PUNTO_CURVA_NO_ENSAYO | OTRAS_CONDICIONES | EXCLUIDO_O_REVISION | Identificador en notacion cientifica; estado/nota vacios. Serie auxiliar (verificar fuente). | https://doi.org/10.5281/zenodo.21509581
FAB056_2E+7 | FABEST | 42CrMo4+QT | FAB056 | Axial | Circumferential V-notch R=1.2 mm | -1 | 118.441 | 150 | 20000000 |  |  | PUNTO_CURVA_NO_ENSAYO | OTRAS_CONDICIONES | EXCLUIDO_O_REVISION | Identificador en notacion cientifica; estado/nota vacios. Serie auxiliar (verificar fuente). | https://doi.org/10.5281/zenodo.21509581
FAB056_5E+7 | FABEST | 42CrMo4+QT | FAB056 | Axial | Circumferential V-notch R=1.2 mm | -1 | 98.87919 | 150 | 50000000 |  |  | PUNTO_CURVA_NO_ENSAYO | OTRAS_CONDICIONES | EXCLUIDO_O_REVISION | Identificador en notacion cientifica; estado/nota vacios. Serie auxiliar (verificar fuente). | https://doi.org/10.5281/zenodo.21509581
FAB056_1E+8 | FABEST | 42CrMo4+QT | FAB056 | Axial | Circumferential V-notch R=1.2 mm | -1 | 86.25805 | 150 | 100000000 |  |  | PUNTO_CURVA_NO_ENSAYO | OTRAS_CONDICIONES | EXCLUIDO_O_REVISION | Identificador en notacion cientifica; estado/nota vacios. Serie auxiliar (verificar fuente). | https://doi.org/10.5281/zenodo.21509581
FAB056_1E+3 | FABEST | 42CrMo4+QT | FAB056 | Axial | Circumferential V-notch R=1.2 mm | -1 | 739.718 | 150 | 1000 |  |  | PUNTO_CURVA_NO_ENSAYO | OTRAS_CONDICIONES | EXCLUIDO_O_REVISION | Identificador en notacion cientifica; estado/nota vacios. Serie auxiliar (verificar fuente). | https://doi.org/10.5281/zenodo.21509581
FAB056_2E+3 | FABEST | 42CrMo4+QT | FAB056 | Axial | Circumferential V-notch R=1.2 mm | -1 | 702.8301 | 150 | 2000 |  |  | PUNTO_CURVA_NO_ENSAYO | OTRAS_CONDICIONES | EXCLUIDO_O_REVISION | Identificador en notacion cientifica; estado/nota vacios. Serie auxiliar (verificar fuente). | https://doi.org/10.5281/zenodo.21509581
FAB056_5E+3 | FABEST | 42CrMo4+QT | FAB056 | Axial | Circumferential V-notch R=1.2 mm | -1 | 623.1155 | 150 | 5000 |  |  | PUNTO_CURVA_NO_ENSAYO | OTRAS_CONDICIONES | EXCLUIDO_O_REVISION | Identificador en notacion cientifica; estado/nota vacios. Serie auxiliar (verificar fuente). | https://doi.org/10.5281/zenodo.21509581
FAB056_1E+4 | FABEST | 42CrMo4+QT | FAB056 | Axial | Circumferential V-notch R=1.2 mm | -1 | 543.4597 | 150 | 10000 |  |  | PUNTO_CURVA_NO_ENSAYO | OTRAS_CONDICIONES | EXCLUIDO_O_REVISION | Identificador en notacion cientifica; estado/nota vacios. Serie auxiliar (verificar fuente). | https://doi.org/10.5281/zenodo.21509581
FAB056_2E+4 | FABEST | 42CrMo4+QT | FAB056 | Axial | Circumferential V-notch R=1.2 mm | -1 | 460.8405 | 150 | 20000 |  |  | PUNTO_CURVA_NO_ENSAYO | OTRAS_CONDICIONES | EXCLUIDO_O_REVISION | Identificador en notacion cientifica; estado/nota vacios. Serie auxiliar (verificar fuente). | https://doi.org/10.5281/zenodo.21509581
FAB056_5E+4 | FABEST | 42CrMo4+QT | FAB056 | Axial | Circumferential V-notch R=1.2 mm | -1 | 370.0896 | 150 | 50000 |  |  | PUNTO_CURVA_NO_ENSAYO | OTRAS_CONDICIONES | EXCLUIDO_O_REVISION | Identificador en notacion cientifica; estado/nota vacios. Serie auxiliar (verificar fuente). | https://doi.org/10.5281/zenodo.21509581
FAB056_1E+5 | FABEST | 42CrMo4+QT | FAB056 | Axial | Circumferential V-notch R=1.2 mm | -1 | 323.3376 | 150 | 100000 |  |  | PUNTO_CURVA_NO_ENSAYO | OTRAS_CONDICIONES | EXCLUIDO_O_REVISION | Identificador en notacion cientifica; estado/nota vacios. Serie auxiliar (verificar fuente). | https://doi.org/10.5281/zenodo.21509581
FAB056_2E+5 | FABEST | 42CrMo4+QT | FAB056 | Axial | Circumferential V-notch R=1.2 mm | -1 | 293.92 | 150 | 200000 |  |  | PUNTO_CURVA_NO_ENSAYO | OTRAS_CONDICIONES | EXCLUIDO_O_REVISION | Identificador en notacion cientifica; estado/nota vacios. Serie auxiliar (verificar fuente). | https://doi.org/10.5281/zenodo.21509581
FAB056_5E+5 | FABEST | 42CrMo4+QT | FAB056 | Axial | Circumferential V-notch R=1.2 mm | -1 | 273.3843 | 150 | 500000 |  |  | PUNTO_CURVA_NO_ENSAYO | OTRAS_CONDICIONES | EXCLUIDO_O_REVISION | Identificador en notacion cientifica; estado/nota vacios. Serie auxiliar (verificar fuente). | https://doi.org/10.5281/zenodo.21509581
FAB056_1E+6 | FABEST | 42CrMo4+QT | FAB056 | Axial | Circumferential V-notch R=1.2 mm | -1 | 265.9219 | 150 | 1000000 |  |  | PUNTO_CURVA_NO_ENSAYO | OTRAS_CONDICIONES | EXCLUIDO_O_REVISION | Identificador en notacion cientifica; estado/nota vacios. Serie auxiliar (verificar fuente). | https://doi.org/10.5281/zenodo.21509581
FAB056_2E+6 | FABEST | 42CrMo4+QT | FAB056 | Axial | Circumferential V-notch R=1.2 mm | -1 | 262.0572 | 150 | 2000000 |  |  | PUNTO_CURVA_NO_ENSAYO | OTRAS_CONDICIONES | EXCLUIDO_O_REVISION | Identificador en notacion cientifica; estado/nota vacios. Serie auxiliar (verificar fuente). | https://doi.org/10.5281/zenodo.21509581
FAB056_5E+6 | FABEST | 42CrMo4+QT | FAB056 | Axial | Circumferential V-notch R=1.2 mm | -1 | 259.6928 | 150 | 5000000 |  |  | PUNTO_CURVA_NO_ENSAYO | OTRAS_CONDICIONES | EXCLUIDO_O_REVISION | Identificador en notacion cientifica; estado/nota vacios. Serie auxiliar (verificar fuente). | https://doi.org/10.5281/zenodo.21509581
FAB056_1E+7 | FABEST | 42CrMo4+QT | FAB056 | Axial | Circumferential V-notch R=1.2 mm | -1 | 258.8968 | 150 | 10000000 |  |  | PUNTO_CURVA_NO_ENSAYO | OTRAS_CONDICIONES | EXCLUIDO_O_REVISION | Identificador en notacion cientifica; estado/nota vacios. Serie auxiliar (verificar fuente). | https://doi.org/10.5281/zenodo.21509581
FAB056_2E+7 | FABEST | 42CrMo4+QT | FAB056 | Axial | Circumferential V-notch R=1.2 mm | -1 | 258.4974 | 150 | 20000000 |  |  | PUNTO_CURVA_NO_ENSAYO | OTRAS_CONDICIONES | EXCLUIDO_O_REVISION | Identificador en notacion cientifica; estado/nota vacios. Serie auxiliar (verificar fuente). | https://doi.org/10.5281/zenodo.21509581
FAB056_5E+7 | FABEST | 42CrMo4+QT | FAB056 | Axial | Circumferential V-notch R=1.2 mm | -1 | 258.2572 | 150 | 50000000 |  |  | PUNTO_CURVA_NO_ENSAYO | OTRAS_CONDICIONES | EXCLUIDO_O_REVISION | Identificador en notacion cientifica; estado/nota vacios. Serie auxiliar (verificar fuente). | https://doi.org/10.5281/zenodo.21509581
FAB056_1E+8 | FABEST | 42CrMo4+QT | FAB056 | Axial | Circumferential V-notch R=1.2 mm | -1 | 258.1771 | 150 | 100000000 |  |  | PUNTO_CURVA_NO_ENSAYO | OTRAS_CONDICIONES | EXCLUIDO_O_REVISION | Identificador en notacion cientifica; estado/nota vacios. Serie auxiliar (verificar fuente). | https://doi.org/10.5281/zenodo.21509581
FAB056_1E+3 | FABEST | 42CrMo4+QT | FAB056 | Axial | Circumferential V-notch R=1.2 mm | -1 | 751.8258 | 150 | 1000 |  |  | PUNTO_CURVA_NO_ENSAYO | OTRAS_CONDICIONES | EXCLUIDO_O_REVISION | Identificador en notacion cientifica; estado/nota vacios. Serie auxiliar (verificar fuente). | https://doi.org/10.5281/zenodo.21509581
FAB056_2E+3 | FABEST | 42CrMo4+QT | FAB056 | Axial | Circumferential V-notch R=1.2 mm | -1 | 690.3667 | 150 | 2000 |  |  | PUNTO_CURVA_NO_ENSAYO | OTRAS_CONDICIONES | EXCLUIDO_O_REVISION | Identificador en notacion cientifica; estado/nota vacios. Serie auxiliar (verificar fuente). | https://doi.org/10.5281/zenodo.21509581
FAB056_5E+3 | FABEST | 42CrMo4+QT | FAB056 | Axial | Circumferential V-notch R=1.2 mm | -1 | 609.1223 | 150 | 5000 |  |  | PUNTO_CURVA_NO_ENSAYO | OTRAS_CONDICIONES | EXCLUIDO_O_REVISION | Identificador en notacion cientifica; estado/nota vacios. Serie auxiliar (verificar fuente). | https://doi.org/10.5281/zenodo.21509581
FAB056_1E+4 | FABEST | 42CrMo4+QT | FAB056 | Axial | Circumferential V-notch R=1.2 mm | -1 | 547.6632 | 150 | 10000 |  |  | PUNTO_CURVA_NO_ENSAYO | OTRAS_CONDICIONES | EXCLUIDO_O_REVISION | Identificador en notacion cientifica; estado/nota vacios. Serie auxiliar (verificar fuente). | https://doi.org/10.5281/zenodo.21509581
FAB056_2E+4 | FABEST | 42CrMo4+QT | FAB056 | Axial | Circumferential V-notch R=1.2 mm | -1 | 486.2042 | 150 | 20000 |  |  | PUNTO_CURVA_NO_ENSAYO | OTRAS_CONDICIONES | EXCLUIDO_O_REVISION | Identificador en notacion cientifica; estado/nota vacios. Serie auxiliar (verificar fuente). | https://doi.org/10.5281/zenodo.21509581
FAB056_5E+4 | FABEST | 42CrMo4+QT | FAB056 | Axial | Circumferential V-notch R=1.2 mm | -1 | 404.9597 | 150 | 50000 |  |  | PUNTO_CURVA_NO_ENSAYO | OTRAS_CONDICIONES | EXCLUIDO_O_REVISION | Identificador en notacion cientifica; estado/nota vacios. Serie auxiliar (verificar fuente). | https://doi.org/10.5281/zenodo.21509581
FAB056_1E+5 | FABEST | 42CrMo4+QT | FAB056 | Axial | Circumferential V-notch R=1.2 mm | -1 | 343.5007 | 150 | 100000 |  |  | PUNTO_CURVA_NO_ENSAYO | OTRAS_CONDICIONES | EXCLUIDO_O_REVISION | Identificador en notacion cientifica; estado/nota vacios. Serie auxiliar (verificar fuente). | https://doi.org/10.5281/zenodo.21509581
FAB056_2E+5 | FABEST | 42CrMo4+QT | FAB056 | Axial | Circumferential V-notch R=1.2 mm | -1 | 282.0416 | 150 | 200000 |  |  | PUNTO_CURVA_NO_ENSAYO | OTRAS_CONDICIONES | EXCLUIDO_O_REVISION | Identificador en notacion cientifica; estado/nota vacios. Serie auxiliar (verificar fuente). | https://doi.org/10.5281/zenodo.21509581
FAB056_5E+5 | FABEST | 42CrMo4+QT | FAB056 | Axial | Circumferential V-notch R=1.2 mm | -1 | 200.7972 | 150 | 500000 |  |  | PUNTO_CURVA_NO_ENSAYO | OTRAS_CONDICIONES | EXCLUIDO_O_REVISION | Identificador en notacion cientifica; estado/nota vacios. Serie auxiliar (verificar fuente). | https://doi.org/10.5281/zenodo.21509581
FAB056_1E+6 | FABEST | 42CrMo4+QT | FAB056 | Axial | Circumferential V-notch R=1.2 mm | -1 | 139.3381 | 150 | 1000000 |  |  | PUNTO_CURVA_NO_ENSAYO | OTRAS_CONDICIONES | EXCLUIDO_O_REVISION | Identificador en notacion cientifica; estado/nota vacios. Serie auxiliar (verificar fuente). | https://doi.org/10.5281/zenodo.21509581
FAB056_2E+6 | FABEST | 42CrMo4+QT | FAB056 | Axial | Circumferential V-notch R=1.2 mm | -1 | 77.87905 | 150 | 2000000 |  |  | PUNTO_CURVA_NO_ENSAYO | OTRAS_CONDICIONES | EXCLUIDO_O_REVISION | Identificador en notacion cientifica; estado/nota vacios. Serie auxiliar (verificar fuente). | https://doi.org/10.5281/zenodo.21509581
FAB060_1E+3 | FABEST | 42CrMo4+QT | FAB060 | Axial | Unnotched hourglass hollow | -1 | 1022.325 | 25 | 1000 |  |  | PUNTO_CURVA_NO_ENSAYO | ELEGIBLE_CONDICIONES | EXCLUIDO_O_REVISION | Identificador en notacion cientifica; estado/nota vacios. Serie auxiliar (verificar fuente). | https://doi.org/10.5281/zenodo.21509581
FAB060_2E+3 | FABEST | 42CrMo4+QT | FAB060 | Axial | Unnotched hourglass hollow | -1 | 954.3378 | 25 | 2000 |  |  | PUNTO_CURVA_NO_ENSAYO | ELEGIBLE_CONDICIONES | EXCLUIDO_O_REVISION | Identificador en notacion cientifica; estado/nota vacios. Serie auxiliar (verificar fuente). | https://doi.org/10.5281/zenodo.21509581
FAB060_5E+3 | FABEST | 42CrMo4+QT | FAB060 | Axial | Unnotched hourglass hollow | -1 | 871.3526 | 25 | 5000 |  |  | PUNTO_CURVA_NO_ENSAYO | ELEGIBLE_CONDICIONES | EXCLUIDO_O_REVISION | Identificador en notacion cientifica; estado/nota vacios. Serie auxiliar (verificar fuente). | https://doi.org/10.5281/zenodo.21509581
FAB060_1E+4 | FABEST | 42CrMo4+QT | FAB060 | Axial | Unnotched hourglass hollow | -1 | 813.4056 | 25 | 10000 |  |  | PUNTO_CURVA_NO_ENSAYO | ELEGIBLE_CONDICIONES | EXCLUIDO_O_REVISION | Identificador en notacion cientifica; estado/nota vacios. Serie auxiliar (verificar fuente). | https://doi.org/10.5281/zenodo.21509581
FAB060_2E+4 | FABEST | 42CrMo4+QT | FAB060 | Axial | Unnotched hourglass hollow | -1 | 759.3121 | 25 | 20000 |  |  | PUNTO_CURVA_NO_ENSAYO | ELEGIBLE_CONDICIONES | EXCLUIDO_O_REVISION | Identificador en notacion cientifica; estado/nota vacios. Serie auxiliar (verificar fuente). | https://doi.org/10.5281/zenodo.21509581
FAB060_5E+4 | FABEST | 42CrMo4+QT | FAB060 | Axial | Unnotched hourglass hollow | -1 | 693.2856 | 25 | 50000 |  |  | PUNTO_CURVA_NO_ENSAYO | ELEGIBLE_CONDICIONES | EXCLUIDO_O_REVISION | Identificador en notacion cientifica; estado/nota vacios. Serie auxiliar (verificar fuente). | https://doi.org/10.5281/zenodo.21509581
FAB060_1E+5 | FABEST | 42CrMo4+QT | FAB060 | Axial | Unnotched hourglass hollow | -1 | 647.1804 | 25 | 100000 |  |  | PUNTO_CURVA_NO_ENSAYO | ELEGIBLE_CONDICIONES | EXCLUIDO_O_REVISION | Identificador en notacion cientifica; estado/nota vacios. Serie auxiliar (verificar fuente). | https://doi.org/10.5281/zenodo.21509581
FAB060_2E+5 | FABEST | 42CrMo4+QT | FAB060 | Axial | Unnotched hourglass hollow | -1 | 604.1414 | 25 | 200000 |  |  | PUNTO_CURVA_NO_ENSAYO | ELEGIBLE_CONDICIONES | EXCLUIDO_O_REVISION | Identificador en notacion cientifica; estado/nota vacios. Serie auxiliar (verificar fuente). | https://doi.org/10.5281/zenodo.21509581
FAB060_5E+5 | FABEST | 42CrMo4+QT | FAB060 | Axial | Unnotched hourglass hollow | -1 | 551.6078 | 25 | 500000 |  |  | PUNTO_CURVA_NO_ENSAYO | ELEGIBLE_CONDICIONES | EXCLUIDO_O_REVISION | Identificador en notacion cientifica; estado/nota vacios. Serie auxiliar (verificar fuente). | https://doi.org/10.5281/zenodo.21509581
FAB060_1E+6 | FABEST | 42CrMo4+QT | FAB060 | Axial | Unnotched hourglass hollow | -1 | 514.9246 | 25 | 1000000 |  |  | PUNTO_CURVA_NO_ENSAYO | ELEGIBLE_CONDICIONES | EXCLUIDO_O_REVISION | Identificador en notacion cientifica; estado/nota vacios. Serie auxiliar (verificar fuente). | https://doi.org/10.5281/zenodo.21509581
FAB060_2E+6 | FABEST | 42CrMo4+QT | FAB060 | Axial | Unnotched hourglass hollow | -1 | 480.6808 | 25 | 2000000 |  |  | PUNTO_CURVA_NO_ENSAYO | ELEGIBLE_CONDICIONES | EXCLUIDO_O_REVISION | Identificador en notacion cientifica; estado/nota vacios. Serie auxiliar (verificar fuente). | https://doi.org/10.5281/zenodo.21509581
FAB060_5E+6 | FABEST | 42CrMo4+QT | FAB060 | Axial | Unnotched hourglass hollow | -1 | 438.8829 | 25 | 5000000 |  |  | PUNTO_CURVA_NO_ENSAYO | ELEGIBLE_CONDICIONES | EXCLUIDO_O_REVISION | Identificador en notacion cientifica; estado/nota vacios. Serie auxiliar (verificar fuente). | https://doi.org/10.5281/zenodo.21509581
FAB060_1E+7 | FABEST | 42CrMo4+QT | FAB060 | Axial | Unnotched hourglass hollow | -1 | 409.6961 | 25 | 10000000 |  |  | PUNTO_CURVA_NO_ENSAYO | ELEGIBLE_CONDICIONES | EXCLUIDO_O_REVISION | Identificador en notacion cientifica; estado/nota vacios. Serie auxiliar (verificar fuente). | https://doi.org/10.5281/zenodo.21509581
FAB060_2E+7 | FABEST | 42CrMo4+QT | FAB060 | Axial | Unnotched hourglass hollow | -1 | 382.4503 | 25 | 20000000 |  |  | PUNTO_CURVA_NO_ENSAYO | ELEGIBLE_CONDICIONES | EXCLUIDO_O_REVISION | Identificador en notacion cientifica; estado/nota vacios. Serie auxiliar (verificar fuente). | https://doi.org/10.5281/zenodo.21509581
FAB060_5E+7 | FABEST | 42CrMo4+QT | FAB060 | Axial | Unnotched hourglass hollow | -1 | 349.1941 | 25 | 50000000 |  |  | PUNTO_CURVA_NO_ENSAYO | ELEGIBLE_CONDICIONES | EXCLUIDO_O_REVISION | Identificador en notacion cientifica; estado/nota vacios. Serie auxiliar (verificar fuente). | https://doi.org/10.5281/zenodo.21509581
FAB060_1E+8 | FABEST | 42CrMo4+QT | FAB060 | Axial | Unnotched hourglass hollow | -1 | 325.9718 | 25 | 100000000 |  |  | PUNTO_CURVA_NO_ENSAYO | ELEGIBLE_CONDICIONES | EXCLUIDO_O_REVISION | Identificador en notacion cientifica; estado/nota vacios. Serie auxiliar (verificar fuente). | https://doi.org/10.5281/zenodo.21509581
FAB060_1E+3 | FABEST | 42CrMo4+QT | FAB060 | Axial | Unnotched hourglass hollow | -1 | 1016.98 | 25 | 1000 |  |  | PUNTO_CURVA_NO_ENSAYO | ELEGIBLE_CONDICIONES | EXCLUIDO_O_REVISION | Identificador en notacion cientifica; estado/nota vacios. Serie auxiliar (verificar fuente). | https://doi.org/10.5281/zenodo.21509581
FAB060_2E+3 | FABEST | 42CrMo4+QT | FAB060 | Axial | Unnotched hourglass hollow | -1 | 971.7639 | 25 | 2000 |  |  | PUNTO_CURVA_NO_ENSAYO | ELEGIBLE_CONDICIONES | EXCLUIDO_O_REVISION | Identificador en notacion cientifica; estado/nota vacios. Serie auxiliar (verificar fuente). | https://doi.org/10.5281/zenodo.21509581
FAB060_5E+3 | FABEST | 42CrMo4+QT | FAB060 | Axial | Unnotched hourglass hollow | -1 | 889.1803 | 25 | 5000 |  |  | PUNTO_CURVA_NO_ENSAYO | ELEGIBLE_CONDICIONES | EXCLUIDO_O_REVISION | Identificador en notacion cientifica; estado/nota vacios. Serie auxiliar (verificar fuente). | https://doi.org/10.5281/zenodo.21509581
FAB060_1E+4 | FABEST | 42CrMo4+QT | FAB060 | Axial | Unnotched hourglass hollow | -1 | 818.53 | 25 | 10000 |  |  | PUNTO_CURVA_NO_ENSAYO | ELEGIBLE_CONDICIONES | EXCLUIDO_O_REVISION | Identificador en notacion cientifica; estado/nota vacios. Serie auxiliar (verificar fuente). | https://doi.org/10.5281/zenodo.21509581
FAB060_2E+4 | FABEST | 42CrMo4+QT | FAB060 | Axial | Unnotched hourglass hollow | -1 | 751.6197 | 25 | 20000 |  |  | PUNTO_CURVA_NO_ENSAYO | ELEGIBLE_CONDICIONES | EXCLUIDO_O_REVISION | Identificador en notacion cientifica; estado/nota vacios. Serie auxiliar (verificar fuente). | https://doi.org/10.5281/zenodo.21509581
FAB060_5E+4 | FABEST | 42CrMo4+QT | FAB060 | Axial | Unnotched hourglass hollow | -1 | 681.4134 | 25 | 50000 |  |  | PUNTO_CURVA_NO_ENSAYO | ELEGIBLE_CONDICIONES | EXCLUIDO_O_REVISION | Identificador en notacion cientifica; estado/nota vacios. Serie auxiliar (verificar fuente). | https://doi.org/10.5281/zenodo.21509581
FAB060_1E+5 | FABEST | 42CrMo4+QT | FAB060 | Axial | Unnotched hourglass hollow | -1 | 645.6874 | 25 | 100000 |  |  | PUNTO_CURVA_NO_ENSAYO | ELEGIBLE_CONDICIONES | EXCLUIDO_O_REVISION | Identificador en notacion cientifica; estado/nota vacios. Serie auxiliar (verificar fuente). | https://doi.org/10.5281/zenodo.21509581
FAB060_2E+5 | FABEST | 42CrMo4+QT | FAB060 | Axial | Unnotched hourglass hollow | -1 | 623.2445 | 25 | 200000 |  |  | PUNTO_CURVA_NO_ENSAYO | ELEGIBLE_CONDICIONES | EXCLUIDO_O_REVISION | Identificador en notacion cientifica; estado/nota vacios. Serie auxiliar (verificar fuente). | https://doi.org/10.5281/zenodo.21509581
FAB060_5E+5 | FABEST | 42CrMo4+QT | FAB060 | Axial | Unnotched hourglass hollow | -1 | 607.5986 | 25 | 500000 |  |  | PUNTO_CURVA_NO_ENSAYO | ELEGIBLE_CONDICIONES | EXCLUIDO_O_REVISION | Identificador en notacion cientifica; estado/nota vacios. Serie auxiliar (verificar fuente). | https://doi.org/10.5281/zenodo.21509581
FAB060_1E+6 | FABEST | 42CrMo4+QT | FAB060 | Axial | Unnotched hourglass hollow | -1 | 601.9216 | 25 | 1000000 |  |  | PUNTO_CURVA_NO_ENSAYO | ELEGIBLE_CONDICIONES | EXCLUIDO_O_REVISION | Identificador en notacion cientifica; estado/nota vacios. Serie auxiliar (verificar fuente). | https://doi.org/10.5281/zenodo.21509581
FAB060_2E+6 | FABEST | 42CrMo4+QT | FAB060 | Axial | Unnotched hourglass hollow | -1 | 598.984 | 25 | 2000000 |  |  | PUNTO_CURVA_NO_ENSAYO | ELEGIBLE_CONDICIONES | EXCLUIDO_O_REVISION | Identificador en notacion cientifica; estado/nota vacios. Serie auxiliar (verificar fuente). | https://doi.org/10.5281/zenodo.21509581
FAB060_5E+6 | FABEST | 42CrMo4+QT | FAB060 | Axial | Unnotched hourglass hollow | -1 | 597.1879 | 25 | 5000000 |  |  | PUNTO_CURVA_NO_ENSAYO | ELEGIBLE_CONDICIONES | EXCLUIDO_O_REVISION | Identificador en notacion cientifica; estado/nota vacios. Serie auxiliar (verificar fuente). | https://doi.org/10.5281/zenodo.21509581
FAB060_1E+7 | FABEST | 42CrMo4+QT | FAB060 | Axial | Unnotched hourglass hollow | -1 | 596.5834 | 25 | 10000000 |  |  | PUNTO_CURVA_NO_ENSAYO | ELEGIBLE_CONDICIONES | EXCLUIDO_O_REVISION | Identificador en notacion cientifica; estado/nota vacios. Serie auxiliar (verificar fuente). | https://doi.org/10.5281/zenodo.21509581
FAB060_2E+7 | FABEST | 42CrMo4+QT | FAB060 | Axial | Unnotched hourglass hollow | -1 | 596.28 | 25 | 20000000 |  |  | PUNTO_CURVA_NO_ENSAYO | ELEGIBLE_CONDICIONES | EXCLUIDO_O_REVISION | Identificador en notacion cientifica; estado/nota vacios. Serie auxiliar (verificar fuente). | https://doi.org/10.5281/zenodo.21509581
FAB060_5E+7 | FABEST | 42CrMo4+QT | FAB060 | Axial | Unnotched hourglass hollow | -1 | 596.0977 | 25 | 50000000 |  |  | PUNTO_CURVA_NO_ENSAYO | ELEGIBLE_CONDICIONES | EXCLUIDO_O_REVISION | Identificador en notacion cientifica; estado/nota vacios. Serie auxiliar (verificar fuente). | https://doi.org/10.5281/zenodo.21509581
FAB060_1E+8 | FABEST | 42CrMo4+QT | FAB060 | Axial | Unnotched hourglass hollow | -1 | 596.0368 | 25 | 100000000 |  |  | PUNTO_CURVA_NO_ENSAYO | ELEGIBLE_CONDICIONES | EXCLUIDO_O_REVISION | Identificador en notacion cientifica; estado/nota vacios. Serie auxiliar (verificar fuente). | https://doi.org/10.5281/zenodo.21509581
FAB060_1E+3 | FABEST | 42CrMo4+QT | FAB060 | Axial | Unnotched hourglass hollow | -1 | 967.5903 | 25 | 1000 |  |  | PUNTO_CURVA_NO_ENSAYO | ELEGIBLE_CONDICIONES | EXCLUIDO_O_REVISION | Identificador en notacion cientifica; estado/nota vacios. Serie auxiliar (verificar fuente). | https://doi.org/10.5281/zenodo.21509581
FAB060_2E+3 | FABEST | 42CrMo4+QT | FAB060 | Axial | Unnotched hourglass hollow | -1 | 919.496 | 25 | 2000 |  |  | PUNTO_CURVA_NO_ENSAYO | ELEGIBLE_CONDICIONES | EXCLUIDO_O_REVISION | Identificador en notacion cientifica; estado/nota vacios. Serie auxiliar (verificar fuente). | https://doi.org/10.5281/zenodo.21509581
FAB060_5E+3 | FABEST | 42CrMo4+QT | FAB060 | Axial | Unnotched hourglass hollow | -1 | 855.9188 | 25 | 5000 |  |  | PUNTO_CURVA_NO_ENSAYO | ELEGIBLE_CONDICIONES | EXCLUIDO_O_REVISION | Identificador en notacion cientifica; estado/nota vacios. Serie auxiliar (verificar fuente). | https://doi.org/10.5281/zenodo.21509581
FAB060_1E+4 | FABEST | 42CrMo4+QT | FAB060 | Axial | Unnotched hourglass hollow | -1 | 807.8245 | 25 | 10000 |  |  | PUNTO_CURVA_NO_ENSAYO | ELEGIBLE_CONDICIONES | EXCLUIDO_O_REVISION | Identificador en notacion cientifica; estado/nota vacios. Serie auxiliar (verificar fuente). | https://doi.org/10.5281/zenodo.21509581
FAB060_2E+4 | FABEST | 42CrMo4+QT | FAB060 | Axial | Unnotched hourglass hollow | -1 | 759.7303 | 25 | 20000 |  |  | PUNTO_CURVA_NO_ENSAYO | ELEGIBLE_CONDICIONES | EXCLUIDO_O_REVISION | Identificador en notacion cientifica; estado/nota vacios. Serie auxiliar (verificar fuente). | https://doi.org/10.5281/zenodo.21509581
FAB060_5E+4 | FABEST | 42CrMo4+QT | FAB060 | Axial | Unnotched hourglass hollow | -1 | 696.1531 | 25 | 50000 |  |  | PUNTO_CURVA_NO_ENSAYO | ELEGIBLE_CONDICIONES | EXCLUIDO_O_REVISION | Identificador en notacion cientifica; estado/nota vacios. Serie auxiliar (verificar fuente). | https://doi.org/10.5281/zenodo.21509581
FAB060_1E+5 | FABEST | 42CrMo4+QT | FAB060 | Axial | Unnotched hourglass hollow | -1 | 648.0588 | 25 | 100000 |  |  | PUNTO_CURVA_NO_ENSAYO | ELEGIBLE_CONDICIONES | EXCLUIDO_O_REVISION | Identificador en notacion cientifica; estado/nota vacios. Serie auxiliar (verificar fuente). | https://doi.org/10.5281/zenodo.21509581
FAB060_2E+5 | FABEST | 42CrMo4+QT | FAB060 | Axial | Unnotched hourglass hollow | -1 | 599.9646 | 25 | 200000 |  |  | PUNTO_CURVA_NO_ENSAYO | ELEGIBLE_CONDICIONES | EXCLUIDO_O_REVISION | Identificador en notacion cientifica; estado/nota vacios. Serie auxiliar (verificar fuente). | https://doi.org/10.5281/zenodo.21509581
FAB060_5E+5 | FABEST | 42CrMo4+QT | FAB060 | Axial | Unnotched hourglass hollow | -1 | 536.3874 | 25 | 500000 |  |  | PUNTO_CURVA_NO_ENSAYO | ELEGIBLE_CONDICIONES | EXCLUIDO_O_REVISION | Identificador en notacion cientifica; estado/nota vacios. Serie auxiliar (verificar fuente). | https://doi.org/10.5281/zenodo.21509581
FAB060_1E+6 | FABEST | 42CrMo4+QT | FAB060 | Axial | Unnotched hourglass hollow | -1 | 488.2931 | 25 | 1000000 |  |  | PUNTO_CURVA_NO_ENSAYO | ELEGIBLE_CONDICIONES | EXCLUIDO_O_REVISION | Identificador en notacion cientifica; estado/nota vacios. Serie auxiliar (verificar fuente). | https://doi.org/10.5281/zenodo.21509581
FAB060_2E+6 | FABEST | 42CrMo4+QT | FAB060 | Axial | Unnotched hourglass hollow | -1 | 440.1989 | 25 | 2000000 |  |  | PUNTO_CURVA_NO_ENSAYO | ELEGIBLE_CONDICIONES | EXCLUIDO_O_REVISION | Identificador en notacion cientifica; estado/nota vacios. Serie auxiliar (verificar fuente). | https://doi.org/10.5281/zenodo.21509581
FAB060_5E+6 | FABEST | 42CrMo4+QT | FAB060 | Axial | Unnotched hourglass hollow | -1 | 376.6217 | 25 | 5000000 |  |  | PUNTO_CURVA_NO_ENSAYO | ELEGIBLE_CONDICIONES | EXCLUIDO_O_REVISION | Identificador en notacion cientifica; estado/nota vacios. Serie auxiliar (verificar fuente). | https://doi.org/10.5281/zenodo.21509581
FAB060_1E+7 | FABEST | 42CrMo4+QT | FAB060 | Axial | Unnotched hourglass hollow | -1 | 328.5274 | 25 | 10000000 |  |  | PUNTO_CURVA_NO_ENSAYO | ELEGIBLE_CONDICIONES | EXCLUIDO_O_REVISION | Identificador en notacion cientifica; estado/nota vacios. Serie auxiliar (verificar fuente). | https://doi.org/10.5281/zenodo.21509581
FAB060_2E+7 | FABEST | 42CrMo4+QT | FAB060 | Axial | Unnotched hourglass hollow | -1 | 280.4331 | 25 | 20000000 |  |  | PUNTO_CURVA_NO_ENSAYO | ELEGIBLE_CONDICIONES | EXCLUIDO_O_REVISION | Identificador en notacion cientifica; estado/nota vacios. Serie auxiliar (verificar fuente). | https://doi.org/10.5281/zenodo.21509581
FAB060_5E+7 | FABEST | 42CrMo4+QT | FAB060 | Axial | Unnotched hourglass hollow | -1 | 216.856 | 25 | 50000000 |  |  | PUNTO_CURVA_NO_ENSAYO | ELEGIBLE_CONDICIONES | EXCLUIDO_O_REVISION | Identificador en notacion cientifica; estado/nota vacios. Serie auxiliar (verificar fuente). | https://doi.org/10.5281/zenodo.21509581
FAB060_1E+8 | FABEST | 42CrMo4+QT | FAB060 | Axial | Unnotched hourglass hollow | -1 | 168.7617 | 25 | 100000000 |  |  | PUNTO_CURVA_NO_ENSAYO | ELEGIBLE_CONDICIONES | EXCLUIDO_O_REVISION | Identificador en notacion cientifica; estado/nota vacios. Serie auxiliar (verificar fuente). | https://doi.org/10.5281/zenodo.21509581
FAB062_1E+3 | FABEST | 42CrMo4+QT | FAB062 | Torsion | Unnotched hourglass hollow | -1 | 575.3022 | 15 | 1000 |  |  | PUNTO_CURVA_NO_ENSAYO | OTRAS_CONDICIONES | EXCLUIDO_O_REVISION | Identificador en notacion cientifica; estado/nota vacios. Serie auxiliar (verificar fuente). | https://doi.org/10.5281/zenodo.21509581
FAB062_2E+3 | FABEST | 42CrMo4+QT | FAB062 | Torsion | Unnotched hourglass hollow | -1 | 550.0958 | 15 | 2000 |  |  | PUNTO_CURVA_NO_ENSAYO | OTRAS_CONDICIONES | EXCLUIDO_O_REVISION | Identificador en notacion cientifica; estado/nota vacios. Serie auxiliar (verificar fuente). | https://doi.org/10.5281/zenodo.21509581
FAB062_5E+3 | FABEST | 42CrMo4+QT | FAB062 | Torsion | Unnotched hourglass hollow | -1 | 518.4617 | 15 | 5000 |  |  | PUNTO_CURVA_NO_ENSAYO | OTRAS_CONDICIONES | EXCLUIDO_O_REVISION | Identificador en notacion cientifica; estado/nota vacios. Serie auxiliar (verificar fuente). | https://doi.org/10.5281/zenodo.21509581
FAB062_1E+4 | FABEST | 42CrMo4+QT | FAB062 | Torsion | Unnotched hourglass hollow | -1 | 495.7457 | 15 | 10000 |  |  | PUNTO_CURVA_NO_ENSAYO | OTRAS_CONDICIONES | EXCLUIDO_O_REVISION | Identificador en notacion cientifica; estado/nota vacios. Serie auxiliar (verificar fuente). | https://doi.org/10.5281/zenodo.21509581
FAB062_2E+4 | FABEST | 42CrMo4+QT | FAB062 | Torsion | Unnotched hourglass hollow | -1 | 474.025 | 15 | 20000 |  |  | PUNTO_CURVA_NO_ENSAYO | OTRAS_CONDICIONES | EXCLUIDO_O_REVISION | Identificador en notacion cientifica; estado/nota vacios. Serie auxiliar (verificar fuente). | https://doi.org/10.5281/zenodo.21509581
FAB062_5E+4 | FABEST | 42CrMo4+QT | FAB062 | Torsion | Unnotched hourglass hollow | -1 | 446.7654 | 15 | 50000 |  |  | PUNTO_CURVA_NO_ENSAYO | OTRAS_CONDICIONES | EXCLUIDO_O_REVISION | Identificador en notacion cientifica; estado/nota vacios. Serie auxiliar (verificar fuente). | https://doi.org/10.5281/zenodo.21509581
FAB062_1E+5 | FABEST | 42CrMo4+QT | FAB062 | Torsion | Unnotched hourglass hollow | -1 | 427.1908 | 15 | 100000 |  |  | PUNTO_CURVA_NO_ENSAYO | OTRAS_CONDICIONES | EXCLUIDO_O_REVISION | Identificador en notacion cientifica; estado/nota vacios. Serie auxiliar (verificar fuente). | https://doi.org/10.5281/zenodo.21509581
FAB062_2E+5 | FABEST | 42CrMo4+QT | FAB062 | Torsion | Unnotched hourglass hollow | -1 | 408.4738 | 15 | 200000 |  |  | PUNTO_CURVA_NO_ENSAYO | OTRAS_CONDICIONES | EXCLUIDO_O_REVISION | Identificador en notacion cientifica; estado/nota vacios. Serie auxiliar (verificar fuente). | https://doi.org/10.5281/zenodo.21509581
FAB062_5E+5 | FABEST | 42CrMo4+QT | FAB062 | Torsion | Unnotched hourglass hollow | -1 | 384.9838 | 15 | 500000 |  |  | PUNTO_CURVA_NO_ENSAYO | OTRAS_CONDICIONES | EXCLUIDO_O_REVISION | Identificador en notacion cientifica; estado/nota vacios. Serie auxiliar (verificar fuente). | https://doi.org/10.5281/zenodo.21509581
FAB062_1E+6 | FABEST | 42CrMo4+QT | FAB062 | Torsion | Unnotched hourglass hollow | -1 | 368.1161 | 15 | 1000000 |  |  | PUNTO_CURVA_NO_ENSAYO | OTRAS_CONDICIONES | EXCLUIDO_O_REVISION | Identificador en notacion cientifica; estado/nota vacios. Serie auxiliar (verificar fuente). | https://doi.org/10.5281/zenodo.21509581
FAB062_2E+6 | FABEST | 42CrMo4+QT | FAB062 | Torsion | Unnotched hourglass hollow | -1 | 351.9874 | 15 | 2000000 |  |  | PUNTO_CURVA_NO_ENSAYO | OTRAS_CONDICIONES | EXCLUIDO_O_REVISION | Identificador en notacion cientifica; estado/nota vacios. Serie auxiliar (verificar fuente). | https://doi.org/10.5281/zenodo.21509581
FAB062_5E+6 | FABEST | 42CrMo4+QT | FAB062 | Torsion | Unnotched hourglass hollow | -1 | 331.7458 | 15 | 5000000 |  |  | PUNTO_CURVA_NO_ENSAYO | OTRAS_CONDICIONES | EXCLUIDO_O_REVISION | Identificador en notacion cientifica; estado/nota vacios. Serie auxiliar (verificar fuente). | https://doi.org/10.5281/zenodo.21509581
FAB062_1E+7 | FABEST | 42CrMo4+QT | FAB062 | Torsion | Unnotched hourglass hollow | -1 | 317.2106 | 15 | 10000000 |  |  | PUNTO_CURVA_NO_ENSAYO | OTRAS_CONDICIONES | EXCLUIDO_O_REVISION | Identificador en notacion cientifica; estado/nota vacios. Serie auxiliar (verificar fuente). | https://doi.org/10.5281/zenodo.21509581
FAB062_2E+7 | FABEST | 42CrMo4+QT | FAB062 | Torsion | Unnotched hourglass hollow | -1 | 303.3123 | 15 | 20000000 |  |  | PUNTO_CURVA_NO_ENSAYO | OTRAS_CONDICIONES | EXCLUIDO_O_REVISION | Identificador en notacion cientifica; estado/nota vacios. Serie auxiliar (verificar fuente). | https://doi.org/10.5281/zenodo.21509581
FAB062_5E+7 | FABEST | 42CrMo4+QT | FAB062 | Torsion | Unnotched hourglass hollow | -1 | 285.8698 | 15 | 50000000 |  |  | PUNTO_CURVA_NO_ENSAYO | OTRAS_CONDICIONES | EXCLUIDO_O_REVISION | Identificador en notacion cientifica; estado/nota vacios. Serie auxiliar (verificar fuente). | https://doi.org/10.5281/zenodo.21509581
FAB062_1E+8 | FABEST | 42CrMo4+QT | FAB062 | Torsion | Unnotched hourglass hollow | -1 | 273.3446 | 15 | 100000000 |  |  | PUNTO_CURVA_NO_ENSAYO | OTRAS_CONDICIONES | EXCLUIDO_O_REVISION | Identificador en notacion cientifica; estado/nota vacios. Serie auxiliar (verificar fuente). | https://doi.org/10.5281/zenodo.21509581
FAB062_1E+3 | FABEST | 42CrMo4+QT | FAB062 | Torsion | Unnotched hourglass hollow | -1 | 579.4375 | 15 | 1000 |  |  | PUNTO_CURVA_NO_ENSAYO | OTRAS_CONDICIONES | EXCLUIDO_O_REVISION | Identificador en notacion cientifica; estado/nota vacios. Serie auxiliar (verificar fuente). | https://doi.org/10.5281/zenodo.21509581
FAB062_2E+3 | FABEST | 42CrMo4+QT | FAB062 | Torsion | Unnotched hourglass hollow | -1 | 544.7973 | 15 | 2000 |  |  | PUNTO_CURVA_NO_ENSAYO | OTRAS_CONDICIONES | EXCLUIDO_O_REVISION | Identificador en notacion cientifica; estado/nota vacios. Serie auxiliar (verificar fuente). | https://doi.org/10.5281/zenodo.21509581
FAB062_5E+3 | FABEST | 42CrMo4+QT | FAB062 | Torsion | Unnotched hourglass hollow | -1 | 504.7168 | 15 | 5000 |  |  | PUNTO_CURVA_NO_ENSAYO | OTRAS_CONDICIONES | EXCLUIDO_O_REVISION | Identificador en notacion cientifica; estado/nota vacios. Serie auxiliar (verificar fuente). | https://doi.org/10.5281/zenodo.21509581
FAB062_1E+4 | FABEST | 42CrMo4+QT | FAB062 | Torsion | Unnotched hourglass hollow | -1 | 479.6519 | 15 | 10000 |  |  | PUNTO_CURVA_NO_ENSAYO | OTRAS_CONDICIONES | EXCLUIDO_O_REVISION | Identificador en notacion cientifica; estado/nota vacios. Serie auxiliar (verificar fuente). | https://doi.org/10.5281/zenodo.21509581
FAB062_2E+4 | FABEST | 42CrMo4+QT | FAB062 | Torsion | Unnotched hourglass hollow | -1 | 459.9682 | 15 | 20000 |  |  | PUNTO_CURVA_NO_ENSAYO | OTRAS_CONDICIONES | EXCLUIDO_O_REVISION | Identificador en notacion cientifica; estado/nota vacios. Serie auxiliar (verificar fuente). | https://doi.org/10.5281/zenodo.21509581
FAB062_5E+4 | FABEST | 42CrMo4+QT | FAB062 | Torsion | Unnotched hourglass hollow | -1 | 442.534 | 15 | 50000 |  |  | PUNTO_CURVA_NO_ENSAYO | OTRAS_CONDICIONES | EXCLUIDO_O_REVISION | Identificador en notacion cientifica; estado/nota vacios. Serie auxiliar (verificar fuente). | https://doi.org/10.5281/zenodo.21509581
FAB062_1E+5 | FABEST | 42CrMo4+QT | FAB062 | Torsion | Unnotched hourglass hollow | -1 | 434.876 | 15 | 100000 |  |  | PUNTO_CURVA_NO_ENSAYO | OTRAS_CONDICIONES | EXCLUIDO_O_REVISION | Identificador en notacion cientifica; estado/nota vacios. Serie auxiliar (verificar fuente). | https://doi.org/10.5281/zenodo.21509581
FAB062_2E+5 | FABEST | 42CrMo4+QT | FAB062 | Torsion | Unnotched hourglass hollow | -1 | 430.4986 | 15 | 200000 |  |  | PUNTO_CURVA_NO_ENSAYO | OTRAS_CONDICIONES | EXCLUIDO_O_REVISION | Identificador en notacion cientifica; estado/nota vacios. Serie auxiliar (verificar fuente). | https://doi.org/10.5281/zenodo.21509581
FAB062_5E+5 | FABEST | 42CrMo4+QT | FAB062 | Torsion | Unnotched hourglass hollow | -1 | 427.6506 | 15 | 500000 |  |  | PUNTO_CURVA_NO_ENSAYO | OTRAS_CONDICIONES | EXCLUIDO_O_REVISION | Identificador en notacion cientifica; estado/nota vacios. Serie auxiliar (verificar fuente). | https://doi.org/10.5281/zenodo.21509581
FAB062_1E+6 | FABEST | 42CrMo4+QT | FAB062 | Torsion | Unnotched hourglass hollow | -1 | 426.6591 | 15 | 1000000 |  |  | PUNTO_CURVA_NO_ENSAYO | OTRAS_CONDICIONES | EXCLUIDO_O_REVISION | Identificador en notacion cientifica; estado/nota vacios. Serie auxiliar (verificar fuente). | https://doi.org/10.5281/zenodo.21509581
FAB062_2E+6 | FABEST | 42CrMo4+QT | FAB062 | Torsion | Unnotched hourglass hollow | -1 | 426.155 | 15 | 2000000 |  |  | PUNTO_CURVA_NO_ENSAYO | OTRAS_CONDICIONES | EXCLUIDO_O_REVISION | Identificador en notacion cientifica; estado/nota vacios. Serie auxiliar (verificar fuente). | https://doi.org/10.5281/zenodo.21509581
FAB062_5E+6 | FABEST | 42CrMo4+QT | FAB062 | Torsion | Unnotched hourglass hollow | -1 | 425.8497 | 15 | 5000000 |  |  | PUNTO_CURVA_NO_ENSAYO | OTRAS_CONDICIONES | EXCLUIDO_O_REVISION | Identificador en notacion cientifica; estado/nota vacios. Serie auxiliar (verificar fuente). | https://doi.org/10.5281/zenodo.21509581
FAB062_1E+7 | FABEST | 42CrMo4+QT | FAB062 | Torsion | Unnotched hourglass hollow | -1 | 425.7475 | 15 | 10000000 |  |  | PUNTO_CURVA_NO_ENSAYO | OTRAS_CONDICIONES | EXCLUIDO_O_REVISION | Identificador en notacion cientifica; estado/nota vacios. Serie auxiliar (verificar fuente). | https://doi.org/10.5281/zenodo.21509581
FAB062_2E+7 | FABEST | 42CrMo4+QT | FAB062 | Torsion | Unnotched hourglass hollow | -1 | 425.6962 | 15 | 20000000 |  |  | PUNTO_CURVA_NO_ENSAYO | OTRAS_CONDICIONES | EXCLUIDO_O_REVISION | Identificador en notacion cientifica; estado/nota vacios. Serie auxiliar (verificar fuente). | https://doi.org/10.5281/zenodo.21509581
FAB062_5E+7 | FABEST | 42CrMo4+QT | FAB062 | Torsion | Unnotched hourglass hollow | -1 | 425.6655 | 15 | 50000000 |  |  | PUNTO_CURVA_NO_ENSAYO | OTRAS_CONDICIONES | EXCLUIDO_O_REVISION | Identificador en notacion cientifica; estado/nota vacios. Serie auxiliar (verificar fuente). | https://doi.org/10.5281/zenodo.21509581
FAB062_1E+8 | FABEST | 42CrMo4+QT | FAB062 | Torsion | Unnotched hourglass hollow | -1 | 425.6552 | 15 | 100000000 |  |  | PUNTO_CURVA_NO_ENSAYO | OTRAS_CONDICIONES | EXCLUIDO_O_REVISION | Identificador en notacion cientifica; estado/nota vacios. Serie auxiliar (verificar fuente). | https://doi.org/10.5281/zenodo.21509581
FAB062_1E+3 | FABEST | 42CrMo4+QT | FAB062 | Torsion | Unnotched hourglass hollow | -1 | 577.026 | 15 | 1000 |  |  | PUNTO_CURVA_NO_ENSAYO | OTRAS_CONDICIONES | EXCLUIDO_O_REVISION | Identificador en notacion cientifica; estado/nota vacios. Serie auxiliar (verificar fuente). | https://doi.org/10.5281/zenodo.21509581
FAB062_2E+3 | FABEST | 42CrMo4+QT | FAB062 | Torsion | Unnotched hourglass hollow | -1 | 553.9189 | 15 | 2000 |  |  | PUNTO_CURVA_NO_ENSAYO | OTRAS_CONDICIONES | EXCLUIDO_O_REVISION | Identificador en notacion cientifica; estado/nota vacios. Serie auxiliar (verificar fuente). | https://doi.org/10.5281/zenodo.21509581
FAB062_5E+3 | FABEST | 42CrMo4+QT | FAB062 | Torsion | Unnotched hourglass hollow | -1 | 523.3731 | 15 | 5000 |  |  | PUNTO_CURVA_NO_ENSAYO | OTRAS_CONDICIONES | EXCLUIDO_O_REVISION | Identificador en notacion cientifica; estado/nota vacios. Serie auxiliar (verificar fuente). | https://doi.org/10.5281/zenodo.21509581
FAB062_1E+4 | FABEST | 42CrMo4+QT | FAB062 | Torsion | Unnotched hourglass hollow | -1 | 500.266 | 15 | 10000 |  |  | PUNTO_CURVA_NO_ENSAYO | OTRAS_CONDICIONES | EXCLUIDO_O_REVISION | Identificador en notacion cientifica; estado/nota vacios. Serie auxiliar (verificar fuente). | https://doi.org/10.5281/zenodo.21509581
FAB062_2E+4 | FABEST | 42CrMo4+QT | FAB062 | Torsion | Unnotched hourglass hollow | -1 | 477.1589 | 15 | 20000 |  |  | PUNTO_CURVA_NO_ENSAYO | OTRAS_CONDICIONES | EXCLUIDO_O_REVISION | Identificador en notacion cientifica; estado/nota vacios. Serie auxiliar (verificar fuente). | https://doi.org/10.5281/zenodo.21509581
FAB062_5E+4 | FABEST | 42CrMo4+QT | FAB062 | Torsion | Unnotched hourglass hollow | -1 | 446.613 | 15 | 50000 |  |  | PUNTO_CURVA_NO_ENSAYO | OTRAS_CONDICIONES | EXCLUIDO_O_REVISION | Identificador en notacion cientifica; estado/nota vacios. Serie auxiliar (verificar fuente). | https://doi.org/10.5281/zenodo.21509581
FAB062_1E+5 | FABEST | 42CrMo4+QT | FAB062 | Torsion | Unnotched hourglass hollow | -1 | 423.5059 | 15 | 100000 |  |  | PUNTO_CURVA_NO_ENSAYO | OTRAS_CONDICIONES | EXCLUIDO_O_REVISION | Identificador en notacion cientifica; estado/nota vacios. Serie auxiliar (verificar fuente). | https://doi.org/10.5281/zenodo.21509581
FAB062_2E+5 | FABEST | 42CrMo4+QT | FAB062 | Torsion | Unnotched hourglass hollow | -1 | 400.3989 | 15 | 200000 |  |  | PUNTO_CURVA_NO_ENSAYO | OTRAS_CONDICIONES | EXCLUIDO_O_REVISION | Identificador en notacion cientifica; estado/nota vacios. Serie auxiliar (verificar fuente). | https://doi.org/10.5281/zenodo.21509581
FAB062_5E+5 | FABEST | 42CrMo4+QT | FAB062 | Torsion | Unnotched hourglass hollow | -1 | 369.853 | 15 | 500000 |  |  | PUNTO_CURVA_NO_ENSAYO | OTRAS_CONDICIONES | EXCLUIDO_O_REVISION | Identificador en notacion cientifica; estado/nota vacios. Serie auxiliar (verificar fuente). | https://doi.org/10.5281/zenodo.21509581
FAB062_1E+6 | FABEST | 42CrMo4+QT | FAB062 | Torsion | Unnotched hourglass hollow | -1 | 346.7459 | 15 | 1000000 |  |  | PUNTO_CURVA_NO_ENSAYO | OTRAS_CONDICIONES | EXCLUIDO_O_REVISION | Identificador en notacion cientifica; estado/nota vacios. Serie auxiliar (verificar fuente). | https://doi.org/10.5281/zenodo.21509581
FAB062_2E+6 | FABEST | 42CrMo4+QT | FAB062 | Torsion | Unnotched hourglass hollow | -1 | 323.6388 | 15 | 2000000 |  |  | PUNTO_CURVA_NO_ENSAYO | OTRAS_CONDICIONES | EXCLUIDO_O_REVISION | Identificador en notacion cientifica; estado/nota vacios. Serie auxiliar (verificar fuente). | https://doi.org/10.5281/zenodo.21509581
FAB062_5E+6 | FABEST | 42CrMo4+QT | FAB062 | Torsion | Unnotched hourglass hollow | -1 | 293.0929 | 15 | 5000000 |  |  | PUNTO_CURVA_NO_ENSAYO | OTRAS_CONDICIONES | EXCLUIDO_O_REVISION | Identificador en notacion cientifica; estado/nota vacios. Serie auxiliar (verificar fuente). | https://doi.org/10.5281/zenodo.21509581
FAB062_1E+7 | FABEST | 42CrMo4+QT | FAB062 | Torsion | Unnotched hourglass hollow | -1 | 269.9858 | 15 | 10000000 |  |  | PUNTO_CURVA_NO_ENSAYO | OTRAS_CONDICIONES | EXCLUIDO_O_REVISION | Identificador en notacion cientifica; estado/nota vacios. Serie auxiliar (verificar fuente). | https://doi.org/10.5281/zenodo.21509581
FAB062_2E+7 | FABEST | 42CrMo4+QT | FAB062 | Torsion | Unnotched hourglass hollow | -1 | 246.8788 | 15 | 20000000 |  |  | PUNTO_CURVA_NO_ENSAYO | OTRAS_CONDICIONES | EXCLUIDO_O_REVISION | Identificador en notacion cientifica; estado/nota vacios. Serie auxiliar (verificar fuente). | https://doi.org/10.5281/zenodo.21509581
FAB062_5E+7 | FABEST | 42CrMo4+QT | FAB062 | Torsion | Unnotched hourglass hollow | -1 | 216.3329 | 15 | 50000000 |  |  | PUNTO_CURVA_NO_ENSAYO | OTRAS_CONDICIONES | EXCLUIDO_O_REVISION | Identificador en notacion cientifica; estado/nota vacios. Serie auxiliar (verificar fuente). | https://doi.org/10.5281/zenodo.21509581
FAB062_1E+8 | FABEST | 42CrMo4+QT | FAB062 | Torsion | Unnotched hourglass hollow | -1 | 193.2258 | 15 | 100000000 |  |  | PUNTO_CURVA_NO_ENSAYO | OTRAS_CONDICIONES | EXCLUIDO_O_REVISION | Identificador en notacion cientifica; estado/nota vacios. Serie auxiliar (verificar fuente). | https://doi.org/10.5281/zenodo.21509581
FAB064_1E+3 | FABEST | 42CrMo4+QT | FAB064 | Multiaxial | Unnotched hourglass hollow | -1 | 661.0391 | 15 | 381.4196 | 15 | 0 | PUNTO_CURVA_NO_ENSAYO | ELEGIBLE_CONDICIONES | EXCLUIDO_O_REVISION | Identificador en notacion cientifica; estado/nota vacios. Serie auxiliar (verificar fuente). | https://doi.org/10.5281/zenodo.21509581
FAB064_2E+3 | FABEST | 42CrMo4+QT | FAB064 | Multiaxial | Unnotched hourglass hollow | -1 | 634.222 | 15 | 365.9461 | 15 | 0 | PUNTO_CURVA_NO_ENSAYO | ELEGIBLE_CONDICIONES | EXCLUIDO_O_REVISION | Identificador en notacion cientifica; estado/nota vacios. Serie auxiliar (verificar fuente). | https://doi.org/10.5281/zenodo.21509581
FAB064_5E+3 | FABEST | 42CrMo4+QT | FAB064 | Multiaxial | Unnotched hourglass hollow | -1 | 600.4341 | 15 | 346.4505 | 15 | 0 | PUNTO_CURVA_NO_ENSAYO | ELEGIBLE_CONDICIONES | EXCLUIDO_O_REVISION | Identificador en notacion cientifica; estado/nota vacios. Serie auxiliar (verificar fuente). | https://doi.org/10.5281/zenodo.21509581
FAB064_1E+4 | FABEST | 42CrMo4+QT | FAB064 | Multiaxial | Unnotched hourglass hollow | -1 | 576.0756 | 15 | 332.3956 | 15 | 0 | PUNTO_CURVA_NO_ENSAYO | ELEGIBLE_CONDICIONES | EXCLUIDO_O_REVISION | Identificador en notacion cientifica; estado/nota vacios. Serie auxiliar (verificar fuente). | https://doi.org/10.5281/zenodo.21509581
FAB064_2E+4 | FABEST | 42CrMo4+QT | FAB064 | Multiaxial | Unnotched hourglass hollow | -1 | 552.7053 | 15 | 318.911 | 15 | 0 | PUNTO_CURVA_NO_ENSAYO | ELEGIBLE_CONDICIONES | EXCLUIDO_O_REVISION | Identificador en notacion cientifica; estado/nota vacios. Serie auxiliar (verificar fuente). | https://doi.org/10.5281/zenodo.21509581
FAB064_5E+4 | FABEST | 42CrMo4+QT | FAB064 | Multiaxial | Unnotched hourglass hollow | -1 | 523.2601 | 15 | 301.9211 | 15 | 0 | PUNTO_CURVA_NO_ENSAYO | ELEGIBLE_CONDICIONES | EXCLUIDO_O_REVISION | Identificador en notacion cientifica; estado/nota vacios. Serie auxiliar (verificar fuente). | https://doi.org/10.5281/zenodo.21509581
FAB064_1E+5 | FABEST | 42CrMo4+QT | FAB064 | Multiaxial | Unnotched hourglass hollow | -1 | 502.0324 | 15 | 289.6727 | 15 | 0 | PUNTO_CURVA_NO_ENSAYO | ELEGIBLE_CONDICIONES | EXCLUIDO_O_REVISION | Identificador en notacion cientifica; estado/nota vacios. Serie auxiliar (verificar fuente). | https://doi.org/10.5281/zenodo.21509581
FAB064_2E+5 | FABEST | 42CrMo4+QT | FAB064 | Multiaxial | Unnotched hourglass hollow | -1 | 481.6659 | 15 | 277.9212 | 15 | 0 | PUNTO_CURVA_NO_ENSAYO | ELEGIBLE_CONDICIONES | EXCLUIDO_O_REVISION | Identificador en notacion cientifica; estado/nota vacios. Serie auxiliar (verificar fuente). | https://doi.org/10.5281/zenodo.21509581
FAB064_5E+5 | FABEST | 42CrMo4+QT | FAB064 | Multiaxial | Unnotched hourglass hollow | -1 | 456.0053 | 15 | 263.1151 | 15 | 0 | PUNTO_CURVA_NO_ENSAYO | ELEGIBLE_CONDICIONES | EXCLUIDO_O_REVISION | Identificador en notacion cientifica; estado/nota vacios. Serie auxiliar (verificar fuente). | https://doi.org/10.5281/zenodo.21509581
FAB064_1E+6 | FABEST | 42CrMo4+QT | FAB064 | Multiaxial | Unnotched hourglass hollow | -1 | 437.5061 | 15 | 252.441 | 15 | 0 | PUNTO_CURVA_NO_ENSAYO | ELEGIBLE_CONDICIONES | EXCLUIDO_O_REVISION | Identificador en notacion cientifica; estado/nota vacios. Serie auxiliar (verificar fuente). | https://doi.org/10.5281/zenodo.21509581
FAB064_2E+6 | FABEST | 42CrMo4+QT | FAB064 | Multiaxial | Unnotched hourglass hollow | -1 | 419.7573 | 15 | 242.1999 | 15 | 0 | PUNTO_CURVA_NO_ENSAYO | ELEGIBLE_CONDICIONES | EXCLUIDO_O_REVISION | Identificador en notacion cientifica; estado/nota vacios. Serie auxiliar (verificar fuente). | https://doi.org/10.5281/zenodo.21509581
FAB064_5E+6 | FABEST | 42CrMo4+QT | FAB064 | Multiaxial | Unnotched hourglass hollow | -1 | 397.3948 | 15 | 229.2968 | 15 | 0 | PUNTO_CURVA_NO_ENSAYO | ELEGIBLE_CONDICIONES | EXCLUIDO_O_REVISION | Identificador en notacion cientifica; estado/nota vacios. Serie auxiliar (verificar fuente). | https://doi.org/10.5281/zenodo.21509581
FAB064_1E+7 | FABEST | 42CrMo4+QT | FAB064 | Multiaxial | Unnotched hourglass hollow | -1 | 381.2733 | 15 | 219.9947 | 15 | 0 | PUNTO_CURVA_NO_ENSAYO | ELEGIBLE_CONDICIONES | EXCLUIDO_O_REVISION | Identificador en notacion cientifica; estado/nota vacios. Serie auxiliar (verificar fuente). | https://doi.org/10.5281/zenodo.21509581
FAB064_2E+7 | FABEST | 42CrMo4+QT | FAB064 | Multiaxial | Unnotched hourglass hollow | -1 | 365.8057 | 15 | 211.0699 | 15 | 0 | PUNTO_CURVA_NO_ENSAYO | ELEGIBLE_CONDICIONES | EXCLUIDO_O_REVISION | Identificador en notacion cientifica; estado/nota vacios. Serie auxiliar (verificar fuente). | https://doi.org/10.5281/zenodo.21509581
FAB064_5E+7 | FABEST | 42CrMo4+QT | FAB064 | Multiaxial | Unnotched hourglass hollow | -1 | 346.3176 | 15 | 199.8252 | 15 | 0 | PUNTO_CURVA_NO_ENSAYO | ELEGIBLE_CONDICIONES | EXCLUIDO_O_REVISION | Identificador en notacion cientifica; estado/nota vacios. Serie auxiliar (verificar fuente). | https://doi.org/10.5281/zenodo.21509581
FAB064_1E+8 | FABEST | 42CrMo4+QT | FAB064 | Multiaxial | Unnotched hourglass hollow | -1 | 332.2681 | 15 | 191.7187 | 15 | 0 | PUNTO_CURVA_NO_ENSAYO | ELEGIBLE_CONDICIONES | EXCLUIDO_O_REVISION | Identificador en notacion cientifica; estado/nota vacios. Serie auxiliar (verificar fuente). | https://doi.org/10.5281/zenodo.21509581
FAB064_1E+3 | FABEST | 42CrMo4+QT | FAB064 | Multiaxial | Unnotched hourglass hollow | -1 | 629.8371 | 15 | 363.416 | 15 | 0 | PUNTO_CURVA_NO_ENSAYO | ELEGIBLE_CONDICIONES | EXCLUIDO_O_REVISION | Identificador en notacion cientifica; estado/nota vacios. Serie auxiliar (verificar fuente). | https://doi.org/10.5281/zenodo.21509581
FAB064_2E+3 | FABEST | 42CrMo4+QT | FAB064 | Multiaxial | Unnotched hourglass hollow | -1 | 620.6329 | 15 | 358.1052 | 15 | 0 | PUNTO_CURVA_NO_ENSAYO | ELEGIBLE_CONDICIONES | EXCLUIDO_O_REVISION | Identificador en notacion cientifica; estado/nota vacios. Serie auxiliar (verificar fuente). | https://doi.org/10.5281/zenodo.21509581
FAB064_5E+3 | FABEST | 42CrMo4+QT | FAB064 | Multiaxial | Unnotched hourglass hollow | -1 | 600.1611 | 15 | 346.293 | 15 | 0 | PUNTO_CURVA_NO_ENSAYO | ELEGIBLE_CONDICIONES | EXCLUIDO_O_REVISION | Identificador en notacion cientifica; estado/nota vacios. Serie auxiliar (verificar fuente). | https://doi.org/10.5281/zenodo.21509581
FAB064_1E+4 | FABEST | 42CrMo4+QT | FAB064 | Multiaxial | Unnotched hourglass hollow | -1 | 578.2742 | 15 | 333.6642 | 15 | 0 | PUNTO_CURVA_NO_ENSAYO | ELEGIBLE_CONDICIONES | EXCLUIDO_O_REVISION | Identificador en notacion cientifica; estado/nota vacios. Serie auxiliar (verificar fuente). | https://doi.org/10.5281/zenodo.21509581
FAB064_2E+4 | FABEST | 42CrMo4+QT | FAB064 | Multiaxial | Unnotched hourglass hollow | -1 | 552.8626 | 15 | 319.0017 | 15 | 0 | PUNTO_CURVA_NO_ENSAYO | ELEGIBLE_CONDICIONES | EXCLUIDO_O_REVISION | Identificador en notacion cientifica; estado/nota vacios. Serie auxiliar (verificar fuente). | https://doi.org/10.5281/zenodo.21509581
FAB064_5E+4 | FABEST | 42CrMo4+QT | FAB064 | Multiaxial | Unnotched hourglass hollow | -1 | 518.8732 | 15 | 299.3899 | 15 | 0 | PUNTO_CURVA_NO_ENSAYO | ELEGIBLE_CONDICIONES | EXCLUIDO_O_REVISION | Identificador en notacion cientifica; estado/nota vacios. Serie auxiliar (verificar fuente). | https://doi.org/10.5281/zenodo.21509581
FAB064_1E+5 | FABEST | 42CrMo4+QT | FAB064 | Multiaxial | Unnotched hourglass hollow | -1 | 496.4367 | 15 | 286.444 | 15 | 0 | PUNTO_CURVA_NO_ENSAYO | ELEGIBLE_CONDICIONES | EXCLUIDO_O_REVISION | Identificador en notacion cientifica; estado/nota vacios. Serie auxiliar (verificar fuente). | https://doi.org/10.5281/zenodo.21509581
FAB064_2E+5 | FABEST | 42CrMo4+QT | FAB064 | Multiaxial | Unnotched hourglass hollow | -1 | 478.8915 | 15 | 276.3204 | 15 | 0 | PUNTO_CURVA_NO_ENSAYO | ELEGIBLE_CONDICIONES | EXCLUIDO_O_REVISION | Identificador en notacion cientifica; estado/nota vacios. Serie auxiliar (verificar fuente). | https://doi.org/10.5281/zenodo.21509581
FAB064_5E+5 | FABEST | 42CrMo4+QT | FAB064 | Multiaxial | Unnotched hourglass hollow | -1 | 463.8463 | 15 | 267.6393 | 15 | 0 | PUNTO_CURVA_NO_ENSAYO | ELEGIBLE_CONDICIONES | EXCLUIDO_O_REVISION | Identificador en notacion cientifica; estado/nota vacios. Serie auxiliar (verificar fuente). | https://doi.org/10.5281/zenodo.21509581
FAB064_1E+6 | FABEST | 42CrMo4+QT | FAB064 | Multiaxial | Unnotched hourglass hollow | -1 | 457.4899 | 15 | 263.9716 | 15 | 0 | PUNTO_CURVA_NO_ENSAYO | ELEGIBLE_CONDICIONES | EXCLUIDO_O_REVISION | Identificador en notacion cientifica; estado/nota vacios. Serie auxiliar (verificar fuente). | https://doi.org/10.5281/zenodo.21509581
FAB064_2E+6 | FABEST | 42CrMo4+QT | FAB064 | Multiaxial | Unnotched hourglass hollow | -1 | 453.9459 | 15 | 261.9268 | 15 | 0 | PUNTO_CURVA_NO_ENSAYO | ELEGIBLE_CONDICIONES | EXCLUIDO_O_REVISION | Identificador en notacion cientifica; estado/nota vacios. Serie auxiliar (verificar fuente). | https://doi.org/10.5281/zenodo.21509581
FAB064_5E+6 | FABEST | 42CrMo4+QT | FAB064 | Multiaxial | Unnotched hourglass hollow | -1 | 451.6792 | 15 | 260.6189 | 15 | 0 | PUNTO_CURVA_NO_ENSAYO | ELEGIBLE_CONDICIONES | EXCLUIDO_O_REVISION | Identificador en notacion cientifica; estado/nota vacios. Serie auxiliar (verificar fuente). | https://doi.org/10.5281/zenodo.21509581
FAB064_1E+7 | FABEST | 42CrMo4+QT | FAB064 | Multiaxial | Unnotched hourglass hollow | -1 | 450.8978 | 15 | 260.168 | 15 | 0 | PUNTO_CURVA_NO_ENSAYO | ELEGIBLE_CONDICIONES | EXCLUIDO_O_REVISION | Identificador en notacion cientifica; estado/nota vacios. Serie auxiliar (verificar fuente). | https://doi.org/10.5281/zenodo.21509581
FAB064_2E+7 | FABEST | 42CrMo4+QT | FAB064 | Multiaxial | Unnotched hourglass hollow | -1 | 450.502 | 15 | 259.9397 | 15 | 0 | PUNTO_CURVA_NO_ENSAYO | ELEGIBLE_CONDICIONES | EXCLUIDO_O_REVISION | Identificador en notacion cientifica; estado/nota vacios. Serie auxiliar (verificar fuente). | https://doi.org/10.5281/zenodo.21509581
FAB064_5E+7 | FABEST | 42CrMo4+QT | FAB064 | Multiaxial | Unnotched hourglass hollow | -1 | 450.2629 | 15 | 259.8017 | 15 | 0 | PUNTO_CURVA_NO_ENSAYO | ELEGIBLE_CONDICIONES | EXCLUIDO_O_REVISION | Identificador en notacion cientifica; estado/nota vacios. Serie auxiliar (verificar fuente). | https://doi.org/10.5281/zenodo.21509581
FAB064_1E+8 | FABEST | 42CrMo4+QT | FAB064 | Multiaxial | Unnotched hourglass hollow | -1 | 450.1829 | 15 | 259.7555 | 15 | 0 | PUNTO_CURVA_NO_ENSAYO | ELEGIBLE_CONDICIONES | EXCLUIDO_O_REVISION | Identificador en notacion cientifica; estado/nota vacios. Serie auxiliar (verificar fuente). | https://doi.org/10.5281/zenodo.21509581
FAB064_1E+3 | FABEST | 42CrMo4+QT | FAB064 | Multiaxial | Unnotched hourglass hollow | -1 | 649.024 | 15 | 374.4869 | 15 | 0 | PUNTO_CURVA_NO_ENSAYO | ELEGIBLE_CONDICIONES | EXCLUIDO_O_REVISION | Identificador en notacion cientifica; estado/nota vacios. Serie auxiliar (verificar fuente). | https://doi.org/10.5281/zenodo.21509581
FAB064_2E+3 | FABEST | 42CrMo4+QT | FAB064 | Multiaxial | Unnotched hourglass hollow | -1 | 627.1084 | 15 | 361.8416 | 15 | 0 | PUNTO_CURVA_NO_ENSAYO | ELEGIBLE_CONDICIONES | EXCLUIDO_O_REVISION | Identificador en notacion cientifica; estado/nota vacios. Serie auxiliar (verificar fuente). | https://doi.org/10.5281/zenodo.21509581
FAB064_5E+3 | FABEST | 42CrMo4+QT | FAB064 | Multiaxial | Unnotched hourglass hollow | -1 | 598.1376 | 15 | 345.1254 | 15 | 0 | PUNTO_CURVA_NO_ENSAYO | ELEGIBLE_CONDICIONES | EXCLUIDO_O_REVISION | Identificador en notacion cientifica; estado/nota vacios. Serie auxiliar (verificar fuente). | https://doi.org/10.5281/zenodo.21509581
FAB064_1E+4 | FABEST | 42CrMo4+QT | FAB064 | Multiaxial | Unnotched hourglass hollow | -1 | 576.2221 | 15 | 332.4801 | 15 | 0 | PUNTO_CURVA_NO_ENSAYO | ELEGIBLE_CONDICIONES | EXCLUIDO_O_REVISION | Identificador en notacion cientifica; estado/nota vacios. Serie auxiliar (verificar fuente). | https://doi.org/10.5281/zenodo.21509581
FAB064_2E+4 | FABEST | 42CrMo4+QT | FAB064 | Multiaxial | Unnotched hourglass hollow | -1 | 554.3065 | 15 | 319.8348 | 15 | 0 | PUNTO_CURVA_NO_ENSAYO | ELEGIBLE_CONDICIONES | EXCLUIDO_O_REVISION | Identificador en notacion cientifica; estado/nota vacios. Serie auxiliar (verificar fuente). | https://doi.org/10.5281/zenodo.21509581
FAB064_5E+4 | FABEST | 42CrMo4+QT | FAB064 | Multiaxial | Unnotched hourglass hollow | -1 | 525.3357 | 15 | 303.1187 | 15 | 0 | PUNTO_CURVA_NO_ENSAYO | ELEGIBLE_CONDICIONES | EXCLUIDO_O_REVISION | Identificador en notacion cientifica; estado/nota vacios. Serie auxiliar (verificar fuente). | https://doi.org/10.5281/zenodo.21509581
FAB064_1E+5 | FABEST | 42CrMo4+QT | FAB064 | Multiaxial | Unnotched hourglass hollow | -1 | 503.4201 | 15 | 290.4734 | 15 | 0 | PUNTO_CURVA_NO_ENSAYO | ELEGIBLE_CONDICIONES | EXCLUIDO_O_REVISION | Identificador en notacion cientifica; estado/nota vacios. Serie auxiliar (verificar fuente). | https://doi.org/10.5281/zenodo.21509581
FAB064_2E+5 | FABEST | 42CrMo4+QT | FAB064 | Multiaxial | Unnotched hourglass hollow | -1 | 481.5045 | 15 | 277.8281 | 15 | 0 | PUNTO_CURVA_NO_ENSAYO | ELEGIBLE_CONDICIONES | EXCLUIDO_O_REVISION | Identificador en notacion cientifica; estado/nota vacios. Serie auxiliar (verificar fuente). | https://doi.org/10.5281/zenodo.21509581
FAB064_5E+5 | FABEST | 42CrMo4+QT | FAB064 | Multiaxial | Unnotched hourglass hollow | -1 | 452.5337 | 15 | 261.112 | 15 | 0 | PUNTO_CURVA_NO_ENSAYO | ELEGIBLE_CONDICIONES | EXCLUIDO_O_REVISION | Identificador en notacion cientifica; estado/nota vacios. Serie auxiliar (verificar fuente). | https://doi.org/10.5281/zenodo.21509581
FAB064_1E+6 | FABEST | 42CrMo4+QT | FAB064 | Multiaxial | Unnotched hourglass hollow | -1 | 430.6181 | 15 | 248.4667 | 15 | 0 | PUNTO_CURVA_NO_ENSAYO | ELEGIBLE_CONDICIONES | EXCLUIDO_O_REVISION | Identificador en notacion cientifica; estado/nota vacios. Serie auxiliar (verificar fuente). | https://doi.org/10.5281/zenodo.21509581
FAB064_2E+6 | FABEST | 42CrMo4+QT | FAB064 | Multiaxial | Unnotched hourglass hollow | -1 | 408.7026 | 15 | 235.8214 | 15 | 0 | PUNTO_CURVA_NO_ENSAYO | ELEGIBLE_CONDICIONES | EXCLUIDO_O_REVISION | Identificador en notacion cientifica; estado/nota vacios. Serie auxiliar (verificar fuente). | https://doi.org/10.5281/zenodo.21509581
FAB064_5E+6 | FABEST | 42CrMo4+QT | FAB064 | Multiaxial | Unnotched hourglass hollow | -1 | 379.7318 | 15 | 219.1052 | 15 | 0 | PUNTO_CURVA_NO_ENSAYO | ELEGIBLE_CONDICIONES | EXCLUIDO_O_REVISION | Identificador en notacion cientifica; estado/nota vacios. Serie auxiliar (verificar fuente). | https://doi.org/10.5281/zenodo.21509581
FAB064_1E+7 | FABEST | 42CrMo4+QT | FAB064 | Multiaxial | Unnotched hourglass hollow | -1 | 357.8162 | 15 | 206.4599 | 15 | 0 | PUNTO_CURVA_NO_ENSAYO | ELEGIBLE_CONDICIONES | EXCLUIDO_O_REVISION | Identificador en notacion cientifica; estado/nota vacios. Serie auxiliar (verificar fuente). | https://doi.org/10.5281/zenodo.21509581
FAB064_2E+7 | FABEST | 42CrMo4+QT | FAB064 | Multiaxial | Unnotched hourglass hollow | -1 | 335.9006 | 15 | 193.8147 | 15 | 0 | PUNTO_CURVA_NO_ENSAYO | ELEGIBLE_CONDICIONES | EXCLUIDO_O_REVISION | Identificador en notacion cientifica; estado/nota vacios. Serie auxiliar (verificar fuente). | https://doi.org/10.5281/zenodo.21509581
FAB064_5E+7 | FABEST | 42CrMo4+QT | FAB064 | Multiaxial | Unnotched hourglass hollow | -1 | 306.9298 | 15 | 177.0985 | 15 | 0 | PUNTO_CURVA_NO_ENSAYO | ELEGIBLE_CONDICIONES | EXCLUIDO_O_REVISION | Identificador en notacion cientifica; estado/nota vacios. Serie auxiliar (verificar fuente). | https://doi.org/10.5281/zenodo.21509581
FAB064_1E+8 | FABEST | 42CrMo4+QT | FAB064 | Multiaxial | Unnotched hourglass hollow | -1 | 285.0142 | 15 | 164.4532 | 15 | 0 | PUNTO_CURVA_NO_ENSAYO | ELEGIBLE_CONDICIONES | EXCLUIDO_O_REVISION | Identificador en notacion cientifica; estado/nota vacios. Serie auxiliar (verificar fuente). | https://doi.org/10.5281/zenodo.21509581
FAB065_1E+3 | FABEST | 42CrMo4+QT | FAB065 | Multiaxial | Unnotched hourglass hollow | -1 | 890.9326 | 20 | 514.0681 | 20 | 90 | PUNTO_CURVA_NO_ENSAYO | ELEGIBLE_CONDICIONES | EXCLUIDO_O_REVISION | Identificador en notacion cientifica; estado/nota vacios. Serie auxiliar (verificar fuente). | https://doi.org/10.5281/zenodo.21509581
FAB065_2E+3 | FABEST | 42CrMo4+QT | FAB065 | Multiaxial | Unnotched hourglass hollow | -1 | 818.1793 | 20 | 472.0895 | 20 | 90 | PUNTO_CURVA_NO_ENSAYO | ELEGIBLE_CONDICIONES | EXCLUIDO_O_REVISION | Identificador en notacion cientifica; estado/nota vacios. Serie auxiliar (verificar fuente). | https://doi.org/10.5281/zenodo.21509581
FAB065_5E+3 | FABEST | 42CrMo4+QT | FAB065 | Multiaxial | Unnotched hourglass hollow | -1 | 731.0414 | 20 | 421.8109 | 20 | 90 | PUNTO_CURVA_NO_ENSAYO | ELEGIBLE_CONDICIONES | EXCLUIDO_O_REVISION | Identificador en notacion cientifica; estado/nota vacios. Serie auxiliar (verificar fuente). | https://doi.org/10.5281/zenodo.21509581
FAB065_1E+4 | FABEST | 42CrMo4+QT | FAB065 | Multiaxial | Unnotched hourglass hollow | -1 | 671.3448 | 20 | 387.3659 | 20 | 90 | PUNTO_CURVA_NO_ENSAYO | ELEGIBLE_CONDICIONES | EXCLUIDO_O_REVISION | Identificador en notacion cientifica; estado/nota vacios. Serie auxiliar (verificar fuente). | https://doi.org/10.5281/zenodo.21509581
FAB065_2E+4 | FABEST | 42CrMo4+QT | FAB065 | Multiaxial | Unnotched hourglass hollow | -1 | 616.523 | 20 | 355.7337 | 20 | 90 | PUNTO_CURVA_NO_ENSAYO | ELEGIBLE_CONDICIONES | EXCLUIDO_O_REVISION | Identificador en notacion cientifica; estado/nota vacios. Serie auxiliar (verificar fuente). | https://doi.org/10.5281/zenodo.21509581
FAB065_5E+4 | FABEST | 42CrMo4+QT | FAB065 | Multiaxial | Unnotched hourglass hollow | -1 | 550.8619 | 20 | 317.8473 | 20 | 90 | PUNTO_CURVA_NO_ENSAYO | ELEGIBLE_CONDICIONES | EXCLUIDO_O_REVISION | Identificador en notacion cientifica; estado/nota vacios. Serie auxiliar (verificar fuente). | https://doi.org/10.5281/zenodo.21509581
FAB065_1E+5 | FABEST | 42CrMo4+QT | FAB065 | Multiaxial | Unnotched hourglass hollow | -1 | 505.8787 | 20 | 291.892 | 20 | 90 | PUNTO_CURVA_NO_ENSAYO | ELEGIBLE_CONDICIONES | EXCLUIDO_O_REVISION | Identificador en notacion cientifica; estado/nota vacios. Serie auxiliar (verificar fuente). | https://doi.org/10.5281/zenodo.21509581
FAB065_2E+5 | FABEST | 42CrMo4+QT | FAB065 | Multiaxial | Unnotched hourglass hollow | -1 | 464.5688 | 20 | 268.0562 | 20 | 90 | PUNTO_CURVA_NO_ENSAYO | ELEGIBLE_CONDICIONES | EXCLUIDO_O_REVISION | Identificador en notacion cientifica; estado/nota vacios. Serie auxiliar (verificar fuente). | https://doi.org/10.5281/zenodo.21509581
FAB065_5E+5 | FABEST | 42CrMo4+QT | FAB065 | Multiaxial | Unnotched hourglass hollow | -1 | 415.0912 | 20 | 239.5076 | 20 | 90 | PUNTO_CURVA_NO_ENSAYO | ELEGIBLE_CONDICIONES | EXCLUIDO_O_REVISION | Identificador en notacion cientifica; estado/nota vacios. Serie auxiliar (verificar fuente). | https://doi.org/10.5281/zenodo.21509581
FAB065_1E+6 | FABEST | 42CrMo4+QT | FAB065 | Multiaxial | Unnotched hourglass hollow | -1 | 381.195 | 20 | 219.9495 | 20 | 90 | PUNTO_CURVA_NO_ENSAYO | ELEGIBLE_CONDICIONES | EXCLUIDO_O_REVISION | Identificador en notacion cientifica; estado/nota vacios. Serie auxiliar (verificar fuente). | https://doi.org/10.5281/zenodo.21509581
FAB065_2E+6 | FABEST | 42CrMo4+QT | FAB065 | Multiaxial | Unnotched hourglass hollow | -1 | 350.0667 | 20 | 201.9885 | 20 | 90 | PUNTO_CURVA_NO_ENSAYO | ELEGIBLE_CONDICIONES | EXCLUIDO_O_REVISION | Identificador en notacion cientifica; estado/nota vacios. Serie auxiliar (verificar fuente). | https://doi.org/10.5281/zenodo.21509581
FAB065_5E+6 | FABEST | 42CrMo4+QT | FAB065 | Multiaxial | Unnotched hourglass hollow | -1 | 312.7838 | 20 | 180.4763 | 20 | 90 | PUNTO_CURVA_NO_ENSAYO | ELEGIBLE_CONDICIONES | EXCLUIDO_O_REVISION | Identificador en notacion cientifica; estado/nota vacios. Serie auxiliar (verificar fuente). | https://doi.org/10.5281/zenodo.21509581
FAB065_1E+7 | FABEST | 42CrMo4+QT | FAB065 | Multiaxial | Unnotched hourglass hollow | -1 | 287.242 | 20 | 165.7386 | 20 | 90 | PUNTO_CURVA_NO_ENSAYO | ELEGIBLE_CONDICIONES | EXCLUIDO_O_REVISION | Identificador en notacion cientifica; estado/nota vacios. Serie auxiliar (verificar fuente). | https://doi.org/10.5281/zenodo.21509581
FAB065_2E+7 | FABEST | 42CrMo4+QT | FAB065 | Multiaxial | Unnotched hourglass hollow | -1 | 263.7859 | 20 | 152.2045 | 20 | 90 | PUNTO_CURVA_NO_ENSAYO | ELEGIBLE_CONDICIONES | EXCLUIDO_O_REVISION | Identificador en notacion cientifica; estado/nota vacios. Serie auxiliar (verificar fuente). | https://doi.org/10.5281/zenodo.21509581
FAB065_5E+7 | FABEST | 42CrMo4+QT | FAB065 | Multiaxial | Unnotched hourglass hollow | -1 | 235.6921 | 20 | 135.9943 | 20 | 90 | PUNTO_CURVA_NO_ENSAYO | ELEGIBLE_CONDICIONES | EXCLUIDO_O_REVISION | Identificador en notacion cientifica; estado/nota vacios. Serie auxiliar (verificar fuente). | https://doi.org/10.5281/zenodo.21509581
FAB065_1E+8 | FABEST | 42CrMo4+QT | FAB065 | Multiaxial | Unnotched hourglass hollow | -1 | 216.4456 | 20 | 124.8891 | 20 | 90 | PUNTO_CURVA_NO_ENSAYO | ELEGIBLE_CONDICIONES | EXCLUIDO_O_REVISION | Identificador en notacion cientifica; estado/nota vacios. Serie auxiliar (verificar fuente). | https://doi.org/10.5281/zenodo.21509581
FAB065_1E+3 | FABEST | 42CrMo4+QT | FAB065 | Multiaxial | Unnotched hourglass hollow | -1 | 842.3081 | 20 | 486.0118 | 20 | 90 | PUNTO_CURVA_NO_ENSAYO | ELEGIBLE_CONDICIONES | EXCLUIDO_O_REVISION | Identificador en notacion cientifica; estado/nota vacios. Serie auxiliar (verificar fuente). | https://doi.org/10.5281/zenodo.21509581
FAB065_2E+3 | FABEST | 42CrMo4+QT | FAB065 | Multiaxial | Unnotched hourglass hollow | -1 | 774.3581 | 20 | 446.8046 | 20 | 90 | PUNTO_CURVA_NO_ENSAYO | ELEGIBLE_CONDICIONES | EXCLUIDO_O_REVISION | Identificador en notacion cientifica; estado/nota vacios. Serie auxiliar (verificar fuente). | https://doi.org/10.5281/zenodo.21509581
FAB065_5E+3 | FABEST | 42CrMo4+QT | FAB065 | Multiaxial | Unnotched hourglass hollow | -1 | 693.5782 | 20 | 400.1946 | 20 | 90 | PUNTO_CURVA_NO_ENSAYO | ELEGIBLE_CONDICIONES | EXCLUIDO_O_REVISION | Identificador en notacion cientifica; estado/nota vacios. Serie auxiliar (verificar fuente). | https://doi.org/10.5281/zenodo.21509581
FAB065_1E+4 | FABEST | 42CrMo4+QT | FAB065 | Multiaxial | Unnotched hourglass hollow | -1 | 639.2748 | 20 | 368.8615 | 20 | 90 | PUNTO_CURVA_NO_ENSAYO | ELEGIBLE_CONDICIONES | EXCLUIDO_O_REVISION | Identificador en notacion cientifica; estado/nota vacios. Serie auxiliar (verificar fuente). | https://doi.org/10.5281/zenodo.21509581
FAB065_2E+4 | FABEST | 42CrMo4+QT | FAB065 | Multiaxial | Unnotched hourglass hollow | -1 | 591.1024 | 20 | 341.0661 | 20 | 90 | PUNTO_CURVA_NO_ENSAYO | ELEGIBLE_CONDICIONES | EXCLUIDO_O_REVISION | Identificador en notacion cientifica; estado/nota vacios. Serie auxiliar (verificar fuente). | https://doi.org/10.5281/zenodo.21509581
FAB065_5E+4 | FABEST | 42CrMo4+QT | FAB065 | Multiaxial | Unnotched hourglass hollow | -1 | 537.9148 | 20 | 310.3768 | 20 | 90 | PUNTO_CURVA_NO_ENSAYO | ELEGIBLE_CONDICIONES | EXCLUIDO_O_REVISION | Identificador en notacion cientifica; estado/nota vacios. Serie auxiliar (verificar fuente). | https://doi.org/10.5281/zenodo.21509581
FAB065_1E+5 | FABEST | 42CrMo4+QT | FAB065 | Multiaxial | Unnotched hourglass hollow | -1 | 506.7193 | 20 | 292.377 | 20 | 90 | PUNTO_CURVA_NO_ENSAYO | ELEGIBLE_CONDICIONES | EXCLUIDO_O_REVISION | Identificador en notacion cientifica; estado/nota vacios. Serie auxiliar (verificar fuente). | https://doi.org/10.5281/zenodo.21509581
FAB065_2E+5 | FABEST | 42CrMo4+QT | FAB065 | Multiaxial | Unnotched hourglass hollow | -1 | 483.8537 | 20 | 279.1836 | 20 | 90 | PUNTO_CURVA_NO_ENSAYO | ELEGIBLE_CONDICIONES | EXCLUIDO_O_REVISION | Identificador en notacion cientifica; estado/nota vacios. Serie auxiliar (verificar fuente). | https://doi.org/10.5281/zenodo.21509581
FAB065_5E+5 | FABEST | 42CrMo4+QT | FAB065 | Multiaxial | Unnotched hourglass hollow | -1 | 465.2015 | 20 | 268.4212 | 20 | 90 | PUNTO_CURVA_NO_ENSAYO | ELEGIBLE_CONDICIONES | EXCLUIDO_O_REVISION | Identificador en notacion cientifica; estado/nota vacios. Serie auxiliar (verificar fuente). | https://doi.org/10.5281/zenodo.21509581
FAB065_1E+6 | FABEST | 42CrMo4+QT | FAB065 | Multiaxial | Unnotched hourglass hollow | -1 | 457.5848 | 20 | 264.0264 | 20 | 90 | PUNTO_CURVA_NO_ENSAYO | ELEGIBLE_CONDICIONES | EXCLUIDO_O_REVISION | Identificador en notacion cientifica; estado/nota vacios. Serie auxiliar (verificar fuente). | https://doi.org/10.5281/zenodo.21509581
FAB065_2E+6 | FABEST | 42CrMo4+QT | FAB065 | Multiaxial | Unnotched hourglass hollow | -1 | 453.4083 | 20 | 261.6166 | 20 | 90 | PUNTO_CURVA_NO_ENSAYO | ELEGIBLE_CONDICIONES | EXCLUIDO_O_REVISION | Identificador en notacion cientifica; estado/nota vacios. Serie auxiliar (verificar fuente). | https://doi.org/10.5281/zenodo.21509581
FAB065_5E+6 | FABEST | 42CrMo4+QT | FAB065 | Multiaxial | Unnotched hourglass hollow | -1 | 450.7638 | 20 | 260.0907 | 20 | 90 | PUNTO_CURVA_NO_ENSAYO | ELEGIBLE_CONDICIONES | EXCLUIDO_O_REVISION | Identificador en notacion cientifica; estado/nota vacios. Serie auxiliar (verificar fuente). | https://doi.org/10.5281/zenodo.21509581
FAB065_1E+7 | FABEST | 42CrMo4+QT | FAB065 | Multiaxial | Unnotched hourglass hollow | -1 | 449.8572 | 20 | 259.5676 | 20 | 90 | PUNTO_CURVA_NO_ENSAYO | ELEGIBLE_CONDICIONES | EXCLUIDO_O_REVISION | Identificador en notacion cientifica; estado/nota vacios. Serie auxiliar (verificar fuente). | https://doi.org/10.5281/zenodo.21509581
FAB065_2E+7 | FABEST | 42CrMo4+QT | FAB065 | Multiaxial | Unnotched hourglass hollow | -1 | 449.3989 | 20 | 259.3031 | 20 | 90 | PUNTO_CURVA_NO_ENSAYO | ELEGIBLE_CONDICIONES | EXCLUIDO_O_REVISION | Identificador en notacion cientifica; estado/nota vacios. Serie auxiliar (verificar fuente). | https://doi.org/10.5281/zenodo.21509581
FAB065_5E+7 | FABEST | 42CrMo4+QT | FAB065 | Multiaxial | Unnotched hourglass hollow | -1 | 449.1223 | 20 | 259.1436 | 20 | 90 | PUNTO_CURVA_NO_ENSAYO | ELEGIBLE_CONDICIONES | EXCLUIDO_O_REVISION | Identificador en notacion cientifica; estado/nota vacios. Serie auxiliar (verificar fuente). | https://doi.org/10.5281/zenodo.21509581
FAB065_1E+8 | FABEST | 42CrMo4+QT | FAB065 | Multiaxial | Unnotched hourglass hollow | -1 | 449.0298 | 20 | 259.0902 | 20 | 90 | PUNTO_CURVA_NO_ENSAYO | ELEGIBLE_CONDICIONES | EXCLUIDO_O_REVISION | Identificador en notacion cientifica; estado/nota vacios. Serie auxiliar (verificar fuente). | https://doi.org/10.5281/zenodo.21509581
FAB065_1E+3 | FABEST | 42CrMo4+QT | FAB065 | Multiaxial | Unnotched hourglass hollow | -1 | 804.6861 | 20 | 464.3039 | 20 | 90 | PUNTO_CURVA_NO_ENSAYO | ELEGIBLE_CONDICIONES | EXCLUIDO_O_REVISION | Identificador en notacion cientifica; estado/nota vacios. Serie auxiliar (verificar fuente). | https://doi.org/10.5281/zenodo.21509581
FAB065_2E+3 | FABEST | 42CrMo4+QT | FAB065 | Multiaxial | Unnotched hourglass hollow | -1 | 760.0212 | 20 | 438.5322 | 20 | 90 | PUNTO_CURVA_NO_ENSAYO | ELEGIBLE_CONDICIONES | EXCLUIDO_O_REVISION | Identificador en notacion cientifica; estado/nota vacios. Serie auxiliar (verificar fuente). | https://doi.org/10.5281/zenodo.21509581
FAB065_5E+3 | FABEST | 42CrMo4+QT | FAB065 | Multiaxial | Unnotched hourglass hollow | -1 | 700.9773 | 20 | 404.4639 | 20 | 90 | PUNTO_CURVA_NO_ENSAYO | ELEGIBLE_CONDICIONES | EXCLUIDO_O_REVISION | Identificador en notacion cientifica; estado/nota vacios. Serie auxiliar (verificar fuente). | https://doi.org/10.5281/zenodo.21509581
FAB065_1E+4 | FABEST | 42CrMo4+QT | FAB065 | Multiaxial | Unnotched hourglass hollow | -1 | 656.3124 | 20 | 378.6922 | 20 | 90 | PUNTO_CURVA_NO_ENSAYO | ELEGIBLE_CONDICIONES | EXCLUIDO_O_REVISION | Identificador en notacion cientifica; estado/nota vacios. Serie auxiliar (verificar fuente). | https://doi.org/10.5281/zenodo.21509581
FAB065_2E+4 | FABEST | 42CrMo4+QT | FAB065 | Multiaxial | Unnotched hourglass hollow | -1 | 611.6475 | 20 | 352.9206 | 20 | 90 | PUNTO_CURVA_NO_ENSAYO | ELEGIBLE_CONDICIONES | EXCLUIDO_O_REVISION | Identificador en notacion cientifica; estado/nota vacios. Serie auxiliar (verificar fuente). | https://doi.org/10.5281/zenodo.21509581
FAB065_5E+4 | FABEST | 42CrMo4+QT | FAB065 | Multiaxial | Unnotched hourglass hollow | -1 | 552.6036 | 20 | 318.8523 | 20 | 90 | PUNTO_CURVA_NO_ENSAYO | ELEGIBLE_CONDICIONES | EXCLUIDO_O_REVISION | Identificador en notacion cientifica; estado/nota vacios. Serie auxiliar (verificar fuente). | https://doi.org/10.5281/zenodo.21509581
FAB065_1E+5 | FABEST | 42CrMo4+QT | FAB065 | Multiaxial | Unnotched hourglass hollow | -1 | 507.9387 | 20 | 293.0806 | 20 | 90 | PUNTO_CURVA_NO_ENSAYO | ELEGIBLE_CONDICIONES | EXCLUIDO_O_REVISION | Identificador en notacion cientifica; estado/nota vacios. Serie auxiliar (verificar fuente). | https://doi.org/10.5281/zenodo.21509581
FAB065_2E+5 | FABEST | 42CrMo4+QT | FAB065 | Multiaxial | Unnotched hourglass hollow | -1 | 463.2738 | 20 | 267.309 | 20 | 90 | PUNTO_CURVA_NO_ENSAYO | ELEGIBLE_CONDICIONES | EXCLUIDO_O_REVISION | Identificador en notacion cientifica; estado/nota vacios. Serie auxiliar (verificar fuente). | https://doi.org/10.5281/zenodo.21509581
FAB065_5E+5 | FABEST | 42CrMo4+QT | FAB065 | Multiaxial | Unnotched hourglass hollow | -1 | 404.2299 | 20 | 233.2407 | 20 | 90 | PUNTO_CURVA_NO_ENSAYO | ELEGIBLE_CONDICIONES | EXCLUIDO_O_REVISION | Identificador en notacion cientifica; estado/nota vacios. Serie auxiliar (verificar fuente). | https://doi.org/10.5281/zenodo.21509581
FAB065_1E+6 | FABEST | 42CrMo4+QT | FAB065 | Multiaxial | Unnotched hourglass hollow | -1 | 359.565 | 20 | 207.469 | 20 | 90 | PUNTO_CURVA_NO_ENSAYO | ELEGIBLE_CONDICIONES | EXCLUIDO_O_REVISION | Identificador en notacion cientifica; estado/nota vacios. Serie auxiliar (verificar fuente). | https://doi.org/10.5281/zenodo.21509581
FAB065_2E+6 | FABEST | 42CrMo4+QT | FAB065 | Multiaxial | Unnotched hourglass hollow | -1 | 314.9001 | 20 | 181.6973 | 20 | 90 | PUNTO_CURVA_NO_ENSAYO | ELEGIBLE_CONDICIONES | EXCLUIDO_O_REVISION | Identificador en notacion cientifica; estado/nota vacios. Serie auxiliar (verificar fuente). | https://doi.org/10.5281/zenodo.21509581
FAB065_5E+6 | FABEST | 42CrMo4+QT | FAB065 | Multiaxial | Unnotched hourglass hollow | -1 | 255.8562 | 20 | 147.629 | 20 | 90 | PUNTO_CURVA_NO_ENSAYO | ELEGIBLE_CONDICIONES | EXCLUIDO_O_REVISION | Identificador en notacion cientifica; estado/nota vacios. Serie auxiliar (verificar fuente). | https://doi.org/10.5281/zenodo.21509581
FAB065_1E+7 | FABEST | 42CrMo4+QT | FAB065 | Multiaxial | Unnotched hourglass hollow | -1 | 211.1913 | 20 | 121.8574 | 20 | 90 | PUNTO_CURVA_NO_ENSAYO | ELEGIBLE_CONDICIONES | EXCLUIDO_O_REVISION | Identificador en notacion cientifica; estado/nota vacios. Serie auxiliar (verificar fuente). | https://doi.org/10.5281/zenodo.21509581
FAB065_2E+7 | FABEST | 42CrMo4+QT | FAB065 | Multiaxial | Unnotched hourglass hollow | -1 | 166.5264 | 20 | 96.08571 | 20 | 90 | PUNTO_CURVA_NO_ENSAYO | ELEGIBLE_CONDICIONES | EXCLUIDO_O_REVISION | Identificador en notacion cientifica; estado/nota vacios. Serie auxiliar (verificar fuente). | https://doi.org/10.5281/zenodo.21509581
FAB065_5E+7 | FABEST | 42CrMo4+QT | FAB065 | Multiaxial | Unnotched hourglass hollow | -1 | 107.4825 | 20 | 62.01742 | 20 | 90 | PUNTO_CURVA_NO_ENSAYO | ELEGIBLE_CONDICIONES | EXCLUIDO_O_REVISION | Identificador en notacion cientifica; estado/nota vacios. Serie auxiliar (verificar fuente). | https://doi.org/10.5281/zenodo.21509581
FAB065_1E+8 | FABEST | 42CrMo4+QT | FAB065 | Multiaxial | Unnotched hourglass hollow | -1 | 62.81759 | 20 | 36.24575 | 20 | 90 | PUNTO_CURVA_NO_ENSAYO | ELEGIBLE_CONDICIONES | EXCLUIDO_O_REVISION | Identificador en notacion cientifica; estado/nota vacios. Serie auxiliar (verificar fuente). | https://doi.org/10.5281/zenodo.21509581
FAB070_1E+3 | FABEST | 42CrMo4+QT | FAB070 | Axial | Unnotched hourglass hollow | -1 | 945.532 | 28 | 1000 |  |  | PUNTO_CURVA_NO_ENSAYO | ELEGIBLE_CONDICIONES | EXCLUIDO_O_REVISION | Identificador en notacion cientifica; estado/nota vacios. Serie auxiliar (verificar fuente). | https://doi.org/10.5281/zenodo.21509581
FAB070_2E+3 | FABEST | 42CrMo4+QT | FAB070 | Axial | Unnotched hourglass hollow | -1 | 890.4095 | 28 | 2000 |  |  | PUNTO_CURVA_NO_ENSAYO | ELEGIBLE_CONDICIONES | EXCLUIDO_O_REVISION | Identificador en notacion cientifica; estado/nota vacios. Serie auxiliar (verificar fuente). | https://doi.org/10.5281/zenodo.21509581
FAB070_5E+3 | FABEST | 42CrMo4+QT | FAB070 | Axial | Unnotched hourglass hollow | -1 | 822.442 | 28 | 5000 |  |  | PUNTO_CURVA_NO_ENSAYO | ELEGIBLE_CONDICIONES | EXCLUIDO_O_REVISION | Identificador en notacion cientifica; estado/nota vacios. Serie auxiliar (verificar fuente). | https://doi.org/10.5281/zenodo.21509581
FAB070_1E+4 | FABEST | 42CrMo4+QT | FAB070 | Axial | Unnotched hourglass hollow | -1 | 774.4954 | 28 | 10000 |  |  | PUNTO_CURVA_NO_ENSAYO | ELEGIBLE_CONDICIONES | EXCLUIDO_O_REVISION | Identificador en notacion cientifica; estado/nota vacios. Serie auxiliar (verificar fuente). | https://doi.org/10.5281/zenodo.21509581
FAB070_2E+4 | FABEST | 42CrMo4+QT | FAB070 | Axial | Unnotched hourglass hollow | -1 | 729.3439 | 28 | 20000 |  |  | PUNTO_CURVA_NO_ENSAYO | ELEGIBLE_CONDICIONES | EXCLUIDO_O_REVISION | Identificador en notacion cientifica; estado/nota vacios. Serie auxiliar (verificar fuente). | https://doi.org/10.5281/zenodo.21509581
FAB070_5E+4 | FABEST | 42CrMo4+QT | FAB070 | Axial | Unnotched hourglass hollow | -1 | 673.671 | 28 | 50000 |  |  | PUNTO_CURVA_NO_ENSAYO | ELEGIBLE_CONDICIONES | EXCLUIDO_O_REVISION | Identificador en notacion cientifica; estado/nota vacios. Serie auxiliar (verificar fuente). | https://doi.org/10.5281/zenodo.21509581
FAB070_1E+5 | FABEST | 42CrMo4+QT | FAB070 | Axial | Unnotched hourglass hollow | -1 | 634.3974 | 28 | 100000 |  |  | PUNTO_CURVA_NO_ENSAYO | ELEGIBLE_CONDICIONES | EXCLUIDO_O_REVISION | Identificador en notacion cientifica; estado/nota vacios. Serie auxiliar (verificar fuente). | https://doi.org/10.5281/zenodo.21509581
FAB070_2E+5 | FABEST | 42CrMo4+QT | FAB070 | Axial | Unnotched hourglass hollow | -1 | 597.4133 | 28 | 200000 |  |  | PUNTO_CURVA_NO_ENSAYO | ELEGIBLE_CONDICIONES | EXCLUIDO_O_REVISION | Identificador en notacion cientifica; estado/nota vacios. Serie auxiliar (verificar fuente). | https://doi.org/10.5281/zenodo.21509581
FAB070_5E+5 | FABEST | 42CrMo4+QT | FAB070 | Axial | Unnotched hourglass hollow | -1 | 551.8111 | 28 | 500000 |  |  | PUNTO_CURVA_NO_ENSAYO | ELEGIBLE_CONDICIONES | EXCLUIDO_O_REVISION | Identificador en notacion cientifica; estado/nota vacios. Serie auxiliar (verificar fuente). | https://doi.org/10.5281/zenodo.21509581
FAB070_1E+6 | FABEST | 42CrMo4+QT | FAB070 | Axial | Unnotched hourglass hollow | -1 | 519.6417 | 28 | 1000000 |  |  | PUNTO_CURVA_NO_ENSAYO | ELEGIBLE_CONDICIONES | EXCLUIDO_O_REVISION | Identificador en notacion cientifica; estado/nota vacios. Serie auxiliar (verificar fuente). | https://doi.org/10.5281/zenodo.21509581
FAB070_2E+6 | FABEST | 42CrMo4+QT | FAB070 | Axial | Unnotched hourglass hollow | -1 | 489.3476 | 28 | 2000000 |  |  | PUNTO_CURVA_NO_ENSAYO | ELEGIBLE_CONDICIONES | EXCLUIDO_O_REVISION | Identificador en notacion cientifica; estado/nota vacios. Serie auxiliar (verificar fuente). | https://doi.org/10.5281/zenodo.21509581
FAB070_5E+6 | FABEST | 42CrMo4+QT | FAB070 | Axial | Unnotched hourglass hollow | -1 | 451.9944 | 28 | 5000000 |  |  | PUNTO_CURVA_NO_ENSAYO | ELEGIBLE_CONDICIONES | EXCLUIDO_O_REVISION | Identificador en notacion cientifica; estado/nota vacios. Serie auxiliar (verificar fuente). | https://doi.org/10.5281/zenodo.21509581
FAB070_1E+7 | FABEST | 42CrMo4+QT | FAB070 | Axial | Unnotched hourglass hollow | -1 | 425.644 | 28 | 10000000 |  |  | PUNTO_CURVA_NO_ENSAYO | ELEGIBLE_CONDICIONES | EXCLUIDO_O_REVISION | Identificador en notacion cientifica; estado/nota vacios. Serie auxiliar (verificar fuente). | https://doi.org/10.5281/zenodo.21509581
FAB070_2E+7 | FABEST | 42CrMo4+QT | FAB070 | Axial | Unnotched hourglass hollow | -1 | 400.8298 | 28 | 20000000 |  |  | PUNTO_CURVA_NO_ENSAYO | ELEGIBLE_CONDICIONES | EXCLUIDO_O_REVISION | Identificador en notacion cientifica; estado/nota vacios. Serie auxiliar (verificar fuente). | https://doi.org/10.5281/zenodo.21509581
FAB070_5E+7 | FABEST | 42CrMo4+QT | FAB070 | Axial | Unnotched hourglass hollow | -1 | 370.2334 | 28 | 50000000 |  |  | PUNTO_CURVA_NO_ENSAYO | ELEGIBLE_CONDICIONES | EXCLUIDO_O_REVISION | Identificador en notacion cientifica; estado/nota vacios. Serie auxiliar (verificar fuente). | https://doi.org/10.5281/zenodo.21509581
FAB070_1E+8 | FABEST | 42CrMo4+QT | FAB070 | Axial | Unnotched hourglass hollow | -1 | 348.6495 | 28 | 100000000 |  |  | PUNTO_CURVA_NO_ENSAYO | ELEGIBLE_CONDICIONES | EXCLUIDO_O_REVISION | Identificador en notacion cientifica; estado/nota vacios. Serie auxiliar (verificar fuente). | https://doi.org/10.5281/zenodo.21509581
FAB070_1E+3 | FABEST | 42CrMo4+QT | FAB070 | Axial | Unnotched hourglass hollow | -1 | 811.704 | 28 | 1000 |  |  | PUNTO_CURVA_NO_ENSAYO | ELEGIBLE_CONDICIONES | EXCLUIDO_O_REVISION | Identificador en notacion cientifica; estado/nota vacios. Serie auxiliar (verificar fuente). | https://doi.org/10.5281/zenodo.21509581
FAB070_2E+3 | FABEST | 42CrMo4+QT | FAB070 | Axial | Unnotched hourglass hollow | -1 | 805.9894 | 28 | 2000 |  |  | PUNTO_CURVA_NO_ENSAYO | ELEGIBLE_CONDICIONES | EXCLUIDO_O_REVISION | Identificador en notacion cientifica; estado/nota vacios. Serie auxiliar (verificar fuente). | https://doi.org/10.5281/zenodo.21509581
FAB070_5E+3 | FABEST | 42CrMo4+QT | FAB070 | Axial | Unnotched hourglass hollow | -1 | 790.8764 | 28 | 5000 |  |  | PUNTO_CURVA_NO_ENSAYO | ELEGIBLE_CONDICIONES | EXCLUIDO_O_REVISION | Identificador en notacion cientifica; estado/nota vacios. Serie auxiliar (verificar fuente). | https://doi.org/10.5281/zenodo.21509581
FAB070_1E+4 | FABEST | 42CrMo4+QT | FAB070 | Axial | Unnotched hourglass hollow | -1 | 770.604 | 28 | 10000 |  |  | PUNTO_CURVA_NO_ENSAYO | ELEGIBLE_CONDICIONES | EXCLUIDO_O_REVISION | Identificador en notacion cientifica; estado/nota vacios. Serie auxiliar (verificar fuente). | https://doi.org/10.5281/zenodo.21509581
FAB070_2E+4 | FABEST | 42CrMo4+QT | FAB070 | Axial | Unnotched hourglass hollow | -1 | 741.0431 | 28 | 20000 |  |  | PUNTO_CURVA_NO_ENSAYO | ELEGIBLE_CONDICIONES | EXCLUIDO_O_REVISION | Identificador en notacion cientifica; estado/nota vacios. Serie auxiliar (verificar fuente). | https://doi.org/10.5281/zenodo.21509581
FAB070_5E+4 | FABEST | 42CrMo4+QT | FAB070 | Axial | Unnotched hourglass hollow | -1 | 689.6459 | 28 | 50000 |  |  | PUNTO_CURVA_NO_ENSAYO | ELEGIBLE_CONDICIONES | EXCLUIDO_O_REVISION | Identificador en notacion cientifica; estado/nota vacios. Serie auxiliar (verificar fuente). | https://doi.org/10.5281/zenodo.21509581
FAB070_1E+5 | FABEST | 42CrMo4+QT | FAB070 | Axial | Unnotched hourglass hollow | -1 | 645.4755 | 28 | 100000 |  |  | PUNTO_CURVA_NO_ENSAYO | ELEGIBLE_CONDICIONES | EXCLUIDO_O_REVISION | Identificador en notacion cientifica; estado/nota vacios. Serie auxiliar (verificar fuente). | https://doi.org/10.5281/zenodo.21509581
FAB070_2E+5 | FABEST | 42CrMo4+QT | FAB070 | Axial | Unnotched hourglass hollow | -1 | 600.3016 | 28 | 200000 |  |  | PUNTO_CURVA_NO_ENSAYO | ELEGIBLE_CONDICIONES | EXCLUIDO_O_REVISION | Identificador en notacion cientifica; estado/nota vacios. Serie auxiliar (verificar fuente). | https://doi.org/10.5281/zenodo.21509581
FAB070_5E+5 | FABEST | 42CrMo4+QT | FAB070 | Axial | Unnotched hourglass hollow | -1 | 542.4911 | 28 | 500000 |  |  | PUNTO_CURVA_NO_ENSAYO | ELEGIBLE_CONDICIONES | EXCLUIDO_O_REVISION | Identificador en notacion cientifica; estado/nota vacios. Serie auxiliar (verificar fuente). | https://doi.org/10.5281/zenodo.21509581
FAB070_1E+6 | FABEST | 42CrMo4+QT | FAB070 | Axial | Unnotched hourglass hollow | -1 | 501.4651 | 28 | 1000000 |  |  | PUNTO_CURVA_NO_ENSAYO | ELEGIBLE_CONDICIONES | EXCLUIDO_O_REVISION | Identificador en notacion cientifica; estado/nota vacios. Serie auxiliar (verificar fuente). | https://doi.org/10.5281/zenodo.21509581
FAB070_2E+6 | FABEST | 42CrMo4+QT | FAB070 | Axial | Unnotched hourglass hollow | -1 | 463.1546 | 28 | 2000000 |  |  | PUNTO_CURVA_NO_ENSAYO | ELEGIBLE_CONDICIONES | EXCLUIDO_O_REVISION | Identificador en notacion cientifica; estado/nota vacios. Serie auxiliar (verificar fuente). | https://doi.org/10.5281/zenodo.21509581
FAB070_5E+6 | FABEST | 42CrMo4+QT | FAB070 | Axial | Unnotched hourglass hollow | -1 | 416.7095 | 28 | 5000000 |  |  | PUNTO_CURVA_NO_ENSAYO | ELEGIBLE_CONDICIONES | EXCLUIDO_O_REVISION | Identificador en notacion cientifica; estado/nota vacios. Serie auxiliar (verificar fuente). | https://doi.org/10.5281/zenodo.21509581
FAB070_1E+7 | FABEST | 42CrMo4+QT | FAB070 | Axial | Unnotched hourglass hollow | -1 | 384.6117 | 28 | 10000000 |  |  | PUNTO_CURVA_NO_ENSAYO | ELEGIBLE_CONDICIONES | EXCLUIDO_O_REVISION | Identificador en notacion cientifica; estado/nota vacios. Serie auxiliar (verificar fuente). | https://doi.org/10.5281/zenodo.21509581
FAB070_2E+7 | FABEST | 42CrMo4+QT | FAB070 | Axial | Unnotched hourglass hollow | -1 | 354.9558 | 28 | 20000000 |  |  | PUNTO_CURVA_NO_ENSAYO | ELEGIBLE_CONDICIONES | EXCLUIDO_O_REVISION | Identificador en notacion cientifica; estado/nota vacios. Serie auxiliar (verificar fuente). | https://doi.org/10.5281/zenodo.21509581
FAB070_5E+7 | FABEST | 42CrMo4+QT | FAB070 | Axial | Unnotched hourglass hollow | -1 | 319.213 | 28 | 50000000 |  |  | PUNTO_CURVA_NO_ENSAYO | ELEGIBLE_CONDICIONES | EXCLUIDO_O_REVISION | Identificador en notacion cientifica; estado/nota vacios. Serie auxiliar (verificar fuente). | https://doi.org/10.5281/zenodo.21509581
FAB070_1E+8 | FABEST | 42CrMo4+QT | FAB070 | Axial | Unnotched hourglass hollow | -1 | 294.5797 | 28 | 100000000 |  |  | PUNTO_CURVA_NO_ENSAYO | ELEGIBLE_CONDICIONES | EXCLUIDO_O_REVISION | Identificador en notacion cientifica; estado/nota vacios. Serie auxiliar (verificar fuente). | https://doi.org/10.5281/zenodo.21509581
FAB070_1E+3 | FABEST | 42CrMo4+QT | FAB070 | Axial | Unnotched hourglass hollow | -1 | 899.6952 | 28 | 1000 |  |  | PUNTO_CURVA_NO_ENSAYO | ELEGIBLE_CONDICIONES | EXCLUIDO_O_REVISION | Identificador en notacion cientifica; estado/nota vacios. Serie auxiliar (verificar fuente). | https://doi.org/10.5281/zenodo.21509581
FAB070_2E+3 | FABEST | 42CrMo4+QT | FAB070 | Axial | Unnotched hourglass hollow | -1 | 860.4502 | 28 | 2000 |  |  | PUNTO_CURVA_NO_ENSAYO | ELEGIBLE_CONDICIONES | EXCLUIDO_O_REVISION | Identificador en notacion cientifica; estado/nota vacios. Serie auxiliar (verificar fuente). | https://doi.org/10.5281/zenodo.21509581
FAB070_5E+3 | FABEST | 42CrMo4+QT | FAB070 | Axial | Unnotched hourglass hollow | -1 | 808.571 | 28 | 5000 |  |  | PUNTO_CURVA_NO_ENSAYO | ELEGIBLE_CONDICIONES | EXCLUIDO_O_REVISION | Identificador en notacion cientifica; estado/nota vacios. Serie auxiliar (verificar fuente). | https://doi.org/10.5281/zenodo.21509581
FAB070_1E+4 | FABEST | 42CrMo4+QT | FAB070 | Axial | Unnotched hourglass hollow | -1 | 769.326 | 28 | 10000 |  |  | PUNTO_CURVA_NO_ENSAYO | ELEGIBLE_CONDICIONES | EXCLUIDO_O_REVISION | Identificador en notacion cientifica; estado/nota vacios. Serie auxiliar (verificar fuente). | https://doi.org/10.5281/zenodo.21509581
FAB070_2E+4 | FABEST | 42CrMo4+QT | FAB070 | Axial | Unnotched hourglass hollow | -1 | 730.081 | 28 | 20000 |  |  | PUNTO_CURVA_NO_ENSAYO | ELEGIBLE_CONDICIONES | EXCLUIDO_O_REVISION | Identificador en notacion cientifica; estado/nota vacios. Serie auxiliar (verificar fuente). | https://doi.org/10.5281/zenodo.21509581
FAB070_5E+4 | FABEST | 42CrMo4+QT | FAB070 | Axial | Unnotched hourglass hollow | -1 | 678.2018 | 28 | 50000 |  |  | PUNTO_CURVA_NO_ENSAYO | ELEGIBLE_CONDICIONES | EXCLUIDO_O_REVISION | Identificador en notacion cientifica; estado/nota vacios. Serie auxiliar (verificar fuente). | https://doi.org/10.5281/zenodo.21509581
FAB070_1E+5 | FABEST | 42CrMo4+QT | FAB070 | Axial | Unnotched hourglass hollow | -1 | 638.9568 | 28 | 100000 |  |  | PUNTO_CURVA_NO_ENSAYO | ELEGIBLE_CONDICIONES | EXCLUIDO_O_REVISION | Identificador en notacion cientifica; estado/nota vacios. Serie auxiliar (verificar fuente). | https://doi.org/10.5281/zenodo.21509581
FAB070_2E+5 | FABEST | 42CrMo4+QT | FAB070 | Axial | Unnotched hourglass hollow | -1 | 599.7118 | 28 | 200000 |  |  | PUNTO_CURVA_NO_ENSAYO | ELEGIBLE_CONDICIONES | EXCLUIDO_O_REVISION | Identificador en notacion cientifica; estado/nota vacios. Serie auxiliar (verificar fuente). | https://doi.org/10.5281/zenodo.21509581
FAB070_5E+5 | FABEST | 42CrMo4+QT | FAB070 | Axial | Unnotched hourglass hollow | -1 | 547.8326 | 28 | 500000 |  |  | PUNTO_CURVA_NO_ENSAYO | ELEGIBLE_CONDICIONES | EXCLUIDO_O_REVISION | Identificador en notacion cientifica; estado/nota vacios. Serie auxiliar (verificar fuente). | https://doi.org/10.5281/zenodo.21509581
FAB070_1E+6 | FABEST | 42CrMo4+QT | FAB070 | Axial | Unnotched hourglass hollow | -1 | 508.5876 | 28 | 1000000 |  |  | PUNTO_CURVA_NO_ENSAYO | ELEGIBLE_CONDICIONES | EXCLUIDO_O_REVISION | Identificador en notacion cientifica; estado/nota vacios. Serie auxiliar (verificar fuente). | https://doi.org/10.5281/zenodo.21509581
FAB070_2E+6 | FABEST | 42CrMo4+QT | FAB070 | Axial | Unnotched hourglass hollow | -1 | 469.3426 | 28 | 2000000 |  |  | PUNTO_CURVA_NO_ENSAYO | ELEGIBLE_CONDICIONES | EXCLUIDO_O_REVISION | Identificador en notacion cientifica; estado/nota vacios. Serie auxiliar (verificar fuente). | https://doi.org/10.5281/zenodo.21509581
FAB070_5E+6 | FABEST | 42CrMo4+QT | FAB070 | Axial | Unnotched hourglass hollow | -1 | 417.4634 | 28 | 5000000 |  |  | PUNTO_CURVA_NO_ENSAYO | ELEGIBLE_CONDICIONES | EXCLUIDO_O_REVISION | Identificador en notacion cientifica; estado/nota vacios. Serie auxiliar (verificar fuente). | https://doi.org/10.5281/zenodo.21509581
FAB070_1E+7 | FABEST | 42CrMo4+QT | FAB070 | Axial | Unnotched hourglass hollow | -1 | 378.2184 | 28 | 10000000 |  |  | PUNTO_CURVA_NO_ENSAYO | ELEGIBLE_CONDICIONES | EXCLUIDO_O_REVISION | Identificador en notacion cientifica; estado/nota vacios. Serie auxiliar (verificar fuente). | https://doi.org/10.5281/zenodo.21509581
FAB070_2E+7 | FABEST | 42CrMo4+QT | FAB070 | Axial | Unnotched hourglass hollow | -1 | 338.9734 | 28 | 20000000 |  |  | PUNTO_CURVA_NO_ENSAYO | ELEGIBLE_CONDICIONES | EXCLUIDO_O_REVISION | Identificador en notacion cientifica; estado/nota vacios. Serie auxiliar (verificar fuente). | https://doi.org/10.5281/zenodo.21509581
FAB070_5E+7 | FABEST | 42CrMo4+QT | FAB070 | Axial | Unnotched hourglass hollow | -1 | 287.0942 | 28 | 50000000 |  |  | PUNTO_CURVA_NO_ENSAYO | ELEGIBLE_CONDICIONES | EXCLUIDO_O_REVISION | Identificador en notacion cientifica; estado/nota vacios. Serie auxiliar (verificar fuente). | https://doi.org/10.5281/zenodo.21509581
FAB070_1E+8 | FABEST | 42CrMo4+QT | FAB070 | Axial | Unnotched hourglass hollow | -1 | 247.8492 | 28 | 100000000 |  |  | PUNTO_CURVA_NO_ENSAYO | ELEGIBLE_CONDICIONES | EXCLUIDO_O_REVISION | Identificador en notacion cientifica; estado/nota vacios. Serie auxiliar (verificar fuente). | https://doi.org/10.5281/zenodo.21509581
FAB072_1E+3 | FABEST | 42CrMo4+QT | FAB072 | Torsion | Unnotched hourglass hollow | -1 | 550.1045 | 20 | 1000 |  |  | PUNTO_CURVA_NO_ENSAYO | OTRAS_CONDICIONES | EXCLUIDO_O_REVISION | Identificador en notacion cientifica; estado/nota vacios. Serie auxiliar (verificar fuente). | https://doi.org/10.5281/zenodo.21509581
FAB072_2E+3 | FABEST | 42CrMo4+QT | FAB072 | Torsion | Unnotched hourglass hollow | -1 | 527.9059 | 20 | 2000 |  |  | PUNTO_CURVA_NO_ENSAYO | OTRAS_CONDICIONES | EXCLUIDO_O_REVISION | Identificador en notacion cientifica; estado/nota vacios. Serie auxiliar (verificar fuente). | https://doi.org/10.5281/zenodo.21509581
FAB072_5E+3 | FABEST | 42CrMo4+QT | FAB072 | Torsion | Unnotched hourglass hollow | -1 | 499.9297 | 20 | 5000 |  |  | PUNTO_CURVA_NO_ENSAYO | OTRAS_CONDICIONES | EXCLUIDO_O_REVISION | Identificador en notacion cientifica; estado/nota vacios. Serie auxiliar (verificar fuente). | https://doi.org/10.5281/zenodo.21509581
FAB072_1E+4 | FABEST | 42CrMo4+QT | FAB072 | Torsion | Unnotched hourglass hollow | -1 | 479.7558 | 20 | 10000 |  |  | PUNTO_CURVA_NO_ENSAYO | OTRAS_CONDICIONES | EXCLUIDO_O_REVISION | Identificador en notacion cientifica; estado/nota vacios. Serie auxiliar (verificar fuente). | https://doi.org/10.5281/zenodo.21509581
FAB072_2E+4 | FABEST | 42CrMo4+QT | FAB072 | Torsion | Unnotched hourglass hollow | -1 | 460.396 | 20 | 20000 |  |  | PUNTO_CURVA_NO_ENSAYO | OTRAS_CONDICIONES | EXCLUIDO_O_REVISION | Identificador en notacion cientifica; estado/nota vacios. Serie auxiliar (verificar fuente). | https://doi.org/10.5281/zenodo.21509581
FAB072_5E+4 | FABEST | 42CrMo4+QT | FAB072 | Torsion | Unnotched hourglass hollow | -1 | 435.9974 | 20 | 50000 |  |  | PUNTO_CURVA_NO_ENSAYO | OTRAS_CONDICIONES | EXCLUIDO_O_REVISION | Identificador en notacion cientifica; estado/nota vacios. Serie auxiliar (verificar fuente). | https://doi.org/10.5281/zenodo.21509581
FAB072_1E+5 | FABEST | 42CrMo4+QT | FAB072 | Torsion | Unnotched hourglass hollow | -1 | 418.4034 | 20 | 100000 |  |  | PUNTO_CURVA_NO_ENSAYO | OTRAS_CONDICIONES | EXCLUIDO_O_REVISION | Identificador en notacion cientifica; estado/nota vacios. Serie auxiliar (verificar fuente). | https://doi.org/10.5281/zenodo.21509581
FAB072_2E+5 | FABEST | 42CrMo4+QT | FAB072 | Torsion | Unnotched hourglass hollow | -1 | 401.5194 | 20 | 200000 |  |  | PUNTO_CURVA_NO_ENSAYO | OTRAS_CONDICIONES | EXCLUIDO_O_REVISION | Identificador en notacion cientifica; estado/nota vacios. Serie auxiliar (verificar fuente). | https://doi.org/10.5281/zenodo.21509581
FAB072_5E+5 | FABEST | 42CrMo4+QT | FAB072 | Torsion | Unnotched hourglass hollow | -1 | 380.241 | 20 | 500000 |  |  | PUNTO_CURVA_NO_ENSAYO | OTRAS_CONDICIONES | EXCLUIDO_O_REVISION | Identificador en notacion cientifica; estado/nota vacios. Serie auxiliar (verificar fuente). | https://doi.org/10.5281/zenodo.21509581
FAB072_1E+6 | FABEST | 42CrMo4+QT | FAB072 | Torsion | Unnotched hourglass hollow | -1 | 364.8969 | 20 | 1000000 |  |  | PUNTO_CURVA_NO_ENSAYO | OTRAS_CONDICIONES | EXCLUIDO_O_REVISION | Identificador en notacion cientifica; estado/nota vacios. Serie auxiliar (verificar fuente). | https://doi.org/10.5281/zenodo.21509581
FAB072_2E+6 | FABEST | 42CrMo4+QT | FAB072 | Torsion | Unnotched hourglass hollow | -1 | 350.1721 | 20 | 2000000 |  |  | PUNTO_CURVA_NO_ENSAYO | OTRAS_CONDICIONES | EXCLUIDO_O_REVISION | Identificador en notacion cientifica; estado/nota vacios. Serie auxiliar (verificar fuente). | https://doi.org/10.5281/zenodo.21509581
FAB072_5E+6 | FABEST | 42CrMo4+QT | FAB072 | Torsion | Unnotched hourglass hollow | -1 | 331.6148 | 20 | 5000000 |  |  | PUNTO_CURVA_NO_ENSAYO | OTRAS_CONDICIONES | EXCLUIDO_O_REVISION | Identificador en notacion cientifica; estado/nota vacios. Serie auxiliar (verificar fuente). | https://doi.org/10.5281/zenodo.21509581
FAB072_1E+7 | FABEST | 42CrMo4+QT | FAB072 | Torsion | Unnotched hourglass hollow | -1 | 318.233 | 20 | 10000000 |  |  | PUNTO_CURVA_NO_ENSAYO | OTRAS_CONDICIONES | EXCLUIDO_O_REVISION | Identificador en notacion cientifica; estado/nota vacios. Serie auxiliar (verificar fuente). | https://doi.org/10.5281/zenodo.21509581
FAB072_2E+7 | FABEST | 42CrMo4+QT | FAB072 | Torsion | Unnotched hourglass hollow | -1 | 305.3912 | 20 | 20000000 |  |  | PUNTO_CURVA_NO_ENSAYO | OTRAS_CONDICIONES | EXCLUIDO_O_REVISION | Identificador en notacion cientifica; estado/nota vacios. Serie auxiliar (verificar fuente). | https://doi.org/10.5281/zenodo.21509581
FAB072_5E+7 | FABEST | 42CrMo4+QT | FAB072 | Torsion | Unnotched hourglass hollow | -1 | 289.2071 | 20 | 50000000 |  |  | PUNTO_CURVA_NO_ENSAYO | OTRAS_CONDICIONES | EXCLUIDO_O_REVISION | Identificador en notacion cientifica; estado/nota vacios. Serie auxiliar (verificar fuente). | https://doi.org/10.5281/zenodo.21509581
FAB072_1E+8 | FABEST | 42CrMo4+QT | FAB072 | Torsion | Unnotched hourglass hollow | -1 | 277.5366 | 20 | 100000000 |  |  | PUNTO_CURVA_NO_ENSAYO | OTRAS_CONDICIONES | EXCLUIDO_O_REVISION | Identificador en notacion cientifica; estado/nota vacios. Serie auxiliar (verificar fuente). | https://doi.org/10.5281/zenodo.21509581
FAB072_1E+3 | FABEST | 42CrMo4+QT | FAB072 | Torsion | Unnotched hourglass hollow | -1 | 517.2266 | 20 | 1000 |  |  | PUNTO_CURVA_NO_ENSAYO | OTRAS_CONDICIONES | EXCLUIDO_O_REVISION | Identificador en notacion cientifica; estado/nota vacios. Serie auxiliar (verificar fuente). | https://doi.org/10.5281/zenodo.21509581
FAB072_2E+3 | FABEST | 42CrMo4+QT | FAB072 | Torsion | Unnotched hourglass hollow | -1 | 507.3454 | 20 | 2000 |  |  | PUNTO_CURVA_NO_ENSAYO | OTRAS_CONDICIONES | EXCLUIDO_O_REVISION | Identificador en notacion cientifica; estado/nota vacios. Serie auxiliar (verificar fuente). | https://doi.org/10.5281/zenodo.21509581
FAB072_5E+3 | FABEST | 42CrMo4+QT | FAB072 | Torsion | Unnotched hourglass hollow | -1 | 487.113 | 20 | 5000 |  |  | PUNTO_CURVA_NO_ENSAYO | OTRAS_CONDICIONES | EXCLUIDO_O_REVISION | Identificador en notacion cientifica; estado/nota vacios. Serie auxiliar (verificar fuente). | https://doi.org/10.5281/zenodo.21509581
FAB072_1E+4 | FABEST | 42CrMo4+QT | FAB072 | Torsion | Unnotched hourglass hollow | -1 | 468.4757 | 20 | 10000 |  |  | PUNTO_CURVA_NO_ENSAYO | OTRAS_CONDICIONES | EXCLUIDO_O_REVISION | Identificador en notacion cientifica; estado/nota vacios. Serie auxiliar (verificar fuente). | https://doi.org/10.5281/zenodo.21509581
FAB072_2E+4 | FABEST | 42CrMo4+QT | FAB072 | Torsion | Unnotched hourglass hollow | -1 | 450.9885 | 20 | 20000 |  |  | PUNTO_CURVA_NO_ENSAYO | OTRAS_CONDICIONES | EXCLUIDO_O_REVISION | Identificador en notacion cientifica; estado/nota vacios. Serie auxiliar (verificar fuente). | https://doi.org/10.5281/zenodo.21509581
FAB072_5E+4 | FABEST | 42CrMo4+QT | FAB072 | Torsion | Unnotched hourglass hollow | -1 | 434.3071 | 20 | 50000 |  |  | PUNTO_CURVA_NO_ENSAYO | OTRAS_CONDICIONES | EXCLUIDO_O_REVISION | Identificador en notacion cientifica; estado/nota vacios. Serie auxiliar (verificar fuente). | https://doi.org/10.5281/zenodo.21509581
FAB072_1E+5 | FABEST | 42CrMo4+QT | FAB072 | Torsion | Unnotched hourglass hollow | -1 | 426.9124 | 20 | 100000 |  |  | PUNTO_CURVA_NO_ENSAYO | OTRAS_CONDICIONES | EXCLUIDO_O_REVISION | Identificador en notacion cientifica; estado/nota vacios. Serie auxiliar (verificar fuente). | https://doi.org/10.5281/zenodo.21509581
FAB072_2E+5 | FABEST | 42CrMo4+QT | FAB072 | Torsion | Unnotched hourglass hollow | -1 | 422.7256 | 20 | 200000 |  |  | PUNTO_CURVA_NO_ENSAYO | OTRAS_CONDICIONES | EXCLUIDO_O_REVISION | Identificador en notacion cientifica; estado/nota vacios. Serie auxiliar (verificar fuente). | https://doi.org/10.5281/zenodo.21509581
FAB072_5E+5 | FABEST | 42CrMo4+QT | FAB072 | Torsion | Unnotched hourglass hollow | -1 | 420.0288 | 20 | 500000 |  |  | PUNTO_CURVA_NO_ENSAYO | OTRAS_CONDICIONES | EXCLUIDO_O_REVISION | Identificador en notacion cientifica; estado/nota vacios. Serie auxiliar (verificar fuente). | https://doi.org/10.5281/zenodo.21509581
FAB072_1E+6 | FABEST | 42CrMo4+QT | FAB072 | Torsion | Unnotched hourglass hollow | -1 | 419.0962 | 20 | 1000000 |  |  | PUNTO_CURVA_NO_ENSAYO | OTRAS_CONDICIONES | EXCLUIDO_O_REVISION | Identificador en notacion cientifica; estado/nota vacios. Serie auxiliar (verificar fuente). | https://doi.org/10.5281/zenodo.21509581
FAB072_2E+6 | FABEST | 42CrMo4+QT | FAB072 | Torsion | Unnotched hourglass hollow | -1 | 418.6234 | 20 | 2000000 |  |  | PUNTO_CURVA_NO_ENSAYO | OTRAS_CONDICIONES | EXCLUIDO_O_REVISION | Identificador en notacion cientifica; estado/nota vacios. Serie auxiliar (verificar fuente). | https://doi.org/10.5281/zenodo.21509581
FAB072_5E+6 | FABEST | 42CrMo4+QT | FAB072 | Torsion | Unnotched hourglass hollow | -1 | 418.3375 | 20 | 5000000 |  |  | PUNTO_CURVA_NO_ENSAYO | OTRAS_CONDICIONES | EXCLUIDO_O_REVISION | Identificador en notacion cientifica; estado/nota vacios. Serie auxiliar (verificar fuente). | https://doi.org/10.5281/zenodo.21509581
FAB072_1E+7 | FABEST | 42CrMo4+QT | FAB072 | Torsion | Unnotched hourglass hollow | -1 | 418.2418 | 20 | 10000000 |  |  | PUNTO_CURVA_NO_ENSAYO | OTRAS_CONDICIONES | EXCLUIDO_O_REVISION | Identificador en notacion cientifica; estado/nota vacios. Serie auxiliar (verificar fuente). | https://doi.org/10.5281/zenodo.21509581
FAB072_2E+7 | FABEST | 42CrMo4+QT | FAB072 | Torsion | Unnotched hourglass hollow | -1 | 418.194 | 20 | 20000000 |  |  | PUNTO_CURVA_NO_ENSAYO | OTRAS_CONDICIONES | EXCLUIDO_O_REVISION | Identificador en notacion cientifica; estado/nota vacios. Serie auxiliar (verificar fuente). | https://doi.org/10.5281/zenodo.21509581
FAB072_5E+7 | FABEST | 42CrMo4+QT | FAB072 | Torsion | Unnotched hourglass hollow | -1 | 418.1652 | 20 | 50000000 |  |  | PUNTO_CURVA_NO_ENSAYO | OTRAS_CONDICIONES | EXCLUIDO_O_REVISION | Identificador en notacion cientifica; estado/nota vacios. Serie auxiliar (verificar fuente). | https://doi.org/10.5281/zenodo.21509581
FAB072_1E+8 | FABEST | 42CrMo4+QT | FAB072 | Torsion | Unnotched hourglass hollow | -1 | 418.1556 | 20 | 100000000 |  |  | PUNTO_CURVA_NO_ENSAYO | OTRAS_CONDICIONES | EXCLUIDO_O_REVISION | Identificador en notacion cientifica; estado/nota vacios. Serie auxiliar (verificar fuente). | https://doi.org/10.5281/zenodo.21509581
FAB072_1E+3 | FABEST | 42CrMo4+QT | FAB072 | Torsion | Unnotched hourglass hollow | -1 | 537.5767 | 20 | 1000 |  |  | PUNTO_CURVA_NO_ENSAYO | OTRAS_CONDICIONES | EXCLUIDO_O_REVISION | Identificador en notacion cientifica; estado/nota vacios. Serie auxiliar (verificar fuente). | https://doi.org/10.5281/zenodo.21509581
FAB072_2E+3 | FABEST | 42CrMo4+QT | FAB072 | Torsion | Unnotched hourglass hollow | -1 | 519.6586 | 20 | 2000 |  |  | PUNTO_CURVA_NO_ENSAYO | OTRAS_CONDICIONES | EXCLUIDO_O_REVISION | Identificador en notacion cientifica; estado/nota vacios. Serie auxiliar (verificar fuente). | https://doi.org/10.5281/zenodo.21509581
FAB072_5E+3 | FABEST | 42CrMo4+QT | FAB072 | Torsion | Unnotched hourglass hollow | -1 | 495.9722 | 20 | 5000 |  |  | PUNTO_CURVA_NO_ENSAYO | OTRAS_CONDICIONES | EXCLUIDO_O_REVISION | Identificador en notacion cientifica; estado/nota vacios. Serie auxiliar (verificar fuente). | https://doi.org/10.5281/zenodo.21509581
FAB072_1E+4 | FABEST | 42CrMo4+QT | FAB072 | Torsion | Unnotched hourglass hollow | -1 | 478.0541 | 20 | 10000 |  |  | PUNTO_CURVA_NO_ENSAYO | OTRAS_CONDICIONES | EXCLUIDO_O_REVISION | Identificador en notacion cientifica; estado/nota vacios. Serie auxiliar (verificar fuente). | https://doi.org/10.5281/zenodo.21509581
FAB072_2E+4 | FABEST | 42CrMo4+QT | FAB072 | Torsion | Unnotched hourglass hollow | -1 | 460.1361 | 20 | 20000 |  |  | PUNTO_CURVA_NO_ENSAYO | OTRAS_CONDICIONES | EXCLUIDO_O_REVISION | Identificador en notacion cientifica; estado/nota vacios. Serie auxiliar (verificar fuente). | https://doi.org/10.5281/zenodo.21509581
FAB072_5E+4 | FABEST | 42CrMo4+QT | FAB072 | Torsion | Unnotched hourglass hollow | -1 | 436.4497 | 20 | 50000 |  |  | PUNTO_CURVA_NO_ENSAYO | OTRAS_CONDICIONES | EXCLUIDO_O_REVISION | Identificador en notacion cientifica; estado/nota vacios. Serie auxiliar (verificar fuente). | https://doi.org/10.5281/zenodo.21509581
FAB072_1E+5 | FABEST | 42CrMo4+QT | FAB072 | Torsion | Unnotched hourglass hollow | -1 | 418.5316 | 20 | 100000 |  |  | PUNTO_CURVA_NO_ENSAYO | OTRAS_CONDICIONES | EXCLUIDO_O_REVISION | Identificador en notacion cientifica; estado/nota vacios. Serie auxiliar (verificar fuente). | https://doi.org/10.5281/zenodo.21509581
FAB072_2E+5 | FABEST | 42CrMo4+QT | FAB072 | Torsion | Unnotched hourglass hollow | -1 | 400.6136 | 20 | 200000 |  |  | PUNTO_CURVA_NO_ENSAYO | OTRAS_CONDICIONES | EXCLUIDO_O_REVISION | Identificador en notacion cientifica; estado/nota vacios. Serie auxiliar (verificar fuente). | https://doi.org/10.5281/zenodo.21509581
FAB072_5E+5 | FABEST | 42CrMo4+QT | FAB072 | Torsion | Unnotched hourglass hollow | -1 | 376.9272 | 20 | 500000 |  |  | PUNTO_CURVA_NO_ENSAYO | OTRAS_CONDICIONES | EXCLUIDO_O_REVISION | Identificador en notacion cientifica; estado/nota vacios. Serie auxiliar (verificar fuente). | https://doi.org/10.5281/zenodo.21509581
FAB072_1E+6 | FABEST | 42CrMo4+QT | FAB072 | Torsion | Unnotched hourglass hollow | -1 | 359.0091 | 20 | 1000000 |  |  | PUNTO_CURVA_NO_ENSAYO | OTRAS_CONDICIONES | EXCLUIDO_O_REVISION | Identificador en notacion cientifica; estado/nota vacios. Serie auxiliar (verificar fuente). | https://doi.org/10.5281/zenodo.21509581
FAB072_2E+6 | FABEST | 42CrMo4+QT | FAB072 | Torsion | Unnotched hourglass hollow | -1 | 341.0911 | 20 | 2000000 |  |  | PUNTO_CURVA_NO_ENSAYO | OTRAS_CONDICIONES | EXCLUIDO_O_REVISION | Identificador en notacion cientifica; estado/nota vacios. Serie auxiliar (verificar fuente). | https://doi.org/10.5281/zenodo.21509581
FAB072_5E+6 | FABEST | 42CrMo4+QT | FAB072 | Torsion | Unnotched hourglass hollow | -1 | 317.4047 | 20 | 5000000 |  |  | PUNTO_CURVA_NO_ENSAYO | OTRAS_CONDICIONES | EXCLUIDO_O_REVISION | Identificador en notacion cientifica; estado/nota vacios. Serie auxiliar (verificar fuente). | https://doi.org/10.5281/zenodo.21509581
FAB072_1E+7 | FABEST | 42CrMo4+QT | FAB072 | Torsion | Unnotched hourglass hollow | -1 | 299.4866 | 20 | 10000000 |  |  | PUNTO_CURVA_NO_ENSAYO | OTRAS_CONDICIONES | EXCLUIDO_O_REVISION | Identificador en notacion cientifica; estado/nota vacios. Serie auxiliar (verificar fuente). | https://doi.org/10.5281/zenodo.21509581
FAB072_2E+7 | FABEST | 42CrMo4+QT | FAB072 | Torsion | Unnotched hourglass hollow | -1 | 281.5686 | 20 | 20000000 |  |  | PUNTO_CURVA_NO_ENSAYO | OTRAS_CONDICIONES | EXCLUIDO_O_REVISION | Identificador en notacion cientifica; estado/nota vacios. Serie auxiliar (verificar fuente). | https://doi.org/10.5281/zenodo.21509581
FAB072_5E+7 | FABEST | 42CrMo4+QT | FAB072 | Torsion | Unnotched hourglass hollow | -1 | 257.8822 | 20 | 50000000 |  |  | PUNTO_CURVA_NO_ENSAYO | OTRAS_CONDICIONES | EXCLUIDO_O_REVISION | Identificador en notacion cientifica; estado/nota vacios. Serie auxiliar (verificar fuente). | https://doi.org/10.5281/zenodo.21509581
FAB072_1E+8 | FABEST | 42CrMo4+QT | FAB072 | Torsion | Unnotched hourglass hollow | -1 | 239.9641 | 20 | 100000000 |  |  | PUNTO_CURVA_NO_ENSAYO | OTRAS_CONDICIONES | EXCLUIDO_O_REVISION | Identificador en notacion cientifica; estado/nota vacios. Serie auxiliar (verificar fuente). | https://doi.org/10.5281/zenodo.21509581
FAB074_1E+3 | FABEST | 42CrMo4+QT | FAB074 | Multiaxial | Unnotched hourglass hollow | -1 | 654.8427 | 25 | 377.8443 | 25 | 0 | PUNTO_CURVA_NO_ENSAYO | ELEGIBLE_CONDICIONES | EXCLUIDO_O_REVISION | Identificador en notacion cientifica; estado/nota vacios. Serie auxiliar (verificar fuente). | https://doi.org/10.5281/zenodo.21509581
FAB074_2E+3 | FABEST | 42CrMo4+QT | FAB074 | Multiaxial | Unnotched hourglass hollow | -1 | 626.0721 | 25 | 361.2436 | 25 | 0 | PUNTO_CURVA_NO_ENSAYO | ELEGIBLE_CONDICIONES | EXCLUIDO_O_REVISION | Identificador en notacion cientifica; estado/nota vacios. Serie auxiliar (verificar fuente). | https://doi.org/10.5281/zenodo.21509581
FAB074_5E+3 | FABEST | 42CrMo4+QT | FAB074 | Multiaxial | Unnotched hourglass hollow | -1 | 589.9701 | 25 | 340.4128 | 25 | 0 | PUNTO_CURVA_NO_ENSAYO | ELEGIBLE_CONDICIONES | EXCLUIDO_O_REVISION | Identificador en notacion cientifica; estado/nota vacios. Serie auxiliar (verificar fuente). | https://doi.org/10.5281/zenodo.21509581
FAB074_1E+4 | FABEST | 42CrMo4+QT | FAB074 | Multiaxial | Unnotched hourglass hollow | -1 | 564.0497 | 25 | 325.4567 | 25 | 0 | PUNTO_CURVA_NO_ENSAYO | ELEGIBLE_CONDICIONES | EXCLUIDO_O_REVISION | Identificador en notacion cientifica; estado/nota vacios. Serie auxiliar (verificar fuente). | https://doi.org/10.5281/zenodo.21509581
FAB074_2E+4 | FABEST | 42CrMo4+QT | FAB074 | Multiaxial | Unnotched hourglass hollow | -1 | 539.2681 | 25 | 311.1577 | 25 | 0 | PUNTO_CURVA_NO_ENSAYO | ELEGIBLE_CONDICIONES | EXCLUIDO_O_REVISION | Identificador en notacion cientifica; estado/nota vacios. Serie auxiliar (verificar fuente). | https://doi.org/10.5281/zenodo.21509581
FAB074_5E+4 | FABEST | 42CrMo4+QT | FAB074 | Multiaxial | Unnotched hourglass hollow | -1 | 508.1716 | 25 | 293.215 | 25 | 0 | PUNTO_CURVA_NO_ENSAYO | ELEGIBLE_CONDICIONES | EXCLUIDO_O_REVISION | Identificador en notacion cientifica; estado/nota vacios. Serie auxiliar (verificar fuente). | https://doi.org/10.5281/zenodo.21509581
FAB074_1E+5 | FABEST | 42CrMo4+QT | FAB074 | Multiaxial | Unnotched hourglass hollow | -1 | 485.845 | 25 | 280.3326 | 25 | 0 | PUNTO_CURVA_NO_ENSAYO | ELEGIBLE_CONDICIONES | EXCLUIDO_O_REVISION | Identificador en notacion cientifica; estado/nota vacios. Serie auxiliar (verificar fuente). | https://doi.org/10.5281/zenodo.21509581
FAB074_2E+5 | FABEST | 42CrMo4+QT | FAB074 | Multiaxial | Unnotched hourglass hollow | -1 | 464.4993 | 25 | 268.0161 | 25 | 0 | PUNTO_CURVA_NO_ENSAYO | ELEGIBLE_CONDICIONES | EXCLUIDO_O_REVISION | Identificador en notacion cientifica; estado/nota vacios. Serie auxiliar (verificar fuente). | https://doi.org/10.5281/zenodo.21509581
FAB074_5E+5 | FABEST | 42CrMo4+QT | FAB074 | Multiaxial | Unnotched hourglass hollow | -1 | 437.7143 | 25 | 252.5612 | 25 | 0 | PUNTO_CURVA_NO_ENSAYO | ELEGIBLE_CONDICIONES | EXCLUIDO_O_REVISION | Identificador en notacion cientifica; estado/nota vacios. Serie auxiliar (verificar fuente). | https://doi.org/10.5281/zenodo.21509581
FAB074_1E+6 | FABEST | 42CrMo4+QT | FAB074 | Multiaxial | Unnotched hourglass hollow | -1 | 418.4833 | 25 | 241.4648 | 25 | 0 | PUNTO_CURVA_NO_ENSAYO | ELEGIBLE_CONDICIONES | EXCLUIDO_O_REVISION | Identificador en notacion cientifica; estado/nota vacios. Serie auxiliar (verificar fuente). | https://doi.org/10.5281/zenodo.21509581
FAB074_2E+6 | FABEST | 42CrMo4+QT | FAB074 | Multiaxial | Unnotched hourglass hollow | -1 | 400.0971 | 25 | 230.856 | 25 | 0 | PUNTO_CURVA_NO_ENSAYO | ELEGIBLE_CONDICIONES | EXCLUIDO_O_REVISION | Identificador en notacion cientifica; estado/nota vacios. Serie auxiliar (verificar fuente). | https://doi.org/10.5281/zenodo.21509581
FAB074_5E+6 | FABEST | 42CrMo4+QT | FAB074 | Multiaxial | Unnotched hourglass hollow | -1 | 377.0258 | 25 | 217.5439 | 25 | 0 | PUNTO_CURVA_NO_ENSAYO | ELEGIBLE_CONDICIONES | EXCLUIDO_O_REVISION | Identificador en notacion cientifica; estado/nota vacios. Serie auxiliar (verificar fuente). | https://doi.org/10.5281/zenodo.21509581
FAB074_1E+7 | FABEST | 42CrMo4+QT | FAB074 | Multiaxial | Unnotched hourglass hollow | -1 | 360.4611 | 25 | 207.9861 | 25 | 0 | PUNTO_CURVA_NO_ENSAYO | ELEGIBLE_CONDICIONES | EXCLUIDO_O_REVISION | Identificador en notacion cientifica; estado/nota vacios. Serie auxiliar (verificar fuente). | https://doi.org/10.5281/zenodo.21509581
FAB074_2E+7 | FABEST | 42CrMo4+QT | FAB074 | Multiaxial | Unnotched hourglass hollow | -1 | 344.6242 | 25 | 198.8482 | 25 | 0 | PUNTO_CURVA_NO_ENSAYO | ELEGIBLE_CONDICIONES | EXCLUIDO_O_REVISION | Identificador en notacion cientifica; estado/nota vacios. Serie auxiliar (verificar fuente). | https://doi.org/10.5281/zenodo.21509581
FAB074_5E+7 | FABEST | 42CrMo4+QT | FAB074 | Multiaxial | Unnotched hourglass hollow | -1 | 324.7517 | 25 | 187.3817 | 25 | 0 | PUNTO_CURVA_NO_ENSAYO | ELEGIBLE_CONDICIONES | EXCLUIDO_O_REVISION | Identificador en notacion cientifica; estado/nota vacios. Serie auxiliar (verificar fuente). | https://doi.org/10.5281/zenodo.21509581
FAB074_1E+8 | FABEST | 42CrMo4+QT | FAB074 | Multiaxial | Unnotched hourglass hollow | -1 | 310.4837 | 25 | 179.1491 | 25 | 0 | PUNTO_CURVA_NO_ENSAYO | ELEGIBLE_CONDICIONES | EXCLUIDO_O_REVISION | Identificador en notacion cientifica; estado/nota vacios. Serie auxiliar (verificar fuente). | https://doi.org/10.5281/zenodo.21509581
FAB074_1E+3 | FABEST | 42CrMo4+QT | FAB074 | Multiaxial | Unnotched hourglass hollow | -1 | 571.7853 | 25 | 329.9201 | 25 | 0 | PUNTO_CURVA_NO_ENSAYO | ELEGIBLE_CONDICIONES | EXCLUIDO_O_REVISION | Identificador en notacion cientifica; estado/nota vacios. Serie auxiliar (verificar fuente). | https://doi.org/10.5281/zenodo.21509581
FAB074_2E+3 | FABEST | 42CrMo4+QT | FAB074 | Multiaxial | Unnotched hourglass hollow | -1 | 569.7722 | 25 | 328.7586 | 25 | 0 | PUNTO_CURVA_NO_ENSAYO | ELEGIBLE_CONDICIONES | EXCLUIDO_O_REVISION | Identificador en notacion cientifica; estado/nota vacios. Serie auxiliar (verificar fuente). | https://doi.org/10.5281/zenodo.21509581
FAB074_5E+3 | FABEST | 42CrMo4+QT | FAB074 | Multiaxial | Unnotched hourglass hollow | -1 | 564.0453 | 25 | 325.4542 | 25 | 0 | PUNTO_CURVA_NO_ENSAYO | ELEGIBLE_CONDICIONES | EXCLUIDO_O_REVISION | Identificador en notacion cientifica; estado/nota vacios. Serie auxiliar (verificar fuente). | https://doi.org/10.5281/zenodo.21509581
FAB074_1E+4 | FABEST | 42CrMo4+QT | FAB074 | Multiaxial | Unnotched hourglass hollow | -1 | 555.4267 | 25 | 320.4812 | 25 | 0 | PUNTO_CURVA_NO_ENSAYO | ELEGIBLE_CONDICIONES | EXCLUIDO_O_REVISION | Identificador en notacion cientifica; estado/nota vacios. Serie auxiliar (verificar fuente). | https://doi.org/10.5281/zenodo.21509581
FAB074_2E+4 | FABEST | 42CrMo4+QT | FAB074 | Multiaxial | Unnotched hourglass hollow | -1 | 540.9826 | 25 | 312.1469 | 25 | 0 | PUNTO_CURVA_NO_ENSAYO | ELEGIBLE_CONDICIONES | EXCLUIDO_O_REVISION | Identificador en notacion cientifica; estado/nota vacios. Serie auxiliar (verificar fuente). | https://doi.org/10.5281/zenodo.21509581
FAB074_5E+4 | FABEST | 42CrMo4+QT | FAB074 | Multiaxial | Unnotched hourglass hollow | -1 | 511.7613 | 25 | 295.2863 | 25 | 0 | PUNTO_CURVA_NO_ENSAYO | ELEGIBLE_CONDICIONES | EXCLUIDO_O_REVISION | Identificador en notacion cientifica; estado/nota vacios. Serie auxiliar (verificar fuente). | https://doi.org/10.5281/zenodo.21509581
FAB074_1E+5 | FABEST | 42CrMo4+QT | FAB074 | Multiaxial | Unnotched hourglass hollow | -1 | 485.5537 | 25 | 280.1645 | 25 | 0 | PUNTO_CURVA_NO_ENSAYO | ELEGIBLE_CONDICIONES | EXCLUIDO_O_REVISION | Identificador en notacion cientifica; estado/nota vacios. Serie auxiliar (verificar fuente). | https://doi.org/10.5281/zenodo.21509581
FAB074_2E+5 | FABEST | 42CrMo4+QT | FAB074 | Multiaxial | Unnotched hourglass hollow | -1 | 461.8672 | 25 | 266.4974 | 25 | 0 | PUNTO_CURVA_NO_ENSAYO | ELEGIBLE_CONDICIONES | EXCLUIDO_O_REVISION | Identificador en notacion cientifica; estado/nota vacios. Serie auxiliar (verificar fuente). | https://doi.org/10.5281/zenodo.21509581
FAB074_5E+5 | FABEST | 42CrMo4+QT | FAB074 | Multiaxial | Unnotched hourglass hollow | -1 | 440.3141 | 25 | 254.0612 | 25 | 0 | PUNTO_CURVA_NO_ENSAYO | ELEGIBLE_CONDICIONES | EXCLUIDO_O_REVISION | Identificador en notacion cientifica; estado/nota vacios. Serie auxiliar (verificar fuente). | https://doi.org/10.5281/zenodo.21509581
FAB074_1E+6 | FABEST | 42CrMo4+QT | FAB074 | Multiaxial | Unnotched hourglass hollow | -1 | 431.1363 | 25 | 248.7657 | 25 | 0 | PUNTO_CURVA_NO_ENSAYO | ELEGIBLE_CONDICIONES | EXCLUIDO_O_REVISION | Identificador en notacion cientifica; estado/nota vacios. Serie auxiliar (verificar fuente). | https://doi.org/10.5281/zenodo.21509581
FAB074_2E+6 | FABEST | 42CrMo4+QT | FAB074 | Multiaxial | Unnotched hourglass hollow | -1 | 426.0511 | 25 | 245.8315 | 25 | 0 | PUNTO_CURVA_NO_ENSAYO | ELEGIBLE_CONDICIONES | EXCLUIDO_O_REVISION | Identificador en notacion cientifica; estado/nota vacios. Serie auxiliar (verificar fuente). | https://doi.org/10.5281/zenodo.21509581
FAB074_5E+6 | FABEST | 42CrMo4+QT | FAB074 | Multiaxial | Unnotched hourglass hollow | -1 | 422.8196 | 25 | 243.9669 | 25 | 0 | PUNTO_CURVA_NO_ENSAYO | ELEGIBLE_CONDICIONES | EXCLUIDO_O_REVISION | Identificador en notacion cientifica; estado/nota vacios. Serie auxiliar (verificar fuente). | https://doi.org/10.5281/zenodo.21509581
FAB074_1E+7 | FABEST | 42CrMo4+QT | FAB074 | Multiaxial | Unnotched hourglass hollow | -1 | 421.7104 | 25 | 243.3269 | 25 | 0 | PUNTO_CURVA_NO_ENSAYO | ELEGIBLE_CONDICIONES | EXCLUIDO_O_REVISION | Identificador en notacion cientifica; estado/nota vacios. Serie auxiliar (verificar fuente). | https://doi.org/10.5281/zenodo.21509581
FAB074_2E+7 | FABEST | 42CrMo4+QT | FAB074 | Multiaxial | Unnotched hourglass hollow | -1 | 421.1496 | 25 | 243.0033 | 25 | 0 | PUNTO_CURVA_NO_ENSAYO | ELEGIBLE_CONDICIONES | EXCLUIDO_O_REVISION | Identificador en notacion cientifica; estado/nota vacios. Serie auxiliar (verificar fuente). | https://doi.org/10.5281/zenodo.21509581
FAB074_5E+7 | FABEST | 42CrMo4+QT | FAB074 | Multiaxial | Unnotched hourglass hollow | -1 | 420.8111 | 25 | 242.808 | 25 | 0 | PUNTO_CURVA_NO_ENSAYO | ELEGIBLE_CONDICIONES | EXCLUIDO_O_REVISION | Identificador en notacion cientifica; estado/nota vacios. Serie auxiliar (verificar fuente). | https://doi.org/10.5281/zenodo.21509581
FAB074_1E+8 | FABEST | 42CrMo4+QT | FAB074 | Multiaxial | Unnotched hourglass hollow | -1 | 420.6979 | 25 | 242.7427 | 25 | 0 | PUNTO_CURVA_NO_ENSAYO | ELEGIBLE_CONDICIONES | EXCLUIDO_O_REVISION | Identificador en notacion cientifica; estado/nota vacios. Serie auxiliar (verificar fuente). | https://doi.org/10.5281/zenodo.21509581
FAB074_1E+3 | FABEST | 42CrMo4+QT | FAB074 | Multiaxial | Unnotched hourglass hollow | -1 | 633.4938 | 25 | 365.5259 | 25 | 0 | PUNTO_CURVA_NO_ENSAYO | ELEGIBLE_CONDICIONES | EXCLUIDO_O_REVISION | Identificador en notacion cientifica; estado/nota vacios. Serie auxiliar (verificar fuente). | https://doi.org/10.5281/zenodo.21509581
FAB074_2E+3 | FABEST | 42CrMo4+QT | FAB074 | Multiaxial | Unnotched hourglass hollow | -1 | 611.6302 | 25 | 352.9106 | 25 | 0 | PUNTO_CURVA_NO_ENSAYO | ELEGIBLE_CONDICIONES | EXCLUIDO_O_REVISION | Identificador en notacion cientifica; estado/nota vacios. Serie auxiliar (verificar fuente). | https://doi.org/10.5281/zenodo.21509581
FAB074_5E+3 | FABEST | 42CrMo4+QT | FAB074 | Multiaxial | Unnotched hourglass hollow | -1 | 582.7281 | 25 | 336.2341 | 25 | 0 | PUNTO_CURVA_NO_ENSAYO | ELEGIBLE_CONDICIONES | EXCLUIDO_O_REVISION | Identificador en notacion cientifica; estado/nota vacios. Serie auxiliar (verificar fuente). | https://doi.org/10.5281/zenodo.21509581
FAB074_1E+4 | FABEST | 42CrMo4+QT | FAB074 | Multiaxial | Unnotched hourglass hollow | -1 | 560.8645 | 25 | 323.6188 | 25 | 0 | PUNTO_CURVA_NO_ENSAYO | ELEGIBLE_CONDICIONES | EXCLUIDO_O_REVISION | Identificador en notacion cientifica; estado/nota vacios. Serie auxiliar (verificar fuente). | https://doi.org/10.5281/zenodo.21509581
FAB074_2E+4 | FABEST | 42CrMo4+QT | FAB074 | Multiaxial | Unnotched hourglass hollow | -1 | 539.0009 | 25 | 311.0035 | 25 | 0 | PUNTO_CURVA_NO_ENSAYO | ELEGIBLE_CONDICIONES | EXCLUIDO_O_REVISION | Identificador en notacion cientifica; estado/nota vacios. Serie auxiliar (verificar fuente). | https://doi.org/10.5281/zenodo.21509581
FAB074_5E+4 | FABEST | 42CrMo4+QT | FAB074 | Multiaxial | Unnotched hourglass hollow | -1 | 510.0988 | 25 | 294.327 | 25 | 0 | PUNTO_CURVA_NO_ENSAYO | ELEGIBLE_CONDICIONES | EXCLUIDO_O_REVISION | Identificador en notacion cientifica; estado/nota vacios. Serie auxiliar (verificar fuente). | https://doi.org/10.5281/zenodo.21509581
FAB074_1E+5 | FABEST | 42CrMo4+QT | FAB074 | Multiaxial | Unnotched hourglass hollow | -1 | 488.2352 | 25 | 281.7117 | 25 | 0 | PUNTO_CURVA_NO_ENSAYO | ELEGIBLE_CONDICIONES | EXCLUIDO_O_REVISION | Identificador en notacion cientifica; estado/nota vacios. Serie auxiliar (verificar fuente). | https://doi.org/10.5281/zenodo.21509581
FAB074_2E+5 | FABEST | 42CrMo4+QT | FAB074 | Multiaxial | Unnotched hourglass hollow | -1 | 466.3716 | 25 | 269.0964 | 25 | 0 | PUNTO_CURVA_NO_ENSAYO | ELEGIBLE_CONDICIONES | EXCLUIDO_O_REVISION | Identificador en notacion cientifica; estado/nota vacios. Serie auxiliar (verificar fuente). | https://doi.org/10.5281/zenodo.21509581
FAB074_5E+5 | FABEST | 42CrMo4+QT | FAB074 | Multiaxial | Unnotched hourglass hollow | -1 | 437.4695 | 25 | 252.4199 | 25 | 0 | PUNTO_CURVA_NO_ENSAYO | ELEGIBLE_CONDICIONES | EXCLUIDO_O_REVISION | Identificador en notacion cientifica; estado/nota vacios. Serie auxiliar (verificar fuente). | https://doi.org/10.5281/zenodo.21509581
FAB074_1E+6 | FABEST | 42CrMo4+QT | FAB074 | Multiaxial | Unnotched hourglass hollow | -1 | 415.6059 | 25 | 239.8046 | 25 | 0 | PUNTO_CURVA_NO_ENSAYO | ELEGIBLE_CONDICIONES | EXCLUIDO_O_REVISION | Identificador en notacion cientifica; estado/nota vacios. Serie auxiliar (verificar fuente). | https://doi.org/10.5281/zenodo.21509581
FAB074_2E+6 | FABEST | 42CrMo4+QT | FAB074 | Multiaxial | Unnotched hourglass hollow | -1 | 393.7423 | 25 | 227.1893 | 25 | 0 | PUNTO_CURVA_NO_ENSAYO | ELEGIBLE_CONDICIONES | EXCLUIDO_O_REVISION | Identificador en notacion cientifica; estado/nota vacios. Serie auxiliar (verificar fuente). | https://doi.org/10.5281/zenodo.21509581
FAB074_5E+6 | FABEST | 42CrMo4+QT | FAB074 | Multiaxial | Unnotched hourglass hollow | -1 | 364.8402 | 25 | 210.5128 | 25 | 0 | PUNTO_CURVA_NO_ENSAYO | ELEGIBLE_CONDICIONES | EXCLUIDO_O_REVISION | Identificador en notacion cientifica; estado/nota vacios. Serie auxiliar (verificar fuente). | https://doi.org/10.5281/zenodo.21509581
FAB074_1E+7 | FABEST | 42CrMo4+QT | FAB074 | Multiaxial | Unnotched hourglass hollow | -1 | 342.9766 | 25 | 197.8975 | 25 | 0 | PUNTO_CURVA_NO_ENSAYO | ELEGIBLE_CONDICIONES | EXCLUIDO_O_REVISION | Identificador en notacion cientifica; estado/nota vacios. Serie auxiliar (verificar fuente). | https://doi.org/10.5281/zenodo.21509581
FAB074_2E+7 | FABEST | 42CrMo4+QT | FAB074 | Multiaxial | Unnotched hourglass hollow | -1 | 321.113 | 25 | 185.2822 | 25 | 0 | PUNTO_CURVA_NO_ENSAYO | ELEGIBLE_CONDICIONES | EXCLUIDO_O_REVISION | Identificador en notacion cientifica; estado/nota vacios. Serie auxiliar (verificar fuente). | https://doi.org/10.5281/zenodo.21509581
FAB074_5E+7 | FABEST | 42CrMo4+QT | FAB074 | Multiaxial | Unnotched hourglass hollow | -1 | 292.2109 | 25 | 168.6057 | 25 | 0 | PUNTO_CURVA_NO_ENSAYO | ELEGIBLE_CONDICIONES | EXCLUIDO_O_REVISION | Identificador en notacion cientifica; estado/nota vacios. Serie auxiliar (verificar fuente). | https://doi.org/10.5281/zenodo.21509581
FAB074_1E+8 | FABEST | 42CrMo4+QT | FAB074 | Multiaxial | Unnotched hourglass hollow | -1 | 270.3473 | 25 | 155.9904 | 25 | 0 | PUNTO_CURVA_NO_ENSAYO | ELEGIBLE_CONDICIONES | EXCLUIDO_O_REVISION | Identificador en notacion cientifica; estado/nota vacios. Serie auxiliar (verificar fuente). | https://doi.org/10.5281/zenodo.21509581
FAB075_1E+3 | FABEST | 42CrMo4+QT | FAB075 | Multiaxial | Unnotched hourglass hollow | -1 | 847.6294 | 20 | 489.0822 | 20 | 90 | PUNTO_CURVA_NO_ENSAYO | ELEGIBLE_CONDICIONES | EXCLUIDO_O_REVISION | Identificador en notacion cientifica; estado/nota vacios. Serie auxiliar (verificar fuente). | https://doi.org/10.5281/zenodo.21509581
FAB075_2E+3 | FABEST | 42CrMo4+QT | FAB075 | Multiaxial | Unnotched hourglass hollow | -1 | 779.2559 | 20 | 449.6307 | 20 | 90 | PUNTO_CURVA_NO_ENSAYO | ELEGIBLE_CONDICIONES | EXCLUIDO_O_REVISION | Identificador en notacion cientifica; estado/nota vacios. Serie auxiliar (verificar fuente). | https://doi.org/10.5281/zenodo.21509581
FAB075_5E+3 | FABEST | 42CrMo4+QT | FAB075 | Multiaxial | Unnotched hourglass hollow | -1 | 697.2612 | 20 | 402.3197 | 20 | 90 | PUNTO_CURVA_NO_ENSAYO | ELEGIBLE_CONDICIONES | EXCLUIDO_O_REVISION | Identificador en notacion cientifica; estado/nota vacios. Serie auxiliar (verificar fuente). | https://doi.org/10.5281/zenodo.21509581
FAB075_1E+4 | FABEST | 42CrMo4+QT | FAB075 | Multiaxial | Unnotched hourglass hollow | -1 | 641.017 | 20 | 369.8668 | 20 | 90 | PUNTO_CURVA_NO_ENSAYO | ELEGIBLE_CONDICIONES | EXCLUIDO_O_REVISION | Identificador en notacion cientifica; estado/nota vacios. Serie auxiliar (verificar fuente). | https://doi.org/10.5281/zenodo.21509581
FAB075_2E+4 | FABEST | 42CrMo4+QT | FAB075 | Multiaxial | Unnotched hourglass hollow | -1 | 589.3098 | 20 | 340.0318 | 20 | 90 | PUNTO_CURVA_NO_ENSAYO | ELEGIBLE_CONDICIONES | EXCLUIDO_O_REVISION | Identificador en notacion cientifica; estado/nota vacios. Serie auxiliar (verificar fuente). | https://doi.org/10.5281/zenodo.21509581
FAB075_5E+4 | FABEST | 42CrMo4+QT | FAB075 | Multiaxial | Unnotched hourglass hollow | -1 | 527.3016 | 20 | 304.253 | 20 | 90 | PUNTO_CURVA_NO_ENSAYO | ELEGIBLE_CONDICIONES | EXCLUIDO_O_REVISION | Identificador en notacion cientifica; estado/nota vacios. Serie auxiliar (verificar fuente). | https://doi.org/10.5281/zenodo.21509581
FAB075_1E+5 | FABEST | 42CrMo4+QT | FAB075 | Multiaxial | Unnotched hourglass hollow | -1 | 484.7671 | 20 | 279.7106 | 20 | 90 | PUNTO_CURVA_NO_ENSAYO | ELEGIBLE_CONDICIONES | EXCLUIDO_O_REVISION | Identificador en notacion cientifica; estado/nota vacios. Serie auxiliar (verificar fuente). | https://doi.org/10.5281/zenodo.21509581
FAB075_2E+5 | FABEST | 42CrMo4+QT | FAB075 | Multiaxial | Unnotched hourglass hollow | -1 | 445.6637 | 20 | 257.1479 | 20 | 90 | PUNTO_CURVA_NO_ENSAYO | ELEGIBLE_CONDICIONES | EXCLUIDO_O_REVISION | Identificador en notacion cientifica; estado/nota vacios. Serie auxiliar (verificar fuente). | https://doi.org/10.5281/zenodo.21509581
FAB075_5E+5 | FABEST | 42CrMo4+QT | FAB075 | Multiaxial | Unnotched hourglass hollow | -1 | 398.7701 | 20 | 230.0904 | 20 | 90 | PUNTO_CURVA_NO_ENSAYO | ELEGIBLE_CONDICIONES | EXCLUIDO_O_REVISION | Identificador en notacion cientifica; estado/nota vacios. Serie auxiliar (verificar fuente). | https://doi.org/10.5281/zenodo.21509581
FAB075_1E+6 | FABEST | 42CrMo4+QT | FAB075 | Multiaxial | Unnotched hourglass hollow | -1 | 366.6036 | 20 | 211.5303 | 20 | 90 | PUNTO_CURVA_NO_ENSAYO | ELEGIBLE_CONDICIONES | EXCLUIDO_O_REVISION | Identificador en notacion cientifica; estado/nota vacios. Serie auxiliar (verificar fuente). | https://doi.org/10.5281/zenodo.21509581
FAB075_2E+6 | FABEST | 42CrMo4+QT | FAB075 | Multiaxial | Unnotched hourglass hollow | -1 | 337.0318 | 20 | 194.4673 | 20 | 90 | PUNTO_CURVA_NO_ENSAYO | ELEGIBLE_CONDICIONES | EXCLUIDO_O_REVISION | Identificador en notacion cientifica; estado/nota vacios. Serie auxiliar (verificar fuente). | https://doi.org/10.5281/zenodo.21509581
FAB075_5E+6 | FABEST | 42CrMo4+QT | FAB075 | Multiaxial | Unnotched hourglass hollow | -1 | 301.5687 | 20 | 174.0051 | 20 | 90 | PUNTO_CURVA_NO_ENSAYO | ELEGIBLE_CONDICIONES | EXCLUIDO_O_REVISION | Identificador en notacion cientifica; estado/nota vacios. Serie auxiliar (verificar fuente). | https://doi.org/10.5281/zenodo.21509581
FAB075_1E+7 | FABEST | 42CrMo4+QT | FAB075 | Multiaxial | Unnotched hourglass hollow | -1 | 277.2428 | 20 | 159.9691 | 20 | 90 | PUNTO_CURVA_NO_ENSAYO | ELEGIBLE_CONDICIONES | EXCLUIDO_O_REVISION | Identificador en notacion cientifica; estado/nota vacios. Serie auxiliar (verificar fuente). | https://doi.org/10.5281/zenodo.21509581
FAB075_2E+7 | FABEST | 42CrMo4+QT | FAB075 | Multiaxial | Unnotched hourglass hollow | -1 | 254.8792 | 20 | 147.0653 | 20 | 90 | PUNTO_CURVA_NO_ENSAYO | ELEGIBLE_CONDICIONES | EXCLUIDO_O_REVISION | Identificador en notacion cientifica; estado/nota vacios. Serie auxiliar (verificar fuente). | https://doi.org/10.5281/zenodo.21509581
FAB075_5E+7 | FABEST | 42CrMo4+QT | FAB075 | Multiaxial | Unnotched hourglass hollow | -1 | 228.0603 | 20 | 131.5908 | 20 | 90 | PUNTO_CURVA_NO_ENSAYO | ELEGIBLE_CONDICIONES | EXCLUIDO_O_REVISION | Identificador en notacion cientifica; estado/nota vacios. Serie auxiliar (verificar fuente). | https://doi.org/10.5281/zenodo.21509581
FAB075_1E+8 | FABEST | 42CrMo4+QT | FAB075 | Multiaxial | Unnotched hourglass hollow | -1 | 209.664 | 20 | 120.9761 | 20 | 90 | PUNTO_CURVA_NO_ENSAYO | ELEGIBLE_CONDICIONES | EXCLUIDO_O_REVISION | Identificador en notacion cientifica; estado/nota vacios. Serie auxiliar (verificar fuente). | https://doi.org/10.5281/zenodo.21509581
FAB075_1E+3 | FABEST | 42CrMo4+QT | FAB075 | Multiaxial | Unnotched hourglass hollow | -1 | 681.2797 | 20 | 393.0984 | 20 | 90 | PUNTO_CURVA_NO_ENSAYO | ELEGIBLE_CONDICIONES | EXCLUIDO_O_REVISION | Identificador en notacion cientifica; estado/nota vacios. Serie auxiliar (verificar fuente). | https://doi.org/10.5281/zenodo.21509581
FAB075_2E+3 | FABEST | 42CrMo4+QT | FAB075 | Multiaxial | Unnotched hourglass hollow | -1 | 671.5274 | 20 | 387.4713 | 20 | 90 | PUNTO_CURVA_NO_ENSAYO | ELEGIBLE_CONDICIONES | EXCLUIDO_O_REVISION | Identificador en notacion cientifica; estado/nota vacios. Serie auxiliar (verificar fuente). | https://doi.org/10.5281/zenodo.21509581
FAB075_5E+3 | FABEST | 42CrMo4+QT | FAB075 | Multiaxial | Unnotched hourglass hollow | -1 | 646.3506 | 20 | 372.9443 | 20 | 90 | PUNTO_CURVA_NO_ENSAYO | ELEGIBLE_CONDICIONES | EXCLUIDO_O_REVISION | Identificador en notacion cientifica; estado/nota vacios. Serie auxiliar (verificar fuente). | https://doi.org/10.5281/zenodo.21509581
FAB075_1E+4 | FABEST | 42CrMo4+QT | FAB075 | Multiaxial | Unnotched hourglass hollow | -1 | 614.3383 | 20 | 354.4732 | 20 | 90 | PUNTO_CURVA_NO_ENSAYO | ELEGIBLE_CONDICIONES | EXCLUIDO_O_REVISION | Identificador en notacion cientifica; estado/nota vacios. Serie auxiliar (verificar fuente). | https://doi.org/10.5281/zenodo.21509581
FAB075_2E+4 | FABEST | 42CrMo4+QT | FAB075 | Multiaxial | Unnotched hourglass hollow | -1 | 572.2231 | 20 | 330.1727 | 20 | 90 | PUNTO_CURVA_NO_ENSAYO | ELEGIBLE_CONDICIONES | EXCLUIDO_O_REVISION | Identificador en notacion cientifica; estado/nota vacios. Serie auxiliar (verificar fuente). | https://doi.org/10.5281/zenodo.21509581
FAB075_5E+4 | FABEST | 42CrMo4+QT | FAB075 | Multiaxial | Unnotched hourglass hollow | -1 | 514.1944 | 20 | 296.6902 | 20 | 90 | PUNTO_CURVA_NO_ENSAYO | ELEGIBLE_CONDICIONES | EXCLUIDO_O_REVISION | Identificador en notacion cientifica; estado/nota vacios. Serie auxiliar (verificar fuente). | https://doi.org/10.5281/zenodo.21509581
FAB075_1E+5 | FABEST | 42CrMo4+QT | FAB075 | Multiaxial | Unnotched hourglass hollow | -1 | 479.8032 | 20 | 276.8465 | 20 | 90 | PUNTO_CURVA_NO_ENSAYO | ELEGIBLE_CONDICIONES | EXCLUIDO_O_REVISION | Identificador en notacion cientifica; estado/nota vacios. Serie auxiliar (verificar fuente). | https://doi.org/10.5281/zenodo.21509581
FAB075_2E+5 | FABEST | 42CrMo4+QT | FAB075 | Multiaxial | Unnotched hourglass hollow | -1 | 457.0159 | 20 | 263.6982 | 20 | 90 | PUNTO_CURVA_NO_ENSAYO | ELEGIBLE_CONDICIONES | EXCLUIDO_O_REVISION | Identificador en notacion cientifica; estado/nota vacios. Serie auxiliar (verificar fuente). | https://doi.org/10.5281/zenodo.21509581
FAB075_5E+5 | FABEST | 42CrMo4+QT | FAB075 | Multiaxial | Unnotched hourglass hollow | -1 | 440.7952 | 20 | 254.3388 | 20 | 90 | PUNTO_CURVA_NO_ENSAYO | ELEGIBLE_CONDICIONES | EXCLUIDO_O_REVISION | Identificador en notacion cientifica; estado/nota vacios. Serie auxiliar (verificar fuente). | https://doi.org/10.5281/zenodo.21509581
FAB075_1E+6 | FABEST | 42CrMo4+QT | FAB075 | Multiaxial | Unnotched hourglass hollow | -1 | 434.8707 | 20 | 250.9204 | 20 | 90 | PUNTO_CURVA_NO_ENSAYO | ELEGIBLE_CONDICIONES | EXCLUIDO_O_REVISION | Identificador en notacion cientifica; estado/nota vacios. Serie auxiliar (verificar fuente). | https://doi.org/10.5281/zenodo.21509581
FAB075_2E+6 | FABEST | 42CrMo4+QT | FAB075 | Multiaxial | Unnotched hourglass hollow | -1 | 431.8005 | 20 | 249.1489 | 20 | 90 | PUNTO_CURVA_NO_ENSAYO | ELEGIBLE_CONDICIONES | EXCLUIDO_O_REVISION | Identificador en notacion cientifica; estado/nota vacios. Serie auxiliar (verificar fuente). | https://doi.org/10.5281/zenodo.21509581
FAB075_5E+6 | FABEST | 42CrMo4+QT | FAB075 | Multiaxial | Unnotched hourglass hollow | -1 | 429.9224 | 20 | 248.0652 | 20 | 90 | PUNTO_CURVA_NO_ENSAYO | ELEGIBLE_CONDICIONES | EXCLUIDO_O_REVISION | Identificador en notacion cientifica; estado/nota vacios. Serie auxiliar (verificar fuente). | https://doi.org/10.5281/zenodo.21509581
FAB075_1E+7 | FABEST | 42CrMo4+QT | FAB075 | Multiaxial | Unnotched hourglass hollow | -1 | 429.2902 | 20 | 247.7005 | 20 | 90 | PUNTO_CURVA_NO_ENSAYO | ELEGIBLE_CONDICIONES | EXCLUIDO_O_REVISION | Identificador en notacion cientifica; estado/nota vacios. Serie auxiliar (verificar fuente). | https://doi.org/10.5281/zenodo.21509581
FAB075_2E+7 | FABEST | 42CrMo4+QT | FAB075 | Multiaxial | Unnotched hourglass hollow | -1 | 428.973 | 20 | 247.5174 | 20 | 90 | PUNTO_CURVA_NO_ENSAYO | ELEGIBLE_CONDICIONES | EXCLUIDO_O_REVISION | Identificador en notacion cientifica; estado/nota vacios. Serie auxiliar (verificar fuente). | https://doi.org/10.5281/zenodo.21509581
FAB075_5E+7 | FABEST | 42CrMo4+QT | FAB075 | Multiaxial | Unnotched hourglass hollow | -1 | 428.7822 | 20 | 247.4074 | 20 | 90 | PUNTO_CURVA_NO_ENSAYO | ELEGIBLE_CONDICIONES | EXCLUIDO_O_REVISION | Identificador en notacion cientifica; estado/nota vacios. Serie auxiliar (verificar fuente). | https://doi.org/10.5281/zenodo.21509581
FAB075_1E+8 | FABEST | 42CrMo4+QT | FAB075 | Multiaxial | Unnotched hourglass hollow | -1 | 428.7186 | 20 | 247.3706 | 20 | 90 | PUNTO_CURVA_NO_ENSAYO | ELEGIBLE_CONDICIONES | EXCLUIDO_O_REVISION | Identificador en notacion cientifica; estado/nota vacios. Serie auxiliar (verificar fuente). | https://doi.org/10.5281/zenodo.21509581
FAB075_1E+3 | FABEST | 42CrMo4+QT | FAB075 | Multiaxial | Unnotched hourglass hollow | -1 | 760.5885 | 20 | 438.8596 | 20 | 90 | PUNTO_CURVA_NO_ENSAYO | ELEGIBLE_CONDICIONES | EXCLUIDO_O_REVISION | Identificador en notacion cientifica; estado/nota vacios. Serie auxiliar (verificar fuente). | https://doi.org/10.5281/zenodo.21509581
FAB075_2E+3 | FABEST | 42CrMo4+QT | FAB075 | Multiaxial | Unnotched hourglass hollow | -1 | 719.3399 | 20 | 415.0591 | 20 | 90 | PUNTO_CURVA_NO_ENSAYO | ELEGIBLE_CONDICIONES | EXCLUIDO_O_REVISION | Identificador en notacion cientifica; estado/nota vacios. Serie auxiliar (verificar fuente). | https://doi.org/10.5281/zenodo.21509581
FAB075_5E+3 | FABEST | 42CrMo4+QT | FAB075 | Multiaxial | Unnotched hourglass hollow | -1 | 664.8121 | 20 | 383.5966 | 20 | 90 | PUNTO_CURVA_NO_ENSAYO | ELEGIBLE_CONDICIONES | EXCLUIDO_O_REVISION | Identificador en notacion cientifica; estado/nota vacios. Serie auxiliar (verificar fuente). | https://doi.org/10.5281/zenodo.21509581
FAB075_1E+4 | FABEST | 42CrMo4+QT | FAB075 | Multiaxial | Unnotched hourglass hollow | -1 | 623.5634 | 20 | 359.7961 | 20 | 90 | PUNTO_CURVA_NO_ENSAYO | ELEGIBLE_CONDICIONES | EXCLUIDO_O_REVISION | Identificador en notacion cientifica; estado/nota vacios. Serie auxiliar (verificar fuente). | https://doi.org/10.5281/zenodo.21509581
FAB075_2E+4 | FABEST | 42CrMo4+QT | FAB075 | Multiaxial | Unnotched hourglass hollow | -1 | 582.3148 | 20 | 335.9956 | 20 | 90 | PUNTO_CURVA_NO_ENSAYO | ELEGIBLE_CONDICIONES | EXCLUIDO_O_REVISION | Identificador en notacion cientifica; estado/nota vacios. Serie auxiliar (verificar fuente). | https://doi.org/10.5281/zenodo.21509581
FAB075_5E+4 | FABEST | 42CrMo4+QT | FAB075 | Multiaxial | Unnotched hourglass hollow | -1 | 527.787 | 20 | 304.5331 | 20 | 90 | PUNTO_CURVA_NO_ENSAYO | ELEGIBLE_CONDICIONES | EXCLUIDO_O_REVISION | Identificador en notacion cientifica; estado/nota vacios. Serie auxiliar (verificar fuente). | https://doi.org/10.5281/zenodo.21509581
FAB075_1E+5 | FABEST | 42CrMo4+QT | FAB075 | Multiaxial | Unnotched hourglass hollow | -1 | 486.5383 | 20 | 280.7326 | 20 | 90 | PUNTO_CURVA_NO_ENSAYO | ELEGIBLE_CONDICIONES | EXCLUIDO_O_REVISION | Identificador en notacion cientifica; estado/nota vacios. Serie auxiliar (verificar fuente). | https://doi.org/10.5281/zenodo.21509581
FAB075_2E+5 | FABEST | 42CrMo4+QT | FAB075 | Multiaxial | Unnotched hourglass hollow | -1 | 445.2896 | 20 | 256.9321 | 20 | 90 | PUNTO_CURVA_NO_ENSAYO | ELEGIBLE_CONDICIONES | EXCLUIDO_O_REVISION | Identificador en notacion cientifica; estado/nota vacios. Serie auxiliar (verificar fuente). | https://doi.org/10.5281/zenodo.21509581
FAB075_5E+5 | FABEST | 42CrMo4+QT | FAB075 | Multiaxial | Unnotched hourglass hollow | -1 | 390.7618 | 20 | 225.4696 | 20 | 90 | PUNTO_CURVA_NO_ENSAYO | ELEGIBLE_CONDICIONES | EXCLUIDO_O_REVISION | Identificador en notacion cientifica; estado/nota vacios. Serie auxiliar (verificar fuente). | https://doi.org/10.5281/zenodo.21509581
FAB075_1E+6 | FABEST | 42CrMo4+QT | FAB075 | Multiaxial | Unnotched hourglass hollow | -1 | 349.5132 | 20 | 201.6691 | 20 | 90 | PUNTO_CURVA_NO_ENSAYO | ELEGIBLE_CONDICIONES | EXCLUIDO_O_REVISION | Identificador en notacion cientifica; estado/nota vacios. Serie auxiliar (verificar fuente). | https://doi.org/10.5281/zenodo.21509581
FAB075_2E+6 | FABEST | 42CrMo4+QT | FAB075 | Multiaxial | Unnotched hourglass hollow | -1 | 308.2645 | 20 | 177.8686 | 20 | 90 | PUNTO_CURVA_NO_ENSAYO | ELEGIBLE_CONDICIONES | EXCLUIDO_O_REVISION | Identificador en notacion cientifica; estado/nota vacios. Serie auxiliar (verificar fuente). | https://doi.org/10.5281/zenodo.21509581
FAB075_5E+6 | FABEST | 42CrMo4+QT | FAB075 | Multiaxial | Unnotched hourglass hollow | -1 | 253.7367 | 20 | 146.4061 | 20 | 90 | PUNTO_CURVA_NO_ENSAYO | ELEGIBLE_CONDICIONES | EXCLUIDO_O_REVISION | Identificador en notacion cientifica; estado/nota vacios. Serie auxiliar (verificar fuente). | https://doi.org/10.5281/zenodo.21509581
FAB075_1E+7 | FABEST | 42CrMo4+QT | FAB075 | Multiaxial | Unnotched hourglass hollow | -1 | 212.4881 | 20 | 122.6056 | 20 | 90 | PUNTO_CURVA_NO_ENSAYO | ELEGIBLE_CONDICIONES | EXCLUIDO_O_REVISION | Identificador en notacion cientifica; estado/nota vacios. Serie auxiliar (verificar fuente). | https://doi.org/10.5281/zenodo.21509581
FAB075_2E+7 | FABEST | 42CrMo4+QT | FAB075 | Multiaxial | Unnotched hourglass hollow | -1 | 171.2394 | 20 | 98.80512 | 20 | 90 | PUNTO_CURVA_NO_ENSAYO | ELEGIBLE_CONDICIONES | EXCLUIDO_O_REVISION | Identificador en notacion cientifica; estado/nota vacios. Serie auxiliar (verificar fuente). | https://doi.org/10.5281/zenodo.21509581
FAB075_5E+7 | FABEST | 42CrMo4+QT | FAB075 | Multiaxial | Unnotched hourglass hollow | -1 | 116.7116 | 20 | 67.34259 | 20 | 90 | PUNTO_CURVA_NO_ENSAYO | ELEGIBLE_CONDICIONES | EXCLUIDO_O_REVISION | Identificador en notacion cientifica; estado/nota vacios. Serie auxiliar (verificar fuente). | https://doi.org/10.5281/zenodo.21509581
FAB075_1E+8 | FABEST | 42CrMo4+QT | FAB075 | Multiaxial | Unnotched hourglass hollow | -1 | 75.46293 | 20 | 43.54211 | 20 | 90 | PUNTO_CURVA_NO_ENSAYO | ELEGIBLE_CONDICIONES | EXCLUIDO_O_REVISION | Identificador en notacion cientifica; estado/nota vacios. Serie auxiliar (verificar fuente). | https://doi.org/10.5281/zenodo.21509581
FAB081_1E+3 | FABEST | 42CrMo4+QT | FAB081 | Axial | Unnotched hourglass bar | -1 | 832.874 | 119 | 1000 |  |  | PUNTO_CURVA_NO_ENSAYO | ELEGIBLE_CONDICIONES | EXCLUIDO_O_REVISION | Identificador en notacion cientifica; estado/nota vacios. Serie auxiliar (verificar fuente). | https://doi.org/10.5281/zenodo.21509581
FAB081_2E+3 | FABEST | 42CrMo4+QT | FAB081 | Axial | Unnotched hourglass bar | -1 | 796.7005 | 119 | 2000 |  |  | PUNTO_CURVA_NO_ENSAYO | ELEGIBLE_CONDICIONES | EXCLUIDO_O_REVISION | Identificador en notacion cientifica; estado/nota vacios. Serie auxiliar (verificar fuente). | https://doi.org/10.5281/zenodo.21509581
FAB081_5E+3 | FABEST | 42CrMo4+QT | FAB081 | Axial | Unnotched hourglass bar | -1 | 751.2816 | 119 | 5000 |  |  | PUNTO_CURVA_NO_ENSAYO | ELEGIBLE_CONDICIONES | EXCLUIDO_O_REVISION | Identificador en notacion cientifica; estado/nota vacios. Serie auxiliar (verificar fuente). | https://doi.org/10.5281/zenodo.21509581
FAB081_1E+4 | FABEST | 42CrMo4+QT | FAB081 | Axial | Unnotched hourglass bar | -1 | 718.6518 | 119 | 10000 |  |  | PUNTO_CURVA_NO_ENSAYO | ELEGIBLE_CONDICIONES | EXCLUIDO_O_REVISION | Identificador en notacion cientifica; estado/nota vacios. Serie auxiliar (verificar fuente). | https://doi.org/10.5281/zenodo.21509581
FAB081_2E+4 | FABEST | 42CrMo4+QT | FAB081 | Axial | Unnotched hourglass bar | -1 | 687.4392 | 119 | 20000 |  |  | PUNTO_CURVA_NO_ENSAYO | ELEGIBLE_CONDICIONES | EXCLUIDO_O_REVISION | Identificador en notacion cientifica; estado/nota vacios. Serie auxiliar (verificar fuente). | https://doi.org/10.5281/zenodo.21509581
FAB081_5E+4 | FABEST | 42CrMo4+QT | FAB081 | Axial | Unnotched hourglass bar | -1 | 648.2491 | 119 | 50000 |  |  | PUNTO_CURVA_NO_ENSAYO | ELEGIBLE_CONDICIONES | EXCLUIDO_O_REVISION | Identificador en notacion cientifica; estado/nota vacios. Serie auxiliar (verificar fuente). | https://doi.org/10.5281/zenodo.21509581
FAB081_1E+5 | FABEST | 42CrMo4+QT | FAB081 | Axial | Unnotched hourglass bar | -1 | 620.0942 | 119 | 100000 |  |  | PUNTO_CURVA_NO_ENSAYO | ELEGIBLE_CONDICIONES | EXCLUIDO_O_REVISION | Identificador en notacion cientifica; estado/nota vacios. Serie auxiliar (verificar fuente). | https://doi.org/10.5281/zenodo.21509581
FAB081_2E+5 | FABEST | 42CrMo4+QT | FAB081 | Axial | Unnotched hourglass bar | -1 | 593.1622 | 119 | 200000 |  |  | PUNTO_CURVA_NO_ENSAYO | ELEGIBLE_CONDICIONES | EXCLUIDO_O_REVISION | Identificador en notacion cientifica; estado/nota vacios. Serie auxiliar (verificar fuente). | https://doi.org/10.5281/zenodo.21509581
FAB081_5E+5 | FABEST | 42CrMo4+QT | FAB081 | Axial | Unnotched hourglass bar | -1 | 559.3467 | 119 | 500000 |  |  | PUNTO_CURVA_NO_ENSAYO | ELEGIBLE_CONDICIONES | EXCLUIDO_O_REVISION | Identificador en notacion cientifica; estado/nota vacios. Serie auxiliar (verificar fuente). | https://doi.org/10.5281/zenodo.21509581
FAB081_1E+6 | FABEST | 42CrMo4+QT | FAB081 | Axial | Unnotched hourglass bar | -1 | 535.0531 | 119 | 1000000 |  |  | PUNTO_CURVA_NO_ENSAYO | ELEGIBLE_CONDICIONES | EXCLUIDO_O_REVISION | Identificador en notacion cientifica; estado/nota vacios. Serie auxiliar (verificar fuente). | https://doi.org/10.5281/zenodo.21509581
FAB081_2E+6 | FABEST | 42CrMo4+QT | FAB081 | Axial | Unnotched hourglass bar | -1 | 511.8146 | 119 | 2000000 |  |  | PUNTO_CURVA_NO_ENSAYO | ELEGIBLE_CONDICIONES | EXCLUIDO_O_REVISION | Identificador en notacion cientifica; estado/nota vacios. Serie auxiliar (verificar fuente). | https://doi.org/10.5281/zenodo.21509581
FAB081_5E+6 | FABEST | 42CrMo4+QT | FAB081 | Axial | Unnotched hourglass bar | -1 | 482.6366 | 119 | 5000000 |  |  | PUNTO_CURVA_NO_ENSAYO | ELEGIBLE_CONDICIONES | EXCLUIDO_O_REVISION | Identificador en notacion cientifica; estado/nota vacios. Serie auxiliar (verificar fuente). | https://doi.org/10.5281/zenodo.21509581
FAB081_1E+7 | FABEST | 42CrMo4+QT | FAB081 | Axial | Unnotched hourglass bar | -1 | 461.6747 | 119 | 10000000 |  |  | PUNTO_CURVA_NO_ENSAYO | ELEGIBLE_CONDICIONES | EXCLUIDO_O_REVISION | Identificador en notacion cientifica; estado/nota vacios. Serie auxiliar (verificar fuente). | https://doi.org/10.5281/zenodo.21509581
FAB081_2E+7 | FABEST | 42CrMo4+QT | FAB081 | Axial | Unnotched hourglass bar | -1 | 441.6231 | 119 | 20000000 |  |  | PUNTO_CURVA_NO_ENSAYO | ELEGIBLE_CONDICIONES | EXCLUIDO_O_REVISION | Identificador en notacion cientifica; estado/nota vacios. Serie auxiliar (verificar fuente). | https://doi.org/10.5281/zenodo.21509581
FAB081_5E+7 | FABEST | 42CrMo4+QT | FAB081 | Axial | Unnotched hourglass bar | -1 | 416.4467 | 119 | 50000000 |  |  | PUNTO_CURVA_NO_ENSAYO | ELEGIBLE_CONDICIONES | EXCLUIDO_O_REVISION | Identificador en notacion cientifica; estado/nota vacios. Serie auxiliar (verificar fuente). | https://doi.org/10.5281/zenodo.21509581
FAB081_1E+8 | FABEST | 42CrMo4+QT | FAB081 | Axial | Unnotched hourglass bar | -1 | 398.3595 | 119 | 100000000 |  |  | PUNTO_CURVA_NO_ENSAYO | ELEGIBLE_CONDICIONES | EXCLUIDO_O_REVISION | Identificador en notacion cientifica; estado/nota vacios. Serie auxiliar (verificar fuente). | https://doi.org/10.5281/zenodo.21509581
FAB081_1E+3 | FABEST | 42CrMo4+QT | FAB081 | Axial | Unnotched hourglass bar | -1 | 720.1227 | 119 | 1000 |  |  | PUNTO_CURVA_NO_ENSAYO | ELEGIBLE_CONDICIONES | EXCLUIDO_O_REVISION | Identificador en notacion cientifica; estado/nota vacios. Serie auxiliar (verificar fuente). | https://doi.org/10.5281/zenodo.21509581
FAB081_2E+3 | FABEST | 42CrMo4+QT | FAB081 | Axial | Unnotched hourglass bar | -1 | 718.3168 | 119 | 2000 |  |  | PUNTO_CURVA_NO_ENSAYO | ELEGIBLE_CONDICIONES | EXCLUIDO_O_REVISION | Identificador en notacion cientifica; estado/nota vacios. Serie auxiliar (verificar fuente). | https://doi.org/10.5281/zenodo.21509581
FAB081_5E+3 | FABEST | 42CrMo4+QT | FAB081 | Axial | Unnotched hourglass bar | -1 | 713.088 | 119 | 5000 |  |  | PUNTO_CURVA_NO_ENSAYO | ELEGIBLE_CONDICIONES | EXCLUIDO_O_REVISION | Identificador en notacion cientifica; estado/nota vacios. Serie auxiliar (verificar fuente). | https://doi.org/10.5281/zenodo.21509581
FAB081_1E+4 | FABEST | 42CrMo4+QT | FAB081 | Axial | Unnotched hourglass bar | -1 | 704.9548 | 119 | 10000 |  |  | PUNTO_CURVA_NO_ENSAYO | ELEGIBLE_CONDICIONES | EXCLUIDO_O_REVISION | Identificador en notacion cientifica; estado/nota vacios. Serie auxiliar (verificar fuente). | https://doi.org/10.5281/zenodo.21509581
FAB081_2E+4 | FABEST | 42CrMo4+QT | FAB081 | Axial | Unnotched hourglass bar | -1 | 690.5618 | 119 | 20000 |  |  | PUNTO_CURVA_NO_ENSAYO | ELEGIBLE_CONDICIONES | EXCLUIDO_O_REVISION | Identificador en notacion cientifica; estado/nota vacios. Serie auxiliar (verificar fuente). | https://doi.org/10.5281/zenodo.21509581
FAB081_5E+4 | FABEST | 42CrMo4+QT | FAB081 | Axial | Unnotched hourglass bar | -1 | 658.1161 | 119 | 50000 |  |  | PUNTO_CURVA_NO_ENSAYO | ELEGIBLE_CONDICIONES | EXCLUIDO_O_REVISION | Identificador en notacion cientifica; estado/nota vacios. Serie auxiliar (verificar fuente). | https://doi.org/10.5281/zenodo.21509581
FAB081_1E+5 | FABEST | 42CrMo4+QT | FAB081 | Axial | Unnotched hourglass bar | -1 | 624.4475 | 119 | 100000 |  |  | PUNTO_CURVA_NO_ENSAYO | ELEGIBLE_CONDICIONES | EXCLUIDO_O_REVISION | Identificador en notacion cientifica; estado/nota vacios. Serie auxiliar (verificar fuente). | https://doi.org/10.5281/zenodo.21509581
FAB081_2E+5 | FABEST | 42CrMo4+QT | FAB081 | Axial | Unnotched hourglass bar | -1 | 589.3308 | 119 | 200000 |  |  | PUNTO_CURVA_NO_ENSAYO | ELEGIBLE_CONDICIONES | EXCLUIDO_O_REVISION | Identificador en notacion cientifica; estado/nota vacios. Serie auxiliar (verificar fuente). | https://doi.org/10.5281/zenodo.21509581
FAB081_5E+5 | FABEST | 42CrMo4+QT | FAB081 | Axial | Unnotched hourglass bar | -1 | 552.4731 | 119 | 500000 |  |  | PUNTO_CURVA_NO_ENSAYO | ELEGIBLE_CONDICIONES | EXCLUIDO_O_REVISION | Identificador en notacion cientifica; estado/nota vacios. Serie auxiliar (verificar fuente). | https://doi.org/10.5281/zenodo.21509581
FAB081_1E+6 | FABEST | 42CrMo4+QT | FAB081 | Axial | Unnotched hourglass bar | -1 | 535.0422 | 119 | 1000000 |  |  | PUNTO_CURVA_NO_ENSAYO | ELEGIBLE_CONDICIONES | EXCLUIDO_O_REVISION | Identificador en notacion cientifica; estado/nota vacios. Serie auxiliar (verificar fuente). | https://doi.org/10.5281/zenodo.21509581
FAB081_2E+6 | FABEST | 42CrMo4+QT | FAB081 | Axial | Unnotched hourglass bar | -1 | 524.867 | 119 | 2000000 |  |  | PUNTO_CURVA_NO_ENSAYO | ELEGIBLE_CONDICIONES | EXCLUIDO_O_REVISION | Identificador en notacion cientifica; estado/nota vacios. Serie auxiliar (verificar fuente). | https://doi.org/10.5281/zenodo.21509581
FAB081_5E+6 | FABEST | 42CrMo4+QT | FAB081 | Axial | Unnotched hourglass bar | -1 | 518.1941 | 119 | 5000000 |  |  | PUNTO_CURVA_NO_ENSAYO | ELEGIBLE_CONDICIONES | EXCLUIDO_O_REVISION | Identificador en notacion cientifica; estado/nota vacios. Serie auxiliar (verificar fuente). | https://doi.org/10.5281/zenodo.21509581
FAB081_1E+7 | FABEST | 42CrMo4+QT | FAB081 | Axial | Unnotched hourglass bar | -1 | 515.8648 | 119 | 10000000 |  |  | PUNTO_CURVA_NO_ENSAYO | ELEGIBLE_CONDICIONES | EXCLUIDO_O_REVISION | Identificador en notacion cientifica; estado/nota vacios. Serie auxiliar (verificar fuente). | https://doi.org/10.5281/zenodo.21509581
FAB081_2E+7 | FABEST | 42CrMo4+QT | FAB081 | Axial | Unnotched hourglass bar | -1 | 514.6794 | 119 | 20000000 |  |  | PUNTO_CURVA_NO_ENSAYO | ELEGIBLE_CONDICIONES | EXCLUIDO_O_REVISION | Identificador en notacion cientifica; estado/nota vacios. Serie auxiliar (verificar fuente). | https://doi.org/10.5281/zenodo.21509581
FAB081_5E+7 | FABEST | 42CrMo4+QT | FAB081 | Axial | Unnotched hourglass bar | -1 | 513.9613 | 119 | 50000000 |  |  | PUNTO_CURVA_NO_ENSAYO | ELEGIBLE_CONDICIONES | EXCLUIDO_O_REVISION | Identificador en notacion cientifica; estado/nota vacios. Serie auxiliar (verificar fuente). | https://doi.org/10.5281/zenodo.21509581
FAB081_1E+8 | FABEST | 42CrMo4+QT | FAB081 | Axial | Unnotched hourglass bar | -1 | 513.7208 | 119 | 100000000 |  |  | PUNTO_CURVA_NO_ENSAYO | ELEGIBLE_CONDICIONES | EXCLUIDO_O_REVISION | Identificador en notacion cientifica; estado/nota vacios. Serie auxiliar (verificar fuente). | https://doi.org/10.5281/zenodo.21509581
FAB081_1E+3 | FABEST | 42CrMo4+QT | FAB081 | Axial | Unnotched hourglass bar | -1 | 802.6279 | 119 | 1000 |  |  | PUNTO_CURVA_NO_ENSAYO | ELEGIBLE_CONDICIONES | EXCLUIDO_O_REVISION | Identificador en notacion cientifica; estado/nota vacios. Serie auxiliar (verificar fuente). | https://doi.org/10.5281/zenodo.21509581
FAB081_2E+3 | FABEST | 42CrMo4+QT | FAB081 | Axial | Unnotched hourglass bar | -1 | 775.6776 | 119 | 2000 |  |  | PUNTO_CURVA_NO_ENSAYO | ELEGIBLE_CONDICIONES | EXCLUIDO_O_REVISION | Identificador en notacion cientifica; estado/nota vacios. Serie auxiliar (verificar fuente). | https://doi.org/10.5281/zenodo.21509581
FAB081_5E+3 | FABEST | 42CrMo4+QT | FAB081 | Axial | Unnotched hourglass bar | -1 | 740.0512 | 119 | 5000 |  |  | PUNTO_CURVA_NO_ENSAYO | ELEGIBLE_CONDICIONES | EXCLUIDO_O_REVISION | Identificador en notacion cientifica; estado/nota vacios. Serie auxiliar (verificar fuente). | https://doi.org/10.5281/zenodo.21509581
FAB081_1E+4 | FABEST | 42CrMo4+QT | FAB081 | Axial | Unnotched hourglass bar | -1 | 713.1009 | 119 | 10000 |  |  | PUNTO_CURVA_NO_ENSAYO | ELEGIBLE_CONDICIONES | EXCLUIDO_O_REVISION | Identificador en notacion cientifica; estado/nota vacios. Serie auxiliar (verificar fuente). | https://doi.org/10.5281/zenodo.21509581
FAB081_2E+4 | FABEST | 42CrMo4+QT | FAB081 | Axial | Unnotched hourglass bar | -1 | 686.1505 | 119 | 20000 |  |  | PUNTO_CURVA_NO_ENSAYO | ELEGIBLE_CONDICIONES | EXCLUIDO_O_REVISION | Identificador en notacion cientifica; estado/nota vacios. Serie auxiliar (verificar fuente). | https://doi.org/10.5281/zenodo.21509581
FAB081_5E+4 | FABEST | 42CrMo4+QT | FAB081 | Axial | Unnotched hourglass bar | -1 | 650.5241 | 119 | 50000 |  |  | PUNTO_CURVA_NO_ENSAYO | ELEGIBLE_CONDICIONES | EXCLUIDO_O_REVISION | Identificador en notacion cientifica; estado/nota vacios. Serie auxiliar (verificar fuente). | https://doi.org/10.5281/zenodo.21509581
FAB081_1E+5 | FABEST | 42CrMo4+QT | FAB081 | Axial | Unnotched hourglass bar | -1 | 623.5738 | 119 | 100000 |  |  | PUNTO_CURVA_NO_ENSAYO | ELEGIBLE_CONDICIONES | EXCLUIDO_O_REVISION | Identificador en notacion cientifica; estado/nota vacios. Serie auxiliar (verificar fuente). | https://doi.org/10.5281/zenodo.21509581
FAB081_2E+5 | FABEST | 42CrMo4+QT | FAB081 | Axial | Unnotched hourglass bar | -1 | 596.6234 | 119 | 200000 |  |  | PUNTO_CURVA_NO_ENSAYO | ELEGIBLE_CONDICIONES | EXCLUIDO_O_REVISION | Identificador en notacion cientifica; estado/nota vacios. Serie auxiliar (verificar fuente). | https://doi.org/10.5281/zenodo.21509581
FAB081_5E+5 | FABEST | 42CrMo4+QT | FAB081 | Axial | Unnotched hourglass bar | -1 | 560.997 | 119 | 500000 |  |  | PUNTO_CURVA_NO_ENSAYO | ELEGIBLE_CONDICIONES | EXCLUIDO_O_REVISION | Identificador en notacion cientifica; estado/nota vacios. Serie auxiliar (verificar fuente). | https://doi.org/10.5281/zenodo.21509581
FAB081_1E+6 | FABEST | 42CrMo4+QT | FAB081 | Axial | Unnotched hourglass bar | -1 | 534.0467 | 119 | 1000000 |  |  | PUNTO_CURVA_NO_ENSAYO | ELEGIBLE_CONDICIONES | EXCLUIDO_O_REVISION | Identificador en notacion cientifica; estado/nota vacios. Serie auxiliar (verificar fuente). | https://doi.org/10.5281/zenodo.21509581
FAB081_2E+6 | FABEST | 42CrMo4+QT | FAB081 | Axial | Unnotched hourglass bar | -1 | 507.0964 | 119 | 2000000 |  |  | PUNTO_CURVA_NO_ENSAYO | ELEGIBLE_CONDICIONES | EXCLUIDO_O_REVISION | Identificador en notacion cientifica; estado/nota vacios. Serie auxiliar (verificar fuente). | https://doi.org/10.5281/zenodo.21509581
FAB081_5E+6 | FABEST | 42CrMo4+QT | FAB081 | Axial | Unnotched hourglass bar | -1 | 471.47 | 119 | 5000000 |  |  | PUNTO_CURVA_NO_ENSAYO | ELEGIBLE_CONDICIONES | EXCLUIDO_O_REVISION | Identificador en notacion cientifica; estado/nota vacios. Serie auxiliar (verificar fuente). | https://doi.org/10.5281/zenodo.21509581
FAB081_1E+7 | FABEST | 42CrMo4+QT | FAB081 | Axial | Unnotched hourglass bar | -1 | 444.5196 | 119 | 10000000 |  |  | PUNTO_CURVA_NO_ENSAYO | ELEGIBLE_CONDICIONES | EXCLUIDO_O_REVISION | Identificador en notacion cientifica; estado/nota vacios. Serie auxiliar (verificar fuente). | https://doi.org/10.5281/zenodo.21509581
FAB081_2E+7 | FABEST | 42CrMo4+QT | FAB081 | Axial | Unnotched hourglass bar | -1 | 417.5693 | 119 | 20000000 |  |  | PUNTO_CURVA_NO_ENSAYO | ELEGIBLE_CONDICIONES | EXCLUIDO_O_REVISION | Identificador en notacion cientifica; estado/nota vacios. Serie auxiliar (verificar fuente). | https://doi.org/10.5281/zenodo.21509581
FAB081_5E+7 | FABEST | 42CrMo4+QT | FAB081 | Axial | Unnotched hourglass bar | -1 | 381.9429 | 119 | 50000000 |  |  | PUNTO_CURVA_NO_ENSAYO | ELEGIBLE_CONDICIONES | EXCLUIDO_O_REVISION | Identificador en notacion cientifica; estado/nota vacios. Serie auxiliar (verificar fuente). | https://doi.org/10.5281/zenodo.21509581
FAB081_1E+8 | FABEST | 42CrMo4+QT | FAB081 | Axial | Unnotched hourglass bar | -1 | 354.9926 | 119 | 100000000 |  |  | PUNTO_CURVA_NO_ENSAYO | ELEGIBLE_CONDICIONES | EXCLUIDO_O_REVISION | Identificador en notacion cientifica; estado/nota vacios. Serie auxiliar (verificar fuente). | https://doi.org/10.5281/zenodo.21509581
FAB082_1E+3 | FABEST | 42CrMo4+QT | FAB082 | Axial | Unnotched dog-bone bar | -1 | 769.0097 | 100 | 1000 |  |  | PUNTO_CURVA_NO_ENSAYO | ELEGIBLE_CONDICIONES | EXCLUIDO_O_REVISION | Identificador en notacion cientifica; estado/nota vacios. Serie auxiliar (verificar fuente). | https://doi.org/10.5281/zenodo.21509581
FAB082_2E+3 | FABEST | 42CrMo4+QT | FAB082 | Axial | Unnotched dog-bone bar | -1 | 737.3531 | 100 | 2000 |  |  | PUNTO_CURVA_NO_ENSAYO | ELEGIBLE_CONDICIONES | EXCLUIDO_O_REVISION | Identificador en notacion cientifica; estado/nota vacios. Serie auxiliar (verificar fuente). | https://doi.org/10.5281/zenodo.21509581
FAB082_5E+3 | FABEST | 42CrMo4+QT | FAB082 | Axial | Unnotched dog-bone bar | -1 | 697.4965 | 100 | 5000 |  |  | PUNTO_CURVA_NO_ENSAYO | ELEGIBLE_CONDICIONES | EXCLUIDO_O_REVISION | Identificador en notacion cientifica; estado/nota vacios. Serie auxiliar (verificar fuente). | https://doi.org/10.5281/zenodo.21509581
FAB082_1E+4 | FABEST | 42CrMo4+QT | FAB082 | Axial | Unnotched dog-bone bar | -1 | 668.7838 | 100 | 10000 |  |  | PUNTO_CURVA_NO_ENSAYO | ELEGIBLE_CONDICIONES | EXCLUIDO_O_REVISION | Identificador en notacion cientifica; estado/nota vacios. Serie auxiliar (verificar fuente). | https://doi.org/10.5281/zenodo.21509581
FAB082_2E+4 | FABEST | 42CrMo4+QT | FAB082 | Axial | Unnotched dog-bone bar | -1 | 641.253 | 100 | 20000 |  |  | PUNTO_CURVA_NO_ENSAYO | ELEGIBLE_CONDICIONES | EXCLUIDO_O_REVISION | Identificador en notacion cientifica; estado/nota vacios. Serie auxiliar (verificar fuente). | https://doi.org/10.5281/zenodo.21509581
FAB082_5E+4 | FABEST | 42CrMo4+QT | FAB082 | Axial | Unnotched dog-bone bar | -1 | 606.591 | 100 | 50000 |  |  | PUNTO_CURVA_NO_ENSAYO | ELEGIBLE_CONDICIONES | EXCLUIDO_O_REVISION | Identificador en notacion cientifica; estado/nota vacios. Serie auxiliar (verificar fuente). | https://doi.org/10.5281/zenodo.21509581
FAB082_1E+5 | FABEST | 42CrMo4+QT | FAB082 | Axial | Unnotched dog-bone bar | -1 | 581.6204 | 100 | 100000 |  |  | PUNTO_CURVA_NO_ENSAYO | ELEGIBLE_CONDICIONES | EXCLUIDO_O_REVISION | Identificador en notacion cientifica; estado/nota vacios. Serie auxiliar (verificar fuente). | https://doi.org/10.5281/zenodo.21509581
FAB082_2E+5 | FABEST | 42CrMo4+QT | FAB082 | Axial | Unnotched dog-bone bar | -1 | 557.6778 | 100 | 200000 |  |  | PUNTO_CURVA_NO_ENSAYO | ELEGIBLE_CONDICIONES | EXCLUIDO_O_REVISION | Identificador en notacion cientifica; estado/nota vacios. Serie auxiliar (verificar fuente). | https://doi.org/10.5281/zenodo.21509581
FAB082_5E+5 | FABEST | 42CrMo4+QT | FAB082 | Axial | Unnotched dog-bone bar | -1 | 527.5333 | 100 | 500000 |  |  | PUNTO_CURVA_NO_ENSAYO | ELEGIBLE_CONDICIONES | EXCLUIDO_O_REVISION | Identificador en notacion cientifica; estado/nota vacios. Serie auxiliar (verificar fuente). | https://doi.org/10.5281/zenodo.21509581
FAB082_1E+6 | FABEST | 42CrMo4+QT | FAB082 | Axial | Unnotched dog-bone bar | -1 | 505.8172 | 100 | 1000000 |  |  | PUNTO_CURVA_NO_ENSAYO | ELEGIBLE_CONDICIONES | EXCLUIDO_O_REVISION | Identificador en notacion cientifica; estado/nota vacios. Serie auxiliar (verificar fuente). | https://doi.org/10.5281/zenodo.21509581
FAB082_2E+6 | FABEST | 42CrMo4+QT | FAB082 | Axial | Unnotched dog-bone bar | -1 | 484.9951 | 100 | 2000000 |  |  | PUNTO_CURVA_NO_ENSAYO | ELEGIBLE_CONDICIONES | EXCLUIDO_O_REVISION | Identificador en notacion cientifica; estado/nota vacios. Serie auxiliar (verificar fuente). | https://doi.org/10.5281/zenodo.21509581
FAB082_5E+6 | FABEST | 42CrMo4+QT | FAB082 | Axial | Unnotched dog-bone bar | -1 | 458.7793 | 100 | 5000000 |  |  | PUNTO_CURVA_NO_ENSAYO | ELEGIBLE_CONDICIONES | EXCLUIDO_O_REVISION | Identificador en notacion cientifica; estado/nota vacios. Serie auxiliar (verificar fuente). | https://doi.org/10.5281/zenodo.21509581
FAB082_1E+7 | FABEST | 42CrMo4+QT | FAB082 | Axial | Unnotched dog-bone bar | -1 | 439.8935 | 100 | 10000000 |  |  | PUNTO_CURVA_NO_ENSAYO | ELEGIBLE_CONDICIONES | EXCLUIDO_O_REVISION | Identificador en notacion cientifica; estado/nota vacios. Serie auxiliar (verificar fuente). | https://doi.org/10.5281/zenodo.21509581
FAB082_2E+7 | FABEST | 42CrMo4+QT | FAB082 | Axial | Unnotched dog-bone bar | -1 | 421.7851 | 100 | 20000000 |  |  | PUNTO_CURVA_NO_ENSAYO | ELEGIBLE_CONDICIONES | EXCLUIDO_O_REVISION | Identificador en notacion cientifica; estado/nota vacios. Serie auxiliar (verificar fuente). | https://doi.org/10.5281/zenodo.21509581
FAB082_5E+7 | FABEST | 42CrMo4+QT | FAB082 | Axial | Unnotched dog-bone bar | -1 | 398.9861 | 100 | 50000000 |  |  | PUNTO_CURVA_NO_ENSAYO | ELEGIBLE_CONDICIONES | EXCLUIDO_O_REVISION | Identificador en notacion cientifica; estado/nota vacios. Serie auxiliar (verificar fuente). | https://doi.org/10.5281/zenodo.21509581
FAB082_1E+8 | FABEST | 42CrMo4+QT | FAB082 | Axial | Unnotched dog-bone bar | -1 | 382.5617 | 100 | 100000000 |  |  | PUNTO_CURVA_NO_ENSAYO | ELEGIBLE_CONDICIONES | EXCLUIDO_O_REVISION | Identificador en notacion cientifica; estado/nota vacios. Serie auxiliar (verificar fuente). | https://doi.org/10.5281/zenodo.21509581
FAB082_1E+3 | FABEST | 42CrMo4+QT | FAB082 | Axial | Unnotched dog-bone bar | -1 | 671.6514 | 100 | 1000 |  |  | PUNTO_CURVA_NO_ENSAYO | ELEGIBLE_CONDICIONES | EXCLUIDO_O_REVISION | Identificador en notacion cientifica; estado/nota vacios. Serie auxiliar (verificar fuente). | https://doi.org/10.5281/zenodo.21509581
FAB082_2E+3 | FABEST | 42CrMo4+QT | FAB082 | Axial | Unnotched dog-bone bar | -1 | 669.6983 | 100 | 2000 |  |  | PUNTO_CURVA_NO_ENSAYO | ELEGIBLE_CONDICIONES | EXCLUIDO_O_REVISION | Identificador en notacion cientifica; estado/nota vacios. Serie auxiliar (verificar fuente). | https://doi.org/10.5281/zenodo.21509581
FAB082_5E+3 | FABEST | 42CrMo4+QT | FAB082 | Axial | Unnotched dog-bone bar | -1 | 664.1131 | 100 | 5000 |  |  | PUNTO_CURVA_NO_ENSAYO | ELEGIBLE_CONDICIONES | EXCLUIDO_O_REVISION | Identificador en notacion cientifica; estado/nota vacios. Serie auxiliar (verificar fuente). | https://doi.org/10.5281/zenodo.21509581
FAB082_1E+4 | FABEST | 42CrMo4+QT | FAB082 | Axial | Unnotched dog-bone bar | -1 | 655.6243 | 100 | 10000 |  |  | PUNTO_CURVA_NO_ENSAYO | ELEGIBLE_CONDICIONES | EXCLUIDO_O_REVISION | Identificador en notacion cientifica; estado/nota vacios. Serie auxiliar (verificar fuente). | https://doi.org/10.5281/zenodo.21509581
FAB082_2E+4 | FABEST | 42CrMo4+QT | FAB082 | Axial | Unnotched dog-bone bar | -1 | 641.1594 | 100 | 20000 |  |  | PUNTO_CURVA_NO_ENSAYO | ELEGIBLE_CONDICIONES | EXCLUIDO_O_REVISION | Identificador en notacion cientifica; estado/nota vacios. Serie auxiliar (verificar fuente). | https://doi.org/10.5281/zenodo.21509581
FAB082_5E+4 | FABEST | 42CrMo4+QT | FAB082 | Axial | Unnotched dog-bone bar | -1 | 610.8774 | 100 | 50000 |  |  | PUNTO_CURVA_NO_ENSAYO | ELEGIBLE_CONDICIONES | EXCLUIDO_O_REVISION | Identificador en notacion cientifica; estado/nota vacios. Serie auxiliar (verificar fuente). | https://doi.org/10.5281/zenodo.21509581
FAB082_1E+5 | FABEST | 42CrMo4+QT | FAB082 | Axial | Unnotched dog-bone bar | -1 | 582.3619 | 100 | 100000 |  |  | PUNTO_CURVA_NO_ENSAYO | ELEGIBLE_CONDICIONES | EXCLUIDO_O_REVISION | Identificador en notacion cientifica; estado/nota vacios. Serie auxiliar (verificar fuente). | https://doi.org/10.5281/zenodo.21509581
FAB082_2E+5 | FABEST | 42CrMo4+QT | FAB082 | Axial | Unnotched dog-bone bar | -1 | 555.2509 | 100 | 200000 |  |  | PUNTO_CURVA_NO_ENSAYO | ELEGIBLE_CONDICIONES | EXCLUIDO_O_REVISION | Identificador en notacion cientifica; estado/nota vacios. Serie auxiliar (verificar fuente). | https://doi.org/10.5281/zenodo.21509581
FAB082_5E+5 | FABEST | 42CrMo4+QT | FAB082 | Axial | Unnotched dog-bone bar | -1 | 529.2404 | 100 | 500000 |  |  | PUNTO_CURVA_NO_ENSAYO | ELEGIBLE_CONDICIONES | EXCLUIDO_O_REVISION | Identificador en notacion cientifica; estado/nota vacios. Serie auxiliar (verificar fuente). | https://doi.org/10.5281/zenodo.21509581
FAB082_1E+6 | FABEST | 42CrMo4+QT | FAB082 | Axial | Unnotched dog-bone bar | -1 | 517.7085 | 100 | 1000000 |  |  | PUNTO_CURVA_NO_ENSAYO | ELEGIBLE_CONDICIONES | EXCLUIDO_O_REVISION | Identificador en notacion cientifica; estado/nota vacios. Serie auxiliar (verificar fuente). | https://doi.org/10.5281/zenodo.21509581
FAB082_2E+6 | FABEST | 42CrMo4+QT | FAB082 | Axial | Unnotched dog-bone bar | -1 | 511.1872 | 100 | 2000000 |  |  | PUNTO_CURVA_NO_ENSAYO | ELEGIBLE_CONDICIONES | EXCLUIDO_O_REVISION | Identificador en notacion cientifica; estado/nota vacios. Serie auxiliar (verificar fuente). | https://doi.org/10.5281/zenodo.21509581
FAB082_5E+6 | FABEST | 42CrMo4+QT | FAB082 | Axial | Unnotched dog-bone bar | -1 | 506.9915 | 100 | 5000000 |  |  | PUNTO_CURVA_NO_ENSAYO | ELEGIBLE_CONDICIONES | EXCLUIDO_O_REVISION | Identificador en notacion cientifica; estado/nota vacios. Serie auxiliar (verificar fuente). | https://doi.org/10.5281/zenodo.21509581
FAB082_1E+7 | FABEST | 42CrMo4+QT | FAB082 | Axial | Unnotched dog-bone bar | -1 | 505.5417 | 100 | 10000000 |  |  | PUNTO_CURVA_NO_ENSAYO | ELEGIBLE_CONDICIONES | EXCLUIDO_O_REVISION | Identificador en notacion cientifica; estado/nota vacios. Serie auxiliar (verificar fuente). | https://doi.org/10.5281/zenodo.21509581
FAB082_2E+7 | FABEST | 42CrMo4+QT | FAB082 | Axial | Unnotched dog-bone bar | -1 | 504.8068 | 100 | 20000000 |  |  | PUNTO_CURVA_NO_ENSAYO | ELEGIBLE_CONDICIONES | EXCLUIDO_O_REVISION | Identificador en notacion cientifica; estado/nota vacios. Serie auxiliar (verificar fuente). | https://doi.org/10.5281/zenodo.21509581
FAB082_5E+7 | FABEST | 42CrMo4+QT | FAB082 | Axial | Unnotched dog-bone bar | -1 | 504.3626 | 100 | 50000000 |  |  | PUNTO_CURVA_NO_ENSAYO | ELEGIBLE_CONDICIONES | EXCLUIDO_O_REVISION | Identificador en notacion cientifica; estado/nota vacios. Serie auxiliar (verificar fuente). | https://doi.org/10.5281/zenodo.21509581
FAB082_1E+8 | FABEST | 42CrMo4+QT | FAB082 | Axial | Unnotched dog-bone bar | -1 | 504.214 | 100 | 100000000 |  |  | PUNTO_CURVA_NO_ENSAYO | ELEGIBLE_CONDICIONES | EXCLUIDO_O_REVISION | Identificador en notacion cientifica; estado/nota vacios. Serie auxiliar (verificar fuente). | https://doi.org/10.5281/zenodo.21509581
FAB082_1E+3 | FABEST | 42CrMo4+QT | FAB082 | Axial | Unnotched dog-bone bar | -1 | 745.1839 | 100 | 1000 |  |  | PUNTO_CURVA_NO_ENSAYO | ELEGIBLE_CONDICIONES | EXCLUIDO_O_REVISION | Identificador en notacion cientifica; estado/nota vacios. Serie auxiliar (verificar fuente). | https://doi.org/10.5281/zenodo.21509581
FAB082_2E+3 | FABEST | 42CrMo4+QT | FAB082 | Axial | Unnotched dog-bone bar | -1 | 720.8819 | 100 | 2000 |  |  | PUNTO_CURVA_NO_ENSAYO | ELEGIBLE_CONDICIONES | EXCLUIDO_O_REVISION | Identificador en notacion cientifica; estado/nota vacios. Serie auxiliar (verificar fuente). | https://doi.org/10.5281/zenodo.21509581
FAB082_5E+3 | FABEST | 42CrMo4+QT | FAB082 | Axial | Unnotched dog-bone bar | -1 | 688.7564 | 100 | 5000 |  |  | PUNTO_CURVA_NO_ENSAYO | ELEGIBLE_CONDICIONES | EXCLUIDO_O_REVISION | Identificador en notacion cientifica; estado/nota vacios. Serie auxiliar (verificar fuente). | https://doi.org/10.5281/zenodo.21509581
FAB082_1E+4 | FABEST | 42CrMo4+QT | FAB082 | Axial | Unnotched dog-bone bar | -1 | 664.4544 | 100 | 10000 |  |  | PUNTO_CURVA_NO_ENSAYO | ELEGIBLE_CONDICIONES | EXCLUIDO_O_REVISION | Identificador en notacion cientifica; estado/nota vacios. Serie auxiliar (verificar fuente). | https://doi.org/10.5281/zenodo.21509581
FAB082_2E+4 | FABEST | 42CrMo4+QT | FAB082 | Axial | Unnotched dog-bone bar | -1 | 640.1525 | 100 | 20000 |  |  | PUNTO_CURVA_NO_ENSAYO | ELEGIBLE_CONDICIONES | EXCLUIDO_O_REVISION | Identificador en notacion cientifica; estado/nota vacios. Serie auxiliar (verificar fuente). | https://doi.org/10.5281/zenodo.21509581
FAB082_5E+4 | FABEST | 42CrMo4+QT | FAB082 | Axial | Unnotched dog-bone bar | -1 | 608.027 | 100 | 50000 |  |  | PUNTO_CURVA_NO_ENSAYO | ELEGIBLE_CONDICIONES | EXCLUIDO_O_REVISION | Identificador en notacion cientifica; estado/nota vacios. Serie auxiliar (verificar fuente). | https://doi.org/10.5281/zenodo.21509581
FAB082_1E+5 | FABEST | 42CrMo4+QT | FAB082 | Axial | Unnotched dog-bone bar | -1 | 583.725 | 100 | 100000 |  |  | PUNTO_CURVA_NO_ENSAYO | ELEGIBLE_CONDICIONES | EXCLUIDO_O_REVISION | Identificador en notacion cientifica; estado/nota vacios. Serie auxiliar (verificar fuente). | https://doi.org/10.5281/zenodo.21509581
FAB082_2E+5 | FABEST | 42CrMo4+QT | FAB082 | Axial | Unnotched dog-bone bar | -1 | 559.423 | 100 | 200000 |  |  | PUNTO_CURVA_NO_ENSAYO | ELEGIBLE_CONDICIONES | EXCLUIDO_O_REVISION | Identificador en notacion cientifica; estado/nota vacios. Serie auxiliar (verificar fuente). | https://doi.org/10.5281/zenodo.21509581
FAB082_5E+5 | FABEST | 42CrMo4+QT | FAB082 | Axial | Unnotched dog-bone bar | -1 | 527.2975 | 100 | 500000 |  |  | PUNTO_CURVA_NO_ENSAYO | ELEGIBLE_CONDICIONES | EXCLUIDO_O_REVISION | Identificador en notacion cientifica; estado/nota vacios. Serie auxiliar (verificar fuente). | https://doi.org/10.5281/zenodo.21509581
FAB082_1E+6 | FABEST | 42CrMo4+QT | FAB082 | Axial | Unnotched dog-bone bar | -1 | 502.9955 | 100 | 1000000 |  |  | PUNTO_CURVA_NO_ENSAYO | ELEGIBLE_CONDICIONES | EXCLUIDO_O_REVISION | Identificador en notacion cientifica; estado/nota vacios. Serie auxiliar (verificar fuente). | https://doi.org/10.5281/zenodo.21509581
FAB082_2E+6 | FABEST | 42CrMo4+QT | FAB082 | Axial | Unnotched dog-bone bar | -1 | 478.6935 | 100 | 2000000 |  |  | PUNTO_CURVA_NO_ENSAYO | ELEGIBLE_CONDICIONES | EXCLUIDO_O_REVISION | Identificador en notacion cientifica; estado/nota vacios. Serie auxiliar (verificar fuente). | https://doi.org/10.5281/zenodo.21509581
FAB082_5E+6 | FABEST | 42CrMo4+QT | FAB082 | Axial | Unnotched dog-bone bar | -1 | 446.568 | 100 | 5000000 |  |  | PUNTO_CURVA_NO_ENSAYO | ELEGIBLE_CONDICIONES | EXCLUIDO_O_REVISION | Identificador en notacion cientifica; estado/nota vacios. Serie auxiliar (verificar fuente). | https://doi.org/10.5281/zenodo.21509581
FAB082_1E+7 | FABEST | 42CrMo4+QT | FAB082 | Axial | Unnotched dog-bone bar | -1 | 422.266 | 100 | 10000000 |  |  | PUNTO_CURVA_NO_ENSAYO | ELEGIBLE_CONDICIONES | EXCLUIDO_O_REVISION | Identificador en notacion cientifica; estado/nota vacios. Serie auxiliar (verificar fuente). | https://doi.org/10.5281/zenodo.21509581
FAB082_2E+7 | FABEST | 42CrMo4+QT | FAB082 | Axial | Unnotched dog-bone bar | -1 | 397.9641 | 100 | 20000000 |  |  | PUNTO_CURVA_NO_ENSAYO | ELEGIBLE_CONDICIONES | EXCLUIDO_O_REVISION | Identificador en notacion cientifica; estado/nota vacios. Serie auxiliar (verificar fuente). | https://doi.org/10.5281/zenodo.21509581
FAB082_5E+7 | FABEST | 42CrMo4+QT | FAB082 | Axial | Unnotched dog-bone bar | -1 | 365.8386 | 100 | 50000000 |  |  | PUNTO_CURVA_NO_ENSAYO | ELEGIBLE_CONDICIONES | EXCLUIDO_O_REVISION | Identificador en notacion cientifica; estado/nota vacios. Serie auxiliar (verificar fuente). | https://doi.org/10.5281/zenodo.21509581
FAB082_1E+8 | FABEST | 42CrMo4+QT | FAB082 | Axial | Unnotched dog-bone bar | -1 | 341.5366 | 100 | 100000000 |  |  | PUNTO_CURVA_NO_ENSAYO | ELEGIBLE_CONDICIONES | EXCLUIDO_O_REVISION | Identificador en notacion cientifica; estado/nota vacios. Serie auxiliar (verificar fuente). | https://doi.org/10.5281/zenodo.21509581
FAB090_1E+3 | FABEST | 42CrMo4+QT | FAB090 | Axial | Unnotched dog-bone bar | 0.1 | 527.6469 | 90 | 1000 |  |  | PUNTO_CURVA_NO_ENSAYO | OTRAS_CONDICIONES | EXCLUIDO_O_REVISION | Identificador en notacion cientifica; estado/nota vacios. Serie auxiliar (verificar fuente). | https://doi.org/10.5281/zenodo.21509581
FAB090_2E+3 | FABEST | 42CrMo4+QT | FAB090 | Axial | Unnotched dog-bone bar | 0.1 | 513.3709 | 90 | 2000 |  |  | PUNTO_CURVA_NO_ENSAYO | OTRAS_CONDICIONES | EXCLUIDO_O_REVISION | Identificador en notacion cientifica; estado/nota vacios. Serie auxiliar (verificar fuente). | https://doi.org/10.5281/zenodo.21509581
FAB090_5E+3 | FABEST | 42CrMo4+QT | FAB090 | Axial | Unnotched dog-bone bar | 0.1 | 495.0902 | 90 | 5000 |  |  | PUNTO_CURVA_NO_ENSAYO | OTRAS_CONDICIONES | EXCLUIDO_O_REVISION | Identificador en notacion cientifica; estado/nota vacios. Serie auxiliar (verificar fuente). | https://doi.org/10.5281/zenodo.21509581
FAB090_1E+4 | FABEST | 42CrMo4+QT | FAB090 | Axial | Unnotched dog-bone bar | 0.1 | 481.6951 | 90 | 10000 |  |  | PUNTO_CURVA_NO_ENSAYO | OTRAS_CONDICIONES | EXCLUIDO_O_REVISION | Identificador en notacion cientifica; estado/nota vacios. Serie auxiliar (verificar fuente). | https://doi.org/10.5281/zenodo.21509581
FAB090_2E+4 | FABEST | 42CrMo4+QT | FAB090 | Axial | Unnotched dog-bone bar | 0.1 | 468.6624 | 90 | 20000 |  |  | PUNTO_CURVA_NO_ENSAYO | OTRAS_CONDICIONES | EXCLUIDO_O_REVISION | Identificador en notacion cientifica; estado/nota vacios. Serie auxiliar (verificar fuente). | https://doi.org/10.5281/zenodo.21509581
FAB090_5E+4 | FABEST | 42CrMo4+QT | FAB090 | Axial | Unnotched dog-bone bar | 0.1 | 451.9737 | 90 | 50000 |  |  | PUNTO_CURVA_NO_ENSAYO | OTRAS_CONDICIONES | EXCLUIDO_O_REVISION | Identificador en notacion cientifica; estado/nota vacios. Serie auxiliar (verificar fuente). | https://doi.org/10.5281/zenodo.21509581
FAB090_1E+5 | FABEST | 42CrMo4+QT | FAB090 | Axial | Unnotched dog-bone bar | 0.1 | 439.7451 | 90 | 100000 |  |  | PUNTO_CURVA_NO_ENSAYO | OTRAS_CONDICIONES | EXCLUIDO_O_REVISION | Identificador en notacion cientifica; estado/nota vacios. Serie auxiliar (verificar fuente). | https://doi.org/10.5281/zenodo.21509581
FAB090_2E+5 | FABEST | 42CrMo4+QT | FAB090 | Axial | Unnotched dog-bone bar | 0.1 | 427.8474 | 90 | 200000 |  |  | PUNTO_CURVA_NO_ENSAYO | OTRAS_CONDICIONES | EXCLUIDO_O_REVISION | Identificador en notacion cientifica; estado/nota vacios. Serie auxiliar (verificar fuente). | https://doi.org/10.5281/zenodo.21509581
FAB090_5E+5 | FABEST | 42CrMo4+QT | FAB090 | Axial | Unnotched dog-bone bar | 0.1 | 412.6121 | 90 | 500000 |  |  | PUNTO_CURVA_NO_ENSAYO | OTRAS_CONDICIONES | EXCLUIDO_O_REVISION | Identificador en notacion cientifica; estado/nota vacios. Serie auxiliar (verificar fuente). | https://doi.org/10.5281/zenodo.21509581
FAB090_1E+6 | FABEST | 42CrMo4+QT | FAB090 | Axial | Unnotched dog-bone bar | 0.1 | 401.4485 | 90 | 1000000 |  |  | PUNTO_CURVA_NO_ENSAYO | OTRAS_CONDICIONES | EXCLUIDO_O_REVISION | Identificador en notacion cientifica; estado/nota vacios. Serie auxiliar (verificar fuente). | https://doi.org/10.5281/zenodo.21509581
FAB090_2E+6 | FABEST | 42CrMo4+QT | FAB090 | Axial | Unnotched dog-bone bar | 0.1 | 390.587 | 90 | 2000000 |  |  | PUNTO_CURVA_NO_ENSAYO | OTRAS_CONDICIONES | EXCLUIDO_O_REVISION | Identificador en notacion cientifica; estado/nota vacios. Serie auxiliar (verificar fuente). | https://doi.org/10.5281/zenodo.21509581
FAB090_5E+6 | FABEST | 42CrMo4+QT | FAB090 | Axial | Unnotched dog-bone bar | 0.1 | 376.6785 | 90 | 5000000 |  |  | PUNTO_CURVA_NO_ENSAYO | OTRAS_CONDICIONES | EXCLUIDO_O_REVISION | Identificador en notacion cientifica; estado/nota vacios. Serie auxiliar (verificar fuente). | https://doi.org/10.5281/zenodo.21509581
FAB090_1E+7 | FABEST | 42CrMo4+QT | FAB090 | Axial | Unnotched dog-bone bar | 0.1 | 366.4871 | 90 | 10000000 |  |  | PUNTO_CURVA_NO_ENSAYO | OTRAS_CONDICIONES | EXCLUIDO_O_REVISION | Identificador en notacion cientifica; estado/nota vacios. Serie auxiliar (verificar fuente). | https://doi.org/10.5281/zenodo.21509581
FAB090_2E+7 | FABEST | 42CrMo4+QT | FAB090 | Axial | Unnotched dog-bone bar | 0.1 | 356.5715 | 90 | 20000000 |  |  | PUNTO_CURVA_NO_ENSAYO | OTRAS_CONDICIONES | EXCLUIDO_O_REVISION | Identificador en notacion cientifica; estado/nota vacios. Serie auxiliar (verificar fuente). | https://doi.org/10.5281/zenodo.21509581
FAB090_5E+7 | FABEST | 42CrMo4+QT | FAB090 | Axial | Unnotched dog-bone bar | 0.1 | 343.8743 | 90 | 50000000 |  |  | PUNTO_CURVA_NO_ENSAYO | OTRAS_CONDICIONES | EXCLUIDO_O_REVISION | Identificador en notacion cientifica; estado/nota vacios. Serie auxiliar (verificar fuente). | https://doi.org/10.5281/zenodo.21509581
FAB090_1E+8 | FABEST | 42CrMo4+QT | FAB090 | Axial | Unnotched dog-bone bar | 0.1 | 334.5704 | 90 | 100000000 |  |  | PUNTO_CURVA_NO_ENSAYO | OTRAS_CONDICIONES | EXCLUIDO_O_REVISION | Identificador en notacion cientifica; estado/nota vacios. Serie auxiliar (verificar fuente). | https://doi.org/10.5281/zenodo.21509581
FAB090_1E+3 | FABEST | 42CrMo4+QT | FAB090 | Axial | Unnotched dog-bone bar | 0.1 | 417.7901 | 90 | 1000 |  |  | PUNTO_CURVA_NO_ENSAYO | OTRAS_CONDICIONES | EXCLUIDO_O_REVISION | Identificador en notacion cientifica; estado/nota vacios. Serie auxiliar (verificar fuente). | https://doi.org/10.5281/zenodo.21509581
FAB090_2E+3 | FABEST | 42CrMo4+QT | FAB090 | Axial | Unnotched dog-bone bar | 0.1 | 417.7856 | 90 | 2000 |  |  | PUNTO_CURVA_NO_ENSAYO | OTRAS_CONDICIONES | EXCLUIDO_O_REVISION | Identificador en notacion cientifica; estado/nota vacios. Serie auxiliar (verificar fuente). | https://doi.org/10.5281/zenodo.21509581
FAB090_5E+3 | FABEST | 42CrMo4+QT | FAB090 | Axial | Unnotched dog-bone bar | 0.1 | 417.7723 | 90 | 5000 |  |  | PUNTO_CURVA_NO_ENSAYO | OTRAS_CONDICIONES | EXCLUIDO_O_REVISION | Identificador en notacion cientifica; estado/nota vacios. Serie auxiliar (verificar fuente). | https://doi.org/10.5281/zenodo.21509581
FAB090_1E+4 | FABEST | 42CrMo4+QT | FAB090 | Axial | Unnotched dog-bone bar | 0.1 | 417.75 | 90 | 10000 |  |  | PUNTO_CURVA_NO_ENSAYO | OTRAS_CONDICIONES | EXCLUIDO_O_REVISION | Identificador en notacion cientifica; estado/nota vacios. Serie auxiliar (verificar fuente). | https://doi.org/10.5281/zenodo.21509581
FAB090_2E+4 | FABEST | 42CrMo4+QT | FAB090 | Axial | Unnotched dog-bone bar | 0.1 | 417.7055 | 90 | 20000 |  |  | PUNTO_CURVA_NO_ENSAYO | OTRAS_CONDICIONES | EXCLUIDO_O_REVISION | Identificador en notacion cientifica; estado/nota vacios. Serie auxiliar (verificar fuente). | https://doi.org/10.5281/zenodo.21509581
FAB090_5E+4 | FABEST | 42CrMo4+QT | FAB090 | Axial | Unnotched dog-bone bar | 0.1 | 417.5722 | 90 | 50000 |  |  | PUNTO_CURVA_NO_ENSAYO | OTRAS_CONDICIONES | EXCLUIDO_O_REVISION | Identificador en notacion cientifica; estado/nota vacios. Serie auxiliar (verificar fuente). | https://doi.org/10.5281/zenodo.21509581
FAB090_1E+5 | FABEST | 42CrMo4+QT | FAB090 | Axial | Unnotched dog-bone bar | 0.1 | 417.3506 | 90 | 100000 |  |  | PUNTO_CURVA_NO_ENSAYO | OTRAS_CONDICIONES | EXCLUIDO_O_REVISION | Identificador en notacion cientifica; estado/nota vacios. Serie auxiliar (verificar fuente). | https://doi.org/10.5281/zenodo.21509581
FAB090_2E+5 | FABEST | 42CrMo4+QT | FAB090 | Axial | Unnotched dog-bone bar | 0.1 | 416.9093 | 90 | 200000 |  |  | PUNTO_CURVA_NO_ENSAYO | OTRAS_CONDICIONES | EXCLUIDO_O_REVISION | Identificador en notacion cientifica; estado/nota vacios. Serie auxiliar (verificar fuente). | https://doi.org/10.5281/zenodo.21509581
FAB090_5E+5 | FABEST | 42CrMo4+QT | FAB090 | Axial | Unnotched dog-bone bar | 0.1 | 415.6012 | 90 | 500000 |  |  | PUNTO_CURVA_NO_ENSAYO | OTRAS_CONDICIONES | EXCLUIDO_O_REVISION | Identificador en notacion cientifica; estado/nota vacios. Serie auxiliar (verificar fuente). | https://doi.org/10.5281/zenodo.21509581
FAB090_1E+6 | FABEST | 42CrMo4+QT | FAB090 | Axial | Unnotched dog-bone bar | 0.1 | 413.472 | 90 | 1000000 |  |  | PUNTO_CURVA_NO_ENSAYO | OTRAS_CONDICIONES | EXCLUIDO_O_REVISION | Identificador en notacion cientifica; estado/nota vacios. Serie auxiliar (verificar fuente). | https://doi.org/10.5281/zenodo.21509581
FAB090_2E+6 | FABEST | 42CrMo4+QT | FAB090 | Axial | Unnotched dog-bone bar | 0.1 | 409.3931 | 90 | 2000000 |  |  | PUNTO_CURVA_NO_ENSAYO | OTRAS_CONDICIONES | EXCLUIDO_O_REVISION | Identificador en notacion cientifica; estado/nota vacios. Serie auxiliar (verificar fuente). | https://doi.org/10.5281/zenodo.21509581
FAB090_5E+6 | FABEST | 42CrMo4+QT | FAB090 | Axial | Unnotched dog-bone bar | 0.1 | 398.3985 | 90 | 5000000 |  |  | PUNTO_CURVA_NO_ENSAYO | OTRAS_CONDICIONES | EXCLUIDO_O_REVISION | Identificador en notacion cientifica; estado/nota vacios. Serie auxiliar (verificar fuente). | https://doi.org/10.5281/zenodo.21509581
FAB090_1E+7 | FABEST | 42CrMo4+QT | FAB090 | Axial | Unnotched dog-bone bar | 0.1 | 383.2589 | 90 | 10000000 |  |  | PUNTO_CURVA_NO_ENSAYO | OTRAS_CONDICIONES | EXCLUIDO_O_REVISION | Identificador en notacion cientifica; estado/nota vacios. Serie auxiliar (verificar fuente). | https://doi.org/10.5281/zenodo.21509581
FAB090_2E+7 | FABEST | 42CrMo4+QT | FAB090 | Axial | Unnotched dog-bone bar | 0.1 | 360.6572 | 90 | 20000000 |  |  | PUNTO_CURVA_NO_ENSAYO | OTRAS_CONDICIONES | EXCLUIDO_O_REVISION | Identificador en notacion cientifica; estado/nota vacios. Serie auxiliar (verificar fuente). | https://doi.org/10.5281/zenodo.21509581
FAB090_5E+7 | FABEST | 42CrMo4+QT | FAB090 | Axial | Unnotched dog-bone bar | 0.1 | 321.1429 | 90 | 50000000 |  |  | PUNTO_CURVA_NO_ENSAYO | OTRAS_CONDICIONES | EXCLUIDO_O_REVISION | Identificador en notacion cientifica; estado/nota vacios. Serie auxiliar (verificar fuente). | https://doi.org/10.5281/zenodo.21509581
FAB090_1E+8 | FABEST | 42CrMo4+QT | FAB090 | Axial | Unnotched dog-bone bar | 0.1 | 288.5395 | 90 | 100000000 |  |  | PUNTO_CURVA_NO_ENSAYO | OTRAS_CONDICIONES | EXCLUIDO_O_REVISION | Identificador en notacion cientifica; estado/nota vacios. Serie auxiliar (verificar fuente). | https://doi.org/10.5281/zenodo.21509581
FAB090_1E+3 | FABEST | 42CrMo4+QT | FAB090 | Axial | Unnotched dog-bone bar | 0.1 | 514.971 | 90 | 1000 |  |  | PUNTO_CURVA_NO_ENSAYO | OTRAS_CONDICIONES | EXCLUIDO_O_REVISION | Identificador en notacion cientifica; estado/nota vacios. Serie auxiliar (verificar fuente). | https://doi.org/10.5281/zenodo.21509581
FAB090_2E+3 | FABEST | 42CrMo4+QT | FAB090 | Axial | Unnotched dog-bone bar | 0.1 | 503.5723 | 90 | 2000 |  |  | PUNTO_CURVA_NO_ENSAYO | OTRAS_CONDICIONES | EXCLUIDO_O_REVISION | Identificador en notacion cientifica; estado/nota vacios. Serie auxiliar (verificar fuente). | https://doi.org/10.5281/zenodo.21509581
FAB090_5E+3 | FABEST | 42CrMo4+QT | FAB090 | Axial | Unnotched dog-bone bar | 0.1 | 488.5042 | 90 | 5000 |  |  | PUNTO_CURVA_NO_ENSAYO | OTRAS_CONDICIONES | EXCLUIDO_O_REVISION | Identificador en notacion cientifica; estado/nota vacios. Serie auxiliar (verificar fuente). | https://doi.org/10.5281/zenodo.21509581
FAB090_1E+4 | FABEST | 42CrMo4+QT | FAB090 | Axial | Unnotched dog-bone bar | 0.1 | 477.1055 | 90 | 10000 |  |  | PUNTO_CURVA_NO_ENSAYO | OTRAS_CONDICIONES | EXCLUIDO_O_REVISION | Identificador en notacion cientifica; estado/nota vacios. Serie auxiliar (verificar fuente). | https://doi.org/10.5281/zenodo.21509581
FAB090_2E+4 | FABEST | 42CrMo4+QT | FAB090 | Axial | Unnotched dog-bone bar | 0.1 | 465.7069 | 90 | 20000 |  |  | PUNTO_CURVA_NO_ENSAYO | OTRAS_CONDICIONES | EXCLUIDO_O_REVISION | Identificador en notacion cientifica; estado/nota vacios. Serie auxiliar (verificar fuente). | https://doi.org/10.5281/zenodo.21509581
FAB090_5E+4 | FABEST | 42CrMo4+QT | FAB090 | Axial | Unnotched dog-bone bar | 0.1 | 450.6387 | 90 | 50000 |  |  | PUNTO_CURVA_NO_ENSAYO | OTRAS_CONDICIONES | EXCLUIDO_O_REVISION | Identificador en notacion cientifica; estado/nota vacios. Serie auxiliar (verificar fuente). | https://doi.org/10.5281/zenodo.21509581
FAB090_1E+5 | FABEST | 42CrMo4+QT | FAB090 | Axial | Unnotched dog-bone bar | 0.1 | 439.24 | 90 | 100000 |  |  | PUNTO_CURVA_NO_ENSAYO | OTRAS_CONDICIONES | EXCLUIDO_O_REVISION | Identificador en notacion cientifica; estado/nota vacios. Serie auxiliar (verificar fuente). | https://doi.org/10.5281/zenodo.21509581
FAB090_2E+5 | FABEST | 42CrMo4+QT | FAB090 | Axial | Unnotched dog-bone bar | 0.1 | 427.8414 | 90 | 200000 |  |  | PUNTO_CURVA_NO_ENSAYO | OTRAS_CONDICIONES | EXCLUIDO_O_REVISION | Identificador en notacion cientifica; estado/nota vacios. Serie auxiliar (verificar fuente). | https://doi.org/10.5281/zenodo.21509581
FAB090_5E+5 | FABEST | 42CrMo4+QT | FAB090 | Axial | Unnotched dog-bone bar | 0.1 | 412.7732 | 90 | 500000 |  |  | PUNTO_CURVA_NO_ENSAYO | OTRAS_CONDICIONES | EXCLUIDO_O_REVISION | Identificador en notacion cientifica; estado/nota vacios. Serie auxiliar (verificar fuente). | https://doi.org/10.5281/zenodo.21509581
FAB090_1E+6 | FABEST | 42CrMo4+QT | FAB090 | Axial | Unnotched dog-bone bar | 0.1 | 401.3745 | 90 | 1000000 |  |  | PUNTO_CURVA_NO_ENSAYO | OTRAS_CONDICIONES | EXCLUIDO_O_REVISION | Identificador en notacion cientifica; estado/nota vacios. Serie auxiliar (verificar fuente). | https://doi.org/10.5281/zenodo.21509581
FAB090_2E+6 | FABEST | 42CrMo4+QT | FAB090 | Axial | Unnotched dog-bone bar | 0.1 | 389.9759 | 90 | 2000000 |  |  | PUNTO_CURVA_NO_ENSAYO | OTRAS_CONDICIONES | EXCLUIDO_O_REVISION | Identificador en notacion cientifica; estado/nota vacios. Serie auxiliar (verificar fuente). | https://doi.org/10.5281/zenodo.21509581
FAB090_5E+6 | FABEST | 42CrMo4+QT | FAB090 | Axial | Unnotched dog-bone bar | 0.1 | 374.9077 | 90 | 5000000 |  |  | PUNTO_CURVA_NO_ENSAYO | OTRAS_CONDICIONES | EXCLUIDO_O_REVISION | Identificador en notacion cientifica; estado/nota vacios. Serie auxiliar (verificar fuente). | https://doi.org/10.5281/zenodo.21509581
FAB090_1E+7 | FABEST | 42CrMo4+QT | FAB090 | Axial | Unnotched dog-bone bar | 0.1 | 363.5091 | 90 | 10000000 |  |  | PUNTO_CURVA_NO_ENSAYO | OTRAS_CONDICIONES | EXCLUIDO_O_REVISION | Identificador en notacion cientifica; estado/nota vacios. Serie auxiliar (verificar fuente). | https://doi.org/10.5281/zenodo.21509581
FAB090_2E+7 | FABEST | 42CrMo4+QT | FAB090 | Axial | Unnotched dog-bone bar | 0.1 | 352.1104 | 90 | 20000000 |  |  | PUNTO_CURVA_NO_ENSAYO | OTRAS_CONDICIONES | EXCLUIDO_O_REVISION | Identificador en notacion cientifica; estado/nota vacios. Serie auxiliar (verificar fuente). | https://doi.org/10.5281/zenodo.21509581
FAB090_5E+7 | FABEST | 42CrMo4+QT | FAB090 | Axial | Unnotched dog-bone bar | 0.1 | 337.0422 | 90 | 50000000 |  |  | PUNTO_CURVA_NO_ENSAYO | OTRAS_CONDICIONES | EXCLUIDO_O_REVISION | Identificador en notacion cientifica; estado/nota vacios. Serie auxiliar (verificar fuente). | https://doi.org/10.5281/zenodo.21509581
FAB090_1E+8 | FABEST | 42CrMo4+QT | FAB090 | Axial | Unnotched dog-bone bar | 0.1 | 325.6436 | 90 | 100000000 |  |  | PUNTO_CURVA_NO_ENSAYO | OTRAS_CONDICIONES | EXCLUIDO_O_REVISION | Identificador en notacion cientifica; estado/nota vacios. Serie auxiliar (verificar fuente). | https://doi.org/10.5281/zenodo.21509581
FAB091_1E+3 | FABEST | 42CrMo4+QT | FAB091 | Axial | Unnotched dog-bone bar | 0.1 | 774.3064 | 90 | 1000 |  |  | PUNTO_CURVA_NO_ENSAYO | OTRAS_CONDICIONES | EXCLUIDO_O_REVISION | Identificador en notacion cientifica; estado/nota vacios. Serie auxiliar (verificar fuente). | https://doi.org/10.5281/zenodo.21509581
FAB091_2E+3 | FABEST | 42CrMo4+QT | FAB091 | Axial | Unnotched dog-bone bar | 0.1 | 715.7055 | 90 | 2000 |  |  | PUNTO_CURVA_NO_ENSAYO | OTRAS_CONDICIONES | EXCLUIDO_O_REVISION | Identificador en notacion cientifica; estado/nota vacios. Serie auxiliar (verificar fuente). | https://doi.org/10.5281/zenodo.21509581
FAB091_5E+3 | FABEST | 42CrMo4+QT | FAB091 | Axial | Unnotched dog-bone bar | 0.1 | 644.9899 | 90 | 5000 |  |  | PUNTO_CURVA_NO_ENSAYO | OTRAS_CONDICIONES | EXCLUIDO_O_REVISION | Identificador en notacion cientifica; estado/nota vacios. Serie auxiliar (verificar fuente). | https://doi.org/10.5281/zenodo.21509581
FAB091_1E+4 | FABEST | 42CrMo4+QT | FAB091 | Axial | Unnotched dog-bone bar | 0.1 | 596.1759 | 90 | 10000 |  |  | PUNTO_CURVA_NO_ENSAYO | OTRAS_CONDICIONES | EXCLUIDO_O_REVISION | Identificador en notacion cientifica; estado/nota vacios. Serie auxiliar (verificar fuente). | https://doi.org/10.5281/zenodo.21509581
FAB091_2E+4 | FABEST | 42CrMo4+QT | FAB091 | Axial | Unnotched dog-bone bar | 0.1 | 551.0562 | 90 | 20000 |  |  | PUNTO_CURVA_NO_ENSAYO | OTRAS_CONDICIONES | EXCLUIDO_O_REVISION | Identificador en notacion cientifica; estado/nota vacios. Serie auxiliar (verificar fuente). | https://doi.org/10.5281/zenodo.21509581
FAB091_5E+4 | FABEST | 42CrMo4+QT | FAB091 | Axial | Unnotched dog-bone bar | 0.1 | 496.6088 | 90 | 50000 |  |  | PUNTO_CURVA_NO_ENSAYO | OTRAS_CONDICIONES | EXCLUIDO_O_REVISION | Identificador en notacion cientifica; estado/nota vacios. Serie auxiliar (verificar fuente). | https://doi.org/10.5281/zenodo.21509581
FAB091_1E+5 | FABEST | 42CrMo4+QT | FAB091 | Axial | Unnotched dog-bone bar | 0.1 | 459.0246 | 90 | 100000 |  |  | PUNTO_CURVA_NO_ENSAYO | OTRAS_CONDICIONES | EXCLUIDO_O_REVISION | Identificador en notacion cientifica; estado/nota vacios. Serie auxiliar (verificar fuente). | https://doi.org/10.5281/zenodo.21509581
FAB091_2E+5 | FABEST | 42CrMo4+QT | FAB091 | Axial | Unnotched dog-bone bar | 0.1 | 424.2848 | 90 | 200000 |  |  | PUNTO_CURVA_NO_ENSAYO | OTRAS_CONDICIONES | EXCLUIDO_O_REVISION | Identificador en notacion cientifica; estado/nota vacios. Serie auxiliar (verificar fuente). | https://doi.org/10.5281/zenodo.21509581
FAB091_5E+5 | FABEST | 42CrMo4+QT | FAB091 | Axial | Unnotched dog-bone bar | 0.1 | 382.3631 | 90 | 500000 |  |  | PUNTO_CURVA_NO_ENSAYO | OTRAS_CONDICIONES | EXCLUIDO_O_REVISION | Identificador en notacion cientifica; estado/nota vacios. Serie auxiliar (verificar fuente). | https://doi.org/10.5281/zenodo.21509581
FAB091_1E+6 | FABEST | 42CrMo4+QT | FAB091 | Axial | Unnotched dog-bone bar | 0.1 | 353.4252 | 90 | 1000000 |  |  | PUNTO_CURVA_NO_ENSAYO | OTRAS_CONDICIONES | EXCLUIDO_O_REVISION | Identificador en notacion cientifica; estado/nota vacios. Serie auxiliar (verificar fuente). | https://doi.org/10.5281/zenodo.21509581
FAB091_2E+6 | FABEST | 42CrMo4+QT | FAB091 | Axial | Unnotched dog-bone bar | 0.1 | 326.6773 | 90 | 2000000 |  |  | PUNTO_CURVA_NO_ENSAYO | OTRAS_CONDICIONES | EXCLUIDO_O_REVISION | Identificador en notacion cientifica; estado/nota vacios. Serie auxiliar (verificar fuente). | https://doi.org/10.5281/zenodo.21509581
FAB091_5E+6 | FABEST | 42CrMo4+QT | FAB091 | Axial | Unnotched dog-bone bar | 0.1 | 294.3998 | 90 | 5000000 |  |  | PUNTO_CURVA_NO_ENSAYO | OTRAS_CONDICIONES | EXCLUIDO_O_REVISION | Identificador en notacion cientifica; estado/nota vacios. Serie auxiliar (verificar fuente). | https://doi.org/10.5281/zenodo.21509581
FAB091_1E+7 | FABEST | 42CrMo4+QT | FAB091 | Axial | Unnotched dog-bone bar | 0.1 | 272.1191 | 90 | 10000000 |  |  | PUNTO_CURVA_NO_ENSAYO | OTRAS_CONDICIONES | EXCLUIDO_O_REVISION | Identificador en notacion cientifica; estado/nota vacios. Serie auxiliar (verificar fuente). | https://doi.org/10.5281/zenodo.21509581
FAB091_2E+7 | FABEST | 42CrMo4+QT | FAB091 | Axial | Unnotched dog-bone bar | 0.1 | 251.5246 | 90 | 20000000 |  |  | PUNTO_CURVA_NO_ENSAYO | OTRAS_CONDICIONES | EXCLUIDO_O_REVISION | Identificador en notacion cientifica; estado/nota vacios. Serie auxiliar (verificar fuente). | https://doi.org/10.5281/zenodo.21509581
FAB091_5E+7 | FABEST | 42CrMo4+QT | FAB091 | Axial | Unnotched dog-bone bar | 0.1 | 226.6726 | 90 | 50000000 |  |  | PUNTO_CURVA_NO_ENSAYO | OTRAS_CONDICIONES | EXCLUIDO_O_REVISION | Identificador en notacion cientifica; estado/nota vacios. Serie auxiliar (verificar fuente). | https://doi.org/10.5281/zenodo.21509581
FAB091_1E+8 | FABEST | 42CrMo4+QT | FAB091 | Axial | Unnotched dog-bone bar | 0.1 | 209.5176 | 90 | 100000000 |  |  | PUNTO_CURVA_NO_ENSAYO | OTRAS_CONDICIONES | EXCLUIDO_O_REVISION | Identificador en notacion cientifica; estado/nota vacios. Serie auxiliar (verificar fuente). | https://doi.org/10.5281/zenodo.21509581
FAB091_1E+3 | FABEST | 42CrMo4+QT | FAB091 | Axial | Unnotched dog-bone bar | 0.1 | 996.8527 | 90 | 1000 |  |  | PUNTO_CURVA_NO_ENSAYO | OTRAS_CONDICIONES | EXCLUIDO_O_REVISION | Identificador en notacion cientifica; estado/nota vacios. Serie auxiliar (verificar fuente). | https://doi.org/10.5281/zenodo.21509581
FAB091_2E+3 | FABEST | 42CrMo4+QT | FAB091 | Axial | Unnotched dog-bone bar | 0.1 | 807.178 | 90 | 2000 |  |  | PUNTO_CURVA_NO_ENSAYO | OTRAS_CONDICIONES | EXCLUIDO_O_REVISION | Identificador en notacion cientifica; estado/nota vacios. Serie auxiliar (verificar fuente). | https://doi.org/10.5281/zenodo.21509581
FAB091_5E+3 | FABEST | 42CrMo4+QT | FAB091 | Axial | Unnotched dog-bone bar | 0.1 | 630.7702 | 90 | 5000 |  |  | PUNTO_CURVA_NO_ENSAYO | OTRAS_CONDICIONES | EXCLUIDO_O_REVISION | Identificador en notacion cientifica; estado/nota vacios. Serie auxiliar (verificar fuente). | https://doi.org/10.5281/zenodo.21509581
FAB091_1E+4 | FABEST | 42CrMo4+QT | FAB091 | Axial | Unnotched dog-bone bar | 0.1 | 543.4726 | 90 | 10000 |  |  | PUNTO_CURVA_NO_ENSAYO | OTRAS_CONDICIONES | EXCLUIDO_O_REVISION | Identificador en notacion cientifica; estado/nota vacios. Serie auxiliar (verificar fuente). | https://doi.org/10.5281/zenodo.21509581
FAB091_2E+4 | FABEST | 42CrMo4+QT | FAB091 | Axial | Unnotched dog-bone bar | 0.1 | 487.2539 | 90 | 20000 |  |  | PUNTO_CURVA_NO_ENSAYO | OTRAS_CONDICIONES | EXCLUIDO_O_REVISION | Identificador en notacion cientifica; estado/nota vacios. Serie auxiliar (verificar fuente). | https://doi.org/10.5281/zenodo.21509581
FAB091_5E+4 | FABEST | 42CrMo4+QT | FAB091 | Axial | Unnotched dog-bone bar | 0.1 | 446.3934 | 90 | 50000 |  |  | PUNTO_CURVA_NO_ENSAYO | OTRAS_CONDICIONES | EXCLUIDO_O_REVISION | Identificador en notacion cientifica; estado/nota vacios. Serie auxiliar (verificar fuente). | https://doi.org/10.5281/zenodo.21509581
FAB091_1E+5 | FABEST | 42CrMo4+QT | FAB091 | Axial | Unnotched dog-bone bar | 0.1 | 431.0264 | 90 | 100000 |  |  | PUNTO_CURVA_NO_ENSAYO | OTRAS_CONDICIONES | EXCLUIDO_O_REVISION | Identificador en notacion cientifica; estado/nota vacios. Serie auxiliar (verificar fuente). | https://doi.org/10.5281/zenodo.21509581
FAB091_2E+5 | FABEST | 42CrMo4+QT | FAB091 | Axial | Unnotched dog-bone bar | 0.1 | 422.9286 | 90 | 200000 |  |  | PUNTO_CURVA_NO_ENSAYO | OTRAS_CONDICIONES | EXCLUIDO_O_REVISION | Identificador en notacion cientifica; estado/nota vacios. Serie auxiliar (verificar fuente). | https://doi.org/10.5281/zenodo.21509581
FAB091_5E+5 | FABEST | 42CrMo4+QT | FAB091 | Axial | Unnotched dog-bone bar | 0.1 | 417.9223 | 90 | 500000 |  |  | PUNTO_CURVA_NO_ENSAYO | OTRAS_CONDICIONES | EXCLUIDO_O_REVISION | Identificador en notacion cientifica; estado/nota vacios. Serie auxiliar (verificar fuente). | https://doi.org/10.5281/zenodo.21509581
FAB091_1E+6 | FABEST | 42CrMo4+QT | FAB091 | Axial | Unnotched dog-bone bar | 0.1 | 416.2275 | 90 | 1000000 |  |  | PUNTO_CURVA_NO_ENSAYO | OTRAS_CONDICIONES | EXCLUIDO_O_REVISION | Identificador en notacion cientifica; estado/nota vacios. Serie auxiliar (verificar fuente). | https://doi.org/10.5281/zenodo.21509581
FAB091_2E+6 | FABEST | 42CrMo4+QT | FAB091 | Axial | Unnotched dog-bone bar | 0.1 | 415.375 | 90 | 2000000 |  |  | PUNTO_CURVA_NO_ENSAYO | OTRAS_CONDICIONES | EXCLUIDO_O_REVISION | Identificador en notacion cientifica; estado/nota vacios. Serie auxiliar (verificar fuente). | https://doi.org/10.5281/zenodo.21509581
FAB091_5E+6 | FABEST | 42CrMo4+QT | FAB091 | Axial | Unnotched dog-bone bar | 0.1 | 414.862 | 90 | 5000000 |  |  | PUNTO_CURVA_NO_ENSAYO | OTRAS_CONDICIONES | EXCLUIDO_O_REVISION | Identificador en notacion cientifica; estado/nota vacios. Serie auxiliar (verificar fuente). | https://doi.org/10.5281/zenodo.21509581
FAB091_1E+7 | FABEST | 42CrMo4+QT | FAB091 | Axial | Unnotched dog-bone bar | 0.1 | 414.6906 | 90 | 10000000 |  |  | PUNTO_CURVA_NO_ENSAYO | OTRAS_CONDICIONES | EXCLUIDO_O_REVISION | Identificador en notacion cientifica; estado/nota vacios. Serie auxiliar (verificar fuente). | https://doi.org/10.5281/zenodo.21509581
FAB091_2E+7 | FABEST | 42CrMo4+QT | FAB091 | Axial | Unnotched dog-bone bar | 0.1 | 414.6049 | 90 | 20000000 |  |  | PUNTO_CURVA_NO_ENSAYO | OTRAS_CONDICIONES | EXCLUIDO_O_REVISION | Identificador en notacion cientifica; estado/nota vacios. Serie auxiliar (verificar fuente). | https://doi.org/10.5281/zenodo.21509581
FAB091_5E+7 | FABEST | 42CrMo4+QT | FAB091 | Axial | Unnotched dog-bone bar | 0.1 | 414.5535 | 90 | 50000000 |  |  | PUNTO_CURVA_NO_ENSAYO | OTRAS_CONDICIONES | EXCLUIDO_O_REVISION | Identificador en notacion cientifica; estado/nota vacios. Serie auxiliar (verificar fuente). | https://doi.org/10.5281/zenodo.21509581
FAB091_1E+8 | FABEST | 42CrMo4+QT | FAB091 | Axial | Unnotched dog-bone bar | 0.1 | 414.5364 | 90 | 100000000 |  |  | PUNTO_CURVA_NO_ENSAYO | OTRAS_CONDICIONES | EXCLUIDO_O_REVISION | Identificador en notacion cientifica; estado/nota vacios. Serie auxiliar (verificar fuente). | https://doi.org/10.5281/zenodo.21509581
FAB091_1E+3 | FABEST | 42CrMo4+QT | FAB091 | Axial | Unnotched dog-bone bar | 0.1 | 675.7667 | 90 | 1000 |  |  | PUNTO_CURVA_NO_ENSAYO | OTRAS_CONDICIONES | EXCLUIDO_O_REVISION | Identificador en notacion cientifica; estado/nota vacios. Serie auxiliar (verificar fuente). | https://doi.org/10.5281/zenodo.21509581
FAB091_2E+3 | FABEST | 42CrMo4+QT | FAB091 | Axial | Unnotched dog-bone bar | 0.1 | 642.8715 | 90 | 2000 |  |  | PUNTO_CURVA_NO_ENSAYO | OTRAS_CONDICIONES | EXCLUIDO_O_REVISION | Identificador en notacion cientifica; estado/nota vacios. Serie auxiliar (verificar fuente). | https://doi.org/10.5281/zenodo.21509581
FAB091_5E+3 | FABEST | 42CrMo4+QT | FAB091 | Axial | Unnotched dog-bone bar | 0.1 | 599.3864 | 90 | 5000 |  |  | PUNTO_CURVA_NO_ENSAYO | OTRAS_CONDICIONES | EXCLUIDO_O_REVISION | Identificador en notacion cientifica; estado/nota vacios. Serie auxiliar (verificar fuente). | https://doi.org/10.5281/zenodo.21509581
FAB091_1E+4 | FABEST | 42CrMo4+QT | FAB091 | Axial | Unnotched dog-bone bar | 0.1 | 566.4912 | 90 | 10000 |  |  | PUNTO_CURVA_NO_ENSAYO | OTRAS_CONDICIONES | EXCLUIDO_O_REVISION | Identificador en notacion cientifica; estado/nota vacios. Serie auxiliar (verificar fuente). | https://doi.org/10.5281/zenodo.21509581
FAB091_2E+4 | FABEST | 42CrMo4+QT | FAB091 | Axial | Unnotched dog-bone bar | 0.1 | 533.596 | 90 | 20000 |  |  | PUNTO_CURVA_NO_ENSAYO | OTRAS_CONDICIONES | EXCLUIDO_O_REVISION | Identificador en notacion cientifica; estado/nota vacios. Serie auxiliar (verificar fuente). | https://doi.org/10.5281/zenodo.21509581
FAB091_5E+4 | FABEST | 42CrMo4+QT | FAB091 | Axial | Unnotched dog-bone bar | 0.1 | 490.111 | 90 | 50000 |  |  | PUNTO_CURVA_NO_ENSAYO | OTRAS_CONDICIONES | EXCLUIDO_O_REVISION | Identificador en notacion cientifica; estado/nota vacios. Serie auxiliar (verificar fuente). | https://doi.org/10.5281/zenodo.21509581
FAB091_1E+5 | FABEST | 42CrMo4+QT | FAB091 | Axial | Unnotched dog-bone bar | 0.1 | 457.2158 | 90 | 100000 |  |  | PUNTO_CURVA_NO_ENSAYO | OTRAS_CONDICIONES | EXCLUIDO_O_REVISION | Identificador en notacion cientifica; estado/nota vacios. Serie auxiliar (verificar fuente). | https://doi.org/10.5281/zenodo.21509581
FAB091_2E+5 | FABEST | 42CrMo4+QT | FAB091 | Axial | Unnotched dog-bone bar | 0.1 | 424.3206 | 90 | 200000 |  |  | PUNTO_CURVA_NO_ENSAYO | OTRAS_CONDICIONES | EXCLUIDO_O_REVISION | Identificador en notacion cientifica; estado/nota vacios. Serie auxiliar (verificar fuente). | https://doi.org/10.5281/zenodo.21509581
FAB091_5E+5 | FABEST | 42CrMo4+QT | FAB091 | Axial | Unnotched dog-bone bar | 0.1 | 380.8355 | 90 | 500000 |  |  | PUNTO_CURVA_NO_ENSAYO | OTRAS_CONDICIONES | EXCLUIDO_O_REVISION | Identificador en notacion cientifica; estado/nota vacios. Serie auxiliar (verificar fuente). | https://doi.org/10.5281/zenodo.21509581
FAB091_1E+6 | FABEST | 42CrMo4+QT | FAB091 | Axial | Unnotched dog-bone bar | 0.1 | 347.9403 | 90 | 1000000 |  |  | PUNTO_CURVA_NO_ENSAYO | OTRAS_CONDICIONES | EXCLUIDO_O_REVISION | Identificador en notacion cientifica; estado/nota vacios. Serie auxiliar (verificar fuente). | https://doi.org/10.5281/zenodo.21509581
FAB091_2E+6 | FABEST | 42CrMo4+QT | FAB091 | Axial | Unnotched dog-bone bar | 0.1 | 315.0451 | 90 | 2000000 |  |  | PUNTO_CURVA_NO_ENSAYO | OTRAS_CONDICIONES | EXCLUIDO_O_REVISION | Identificador en notacion cientifica; estado/nota vacios. Serie auxiliar (verificar fuente). | https://doi.org/10.5281/zenodo.21509581
FAB091_5E+6 | FABEST | 42CrMo4+QT | FAB091 | Axial | Unnotched dog-bone bar | 0.1 | 271.56 | 90 | 5000000 |  |  | PUNTO_CURVA_NO_ENSAYO | OTRAS_CONDICIONES | EXCLUIDO_O_REVISION | Identificador en notacion cientifica; estado/nota vacios. Serie auxiliar (verificar fuente). | https://doi.org/10.5281/zenodo.21509581
FAB091_1E+7 | FABEST | 42CrMo4+QT | FAB091 | Axial | Unnotched dog-bone bar | 0.1 | 238.6648 | 90 | 10000000 |  |  | PUNTO_CURVA_NO_ENSAYO | OTRAS_CONDICIONES | EXCLUIDO_O_REVISION | Identificador en notacion cientifica; estado/nota vacios. Serie auxiliar (verificar fuente). | https://doi.org/10.5281/zenodo.21509581
FAB091_2E+7 | FABEST | 42CrMo4+QT | FAB091 | Axial | Unnotched dog-bone bar | 0.1 | 205.7696 | 90 | 20000000 |  |  | PUNTO_CURVA_NO_ENSAYO | OTRAS_CONDICIONES | EXCLUIDO_O_REVISION | Identificador en notacion cientifica; estado/nota vacios. Serie auxiliar (verificar fuente). | https://doi.org/10.5281/zenodo.21509581
FAB091_5E+7 | FABEST | 42CrMo4+QT | FAB091 | Axial | Unnotched dog-bone bar | 0.1 | 162.2845 | 90 | 50000000 |  |  | PUNTO_CURVA_NO_ENSAYO | OTRAS_CONDICIONES | EXCLUIDO_O_REVISION | Identificador en notacion cientifica; estado/nota vacios. Serie auxiliar (verificar fuente). | https://doi.org/10.5281/zenodo.21509581
FAB091_1E+8 | FABEST | 42CrMo4+QT | FAB091 | Axial | Unnotched dog-bone bar | 0.1 | 129.3893 | 90 | 100000000 |  |  | PUNTO_CURVA_NO_ENSAYO | OTRAS_CONDICIONES | EXCLUIDO_O_REVISION | Identificador en notacion cientifica; estado/nota vacios. Serie auxiliar (verificar fuente). | https://doi.org/10.5281/zenodo.21509581
FAB092_1E+3 | FABEST | 42CrMo4+QT | FAB092 | Axial | Unnotched dog-bone bar | 0.1 | 547.7134 | 90 | 1000 |  |  | PUNTO_CURVA_NO_ENSAYO | OTRAS_CONDICIONES | EXCLUIDO_O_REVISION | Identificador en notacion cientifica; estado/nota vacios. Serie auxiliar (verificar fuente). | https://doi.org/10.5281/zenodo.21509581
FAB092_2E+3 | FABEST | 42CrMo4+QT | FAB092 | Axial | Unnotched dog-bone bar | 0.1 | 527.1308 | 90 | 2000 |  |  | PUNTO_CURVA_NO_ENSAYO | OTRAS_CONDICIONES | EXCLUIDO_O_REVISION | Identificador en notacion cientifica; estado/nota vacios. Serie auxiliar (verificar fuente). | https://doi.org/10.5281/zenodo.21509581
FAB092_5E+3 | FABEST | 42CrMo4+QT | FAB092 | Axial | Unnotched dog-bone bar | 0.1 | 501.1043 | 90 | 5000 |  |  | PUNTO_CURVA_NO_ENSAYO | OTRAS_CONDICIONES | EXCLUIDO_O_REVISION | Identificador en notacion cientifica; estado/nota vacios. Serie auxiliar (verificar fuente). | https://doi.org/10.5281/zenodo.21509581
FAB092_1E+4 | FABEST | 42CrMo4+QT | FAB092 | Axial | Unnotched dog-bone bar | 0.1 | 482.2732 | 90 | 10000 |  |  | PUNTO_CURVA_NO_ENSAYO | OTRAS_CONDICIONES | EXCLUIDO_O_REVISION | Identificador en notacion cientifica; estado/nota vacios. Serie auxiliar (verificar fuente). | https://doi.org/10.5281/zenodo.21509581
FAB092_2E+4 | FABEST | 42CrMo4+QT | FAB092 | Axial | Unnotched dog-bone bar | 0.1 | 464.1497 | 90 | 20000 |  |  | PUNTO_CURVA_NO_ENSAYO | OTRAS_CONDICIONES | EXCLUIDO_O_REVISION | Identificador en notacion cientifica; estado/nota vacios. Serie auxiliar (verificar fuente). | https://doi.org/10.5281/zenodo.21509581
FAB092_5E+4 | FABEST | 42CrMo4+QT | FAB092 | Axial | Unnotched dog-bone bar | 0.1 | 441.2328 | 90 | 50000 |  |  | PUNTO_CURVA_NO_ENSAYO | OTRAS_CONDICIONES | EXCLUIDO_O_REVISION | Identificador en notacion cientifica; estado/nota vacios. Serie auxiliar (verificar fuente). | https://doi.org/10.5281/zenodo.21509581
FAB092_1E+5 | FABEST | 42CrMo4+QT | FAB092 | Axial | Unnotched dog-bone bar | 0.1 | 424.6516 | 90 | 100000 |  |  | PUNTO_CURVA_NO_ENSAYO | OTRAS_CONDICIONES | EXCLUIDO_O_REVISION | Identificador en notacion cientifica; estado/nota vacios. Serie auxiliar (verificar fuente). | https://doi.org/10.5281/zenodo.21509581
FAB092_2E+5 | FABEST | 42CrMo4+QT | FAB092 | Axial | Unnotched dog-bone bar | 0.1 | 408.6936 | 90 | 200000 |  |  | PUNTO_CURVA_NO_ENSAYO | OTRAS_CONDICIONES | EXCLUIDO_O_REVISION | Identificador en notacion cientifica; estado/nota vacios. Serie auxiliar (verificar fuente). | https://doi.org/10.5281/zenodo.21509581
FAB092_5E+5 | FABEST | 42CrMo4+QT | FAB092 | Axial | Unnotched dog-bone bar | 0.1 | 388.5147 | 90 | 500000 |  |  | PUNTO_CURVA_NO_ENSAYO | OTRAS_CONDICIONES | EXCLUIDO_O_REVISION | Identificador en notacion cientifica; estado/nota vacios. Serie auxiliar (verificar fuente). | https://doi.org/10.5281/zenodo.21509581
FAB092_1E+6 | FABEST | 42CrMo4+QT | FAB092 | Axial | Unnotched dog-bone bar | 0.1 | 373.9147 | 90 | 1000000 |  |  | PUNTO_CURVA_NO_ENSAYO | OTRAS_CONDICIONES | EXCLUIDO_O_REVISION | Identificador en notacion cientifica; estado/nota vacios. Serie auxiliar (verificar fuente). | https://doi.org/10.5281/zenodo.21509581
FAB092_2E+6 | FABEST | 42CrMo4+QT | FAB092 | Axial | Unnotched dog-bone bar | 0.1 | 359.8632 | 90 | 2000000 |  |  | PUNTO_CURVA_NO_ENSAYO | OTRAS_CONDICIONES | EXCLUIDO_O_REVISION | Identificador en notacion cientifica; estado/nota vacios. Serie auxiliar (verificar fuente). | https://doi.org/10.5281/zenodo.21509581
FAB092_5E+6 | FABEST | 42CrMo4+QT | FAB092 | Axial | Unnotched dog-bone bar | 0.1 | 342.0954 | 90 | 5000000 |  |  | PUNTO_CURVA_NO_ENSAYO | OTRAS_CONDICIONES | EXCLUIDO_O_REVISION | Identificador en notacion cientifica; estado/nota vacios. Serie auxiliar (verificar fuente). | https://doi.org/10.5281/zenodo.21509581
FAB092_1E+7 | FABEST | 42CrMo4+QT | FAB092 | Axial | Unnotched dog-bone bar | 0.1 | 329.2397 | 90 | 10000000 |  |  | PUNTO_CURVA_NO_ENSAYO | OTRAS_CONDICIONES | EXCLUIDO_O_REVISION | Identificador en notacion cientifica; estado/nota vacios. Serie auxiliar (verificar fuente). | https://doi.org/10.5281/zenodo.21509581
FAB092_2E+7 | FABEST | 42CrMo4+QT | FAB092 | Axial | Unnotched dog-bone bar | 0.1 | 316.8671 | 90 | 20000000 |  |  | PUNTO_CURVA_NO_ENSAYO | OTRAS_CONDICIONES | EXCLUIDO_O_REVISION | Identificador en notacion cientifica; estado/nota vacios. Serie auxiliar (verificar fuente). | https://doi.org/10.5281/zenodo.21509581
FAB092_5E+7 | FABEST | 42CrMo4+QT | FAB092 | Axial | Unnotched dog-bone bar | 0.1 | 301.2221 | 90 | 50000000 |  |  | PUNTO_CURVA_NO_ENSAYO | OTRAS_CONDICIONES | EXCLUIDO_O_REVISION | Identificador en notacion cientifica; estado/nota vacios. Serie auxiliar (verificar fuente). | https://doi.org/10.5281/zenodo.21509581
FAB092_1E+8 | FABEST | 42CrMo4+QT | FAB092 | Axial | Unnotched dog-bone bar | 0.1 | 289.9025 | 90 | 100000000 |  |  | PUNTO_CURVA_NO_ENSAYO | OTRAS_CONDICIONES | EXCLUIDO_O_REVISION | Identificador en notacion cientifica; estado/nota vacios. Serie auxiliar (verificar fuente). | https://doi.org/10.5281/zenodo.21509581
FAB092_1E+3 | FABEST | 42CrMo4+QT | FAB092 | Axial | Unnotched dog-bone bar | 0.1 | 433.1934 | 90 | 1000 |  |  | PUNTO_CURVA_NO_ENSAYO | OTRAS_CONDICIONES | EXCLUIDO_O_REVISION | Identificador en notacion cientifica; estado/nota vacios. Serie auxiliar (verificar fuente). | https://doi.org/10.5281/zenodo.21509581
FAB092_2E+3 | FABEST | 42CrMo4+QT | FAB092 | Axial | Unnotched dog-bone bar | 0.1 | 432.9755 | 90 | 2000 |  |  | PUNTO_CURVA_NO_ENSAYO | OTRAS_CONDICIONES | EXCLUIDO_O_REVISION | Identificador en notacion cientifica; estado/nota vacios. Serie auxiliar (verificar fuente). | https://doi.org/10.5281/zenodo.21509581
FAB092_5E+3 | FABEST | 42CrMo4+QT | FAB092 | Axial | Unnotched dog-bone bar | 0.1 | 432.3304 | 90 | 5000 |  |  | PUNTO_CURVA_NO_ENSAYO | OTRAS_CONDICIONES | EXCLUIDO_O_REVISION | Identificador en notacion cientifica; estado/nota vacios. Serie auxiliar (verificar fuente). | https://doi.org/10.5281/zenodo.21509581
FAB092_1E+4 | FABEST | 42CrMo4+QT | FAB092 | Axial | Unnotched dog-bone bar | 0.1 | 431.2826 | 90 | 10000 |  |  | PUNTO_CURVA_NO_ENSAYO | OTRAS_CONDICIONES | EXCLUIDO_O_REVISION | Identificador en notacion cientifica; estado/nota vacios. Serie auxiliar (verificar fuente). | https://doi.org/10.5281/zenodo.21509581
FAB092_2E+4 | FABEST | 42CrMo4+QT | FAB092 | Axial | Unnotched dog-bone bar | 0.1 | 429.2838 | 90 | 20000 |  |  | PUNTO_CURVA_NO_ENSAYO | OTRAS_CONDICIONES | EXCLUIDO_O_REVISION | Identificador en notacion cientifica; estado/nota vacios. Serie auxiliar (verificar fuente). | https://doi.org/10.5281/zenodo.21509581
FAB092_5E+4 | FABEST | 42CrMo4+QT | FAB092 | Axial | Unnotched dog-bone bar | 0.1 | 423.9613 | 90 | 50000 |  |  | PUNTO_CURVA_NO_ENSAYO | OTRAS_CONDICIONES | EXCLUIDO_O_REVISION | Identificador en notacion cientifica; estado/nota vacios. Serie auxiliar (verificar fuente). | https://doi.org/10.5281/zenodo.21509581
FAB092_1E+5 | FABEST | 42CrMo4+QT | FAB092 | Axial | Unnotched dog-bone bar | 0.1 | 416.8266 | 90 | 100000 |  |  | PUNTO_CURVA_NO_ENSAYO | OTRAS_CONDICIONES | EXCLUIDO_O_REVISION | Identificador en notacion cientifica; estado/nota vacios. Serie auxiliar (verificar fuente). | https://doi.org/10.5281/zenodo.21509581
FAB092_2E+5 | FABEST | 42CrMo4+QT | FAB092 | Axial | Unnotched dog-bone bar | 0.1 | 406.729 | 90 | 200000 |  |  | PUNTO_CURVA_NO_ENSAYO | OTRAS_CONDICIONES | EXCLUIDO_O_REVISION | Identificador en notacion cientifica; estado/nota vacios. Serie auxiliar (verificar fuente). | https://doi.org/10.5281/zenodo.21509581
FAB092_5E+5 | FABEST | 42CrMo4+QT | FAB092 | Axial | Unnotched dog-bone bar | 0.1 | 391.215 | 90 | 500000 |  |  | PUNTO_CURVA_NO_ENSAYO | OTRAS_CONDICIONES | EXCLUIDO_O_REVISION | Identificador en notacion cientifica; estado/nota vacios. Serie auxiliar (verificar fuente). | https://doi.org/10.5281/zenodo.21509581
FAB092_1E+6 | FABEST | 42CrMo4+QT | FAB092 | Axial | Unnotched dog-bone bar | 0.1 | 380.9347 | 90 | 1000000 |  |  | PUNTO_CURVA_NO_ENSAYO | OTRAS_CONDICIONES | EXCLUIDO_O_REVISION | Identificador en notacion cientifica; estado/nota vacios. Serie auxiliar (verificar fuente). | https://doi.org/10.5281/zenodo.21509581
FAB092_2E+6 | FABEST | 42CrMo4+QT | FAB092 | Axial | Unnotched dog-bone bar | 0.1 | 373.5763 | 90 | 2000000 |  |  | PUNTO_CURVA_NO_ENSAYO | OTRAS_CONDICIONES | EXCLUIDO_O_REVISION | Identificador en notacion cientifica; estado/nota vacios. Serie auxiliar (verificar fuente). | https://doi.org/10.5281/zenodo.21509581
FAB092_5E+6 | FABEST | 42CrMo4+QT | FAB092 | Axial | Unnotched dog-bone bar | 0.1 | 368.0304 | 90 | 5000000 |  |  | PUNTO_CURVA_NO_ENSAYO | OTRAS_CONDICIONES | EXCLUIDO_O_REVISION | Identificador en notacion cientifica; estado/nota vacios. Serie auxiliar (verificar fuente). | https://doi.org/10.5281/zenodo.21509581
FAB092_1E+7 | FABEST | 42CrMo4+QT | FAB092 | Axial | Unnotched dog-bone bar | 0.1 | 365.9344 | 90 | 10000000 |  |  | PUNTO_CURVA_NO_ENSAYO | OTRAS_CONDICIONES | EXCLUIDO_O_REVISION | Identificador en notacion cientifica; estado/nota vacios. Serie auxiliar (verificar fuente). | https://doi.org/10.5281/zenodo.21509581
FAB092_2E+7 | FABEST | 42CrMo4+QT | FAB092 | Axial | Unnotched dog-bone bar | 0.1 | 364.8326 | 90 | 20000000 |  |  | PUNTO_CURVA_NO_ENSAYO | OTRAS_CONDICIONES | EXCLUIDO_O_REVISION | Identificador en notacion cientifica; estado/nota vacios. Serie auxiliar (verificar fuente). | https://doi.org/10.5281/zenodo.21509581
FAB092_5E+7 | FABEST | 42CrMo4+QT | FAB092 | Axial | Unnotched dog-bone bar | 0.1 | 364.1531 | 90 | 50000000 |  |  | PUNTO_CURVA_NO_ENSAYO | OTRAS_CONDICIONES | EXCLUIDO_O_REVISION | Identificador en notacion cientifica; estado/nota vacios. Serie auxiliar (verificar fuente). | https://doi.org/10.5281/zenodo.21509581
FAB092_1E+8 | FABEST | 42CrMo4+QT | FAB092 | Axial | Unnotched dog-bone bar | 0.1 | 363.9235 | 90 | 100000000 |  |  | PUNTO_CURVA_NO_ENSAYO | OTRAS_CONDICIONES | EXCLUIDO_O_REVISION | Identificador en notacion cientifica; estado/nota vacios. Serie auxiliar (verificar fuente). | https://doi.org/10.5281/zenodo.21509581
FAB092_1E+3 | FABEST | 42CrMo4+QT | FAB092 | Axial | Unnotched dog-bone bar | 0.1 | 527.1603 | 90 | 1000 |  |  | PUNTO_CURVA_NO_ENSAYO | OTRAS_CONDICIONES | EXCLUIDO_O_REVISION | Identificador en notacion cientifica; estado/nota vacios. Serie auxiliar (verificar fuente). | https://doi.org/10.5281/zenodo.21509581
FAB092_2E+3 | FABEST | 42CrMo4+QT | FAB092 | Axial | Unnotched dog-bone bar | 0.1 | 511.7192 | 90 | 2000 |  |  | PUNTO_CURVA_NO_ENSAYO | OTRAS_CONDICIONES | EXCLUIDO_O_REVISION | Identificador en notacion cientifica; estado/nota vacios. Serie auxiliar (verificar fuente). | https://doi.org/10.5281/zenodo.21509581
FAB092_5E+3 | FABEST | 42CrMo4+QT | FAB092 | Axial | Unnotched dog-bone bar | 0.1 | 491.3071 | 90 | 5000 |  |  | PUNTO_CURVA_NO_ENSAYO | OTRAS_CONDICIONES | EXCLUIDO_O_REVISION | Identificador en notacion cientifica; estado/nota vacios. Serie auxiliar (verificar fuente). | https://doi.org/10.5281/zenodo.21509581
FAB092_1E+4 | FABEST | 42CrMo4+QT | FAB092 | Axial | Unnotched dog-bone bar | 0.1 | 475.866 | 90 | 10000 |  |  | PUNTO_CURVA_NO_ENSAYO | OTRAS_CONDICIONES | EXCLUIDO_O_REVISION | Identificador en notacion cientifica; estado/nota vacios. Serie auxiliar (verificar fuente). | https://doi.org/10.5281/zenodo.21509581
FAB092_2E+4 | FABEST | 42CrMo4+QT | FAB092 | Axial | Unnotched dog-bone bar | 0.1 | 460.4248 | 90 | 20000 |  |  | PUNTO_CURVA_NO_ENSAYO | OTRAS_CONDICIONES | EXCLUIDO_O_REVISION | Identificador en notacion cientifica; estado/nota vacios. Serie auxiliar (verificar fuente). | https://doi.org/10.5281/zenodo.21509581
FAB092_5E+4 | FABEST | 42CrMo4+QT | FAB092 | Axial | Unnotched dog-bone bar | 0.1 | 440.0128 | 90 | 50000 |  |  | PUNTO_CURVA_NO_ENSAYO | OTRAS_CONDICIONES | EXCLUIDO_O_REVISION | Identificador en notacion cientifica; estado/nota vacios. Serie auxiliar (verificar fuente). | https://doi.org/10.5281/zenodo.21509581
FAB092_1E+5 | FABEST | 42CrMo4+QT | FAB092 | Axial | Unnotched dog-bone bar | 0.1 | 424.5717 | 90 | 100000 |  |  | PUNTO_CURVA_NO_ENSAYO | OTRAS_CONDICIONES | EXCLUIDO_O_REVISION | Identificador en notacion cientifica; estado/nota vacios. Serie auxiliar (verificar fuente). | https://doi.org/10.5281/zenodo.21509581
FAB092_2E+5 | FABEST | 42CrMo4+QT | FAB092 | Axial | Unnotched dog-bone bar | 0.1 | 409.1305 | 90 | 200000 |  |  | PUNTO_CURVA_NO_ENSAYO | OTRAS_CONDICIONES | EXCLUIDO_O_REVISION | Identificador en notacion cientifica; estado/nota vacios. Serie auxiliar (verificar fuente). | https://doi.org/10.5281/zenodo.21509581
FAB092_5E+5 | FABEST | 42CrMo4+QT | FAB092 | Axial | Unnotched dog-bone bar | 0.1 | 388.7185 | 90 | 500000 |  |  | PUNTO_CURVA_NO_ENSAYO | OTRAS_CONDICIONES | EXCLUIDO_O_REVISION | Identificador en notacion cientifica; estado/nota vacios. Serie auxiliar (verificar fuente). | https://doi.org/10.5281/zenodo.21509581
FAB092_1E+6 | FABEST | 42CrMo4+QT | FAB092 | Axial | Unnotched dog-bone bar | 0.1 | 373.2774 | 90 | 1000000 |  |  | PUNTO_CURVA_NO_ENSAYO | OTRAS_CONDICIONES | EXCLUIDO_O_REVISION | Identificador en notacion cientifica; estado/nota vacios. Serie auxiliar (verificar fuente). | https://doi.org/10.5281/zenodo.21509581
FAB092_2E+6 | FABEST | 42CrMo4+QT | FAB092 | Axial | Unnotched dog-bone bar | 0.1 | 357.8362 | 90 | 2000000 |  |  | PUNTO_CURVA_NO_ENSAYO | OTRAS_CONDICIONES | EXCLUIDO_O_REVISION | Identificador en notacion cientifica; estado/nota vacios. Serie auxiliar (verificar fuente). | https://doi.org/10.5281/zenodo.21509581
FAB092_5E+6 | FABEST | 42CrMo4+QT | FAB092 | Axial | Unnotched dog-bone bar | 0.1 | 337.4242 | 90 | 5000000 |  |  | PUNTO_CURVA_NO_ENSAYO | OTRAS_CONDICIONES | EXCLUIDO_O_REVISION | Identificador en notacion cientifica; estado/nota vacios. Serie auxiliar (verificar fuente). | https://doi.org/10.5281/zenodo.21509581
FAB092_1E+7 | FABEST | 42CrMo4+QT | FAB092 | Axial | Unnotched dog-bone bar | 0.1 | 321.983 | 90 | 10000000 |  |  | PUNTO_CURVA_NO_ENSAYO | OTRAS_CONDICIONES | EXCLUIDO_O_REVISION | Identificador en notacion cientifica; estado/nota vacios. Serie auxiliar (verificar fuente). | https://doi.org/10.5281/zenodo.21509581
FAB092_2E+7 | FABEST | 42CrMo4+QT | FAB092 | Axial | Unnotched dog-bone bar | 0.1 | 306.5419 | 90 | 20000000 |  |  | PUNTO_CURVA_NO_ENSAYO | OTRAS_CONDICIONES | EXCLUIDO_O_REVISION | Identificador en notacion cientifica; estado/nota vacios. Serie auxiliar (verificar fuente). | https://doi.org/10.5281/zenodo.21509581
FAB092_5E+7 | FABEST | 42CrMo4+QT | FAB092 | Axial | Unnotched dog-bone bar | 0.1 | 286.1299 | 90 | 50000000 |  |  | PUNTO_CURVA_NO_ENSAYO | OTRAS_CONDICIONES | EXCLUIDO_O_REVISION | Identificador en notacion cientifica; estado/nota vacios. Serie auxiliar (verificar fuente). | https://doi.org/10.5281/zenodo.21509581
FAB092_1E+8 | FABEST | 42CrMo4+QT | FAB092 | Axial | Unnotched dog-bone bar | 0.1 | 270.6887 | 90 | 100000000 |  |  | PUNTO_CURVA_NO_ENSAYO | OTRAS_CONDICIONES | EXCLUIDO_O_REVISION | Identificador en notacion cientifica; estado/nota vacios. Serie auxiliar (verificar fuente). | https://doi.org/10.5281/zenodo.21509581
FAB093_1E+3 | FABEST | 42CrMo4+QT | FAB093 | Axial | Unnotched dog-bone bar | 0.1 | 545.7909 | 90 | 1000 |  |  | PUNTO_CURVA_NO_ENSAYO | OTRAS_CONDICIONES | EXCLUIDO_O_REVISION | Identificador en notacion cientifica; estado/nota vacios. Serie auxiliar (verificar fuente). | https://doi.org/10.5281/zenodo.21509581
FAB093_2E+3 | FABEST | 42CrMo4+QT | FAB093 | Axial | Unnotched dog-bone bar | 0.1 | 525.8518 | 90 | 2000 |  |  | PUNTO_CURVA_NO_ENSAYO | OTRAS_CONDICIONES | EXCLUIDO_O_REVISION | Identificador en notacion cientifica; estado/nota vacios. Serie auxiliar (verificar fuente). | https://doi.org/10.5281/zenodo.21509581
FAB093_5E+3 | FABEST | 42CrMo4+QT | FAB093 | Axial | Unnotched dog-bone bar | 0.1 | 500.6074 | 90 | 5000 |  |  | PUNTO_CURVA_NO_ENSAYO | OTRAS_CONDICIONES | EXCLUIDO_O_REVISION | Identificador en notacion cientifica; estado/nota vacios. Serie auxiliar (verificar fuente). | https://doi.org/10.5281/zenodo.21509581
FAB093_1E+4 | FABEST | 42CrMo4+QT | FAB093 | Axial | Unnotched dog-bone bar | 0.1 | 482.319 | 90 | 10000 |  |  | PUNTO_CURVA_NO_ENSAYO | OTRAS_CONDICIONES | EXCLUIDO_O_REVISION | Identificador en notacion cientifica; estado/nota vacios. Serie auxiliar (verificar fuente). | https://doi.org/10.5281/zenodo.21509581
FAB093_2E+4 | FABEST | 42CrMo4+QT | FAB093 | Axial | Unnotched dog-bone bar | 0.1 | 464.6987 | 90 | 20000 |  |  | PUNTO_CURVA_NO_ENSAYO | OTRAS_CONDICIONES | EXCLUIDO_O_REVISION | Identificador en notacion cientifica; estado/nota vacios. Serie auxiliar (verificar fuente). | https://doi.org/10.5281/zenodo.21509581
FAB093_5E+4 | FABEST | 42CrMo4+QT | FAB093 | Axial | Unnotched dog-bone bar | 0.1 | 442.39 | 90 | 50000 |  |  | PUNTO_CURVA_NO_ENSAYO | OTRAS_CONDICIONES | EXCLUIDO_O_REVISION | Identificador en notacion cientifica; estado/nota vacios. Serie auxiliar (verificar fuente). | https://doi.org/10.5281/zenodo.21509581
FAB093_1E+5 | FABEST | 42CrMo4+QT | FAB093 | Axial | Unnotched dog-bone bar | 0.1 | 426.2285 | 90 | 100000 |  |  | PUNTO_CURVA_NO_ENSAYO | OTRAS_CONDICIONES | EXCLUIDO_O_REVISION | Identificador en notacion cientifica; estado/nota vacios. Serie auxiliar (verificar fuente). | https://doi.org/10.5281/zenodo.21509581
FAB093_2E+5 | FABEST | 42CrMo4+QT | FAB093 | Axial | Unnotched dog-bone bar | 0.1 | 410.6573 | 90 | 200000 |  |  | PUNTO_CURVA_NO_ENSAYO | OTRAS_CONDICIONES | EXCLUIDO_O_REVISION | Identificador en notacion cientifica; estado/nota vacios. Serie auxiliar (verificar fuente). | https://doi.org/10.5281/zenodo.21509581
FAB093_5E+5 | FABEST | 42CrMo4+QT | FAB093 | Axial | Unnotched dog-bone bar | 0.1 | 390.943 | 90 | 500000 |  |  | PUNTO_CURVA_NO_ENSAYO | OTRAS_CONDICIONES | EXCLUIDO_O_REVISION | Identificador en notacion cientifica; estado/nota vacios. Serie auxiliar (verificar fuente). | https://doi.org/10.5281/zenodo.21509581
FAB093_1E+6 | FABEST | 42CrMo4+QT | FAB093 | Axial | Unnotched dog-bone bar | 0.1 | 376.6609 | 90 | 1000000 |  |  | PUNTO_CURVA_NO_ENSAYO | OTRAS_CONDICIONES | EXCLUIDO_O_REVISION | Identificador en notacion cientifica; estado/nota vacios. Serie auxiliar (verificar fuente). | https://doi.org/10.5281/zenodo.21509581
FAB093_2E+6 | FABEST | 42CrMo4+QT | FAB093 | Axial | Unnotched dog-bone bar | 0.1 | 362.9006 | 90 | 2000000 |  |  | PUNTO_CURVA_NO_ENSAYO | OTRAS_CONDICIONES | EXCLUIDO_O_REVISION | Identificador en notacion cientifica; estado/nota vacios. Serie auxiliar (verificar fuente). | https://doi.org/10.5281/zenodo.21509581
FAB093_5E+6 | FABEST | 42CrMo4+QT | FAB093 | Axial | Unnotched dog-bone bar | 0.1 | 345.4789 | 90 | 5000000 |  |  | PUNTO_CURVA_NO_ENSAYO | OTRAS_CONDICIONES | EXCLUIDO_O_REVISION | Identificador en notacion cientifica; estado/nota vacios. Serie auxiliar (verificar fuente). | https://doi.org/10.5281/zenodo.21509581
FAB093_1E+7 | FABEST | 42CrMo4+QT | FAB093 | Axial | Unnotched dog-bone bar | 0.1 | 332.8577 | 90 | 10000000 |  |  | PUNTO_CURVA_NO_ENSAYO | OTRAS_CONDICIONES | EXCLUIDO_O_REVISION | Identificador en notacion cientifica; estado/nota vacios. Serie auxiliar (verificar fuente). | https://doi.org/10.5281/zenodo.21509581
FAB093_2E+7 | FABEST | 42CrMo4+QT | FAB093 | Axial | Unnotched dog-bone bar | 0.1 | 320.6976 | 90 | 20000000 |  |  | PUNTO_CURVA_NO_ENSAYO | OTRAS_CONDICIONES | EXCLUIDO_O_REVISION | Identificador en notacion cientifica; estado/nota vacios. Serie auxiliar (verificar fuente). | https://doi.org/10.5281/zenodo.21509581
FAB093_5E+7 | FABEST | 42CrMo4+QT | FAB093 | Axial | Unnotched dog-bone bar | 0.1 | 305.302 | 90 | 50000000 |  |  | PUNTO_CURVA_NO_ENSAYO | OTRAS_CONDICIONES | EXCLUIDO_O_REVISION | Identificador en notacion cientifica; estado/nota vacios. Serie auxiliar (verificar fuente). | https://doi.org/10.5281/zenodo.21509581
FAB093_1E+8 | FABEST | 42CrMo4+QT | FAB093 | Axial | Unnotched dog-bone bar | 0.1 | 294.1486 | 90 | 100000000 |  |  | PUNTO_CURVA_NO_ENSAYO | OTRAS_CONDICIONES | EXCLUIDO_O_REVISION | Identificador en notacion cientifica; estado/nota vacios. Serie auxiliar (verificar fuente). | https://doi.org/10.5281/zenodo.21509581
FAB093_1E+3 | FABEST | 42CrMo4+QT | FAB093 | Axial | Unnotched dog-bone bar | 0.1 | 453.9116 | 90 | 1000 |  |  | PUNTO_CURVA_NO_ENSAYO | OTRAS_CONDICIONES | EXCLUIDO_O_REVISION | Identificador en notacion cientifica; estado/nota vacios. Serie auxiliar (verificar fuente). | https://doi.org/10.5281/zenodo.21509581
FAB093_2E+3 | FABEST | 42CrMo4+QT | FAB093 | Axial | Unnotched dog-bone bar | 0.1 | 453.1629 | 90 | 2000 |  |  | PUNTO_CURVA_NO_ENSAYO | OTRAS_CONDICIONES | EXCLUIDO_O_REVISION | Identificador en notacion cientifica; estado/nota vacios. Serie auxiliar (verificar fuente). | https://doi.org/10.5281/zenodo.21509581
FAB093_5E+3 | FABEST | 42CrMo4+QT | FAB093 | Axial | Unnotched dog-bone bar | 0.1 | 451.0256 | 90 | 5000 |  |  | PUNTO_CURVA_NO_ENSAYO | OTRAS_CONDICIONES | EXCLUIDO_O_REVISION | Identificador en notacion cientifica; estado/nota vacios. Serie auxiliar (verificar fuente). | https://doi.org/10.5281/zenodo.21509581
FAB093_1E+4 | FABEST | 42CrMo4+QT | FAB093 | Axial | Unnotched dog-bone bar | 0.1 | 447.7866 | 90 | 10000 |  |  | PUNTO_CURVA_NO_ENSAYO | OTRAS_CONDICIONES | EXCLUIDO_O_REVISION | Identificador en notacion cientifica; estado/nota vacios. Serie auxiliar (verificar fuente). | https://doi.org/10.5281/zenodo.21509581
FAB093_2E+4 | FABEST | 42CrMo4+QT | FAB093 | Axial | Unnotched dog-bone bar | 0.1 | 442.291 | 90 | 20000 |  |  | PUNTO_CURVA_NO_ENSAYO | OTRAS_CONDICIONES | EXCLUIDO_O_REVISION | Identificador en notacion cientifica; estado/nota vacios. Serie auxiliar (verificar fuente). | https://doi.org/10.5281/zenodo.21509581
FAB093_5E+4 | FABEST | 42CrMo4+QT | FAB093 | Axial | Unnotched dog-bone bar | 0.1 | 430.8639 | 90 | 50000 |  |  | PUNTO_CURVA_NO_ENSAYO | OTRAS_CONDICIONES | EXCLUIDO_O_REVISION | Identificador en notacion cientifica; estado/nota vacios. Serie auxiliar (verificar fuente). | https://doi.org/10.5281/zenodo.21509581
FAB093_1E+5 | FABEST | 42CrMo4+QT | FAB093 | Axial | Unnotched dog-bone bar | 0.1 | 420.1712 | 90 | 100000 |  |  | PUNTO_CURVA_NO_ENSAYO | OTRAS_CONDICIONES | EXCLUIDO_O_REVISION | Identificador en notacion cientifica; estado/nota vacios. Serie auxiliar (verificar fuente). | https://doi.org/10.5281/zenodo.21509581
FAB093_2E+5 | FABEST | 42CrMo4+QT | FAB093 | Axial | Unnotched dog-bone bar | 0.1 | 410.0393 | 90 | 200000 |  |  | PUNTO_CURVA_NO_ENSAYO | OTRAS_CONDICIONES | EXCLUIDO_O_REVISION | Identificador en notacion cientifica; estado/nota vacios. Serie auxiliar (verificar fuente). | https://doi.org/10.5281/zenodo.21509581
FAB093_5E+5 | FABEST | 42CrMo4+QT | FAB093 | Axial | Unnotched dog-bone bar | 0.1 | 400.3299 | 90 | 500000 |  |  | PUNTO_CURVA_NO_ENSAYO | OTRAS_CONDICIONES | EXCLUIDO_O_REVISION | Identificador en notacion cientifica; estado/nota vacios. Serie auxiliar (verificar fuente). | https://doi.org/10.5281/zenodo.21509581
FAB093_1E+6 | FABEST | 42CrMo4+QT | FAB093 | Axial | Unnotched dog-bone bar | 0.1 | 396.0245 | 90 | 1000000 |  |  | PUNTO_CURVA_NO_ENSAYO | OTRAS_CONDICIONES | EXCLUIDO_O_REVISION | Identificador en notacion cientifica; estado/nota vacios. Serie auxiliar (verificar fuente). | https://doi.org/10.5281/zenodo.21509581
FAB093_2E+6 | FABEST | 42CrMo4+QT | FAB093 | Axial | Unnotched dog-bone bar | 0.1 | 393.5889 | 90 | 2000000 |  |  | PUNTO_CURVA_NO_ENSAYO | OTRAS_CONDICIONES | EXCLUIDO_O_REVISION | Identificador en notacion cientifica; estado/nota vacios. Serie auxiliar (verificar fuente). | https://doi.org/10.5281/zenodo.21509581
FAB093_5E+6 | FABEST | 42CrMo4+QT | FAB093 | Axial | Unnotched dog-bone bar | 0.1 | 392.0214 | 90 | 5000000 |  |  | PUNTO_CURVA_NO_ENSAYO | OTRAS_CONDICIONES | EXCLUIDO_O_REVISION | Identificador en notacion cientifica; estado/nota vacios. Serie auxiliar (verificar fuente). | https://doi.org/10.5281/zenodo.21509581
FAB093_1E+7 | FABEST | 42CrMo4+QT | FAB093 | Axial | Unnotched dog-bone bar | 0.1 | 391.4796 | 90 | 10000000 |  |  | PUNTO_CURVA_NO_ENSAYO | OTRAS_CONDICIONES | EXCLUIDO_O_REVISION | Identificador en notacion cientifica; estado/nota vacios. Serie auxiliar (verificar fuente). | https://doi.org/10.5281/zenodo.21509581
FAB093_2E+7 | FABEST | 42CrMo4+QT | FAB093 | Axial | Unnotched dog-bone bar | 0.1 | 391.205 | 90 | 20000000 |  |  | PUNTO_CURVA_NO_ENSAYO | OTRAS_CONDICIONES | EXCLUIDO_O_REVISION | Identificador en notacion cientifica; estado/nota vacios. Serie auxiliar (verificar fuente). | https://doi.org/10.5281/zenodo.21509581
FAB093_5E+7 | FABEST | 42CrMo4+QT | FAB093 | Axial | Unnotched dog-bone bar | 0.1 | 391.039 | 90 | 50000000 |  |  | PUNTO_CURVA_NO_ENSAYO | OTRAS_CONDICIONES | EXCLUIDO_O_REVISION | Identificador en notacion cientifica; estado/nota vacios. Serie auxiliar (verificar fuente). | https://doi.org/10.5281/zenodo.21509581
FAB093_1E+8 | FABEST | 42CrMo4+QT | FAB093 | Axial | Unnotched dog-bone bar | 0.1 | 390.9835 | 90 | 100000000 |  |  | PUNTO_CURVA_NO_ENSAYO | OTRAS_CONDICIONES | EXCLUIDO_O_REVISION | Identificador en notacion cientifica; estado/nota vacios. Serie auxiliar (verificar fuente). | https://doi.org/10.5281/zenodo.21509581
FAB093_1E+3 | FABEST | 42CrMo4+QT | FAB093 | Axial | Unnotched dog-bone bar | 0.1 | 528.4635 | 90 | 1000 |  |  | PUNTO_CURVA_NO_ENSAYO | OTRAS_CONDICIONES | EXCLUIDO_O_REVISION | Identificador en notacion cientifica; estado/nota vacios. Serie auxiliar (verificar fuente). | https://doi.org/10.5281/zenodo.21509581
FAB093_2E+3 | FABEST | 42CrMo4+QT | FAB093 | Axial | Unnotched dog-bone bar | 0.1 | 513.0702 | 90 | 2000 |  |  | PUNTO_CURVA_NO_ENSAYO | OTRAS_CONDICIONES | EXCLUIDO_O_REVISION | Identificador en notacion cientifica; estado/nota vacios. Serie auxiliar (verificar fuente). | https://doi.org/10.5281/zenodo.21509581
FAB093_5E+3 | FABEST | 42CrMo4+QT | FAB093 | Axial | Unnotched dog-bone bar | 0.1 | 492.7214 | 90 | 5000 |  |  | PUNTO_CURVA_NO_ENSAYO | OTRAS_CONDICIONES | EXCLUIDO_O_REVISION | Identificador en notacion cientifica; estado/nota vacios. Serie auxiliar (verificar fuente). | https://doi.org/10.5281/zenodo.21509581
FAB093_1E+4 | FABEST | 42CrMo4+QT | FAB093 | Axial | Unnotched dog-bone bar | 0.1 | 477.3281 | 90 | 10000 |  |  | PUNTO_CURVA_NO_ENSAYO | OTRAS_CONDICIONES | EXCLUIDO_O_REVISION | Identificador en notacion cientifica; estado/nota vacios. Serie auxiliar (verificar fuente). | https://doi.org/10.5281/zenodo.21509581
FAB093_2E+4 | FABEST | 42CrMo4+QT | FAB093 | Axial | Unnotched dog-bone bar | 0.1 | 461.9348 | 90 | 20000 |  |  | PUNTO_CURVA_NO_ENSAYO | OTRAS_CONDICIONES | EXCLUIDO_O_REVISION | Identificador en notacion cientifica; estado/nota vacios. Serie auxiliar (verificar fuente). | https://doi.org/10.5281/zenodo.21509581
FAB093_5E+4 | FABEST | 42CrMo4+QT | FAB093 | Axial | Unnotched dog-bone bar | 0.1 | 441.586 | 90 | 50000 |  |  | PUNTO_CURVA_NO_ENSAYO | OTRAS_CONDICIONES | EXCLUIDO_O_REVISION | Identificador en notacion cientifica; estado/nota vacios. Serie auxiliar (verificar fuente). | https://doi.org/10.5281/zenodo.21509581
FAB093_1E+5 | FABEST | 42CrMo4+QT | FAB093 | Axial | Unnotched dog-bone bar | 0.1 | 426.1927 | 90 | 100000 |  |  | PUNTO_CURVA_NO_ENSAYO | OTRAS_CONDICIONES | EXCLUIDO_O_REVISION | Identificador en notacion cientifica; estado/nota vacios. Serie auxiliar (verificar fuente). | https://doi.org/10.5281/zenodo.21509581
FAB093_2E+5 | FABEST | 42CrMo4+QT | FAB093 | Axial | Unnotched dog-bone bar | 0.1 | 410.7994 | 90 | 200000 |  |  | PUNTO_CURVA_NO_ENSAYO | OTRAS_CONDICIONES | EXCLUIDO_O_REVISION | Identificador en notacion cientifica; estado/nota vacios. Serie auxiliar (verificar fuente). | https://doi.org/10.5281/zenodo.21509581
FAB093_5E+5 | FABEST | 42CrMo4+QT | FAB093 | Axial | Unnotched dog-bone bar | 0.1 | 390.4506 | 90 | 500000 |  |  | PUNTO_CURVA_NO_ENSAYO | OTRAS_CONDICIONES | EXCLUIDO_O_REVISION | Identificador en notacion cientifica; estado/nota vacios. Serie auxiliar (verificar fuente). | https://doi.org/10.5281/zenodo.21509581
FAB093_1E+6 | FABEST | 42CrMo4+QT | FAB093 | Axial | Unnotched dog-bone bar | 0.1 | 375.0574 | 90 | 1000000 |  |  | PUNTO_CURVA_NO_ENSAYO | OTRAS_CONDICIONES | EXCLUIDO_O_REVISION | Identificador en notacion cientifica; estado/nota vacios. Serie auxiliar (verificar fuente). | https://doi.org/10.5281/zenodo.21509581
FAB093_2E+6 | FABEST | 42CrMo4+QT | FAB093 | Axial | Unnotched dog-bone bar | 0.1 | 359.6641 | 90 | 2000000 |  |  | PUNTO_CURVA_NO_ENSAYO | OTRAS_CONDICIONES | EXCLUIDO_O_REVISION | Identificador en notacion cientifica; estado/nota vacios. Serie auxiliar (verificar fuente). | https://doi.org/10.5281/zenodo.21509581
FAB093_5E+6 | FABEST | 42CrMo4+QT | FAB093 | Axial | Unnotched dog-bone bar | 0.1 | 339.3153 | 90 | 5000000 |  |  | PUNTO_CURVA_NO_ENSAYO | OTRAS_CONDICIONES | EXCLUIDO_O_REVISION | Identificador en notacion cientifica; estado/nota vacios. Serie auxiliar (verificar fuente). | https://doi.org/10.5281/zenodo.21509581
FAB093_1E+7 | FABEST | 42CrMo4+QT | FAB093 | Axial | Unnotched dog-bone bar | 0.1 | 323.922 | 90 | 10000000 |  |  | PUNTO_CURVA_NO_ENSAYO | OTRAS_CONDICIONES | EXCLUIDO_O_REVISION | Identificador en notacion cientifica; estado/nota vacios. Serie auxiliar (verificar fuente). | https://doi.org/10.5281/zenodo.21509581
FAB093_2E+7 | FABEST | 42CrMo4+QT | FAB093 | Axial | Unnotched dog-bone bar | 0.1 | 308.5287 | 90 | 20000000 |  |  | PUNTO_CURVA_NO_ENSAYO | OTRAS_CONDICIONES | EXCLUIDO_O_REVISION | Identificador en notacion cientifica; estado/nota vacios. Serie auxiliar (verificar fuente). | https://doi.org/10.5281/zenodo.21509581
FAB093_5E+7 | FABEST | 42CrMo4+QT | FAB093 | Axial | Unnotched dog-bone bar | 0.1 | 288.1799 | 90 | 50000000 |  |  | PUNTO_CURVA_NO_ENSAYO | OTRAS_CONDICIONES | EXCLUIDO_O_REVISION | Identificador en notacion cientifica; estado/nota vacios. Serie auxiliar (verificar fuente). | https://doi.org/10.5281/zenodo.21509581
FAB093_1E+8 | FABEST | 42CrMo4+QT | FAB093 | Axial | Unnotched dog-bone bar | 0.1 | 272.7866 | 90 | 100000000 |  |  | PUNTO_CURVA_NO_ENSAYO | OTRAS_CONDICIONES | EXCLUIDO_O_REVISION | Identificador en notacion cientifica; estado/nota vacios. Serie auxiliar (verificar fuente). | https://doi.org/10.5281/zenodo.21509581
FAB101_1E+3 | FABEST | 42CrMo4+QT | FAB101 | Fretting | Fretting specimens | -1 | 936.4746 | 125 | 1000 |  |  | PUNTO_CURVA_NO_ENSAYO | OTRAS_CONDICIONES | EXCLUIDO_O_REVISION | Identificador en notacion cientifica; estado/nota vacios. Serie auxiliar (verificar fuente). | https://doi.org/10.5281/zenodo.21509581
FAB101_2E+3 | FABEST | 42CrMo4+QT | FAB101 | Fretting | Fretting specimens | -1 | 788.8928 | 125 | 2000 |  |  | PUNTO_CURVA_NO_ENSAYO | OTRAS_CONDICIONES | EXCLUIDO_O_REVISION | Identificador en notacion cientifica; estado/nota vacios. Serie auxiliar (verificar fuente). | https://doi.org/10.5281/zenodo.21509581
FAB101_5E+3 | FABEST | 42CrMo4+QT | FAB101 | Fretting | Fretting specimens | -1 | 628.8738 | 125 | 5000 |  |  | PUNTO_CURVA_NO_ENSAYO | OTRAS_CONDICIONES | EXCLUIDO_O_REVISION | Identificador en notacion cientifica; estado/nota vacios. Serie auxiliar (verificar fuente). | https://doi.org/10.5281/zenodo.21509581
FAB101_1E+4 | FABEST | 42CrMo4+QT | FAB101 | Fretting | Fretting specimens | -1 | 529.7678 | 125 | 10000 |  |  | PUNTO_CURVA_NO_ENSAYO | OTRAS_CONDICIONES | EXCLUIDO_O_REVISION | Identificador en notacion cientifica; estado/nota vacios. Serie auxiliar (verificar fuente). | https://doi.org/10.5281/zenodo.21509581
FAB101_2E+4 | FABEST | 42CrMo4+QT | FAB101 | Fretting | Fretting specimens | -1 | 446.2801 | 125 | 20000 |  |  | PUNTO_CURVA_NO_ENSAYO | OTRAS_CONDICIONES | EXCLUIDO_O_REVISION | Identificador en notacion cientifica; estado/nota vacios. Serie auxiliar (verificar fuente). | https://doi.org/10.5281/zenodo.21509581
FAB101_5E+4 | FABEST | 42CrMo4+QT | FAB101 | Fretting | Fretting specimens | -1 | 355.7567 | 125 | 50000 |  |  | PUNTO_CURVA_NO_ENSAYO | OTRAS_CONDICIONES | EXCLUIDO_O_REVISION | Identificador en notacion cientifica; estado/nota vacios. Serie auxiliar (verificar fuente). | https://doi.org/10.5281/zenodo.21509581
FAB101_1E+5 | FABEST | 42CrMo4+QT | FAB101 | Fretting | Fretting specimens | -1 | 299.6919 | 125 | 100000 |  |  | PUNTO_CURVA_NO_ENSAYO | OTRAS_CONDICIONES | EXCLUIDO_O_REVISION | Identificador en notacion cientifica; estado/nota vacios. Serie auxiliar (verificar fuente). | https://doi.org/10.5281/zenodo.21509581
FAB101_2E+5 | FABEST | 42CrMo4+QT | FAB101 | Fretting | Fretting specimens | -1 | 252.4626 | 125 | 200000 |  |  | PUNTO_CURVA_NO_ENSAYO | OTRAS_CONDICIONES | EXCLUIDO_O_REVISION | Identificador en notacion cientifica; estado/nota vacios. Serie auxiliar (verificar fuente). | https://doi.org/10.5281/zenodo.21509581
FAB101_5E+5 | FABEST | 42CrMo4+QT | FAB101 | Fretting | Fretting specimens | -1 | 201.2531 | 125 | 500000 |  |  | PUNTO_CURVA_NO_ENSAYO | OTRAS_CONDICIONES | EXCLUIDO_O_REVISION | Identificador en notacion cientifica; estado/nota vacios. Serie auxiliar (verificar fuente). | https://doi.org/10.5281/zenodo.21509581
FAB101_1E+6 | FABEST | 42CrMo4+QT | FAB101 | Fretting | Fretting specimens | -1 | 169.537 | 125 | 1000000 |  |  | PUNTO_CURVA_NO_ENSAYO | OTRAS_CONDICIONES | EXCLUIDO_O_REVISION | Identificador en notacion cientifica; estado/nota vacios. Serie auxiliar (verificar fuente). | https://doi.org/10.5281/zenodo.21509581
FAB101_2E+6 | FABEST | 42CrMo4+QT | FAB101 | Fretting | Fretting specimens | -1 | 142.8192 | 125 | 2000000 |  |  | PUNTO_CURVA_NO_ENSAYO | OTRAS_CONDICIONES | EXCLUIDO_O_REVISION | Identificador en notacion cientifica; estado/nota vacios. Serie auxiliar (verificar fuente). | https://doi.org/10.5281/zenodo.21509581
FAB101_5E+6 | FABEST | 42CrMo4+QT | FAB101 | Fretting | Fretting specimens | -1 | 113.8498 | 125 | 5000000 |  |  | PUNTO_CURVA_NO_ENSAYO | OTRAS_CONDICIONES | EXCLUIDO_O_REVISION | Identificador en notacion cientifica; estado/nota vacios. Serie auxiliar (verificar fuente). | https://doi.org/10.5281/zenodo.21509581
FAB101_1E+7 | FABEST | 42CrMo4+QT | FAB101 | Fretting | Fretting specimens | -1 | 95.90784 | 125 | 10000000 |  |  | PUNTO_CURVA_NO_ENSAYO | OTRAS_CONDICIONES | EXCLUIDO_O_REVISION | Identificador en notacion cientifica; estado/nota vacios. Serie auxiliar (verificar fuente). | https://doi.org/10.5281/zenodo.21509581
FAB101_2E+7 | FABEST | 42CrMo4+QT | FAB101 | Fretting | Fretting specimens | -1 | 80.79345 | 125 | 20000000 |  |  | PUNTO_CURVA_NO_ENSAYO | OTRAS_CONDICIONES | EXCLUIDO_O_REVISION | Identificador en notacion cientifica; estado/nota vacios. Serie auxiliar (verificar fuente). | https://doi.org/10.5281/zenodo.21509581
FAB101_5E+7 | FABEST | 42CrMo4+QT | FAB101 | Fretting | Fretting specimens | -1 | 64.4053 | 125 | 50000000 |  |  | PUNTO_CURVA_NO_ENSAYO | OTRAS_CONDICIONES | EXCLUIDO_O_REVISION | Identificador en notacion cientifica; estado/nota vacios. Serie auxiliar (verificar fuente). | https://doi.org/10.5281/zenodo.21509581
FAB101_1E+8 | FABEST | 42CrMo4+QT | FAB101 | Fretting | Fretting specimens | -1 | 54.25549 | 125 | 100000000 |  |  | PUNTO_CURVA_NO_ENSAYO | OTRAS_CONDICIONES | EXCLUIDO_O_REVISION | Identificador en notacion cientifica; estado/nota vacios. Serie auxiliar (verificar fuente). | https://doi.org/10.5281/zenodo.21509581
FAB101_1E+3 | FABEST | 42CrMo4+QT | FAB101 | Fretting | Fretting specimens | -1 | 703.952 | 125 | 1000 |  |  | PUNTO_CURVA_NO_ENSAYO | OTRAS_CONDICIONES | EXCLUIDO_O_REVISION | Identificador en notacion cientifica; estado/nota vacios. Serie auxiliar (verificar fuente). | https://doi.org/10.5281/zenodo.21509581
FAB101_2E+3 | FABEST | 42CrMo4+QT | FAB101 | Fretting | Fretting specimens | -1 | 676.3752 | 125 | 2000 |  |  | PUNTO_CURVA_NO_ENSAYO | OTRAS_CONDICIONES | EXCLUIDO_O_REVISION | Identificador en notacion cientifica; estado/nota vacios. Serie auxiliar (verificar fuente). | https://doi.org/10.5281/zenodo.21509581
FAB101_5E+3 | FABEST | 42CrMo4+QT | FAB101 | Fretting | Fretting specimens | -1 | 613.3289 | 125 | 5000 |  |  | PUNTO_CURVA_NO_ENSAYO | OTRAS_CONDICIONES | EXCLUIDO_O_REVISION | Identificador en notacion cientifica; estado/nota vacios. Serie auxiliar (verificar fuente). | https://doi.org/10.5281/zenodo.21509581
FAB101_1E+4 | FABEST | 42CrMo4+QT | FAB101 | Fretting | Fretting specimens | -1 | 544.7162 | 125 | 10000 |  |  | PUNTO_CURVA_NO_ENSAYO | OTRAS_CONDICIONES | EXCLUIDO_O_REVISION | Identificador en notacion cientifica; estado/nota vacios. Serie auxiliar (verificar fuente). | https://doi.org/10.5281/zenodo.21509581
FAB101_2E+4 | FABEST | 42CrMo4+QT | FAB101 | Fretting | Fretting specimens | -1 | 465.4912 | 125 | 20000 |  |  | PUNTO_CURVA_NO_ENSAYO | OTRAS_CONDICIONES | EXCLUIDO_O_REVISION | Identificador en notacion cientifica; estado/nota vacios. Serie auxiliar (verificar fuente). | https://doi.org/10.5281/zenodo.21509581
FAB101_5E+4 | FABEST | 42CrMo4+QT | FAB101 | Fretting | Fretting specimens | -1 | 362.4339 | 125 | 50000 |  |  | PUNTO_CURVA_NO_ENSAYO | OTRAS_CONDICIONES | EXCLUIDO_O_REVISION | Identificador en notacion cientifica; estado/nota vacios. Serie auxiliar (verificar fuente). | https://doi.org/10.5281/zenodo.21509581
FAB101_1E+5 | FABEST | 42CrMo4+QT | FAB101 | Fretting | Fretting specimens | -1 | 295.7001 | 125 | 100000 |  |  | PUNTO_CURVA_NO_ENSAYO | OTRAS_CONDICIONES | EXCLUIDO_O_REVISION | Identificador en notacion cientifica; estado/nota vacios. Serie auxiliar (verificar fuente). | https://doi.org/10.5281/zenodo.21509581
FAB101_2E+5 | FABEST | 42CrMo4+QT | FAB101 | Fretting | Fretting specimens | -1 | 242.1803 | 125 | 200000 |  |  | PUNTO_CURVA_NO_ENSAYO | OTRAS_CONDICIONES | EXCLUIDO_O_REVISION | Identificador en notacion cientifica; estado/nota vacios. Serie auxiliar (verificar fuente). | https://doi.org/10.5281/zenodo.21509581
FAB101_5E+5 | FABEST | 42CrMo4+QT | FAB101 | Fretting | Fretting specimens | -1 | 191.7455 | 125 | 500000 |  |  | PUNTO_CURVA_NO_ENSAYO | OTRAS_CONDICIONES | EXCLUIDO_O_REVISION | Identificador en notacion cientifica; estado/nota vacios. Serie auxiliar (verificar fuente). | https://doi.org/10.5281/zenodo.21509581
FAB101_1E+6 | FABEST | 42CrMo4+QT | FAB101 | Fretting | Fretting specimens | -1 | 167.1206 | 125 | 1000000 |  |  | PUNTO_CURVA_NO_ENSAYO | OTRAS_CONDICIONES | EXCLUIDO_O_REVISION | Identificador en notacion cientifica; estado/nota vacios. Serie auxiliar (verificar fuente). | https://doi.org/10.5281/zenodo.21509581
FAB101_2E+6 | FABEST | 42CrMo4+QT | FAB101 | Fretting | Fretting specimens | -1 | 151.615 | 125 | 2000000 |  |  | PUNTO_CURVA_NO_ENSAYO | OTRAS_CONDICIONES | EXCLUIDO_O_REVISION | Identificador en notacion cientifica; estado/nota vacios. Serie auxiliar (verificar fuente). | https://doi.org/10.5281/zenodo.21509581
FAB101_5E+6 | FABEST | 42CrMo4+QT | FAB101 | Fretting | Fretting specimens | -1 | 140.6269 | 125 | 5000000 |  |  | PUNTO_CURVA_NO_ENSAYO | OTRAS_CONDICIONES | EXCLUIDO_O_REVISION | Identificador en notacion cientifica; estado/nota vacios. Serie auxiliar (verificar fuente). | https://doi.org/10.5281/zenodo.21509581
FAB101_1E+7 | FABEST | 42CrMo4+QT | FAB101 | Fretting | Fretting specimens | -1 | 136.5754 | 125 | 10000000 |  |  | PUNTO_CURVA_NO_ENSAYO | OTRAS_CONDICIONES | EXCLUIDO_O_REVISION | Identificador en notacion cientifica; estado/nota vacios. Serie auxiliar (verificar fuente). | https://doi.org/10.5281/zenodo.21509581
FAB101_2E+7 | FABEST | 42CrMo4+QT | FAB101 | Fretting | Fretting specimens | -1 | 134.4613 | 125 | 20000000 |  |  | PUNTO_CURVA_NO_ENSAYO | OTRAS_CONDICIONES | EXCLUIDO_O_REVISION | Identificador en notacion cientifica; estado/nota vacios. Serie auxiliar (verificar fuente). | https://doi.org/10.5281/zenodo.21509581
FAB101_5E+7 | FABEST | 42CrMo4+QT | FAB101 | Fretting | Fretting specimens | -1 | 133.162 | 125 | 50000000 |  |  | PUNTO_CURVA_NO_ENSAYO | OTRAS_CONDICIONES | EXCLUIDO_O_REVISION | Identificador en notacion cientifica; estado/nota vacios. Serie auxiliar (verificar fuente). | https://doi.org/10.5281/zenodo.21509581
FAB101_1E+8 | FABEST | 42CrMo4+QT | FAB101 | Fretting | Fretting specimens | -1 | 132.7235 | 125 | 100000000 |  |  | PUNTO_CURVA_NO_ENSAYO | OTRAS_CONDICIONES | EXCLUIDO_O_REVISION | Identificador en notacion cientifica; estado/nota vacios. Serie auxiliar (verificar fuente). | https://doi.org/10.5281/zenodo.21509581
FAB101_1E+3 | FABEST | 42CrMo4+QT | FAB101 | Fretting | Fretting specimens | -1 | 621.9445 | 125 | 1000 |  |  | PUNTO_CURVA_NO_ENSAYO | OTRAS_CONDICIONES | EXCLUIDO_O_REVISION | Identificador en notacion cientifica; estado/nota vacios. Serie auxiliar (verificar fuente). | https://doi.org/10.5281/zenodo.21509581
FAB101_2E+3 | FABEST | 42CrMo4+QT | FAB101 | Fretting | Fretting specimens | -1 | 575.9189 | 125 | 2000 |  |  | PUNTO_CURVA_NO_ENSAYO | OTRAS_CONDICIONES | EXCLUIDO_O_REVISION | Identificador en notacion cientifica; estado/nota vacios. Serie auxiliar (verificar fuente). | https://doi.org/10.5281/zenodo.21509581
FAB101_5E+3 | FABEST | 42CrMo4+QT | FAB101 | Fretting | Fretting specimens | -1 | 515.0764 | 125 | 5000 |  |  | PUNTO_CURVA_NO_ENSAYO | OTRAS_CONDICIONES | EXCLUIDO_O_REVISION | Identificador en notacion cientifica; estado/nota vacios. Serie auxiliar (verificar fuente). | https://doi.org/10.5281/zenodo.21509581
FAB101_1E+4 | FABEST | 42CrMo4+QT | FAB101 | Fretting | Fretting specimens | -1 | 469.0509 | 125 | 10000 |  |  | PUNTO_CURVA_NO_ENSAYO | OTRAS_CONDICIONES | EXCLUIDO_O_REVISION | Identificador en notacion cientifica; estado/nota vacios. Serie auxiliar (verificar fuente). | https://doi.org/10.5281/zenodo.21509581
FAB101_2E+4 | FABEST | 42CrMo4+QT | FAB101 | Fretting | Fretting specimens | -1 | 423.0253 | 125 | 20000 |  |  | PUNTO_CURVA_NO_ENSAYO | OTRAS_CONDICIONES | EXCLUIDO_O_REVISION | Identificador en notacion cientifica; estado/nota vacios. Serie auxiliar (verificar fuente). | https://doi.org/10.5281/zenodo.21509581
FAB101_5E+4 | FABEST | 42CrMo4+QT | FAB101 | Fretting | Fretting specimens | -1 | 362.1828 | 125 | 50000 |  |  | PUNTO_CURVA_NO_ENSAYO | OTRAS_CONDICIONES | EXCLUIDO_O_REVISION | Identificador en notacion cientifica; estado/nota vacios. Serie auxiliar (verificar fuente). | https://doi.org/10.5281/zenodo.21509581
FAB101_1E+5 | FABEST | 42CrMo4+QT | FAB101 | Fretting | Fretting specimens | -1 | 316.1572 | 125 | 100000 |  |  | PUNTO_CURVA_NO_ENSAYO | OTRAS_CONDICIONES | EXCLUIDO_O_REVISION | Identificador en notacion cientifica; estado/nota vacios. Serie auxiliar (verificar fuente). | https://doi.org/10.5281/zenodo.21509581
FAB101_2E+5 | FABEST | 42CrMo4+QT | FAB101 | Fretting | Fretting specimens | -1 | 270.1316 | 125 | 200000 |  |  | PUNTO_CURVA_NO_ENSAYO | OTRAS_CONDICIONES | EXCLUIDO_O_REVISION | Identificador en notacion cientifica; estado/nota vacios. Serie auxiliar (verificar fuente). | https://doi.org/10.5281/zenodo.21509581
FAB101_5E+5 | FABEST | 42CrMo4+QT | FAB101 | Fretting | Fretting specimens | -1 | 209.2891 | 125 | 500000 |  |  | PUNTO_CURVA_NO_ENSAYO | OTRAS_CONDICIONES | EXCLUIDO_O_REVISION | Identificador en notacion cientifica; estado/nota vacios. Serie auxiliar (verificar fuente). | https://doi.org/10.5281/zenodo.21509581
FAB101_1E+6 | FABEST | 42CrMo4+QT | FAB101 | Fretting | Fretting specimens | -1 | 163.2636 | 125 | 1000000 |  |  | PUNTO_CURVA_NO_ENSAYO | OTRAS_CONDICIONES | EXCLUIDO_O_REVISION | Identificador en notacion cientifica; estado/nota vacios. Serie auxiliar (verificar fuente). | https://doi.org/10.5281/zenodo.21509581
FAB101_2E+6 | FABEST | 42CrMo4+QT | FAB101 | Fretting | Fretting specimens | -1 | 117.238 | 125 | 2000000 |  |  | PUNTO_CURVA_NO_ENSAYO | OTRAS_CONDICIONES | EXCLUIDO_O_REVISION | Identificador en notacion cientifica; estado/nota vacios. Serie auxiliar (verificar fuente). | https://doi.org/10.5281/zenodo.21509581
FAB101_5E+6 | FABEST | 42CrMo4+QT | FAB101 | Fretting | Fretting specimens | -1 | 56.39547 | 125 | 5000000 |  |  | PUNTO_CURVA_NO_ENSAYO | OTRAS_CONDICIONES | EXCLUIDO_O_REVISION | Identificador en notacion cientifica; estado/nota vacios. Serie auxiliar (verificar fuente). | https://doi.org/10.5281/zenodo.21509581
FAB101_1E+7 | FABEST | 42CrMo4+QT | FAB101 | Fretting | Fretting specimens | -1 | 10.3699 | 125 | 10000000 |  |  | PUNTO_CURVA_NO_ENSAYO | OTRAS_CONDICIONES | EXCLUIDO_O_REVISION | Identificador en notacion cientifica; estado/nota vacios. Serie auxiliar (verificar fuente). | https://doi.org/10.5281/zenodo.21509581
FAB102_1E+3 | FABEST | 42CrMo4+QT | FAB102 | Fretting | Fretting specimens | -1 | 1037.465 | 125 | 1000 |  |  | PUNTO_CURVA_NO_ENSAYO | OTRAS_CONDICIONES | EXCLUIDO_O_REVISION | Identificador en notacion cientifica; estado/nota vacios. Serie auxiliar (verificar fuente). | https://doi.org/10.5281/zenodo.21509581
FAB102_2E+3 | FABEST | 42CrMo4+QT | FAB102 | Fretting | Fretting specimens | -1 | 852.0552 | 125 | 2000 |  |  | PUNTO_CURVA_NO_ENSAYO | OTRAS_CONDICIONES | EXCLUIDO_O_REVISION | Identificador en notacion cientifica; estado/nota vacios. Serie auxiliar (verificar fuente). | https://doi.org/10.5281/zenodo.21509581
FAB102_5E+3 | FABEST | 42CrMo4+QT | FAB102 | Fretting | Fretting specimens | -1 | 656.8036 | 125 | 5000 |  |  | PUNTO_CURVA_NO_ENSAYO | OTRAS_CONDICIONES | EXCLUIDO_O_REVISION | Identificador en notacion cientifica; estado/nota vacios. Serie auxiliar (verificar fuente). | https://doi.org/10.5281/zenodo.21509581
FAB102_1E+4 | FABEST | 42CrMo4+QT | FAB102 | Fretting | Fretting specimens | -1 | 539.4236 | 125 | 10000 |  |  | PUNTO_CURVA_NO_ENSAYO | OTRAS_CONDICIONES | EXCLUIDO_O_REVISION | Identificador en notacion cientifica; estado/nota vacios. Serie auxiliar (verificar fuente). | https://doi.org/10.5281/zenodo.21509581
FAB102_2E+4 | FABEST | 42CrMo4+QT | FAB102 | Fretting | Fretting specimens | -1 | 443.0211 | 125 | 20000 |  |  | PUNTO_CURVA_NO_ENSAYO | OTRAS_CONDICIONES | EXCLUIDO_O_REVISION | Identificador en notacion cientifica; estado/nota vacios. Serie auxiliar (verificar fuente). | https://doi.org/10.5281/zenodo.21509581
FAB102_5E+4 | FABEST | 42CrMo4+QT | FAB102 | Fretting | Fretting specimens | -1 | 341.5012 | 125 | 50000 |  |  | PUNTO_CURVA_NO_ENSAYO | OTRAS_CONDICIONES | EXCLUIDO_O_REVISION | Identificador en notacion cientifica; estado/nota vacios. Serie auxiliar (verificar fuente). | https://doi.org/10.5281/zenodo.21509581
FAB102_1E+5 | FABEST | 42CrMo4+QT | FAB102 | Fretting | Fretting specimens | -1 | 280.4701 | 125 | 100000 |  |  | PUNTO_CURVA_NO_ENSAYO | OTRAS_CONDICIONES | EXCLUIDO_O_REVISION | Identificador en notacion cientifica; estado/nota vacios. Serie auxiliar (verificar fuente). | https://doi.org/10.5281/zenodo.21509581
FAB102_2E+5 | FABEST | 42CrMo4+QT | FAB102 | Fretting | Fretting specimens | -1 | 230.3462 | 125 | 200000 |  |  | PUNTO_CURVA_NO_ENSAYO | OTRAS_CONDICIONES | EXCLUIDO_O_REVISION | Identificador en notacion cientifica; estado/nota vacios. Serie auxiliar (verificar fuente). | https://doi.org/10.5281/zenodo.21509581
FAB102_5E+5 | FABEST | 42CrMo4+QT | FAB102 | Fretting | Fretting specimens | -1 | 177.5615 | 125 | 500000 |  |  | PUNTO_CURVA_NO_ENSAYO | OTRAS_CONDICIONES | EXCLUIDO_O_REVISION | Identificador en notacion cientifica; estado/nota vacios. Serie auxiliar (verificar fuente). | https://doi.org/10.5281/zenodo.21509581
FAB102_1E+6 | FABEST | 42CrMo4+QT | FAB102 | Fretting | Fretting specimens | -1 | 145.8288 | 125 | 1000000 |  |  | PUNTO_CURVA_NO_ENSAYO | OTRAS_CONDICIONES | EXCLUIDO_O_REVISION | Identificador en notacion cientifica; estado/nota vacios. Serie auxiliar (verificar fuente). | https://doi.org/10.5281/zenodo.21509581
FAB102_2E+6 | FABEST | 42CrMo4+QT | FAB102 | Fretting | Fretting specimens | -1 | 119.7672 | 125 | 2000000 |  |  | PUNTO_CURVA_NO_ENSAYO | OTRAS_CONDICIONES | EXCLUIDO_O_REVISION | Identificador en notacion cientifica; estado/nota vacios. Serie auxiliar (verificar fuente). | https://doi.org/10.5281/zenodo.21509581
FAB102_5E+6 | FABEST | 42CrMo4+QT | FAB102 | Fretting | Fretting specimens | -1 | 92.32207 | 125 | 5000000 |  |  | PUNTO_CURVA_NO_ENSAYO | OTRAS_CONDICIONES | EXCLUIDO_O_REVISION | Identificador en notacion cientifica; estado/nota vacios. Serie auxiliar (verificar fuente). | https://doi.org/10.5281/zenodo.21509581
FAB102_1E+7 | FABEST | 42CrMo4+QT | FAB102 | Fretting | Fretting specimens | -1 | 75.82283 | 125 | 10000000 |  |  | PUNTO_CURVA_NO_ENSAYO | OTRAS_CONDICIONES | EXCLUIDO_O_REVISION | Identificador en notacion cientifica; estado/nota vacios. Serie auxiliar (verificar fuente). | https://doi.org/10.5281/zenodo.21509581
FAB102_2E+7 | FABEST | 42CrMo4+QT | FAB102 | Fretting | Fretting specimens | -1 | 62.27223 | 125 | 20000000 |  |  | PUNTO_CURVA_NO_ENSAYO | OTRAS_CONDICIONES | EXCLUIDO_O_REVISION | Identificador en notacion cientifica; estado/nota vacios. Serie auxiliar (verificar fuente). | https://doi.org/10.5281/zenodo.21509581
FAB102_5E+7 | FABEST | 42CrMo4+QT | FAB102 | Fretting | Fretting specimens | -1 | 48.00232 | 125 | 50000000 |  |  | PUNTO_CURVA_NO_ENSAYO | OTRAS_CONDICIONES | EXCLUIDO_O_REVISION | Identificador en notacion cientifica; estado/nota vacios. Serie auxiliar (verificar fuente). | https://doi.org/10.5281/zenodo.21509581
FAB102_1E+8 | FABEST | 42CrMo4+QT | FAB102 | Fretting | Fretting specimens | -1 | 39.42364 | 125 | 100000000 |  |  | PUNTO_CURVA_NO_ENSAYO | OTRAS_CONDICIONES | EXCLUIDO_O_REVISION | Identificador en notacion cientifica; estado/nota vacios. Serie auxiliar (verificar fuente). | https://doi.org/10.5281/zenodo.21509581
FAB102_1E+3 | FABEST | 42CrMo4+QT | FAB102 | Fretting | Fretting specimens | -1 | 684.623 | 125 | 1000 |  |  | PUNTO_CURVA_NO_ENSAYO | OTRAS_CONDICIONES | EXCLUIDO_O_REVISION | Identificador en notacion cientifica; estado/nota vacios. Serie auxiliar (verificar fuente). | https://doi.org/10.5281/zenodo.21509581
FAB102_2E+3 | FABEST | 42CrMo4+QT | FAB102 | Fretting | Fretting specimens | -1 | 660.3084 | 125 | 2000 |  |  | PUNTO_CURVA_NO_ENSAYO | OTRAS_CONDICIONES | EXCLUIDO_O_REVISION | Identificador en notacion cientifica; estado/nota vacios. Serie auxiliar (verificar fuente). | https://doi.org/10.5281/zenodo.21509581
FAB102_5E+3 | FABEST | 42CrMo4+QT | FAB102 | Fretting | Fretting specimens | -1 | 602.0015 | 125 | 5000 |  |  | PUNTO_CURVA_NO_ENSAYO | OTRAS_CONDICIONES | EXCLUIDO_O_REVISION | Identificador en notacion cientifica; estado/nota vacios. Serie auxiliar (verificar fuente). | https://doi.org/10.5281/zenodo.21509581
FAB102_1E+4 | FABEST | 42CrMo4+QT | FAB102 | Fretting | Fretting specimens | -1 | 534.7639 | 125 | 10000 |  |  | PUNTO_CURVA_NO_ENSAYO | OTRAS_CONDICIONES | EXCLUIDO_O_REVISION | Identificador en notacion cientifica; estado/nota vacios. Serie auxiliar (verificar fuente). | https://doi.org/10.5281/zenodo.21509581
FAB102_2E+4 | FABEST | 42CrMo4+QT | FAB102 | Fretting | Fretting specimens | -1 | 453.425 | 125 | 20000 |  |  | PUNTO_CURVA_NO_ENSAYO | OTRAS_CONDICIONES | EXCLUIDO_O_REVISION | Identificador en notacion cientifica; estado/nota vacios. Serie auxiliar (verificar fuente). | https://doi.org/10.5281/zenodo.21509581
FAB102_5E+4 | FABEST | 42CrMo4+QT | FAB102 | Fretting | Fretting specimens | -1 | 344.7614 | 125 | 50000 |  |  | PUNTO_CURVA_NO_ENSAYO | OTRAS_CONDICIONES | EXCLUIDO_O_REVISION | Identificador en notacion cientifica; estado/nota vacios. Serie auxiliar (verificar fuente). | https://doi.org/10.5281/zenodo.21509581
FAB102_1E+5 | FABEST | 42CrMo4+QT | FAB102 | Fretting | Fretting specimens | -1 | 275.0444 | 125 | 100000 |  |  | PUNTO_CURVA_NO_ENSAYO | OTRAS_CONDICIONES | EXCLUIDO_O_REVISION | Identificador en notacion cientifica; estado/nota vacios. Serie auxiliar (verificar fuente). | https://doi.org/10.5281/zenodo.21509581
FAB102_2E+5 | FABEST | 42CrMo4+QT | FAB102 | Fretting | Fretting specimens | -1 | 221.1183 | 125 | 200000 |  |  | PUNTO_CURVA_NO_ENSAYO | OTRAS_CONDICIONES | EXCLUIDO_O_REVISION | Identificador en notacion cientifica; estado/nota vacios. Serie auxiliar (verificar fuente). | https://doi.org/10.5281/zenodo.21509581
FAB102_5E+5 | FABEST | 42CrMo4+QT | FAB102 | Fretting | Fretting specimens | -1 | 173.4789 | 125 | 500000 |  |  | PUNTO_CURVA_NO_ENSAYO | OTRAS_CONDICIONES | EXCLUIDO_O_REVISION | Identificador en notacion cientifica; estado/nota vacios. Serie auxiliar (verificar fuente). | https://doi.org/10.5281/zenodo.21509581
FAB102_1E+6 | FABEST | 42CrMo4+QT | FAB102 | Fretting | Fretting specimens | -1 | 152.0089 | 125 | 1000000 |  |  | PUNTO_CURVA_NO_ENSAYO | OTRAS_CONDICIONES | EXCLUIDO_O_REVISION | Identificador en notacion cientifica; estado/nota vacios. Serie auxiliar (verificar fuente). | https://doi.org/10.5281/zenodo.21509581
FAB102_2E+6 | FABEST | 42CrMo4+QT | FAB102 | Fretting | Fretting specimens | -1 | 139.3386 | 125 | 2000000 |  |  | PUNTO_CURVA_NO_ENSAYO | OTRAS_CONDICIONES | EXCLUIDO_O_REVISION | Identificador en notacion cientifica; estado/nota vacios. Serie auxiliar (verificar fuente). | https://doi.org/10.5281/zenodo.21509581
FAB102_5E+6 | FABEST | 42CrMo4+QT | FAB102 | Fretting | Fretting specimens | -1 | 130.8473 | 125 | 5000000 |  |  | PUNTO_CURVA_NO_ENSAYO | OTRAS_CONDICIONES | EXCLUIDO_O_REVISION | Identificador en notacion cientifica; estado/nota vacios. Serie auxiliar (verificar fuente). | https://doi.org/10.5281/zenodo.21509581
FAB102_1E+7 | FABEST | 42CrMo4+QT | FAB102 | Fretting | Fretting specimens | -1 | 127.832 | 125 | 10000000 |  |  | PUNTO_CURVA_NO_ENSAYO | OTRAS_CONDICIONES | EXCLUIDO_O_REVISION | Identificador en notacion cientifica; estado/nota vacios. Serie auxiliar (verificar fuente). | https://doi.org/10.5281/zenodo.21509581
FAB102_2E+7 | FABEST | 42CrMo4+QT | FAB102 | Fretting | Fretting specimens | -1 | 126.2851 | 125 | 20000000 |  |  | PUNTO_CURVA_NO_ENSAYO | OTRAS_CONDICIONES | EXCLUIDO_O_REVISION | Identificador en notacion cientifica; estado/nota vacios. Serie auxiliar (verificar fuente). | https://doi.org/10.5281/zenodo.21509581
FAB102_5E+7 | FABEST | 42CrMo4+QT | FAB102 | Fretting | Fretting specimens | -1 | 125.3437 | 125 | 50000000 |  |  | PUNTO_CURVA_NO_ENSAYO | OTRAS_CONDICIONES | EXCLUIDO_O_REVISION | Identificador en notacion cientifica; estado/nota vacios. Serie auxiliar (verificar fuente). | https://doi.org/10.5281/zenodo.21509581
FAB102_1E+8 | FABEST | 42CrMo4+QT | FAB102 | Fretting | Fretting specimens | -1 | 125.0276 | 125 | 100000000 |  |  | PUNTO_CURVA_NO_ENSAYO | OTRAS_CONDICIONES | EXCLUIDO_O_REVISION | Identificador en notacion cientifica; estado/nota vacios. Serie auxiliar (verificar fuente). | https://doi.org/10.5281/zenodo.21509581
FAB102_1E+3 | FABEST | 42CrMo4+QT | FAB102 | Fretting | Fretting specimens | -1 | 647.0532 | 125 | 1000 |  |  | PUNTO_CURVA_NO_ENSAYO | OTRAS_CONDICIONES | EXCLUIDO_O_REVISION | Identificador en notacion cientifica; estado/nota vacios. Serie auxiliar (verificar fuente). | https://doi.org/10.5281/zenodo.21509581
FAB102_2E+3 | FABEST | 42CrMo4+QT | FAB102 | Fretting | Fretting specimens | -1 | 594.5335 | 125 | 2000 |  |  | PUNTO_CURVA_NO_ENSAYO | OTRAS_CONDICIONES | EXCLUIDO_O_REVISION | Identificador en notacion cientifica; estado/nota vacios. Serie auxiliar (verificar fuente). | https://doi.org/10.5281/zenodo.21509581
FAB102_5E+3 | FABEST | 42CrMo4+QT | FAB102 | Fretting | Fretting specimens | -1 | 525.1062 | 125 | 5000 |  |  | PUNTO_CURVA_NO_ENSAYO | OTRAS_CONDICIONES | EXCLUIDO_O_REVISION | Identificador en notacion cientifica; estado/nota vacios. Serie auxiliar (verificar fuente). | https://doi.org/10.5281/zenodo.21509581
FAB102_1E+4 | FABEST | 42CrMo4+QT | FAB102 | Fretting | Fretting specimens | -1 | 472.5864 | 125 | 10000 |  |  | PUNTO_CURVA_NO_ENSAYO | OTRAS_CONDICIONES | EXCLUIDO_O_REVISION | Identificador en notacion cientifica; estado/nota vacios. Serie auxiliar (verificar fuente). | https://doi.org/10.5281/zenodo.21509581
FAB102_2E+4 | FABEST | 42CrMo4+QT | FAB102 | Fretting | Fretting specimens | -1 | 420.0667 | 125 | 20000 |  |  | PUNTO_CURVA_NO_ENSAYO | OTRAS_CONDICIONES | EXCLUIDO_O_REVISION | Identificador en notacion cientifica; estado/nota vacios. Serie auxiliar (verificar fuente). | https://doi.org/10.5281/zenodo.21509581
FAB102_5E+4 | FABEST | 42CrMo4+QT | FAB102 | Fretting | Fretting specimens | -1 | 350.6394 | 125 | 50000 |  |  | PUNTO_CURVA_NO_ENSAYO | OTRAS_CONDICIONES | EXCLUIDO_O_REVISION | Identificador en notacion cientifica; estado/nota vacios. Serie auxiliar (verificar fuente). | https://doi.org/10.5281/zenodo.21509581
FAB102_1E+5 | FABEST | 42CrMo4+QT | FAB102 | Fretting | Fretting specimens | -1 | 298.1197 | 125 | 100000 |  |  | PUNTO_CURVA_NO_ENSAYO | OTRAS_CONDICIONES | EXCLUIDO_O_REVISION | Identificador en notacion cientifica; estado/nota vacios. Serie auxiliar (verificar fuente). | https://doi.org/10.5281/zenodo.21509581
FAB102_2E+5 | FABEST | 42CrMo4+QT | FAB102 | Fretting | Fretting specimens | -1 | 245.6 | 125 | 200000 |  |  | PUNTO_CURVA_NO_ENSAYO | OTRAS_CONDICIONES | EXCLUIDO_O_REVISION | Identificador en notacion cientifica; estado/nota vacios. Serie auxiliar (verificar fuente). | https://doi.org/10.5281/zenodo.21509581
FAB102_5E+5 | FABEST | 42CrMo4+QT | FAB102 | Fretting | Fretting specimens | -1 | 176.1727 | 125 | 500000 |  |  | PUNTO_CURVA_NO_ENSAYO | OTRAS_CONDICIONES | EXCLUIDO_O_REVISION | Identificador en notacion cientifica; estado/nota vacios. Serie auxiliar (verificar fuente). | https://doi.org/10.5281/zenodo.21509581
FAB102_1E+6 | FABEST | 42CrMo4+QT | FAB102 | Fretting | Fretting specimens | -1 | 123.653 | 125 | 1000000 |  |  | PUNTO_CURVA_NO_ENSAYO | OTRAS_CONDICIONES | EXCLUIDO_O_REVISION | Identificador en notacion cientifica; estado/nota vacios. Serie auxiliar (verificar fuente). | https://doi.org/10.5281/zenodo.21509581
FAB102_2E+6 | FABEST | 42CrMo4+QT | FAB102 | Fretting | Fretting specimens | -1 | 71.13326 | 125 | 2000000 |  |  | PUNTO_CURVA_NO_ENSAYO | OTRAS_CONDICIONES | EXCLUIDO_O_REVISION | Identificador en notacion cientifica; estado/nota vacios. Serie auxiliar (verificar fuente). | https://doi.org/10.5281/zenodo.21509581
FAB102_5E+6 | FABEST | 42CrMo4+QT | FAB102 | Fretting | Fretting specimens | -1 | 1.705962 | 125 | 5000000 |  |  | PUNTO_CURVA_NO_ENSAYO | OTRAS_CONDICIONES | EXCLUIDO_O_REVISION | Identificador en notacion cientifica; estado/nota vacios. Serie auxiliar (verificar fuente). | https://doi.org/10.5281/zenodo.21509581
FAB103_1E+3 | FABEST | 42CrMo4+QT | FAB103 | Fretting | Fretting specimens | -1 | 1060.957 | 125 | 1000 |  |  | PUNTO_CURVA_NO_ENSAYO | OTRAS_CONDICIONES | EXCLUIDO_O_REVISION | Identificador en notacion cientifica; estado/nota vacios. Serie auxiliar (verificar fuente). | https://doi.org/10.5281/zenodo.21509581
FAB103_2E+3 | FABEST | 42CrMo4+QT | FAB103 | Fretting | Fretting specimens | -1 | 866.2664 | 125 | 2000 |  |  | PUNTO_CURVA_NO_ENSAYO | OTRAS_CONDICIONES | EXCLUIDO_O_REVISION | Identificador en notacion cientifica; estado/nota vacios. Serie auxiliar (verificar fuente). | https://doi.org/10.5281/zenodo.21509581
FAB103_5E+3 | FABEST | 42CrMo4+QT | FAB103 | Fretting | Fretting specimens | -1 | 662.6138 | 125 | 5000 |  |  | PUNTO_CURVA_NO_ENSAYO | OTRAS_CONDICIONES | EXCLUIDO_O_REVISION | Identificador en notacion cientifica; estado/nota vacios. Serie auxiliar (verificar fuente). | https://doi.org/10.5281/zenodo.21509581
FAB103_1E+4 | FABEST | 42CrMo4+QT | FAB103 | Fretting | Fretting specimens | -1 | 541.021 | 125 | 10000 |  |  | PUNTO_CURVA_NO_ENSAYO | OTRAS_CONDICIONES | EXCLUIDO_O_REVISION | Identificador en notacion cientifica; estado/nota vacios. Serie auxiliar (verificar fuente). | https://doi.org/10.5281/zenodo.21509581
FAB103_2E+4 | FABEST | 42CrMo4+QT | FAB103 | Fretting | Fretting specimens | -1 | 441.741 | 125 | 20000 |  |  | PUNTO_CURVA_NO_ENSAYO | OTRAS_CONDICIONES | EXCLUIDO_O_REVISION | Identificador en notacion cientifica; estado/nota vacios. Serie auxiliar (verificar fuente). | https://doi.org/10.5281/zenodo.21509581
FAB103_5E+4 | FABEST | 42CrMo4+QT | FAB103 | Fretting | Fretting specimens | -1 | 337.8911 | 125 | 50000 |  |  | PUNTO_CURVA_NO_ENSAYO | OTRAS_CONDICIONES | EXCLUIDO_O_REVISION | Identificador en notacion cientifica; estado/nota vacios. Serie auxiliar (verificar fuente). | https://doi.org/10.5281/zenodo.21509581
FAB103_1E+5 | FABEST | 42CrMo4+QT | FAB103 | Fretting | Fretting specimens | -1 | 275.8864 | 125 | 100000 |  |  | PUNTO_CURVA_NO_ENSAYO | OTRAS_CONDICIONES | EXCLUIDO_O_REVISION | Identificador en notacion cientifica; estado/nota vacios. Serie auxiliar (verificar fuente). | https://doi.org/10.5281/zenodo.21509581
FAB103_2E+5 | FABEST | 42CrMo4+QT | FAB103 | Fretting | Fretting specimens | -1 | 225.2599 | 125 | 200000 |  |  | PUNTO_CURVA_NO_ENSAYO | OTRAS_CONDICIONES | EXCLUIDO_O_REVISION | Identificador en notacion cientifica; estado/nota vacios. Serie auxiliar (verificar fuente). | https://doi.org/10.5281/zenodo.21509581
FAB103_5E+5 | FABEST | 42CrMo4+QT | FAB103 | Fretting | Fretting specimens | -1 | 172.303 | 125 | 500000 |  |  | PUNTO_CURVA_NO_ENSAYO | OTRAS_CONDICIONES | EXCLUIDO_O_REVISION | Identificador en notacion cientifica; estado/nota vacios. Serie auxiliar (verificar fuente). | https://doi.org/10.5281/zenodo.21509581
FAB103_1E+6 | FABEST | 42CrMo4+QT | FAB103 | Fretting | Fretting specimens | -1 | 140.6846 | 125 | 1000000 |  |  | PUNTO_CURVA_NO_ENSAYO | OTRAS_CONDICIONES | EXCLUIDO_O_REVISION | Identificador en notacion cientifica; estado/nota vacios. Serie auxiliar (verificar fuente). | https://doi.org/10.5281/zenodo.21509581
FAB103_2E+6 | FABEST | 42CrMo4+QT | FAB103 | Fretting | Fretting specimens | -1 | 114.8683 | 125 | 2000000 |  |  | PUNTO_CURVA_NO_ENSAYO | OTRAS_CONDICIONES | EXCLUIDO_O_REVISION | Identificador en notacion cientifica; estado/nota vacios. Serie auxiliar (verificar fuente). | https://doi.org/10.5281/zenodo.21509581
FAB103_5E+6 | FABEST | 42CrMo4+QT | FAB103 | Fretting | Fretting specimens | -1 | 87.86364 | 125 | 5000000 |  |  | PUNTO_CURVA_NO_ENSAYO | OTRAS_CONDICIONES | EXCLUIDO_O_REVISION | Identificador en notacion cientifica; estado/nota vacios. Serie auxiliar (verificar fuente). | https://doi.org/10.5281/zenodo.21509581
FAB103_1E+7 | FABEST | 42CrMo4+QT | FAB103 | Fretting | Fretting specimens | -1 | 71.74023 | 125 | 10000000 |  |  | PUNTO_CURVA_NO_ENSAYO | OTRAS_CONDICIONES | EXCLUIDO_O_REVISION | Identificador en notacion cientifica; estado/nota vacios. Serie auxiliar (verificar fuente). | https://doi.org/10.5281/zenodo.21509581
FAB103_2E+7 | FABEST | 42CrMo4+QT | FAB103 | Fretting | Fretting specimens | -1 | 58.57555 | 125 | 20000000 |  |  | PUNTO_CURVA_NO_ENSAYO | OTRAS_CONDICIONES | EXCLUIDO_O_REVISION | Identificador en notacion cientifica; estado/nota vacios. Serie auxiliar (verificar fuente). | https://doi.org/10.5281/zenodo.21509581
FAB103_5E+7 | FABEST | 42CrMo4+QT | FAB103 | Fretting | Fretting specimens | -1 | 44.80489 | 125 | 50000000 |  |  | PUNTO_CURVA_NO_ENSAYO | OTRAS_CONDICIONES | EXCLUIDO_O_REVISION | Identificador en notacion cientifica; estado/nota vacios. Serie auxiliar (verificar fuente). | https://doi.org/10.5281/zenodo.21509581
FAB103_1E+8 | FABEST | 42CrMo4+QT | FAB103 | Fretting | Fretting specimens | -1 | 36.58297 | 125 | 100000000 |  |  | PUNTO_CURVA_NO_ENSAYO | OTRAS_CONDICIONES | EXCLUIDO_O_REVISION | Identificador en notacion cientifica; estado/nota vacios. Serie auxiliar (verificar fuente). | https://doi.org/10.5281/zenodo.21509581
FAB103_1E+3 | FABEST | 42CrMo4+QT | FAB103 | Fretting | Fretting specimens | -1 | 1129.007 | 125 | 1000 |  |  | PUNTO_CURVA_NO_ENSAYO | OTRAS_CONDICIONES | EXCLUIDO_O_REVISION | Identificador en notacion cientifica; estado/nota vacios. Serie auxiliar (verificar fuente). | https://doi.org/10.5281/zenodo.21509581
FAB103_2E+3 | FABEST | 42CrMo4+QT | FAB103 | Fretting | Fretting specimens | -1 | 955.755 | 125 | 2000 |  |  | PUNTO_CURVA_NO_ENSAYO | OTRAS_CONDICIONES | EXCLUIDO_O_REVISION | Identificador en notacion cientifica; estado/nota vacios. Serie auxiliar (verificar fuente). | https://doi.org/10.5281/zenodo.21509581
FAB103_5E+3 | FABEST | 42CrMo4+QT | FAB103 | Fretting | Fretting specimens | -1 | 730.8028 | 125 | 5000 |  |  | PUNTO_CURVA_NO_ENSAYO | OTRAS_CONDICIONES | EXCLUIDO_O_REVISION | Identificador en notacion cientifica; estado/nota vacios. Serie auxiliar (verificar fuente). | https://doi.org/10.5281/zenodo.21509581
FAB103_1E+4 | FABEST | 42CrMo4+QT | FAB103 | Fretting | Fretting specimens | -1 | 583.4828 | 125 | 10000 |  |  | PUNTO_CURVA_NO_ENSAYO | OTRAS_CONDICIONES | EXCLUIDO_O_REVISION | Identificador en notacion cientifica; estado/nota vacios. Serie auxiliar (verificar fuente). | https://doi.org/10.5281/zenodo.21509581
FAB103_2E+4 | FABEST | 42CrMo4+QT | FAB103 | Fretting | Fretting specimens | -1 | 461.7371 | 125 | 20000 |  |  | PUNTO_CURVA_NO_ENSAYO | OTRAS_CONDICIONES | EXCLUIDO_O_REVISION | Identificador en notacion cientifica; estado/nota vacios. Serie auxiliar (verificar fuente). | https://doi.org/10.5281/zenodo.21509581
FAB103_5E+4 | FABEST | 42CrMo4+QT | FAB103 | Fretting | Fretting specimens | -1 | 338.1446 | 125 | 50000 |  |  | PUNTO_CURVA_NO_ENSAYO | OTRAS_CONDICIONES | EXCLUIDO_O_REVISION | Identificador en notacion cientifica; estado/nota vacios. Serie auxiliar (verificar fuente). | https://doi.org/10.5281/zenodo.21509581
FAB103_1E+5 | FABEST | 42CrMo4+QT | FAB103 | Fretting | Fretting specimens | -1 | 268.8977 | 125 | 100000 |  |  | PUNTO_CURVA_NO_ENSAYO | OTRAS_CONDICIONES | EXCLUIDO_O_REVISION | Identificador en notacion cientifica; estado/nota vacios. Serie auxiliar (verificar fuente). | https://doi.org/10.5281/zenodo.21509581
FAB103_2E+5 | FABEST | 42CrMo4+QT | FAB103 | Fretting | Fretting specimens | -1 | 216.9373 | 125 | 200000 |  |  | PUNTO_CURVA_NO_ENSAYO | OTRAS_CONDICIONES | EXCLUIDO_O_REVISION | Identificador en notacion cientifica; estado/nota vacios. Serie auxiliar (verificar fuente). | https://doi.org/10.5281/zenodo.21509581
FAB103_5E+5 | FABEST | 42CrMo4+QT | FAB103 | Fretting | Fretting specimens | -1 | 170.0281 | 125 | 500000 |  |  | PUNTO_CURVA_NO_ENSAYO | OTRAS_CONDICIONES | EXCLUIDO_O_REVISION | Identificador en notacion cientifica; estado/nota vacios. Serie auxiliar (verificar fuente). | https://doi.org/10.5281/zenodo.21509581
FAB103_1E+6 | FABEST | 42CrMo4+QT | FAB103 | Fretting | Fretting specimens | -1 | 147.7359 | 125 | 1000000 |  |  | PUNTO_CURVA_NO_ENSAYO | OTRAS_CONDICIONES | EXCLUIDO_O_REVISION | Identificador en notacion cientifica; estado/nota vacios. Serie auxiliar (verificar fuente). | https://doi.org/10.5281/zenodo.21509581
FAB103_2E+6 | FABEST | 42CrMo4+QT | FAB103 | Fretting | Fretting specimens | -1 | 133.9059 | 125 | 2000000 |  |  | PUNTO_CURVA_NO_ENSAYO | OTRAS_CONDICIONES | EXCLUIDO_O_REVISION | Identificador en notacion cientifica; estado/nota vacios. Serie auxiliar (verificar fuente). | https://doi.org/10.5281/zenodo.21509581
FAB103_5E+6 | FABEST | 42CrMo4+QT | FAB103 | Fretting | Fretting specimens | -1 | 124.2112 | 125 | 5000000 |  |  | PUNTO_CURVA_NO_ENSAYO | OTRAS_CONDICIONES | EXCLUIDO_O_REVISION | Identificador en notacion cientifica; estado/nota vacios. Serie auxiliar (verificar fuente). | https://doi.org/10.5281/zenodo.21509581
FAB103_1E+7 | FABEST | 42CrMo4+QT | FAB103 | Fretting | Fretting specimens | -1 | 120.6611 | 125 | 10000000 |  |  | PUNTO_CURVA_NO_ENSAYO | OTRAS_CONDICIONES | EXCLUIDO_O_REVISION | Identificador en notacion cientifica; estado/nota vacios. Serie auxiliar (verificar fuente). | https://doi.org/10.5281/zenodo.21509581
FAB103_2E+7 | FABEST | 42CrMo4+QT | FAB103 | Fretting | Fretting specimens | -1 | 118.8142 | 125 | 20000000 |  |  | PUNTO_CURVA_NO_ENSAYO | OTRAS_CONDICIONES | EXCLUIDO_O_REVISION | Identificador en notacion cientifica; estado/nota vacios. Serie auxiliar (verificar fuente). | https://doi.org/10.5281/zenodo.21509581
FAB103_5E+7 | FABEST | 42CrMo4+QT | FAB103 | Fretting | Fretting specimens | -1 | 117.681 | 125 | 50000000 |  |  | PUNTO_CURVA_NO_ENSAYO | OTRAS_CONDICIONES | EXCLUIDO_O_REVISION | Identificador en notacion cientifica; estado/nota vacios. Serie auxiliar (verificar fuente). | https://doi.org/10.5281/zenodo.21509581
FAB103_1E+8 | FABEST | 42CrMo4+QT | FAB103 | Fretting | Fretting specimens | -1 | 117.299 | 125 | 100000000 |  |  | PUNTO_CURVA_NO_ENSAYO | OTRAS_CONDICIONES | EXCLUIDO_O_REVISION | Identificador en notacion cientifica; estado/nota vacios. Serie auxiliar (verificar fuente). | https://doi.org/10.5281/zenodo.21509581
FAB103_1E+3 | FABEST | 42CrMo4+QT | FAB103 | Fretting | Fretting specimens | -1 | 638.3587 | 125 | 1000 |  |  | PUNTO_CURVA_NO_ENSAYO | OTRAS_CONDICIONES | EXCLUIDO_O_REVISION | Identificador en notacion cientifica; estado/nota vacios. Serie auxiliar (verificar fuente). | https://doi.org/10.5281/zenodo.21509581
FAB103_2E+3 | FABEST | 42CrMo4+QT | FAB103 | Fretting | Fretting specimens | -1 | 586.426 | 125 | 2000 |  |  | PUNTO_CURVA_NO_ENSAYO | OTRAS_CONDICIONES | EXCLUIDO_O_REVISION | Identificador en notacion cientifica; estado/nota vacios. Serie auxiliar (verificar fuente). | https://doi.org/10.5281/zenodo.21509581
FAB103_5E+3 | FABEST | 42CrMo4+QT | FAB103 | Fretting | Fretting specimens | -1 | 517.7747 | 125 | 5000 |  |  | PUNTO_CURVA_NO_ENSAYO | OTRAS_CONDICIONES | EXCLUIDO_O_REVISION | Identificador en notacion cientifica; estado/nota vacios. Serie auxiliar (verificar fuente). | https://doi.org/10.5281/zenodo.21509581
FAB103_1E+4 | FABEST | 42CrMo4+QT | FAB103 | Fretting | Fretting specimens | -1 | 465.842 | 125 | 10000 |  |  | PUNTO_CURVA_NO_ENSAYO | OTRAS_CONDICIONES | EXCLUIDO_O_REVISION | Identificador en notacion cientifica; estado/nota vacios. Serie auxiliar (verificar fuente). | https://doi.org/10.5281/zenodo.21509581
FAB103_2E+4 | FABEST | 42CrMo4+QT | FAB103 | Fretting | Fretting specimens | -1 | 413.9093 | 125 | 20000 |  |  | PUNTO_CURVA_NO_ENSAYO | OTRAS_CONDICIONES | EXCLUIDO_O_REVISION | Identificador en notacion cientifica; estado/nota vacios. Serie auxiliar (verificar fuente). | https://doi.org/10.5281/zenodo.21509581
FAB103_5E+4 | FABEST | 42CrMo4+QT | FAB103 | Fretting | Fretting specimens | -1 | 345.258 | 125 | 50000 |  |  | PUNTO_CURVA_NO_ENSAYO | OTRAS_CONDICIONES | EXCLUIDO_O_REVISION | Identificador en notacion cientifica; estado/nota vacios. Serie auxiliar (verificar fuente). | https://doi.org/10.5281/zenodo.21509581
FAB103_1E+5 | FABEST | 42CrMo4+QT | FAB103 | Fretting | Fretting specimens | -1 | 293.3253 | 125 | 100000 |  |  | PUNTO_CURVA_NO_ENSAYO | OTRAS_CONDICIONES | EXCLUIDO_O_REVISION | Identificador en notacion cientifica; estado/nota vacios. Serie auxiliar (verificar fuente). | https://doi.org/10.5281/zenodo.21509581
FAB103_2E+5 | FABEST | 42CrMo4+QT | FAB103 | Fretting | Fretting specimens | -1 | 241.3926 | 125 | 200000 |  |  | PUNTO_CURVA_NO_ENSAYO | OTRAS_CONDICIONES | EXCLUIDO_O_REVISION | Identificador en notacion cientifica; estado/nota vacios. Serie auxiliar (verificar fuente). | https://doi.org/10.5281/zenodo.21509581
FAB103_5E+5 | FABEST | 42CrMo4+QT | FAB103 | Fretting | Fretting specimens | -1 | 172.7413 | 125 | 500000 |  |  | PUNTO_CURVA_NO_ENSAYO | OTRAS_CONDICIONES | EXCLUIDO_O_REVISION | Identificador en notacion cientifica; estado/nota vacios. Serie auxiliar (verificar fuente). | https://doi.org/10.5281/zenodo.21509581
FAB103_1E+6 | FABEST | 42CrMo4+QT | FAB103 | Fretting | Fretting specimens | -1 | 120.8086 | 125 | 1000000 |  |  | PUNTO_CURVA_NO_ENSAYO | OTRAS_CONDICIONES | EXCLUIDO_O_REVISION | Identificador en notacion cientifica; estado/nota vacios. Serie auxiliar (verificar fuente). | https://doi.org/10.5281/zenodo.21509581
FAB103_2E+6 | FABEST | 42CrMo4+QT | FAB103 | Fretting | Fretting specimens | -1 | 68.8759 | 125 | 2000000 |  |  | PUNTO_CURVA_NO_ENSAYO | OTRAS_CONDICIONES | EXCLUIDO_O_REVISION | Identificador en notacion cientifica; estado/nota vacios. Serie auxiliar (verificar fuente). | https://doi.org/10.5281/zenodo.21509581
FAB103_5E+6 | FABEST | 42CrMo4+QT | FAB103 | Fretting | Fretting specimens | -1 | 0.2245969 | 125 | 5000000 |  |  | PUNTO_CURVA_NO_ENSAYO | OTRAS_CONDICIONES | EXCLUIDO_O_REVISION | Identificador en notacion cientifica; estado/nota vacios. Serie auxiliar (verificar fuente). | https://doi.org/10.5281/zenodo.21509581
FAB104_1E+3 | FABEST | 42CrMo4+QT | FAB104 | Fretting | Fretting specimens | -1 | 1384.488 | 125 | 1000 |  |  | PUNTO_CURVA_NO_ENSAYO | OTRAS_CONDICIONES | EXCLUIDO_O_REVISION | Identificador en notacion cientifica; estado/nota vacios. Serie auxiliar (verificar fuente). | https://doi.org/10.5281/zenodo.21509581
FAB104_2E+3 | FABEST | 42CrMo4+QT | FAB104 | Fretting | Fretting specimens | -1 | 1102.237 | 125 | 2000 |  |  | PUNTO_CURVA_NO_ENSAYO | OTRAS_CONDICIONES | EXCLUIDO_O_REVISION | Identificador en notacion cientifica; estado/nota vacios. Serie auxiliar (verificar fuente). | https://doi.org/10.5281/zenodo.21509581
FAB104_5E+3 | FABEST | 42CrMo4+QT | FAB104 | Fretting | Fretting specimens | -1 | 815.4271 | 125 | 5000 |  |  | PUNTO_CURVA_NO_ENSAYO | OTRAS_CONDICIONES | EXCLUIDO_O_REVISION | Identificador en notacion cientifica; estado/nota vacios. Serie auxiliar (verificar fuente). | https://doi.org/10.5281/zenodo.21509581
FAB104_1E+4 | FABEST | 42CrMo4+QT | FAB104 | Fretting | Fretting specimens | -1 | 649.1885 | 125 | 10000 |  |  | PUNTO_CURVA_NO_ENSAYO | OTRAS_CONDICIONES | EXCLUIDO_O_REVISION | Identificador en notacion cientifica; estado/nota vacios. Serie auxiliar (verificar fuente). | https://doi.org/10.5281/zenodo.21509581
FAB104_2E+4 | FABEST | 42CrMo4+QT | FAB104 | Fretting | Fretting specimens | -1 | 516.8404 | 125 | 20000 |  |  | PUNTO_CURVA_NO_ENSAYO | OTRAS_CONDICIONES | EXCLUIDO_O_REVISION | Identificador en notacion cientifica; estado/nota vacios. Serie auxiliar (verificar fuente). | https://doi.org/10.5281/zenodo.21509581
FAB104_5E+4 | FABEST | 42CrMo4+QT | FAB104 | Fretting | Fretting specimens | -1 | 382.3549 | 125 | 50000 |  |  | PUNTO_CURVA_NO_ENSAYO | OTRAS_CONDICIONES | EXCLUIDO_O_REVISION | Identificador en notacion cientifica; estado/nota vacios. Serie auxiliar (verificar fuente). | https://doi.org/10.5281/zenodo.21509581
FAB104_1E+5 | FABEST | 42CrMo4+QT | FAB104 | Fretting | Fretting specimens | -1 | 304.4054 | 125 | 100000 |  |  | PUNTO_CURVA_NO_ENSAYO | OTRAS_CONDICIONES | EXCLUIDO_O_REVISION | Identificador en notacion cientifica; estado/nota vacios. Serie auxiliar (verificar fuente). | https://doi.org/10.5281/zenodo.21509581
FAB104_2E+5 | FABEST | 42CrMo4+QT | FAB104 | Fretting | Fretting specimens | -1 | 242.3472 | 125 | 200000 |  |  | PUNTO_CURVA_NO_ENSAYO | OTRAS_CONDICIONES | EXCLUIDO_O_REVISION | Identificador en notacion cientifica; estado/nota vacios. Serie auxiliar (verificar fuente). | https://doi.org/10.5281/zenodo.21509581
FAB104_5E+5 | FABEST | 42CrMo4+QT | FAB104 | Fretting | Fretting specimens | -1 | 179.2867 | 125 | 500000 |  |  | PUNTO_CURVA_NO_ENSAYO | OTRAS_CONDICIONES | EXCLUIDO_O_REVISION | Identificador en notacion cientifica; estado/nota vacios. Serie auxiliar (verificar fuente). | https://doi.org/10.5281/zenodo.21509581
FAB104_1E+6 | FABEST | 42CrMo4+QT | FAB104 | Fretting | Fretting specimens | -1 | 142.7361 | 125 | 1000000 |  |  | PUNTO_CURVA_NO_ENSAYO | OTRAS_CONDICIONES | EXCLUIDO_O_REVISION | Identificador en notacion cientifica; estado/nota vacios. Serie auxiliar (verificar fuente). | https://doi.org/10.5281/zenodo.21509581
FAB104_2E+6 | FABEST | 42CrMo4+QT | FAB104 | Fretting | Fretting specimens | -1 | 113.6369 | 125 | 2000000 |  |  | PUNTO_CURVA_NO_ENSAYO | OTRAS_CONDICIONES | EXCLUIDO_O_REVISION | Identificador en notacion cientifica; estado/nota vacios. Serie auxiliar (verificar fuente). | https://doi.org/10.5281/zenodo.21509581
FAB104_5E+6 | FABEST | 42CrMo4+QT | FAB104 | Fretting | Fretting specimens | -1 | 84.0678 | 125 | 5000000 |  |  | PUNTO_CURVA_NO_ENSAYO | OTRAS_CONDICIONES | EXCLUIDO_O_REVISION | Identificador en notacion cientifica; estado/nota vacios. Serie auxiliar (verificar fuente). | https://doi.org/10.5281/zenodo.21509581
FAB104_1E+7 | FABEST | 42CrMo4+QT | FAB104 | Fretting | Fretting specimens | -1 | 66.92916 | 125 | 10000000 |  |  | PUNTO_CURVA_NO_ENSAYO | OTRAS_CONDICIONES | EXCLUIDO_O_REVISION | Identificador en notacion cientifica; estado/nota vacios. Serie auxiliar (verificar fuente). | https://doi.org/10.5281/zenodo.21509581
FAB104_2E+7 | FABEST | 42CrMo4+QT | FAB104 | Fretting | Fretting specimens | -1 | 53.28452 | 125 | 20000000 |  |  | PUNTO_CURVA_NO_ENSAYO | OTRAS_CONDICIONES | EXCLUIDO_O_REVISION | Identificador en notacion cientifica; estado/nota vacios. Serie auxiliar (verificar fuente). | https://doi.org/10.5281/zenodo.21509581
FAB104_5E+7 | FABEST | 42CrMo4+QT | FAB104 | Fretting | Fretting specimens | -1 | 39.41951 | 125 | 50000000 |  |  | PUNTO_CURVA_NO_ENSAYO | OTRAS_CONDICIONES | EXCLUIDO_O_REVISION | Identificador en notacion cientifica; estado/nota vacios. Serie auxiliar (verificar fuente). | https://doi.org/10.5281/zenodo.21509581
FAB104_1E+8 | FABEST | 42CrMo4+QT | FAB104 | Fretting | Fretting specimens | -1 | 31.38318 | 125 | 100000000 |  |  | PUNTO_CURVA_NO_ENSAYO | OTRAS_CONDICIONES | EXCLUIDO_O_REVISION | Identificador en notacion cientifica; estado/nota vacios. Serie auxiliar (verificar fuente). | https://doi.org/10.5281/zenodo.21509581
FAB104_1E+3 | FABEST | 42CrMo4+QT | FAB104 | Fretting | Fretting specimens | -1 | 544.419 | 125 | 1000 |  |  | PUNTO_CURVA_NO_ENSAYO | OTRAS_CONDICIONES | EXCLUIDO_O_REVISION | Identificador en notacion cientifica; estado/nota vacios. Serie auxiliar (verificar fuente). | https://doi.org/10.5281/zenodo.21509581
FAB104_2E+3 | FABEST | 42CrMo4+QT | FAB104 | Fretting | Fretting specimens | -1 | 539.2996 | 125 | 2000 |  |  | PUNTO_CURVA_NO_ENSAYO | OTRAS_CONDICIONES | EXCLUIDO_O_REVISION | Identificador en notacion cientifica; estado/nota vacios. Serie auxiliar (verificar fuente). | https://doi.org/10.5281/zenodo.21509581
FAB104_5E+3 | FABEST | 42CrMo4+QT | FAB104 | Fretting | Fretting specimens | -1 | 524.6477 | 125 | 5000 |  |  | PUNTO_CURVA_NO_ENSAYO | OTRAS_CONDICIONES | EXCLUIDO_O_REVISION | Identificador en notacion cientifica; estado/nota vacios. Serie auxiliar (verificar fuente). | https://doi.org/10.5281/zenodo.21509581
FAB104_1E+4 | FABEST | 42CrMo4+QT | FAB104 | Fretting | Fretting specimens | -1 | 502.3531 | 125 | 10000 |  |  | PUNTO_CURVA_NO_ENSAYO | OTRAS_CONDICIONES | EXCLUIDO_O_REVISION | Identificador en notacion cientifica; estado/nota vacios. Serie auxiliar (verificar fuente). | https://doi.org/10.5281/zenodo.21509581
FAB104_2E+4 | FABEST | 42CrMo4+QT | FAB104 | Fretting | Fretting specimens | -1 | 464.3316 | 125 | 20000 |  |  | PUNTO_CURVA_NO_ENSAYO | OTRAS_CONDICIONES | EXCLUIDO_O_REVISION | Identificador en notacion cientifica; estado/nota vacios. Serie auxiliar (verificar fuente). | https://doi.org/10.5281/zenodo.21509581
FAB104_5E+4 | FABEST | 42CrMo4+QT | FAB104 | Fretting | Fretting specimens | -1 | 384.9247 | 125 | 50000 |  |  | PUNTO_CURVA_NO_ENSAYO | OTRAS_CONDICIONES | EXCLUIDO_O_REVISION | Identificador en notacion cientifica; estado/nota vacios. Serie auxiliar (verificar fuente). | https://doi.org/10.5281/zenodo.21509581
FAB104_1E+5 | FABEST | 42CrMo4+QT | FAB104 | Fretting | Fretting specimens | -1 | 310.974 | 125 | 100000 |  |  | PUNTO_CURVA_NO_ENSAYO | OTRAS_CONDICIONES | EXCLUIDO_O_REVISION | Identificador en notacion cientifica; estado/nota vacios. Serie auxiliar (verificar fuente). | https://doi.org/10.5281/zenodo.21509581
FAB104_2E+5 | FABEST | 42CrMo4+QT | FAB104 | Fretting | Fretting specimens | -1 | 242.0901 | 125 | 200000 |  |  | PUNTO_CURVA_NO_ENSAYO | OTRAS_CONDICIONES | EXCLUIDO_O_REVISION | Identificador en notacion cientifica; estado/nota vacios. Serie auxiliar (verificar fuente). | https://doi.org/10.5281/zenodo.21509581
FAB104_5E+5 | FABEST | 42CrMo4+QT | FAB104 | Fretting | Fretting specimens | -1 | 177.9693 | 125 | 500000 |  |  | PUNTO_CURVA_NO_ENSAYO | OTRAS_CONDICIONES | EXCLUIDO_O_REVISION | Identificador en notacion cientifica; estado/nota vacios. Serie auxiliar (verificar fuente). | https://doi.org/10.5281/zenodo.21509581
FAB104_1E+6 | FABEST | 42CrMo4+QT | FAB104 | Fretting | Fretting specimens | -1 | 150.3402 | 125 | 1000000 |  |  | PUNTO_CURVA_NO_ENSAYO | OTRAS_CONDICIONES | EXCLUIDO_O_REVISION | Identificador en notacion cientifica; estado/nota vacios. Serie auxiliar (verificar fuente). | https://doi.org/10.5281/zenodo.21509581
FAB104_2E+6 | FABEST | 42CrMo4+QT | FAB104 | Fretting | Fretting specimens | -1 | 134.9717 | 125 | 2000000 |  |  | PUNTO_CURVA_NO_ENSAYO | OTRAS_CONDICIONES | EXCLUIDO_O_REVISION | Identificador en notacion cientifica; estado/nota vacios. Serie auxiliar (verificar fuente). | https://doi.org/10.5281/zenodo.21509581
FAB104_5E+6 | FABEST | 42CrMo4+QT | FAB104 | Fretting | Fretting specimens | -1 | 125.1896 | 125 | 5000000 |  |  | PUNTO_CURVA_NO_ENSAYO | OTRAS_CONDICIONES | EXCLUIDO_O_REVISION | Identificador en notacion cientifica; estado/nota vacios. Serie auxiliar (verificar fuente). | https://doi.org/10.5281/zenodo.21509581
FAB104_1E+7 | FABEST | 42CrMo4+QT | FAB104 | Fretting | Fretting specimens | -1 | 121.8296 | 125 | 10000000 |  |  | PUNTO_CURVA_NO_ENSAYO | OTRAS_CONDICIONES | EXCLUIDO_O_REVISION | Identificador en notacion cientifica; estado/nota vacios. Serie auxiliar (verificar fuente). | https://doi.org/10.5281/zenodo.21509581
FAB104_2E+7 | FABEST | 42CrMo4+QT | FAB104 | Fretting | Fretting specimens | -1 | 120.1304 | 125 | 20000000 |  |  | PUNTO_CURVA_NO_ENSAYO | OTRAS_CONDICIONES | EXCLUIDO_O_REVISION | Identificador en notacion cientifica; estado/nota vacios. Serie auxiliar (verificar fuente). | https://doi.org/10.5281/zenodo.21509581
FAB104_5E+7 | FABEST | 42CrMo4+QT | FAB104 | Fretting | Fretting specimens | -1 | 119.1046 | 125 | 50000000 |  |  | PUNTO_CURVA_NO_ENSAYO | OTRAS_CONDICIONES | EXCLUIDO_O_REVISION | Identificador en notacion cientifica; estado/nota vacios. Serie auxiliar (verificar fuente). | https://doi.org/10.5281/zenodo.21509581
FAB104_1E+8 | FABEST | 42CrMo4+QT | FAB104 | Fretting | Fretting specimens | -1 | 118.7617 | 125 | 100000000 |  |  | PUNTO_CURVA_NO_ENSAYO | OTRAS_CONDICIONES | EXCLUIDO_O_REVISION | Identificador en notacion cientifica; estado/nota vacios. Serie auxiliar (verificar fuente). | https://doi.org/10.5281/zenodo.21509581
FAB104_1E+3 | FABEST | 42CrMo4+QT | FAB104 | Fretting | Fretting specimens | -1 | 703.9437 | 125 | 1000 |  |  | PUNTO_CURVA_NO_ENSAYO | OTRAS_CONDICIONES | EXCLUIDO_O_REVISION | Identificador en notacion cientifica; estado/nota vacios. Serie auxiliar (verificar fuente). | https://doi.org/10.5281/zenodo.21509581
FAB104_2E+3 | FABEST | 42CrMo4+QT | FAB104 | Fretting | Fretting specimens | -1 | 645.8619 | 125 | 2000 |  |  | PUNTO_CURVA_NO_ENSAYO | OTRAS_CONDICIONES | EXCLUIDO_O_REVISION | Identificador en notacion cientifica; estado/nota vacios. Serie auxiliar (verificar fuente). | https://doi.org/10.5281/zenodo.21509581
FAB104_5E+3 | FABEST | 42CrMo4+QT | FAB104 | Fretting | Fretting specimens | -1 | 569.082 | 125 | 5000 |  |  | PUNTO_CURVA_NO_ENSAYO | OTRAS_CONDICIONES | EXCLUIDO_O_REVISION | Identificador en notacion cientifica; estado/nota vacios. Serie auxiliar (verificar fuente). | https://doi.org/10.5281/zenodo.21509581
FAB104_1E+4 | FABEST | 42CrMo4+QT | FAB104 | Fretting | Fretting specimens | -1 | 511.0002 | 125 | 10000 |  |  | PUNTO_CURVA_NO_ENSAYO | OTRAS_CONDICIONES | EXCLUIDO_O_REVISION | Identificador en notacion cientifica; estado/nota vacios. Serie auxiliar (verificar fuente). | https://doi.org/10.5281/zenodo.21509581
FAB104_2E+4 | FABEST | 42CrMo4+QT | FAB104 | Fretting | Fretting specimens | -1 | 452.9185 | 125 | 20000 |  |  | PUNTO_CURVA_NO_ENSAYO | OTRAS_CONDICIONES | EXCLUIDO_O_REVISION | Identificador en notacion cientifica; estado/nota vacios. Serie auxiliar (verificar fuente). | https://doi.org/10.5281/zenodo.21509581
FAB104_5E+4 | FABEST | 42CrMo4+QT | FAB104 | Fretting | Fretting specimens | -1 | 376.1385 | 125 | 50000 |  |  | PUNTO_CURVA_NO_ENSAYO | OTRAS_CONDICIONES | EXCLUIDO_O_REVISION | Identificador en notacion cientifica; estado/nota vacios. Serie auxiliar (verificar fuente). | https://doi.org/10.5281/zenodo.21509581
FAB104_1E+5 | FABEST | 42CrMo4+QT | FAB104 | Fretting | Fretting specimens | -1 | 318.0567 | 125 | 100000 |  |  | PUNTO_CURVA_NO_ENSAYO | OTRAS_CONDICIONES | EXCLUIDO_O_REVISION | Identificador en notacion cientifica; estado/nota vacios. Serie auxiliar (verificar fuente). | https://doi.org/10.5281/zenodo.21509581
FAB104_2E+5 | FABEST | 42CrMo4+QT | FAB104 | Fretting | Fretting specimens | -1 | 259.975 | 125 | 200000 |  |  | PUNTO_CURVA_NO_ENSAYO | OTRAS_CONDICIONES | EXCLUIDO_O_REVISION | Identificador en notacion cientifica; estado/nota vacios. Serie auxiliar (verificar fuente). | https://doi.org/10.5281/zenodo.21509581
FAB104_5E+5 | FABEST | 42CrMo4+QT | FAB104 | Fretting | Fretting specimens | -1 | 183.195 | 125 | 500000 |  |  | PUNTO_CURVA_NO_ENSAYO | OTRAS_CONDICIONES | EXCLUIDO_O_REVISION | Identificador en notacion cientifica; estado/nota vacios. Serie auxiliar (verificar fuente). | https://doi.org/10.5281/zenodo.21509581
FAB104_1E+6 | FABEST | 42CrMo4+QT | FAB104 | Fretting | Fretting specimens | -1 | 125.1133 | 125 | 1000000 |  |  | PUNTO_CURVA_NO_ENSAYO | OTRAS_CONDICIONES | EXCLUIDO_O_REVISION | Identificador en notacion cientifica; estado/nota vacios. Serie auxiliar (verificar fuente). | https://doi.org/10.5281/zenodo.21509581
FAB104_2E+6 | FABEST | 42CrMo4+QT | FAB104 | Fretting | Fretting specimens | -1 | 67.03149 | 125 | 2000000 |  |  | PUNTO_CURVA_NO_ENSAYO | OTRAS_CONDICIONES | EXCLUIDO_O_REVISION | Identificador en notacion cientifica; estado/nota vacios. Serie auxiliar (verificar fuente). | https://doi.org/10.5281/zenodo.21509581
FAB105_1E+3 | FABEST | 42CrMo4+QT | FAB105 | Fretting | Fretting specimens | -1 | 1085.298 | 125 | 1000 |  |  | PUNTO_CURVA_NO_ENSAYO | OTRAS_CONDICIONES | EXCLUIDO_O_REVISION | Identificador en notacion cientifica; estado/nota vacios. Serie auxiliar (verificar fuente). | https://doi.org/10.5281/zenodo.21509581
FAB105_2E+3 | FABEST | 42CrMo4+QT | FAB105 | Fretting | Fretting specimens | -1 | 922.1023 | 125 | 2000 |  |  | PUNTO_CURVA_NO_ENSAYO | OTRAS_CONDICIONES | EXCLUIDO_O_REVISION | Identificador en notacion cientifica; estado/nota vacios. Serie auxiliar (verificar fuente). | https://doi.org/10.5281/zenodo.21509581
FAB105_5E+3 | FABEST | 42CrMo4+QT | FAB105 | Fretting | Fretting specimens | -1 | 743.4063 | 125 | 5000 |  |  | PUNTO_CURVA_NO_ENSAYO | OTRAS_CONDICIONES | EXCLUIDO_O_REVISION | Identificador en notacion cientifica; estado/nota vacios. Serie auxiliar (verificar fuente). | https://doi.org/10.5281/zenodo.21509581
FAB105_1E+4 | FABEST | 42CrMo4+QT | FAB105 | Fretting | Fretting specimens | -1 | 631.6205 | 125 | 10000 |  |  | PUNTO_CURVA_NO_ENSAYO | OTRAS_CONDICIONES | EXCLUIDO_O_REVISION | Identificador en notacion cientifica; estado/nota vacios. Serie auxiliar (verificar fuente). | https://doi.org/10.5281/zenodo.21509581
FAB105_2E+4 | FABEST | 42CrMo4+QT | FAB105 | Fretting | Fretting specimens | -1 | 536.6439 | 125 | 20000 |  |  | PUNTO_CURVA_NO_ENSAYO | OTRAS_CONDICIONES | EXCLUIDO_O_REVISION | Identificador en notacion cientifica; estado/nota vacios. Serie auxiliar (verificar fuente). | https://doi.org/10.5281/zenodo.21509581
FAB105_5E+4 | FABEST | 42CrMo4+QT | FAB105 | Fretting | Fretting specimens | -1 | 432.6466 | 125 | 50000 |  |  | PUNTO_CURVA_NO_ENSAYO | OTRAS_CONDICIONES | EXCLUIDO_O_REVISION | Identificador en notacion cientifica; estado/nota vacios. Serie auxiliar (verificar fuente). | https://doi.org/10.5281/zenodo.21509581
FAB105_1E+5 | FABEST | 42CrMo4+QT | FAB105 | Fretting | Fretting specimens | -1 | 367.5896 | 125 | 100000 |  |  | PUNTO_CURVA_NO_ENSAYO | OTRAS_CONDICIONES | EXCLUIDO_O_REVISION | Identificador en notacion cientifica; estado/nota vacios. Serie auxiliar (verificar fuente). | https://doi.org/10.5281/zenodo.21509581
FAB105_2E+5 | FABEST | 42CrMo4+QT | FAB105 | Fretting | Fretting specimens | -1 | 312.3153 | 125 | 200000 |  |  | PUNTO_CURVA_NO_ENSAYO | OTRAS_CONDICIONES | EXCLUIDO_O_REVISION | Identificador en notacion cientifica; estado/nota vacios. Serie auxiliar (verificar fuente). | https://doi.org/10.5281/zenodo.21509581
FAB105_5E+5 | FABEST | 42CrMo4+QT | FAB105 | Fretting | Fretting specimens | -1 | 251.7911 | 125 | 500000 |  |  | PUNTO_CURVA_NO_ENSAYO | OTRAS_CONDICIONES | EXCLUIDO_O_REVISION | Identificador en notacion cientifica; estado/nota vacios. Serie auxiliar (verificar fuente). | https://doi.org/10.5281/zenodo.21509581
FAB105_1E+6 | FABEST | 42CrMo4+QT | FAB105 | Fretting | Fretting specimens | -1 | 213.9293 | 125 | 1000000 |  |  | PUNTO_CURVA_NO_ENSAYO | OTRAS_CONDICIONES | EXCLUIDO_O_REVISION | Identificador en notacion cientifica; estado/nota vacios. Serie auxiliar (verificar fuente). | https://doi.org/10.5281/zenodo.21509581
FAB105_2E+6 | FABEST | 42CrMo4+QT | FAB105 | Fretting | Fretting specimens | -1 | 181.7608 | 125 | 2000000 |  |  | PUNTO_CURVA_NO_ENSAYO | OTRAS_CONDICIONES | EXCLUIDO_O_REVISION | Identificador en notacion cientifica; estado/nota vacios. Serie auxiliar (verificar fuente). | https://doi.org/10.5281/zenodo.21509581
FAB105_5E+6 | FABEST | 42CrMo4+QT | FAB105 | Fretting | Fretting specimens | -1 | 146.537 | 125 | 5000000 |  |  | PUNTO_CURVA_NO_ENSAYO | OTRAS_CONDICIONES | EXCLUIDO_O_REVISION | Identificador en notacion cientifica; estado/nota vacios. Serie auxiliar (verificar fuente). | https://doi.org/10.5281/zenodo.21509581
FAB105_1E+7 | FABEST | 42CrMo4+QT | FAB105 | Fretting | Fretting specimens | -1 | 124.5023 | 125 | 10000000 |  |  | PUNTO_CURVA_NO_ENSAYO | OTRAS_CONDICIONES | EXCLUIDO_O_REVISION | Identificador en notacion cientifica; estado/nota vacios. Serie auxiliar (verificar fuente). | https://doi.org/10.5281/zenodo.21509581
FAB105_2E+7 | FABEST | 42CrMo4+QT | FAB105 | Fretting | Fretting specimens | -1 | 105.7809 | 125 | 20000000 |  |  | PUNTO_CURVA_NO_ENSAYO | OTRAS_CONDICIONES | EXCLUIDO_O_REVISION | Identificador en notacion cientifica; estado/nota vacios. Serie auxiliar (verificar fuente). | https://doi.org/10.5281/zenodo.21509581
FAB105_5E+7 | FABEST | 42CrMo4+QT | FAB105 | Fretting | Fretting specimens | -1 | 85.28143 | 125 | 50000000 |  |  | PUNTO_CURVA_NO_ENSAYO | OTRAS_CONDICIONES | EXCLUIDO_O_REVISION | Identificador en notacion cientifica; estado/nota vacios. Serie auxiliar (verificar fuente). | https://doi.org/10.5281/zenodo.21509581
FAB105_1E+8 | FABEST | 42CrMo4+QT | FAB105 | Fretting | Fretting specimens | -1 | 72.45768 | 125 | 100000000 |  |  | PUNTO_CURVA_NO_ENSAYO | OTRAS_CONDICIONES | EXCLUIDO_O_REVISION | Identificador en notacion cientifica; estado/nota vacios. Serie auxiliar (verificar fuente). | https://doi.org/10.5281/zenodo.21509581
FAB105_1E+3 | FABEST | 42CrMo4+QT | FAB105 | Fretting | Fretting specimens | -1 | 1216.319 | 125 | 1000 |  |  | PUNTO_CURVA_NO_ENSAYO | OTRAS_CONDICIONES | EXCLUIDO_O_REVISION | Identificador en notacion cientifica; estado/nota vacios. Serie auxiliar (verificar fuente). | https://doi.org/10.5281/zenodo.21509581
FAB105_2E+3 | FABEST | 42CrMo4+QT | FAB105 | Fretting | Fretting specimens | -1 | 1103.982 | 125 | 2000 |  |  | PUNTO_CURVA_NO_ENSAYO | OTRAS_CONDICIONES | EXCLUIDO_O_REVISION | Identificador en notacion cientifica; estado/nota vacios. Serie auxiliar (verificar fuente). | https://doi.org/10.5281/zenodo.21509581
FAB105_5E+3 | FABEST | 42CrMo4+QT | FAB105 | Fretting | Fretting specimens | -1 | 907.4961 | 125 | 5000 |  |  | PUNTO_CURVA_NO_ENSAYO | OTRAS_CONDICIONES | EXCLUIDO_O_REVISION | Identificador en notacion cientifica; estado/nota vacios. Serie auxiliar (verificar fuente). | https://doi.org/10.5281/zenodo.21509581
FAB105_1E+4 | FABEST | 42CrMo4+QT | FAB105 | Fretting | Fretting specimens | -1 | 747.5939 | 125 | 10000 |  |  | PUNTO_CURVA_NO_ENSAYO | OTRAS_CONDICIONES | EXCLUIDO_O_REVISION | Identificador en notacion cientifica; estado/nota vacios. Serie auxiliar (verificar fuente). | https://doi.org/10.5281/zenodo.21509581
FAB105_2E+4 | FABEST | 42CrMo4+QT | FAB105 | Fretting | Fretting specimens | -1 | 600.8979 | 125 | 20000 |  |  | PUNTO_CURVA_NO_ENSAYO | OTRAS_CONDICIONES | EXCLUIDO_O_REVISION | Identificador en notacion cientifica; estado/nota vacios. Serie auxiliar (verificar fuente). | https://doi.org/10.5281/zenodo.21509581
FAB105_5E+4 | FABEST | 42CrMo4+QT | FAB105 | Fretting | Fretting specimens | -1 | 445.5614 | 125 | 50000 |  |  | PUNTO_CURVA_NO_ENSAYO | OTRAS_CONDICIONES | EXCLUIDO_O_REVISION | Identificador en notacion cientifica; estado/nota vacios. Serie auxiliar (verificar fuente). | https://doi.org/10.5281/zenodo.21509581
FAB105_1E+5 | FABEST | 42CrMo4+QT | FAB105 | Fretting | Fretting specimens | -1 | 360.0146 | 125 | 100000 |  |  | PUNTO_CURVA_NO_ENSAYO | OTRAS_CONDICIONES | EXCLUIDO_O_REVISION | Identificador en notacion cientifica; estado/nota vacios. Serie auxiliar (verificar fuente). | https://doi.org/10.5281/zenodo.21509581
FAB105_2E+5 | FABEST | 42CrMo4+QT | FAB105 | Fretting | Fretting specimens | -1 | 299.4106 | 125 | 200000 |  |  | PUNTO_CURVA_NO_ENSAYO | OTRAS_CONDICIONES | EXCLUIDO_O_REVISION | Identificador en notacion cientifica; estado/nota vacios. Serie auxiliar (verificar fuente). | https://doi.org/10.5281/zenodo.21509581
FAB105_5E+5 | FABEST | 42CrMo4+QT | FAB105 | Fretting | Fretting specimens | -1 | 250.1574 | 125 | 500000 |  |  | PUNTO_CURVA_NO_ENSAYO | OTRAS_CONDICIONES | EXCLUIDO_O_REVISION | Identificador en notacion cientifica; estado/nota vacios. Serie auxiliar (verificar fuente). | https://doi.org/10.5281/zenodo.21509581
FAB105_1E+6 | FABEST | 42CrMo4+QT | FAB105 | Fretting | Fretting specimens | -1 | 229.6569 | 125 | 1000000 |  |  | PUNTO_CURVA_NO_ENSAYO | OTRAS_CONDICIONES | EXCLUIDO_O_REVISION | Identificador en notacion cientifica; estado/nota vacios. Serie auxiliar (verificar fuente). | https://doi.org/10.5281/zenodo.21509581
FAB105_2E+6 | FABEST | 42CrMo4+QT | FAB105 | Fretting | Fretting specimens | -1 | 218.2012 | 125 | 2000000 |  |  | PUNTO_CURVA_NO_ENSAYO | OTRAS_CONDICIONES | EXCLUIDO_O_REVISION | Identificador en notacion cientifica; estado/nota vacios. Serie auxiliar (verificar fuente). | https://doi.org/10.5281/zenodo.21509581
FAB105_5E+6 | FABEST | 42CrMo4+QT | FAB105 | Fretting | Fretting specimens | -1 | 210.8378 | 125 | 5000000 |  |  | PUNTO_CURVA_NO_ENSAYO | OTRAS_CONDICIONES | EXCLUIDO_O_REVISION | Identificador en notacion cientifica; estado/nota vacios. Serie auxiliar (verificar fuente). | https://doi.org/10.5281/zenodo.21509581
FAB105_1E+7 | FABEST | 42CrMo4+QT | FAB105 | Fretting | Fretting specimens | -1 | 208.2897 | 125 | 10000000 |  |  | PUNTO_CURVA_NO_ENSAYO | OTRAS_CONDICIONES | EXCLUIDO_O_REVISION | Identificador en notacion cientifica; estado/nota vacios. Serie auxiliar (verificar fuente). | https://doi.org/10.5281/zenodo.21509581
FAB105_2E+7 | FABEST | 42CrMo4+QT | FAB105 | Fretting | Fretting specimens | -1 | 206.9969 | 125 | 20000000 |  |  | PUNTO_CURVA_NO_ENSAYO | OTRAS_CONDICIONES | EXCLUIDO_O_REVISION | Identificador en notacion cientifica; estado/nota vacios. Serie auxiliar (verificar fuente). | https://doi.org/10.5281/zenodo.21509581
FAB105_5E+7 | FABEST | 42CrMo4+QT | FAB105 | Fretting | Fretting specimens | -1 | 206.2149 | 125 | 50000000 |  |  | PUNTO_CURVA_NO_ENSAYO | OTRAS_CONDICIONES | EXCLUIDO_O_REVISION | Identificador en notacion cientifica; estado/nota vacios. Serie auxiliar (verificar fuente). | https://doi.org/10.5281/zenodo.21509581
FAB105_1E+8 | FABEST | 42CrMo4+QT | FAB105 | Fretting | Fretting specimens | -1 | 205.9532 | 125 | 100000000 |  |  | PUNTO_CURVA_NO_ENSAYO | OTRAS_CONDICIONES | EXCLUIDO_O_REVISION | Identificador en notacion cientifica; estado/nota vacios. Serie auxiliar (verificar fuente). | https://doi.org/10.5281/zenodo.21509581
FAB105_1E+3 | FABEST | 42CrMo4+QT | FAB105 | Fretting | Fretting specimens | -1 | 747.4187 | 125 | 1000 |  |  | PUNTO_CURVA_NO_ENSAYO | OTRAS_CONDICIONES | EXCLUIDO_O_REVISION | Identificador en notacion cientifica; estado/nota vacios. Serie auxiliar (verificar fuente). | https://doi.org/10.5281/zenodo.21509581
FAB105_2E+3 | FABEST | 42CrMo4+QT | FAB105 | Fretting | Fretting specimens | -1 | 691.7335 | 125 | 2000 |  |  | PUNTO_CURVA_NO_ENSAYO | OTRAS_CONDICIONES | EXCLUIDO_O_REVISION | Identificador en notacion cientifica; estado/nota vacios. Serie auxiliar (verificar fuente). | https://doi.org/10.5281/zenodo.21509581
FAB105_5E+3 | FABEST | 42CrMo4+QT | FAB105 | Fretting | Fretting specimens | -1 | 618.1216 | 125 | 5000 |  |  | PUNTO_CURVA_NO_ENSAYO | OTRAS_CONDICIONES | EXCLUIDO_O_REVISION | Identificador en notacion cientifica; estado/nota vacios. Serie auxiliar (verificar fuente). | https://doi.org/10.5281/zenodo.21509581
FAB105_1E+4 | FABEST | 42CrMo4+QT | FAB105 | Fretting | Fretting specimens | -1 | 562.4364 | 125 | 10000 |  |  | PUNTO_CURVA_NO_ENSAYO | OTRAS_CONDICIONES | EXCLUIDO_O_REVISION | Identificador en notacion cientifica; estado/nota vacios. Serie auxiliar (verificar fuente). | https://doi.org/10.5281/zenodo.21509581
FAB105_2E+4 | FABEST | 42CrMo4+QT | FAB105 | Fretting | Fretting specimens | -1 | 506.7512 | 125 | 20000 |  |  | PUNTO_CURVA_NO_ENSAYO | OTRAS_CONDICIONES | EXCLUIDO_O_REVISION | Identificador en notacion cientifica; estado/nota vacios. Serie auxiliar (verificar fuente). | https://doi.org/10.5281/zenodo.21509581
FAB105_5E+4 | FABEST | 42CrMo4+QT | FAB105 | Fretting | Fretting specimens | -1 | 433.1394 | 125 | 50000 |  |  | PUNTO_CURVA_NO_ENSAYO | OTRAS_CONDICIONES | EXCLUIDO_O_REVISION | Identificador en notacion cientifica; estado/nota vacios. Serie auxiliar (verificar fuente). | https://doi.org/10.5281/zenodo.21509581
FAB105_1E+5 | FABEST | 42CrMo4+QT | FAB105 | Fretting | Fretting specimens | -1 | 377.4542 | 125 | 100000 |  |  | PUNTO_CURVA_NO_ENSAYO | OTRAS_CONDICIONES | EXCLUIDO_O_REVISION | Identificador en notacion cientifica; estado/nota vacios. Serie auxiliar (verificar fuente). | https://doi.org/10.5281/zenodo.21509581
FAB105_2E+5 | FABEST | 42CrMo4+QT | FAB105 | Fretting | Fretting specimens | -1 | 321.769 | 125 | 200000 |  |  | PUNTO_CURVA_NO_ENSAYO | OTRAS_CONDICIONES | EXCLUIDO_O_REVISION | Identificador en notacion cientifica; estado/nota vacios. Serie auxiliar (verificar fuente). | https://doi.org/10.5281/zenodo.21509581
FAB105_5E+5 | FABEST | 42CrMo4+QT | FAB105 | Fretting | Fretting specimens | -1 | 248.1572 | 125 | 500000 |  |  | PUNTO_CURVA_NO_ENSAYO | OTRAS_CONDICIONES | EXCLUIDO_O_REVISION | Identificador en notacion cientifica; estado/nota vacios. Serie auxiliar (verificar fuente). | https://doi.org/10.5281/zenodo.21509581
FAB105_1E+6 | FABEST | 42CrMo4+QT | FAB105 | Fretting | Fretting specimens | -1 | 192.4719 | 125 | 1000000 |  |  | PUNTO_CURVA_NO_ENSAYO | OTRAS_CONDICIONES | EXCLUIDO_O_REVISION | Identificador en notacion cientifica; estado/nota vacios. Serie auxiliar (verificar fuente). | https://doi.org/10.5281/zenodo.21509581
FAB105_2E+6 | FABEST | 42CrMo4+QT | FAB105 | Fretting | Fretting specimens | -1 | 136.7867 | 125 | 2000000 |  |  | PUNTO_CURVA_NO_ENSAYO | OTRAS_CONDICIONES | EXCLUIDO_O_REVISION | Identificador en notacion cientifica; estado/nota vacios. Serie auxiliar (verificar fuente). | https://doi.org/10.5281/zenodo.21509581
FAB105_5E+6 | FABEST | 42CrMo4+QT | FAB105 | Fretting | Fretting specimens | -1 | 63.17491 | 125 | 5000000 |  |  | PUNTO_CURVA_NO_ENSAYO | OTRAS_CONDICIONES | EXCLUIDO_O_REVISION | Identificador en notacion cientifica; estado/nota vacios. Serie auxiliar (verificar fuente). | https://doi.org/10.5281/zenodo.21509581
FAB105_1E+7 | FABEST | 42CrMo4+QT | FAB105 | Fretting | Fretting specimens | -1 | 7.489702 | 125 | 10000000 |  |  | PUNTO_CURVA_NO_ENSAYO | OTRAS_CONDICIONES | EXCLUIDO_O_REVISION | Identificador en notacion cientifica; estado/nota vacios. Serie auxiliar (verificar fuente). | https://doi.org/10.5281/zenodo.21509581
FAB106_1E+3 | FABEST | 42CrMo4+QT | FAB106 | Fretting | Fretting specimens | -1 | 988.2123 | 125 | 1000 |  |  | PUNTO_CURVA_NO_ENSAYO | OTRAS_CONDICIONES | EXCLUIDO_O_REVISION | Identificador en notacion cientifica; estado/nota vacios. Serie auxiliar (verificar fuente). | https://doi.org/10.5281/zenodo.21509581
FAB106_2E+3 | FABEST | 42CrMo4+QT | FAB106 | Fretting | Fretting specimens | -1 | 818.8197 | 125 | 2000 |  |  | PUNTO_CURVA_NO_ENSAYO | OTRAS_CONDICIONES | EXCLUIDO_O_REVISION | Identificador en notacion cientifica; estado/nota vacios. Serie auxiliar (verificar fuente). | https://doi.org/10.5281/zenodo.21509581
FAB106_5E+3 | FABEST | 42CrMo4+QT | FAB106 | Fretting | Fretting specimens | -1 | 638.6119 | 125 | 5000 |  |  | PUNTO_CURVA_NO_ENSAYO | OTRAS_CONDICIONES | EXCLUIDO_O_REVISION | Identificador en notacion cientifica; estado/nota vacios. Serie auxiliar (verificar fuente). | https://doi.org/10.5281/zenodo.21509581
FAB106_1E+4 | FABEST | 42CrMo4+QT | FAB106 | Fretting | Fretting specimens | -1 | 529.1454 | 125 | 10000 |  |  | PUNTO_CURVA_NO_ENSAYO | OTRAS_CONDICIONES | EXCLUIDO_O_REVISION | Identificador en notacion cientifica; estado/nota vacios. Serie auxiliar (verificar fuente). | https://doi.org/10.5281/zenodo.21509581
FAB106_2E+4 | FABEST | 42CrMo4+QT | FAB106 | Fretting | Fretting specimens | -1 | 438.4429 | 125 | 20000 |  |  | PUNTO_CURVA_NO_ENSAYO | OTRAS_CONDICIONES | EXCLUIDO_O_REVISION | Identificador en notacion cientifica; estado/nota vacios. Serie auxiliar (verificar fuente). | https://doi.org/10.5281/zenodo.21509581
FAB106_5E+4 | FABEST | 42CrMo4+QT | FAB106 | Fretting | Fretting specimens | -1 | 341.9494 | 125 | 50000 |  |  | PUNTO_CURVA_NO_ENSAYO | OTRAS_CONDICIONES | EXCLUIDO_O_REVISION | Identificador en notacion cientifica; estado/nota vacios. Serie auxiliar (verificar fuente). | https://doi.org/10.5281/zenodo.21509581
FAB106_1E+5 | FABEST | 42CrMo4+QT | FAB106 | Fretting | Fretting specimens | -1 | 283.3347 | 125 | 100000 |  |  | PUNTO_CURVA_NO_ENSAYO | OTRAS_CONDICIONES | EXCLUIDO_O_REVISION | Identificador en notacion cientifica; estado/nota vacios. Serie auxiliar (verificar fuente). | https://doi.org/10.5281/zenodo.21509581
FAB106_2E+5 | FABEST | 42CrMo4+QT | FAB106 | Fretting | Fretting specimens | -1 | 234.7674 | 125 | 200000 |  |  | PUNTO_CURVA_NO_ENSAYO | OTRAS_CONDICIONES | EXCLUIDO_O_REVISION | Identificador en notacion cientifica; estado/nota vacios. Serie auxiliar (verificar fuente). | https://doi.org/10.5281/zenodo.21509581
FAB106_5E+5 | FABEST | 42CrMo4+QT | FAB106 | Fretting | Fretting specimens | -1 | 183.0992 | 125 | 500000 |  |  | PUNTO_CURVA_NO_ENSAYO | OTRAS_CONDICIONES | EXCLUIDO_O_REVISION | Identificador en notacion cientifica; estado/nota vacios. Serie auxiliar (verificar fuente). | https://doi.org/10.5281/zenodo.21509581
FAB106_1E+6 | FABEST | 42CrMo4+QT | FAB106 | Fretting | Fretting specimens | -1 | 151.7136 | 125 | 1000000 |  |  | PUNTO_CURVA_NO_ENSAYO | OTRAS_CONDICIONES | EXCLUIDO_O_REVISION | Identificador en notacion cientifica; estado/nota vacios. Serie auxiliar (verificar fuente). | https://doi.org/10.5281/zenodo.21509581
FAB106_2E+6 | FABEST | 42CrMo4+QT | FAB106 | Fretting | Fretting specimens | -1 | 125.7079 | 125 | 2000000 |  |  | PUNTO_CURVA_NO_ENSAYO | OTRAS_CONDICIONES | EXCLUIDO_O_REVISION | Identificador en notacion cientifica; estado/nota vacios. Serie auxiliar (verificar fuente). | https://doi.org/10.5281/zenodo.21509581
FAB106_5E+6 | FABEST | 42CrMo4+QT | FAB106 | Fretting | Fretting specimens | -1 | 98.04181 | 125 | 5000000 |  |  | PUNTO_CURVA_NO_ENSAYO | OTRAS_CONDICIONES | EXCLUIDO_O_REVISION | Identificador en notacion cientifica; estado/nota vacios. Serie auxiliar (verificar fuente). | https://doi.org/10.5281/zenodo.21509581
FAB106_1E+7 | FABEST | 42CrMo4+QT | FAB106 | Fretting | Fretting specimens | -1 | 81.23615 | 125 | 10000000 |  |  | PUNTO_CURVA_NO_ENSAYO | OTRAS_CONDICIONES | EXCLUIDO_O_REVISION | Identificador en notacion cientifica; estado/nota vacios. Serie auxiliar (verificar fuente). | https://doi.org/10.5281/zenodo.21509581
FAB106_2E+7 | FABEST | 42CrMo4+QT | FAB106 | Fretting | Fretting specimens | -1 | 67.3112 | 125 | 20000000 |  |  | PUNTO_CURVA_NO_ENSAYO | OTRAS_CONDICIONES | EXCLUIDO_O_REVISION | Identificador en notacion cientifica; estado/nota vacios. Serie auxiliar (verificar fuente). | https://doi.org/10.5281/zenodo.21509581
FAB106_5E+7 | FABEST | 42CrMo4+QT | FAB106 | Fretting | Fretting specimens | -1 | 52.49719 | 125 | 50000000 |  |  | PUNTO_CURVA_NO_ENSAYO | OTRAS_CONDICIONES | EXCLUIDO_O_REVISION | Identificador en notacion cientifica; estado/nota vacios. Serie auxiliar (verificar fuente). | https://doi.org/10.5281/zenodo.21509581
FAB106_1E+8 | FABEST | 42CrMo4+QT | FAB106 | Fretting | Fretting specimens | -1 | 43.49848 | 125 | 100000000 |  |  | PUNTO_CURVA_NO_ENSAYO | OTRAS_CONDICIONES | EXCLUIDO_O_REVISION | Identificador en notacion cientifica; estado/nota vacios. Serie auxiliar (verificar fuente). | https://doi.org/10.5281/zenodo.21509581
FAB106_1E+3 | FABEST | 42CrMo4+QT | FAB106 | Fretting | Fretting specimens | -1 | 563.8489 | 125 | 1000 |  |  | PUNTO_CURVA_NO_ENSAYO | OTRAS_CONDICIONES | EXCLUIDO_O_REVISION | Identificador en notacion cientifica; estado/nota vacios. Serie auxiliar (verificar fuente). | https://doi.org/10.5281/zenodo.21509581
FAB106_2E+3 | FABEST | 42CrMo4+QT | FAB106 | Fretting | Fretting specimens | -1 | 554.1815 | 125 | 2000 |  |  | PUNTO_CURVA_NO_ENSAYO | OTRAS_CONDICIONES | EXCLUIDO_O_REVISION | Identificador en notacion cientifica; estado/nota vacios. Serie auxiliar (verificar fuente). | https://doi.org/10.5281/zenodo.21509581
FAB106_5E+3 | FABEST | 42CrMo4+QT | FAB106 | Fretting | Fretting specimens | -1 | 527.7729 | 125 | 5000 |  |  | PUNTO_CURVA_NO_ENSAYO | OTRAS_CONDICIONES | EXCLUIDO_O_REVISION | Identificador en notacion cientifica; estado/nota vacios. Serie auxiliar (verificar fuente). | https://doi.org/10.5281/zenodo.21509581
FAB106_1E+4 | FABEST | 42CrMo4+QT | FAB106 | Fretting | Fretting specimens | -1 | 490.8296 | 125 | 10000 |  |  | PUNTO_CURVA_NO_ENSAYO | OTRAS_CONDICIONES | EXCLUIDO_O_REVISION | Identificador en notacion cientifica; estado/nota vacios. Serie auxiliar (verificar fuente). | https://doi.org/10.5281/zenodo.21509581
FAB106_2E+4 | FABEST | 42CrMo4+QT | FAB106 | Fretting | Fretting specimens | -1 | 435.4383 | 125 | 20000 |  |  | PUNTO_CURVA_NO_ENSAYO | OTRAS_CONDICIONES | EXCLUIDO_O_REVISION | Identificador en notacion cientifica; estado/nota vacios. Serie auxiliar (verificar fuente). | https://doi.org/10.5281/zenodo.21509581
FAB106_5E+4 | FABEST | 42CrMo4+QT | FAB106 | Fretting | Fretting specimens | -1 | 342.9771 | 125 | 50000 |  |  | PUNTO_CURVA_NO_ENSAYO | OTRAS_CONDICIONES | EXCLUIDO_O_REVISION | Identificador en notacion cientifica; estado/nota vacios. Serie auxiliar (verificar fuente). | https://doi.org/10.5281/zenodo.21509581
FAB106_1E+5 | FABEST | 42CrMo4+QT | FAB106 | Fretting | Fretting specimens | -1 | 276.5728 | 125 | 100000 |  |  | PUNTO_CURVA_NO_ENSAYO | OTRAS_CONDICIONES | EXCLUIDO_O_REVISION | Identificador en notacion cientifica; estado/nota vacios. Serie auxiliar (verificar fuente). | https://doi.org/10.5281/zenodo.21509581
FAB106_2E+5 | FABEST | 42CrMo4+QT | FAB106 | Fretting | Fretting specimens | -1 | 226.3716 | 125 | 200000 |  |  | PUNTO_CURVA_NO_ENSAYO | OTRAS_CONDICIONES | EXCLUIDO_O_REVISION | Identificador en notacion cientifica; estado/nota vacios. Serie auxiliar (verificar fuente). | https://doi.org/10.5281/zenodo.21509581
FAB106_5E+5 | FABEST | 42CrMo4+QT | FAB106 | Fretting | Fretting specimens | -1 | 186.9501 | 125 | 500000 |  |  | PUNTO_CURVA_NO_ENSAYO | OTRAS_CONDICIONES | EXCLUIDO_O_REVISION | Identificador en notacion cientifica; estado/nota vacios. Serie auxiliar (verificar fuente). | https://doi.org/10.5281/zenodo.21509581
FAB106_1E+6 | FABEST | 42CrMo4+QT | FAB106 | Fretting | Fretting specimens | -1 | 171.6682 | 125 | 1000000 |  |  | PUNTO_CURVA_NO_ENSAYO | OTRAS_CONDICIONES | EXCLUIDO_O_REVISION | Identificador en notacion cientifica; estado/nota vacios. Serie auxiliar (verificar fuente). | https://doi.org/10.5281/zenodo.21509581
FAB106_2E+6 | FABEST | 42CrMo4+QT | FAB106 | Fretting | Fretting specimens | -1 | 163.545 | 125 | 2000000 |  |  | PUNTO_CURVA_NO_ENSAYO | OTRAS_CONDICIONES | EXCLUIDO_O_REVISION | Identificador en notacion cientifica; estado/nota vacios. Serie auxiliar (verificar fuente). | https://doi.org/10.5281/zenodo.21509581
FAB106_5E+6 | FABEST | 42CrMo4+QT | FAB106 | Fretting | Fretting specimens | -1 | 158.5038 | 125 | 5000000 |  |  | PUNTO_CURVA_NO_ENSAYO | OTRAS_CONDICIONES | EXCLUIDO_O_REVISION | Identificador en notacion cientifica; estado/nota vacios. Serie auxiliar (verificar fuente). | https://doi.org/10.5281/zenodo.21509581
FAB106_1E+7 | FABEST | 42CrMo4+QT | FAB106 | Fretting | Fretting specimens | -1 | 156.7944 | 125 | 10000000 |  |  | PUNTO_CURVA_NO_ENSAYO | OTRAS_CONDICIONES | EXCLUIDO_O_REVISION | Identificador en notacion cientifica; estado/nota vacios. Serie auxiliar (verificar fuente). | https://doi.org/10.5281/zenodo.21509581
FAB106_2E+7 | FABEST | 42CrMo4+QT | FAB106 | Fretting | Fretting specimens | -1 | 155.9341 | 125 | 20000000 |  |  | PUNTO_CURVA_NO_ENSAYO | OTRAS_CONDICIONES | EXCLUIDO_O_REVISION | Identificador en notacion cientifica; estado/nota vacios. Serie auxiliar (verificar fuente). | https://doi.org/10.5281/zenodo.21509581
FAB106_5E+7 | FABEST | 42CrMo4+QT | FAB106 | Fretting | Fretting specimens | -1 | 155.4162 | 125 | 50000000 |  |  | PUNTO_CURVA_NO_ENSAYO | OTRAS_CONDICIONES | EXCLUIDO_O_REVISION | Identificador en notacion cientifica; estado/nota vacios. Serie auxiliar (verificar fuente). | https://doi.org/10.5281/zenodo.21509581
FAB106_1E+8 | FABEST | 42CrMo4+QT | FAB106 | Fretting | Fretting specimens | -1 | 155.2432 | 125 | 100000000 |  |  | PUNTO_CURVA_NO_ENSAYO | OTRAS_CONDICIONES | EXCLUIDO_O_REVISION | Identificador en notacion cientifica; estado/nota vacios. Serie auxiliar (verificar fuente). | https://doi.org/10.5281/zenodo.21509581
FAB106_1E+3 | FABEST | 42CrMo4+QT | FAB106 | Fretting | Fretting specimens | -1 | 628.4718 | 125 | 1000 |  |  | PUNTO_CURVA_NO_ENSAYO | OTRAS_CONDICIONES | EXCLUIDO_O_REVISION | Identificador en notacion cientifica; estado/nota vacios. Serie auxiliar (verificar fuente). | https://doi.org/10.5281/zenodo.21509581
FAB106_2E+3 | FABEST | 42CrMo4+QT | FAB106 | Fretting | Fretting specimens | -1 | 578.0162 | 125 | 2000 |  |  | PUNTO_CURVA_NO_ENSAYO | OTRAS_CONDICIONES | EXCLUIDO_O_REVISION | Identificador en notacion cientifica; estado/nota vacios. Serie auxiliar (verificar fuente). | https://doi.org/10.5281/zenodo.21509581
FAB106_5E+3 | FABEST | 42CrMo4+QT | FAB106 | Fretting | Fretting specimens | -1 | 511.3174 | 125 | 5000 |  |  | PUNTO_CURVA_NO_ENSAYO | OTRAS_CONDICIONES | EXCLUIDO_O_REVISION | Identificador en notacion cientifica; estado/nota vacios. Serie auxiliar (verificar fuente). | https://doi.org/10.5281/zenodo.21509581
FAB106_1E+4 | FABEST | 42CrMo4+QT | FAB106 | Fretting | Fretting specimens | -1 | 460.8618 | 125 | 10000 |  |  | PUNTO_CURVA_NO_ENSAYO | OTRAS_CONDICIONES | EXCLUIDO_O_REVISION | Identificador en notacion cientifica; estado/nota vacios. Serie auxiliar (verificar fuente). | https://doi.org/10.5281/zenodo.21509581
FAB106_2E+4 | FABEST | 42CrMo4+QT | FAB106 | Fretting | Fretting specimens | -1 | 410.4062 | 125 | 20000 |  |  | PUNTO_CURVA_NO_ENSAYO | OTRAS_CONDICIONES | EXCLUIDO_O_REVISION | Identificador en notacion cientifica; estado/nota vacios. Serie auxiliar (verificar fuente). | https://doi.org/10.5281/zenodo.21509581
FAB106_5E+4 | FABEST | 42CrMo4+QT | FAB106 | Fretting | Fretting specimens | -1 | 343.7074 | 125 | 50000 |  |  | PUNTO_CURVA_NO_ENSAYO | OTRAS_CONDICIONES | EXCLUIDO_O_REVISION | Identificador en notacion cientifica; estado/nota vacios. Serie auxiliar (verificar fuente). | https://doi.org/10.5281/zenodo.21509581
FAB106_1E+5 | FABEST | 42CrMo4+QT | FAB106 | Fretting | Fretting specimens | -1 | 293.2518 | 125 | 100000 |  |  | PUNTO_CURVA_NO_ENSAYO | OTRAS_CONDICIONES | EXCLUIDO_O_REVISION | Identificador en notacion cientifica; estado/nota vacios. Serie auxiliar (verificar fuente). | https://doi.org/10.5281/zenodo.21509581
FAB106_2E+5 | FABEST | 42CrMo4+QT | FAB106 | Fretting | Fretting specimens | -1 | 242.7962 | 125 | 200000 |  |  | PUNTO_CURVA_NO_ENSAYO | OTRAS_CONDICIONES | EXCLUIDO_O_REVISION | Identificador en notacion cientifica; estado/nota vacios. Serie auxiliar (verificar fuente). | https://doi.org/10.5281/zenodo.21509581
FAB106_5E+5 | FABEST | 42CrMo4+QT | FAB106 | Fretting | Fretting specimens | -1 | 176.0974 | 125 | 500000 |  |  | PUNTO_CURVA_NO_ENSAYO | OTRAS_CONDICIONES | EXCLUIDO_O_REVISION | Identificador en notacion cientifica; estado/nota vacios. Serie auxiliar (verificar fuente). | https://doi.org/10.5281/zenodo.21509581
FAB106_1E+6 | FABEST | 42CrMo4+QT | FAB106 | Fretting | Fretting specimens | -1 | 125.6418 | 125 | 1000000 |  |  | PUNTO_CURVA_NO_ENSAYO | OTRAS_CONDICIONES | EXCLUIDO_O_REVISION | Identificador en notacion cientifica; estado/nota vacios. Serie auxiliar (verificar fuente). | https://doi.org/10.5281/zenodo.21509581
FAB106_2E+6 | FABEST | 42CrMo4+QT | FAB106 | Fretting | Fretting specimens | -1 | 75.18616 | 125 | 2000000 |  |  | PUNTO_CURVA_NO_ENSAYO | OTRAS_CONDICIONES | EXCLUIDO_O_REVISION | Identificador en notacion cientifica; estado/nota vacios. Serie auxiliar (verificar fuente). | https://doi.org/10.5281/zenodo.21509581
FAB106_5E+6 | FABEST | 42CrMo4+QT | FAB106 | Fretting | Fretting specimens | -1 | 8.487439 | 125 | 5000000 |  |  | PUNTO_CURVA_NO_ENSAYO | OTRAS_CONDICIONES | EXCLUIDO_O_REVISION | Identificador en notacion cientifica; estado/nota vacios. Serie auxiliar (verificar fuente). | https://doi.org/10.5281/zenodo.21509581
FAB107_1E+3 | FABEST | 42CrMo4+QT | FAB107 | Fretting | Fretting specimens | 0 | 690.5212 | 125 | 1000 |  |  | PUNTO_CURVA_NO_ENSAYO | OTRAS_CONDICIONES | EXCLUIDO_O_REVISION | Identificador en notacion cientifica; estado/nota vacios. Serie auxiliar (verificar fuente). | https://doi.org/10.5281/zenodo.21509581
FAB107_2E+3 | FABEST | 42CrMo4+QT | FAB107 | Fretting | Fretting specimens | 0 | 580.3092 | 125 | 2000 |  |  | PUNTO_CURVA_NO_ENSAYO | OTRAS_CONDICIONES | EXCLUIDO_O_REVISION | Identificador en notacion cientifica; estado/nota vacios. Serie auxiliar (verificar fuente). | https://doi.org/10.5281/zenodo.21509581
FAB107_5E+3 | FABEST | 42CrMo4+QT | FAB107 | Fretting | Fretting specimens | 0 | 461.1377 | 125 | 5000 |  |  | PUNTO_CURVA_NO_ENSAYO | OTRAS_CONDICIONES | EXCLUIDO_O_REVISION | Identificador en notacion cientifica; estado/nota vacios. Serie auxiliar (verificar fuente). | https://doi.org/10.5281/zenodo.21509581
FAB107_1E+4 | FABEST | 42CrMo4+QT | FAB107 | Fretting | Fretting specimens | 0 | 387.5369 | 125 | 10000 |  |  | PUNTO_CURVA_NO_ENSAYO | OTRAS_CONDICIONES | EXCLUIDO_O_REVISION | Identificador en notacion cientifica; estado/nota vacios. Serie auxiliar (verificar fuente). | https://doi.org/10.5281/zenodo.21509581
FAB107_2E+4 | FABEST | 42CrMo4+QT | FAB107 | Fretting | Fretting specimens | 0 | 325.6833 | 125 | 20000 |  |  | PUNTO_CURVA_NO_ENSAYO | OTRAS_CONDICIONES | EXCLUIDO_O_REVISION | Identificador en notacion cientifica; estado/nota vacios. Serie auxiliar (verificar fuente). | https://doi.org/10.5281/zenodo.21509581
FAB107_5E+4 | FABEST | 42CrMo4+QT | FAB107 | Fretting | Fretting specimens | 0 | 258.8014 | 125 | 50000 |  |  | PUNTO_CURVA_NO_ENSAYO | OTRAS_CONDICIONES | EXCLUIDO_O_REVISION | Identificador en notacion cientifica; estado/nota vacios. Serie auxiliar (verificar fuente). | https://doi.org/10.5281/zenodo.21509581
FAB107_1E+5 | FABEST | 42CrMo4+QT | FAB107 | Fretting | Fretting specimens | 0 | 217.4949 | 125 | 100000 |  |  | PUNTO_CURVA_NO_ENSAYO | OTRAS_CONDICIONES | EXCLUIDO_O_REVISION | Identificador en notacion cientifica; estado/nota vacios. Serie auxiliar (verificar fuente). | https://doi.org/10.5281/zenodo.21509581
FAB107_2E+5 | FABEST | 42CrMo4+QT | FAB107 | Fretting | Fretting specimens | 0 | 182.7812 | 125 | 200000 |  |  | PUNTO_CURVA_NO_ENSAYO | OTRAS_CONDICIONES | EXCLUIDO_O_REVISION | Identificador en notacion cientifica; estado/nota vacios. Serie auxiliar (verificar fuente). | https://doi.org/10.5281/zenodo.21509581
FAB107_5E+5 | FABEST | 42CrMo4+QT | FAB107 | Fretting | Fretting specimens | 0 | 145.2455 | 125 | 500000 |  |  | PUNTO_CURVA_NO_ENSAYO | OTRAS_CONDICIONES | EXCLUIDO_O_REVISION | Identificador en notacion cientifica; estado/nota vacios. Serie auxiliar (verificar fuente). | https://doi.org/10.5281/zenodo.21509581
FAB107_1E+6 | FABEST | 42CrMo4+QT | FAB107 | Fretting | Fretting specimens | 0 | 122.0633 | 125 | 1000000 |  |  | PUNTO_CURVA_NO_ENSAYO | OTRAS_CONDICIONES | EXCLUIDO_O_REVISION | Identificador en notacion cientifica; estado/nota vacios. Serie auxiliar (verificar fuente). | https://doi.org/10.5281/zenodo.21509581
FAB107_2E+6 | FABEST | 42CrMo4+QT | FAB107 | Fretting | Fretting specimens | 0 | 102.5812 | 125 | 2000000 |  |  | PUNTO_CURVA_NO_ENSAYO | OTRAS_CONDICIONES | EXCLUIDO_O_REVISION | Identificador en notacion cientifica; estado/nota vacios. Serie auxiliar (verificar fuente). | https://doi.org/10.5281/zenodo.21509581
FAB107_5E+6 | FABEST | 42CrMo4+QT | FAB107 | Fretting | Fretting specimens | 0 | 81.51524 | 125 | 5000000 |  |  | PUNTO_CURVA_NO_ENSAYO | OTRAS_CONDICIONES | EXCLUIDO_O_REVISION | Identificador en notacion cientifica; estado/nota vacios. Serie auxiliar (verificar fuente). | https://doi.org/10.5281/zenodo.21509581
FAB107_1E+7 | FABEST | 42CrMo4+QT | FAB107 | Fretting | Fretting specimens | 0 | 68.50484 | 125 | 10000000 |  |  | PUNTO_CURVA_NO_ENSAYO | OTRAS_CONDICIONES | EXCLUIDO_O_REVISION | Identificador en notacion cientifica; estado/nota vacios. Serie auxiliar (verificar fuente). | https://doi.org/10.5281/zenodo.21509581
FAB107_2E+7 | FABEST | 42CrMo4+QT | FAB107 | Fretting | Fretting specimens | 0 | 57.57099 | 125 | 20000000 |  |  | PUNTO_CURVA_NO_ENSAYO | OTRAS_CONDICIONES | EXCLUIDO_O_REVISION | Identificador en notacion cientifica; estado/nota vacios. Serie auxiliar (verificar fuente). | https://doi.org/10.5281/zenodo.21509581
FAB107_5E+7 | FABEST | 42CrMo4+QT | FAB107 | Fretting | Fretting specimens | 0 | 45.74829 | 125 | 50000000 |  |  | PUNTO_CURVA_NO_ENSAYO | OTRAS_CONDICIONES | EXCLUIDO_O_REVISION | Identificador en notacion cientifica; estado/nota vacios. Serie auxiliar (verificar fuente). | https://doi.org/10.5281/zenodo.21509581
FAB107_1E+8 | FABEST | 42CrMo4+QT | FAB107 | Fretting | Fretting specimens | 0 | 38.44654 | 125 | 100000000 |  |  | PUNTO_CURVA_NO_ENSAYO | OTRAS_CONDICIONES | EXCLUIDO_O_REVISION | Identificador en notacion cientifica; estado/nota vacios. Serie auxiliar (verificar fuente). | https://doi.org/10.5281/zenodo.21509581
FAB107_1E+3 | FABEST | 42CrMo4+QT | FAB107 | Fretting | Fretting specimens | 0 | 399.0519 | 125 | 1000 |  |  | PUNTO_CURVA_NO_ENSAYO | OTRAS_CONDICIONES | EXCLUIDO_O_REVISION | Identificador en notacion cientifica; estado/nota vacios. Serie auxiliar (verificar fuente). | https://doi.org/10.5281/zenodo.21509581
FAB107_2E+3 | FABEST | 42CrMo4+QT | FAB107 | Fretting | Fretting specimens | 0 | 393.401 | 125 | 2000 |  |  | PUNTO_CURVA_NO_ENSAYO | OTRAS_CONDICIONES | EXCLUIDO_O_REVISION | Identificador en notacion cientifica; estado/nota vacios. Serie auxiliar (verificar fuente). | https://doi.org/10.5281/zenodo.21509581
FAB107_5E+3 | FABEST | 42CrMo4+QT | FAB107 | Fretting | Fretting specimens | 0 | 377.7586 | 125 | 5000 |  |  | PUNTO_CURVA_NO_ENSAYO | OTRAS_CONDICIONES | EXCLUIDO_O_REVISION | Identificador en notacion cientifica; estado/nota vacios. Serie auxiliar (verificar fuente). | https://doi.org/10.5281/zenodo.21509581
FAB107_1E+4 | FABEST | 42CrMo4+QT | FAB107 | Fretting | Fretting specimens | 0 | 355.3573 | 125 | 10000 |  |  | PUNTO_CURVA_NO_ENSAYO | OTRAS_CONDICIONES | EXCLUIDO_O_REVISION | Identificador en notacion cientifica; estado/nota vacios. Serie auxiliar (verificar fuente). | https://doi.org/10.5281/zenodo.21509581
FAB107_2E+4 | FABEST | 42CrMo4+QT | FAB107 | Fretting | Fretting specimens | 0 | 320.5832 | 125 | 20000 |  |  | PUNTO_CURVA_NO_ENSAYO | OTRAS_CONDICIONES | EXCLUIDO_O_REVISION | Identificador en notacion cientifica; estado/nota vacios. Serie auxiliar (verificar fuente). | https://doi.org/10.5281/zenodo.21509581
FAB107_5E+4 | FABEST | 42CrMo4+QT | FAB107 | Fretting | Fretting specimens | 0 | 259.1193 | 125 | 50000 |  |  | PUNTO_CURVA_NO_ENSAYO | OTRAS_CONDICIONES | EXCLUIDO_O_REVISION | Identificador en notacion cientifica; estado/nota vacios. Serie auxiliar (verificar fuente). | https://doi.org/10.5281/zenodo.21509581
FAB107_1E+5 | FABEST | 42CrMo4+QT | FAB107 | Fretting | Fretting specimens | 0 | 212.0777 | 125 | 100000 |  |  | PUNTO_CURVA_NO_ENSAYO | OTRAS_CONDICIONES | EXCLUIDO_O_REVISION | Identificador en notacion cientifica; estado/nota vacios. Serie auxiliar (verificar fuente). | https://doi.org/10.5281/zenodo.21509581
FAB107_2E+5 | FABEST | 42CrMo4+QT | FAB107 | Fretting | Fretting specimens | 0 | 174.7249 | 125 | 200000 |  |  | PUNTO_CURVA_NO_ENSAYO | OTRAS_CONDICIONES | EXCLUIDO_O_REVISION | Identificador en notacion cientifica; estado/nota vacios. Serie auxiliar (verificar fuente). | https://doi.org/10.5281/zenodo.21509581
FAB107_5E+5 | FABEST | 42CrMo4+QT | FAB107 | Fretting | Fretting specimens | 0 | 144.1998 | 125 | 500000 |  |  | PUNTO_CURVA_NO_ENSAYO | OTRAS_CONDICIONES | EXCLUIDO_O_REVISION | Identificador en notacion cientifica; estado/nota vacios. Serie auxiliar (verificar fuente). | https://doi.org/10.5281/zenodo.21509581
FAB107_1E+6 | FABEST | 42CrMo4+QT | FAB107 | Fretting | Fretting specimens | 0 | 132.0595 | 125 | 1000000 |  |  | PUNTO_CURVA_NO_ENSAYO | OTRAS_CONDICIONES | EXCLUIDO_O_REVISION | Identificador en notacion cientifica; estado/nota vacios. Serie auxiliar (verificar fuente). | https://doi.org/10.5281/zenodo.21509581
FAB107_2E+6 | FABEST | 42CrMo4+QT | FAB107 | Fretting | Fretting specimens | 0 | 125.5319 | 125 | 2000000 |  |  | PUNTO_CURVA_NO_ENSAYO | OTRAS_CONDICIONES | EXCLUIDO_O_REVISION | Identificador en notacion cientifica; estado/nota vacios. Serie auxiliar (verificar fuente). | https://doi.org/10.5281/zenodo.21509581
FAB107_5E+6 | FABEST | 42CrMo4+QT | FAB107 | Fretting | Fretting specimens | 0 | 121.4543 | 125 | 5000000 |  |  | PUNTO_CURVA_NO_ENSAYO | OTRAS_CONDICIONES | EXCLUIDO_O_REVISION | Identificador en notacion cientifica; estado/nota vacios. Serie auxiliar (verificar fuente). | https://doi.org/10.5281/zenodo.21509581
FAB107_1E+7 | FABEST | 42CrMo4+QT | FAB107 | Fretting | Fretting specimens | 0 | 120.0668 | 125 | 10000000 |  |  | PUNTO_CURVA_NO_ENSAYO | OTRAS_CONDICIONES | EXCLUIDO_O_REVISION | Identificador en notacion cientifica; estado/nota vacios. Serie auxiliar (verificar fuente). | https://doi.org/10.5281/zenodo.21509581
FAB107_2E+7 | FABEST | 42CrMo4+QT | FAB107 | Fretting | Fretting specimens | 0 | 119.3676 | 125 | 20000000 |  |  | PUNTO_CURVA_NO_ENSAYO | OTRAS_CONDICIONES | EXCLUIDO_O_REVISION | Identificador en notacion cientifica; estado/nota vacios. Serie auxiliar (verificar fuente). | https://doi.org/10.5281/zenodo.21509581
FAB107_5E+7 | FABEST | 42CrMo4+QT | FAB107 | Fretting | Fretting specimens | 0 | 118.9464 | 125 | 50000000 |  |  | PUNTO_CURVA_NO_ENSAYO | OTRAS_CONDICIONES | EXCLUIDO_O_REVISION | Identificador en notacion cientifica; estado/nota vacios. Serie auxiliar (verificar fuente). | https://doi.org/10.5281/zenodo.21509581
FAB107_1E+8 | FABEST | 42CrMo4+QT | FAB107 | Fretting | Fretting specimens | 0 | 118.8056 | 125 | 100000000 |  |  | PUNTO_CURVA_NO_ENSAYO | OTRAS_CONDICIONES | EXCLUIDO_O_REVISION | Identificador en notacion cientifica; estado/nota vacios. Serie auxiliar (verificar fuente). | https://doi.org/10.5281/zenodo.21509581
FAB107_1E+3 | FABEST | 42CrMo4+QT | FAB107 | Fretting | Fretting specimens | 0 | 474.6834 | 125 | 1000 |  |  | PUNTO_CURVA_NO_ENSAYO | OTRAS_CONDICIONES | EXCLUIDO_O_REVISION | Identificador en notacion cientifica; estado/nota vacios. Serie auxiliar (verificar fuente). | https://doi.org/10.5281/zenodo.21509581
FAB107_2E+3 | FABEST | 42CrMo4+QT | FAB107 | Fretting | Fretting specimens | 0 | 437.7976 | 125 | 2000 |  |  | PUNTO_CURVA_NO_ENSAYO | OTRAS_CONDICIONES | EXCLUIDO_O_REVISION | Identificador en notacion cientifica; estado/nota vacios. Serie auxiliar (verificar fuente). | https://doi.org/10.5281/zenodo.21509581
FAB107_5E+3 | FABEST | 42CrMo4+QT | FAB107 | Fretting | Fretting specimens | 0 | 389.0372 | 125 | 5000 |  |  | PUNTO_CURVA_NO_ENSAYO | OTRAS_CONDICIONES | EXCLUIDO_O_REVISION | Identificador en notacion cientifica; estado/nota vacios. Serie auxiliar (verificar fuente). | https://doi.org/10.5281/zenodo.21509581
FAB107_1E+4 | FABEST | 42CrMo4+QT | FAB107 | Fretting | Fretting specimens | 0 | 352.1514 | 125 | 10000 |  |  | PUNTO_CURVA_NO_ENSAYO | OTRAS_CONDICIONES | EXCLUIDO_O_REVISION | Identificador en notacion cientifica; estado/nota vacios. Serie auxiliar (verificar fuente). | https://doi.org/10.5281/zenodo.21509581
FAB107_2E+4 | FABEST | 42CrMo4+QT | FAB107 | Fretting | Fretting specimens | 0 | 315.2655 | 125 | 20000 |  |  | PUNTO_CURVA_NO_ENSAYO | OTRAS_CONDICIONES | EXCLUIDO_O_REVISION | Identificador en notacion cientifica; estado/nota vacios. Serie auxiliar (verificar fuente). | https://doi.org/10.5281/zenodo.21509581
FAB107_5E+4 | FABEST | 42CrMo4+QT | FAB107 | Fretting | Fretting specimens | 0 | 266.5051 | 125 | 50000 |  |  | PUNTO_CURVA_NO_ENSAYO | OTRAS_CONDICIONES | EXCLUIDO_O_REVISION | Identificador en notacion cientifica; estado/nota vacios. Serie auxiliar (verificar fuente). | https://doi.org/10.5281/zenodo.21509581
FAB107_1E+5 | FABEST | 42CrMo4+QT | FAB107 | Fretting | Fretting specimens | 0 | 229.6193 | 125 | 100000 |  |  | PUNTO_CURVA_NO_ENSAYO | OTRAS_CONDICIONES | EXCLUIDO_O_REVISION | Identificador en notacion cientifica; estado/nota vacios. Serie auxiliar (verificar fuente). | https://doi.org/10.5281/zenodo.21509581
FAB107_2E+5 | FABEST | 42CrMo4+QT | FAB107 | Fretting | Fretting specimens | 0 | 192.7335 | 125 | 200000 |  |  | PUNTO_CURVA_NO_ENSAYO | OTRAS_CONDICIONES | EXCLUIDO_O_REVISION | Identificador en notacion cientifica; estado/nota vacios. Serie auxiliar (verificar fuente). | https://doi.org/10.5281/zenodo.21509581
FAB107_5E+5 | FABEST | 42CrMo4+QT | FAB107 | Fretting | Fretting specimens | 0 | 143.973 | 125 | 500000 |  |  | PUNTO_CURVA_NO_ENSAYO | OTRAS_CONDICIONES | EXCLUIDO_O_REVISION | Identificador en notacion cientifica; estado/nota vacios. Serie auxiliar (verificar fuente). | https://doi.org/10.5281/zenodo.21509581
FAB107_1E+6 | FABEST | 42CrMo4+QT | FAB107 | Fretting | Fretting specimens | 0 | 107.0872 | 125 | 1000000 |  |  | PUNTO_CURVA_NO_ENSAYO | OTRAS_CONDICIONES | EXCLUIDO_O_REVISION | Identificador en notacion cientifica; estado/nota vacios. Serie auxiliar (verificar fuente). | https://doi.org/10.5281/zenodo.21509581
FAB107_2E+6 | FABEST | 42CrMo4+QT | FAB107 | Fretting | Fretting specimens | 0 | 70.20139 | 125 | 2000000 |  |  | PUNTO_CURVA_NO_ENSAYO | OTRAS_CONDICIONES | EXCLUIDO_O_REVISION | Identificador en notacion cientifica; estado/nota vacios. Serie auxiliar (verificar fuente). | https://doi.org/10.5281/zenodo.21509581
FAB107_5E+6 | FABEST | 42CrMo4+QT | FAB107 | Fretting | Fretting specimens | 0 | 21.44097 | 125 | 5000000 |  |  | PUNTO_CURVA_NO_ENSAYO | OTRAS_CONDICIONES | EXCLUIDO_O_REVISION | Identificador en notacion cientifica; estado/nota vacios. Serie auxiliar (verificar fuente). | https://doi.org/10.5281/zenodo.21509581
FAB108_1E+3 | FABEST | 42CrMo4+QT | FAB108 | Fretting | Fretting specimens | 0 | 1019.87 | 125 | 1000 |  |  | PUNTO_CURVA_NO_ENSAYO | OTRAS_CONDICIONES | EXCLUIDO_O_REVISION | Identificador en notacion cientifica; estado/nota vacios. Serie auxiliar (verificar fuente). | https://doi.org/10.5281/zenodo.21509581
FAB108_2E+3 | FABEST | 42CrMo4+QT | FAB108 | Fretting | Fretting specimens | 0 | 845.8159 | 125 | 2000 |  |  | PUNTO_CURVA_NO_ENSAYO | OTRAS_CONDICIONES | EXCLUIDO_O_REVISION | Identificador en notacion cientifica; estado/nota vacios. Serie auxiliar (verificar fuente). | https://doi.org/10.5281/zenodo.21509581
FAB108_5E+3 | FABEST | 42CrMo4+QT | FAB108 | Fretting | Fretting specimens | 0 | 660.4559 | 125 | 5000 |  |  | PUNTO_CURVA_NO_ENSAYO | OTRAS_CONDICIONES | EXCLUIDO_O_REVISION | Identificador en notacion cientifica; estado/nota vacios. Serie auxiliar (verificar fuente). | https://doi.org/10.5281/zenodo.21509581
FAB108_1E+4 | FABEST | 42CrMo4+QT | FAB108 | Fretting | Fretting specimens | 0 | 547.7403 | 125 | 10000 |  |  | PUNTO_CURVA_NO_ENSAYO | OTRAS_CONDICIONES | EXCLUIDO_O_REVISION | Identificador en notacion cientifica; estado/nota vacios. Serie auxiliar (verificar fuente). | https://doi.org/10.5281/zenodo.21509581
FAB108_2E+4 | FABEST | 42CrMo4+QT | FAB108 | Fretting | Fretting specimens | 0 | 454.261 | 125 | 20000 |  |  | PUNTO_CURVA_NO_ENSAYO | OTRAS_CONDICIONES | EXCLUIDO_O_REVISION | Identificador en notacion cientifica; estado/nota vacios. Serie auxiliar (verificar fuente). | https://doi.org/10.5281/zenodo.21509581
FAB108_5E+4 | FABEST | 42CrMo4+QT | FAB108 | Fretting | Fretting specimens | 0 | 354.71 | 125 | 50000 |  |  | PUNTO_CURVA_NO_ENSAYO | OTRAS_CONDICIONES | EXCLUIDO_O_REVISION | Identificador en notacion cientifica; estado/nota vacios. Serie auxiliar (verificar fuente). | https://doi.org/10.5281/zenodo.21509581
FAB108_1E+5 | FABEST | 42CrMo4+QT | FAB108 | Fretting | Fretting specimens | 0 | 294.174 | 125 | 100000 |  |  | PUNTO_CURVA_NO_ENSAYO | OTRAS_CONDICIONES | EXCLUIDO_O_REVISION | Identificador en notacion cientifica; estado/nota vacios. Serie auxiliar (verificar fuente). | https://doi.org/10.5281/zenodo.21509581
FAB108_2E+5 | FABEST | 42CrMo4+QT | FAB108 | Fretting | Fretting specimens | 0 | 243.9693 | 125 | 200000 |  |  | PUNTO_CURVA_NO_ENSAYO | OTRAS_CONDICIONES | EXCLUIDO_O_REVISION | Identificador en notacion cientifica; estado/nota vacios. Serie auxiliar (verificar fuente). | https://doi.org/10.5281/zenodo.21509581
FAB108_5E+5 | FABEST | 42CrMo4+QT | FAB108 | Fretting | Fretting specimens | 0 | 190.5036 | 125 | 500000 |  |  | PUNTO_CURVA_NO_ENSAYO | OTRAS_CONDICIONES | EXCLUIDO_O_REVISION | Identificador en notacion cientifica; estado/nota vacios. Serie auxiliar (verificar fuente). | https://doi.org/10.5281/zenodo.21509581
FAB108_1E+6 | FABEST | 42CrMo4+QT | FAB108 | Fretting | Fretting specimens | 0 | 157.9916 | 125 | 1000000 |  |  | PUNTO_CURVA_NO_ENSAYO | OTRAS_CONDICIONES | EXCLUIDO_O_REVISION | Identificador en notacion cientifica; estado/nota vacios. Serie auxiliar (verificar fuente). | https://doi.org/10.5281/zenodo.21509581
FAB108_2E+6 | FABEST | 42CrMo4+QT | FAB108 | Fretting | Fretting specimens | 0 | 131.0282 | 125 | 2000000 |  |  | PUNTO_CURVA_NO_ENSAYO | OTRAS_CONDICIONES | EXCLUIDO_O_REVISION | Identificador en notacion cientifica; estado/nota vacios. Serie auxiliar (verificar fuente). | https://doi.org/10.5281/zenodo.21509581
FAB108_5E+6 | FABEST | 42CrMo4+QT | FAB108 | Fretting | Fretting specimens | 0 | 102.3135 | 125 | 5000000 |  |  | PUNTO_CURVA_NO_ENSAYO | OTRAS_CONDICIONES | EXCLUIDO_O_REVISION | Identificador en notacion cientifica; estado/nota vacios. Serie auxiliar (verificar fuente). | https://doi.org/10.5281/zenodo.21509581
FAB108_1E+7 | FABEST | 42CrMo4+QT | FAB108 | Fretting | Fretting specimens | 0 | 84.8523 | 125 | 10000000 |  |  | PUNTO_CURVA_NO_ENSAYO | OTRAS_CONDICIONES | EXCLUIDO_O_REVISION | Identificador en notacion cientifica; estado/nota vacios. Serie auxiliar (verificar fuente). | https://doi.org/10.5281/zenodo.21509581
FAB108_2E+7 | FABEST | 42CrMo4+QT | FAB108 | Fretting | Fretting specimens | 0 | 70.37112 | 125 | 20000000 |  |  | PUNTO_CURVA_NO_ENSAYO | OTRAS_CONDICIONES | EXCLUIDO_O_REVISION | Identificador en notacion cientifica; estado/nota vacios. Serie auxiliar (verificar fuente). | https://doi.org/10.5281/zenodo.21509581
FAB108_5E+7 | FABEST | 42CrMo4+QT | FAB108 | Fretting | Fretting specimens | 0 | 54.94934 | 125 | 50000000 |  |  | PUNTO_CURVA_NO_ENSAYO | OTRAS_CONDICIONES | EXCLUIDO_O_REVISION | Identificador en notacion cientifica; estado/nota vacios. Serie auxiliar (verificar fuente). | https://doi.org/10.5281/zenodo.21509581
FAB108_1E+8 | FABEST | 42CrMo4+QT | FAB108 | Fretting | Fretting specimens | 0 | 45.5715 | 125 | 100000000 |  |  | PUNTO_CURVA_NO_ENSAYO | OTRAS_CONDICIONES | EXCLUIDO_O_REVISION | Identificador en notacion cientifica; estado/nota vacios. Serie auxiliar (verificar fuente). | https://doi.org/10.5281/zenodo.21509581
FAB108_1E+3 | FABEST | 42CrMo4+QT | FAB108 | Fretting | Fretting specimens | 0 | 535.9091 | 125 | 1000 |  |  | PUNTO_CURVA_NO_ENSAYO | OTRAS_CONDICIONES | EXCLUIDO_O_REVISION | Identificador en notacion cientifica; estado/nota vacios. Serie auxiliar (verificar fuente). | https://doi.org/10.5281/zenodo.21509581
FAB108_2E+3 | FABEST | 42CrMo4+QT | FAB108 | Fretting | Fretting specimens | 0 | 528.8995 | 125 | 2000 |  |  | PUNTO_CURVA_NO_ENSAYO | OTRAS_CONDICIONES | EXCLUIDO_O_REVISION | Identificador en notacion cientifica; estado/nota vacios. Serie auxiliar (verificar fuente). | https://doi.org/10.5281/zenodo.21509581
FAB108_5E+3 | FABEST | 42CrMo4+QT | FAB108 | Fretting | Fretting specimens | 0 | 509.3699 | 125 | 5000 |  |  | PUNTO_CURVA_NO_ENSAYO | OTRAS_CONDICIONES | EXCLUIDO_O_REVISION | Identificador en notacion cientifica; estado/nota vacios. Serie auxiliar (verificar fuente). | https://doi.org/10.5281/zenodo.21509581
FAB108_1E+4 | FABEST | 42CrMo4+QT | FAB108 | Fretting | Fretting specimens | 0 | 481.0832 | 125 | 10000 |  |  | PUNTO_CURVA_NO_ENSAYO | OTRAS_CONDICIONES | EXCLUIDO_O_REVISION | Identificador en notacion cientifica; estado/nota vacios. Serie auxiliar (verificar fuente). | https://doi.org/10.5281/zenodo.21509581
FAB108_2E+4 | FABEST | 42CrMo4+QT | FAB108 | Fretting | Fretting specimens | 0 | 436.4529 | 125 | 20000 |  |  | PUNTO_CURVA_NO_ENSAYO | OTRAS_CONDICIONES | EXCLUIDO_O_REVISION | Identificador en notacion cientifica; estado/nota vacios. Serie auxiliar (verificar fuente). | https://doi.org/10.5281/zenodo.21509581
FAB108_5E+4 | FABEST | 42CrMo4+QT | FAB108 | Fretting | Fretting specimens | 0 | 355.5928 | 125 | 50000 |  |  | PUNTO_CURVA_NO_ENSAYO | OTRAS_CONDICIONES | EXCLUIDO_O_REVISION | Identificador en notacion cientifica; estado/nota vacios. Serie auxiliar (verificar fuente). | https://doi.org/10.5281/zenodo.21509581
FAB108_1E+5 | FABEST | 42CrMo4+QT | FAB108 | Fretting | Fretting specimens | 0 | 292.2789 | 125 | 100000 |  |  | PUNTO_CURVA_NO_ENSAYO | OTRAS_CONDICIONES | EXCLUIDO_O_REVISION | Identificador en notacion cientifica; estado/nota vacios. Serie auxiliar (verificar fuente). | https://doi.org/10.5281/zenodo.21509581
FAB108_2E+5 | FABEST | 42CrMo4+QT | FAB108 | Fretting | Fretting specimens | 0 | 241.4042 | 125 | 200000 |  |  | PUNTO_CURVA_NO_ENSAYO | OTRAS_CONDICIONES | EXCLUIDO_O_REVISION | Identificador en notacion cientifica; estado/nota vacios. Serie auxiliar (verificar fuente). | https://doi.org/10.5281/zenodo.21509581
FAB108_5E+5 | FABEST | 42CrMo4+QT | FAB108 | Fretting | Fretting specimens | 0 | 199.6663 | 125 | 500000 |  |  | PUNTO_CURVA_NO_ENSAYO | OTRAS_CONDICIONES | EXCLUIDO_O_REVISION | Identificador en notacion cientifica; estado/nota vacios. Serie auxiliar (verificar fuente). | https://doi.org/10.5281/zenodo.21509581
FAB108_1E+6 | FABEST | 42CrMo4+QT | FAB108 | Fretting | Fretting specimens | 0 | 183.0841 | 125 | 1000000 |  |  | PUNTO_CURVA_NO_ENSAYO | OTRAS_CONDICIONES | EXCLUIDO_O_REVISION | Identificador en notacion cientifica; estado/nota vacios. Serie auxiliar (verificar fuente). | https://doi.org/10.5281/zenodo.21509581
FAB108_2E+6 | FABEST | 42CrMo4+QT | FAB108 | Fretting | Fretting specimens | 0 | 174.1833 | 125 | 2000000 |  |  | PUNTO_CURVA_NO_ENSAYO | OTRAS_CONDICIONES | EXCLUIDO_O_REVISION | Identificador en notacion cientifica; estado/nota vacios. Serie auxiliar (verificar fuente). | https://doi.org/10.5281/zenodo.21509581
FAB108_5E+6 | FABEST | 42CrMo4+QT | FAB108 | Fretting | Fretting specimens | 0 | 168.6306 | 125 | 5000000 |  |  | PUNTO_CURVA_NO_ENSAYO | OTRAS_CONDICIONES | EXCLUIDO_O_REVISION | Identificador en notacion cientifica; estado/nota vacios. Serie auxiliar (verificar fuente). | https://doi.org/10.5281/zenodo.21509581
FAB108_1E+7 | FABEST | 42CrMo4+QT | FAB108 | Fretting | Fretting specimens | 0 | 166.7428 | 125 | 10000000 |  |  | PUNTO_CURVA_NO_ENSAYO | OTRAS_CONDICIONES | EXCLUIDO_O_REVISION | Identificador en notacion cientifica; estado/nota vacios. Serie auxiliar (verificar fuente). | https://doi.org/10.5281/zenodo.21509581
FAB108_2E+7 | FABEST | 42CrMo4+QT | FAB108 | Fretting | Fretting specimens | 0 | 165.7918 | 125 | 20000000 |  |  | PUNTO_CURVA_NO_ENSAYO | OTRAS_CONDICIONES | EXCLUIDO_O_REVISION | Identificador en notacion cientifica; estado/nota vacios. Serie auxiliar (verificar fuente). | https://doi.org/10.5281/zenodo.21509581
FAB108_5E+7 | FABEST | 42CrMo4+QT | FAB108 | Fretting | Fretting specimens | 0 | 165.2189 | 125 | 50000000 |  |  | PUNTO_CURVA_NO_ENSAYO | OTRAS_CONDICIONES | EXCLUIDO_O_REVISION | Identificador en notacion cientifica; estado/nota vacios. Serie auxiliar (verificar fuente). | https://doi.org/10.5281/zenodo.21509581
FAB108_1E+8 | FABEST | 42CrMo4+QT | FAB108 | Fretting | Fretting specimens | 0 | 165.0276 | 125 | 100000000 |  |  | PUNTO_CURVA_NO_ENSAYO | OTRAS_CONDICIONES | EXCLUIDO_O_REVISION | Identificador en notacion cientifica; estado/nota vacios. Serie auxiliar (verificar fuente). | https://doi.org/10.5281/zenodo.21509581
FAB108_1E+3 | FABEST | 42CrMo4+QT | FAB108 | Fretting | Fretting specimens | 0 | 644.6566 | 125 | 1000 |  |  | PUNTO_CURVA_NO_ENSAYO | OTRAS_CONDICIONES | EXCLUIDO_O_REVISION | Identificador en notacion cientifica; estado/nota vacios. Serie auxiliar (verificar fuente). | https://doi.org/10.5281/zenodo.21509581
FAB108_2E+3 | FABEST | 42CrMo4+QT | FAB108 | Fretting | Fretting specimens | 0 | 593.0629 | 125 | 2000 |  |  | PUNTO_CURVA_NO_ENSAYO | OTRAS_CONDICIONES | EXCLUIDO_O_REVISION | Identificador en notacion cientifica; estado/nota vacios. Serie auxiliar (verificar fuente). | https://doi.org/10.5281/zenodo.21509581
FAB108_5E+3 | FABEST | 42CrMo4+QT | FAB108 | Fretting | Fretting specimens | 0 | 524.8597 | 125 | 5000 |  |  | PUNTO_CURVA_NO_ENSAYO | OTRAS_CONDICIONES | EXCLUIDO_O_REVISION | Identificador en notacion cientifica; estado/nota vacios. Serie auxiliar (verificar fuente). | https://doi.org/10.5281/zenodo.21509581
FAB108_1E+4 | FABEST | 42CrMo4+QT | FAB108 | Fretting | Fretting specimens | 0 | 473.266 | 125 | 10000 |  |  | PUNTO_CURVA_NO_ENSAYO | OTRAS_CONDICIONES | EXCLUIDO_O_REVISION | Identificador en notacion cientifica; estado/nota vacios. Serie auxiliar (verificar fuente). | https://doi.org/10.5281/zenodo.21509581
FAB108_2E+4 | FABEST | 42CrMo4+QT | FAB108 | Fretting | Fretting specimens | 0 | 421.6724 | 125 | 20000 |  |  | PUNTO_CURVA_NO_ENSAYO | OTRAS_CONDICIONES | EXCLUIDO_O_REVISION | Identificador en notacion cientifica; estado/nota vacios. Serie auxiliar (verificar fuente). | https://doi.org/10.5281/zenodo.21509581
FAB108_5E+4 | FABEST | 42CrMo4+QT | FAB108 | Fretting | Fretting specimens | 0 | 353.4692 | 125 | 50000 |  |  | PUNTO_CURVA_NO_ENSAYO | OTRAS_CONDICIONES | EXCLUIDO_O_REVISION | Identificador en notacion cientifica; estado/nota vacios. Serie auxiliar (verificar fuente). | https://doi.org/10.5281/zenodo.21509581
FAB108_1E+5 | FABEST | 42CrMo4+QT | FAB108 | Fretting | Fretting specimens | 0 | 301.8755 | 125 | 100000 |  |  | PUNTO_CURVA_NO_ENSAYO | OTRAS_CONDICIONES | EXCLUIDO_O_REVISION | Identificador en notacion cientifica; estado/nota vacios. Serie auxiliar (verificar fuente). | https://doi.org/10.5281/zenodo.21509581
FAB108_2E+5 | FABEST | 42CrMo4+QT | FAB108 | Fretting | Fretting specimens | 0 | 250.2819 | 125 | 200000 |  |  | PUNTO_CURVA_NO_ENSAYO | OTRAS_CONDICIONES | EXCLUIDO_O_REVISION | Identificador en notacion cientifica; estado/nota vacios. Serie auxiliar (verificar fuente). | https://doi.org/10.5281/zenodo.21509581
FAB108_5E+5 | FABEST | 42CrMo4+QT | FAB108 | Fretting | Fretting specimens | 0 | 182.0787 | 125 | 500000 |  |  | PUNTO_CURVA_NO_ENSAYO | OTRAS_CONDICIONES | EXCLUIDO_O_REVISION | Identificador en notacion cientifica; estado/nota vacios. Serie auxiliar (verificar fuente). | https://doi.org/10.5281/zenodo.21509581
FAB108_1E+6 | FABEST | 42CrMo4+QT | FAB108 | Fretting | Fretting specimens | 0 | 130.485 | 125 | 1000000 |  |  | PUNTO_CURVA_NO_ENSAYO | OTRAS_CONDICIONES | EXCLUIDO_O_REVISION | Identificador en notacion cientifica; estado/nota vacios. Serie auxiliar (verificar fuente). | https://doi.org/10.5281/zenodo.21509581
FAB108_2E+6 | FABEST | 42CrMo4+QT | FAB108 | Fretting | Fretting specimens | 0 | 78.89134 | 125 | 2000000 |  |  | PUNTO_CURVA_NO_ENSAYO | OTRAS_CONDICIONES | EXCLUIDO_O_REVISION | Identificador en notacion cientifica; estado/nota vacios. Serie auxiliar (verificar fuente). | https://doi.org/10.5281/zenodo.21509581
FAB108_5E+6 | FABEST | 42CrMo4+QT | FAB108 | Fretting | Fretting specimens | 0 | 10.6882 | 125 | 5000000 |  |  | PUNTO_CURVA_NO_ENSAYO | OTRAS_CONDICIONES | EXCLUIDO_O_REVISION | Identificador en notacion cientifica; estado/nota vacios. Serie auxiliar (verificar fuente). | https://doi.org/10.5281/zenodo.21509581
FAB110_1E+3 | FABEST | 42CrMo4+QT | FAB110 | Axial | Unnotched hourglass bar | -1 | 1153.854 | 13 | 1000 |  |  | PUNTO_CURVA_NO_ENSAYO | ELEGIBLE_CONDICIONES | EXCLUIDO_O_REVISION | Identificador en notacion cientifica; estado/nota vacios. Serie auxiliar (verificar fuente). | https://doi.org/10.5281/zenodo.21509581
FAB110_2E+3 | FABEST | 42CrMo4+QT | FAB110 | Axial | Unnotched hourglass bar | -1 | 1040.642 | 13 | 2000 |  |  | PUNTO_CURVA_NO_ENSAYO | ELEGIBLE_CONDICIONES | EXCLUIDO_O_REVISION | Identificador en notacion cientifica; estado/nota vacios. Serie auxiliar (verificar fuente). | https://doi.org/10.5281/zenodo.21509581
FAB110_5E+3 | FABEST | 42CrMo4+QT | FAB110 | Axial | Unnotched hourglass bar | -1 | 907.8481 | 13 | 5000 |  |  | PUNTO_CURVA_NO_ENSAYO | ELEGIBLE_CONDICIONES | EXCLUIDO_O_REVISION | Identificador en notacion cientifica; estado/nota vacios. Serie auxiliar (verificar fuente). | https://doi.org/10.5281/zenodo.21509581
FAB110_1E+4 | FABEST | 42CrMo4+QT | FAB110 | Axial | Unnotched hourglass bar | -1 | 818.7729 | 13 | 10000 |  |  | PUNTO_CURVA_NO_ENSAYO | ELEGIBLE_CONDICIONES | EXCLUIDO_O_REVISION | Identificador en notacion cientifica; estado/nota vacios. Serie auxiliar (verificar fuente). | https://doi.org/10.5281/zenodo.21509581
FAB110_2E+4 | FABEST | 42CrMo4+QT | FAB110 | Axial | Unnotched hourglass bar | -1 | 738.4375 | 13 | 20000 |  |  | PUNTO_CURVA_NO_ENSAYO | ELEGIBLE_CONDICIONES | EXCLUIDO_O_REVISION | Identificador en notacion cientifica; estado/nota vacios. Serie auxiliar (verificar fuente). | https://doi.org/10.5281/zenodo.21509581
FAB110_5E+4 | FABEST | 42CrMo4+QT | FAB110 | Axial | Unnotched hourglass bar | -1 | 644.2074 | 13 | 50000 |  |  | PUNTO_CURVA_NO_ENSAYO | ELEGIBLE_CONDICIONES | EXCLUIDO_O_REVISION | Identificador en notacion cientifica; estado/nota vacios. Serie auxiliar (verificar fuente). | https://doi.org/10.5281/zenodo.21509581
FAB110_1E+5 | FABEST | 42CrMo4+QT | FAB110 | Axial | Unnotched hourglass bar | -1 | 580.9998 | 13 | 100000 |  |  | PUNTO_CURVA_NO_ENSAYO | ELEGIBLE_CONDICIONES | EXCLUIDO_O_REVISION | Identificador en notacion cientifica; estado/nota vacios. Serie auxiliar (verificar fuente). | https://doi.org/10.5281/zenodo.21509581
FAB110_2E+5 | FABEST | 42CrMo4+QT | FAB110 | Axial | Unnotched hourglass bar | -1 | 523.994 | 13 | 200000 |  |  | PUNTO_CURVA_NO_ENSAYO | ELEGIBLE_CONDICIONES | EXCLUIDO_O_REVISION | Identificador en notacion cientifica; estado/nota vacios. Serie auxiliar (verificar fuente). | https://doi.org/10.5281/zenodo.21509581
FAB110_5E+5 | FABEST | 42CrMo4+QT | FAB110 | Axial | Unnotched hourglass bar | -1 | 457.1284 | 13 | 500000 |  |  | PUNTO_CURVA_NO_ENSAYO | ELEGIBLE_CONDICIONES | EXCLUIDO_O_REVISION | Identificador en notacion cientifica; estado/nota vacios. Serie auxiliar (verificar fuente). | https://doi.org/10.5281/zenodo.21509581
FAB110_1E+6 | FABEST | 42CrMo4+QT | FAB110 | Axial | Unnotched hourglass bar | -1 | 412.2764 | 13 | 1000000 |  |  | PUNTO_CURVA_NO_ENSAYO | ELEGIBLE_CONDICIONES | EXCLUIDO_O_REVISION | Identificador en notacion cientifica; estado/nota vacios. Serie auxiliar (verificar fuente). | https://doi.org/10.5281/zenodo.21509581
FAB110_2E+6 | FABEST | 42CrMo4+QT | FAB110 | Axial | Unnotched hourglass bar | -1 | 371.8252 | 13 | 2000000 |  |  | PUNTO_CURVA_NO_ENSAYO | ELEGIBLE_CONDICIONES | EXCLUIDO_O_REVISION | Identificador en notacion cientifica; estado/nota vacios. Serie auxiliar (verificar fuente). | https://doi.org/10.5281/zenodo.21509581
FAB110_5E+6 | FABEST | 42CrMo4+QT | FAB110 | Axial | Unnotched hourglass bar | -1 | 324.3775 | 13 | 5000000 |  |  | PUNTO_CURVA_NO_ENSAYO | ELEGIBLE_CONDICIONES | EXCLUIDO_O_REVISION | Identificador en notacion cientifica; estado/nota vacios. Serie auxiliar (verificar fuente). | https://doi.org/10.5281/zenodo.21509581
FAB110_1E+7 | FABEST | 42CrMo4+QT | FAB110 | Axial | Unnotched hourglass bar | -1 | 292.5506 | 13 | 10000000 |  |  | PUNTO_CURVA_NO_ENSAYO | ELEGIBLE_CONDICIONES | EXCLUIDO_O_REVISION | Identificador en notacion cientifica; estado/nota vacios. Serie auxiliar (verificar fuente). | https://doi.org/10.5281/zenodo.21509581
FAB110_2E+7 | FABEST | 42CrMo4+QT | FAB110 | Axial | Unnotched hourglass bar | -1 | 263.8465 | 13 | 20000000 |  |  | PUNTO_CURVA_NO_ENSAYO | ELEGIBLE_CONDICIONES | EXCLUIDO_O_REVISION | Identificador en notacion cientifica; estado/nota vacios. Serie auxiliar (verificar fuente). | https://doi.org/10.5281/zenodo.21509581
FAB110_5E+7 | FABEST | 42CrMo4+QT | FAB110 | Axial | Unnotched hourglass bar | -1 | 230.1777 | 13 | 50000000 |  |  | PUNTO_CURVA_NO_ENSAYO | ELEGIBLE_CONDICIONES | EXCLUIDO_O_REVISION | Identificador en notacion cientifica; estado/nota vacios. Serie auxiliar (verificar fuente). | https://doi.org/10.5281/zenodo.21509581
FAB110_1E+8 | FABEST | 42CrMo4+QT | FAB110 | Axial | Unnotched hourglass bar | -1 | 207.5934 | 13 | 100000000 |  |  | PUNTO_CURVA_NO_ENSAYO | ELEGIBLE_CONDICIONES | EXCLUIDO_O_REVISION | Identificador en notacion cientifica; estado/nota vacios. Serie auxiliar (verificar fuente). | https://doi.org/10.5281/zenodo.21509581
FAB110_1E+3 | FABEST | 42CrMo4+QT | FAB110 | Axial | Unnotched hourglass bar | -1 | 839.8295 | 13 | 1000 |  |  | PUNTO_CURVA_NO_ENSAYO | ELEGIBLE_CONDICIONES | EXCLUIDO_O_REVISION | Identificador en notacion cientifica; estado/nota vacios. Serie auxiliar (verificar fuente). | https://doi.org/10.5281/zenodo.21509581
FAB110_2E+3 | FABEST | 42CrMo4+QT | FAB110 | Axial | Unnotched hourglass bar | -1 | 827.9197 | 13 | 2000 |  |  | PUNTO_CURVA_NO_ENSAYO | ELEGIBLE_CONDICIONES | EXCLUIDO_O_REVISION | Identificador en notacion cientifica; estado/nota vacios. Serie auxiliar (verificar fuente). | https://doi.org/10.5281/zenodo.21509581
FAB110_5E+3 | FABEST | 42CrMo4+QT | FAB110 | Axial | Unnotched hourglass bar | -1 | 796.8918 | 13 | 5000 |  |  | PUNTO_CURVA_NO_ENSAYO | ELEGIBLE_CONDICIONES | EXCLUIDO_O_REVISION | Identificador en notacion cientifica; estado/nota vacios. Serie auxiliar (verificar fuente). | https://doi.org/10.5281/zenodo.21509581
FAB110_1E+4 | FABEST | 42CrMo4+QT | FAB110 | Axial | Unnotched hourglass bar | -1 | 756.8667 | 13 | 10000 |  |  | PUNTO_CURVA_NO_ENSAYO | ELEGIBLE_CONDICIONES | EXCLUIDO_O_REVISION | Identificador en notacion cientifica; estado/nota vacios. Serie auxiliar (verificar fuente). | https://doi.org/10.5281/zenodo.21509581
FAB110_2E+4 | FABEST | 42CrMo4+QT | FAB110 | Axial | Unnotched hourglass bar | -1 | 703.2689 | 13 | 20000 |  |  | PUNTO_CURVA_NO_ENSAYO | ELEGIBLE_CONDICIONES | EXCLUIDO_O_REVISION | Identificador en notacion cientifica; estado/nota vacios. Serie auxiliar (verificar fuente). | https://doi.org/10.5281/zenodo.21509581
FAB110_5E+4 | FABEST | 42CrMo4+QT | FAB110 | Axial | Unnotched hourglass bar | -1 | 627.7901 | 13 | 50000 |  |  | PUNTO_CURVA_NO_ENSAYO | ELEGIBLE_CONDICIONES | EXCLUIDO_O_REVISION | Identificador en notacion cientifica; estado/nota vacios. Serie auxiliar (verificar fuente). | https://doi.org/10.5281/zenodo.21509581
FAB110_1E+5 | FABEST | 42CrMo4+QT | FAB110 | Axial | Unnotched hourglass bar | -1 | 582.257 | 13 | 100000 |  |  | PUNTO_CURVA_NO_ENSAYO | ELEGIBLE_CONDICIONES | EXCLUIDO_O_REVISION | Identificador en notacion cientifica; estado/nota vacios. Serie auxiliar (verificar fuente). | https://doi.org/10.5281/zenodo.21509581
FAB110_2E+5 | FABEST | 42CrMo4+QT | FAB110 | Axial | Unnotched hourglass bar | -1 | 551.7998 | 13 | 200000 |  |  | PUNTO_CURVA_NO_ENSAYO | ELEGIBLE_CONDICIONES | EXCLUIDO_O_REVISION | Identificador en notacion cientifica; estado/nota vacios. Serie auxiliar (verificar fuente). | https://doi.org/10.5281/zenodo.21509581
FAB110_5E+5 | FABEST | 42CrMo4+QT | FAB110 | Axial | Unnotched hourglass bar | -1 | 529.9952 | 13 | 500000 |  |  | PUNTO_CURVA_NO_ENSAYO | ELEGIBLE_CONDICIONES | EXCLUIDO_O_REVISION | Identificador en notacion cientifica; estado/nota vacios. Serie auxiliar (verificar fuente). | https://doi.org/10.5281/zenodo.21509581
FAB110_1E+6 | FABEST | 42CrMo4+QT | FAB110 | Axial | Unnotched hourglass bar | -1 | 522.0076 | 13 | 1000000 |  |  | PUNTO_CURVA_NO_ENSAYO | ELEGIBLE_CONDICIONES | EXCLUIDO_O_REVISION | Identificador en notacion cientifica; estado/nota vacios. Serie auxiliar (verificar fuente). | https://doi.org/10.5281/zenodo.21509581
FAB110_2E+6 | FABEST | 42CrMo4+QT | FAB110 | Axial | Unnotched hourglass bar | -1 | 517.8638 | 13 | 2000000 |  |  | PUNTO_CURVA_NO_ENSAYO | ELEGIBLE_CONDICIONES | EXCLUIDO_O_REVISION | Identificador en notacion cientifica; estado/nota vacios. Serie auxiliar (verificar fuente). | https://doi.org/10.5281/zenodo.21509581
FAB110_5E+6 | FABEST | 42CrMo4+QT | FAB110 | Axial | Unnotched hourglass bar | -1 | 515.3272 | 13 | 5000000 |  |  | PUNTO_CURVA_NO_ENSAYO | ELEGIBLE_CONDICIONES | EXCLUIDO_O_REVISION | Identificador en notacion cientifica; estado/nota vacios. Serie auxiliar (verificar fuente). | https://doi.org/10.5281/zenodo.21509581
FAB110_1E+7 | FABEST | 42CrMo4+QT | FAB110 | Axial | Unnotched hourglass bar | -1 | 514.4732 | 13 | 10000000 |  |  | PUNTO_CURVA_NO_ENSAYO | ELEGIBLE_CONDICIONES | EXCLUIDO_O_REVISION | Identificador en notacion cientifica; estado/nota vacios. Serie auxiliar (verificar fuente). | https://doi.org/10.5281/zenodo.21509581
FAB110_2E+7 | FABEST | 42CrMo4+QT | FAB110 | Axial | Unnotched hourglass bar | -1 | 514.0445 | 13 | 20000000 |  |  | PUNTO_CURVA_NO_ENSAYO | ELEGIBLE_CONDICIONES | EXCLUIDO_O_REVISION | Identificador en notacion cientifica; estado/nota vacios. Serie auxiliar (verificar fuente). | https://doi.org/10.5281/zenodo.21509581
FAB110_5E+7 | FABEST | 42CrMo4+QT | FAB110 | Axial | Unnotched hourglass bar | -1 | 513.7868 | 13 | 50000000 |  |  | PUNTO_CURVA_NO_ENSAYO | ELEGIBLE_CONDICIONES | EXCLUIDO_O_REVISION | Identificador en notacion cientifica; estado/nota vacios. Serie auxiliar (verificar fuente). | https://doi.org/10.5281/zenodo.21509581
FAB110_1E+8 | FABEST | 42CrMo4+QT | FAB110 | Axial | Unnotched hourglass bar | -1 | 513.7008 | 13 | 100000000 |  |  | PUNTO_CURVA_NO_ENSAYO | ELEGIBLE_CONDICIONES | EXCLUIDO_O_REVISION | Identificador en notacion cientifica; estado/nota vacios. Serie auxiliar (verificar fuente). | https://doi.org/10.5281/zenodo.21509581
FAB110_1E+3 | FABEST | 42CrMo4+QT | FAB110 | Axial | Unnotched hourglass bar | -1 | 1003.5 | 13 | 1000 |  |  | PUNTO_CURVA_NO_ENSAYO | ELEGIBLE_CONDICIONES | EXCLUIDO_O_REVISION | Identificador en notacion cientifica; estado/nota vacios. Serie auxiliar (verificar fuente). | https://doi.org/10.5281/zenodo.21509581
FAB110_2E+3 | FABEST | 42CrMo4+QT | FAB110 | Axial | Unnotched hourglass bar | -1 | 940.1887 | 13 | 2000 |  |  | PUNTO_CURVA_NO_ENSAYO | ELEGIBLE_CONDICIONES | EXCLUIDO_O_REVISION | Identificador en notacion cientifica; estado/nota vacios. Serie auxiliar (verificar fuente). | https://doi.org/10.5281/zenodo.21509581
FAB110_5E+3 | FABEST | 42CrMo4+QT | FAB110 | Axial | Unnotched hourglass bar | -1 | 856.4955 | 13 | 5000 |  |  | PUNTO_CURVA_NO_ENSAYO | ELEGIBLE_CONDICIONES | EXCLUIDO_O_REVISION | Identificador en notacion cientifica; estado/nota vacios. Serie auxiliar (verificar fuente). | https://doi.org/10.5281/zenodo.21509581
FAB110_1E+4 | FABEST | 42CrMo4+QT | FAB110 | Axial | Unnotched hourglass bar | -1 | 793.1841 | 13 | 10000 |  |  | PUNTO_CURVA_NO_ENSAYO | ELEGIBLE_CONDICIONES | EXCLUIDO_O_REVISION | Identificador en notacion cientifica; estado/nota vacios. Serie auxiliar (verificar fuente). | https://doi.org/10.5281/zenodo.21509581
FAB110_2E+4 | FABEST | 42CrMo4+QT | FAB110 | Axial | Unnotched hourglass bar | -1 | 729.8726 | 13 | 20000 |  |  | PUNTO_CURVA_NO_ENSAYO | ELEGIBLE_CONDICIONES | EXCLUIDO_O_REVISION | Identificador en notacion cientifica; estado/nota vacios. Serie auxiliar (verificar fuente). | https://doi.org/10.5281/zenodo.21509581
FAB110_5E+4 | FABEST | 42CrMo4+QT | FAB110 | Axial | Unnotched hourglass bar | -1 | 646.1795 | 13 | 50000 |  |  | PUNTO_CURVA_NO_ENSAYO | ELEGIBLE_CONDICIONES | EXCLUIDO_O_REVISION | Identificador en notacion cientifica; estado/nota vacios. Serie auxiliar (verificar fuente). | https://doi.org/10.5281/zenodo.21509581
FAB110_1E+5 | FABEST | 42CrMo4+QT | FAB110 | Axial | Unnotched hourglass bar | -1 | 582.868 | 13 | 100000 |  |  | PUNTO_CURVA_NO_ENSAYO | ELEGIBLE_CONDICIONES | EXCLUIDO_O_REVISION | Identificador en notacion cientifica; estado/nota vacios. Serie auxiliar (verificar fuente). | https://doi.org/10.5281/zenodo.21509581
FAB110_2E+5 | FABEST | 42CrMo4+QT | FAB110 | Axial | Unnotched hourglass bar | -1 | 519.5566 | 13 | 200000 |  |  | PUNTO_CURVA_NO_ENSAYO | ELEGIBLE_CONDICIONES | EXCLUIDO_O_REVISION | Identificador en notacion cientifica; estado/nota vacios. Serie auxiliar (verificar fuente). | https://doi.org/10.5281/zenodo.21509581
FAB110_5E+5 | FABEST | 42CrMo4+QT | FAB110 | Axial | Unnotched hourglass bar | -1 | 435.8634 | 13 | 500000 |  |  | PUNTO_CURVA_NO_ENSAYO | ELEGIBLE_CONDICIONES | EXCLUIDO_O_REVISION | Identificador en notacion cientifica; estado/nota vacios. Serie auxiliar (verificar fuente). | https://doi.org/10.5281/zenodo.21509581
FAB110_1E+6 | FABEST | 42CrMo4+QT | FAB110 | Axial | Unnotched hourglass bar | -1 | 372.552 | 13 | 1000000 |  |  | PUNTO_CURVA_NO_ENSAYO | ELEGIBLE_CONDICIONES | EXCLUIDO_O_REVISION | Identificador en notacion cientifica; estado/nota vacios. Serie auxiliar (verificar fuente). | https://doi.org/10.5281/zenodo.21509581
FAB110_2E+6 | FABEST | 42CrMo4+QT | FAB110 | Axial | Unnotched hourglass bar | -1 | 309.2405 | 13 | 2000000 |  |  | PUNTO_CURVA_NO_ENSAYO | ELEGIBLE_CONDICIONES | EXCLUIDO_O_REVISION | Identificador en notacion cientifica; estado/nota vacios. Serie auxiliar (verificar fuente). | https://doi.org/10.5281/zenodo.21509581
FAB110_5E+6 | FABEST | 42CrMo4+QT | FAB110 | Axial | Unnotched hourglass bar | -1 | 225.5473 | 13 | 5000000 |  |  | PUNTO_CURVA_NO_ENSAYO | ELEGIBLE_CONDICIONES | EXCLUIDO_O_REVISION | Identificador en notacion cientifica; estado/nota vacios. Serie auxiliar (verificar fuente). | https://doi.org/10.5281/zenodo.21509581
FAB110_1E+7 | FABEST | 42CrMo4+QT | FAB110 | Axial | Unnotched hourglass bar | -1 | 162.2359 | 13 | 10000000 |  |  | PUNTO_CURVA_NO_ENSAYO | ELEGIBLE_CONDICIONES | EXCLUIDO_O_REVISION | Identificador en notacion cientifica; estado/nota vacios. Serie auxiliar (verificar fuente). | https://doi.org/10.5281/zenodo.21509581
FAB110_2E+7 | FABEST | 42CrMo4+QT | FAB110 | Axial | Unnotched hourglass bar | -1 | 98.92445 | 13 | 20000000 |  |  | PUNTO_CURVA_NO_ENSAYO | ELEGIBLE_CONDICIONES | EXCLUIDO_O_REVISION | Identificador en notacion cientifica; estado/nota vacios. Serie auxiliar (verificar fuente). | https://doi.org/10.5281/zenodo.21509581
FAB110_5E+7 | FABEST | 42CrMo4+QT | FAB110 | Axial | Unnotched hourglass bar | -1 | 15.23128 | 13 | 50000000 |  |  | PUNTO_CURVA_NO_ENSAYO | ELEGIBLE_CONDICIONES | EXCLUIDO_O_REVISION | Identificador en notacion cientifica; estado/nota vacios. Serie auxiliar (verificar fuente). | https://doi.org/10.5281/zenodo.21509581
FAB111_1E+3 | FABEST | 42CrMo4+QT | FAB111 | Axial | Unnotched hourglass bar | 0 | 726.8603 | 16 | 1000 |  |  | PUNTO_CURVA_NO_ENSAYO | OTRAS_CONDICIONES | EXCLUIDO_O_REVISION | Identificador en notacion cientifica; estado/nota vacios. Serie auxiliar (verificar fuente). | https://doi.org/10.5281/zenodo.21509581
FAB111_2E+3 | FABEST | 42CrMo4+QT | FAB111 | Axial | Unnotched hourglass bar | 0 | 681.4059 | 16 | 2000 |  |  | PUNTO_CURVA_NO_ENSAYO | OTRAS_CONDICIONES | EXCLUIDO_O_REVISION | Identificador en notacion cientifica; estado/nota vacios. Serie auxiliar (verificar fuente). | https://doi.org/10.5281/zenodo.21509581
FAB111_5E+3 | FABEST | 42CrMo4+QT | FAB111 | Axial | Unnotched hourglass bar | 0 | 625.6513 | 16 | 5000 |  |  | PUNTO_CURVA_NO_ENSAYO | OTRAS_CONDICIONES | EXCLUIDO_O_REVISION | Identificador en notacion cientifica; estado/nota vacios. Serie auxiliar (verificar fuente). | https://doi.org/10.5281/zenodo.21509581
FAB111_1E+4 | FABEST | 42CrMo4+QT | FAB111 | Axial | Unnotched hourglass bar | 0 | 586.526 | 16 | 10000 |  |  | PUNTO_CURVA_NO_ENSAYO | OTRAS_CONDICIONES | EXCLUIDO_O_REVISION | Identificador en notacion cientifica; estado/nota vacios. Serie auxiliar (verificar fuente). | https://doi.org/10.5281/zenodo.21509581
FAB111_2E+4 | FABEST | 42CrMo4+QT | FAB111 | Axial | Unnotched hourglass bar | 0 | 549.8475 | 16 | 20000 |  |  | PUNTO_CURVA_NO_ENSAYO | OTRAS_CONDICIONES | EXCLUIDO_O_REVISION | Identificador en notacion cientifica; estado/nota vacios. Serie auxiliar (verificar fuente). | https://doi.org/10.5281/zenodo.21509581
FAB111_5E+4 | FABEST | 42CrMo4+QT | FAB111 | Axial | Unnotched hourglass bar | 0 | 504.8573 | 16 | 50000 |  |  | PUNTO_CURVA_NO_ENSAYO | OTRAS_CONDICIONES | EXCLUIDO_O_REVISION | Identificador en notacion cientifica; estado/nota vacios. Serie auxiliar (verificar fuente). | https://doi.org/10.5281/zenodo.21509581
FAB111_1E+5 | FABEST | 42CrMo4+QT | FAB111 | Axial | Unnotched hourglass bar | 0 | 473.286 | 16 | 100000 |  |  | PUNTO_CURVA_NO_ENSAYO | OTRAS_CONDICIONES | EXCLUIDO_O_REVISION | Identificador en notacion cientifica; estado/nota vacios. Serie auxiliar (verificar fuente). | https://doi.org/10.5281/zenodo.21509581
FAB111_2E+5 | FABEST | 42CrMo4+QT | FAB111 | Axial | Unnotched hourglass bar | 0 | 443.6889 | 16 | 200000 |  |  | PUNTO_CURVA_NO_ENSAYO | OTRAS_CONDICIONES | EXCLUIDO_O_REVISION | Identificador en notacion cientifica; estado/nota vacios. Serie auxiliar (verificar fuente). | https://doi.org/10.5281/zenodo.21509581
FAB111_5E+5 | FABEST | 42CrMo4+QT | FAB111 | Axial | Unnotched hourglass bar | 0 | 407.385 | 16 | 500000 |  |  | PUNTO_CURVA_NO_ENSAYO | OTRAS_CONDICIONES | EXCLUIDO_O_REVISION | Identificador en notacion cientifica; estado/nota vacios. Serie auxiliar (verificar fuente). | https://doi.org/10.5281/zenodo.21509581
FAB111_1E+6 | FABEST | 42CrMo4+QT | FAB111 | Axial | Unnotched hourglass bar | 0 | 381.9091 | 16 | 1000000 |  |  | PUNTO_CURVA_NO_ENSAYO | OTRAS_CONDICIONES | EXCLUIDO_O_REVISION | Identificador en notacion cientifica; estado/nota vacios. Serie auxiliar (verificar fuente). | https://doi.org/10.5281/zenodo.21509581
FAB111_2E+6 | FABEST | 42CrMo4+QT | FAB111 | Axial | Unnotched hourglass bar | 0 | 358.0263 | 16 | 2000000 |  |  | PUNTO_CURVA_NO_ENSAYO | OTRAS_CONDICIONES | EXCLUIDO_O_REVISION | Identificador en notacion cientifica; estado/nota vacios. Serie auxiliar (verificar fuente). | https://doi.org/10.5281/zenodo.21509581
FAB111_5E+6 | FABEST | 42CrMo4+QT | FAB111 | Axial | Unnotched hourglass bar | 0 | 328.7315 | 16 | 5000000 |  |  | PUNTO_CURVA_NO_ENSAYO | OTRAS_CONDICIONES | EXCLUIDO_O_REVISION | Identificador en notacion cientifica; estado/nota vacios. Serie auxiliar (verificar fuente). | https://doi.org/10.5281/zenodo.21509581
FAB111_1E+7 | FABEST | 42CrMo4+QT | FAB111 | Axial | Unnotched hourglass bar | 0 | 308.1742 | 16 | 10000000 |  |  | PUNTO_CURVA_NO_ENSAYO | OTRAS_CONDICIONES | EXCLUIDO_O_REVISION | Identificador en notacion cientifica; estado/nota vacios. Serie auxiliar (verificar fuente). | https://doi.org/10.5281/zenodo.21509581
FAB111_2E+7 | FABEST | 42CrMo4+QT | FAB111 | Axial | Unnotched hourglass bar | 0 | 288.9025 | 16 | 20000000 |  |  | PUNTO_CURVA_NO_ENSAYO | OTRAS_CONDICIONES | EXCLUIDO_O_REVISION | Identificador en notacion cientifica; estado/nota vacios. Serie auxiliar (verificar fuente). | https://doi.org/10.5281/zenodo.21509581
FAB111_5E+7 | FABEST | 42CrMo4+QT | FAB111 | Axial | Unnotched hourglass bar | 0 | 265.2636 | 16 | 50000000 |  |  | PUNTO_CURVA_NO_ENSAYO | OTRAS_CONDICIONES | EXCLUIDO_O_REVISION | Identificador en notacion cientifica; estado/nota vacios. Serie auxiliar (verificar fuente). | https://doi.org/10.5281/zenodo.21509581
FAB111_1E+8 | FABEST | 42CrMo4+QT | FAB111 | Axial | Unnotched hourglass bar | 0 | 248.6753 | 16 | 100000000 |  |  | PUNTO_CURVA_NO_ENSAYO | OTRAS_CONDICIONES | EXCLUIDO_O_REVISION | Identificador en notacion cientifica; estado/nota vacios. Serie auxiliar (verificar fuente). | https://doi.org/10.5281/zenodo.21509581
FAB111_1E+3 | FABEST | 42CrMo4+QT | FAB111 | Axial | Unnotched hourglass bar | 0 | 1504.54 | 16 | 1000 |  |  | PUNTO_CURVA_NO_ENSAYO | OTRAS_CONDICIONES | EXCLUIDO_O_REVISION | Identificador en notacion cientifica; estado/nota vacios. Serie auxiliar (verificar fuente). | https://doi.org/10.5281/zenodo.21509581
FAB111_2E+3 | FABEST | 42CrMo4+QT | FAB111 | Axial | Unnotched hourglass bar | 0 | 1125.346 | 16 | 2000 |  |  | PUNTO_CURVA_NO_ENSAYO | OTRAS_CONDICIONES | EXCLUIDO_O_REVISION | Identificador en notacion cientifica; estado/nota vacios. Serie auxiliar (verificar fuente). | https://doi.org/10.5281/zenodo.21509581
FAB111_5E+3 | FABEST | 42CrMo4+QT | FAB111 | Axial | Unnotched hourglass bar | 0 | 800.9132 | 16 | 5000 |  |  | PUNTO_CURVA_NO_ENSAYO | OTRAS_CONDICIONES | EXCLUIDO_O_REVISION | Identificador en notacion cientifica; estado/nota vacios. Serie auxiliar (verificar fuente). | https://doi.org/10.5281/zenodo.21509581
FAB111_1E+4 | FABEST | 42CrMo4+QT | FAB111 | Axial | Unnotched hourglass bar | 0 | 651.6913 | 16 | 10000 |  |  | PUNTO_CURVA_NO_ENSAYO | OTRAS_CONDICIONES | EXCLUIDO_O_REVISION | Identificador en notacion cientifica; estado/nota vacios. Serie auxiliar (verificar fuente). | https://doi.org/10.5281/zenodo.21509581
FAB111_2E+4 | FABEST | 42CrMo4+QT | FAB111 | Axial | Unnotched hourglass bar | 0 | 559.9539 | 16 | 20000 |  |  | PUNTO_CURVA_NO_ENSAYO | OTRAS_CONDICIONES | EXCLUIDO_O_REVISION | Identificador en notacion cientifica; estado/nota vacios. Serie auxiliar (verificar fuente). | https://doi.org/10.5281/zenodo.21509581
FAB111_5E+4 | FABEST | 42CrMo4+QT | FAB111 | Axial | Unnotched hourglass bar | 0 | 495.548 | 16 | 50000 |  |  | PUNTO_CURVA_NO_ENSAYO | OTRAS_CONDICIONES | EXCLUIDO_O_REVISION | Identificador en notacion cientifica; estado/nota vacios. Serie auxiliar (verificar fuente). | https://doi.org/10.5281/zenodo.21509581
FAB111_1E+5 | FABEST | 42CrMo4+QT | FAB111 | Axial | Unnotched hourglass bar | 0 | 471.8379 | 16 | 100000 |  |  | PUNTO_CURVA_NO_ENSAYO | OTRAS_CONDICIONES | EXCLUIDO_O_REVISION | Identificador en notacion cientifica; estado/nota vacios. Serie auxiliar (verificar fuente). | https://doi.org/10.5281/zenodo.21509581
FAB111_2E+5 | FABEST | 42CrMo4+QT | FAB111 | Axial | Unnotched hourglass bar | 0 | 459.4585 | 16 | 200000 |  |  | PUNTO_CURVA_NO_ENSAYO | OTRAS_CONDICIONES | EXCLUIDO_O_REVISION | Identificador en notacion cientifica; estado/nota vacios. Serie auxiliar (verificar fuente). | https://doi.org/10.5281/zenodo.21509581
FAB111_5E+5 | FABEST | 42CrMo4+QT | FAB111 | Axial | Unnotched hourglass bar | 0 | 451.845 | 16 | 500000 |  |  | PUNTO_CURVA_NO_ENSAYO | OTRAS_CONDICIONES | EXCLUIDO_O_REVISION | Identificador en notacion cientifica; estado/nota vacios. Serie auxiliar (verificar fuente). | https://doi.org/10.5281/zenodo.21509581
FAB111_1E+6 | FABEST | 42CrMo4+QT | FAB111 | Axial | Unnotched hourglass bar | 0 | 449.2746 | 16 | 1000000 |  |  | PUNTO_CURVA_NO_ENSAYO | OTRAS_CONDICIONES | EXCLUIDO_O_REVISION | Identificador en notacion cientifica; estado/nota vacios. Serie auxiliar (verificar fuente). | https://doi.org/10.5281/zenodo.21509581
FAB111_2E+6 | FABEST | 42CrMo4+QT | FAB111 | Axial | Unnotched hourglass bar | 0 | 447.983 | 16 | 2000000 |  |  | PUNTO_CURVA_NO_ENSAYO | OTRAS_CONDICIONES | EXCLUIDO_O_REVISION | Identificador en notacion cientifica; estado/nota vacios. Serie auxiliar (verificar fuente). | https://doi.org/10.5281/zenodo.21509581
FAB111_5E+6 | FABEST | 42CrMo4+QT | FAB111 | Axial | Unnotched hourglass bar | 0 | 447.2061 | 16 | 5000000 |  |  | PUNTO_CURVA_NO_ENSAYO | OTRAS_CONDICIONES | EXCLUIDO_O_REVISION | Identificador en notacion cientifica; estado/nota vacios. Serie auxiliar (verificar fuente). | https://doi.org/10.5281/zenodo.21509581
FAB111_1E+7 | FABEST | 42CrMo4+QT | FAB111 | Axial | Unnotched hourglass bar | 0 | 446.9467 | 16 | 10000000 |  |  | PUNTO_CURVA_NO_ENSAYO | OTRAS_CONDICIONES | EXCLUIDO_O_REVISION | Identificador en notacion cientifica; estado/nota vacios. Serie auxiliar (verificar fuente). | https://doi.org/10.5281/zenodo.21509581
FAB111_2E+7 | FABEST | 42CrMo4+QT | FAB111 | Axial | Unnotched hourglass bar | 0 | 446.817 | 16 | 20000000 |  |  | PUNTO_CURVA_NO_ENSAYO | OTRAS_CONDICIONES | EXCLUIDO_O_REVISION | Identificador en notacion cientifica; estado/nota vacios. Serie auxiliar (verificar fuente). | https://doi.org/10.5281/zenodo.21509581
FAB111_5E+7 | FABEST | 42CrMo4+QT | FAB111 | Axial | Unnotched hourglass bar | 0 | 446.7391 | 16 | 50000000 |  |  | PUNTO_CURVA_NO_ENSAYO | OTRAS_CONDICIONES | EXCLUIDO_O_REVISION | Identificador en notacion cientifica; estado/nota vacios. Serie auxiliar (verificar fuente). | https://doi.org/10.5281/zenodo.21509581
FAB111_1E+8 | FABEST | 42CrMo4+QT | FAB111 | Axial | Unnotched hourglass bar | 0 | 446.7132 | 16 | 100000000 |  |  | PUNTO_CURVA_NO_ENSAYO | OTRAS_CONDICIONES | EXCLUIDO_O_REVISION | Identificador en notacion cientifica; estado/nota vacios. Serie auxiliar (verificar fuente). | https://doi.org/10.5281/zenodo.21509581
FAB111_1E+3 | FABEST | 42CrMo4+QT | FAB111 | Axial | Unnotched hourglass bar | 0 | 676.1619 | 16 | 1000 |  |  | PUNTO_CURVA_NO_ENSAYO | OTRAS_CONDICIONES | EXCLUIDO_O_REVISION | Identificador en notacion cientifica; estado/nota vacios. Serie auxiliar (verificar fuente). | https://doi.org/10.5281/zenodo.21509581
FAB111_2E+3 | FABEST | 42CrMo4+QT | FAB111 | Axial | Unnotched hourglass bar | 0 | 645.7186 | 16 | 2000 |  |  | PUNTO_CURVA_NO_ENSAYO | OTRAS_CONDICIONES | EXCLUIDO_O_REVISION | Identificador en notacion cientifica; estado/nota vacios. Serie auxiliar (verificar fuente). | https://doi.org/10.5281/zenodo.21509581
FAB111_5E+3 | FABEST | 42CrMo4+QT | FAB111 | Axial | Unnotched hourglass bar | 0 | 605.4749 | 16 | 5000 |  |  | PUNTO_CURVA_NO_ENSAYO | OTRAS_CONDICIONES | EXCLUIDO_O_REVISION | Identificador en notacion cientifica; estado/nota vacios. Serie auxiliar (verificar fuente). | https://doi.org/10.5281/zenodo.21509581
FAB111_1E+4 | FABEST | 42CrMo4+QT | FAB111 | Axial | Unnotched hourglass bar | 0 | 575.0316 | 16 | 10000 |  |  | PUNTO_CURVA_NO_ENSAYO | OTRAS_CONDICIONES | EXCLUIDO_O_REVISION | Identificador en notacion cientifica; estado/nota vacios. Serie auxiliar (verificar fuente). | https://doi.org/10.5281/zenodo.21509581
FAB111_2E+4 | FABEST | 42CrMo4+QT | FAB111 | Axial | Unnotched hourglass bar | 0 | 544.5883 | 16 | 20000 |  |  | PUNTO_CURVA_NO_ENSAYO | OTRAS_CONDICIONES | EXCLUIDO_O_REVISION | Identificador en notacion cientifica; estado/nota vacios. Serie auxiliar (verificar fuente). | https://doi.org/10.5281/zenodo.21509581
FAB111_5E+4 | FABEST | 42CrMo4+QT | FAB111 | Axial | Unnotched hourglass bar | 0 | 504.3446 | 16 | 50000 |  |  | PUNTO_CURVA_NO_ENSAYO | OTRAS_CONDICIONES | EXCLUIDO_O_REVISION | Identificador en notacion cientifica; estado/nota vacios. Serie auxiliar (verificar fuente). | https://doi.org/10.5281/zenodo.21509581
FAB111_1E+5 | FABEST | 42CrMo4+QT | FAB111 | Axial | Unnotched hourglass bar | 0 | 473.9013 | 16 | 100000 |  |  | PUNTO_CURVA_NO_ENSAYO | OTRAS_CONDICIONES | EXCLUIDO_O_REVISION | Identificador en notacion cientifica; estado/nota vacios. Serie auxiliar (verificar fuente). | https://doi.org/10.5281/zenodo.21509581
FAB111_2E+5 | FABEST | 42CrMo4+QT | FAB111 | Axial | Unnotched hourglass bar | 0 | 443.4581 | 16 | 200000 |  |  | PUNTO_CURVA_NO_ENSAYO | OTRAS_CONDICIONES | EXCLUIDO_O_REVISION | Identificador en notacion cientifica; estado/nota vacios. Serie auxiliar (verificar fuente). | https://doi.org/10.5281/zenodo.21509581
FAB111_5E+5 | FABEST | 42CrMo4+QT | FAB111 | Axial | Unnotched hourglass bar | 0 | 403.2143 | 16 | 500000 |  |  | PUNTO_CURVA_NO_ENSAYO | OTRAS_CONDICIONES | EXCLUIDO_O_REVISION | Identificador en notacion cientifica; estado/nota vacios. Serie auxiliar (verificar fuente). | https://doi.org/10.5281/zenodo.21509581
FAB111_1E+6 | FABEST | 42CrMo4+QT | FAB111 | Axial | Unnotched hourglass bar | 0 | 372.771 | 16 | 1000000 |  |  | PUNTO_CURVA_NO_ENSAYO | OTRAS_CONDICIONES | EXCLUIDO_O_REVISION | Identificador en notacion cientifica; estado/nota vacios. Serie auxiliar (verificar fuente). | https://doi.org/10.5281/zenodo.21509581
FAB111_2E+6 | FABEST | 42CrMo4+QT | FAB111 | Axial | Unnotched hourglass bar | 0 | 342.3278 | 16 | 2000000 |  |  | PUNTO_CURVA_NO_ENSAYO | OTRAS_CONDICIONES | EXCLUIDO_O_REVISION | Identificador en notacion cientifica; estado/nota vacios. Serie auxiliar (verificar fuente). | https://doi.org/10.5281/zenodo.21509581
FAB111_5E+6 | FABEST | 42CrMo4+QT | FAB111 | Axial | Unnotched hourglass bar | 0 | 302.084 | 16 | 5000000 |  |  | PUNTO_CURVA_NO_ENSAYO | OTRAS_CONDICIONES | EXCLUIDO_O_REVISION | Identificador en notacion cientifica; estado/nota vacios. Serie auxiliar (verificar fuente). | https://doi.org/10.5281/zenodo.21509581
FAB111_1E+7 | FABEST | 42CrMo4+QT | FAB111 | Axial | Unnotched hourglass bar | 0 | 271.6407 | 16 | 10000000 |  |  | PUNTO_CURVA_NO_ENSAYO | OTRAS_CONDICIONES | EXCLUIDO_O_REVISION | Identificador en notacion cientifica; estado/nota vacios. Serie auxiliar (verificar fuente). | https://doi.org/10.5281/zenodo.21509581
FAB111_2E+7 | FABEST | 42CrMo4+QT | FAB111 | Axial | Unnotched hourglass bar | 0 | 241.1975 | 16 | 20000000 |  |  | PUNTO_CURVA_NO_ENSAYO | OTRAS_CONDICIONES | EXCLUIDO_O_REVISION | Identificador en notacion cientifica; estado/nota vacios. Serie auxiliar (verificar fuente). | https://doi.org/10.5281/zenodo.21509581
FAB111_5E+7 | FABEST | 42CrMo4+QT | FAB111 | Axial | Unnotched hourglass bar | 0 | 200.9537 | 16 | 50000000 |  |  | PUNTO_CURVA_NO_ENSAYO | OTRAS_CONDICIONES | EXCLUIDO_O_REVISION | Identificador en notacion cientifica; estado/nota vacios. Serie auxiliar (verificar fuente). | https://doi.org/10.5281/zenodo.21509581
FAB111_1E+8 | FABEST | 42CrMo4+QT | FAB111 | Axial | Unnotched hourglass bar | 0 | 170.5104 | 16 | 100000000 |  |  | PUNTO_CURVA_NO_ENSAYO | OTRAS_CONDICIONES | EXCLUIDO_O_REVISION | Identificador en notacion cientifica; estado/nota vacios. Serie auxiliar (verificar fuente). | https://doi.org/10.5281/zenodo.21509581
FAB112_1E+3 | FABEST | 42CrMo4+QT | FAB112 | Axial | Unnotched hourglass bar | 0.3 | 447.2216 | 20 | 1000 |  |  | PUNTO_CURVA_NO_ENSAYO | OTRAS_CONDICIONES | EXCLUIDO_O_REVISION | Identificador en notacion cientifica; estado/nota vacios. Serie auxiliar (verificar fuente). | https://doi.org/10.5281/zenodo.21509581
FAB112_2E+3 | FABEST | 42CrMo4+QT | FAB112 | Axial | Unnotched hourglass bar | 0.3 | 436.4495 | 20 | 2000 |  |  | PUNTO_CURVA_NO_ENSAYO | OTRAS_CONDICIONES | EXCLUIDO_O_REVISION | Identificador en notacion cientifica; estado/nota vacios. Serie auxiliar (verificar fuente). | https://doi.org/10.5281/zenodo.21509581
FAB112_5E+3 | FABEST | 42CrMo4+QT | FAB112 | Axial | Unnotched hourglass bar | 0.3 | 422.6067 | 20 | 5000 |  |  | PUNTO_CURVA_NO_ENSAYO | OTRAS_CONDICIONES | EXCLUIDO_O_REVISION | Identificador en notacion cientifica; estado/nota vacios. Serie auxiliar (verificar fuente). | https://doi.org/10.5281/zenodo.21509581
FAB112_1E+4 | FABEST | 42CrMo4+QT | FAB112 | Axial | Unnotched hourglass bar | 0.3 | 412.4275 | 20 | 10000 |  |  | PUNTO_CURVA_NO_ENSAYO | OTRAS_CONDICIONES | EXCLUIDO_O_REVISION | Identificador en notacion cientifica; estado/nota vacios. Serie auxiliar (verificar fuente). | https://doi.org/10.5281/zenodo.21509581
FAB112_2E+4 | FABEST | 42CrMo4+QT | FAB112 | Axial | Unnotched hourglass bar | 0.3 | 402.4934 | 20 | 20000 |  |  | PUNTO_CURVA_NO_ENSAYO | OTRAS_CONDICIONES | EXCLUIDO_O_REVISION | Identificador en notacion cientifica; estado/nota vacios. Serie auxiliar (verificar fuente). | https://doi.org/10.5281/zenodo.21509581
FAB112_5E+4 | FABEST | 42CrMo4+QT | FAB112 | Axial | Unnotched hourglass bar | 0.3 | 389.7276 | 20 | 50000 |  |  | PUNTO_CURVA_NO_ENSAYO | OTRAS_CONDICIONES | EXCLUIDO_O_REVISION | Identificador en notacion cientifica; estado/nota vacios. Serie auxiliar (verificar fuente). | https://doi.org/10.5281/zenodo.21509581
FAB112_1E+5 | FABEST | 42CrMo4+QT | FAB112 | Axial | Unnotched hourglass bar | 0.3 | 380.3404 | 20 | 100000 |  |  | PUNTO_CURVA_NO_ENSAYO | OTRAS_CONDICIONES | EXCLUIDO_O_REVISION | Identificador en notacion cientifica; estado/nota vacios. Serie auxiliar (verificar fuente). | https://doi.org/10.5281/zenodo.21509581
FAB112_2E+5 | FABEST | 42CrMo4+QT | FAB112 | Axial | Unnotched hourglass bar | 0.3 | 371.1792 | 20 | 200000 |  |  | PUNTO_CURVA_NO_ENSAYO | OTRAS_CONDICIONES | EXCLUIDO_O_REVISION | Identificador en notacion cientifica; estado/nota vacios. Serie auxiliar (verificar fuente). | https://doi.org/10.5281/zenodo.21509581
FAB112_5E+5 | FABEST | 42CrMo4+QT | FAB112 | Axial | Unnotched hourglass bar | 0.3 | 359.4066 | 20 | 500000 |  |  | PUNTO_CURVA_NO_ENSAYO | OTRAS_CONDICIONES | EXCLUIDO_O_REVISION | Identificador en notacion cientifica; estado/nota vacios. Serie auxiliar (verificar fuente). | https://doi.org/10.5281/zenodo.21509581
FAB112_1E+6 | FABEST | 42CrMo4+QT | FAB112 | Axial | Unnotched hourglass bar | 0.3 | 350.7496 | 20 | 1000000 |  |  | PUNTO_CURVA_NO_ENSAYO | OTRAS_CONDICIONES | EXCLUIDO_O_REVISION | Identificador en notacion cientifica; estado/nota vacios. Serie auxiliar (verificar fuente). | https://doi.org/10.5281/zenodo.21509581
FAB112_2E+6 | FABEST | 42CrMo4+QT | FAB112 | Axial | Unnotched hourglass bar | 0.3 | 342.3012 | 20 | 2000000 |  |  | PUNTO_CURVA_NO_ENSAYO | OTRAS_CONDICIONES | EXCLUIDO_O_REVISION | Identificador en notacion cientifica; estado/nota vacios. Serie auxiliar (verificar fuente). | https://doi.org/10.5281/zenodo.21509581
FAB112_5E+6 | FABEST | 42CrMo4+QT | FAB112 | Axial | Unnotched hourglass bar | 0.3 | 331.4445 | 20 | 5000000 |  |  | PUNTO_CURVA_NO_ENSAYO | OTRAS_CONDICIONES | EXCLUIDO_O_REVISION | Identificador en notacion cientifica; estado/nota vacios. Serie auxiliar (verificar fuente). | https://doi.org/10.5281/zenodo.21509581
FAB112_1E+7 | FABEST | 42CrMo4+QT | FAB112 | Axial | Unnotched hourglass bar | 0.3 | 323.4611 | 20 | 10000000 |  |  | PUNTO_CURVA_NO_ENSAYO | OTRAS_CONDICIONES | EXCLUIDO_O_REVISION | Identificador en notacion cientifica; estado/nota vacios. Serie auxiliar (verificar fuente). | https://doi.org/10.5281/zenodo.21509581
FAB112_2E+7 | FABEST | 42CrMo4+QT | FAB112 | Axial | Unnotched hourglass bar | 0.3 | 315.67 | 20 | 20000000 |  |  | PUNTO_CURVA_NO_ENSAYO | OTRAS_CONDICIONES | EXCLUIDO_O_REVISION | Identificador en notacion cientifica; estado/nota vacios. Serie auxiliar (verificar fuente). | https://doi.org/10.5281/zenodo.21509581
FAB112_5E+7 | FABEST | 42CrMo4+QT | FAB112 | Axial | Unnotched hourglass bar | 0.3 | 305.6579 | 20 | 50000000 |  |  | PUNTO_CURVA_NO_ENSAYO | OTRAS_CONDICIONES | EXCLUIDO_O_REVISION | Identificador en notacion cientifica; estado/nota vacios. Serie auxiliar (verificar fuente). | https://doi.org/10.5281/zenodo.21509581
FAB112_1E+8 | FABEST | 42CrMo4+QT | FAB112 | Axial | Unnotched hourglass bar | 0.3 | 298.2956 | 20 | 100000000 |  |  | PUNTO_CURVA_NO_ENSAYO | OTRAS_CONDICIONES | EXCLUIDO_O_REVISION | Identificador en notacion cientifica; estado/nota vacios. Serie auxiliar (verificar fuente). | https://doi.org/10.5281/zenodo.21509581
FAB112_1E+3 | FABEST | 42CrMo4+QT | FAB112 | Axial | Unnotched hourglass bar | 0.3 | 643.2047 | 20 | 1000 |  |  | PUNTO_CURVA_NO_ENSAYO | OTRAS_CONDICIONES | EXCLUIDO_O_REVISION | Identificador en notacion cientifica; estado/nota vacios. Serie auxiliar (verificar fuente). | https://doi.org/10.5281/zenodo.21509581
FAB112_2E+3 | FABEST | 42CrMo4+QT | FAB112 | Axial | Unnotched hourglass bar | 0.3 | 571.4874 | 20 | 2000 |  |  | PUNTO_CURVA_NO_ENSAYO | OTRAS_CONDICIONES | EXCLUIDO_O_REVISION | Identificador en notacion cientifica; estado/nota vacios. Serie auxiliar (verificar fuente). | https://doi.org/10.5281/zenodo.21509581
FAB112_5E+3 | FABEST | 42CrMo4+QT | FAB112 | Axial | Unnotched hourglass bar | 0.3 | 493.0258 | 20 | 5000 |  |  | PUNTO_CURVA_NO_ENSAYO | OTRAS_CONDICIONES | EXCLUIDO_O_REVISION | Identificador en notacion cientifica; estado/nota vacios. Serie auxiliar (verificar fuente). | https://doi.org/10.5281/zenodo.21509581
FAB112_1E+4 | FABEST | 42CrMo4+QT | FAB112 | Axial | Unnotched hourglass bar | 0.3 | 446.19 | 20 | 10000 |  |  | PUNTO_CURVA_NO_ENSAYO | OTRAS_CONDICIONES | EXCLUIDO_O_REVISION | Identificador en notacion cientifica; estado/nota vacios. Serie auxiliar (verificar fuente). | https://doi.org/10.5281/zenodo.21509581
FAB112_2E+4 | FABEST | 42CrMo4+QT | FAB112 | Axial | Unnotched hourglass bar | 0.3 | 410.3877 | 20 | 20000 |  |  | PUNTO_CURVA_NO_ENSAYO | OTRAS_CONDICIONES | EXCLUIDO_O_REVISION | Identificador en notacion cientifica; estado/nota vacios. Serie auxiliar (verificar fuente). | https://doi.org/10.5281/zenodo.21509581
FAB112_5E+4 | FABEST | 42CrMo4+QT | FAB112 | Axial | Unnotched hourglass bar | 0.3 | 379.1555 | 20 | 50000 |  |  | PUNTO_CURVA_NO_ENSAYO | OTRAS_CONDICIONES | EXCLUIDO_O_REVISION | Identificador en notacion cientifica; estado/nota vacios. Serie auxiliar (verificar fuente). | https://doi.org/10.5281/zenodo.21509581
FAB112_1E+5 | FABEST | 42CrMo4+QT | FAB112 | Axial | Unnotched hourglass bar | 0.3 | 365.4925 | 20 | 100000 |  |  | PUNTO_CURVA_NO_ENSAYO | OTRAS_CONDICIONES | EXCLUIDO_O_REVISION | Identificador en notacion cientifica; estado/nota vacios. Serie auxiliar (verificar fuente). | https://doi.org/10.5281/zenodo.21509581
FAB112_2E+5 | FABEST | 42CrMo4+QT | FAB112 | Axial | Unnotched hourglass bar | 0.3 | 357.6748 | 20 | 200000 |  |  | PUNTO_CURVA_NO_ENSAYO | OTRAS_CONDICIONES | EXCLUIDO_O_REVISION | Identificador en notacion cientifica; estado/nota vacios. Serie auxiliar (verificar fuente). | https://doi.org/10.5281/zenodo.21509581
FAB112_5E+5 | FABEST | 42CrMo4+QT | FAB112 | Axial | Unnotched hourglass bar | 0.3 | 352.5792 | 20 | 500000 |  |  | PUNTO_CURVA_NO_ENSAYO | OTRAS_CONDICIONES | EXCLUIDO_O_REVISION | Identificador en notacion cientifica; estado/nota vacios. Serie auxiliar (verificar fuente). | https://doi.org/10.5281/zenodo.21509581
FAB112_1E+6 | FABEST | 42CrMo4+QT | FAB112 | Axial | Unnotched hourglass bar | 0.3 | 350.803 | 20 | 1000000 |  |  | PUNTO_CURVA_NO_ENSAYO | OTRAS_CONDICIONES | EXCLUIDO_O_REVISION | Identificador en notacion cientifica; estado/nota vacios. Serie auxiliar (verificar fuente). | https://doi.org/10.5281/zenodo.21509581
FAB112_2E+6 | FABEST | 42CrMo4+QT | FAB112 | Axial | Unnotched hourglass bar | 0.3 | 349.8992 | 20 | 2000000 |  |  | PUNTO_CURVA_NO_ENSAYO | OTRAS_CONDICIONES | EXCLUIDO_O_REVISION | Identificador en notacion cientifica; estado/nota vacios. Serie auxiliar (verificar fuente). | https://doi.org/10.5281/zenodo.21509581
FAB112_5E+6 | FABEST | 42CrMo4+QT | FAB112 | Axial | Unnotched hourglass bar | 0.3 | 349.3518 | 20 | 5000000 |  |  | PUNTO_CURVA_NO_ENSAYO | OTRAS_CONDICIONES | EXCLUIDO_O_REVISION | Identificador en notacion cientifica; estado/nota vacios. Serie auxiliar (verificar fuente). | https://doi.org/10.5281/zenodo.21509581
FAB112_1E+7 | FABEST | 42CrMo4+QT | FAB112 | Axial | Unnotched hourglass bar | 0.3 | 349.1684 | 20 | 10000000 |  |  | PUNTO_CURVA_NO_ENSAYO | OTRAS_CONDICIONES | EXCLUIDO_O_REVISION | Identificador en notacion cientifica; estado/nota vacios. Serie auxiliar (verificar fuente). | https://doi.org/10.5281/zenodo.21509581
FAB112_2E+7 | FABEST | 42CrMo4+QT | FAB112 | Axial | Unnotched hourglass bar | 0.3 | 349.0766 | 20 | 20000000 |  |  | PUNTO_CURVA_NO_ENSAYO | OTRAS_CONDICIONES | EXCLUIDO_O_REVISION | Identificador en notacion cientifica; estado/nota vacios. Serie auxiliar (verificar fuente). | https://doi.org/10.5281/zenodo.21509581
FAB112_5E+7 | FABEST | 42CrMo4+QT | FAB112 | Axial | Unnotched hourglass bar | 0.3 | 349.0214 | 20 | 50000000 |  |  | PUNTO_CURVA_NO_ENSAYO | OTRAS_CONDICIONES | EXCLUIDO_O_REVISION | Identificador en notacion cientifica; estado/nota vacios. Serie auxiliar (verificar fuente). | https://doi.org/10.5281/zenodo.21509581
FAB112_1E+8 | FABEST | 42CrMo4+QT | FAB112 | Axial | Unnotched hourglass bar | 0.3 | 349.003 | 20 | 100000000 |  |  | PUNTO_CURVA_NO_ENSAYO | OTRAS_CONDICIONES | EXCLUIDO_O_REVISION | Identificador en notacion cientifica; estado/nota vacios. Serie auxiliar (verificar fuente). | https://doi.org/10.5281/zenodo.21509581
FAB112_1E+3 | FABEST | 42CrMo4+QT | FAB112 | Axial | Unnotched hourglass bar | 0.3 | 436.0087 | 20 | 1000 |  |  | PUNTO_CURVA_NO_ENSAYO | OTRAS_CONDICIONES | EXCLUIDO_O_REVISION | Identificador en notacion cientifica; estado/nota vacios. Serie auxiliar (verificar fuente). | https://doi.org/10.5281/zenodo.21509581
FAB112_2E+3 | FABEST | 42CrMo4+QT | FAB112 | Axial | Unnotched hourglass bar | 0.3 | 427.4612 | 20 | 2000 |  |  | PUNTO_CURVA_NO_ENSAYO | OTRAS_CONDICIONES | EXCLUIDO_O_REVISION | Identificador en notacion cientifica; estado/nota vacios. Serie auxiliar (verificar fuente). | https://doi.org/10.5281/zenodo.21509581
FAB112_5E+3 | FABEST | 42CrMo4+QT | FAB112 | Axial | Unnotched hourglass bar | 0.3 | 416.1621 | 20 | 5000 |  |  | PUNTO_CURVA_NO_ENSAYO | OTRAS_CONDICIONES | EXCLUIDO_O_REVISION | Identificador en notacion cientifica; estado/nota vacios. Serie auxiliar (verificar fuente). | https://doi.org/10.5281/zenodo.21509581
FAB112_1E+4 | FABEST | 42CrMo4+QT | FAB112 | Axial | Unnotched hourglass bar | 0.3 | 407.6146 | 20 | 10000 |  |  | PUNTO_CURVA_NO_ENSAYO | OTRAS_CONDICIONES | EXCLUIDO_O_REVISION | Identificador en notacion cientifica; estado/nota vacios. Serie auxiliar (verificar fuente). | https://doi.org/10.5281/zenodo.21509581
FAB112_2E+4 | FABEST | 42CrMo4+QT | FAB112 | Axial | Unnotched hourglass bar | 0.3 | 399.0671 | 20 | 20000 |  |  | PUNTO_CURVA_NO_ENSAYO | OTRAS_CONDICIONES | EXCLUIDO_O_REVISION | Identificador en notacion cientifica; estado/nota vacios. Serie auxiliar (verificar fuente). | https://doi.org/10.5281/zenodo.21509581
FAB112_5E+4 | FABEST | 42CrMo4+QT | FAB112 | Axial | Unnotched hourglass bar | 0.3 | 387.768 | 20 | 50000 |  |  | PUNTO_CURVA_NO_ENSAYO | OTRAS_CONDICIONES | EXCLUIDO_O_REVISION | Identificador en notacion cientifica; estado/nota vacios. Serie auxiliar (verificar fuente). | https://doi.org/10.5281/zenodo.21509581
FAB112_1E+5 | FABEST | 42CrMo4+QT | FAB112 | Axial | Unnotched hourglass bar | 0.3 | 379.2205 | 20 | 100000 |  |  | PUNTO_CURVA_NO_ENSAYO | OTRAS_CONDICIONES | EXCLUIDO_O_REVISION | Identificador en notacion cientifica; estado/nota vacios. Serie auxiliar (verificar fuente). | https://doi.org/10.5281/zenodo.21509581
FAB112_2E+5 | FABEST | 42CrMo4+QT | FAB112 | Axial | Unnotched hourglass bar | 0.3 | 370.6731 | 20 | 200000 |  |  | PUNTO_CURVA_NO_ENSAYO | OTRAS_CONDICIONES | EXCLUIDO_O_REVISION | Identificador en notacion cientifica; estado/nota vacios. Serie auxiliar (verificar fuente). | https://doi.org/10.5281/zenodo.21509581
FAB112_5E+5 | FABEST | 42CrMo4+QT | FAB112 | Axial | Unnotched hourglass bar | 0.3 | 359.3739 | 20 | 500000 |  |  | PUNTO_CURVA_NO_ENSAYO | OTRAS_CONDICIONES | EXCLUIDO_O_REVISION | Identificador en notacion cientifica; estado/nota vacios. Serie auxiliar (verificar fuente). | https://doi.org/10.5281/zenodo.21509581
FAB112_1E+6 | FABEST | 42CrMo4+QT | FAB112 | Axial | Unnotched hourglass bar | 0.3 | 350.8264 | 20 | 1000000 |  |  | PUNTO_CURVA_NO_ENSAYO | OTRAS_CONDICIONES | EXCLUIDO_O_REVISION | Identificador en notacion cientifica; estado/nota vacios. Serie auxiliar (verificar fuente). | https://doi.org/10.5281/zenodo.21509581
FAB112_2E+6 | FABEST | 42CrMo4+QT | FAB112 | Axial | Unnotched hourglass bar | 0.3 | 342.279 | 20 | 2000000 |  |  | PUNTO_CURVA_NO_ENSAYO | OTRAS_CONDICIONES | EXCLUIDO_O_REVISION | Identificador en notacion cientifica; estado/nota vacios. Serie auxiliar (verificar fuente). | https://doi.org/10.5281/zenodo.21509581
FAB112_5E+6 | FABEST | 42CrMo4+QT | FAB112 | Axial | Unnotched hourglass bar | 0.3 | 330.9798 | 20 | 5000000 |  |  | PUNTO_CURVA_NO_ENSAYO | OTRAS_CONDICIONES | EXCLUIDO_O_REVISION | Identificador en notacion cientifica; estado/nota vacios. Serie auxiliar (verificar fuente). | https://doi.org/10.5281/zenodo.21509581
FAB112_1E+7 | FABEST | 42CrMo4+QT | FAB112 | Axial | Unnotched hourglass bar | 0.3 | 322.4324 | 20 | 10000000 |  |  | PUNTO_CURVA_NO_ENSAYO | OTRAS_CONDICIONES | EXCLUIDO_O_REVISION | Identificador en notacion cientifica; estado/nota vacios. Serie auxiliar (verificar fuente). | https://doi.org/10.5281/zenodo.21509581
FAB112_2E+7 | FABEST | 42CrMo4+QT | FAB112 | Axial | Unnotched hourglass bar | 0.3 | 313.8849 | 20 | 20000000 |  |  | PUNTO_CURVA_NO_ENSAYO | OTRAS_CONDICIONES | EXCLUIDO_O_REVISION | Identificador en notacion cientifica; estado/nota vacios. Serie auxiliar (verificar fuente). | https://doi.org/10.5281/zenodo.21509581
FAB112_5E+7 | FABEST | 42CrMo4+QT | FAB112 | Axial | Unnotched hourglass bar | 0.3 | 302.5857 | 20 | 50000000 |  |  | PUNTO_CURVA_NO_ENSAYO | OTRAS_CONDICIONES | EXCLUIDO_O_REVISION | Identificador en notacion cientifica; estado/nota vacios. Serie auxiliar (verificar fuente). | https://doi.org/10.5281/zenodo.21509581
FAB112_1E+8 | FABEST | 42CrMo4+QT | FAB112 | Axial | Unnotched hourglass bar | 0.3 | 294.0383 | 20 | 100000000 |  |  | PUNTO_CURVA_NO_ENSAYO | OTRAS_CONDICIONES | EXCLUIDO_O_REVISION | Identificador en notacion cientifica; estado/nota vacios. Serie auxiliar (verificar fuente). | https://doi.org/10.5281/zenodo.21509581
FAB113_1E+3 | FABEST | 42CrMo4+QT | FAB113 | Axial | Unnotched hourglass bar | -2 | 993.5932 | 10 | 1000 |  |  | PUNTO_CURVA_NO_ENSAYO | OTRAS_CONDICIONES | EXCLUIDO_O_REVISION | Identificador en notacion cientifica; estado/nota vacios. Serie auxiliar (verificar fuente). | https://doi.org/10.5281/zenodo.21509581
FAB113_2E+3 | FABEST | 42CrMo4+QT | FAB113 | Axial | Unnotched hourglass bar | -2 | 924.4151 | 10 | 2000 |  |  | PUNTO_CURVA_NO_ENSAYO | OTRAS_CONDICIONES | EXCLUIDO_O_REVISION | Identificador en notacion cientifica; estado/nota vacios. Serie auxiliar (verificar fuente). | https://doi.org/10.5281/zenodo.21509581
FAB113_5E+3 | FABEST | 42CrMo4+QT | FAB113 | Axial | Unnotched hourglass bar | -2 | 840.3025 | 10 | 5000 |  |  | PUNTO_CURVA_NO_ENSAYO | OTRAS_CONDICIONES | EXCLUIDO_O_REVISION | Identificador en notacion cientifica; estado/nota vacios. Serie auxiliar (verificar fuente). | https://doi.org/10.5281/zenodo.21509581
FAB113_1E+4 | FABEST | 42CrMo4+QT | FAB113 | Axial | Unnotched hourglass bar | -2 | 781.7971 | 10 | 10000 |  |  | PUNTO_CURVA_NO_ENSAYO | OTRAS_CONDICIONES | EXCLUIDO_O_REVISION | Identificador en notacion cientifica; estado/nota vacios. Serie auxiliar (verificar fuente). | https://doi.org/10.5281/zenodo.21509581
FAB113_2E+4 | FABEST | 42CrMo4+QT | FAB113 | Axial | Unnotched hourglass bar | -2 | 727.3651 | 10 | 20000 |  |  | PUNTO_CURVA_NO_ENSAYO | OTRAS_CONDICIONES | EXCLUIDO_O_REVISION | Identificador en notacion cientifica; estado/nota vacios. Serie auxiliar (verificar fuente). | https://doi.org/10.5281/zenodo.21509581
FAB113_5E+4 | FABEST | 42CrMo4+QT | FAB113 | Axial | Unnotched hourglass bar | -2 | 661.1821 | 10 | 50000 |  |  | PUNTO_CURVA_NO_ENSAYO | OTRAS_CONDICIONES | EXCLUIDO_O_REVISION | Identificador en notacion cientifica; estado/nota vacios. Serie auxiliar (verificar fuente). | https://doi.org/10.5281/zenodo.21509581
FAB113_1E+5 | FABEST | 42CrMo4+QT | FAB113 | Axial | Unnotched hourglass bar | -2 | 615.1478 | 10 | 100000 |  |  | PUNTO_CURVA_NO_ENSAYO | OTRAS_CONDICIONES | EXCLUIDO_O_REVISION | Identificador en notacion cientifica; estado/nota vacios. Serie auxiliar (verificar fuente). | https://doi.org/10.5281/zenodo.21509581
FAB113_2E+5 | FABEST | 42CrMo4+QT | FAB113 | Axial | Unnotched hourglass bar | -2 | 572.3186 | 10 | 200000 |  |  | PUNTO_CURVA_NO_ENSAYO | OTRAS_CONDICIONES | EXCLUIDO_O_REVISION | Identificador en notacion cientifica; estado/nota vacios. Serie auxiliar (verificar fuente). | https://doi.org/10.5281/zenodo.21509581
FAB113_5E+5 | FABEST | 42CrMo4+QT | FAB113 | Axial | Unnotched hourglass bar | -2 | 520.2433 | 10 | 500000 |  |  | PUNTO_CURVA_NO_ENSAYO | OTRAS_CONDICIONES | EXCLUIDO_O_REVISION | Identificador en notacion cientifica; estado/nota vacios. Serie auxiliar (verificar fuente). | https://doi.org/10.5281/zenodo.21509581
FAB113_1E+6 | FABEST | 42CrMo4+QT | FAB113 | Axial | Unnotched hourglass bar | -2 | 484.0218 | 10 | 1000000 |  |  | PUNTO_CURVA_NO_ENSAYO | OTRAS_CONDICIONES | EXCLUIDO_O_REVISION | Identificador en notacion cientifica; estado/nota vacios. Serie auxiliar (verificar fuente). | https://doi.org/10.5281/zenodo.21509581
FAB113_2E+6 | FABEST | 42CrMo4+QT | FAB113 | Axial | Unnotched hourglass bar | -2 | 450.3221 | 10 | 2000000 |  |  | PUNTO_CURVA_NO_ENSAYO | OTRAS_CONDICIONES | EXCLUIDO_O_REVISION | Identificador en notacion cientifica; estado/nota vacios. Serie auxiliar (verificar fuente). | https://doi.org/10.5281/zenodo.21509581
FAB113_5E+6 | FABEST | 42CrMo4+QT | FAB113 | Axial | Unnotched hourglass bar | -2 | 409.3473 | 10 | 5000000 |  |  | PUNTO_CURVA_NO_ENSAYO | OTRAS_CONDICIONES | EXCLUIDO_O_REVISION | Identificador en notacion cientifica; estado/nota vacios. Serie auxiliar (verificar fuente). | https://doi.org/10.5281/zenodo.21509581
FAB113_1E+7 | FABEST | 42CrMo4+QT | FAB113 | Axial | Unnotched hourglass bar | -2 | 380.8468 | 10 | 10000000 |  |  | PUNTO_CURVA_NO_ENSAYO | OTRAS_CONDICIONES | EXCLUIDO_O_REVISION | Identificador en notacion cientifica; estado/nota vacios. Serie auxiliar (verificar fuente). | https://doi.org/10.5281/zenodo.21509581
FAB113_2E+7 | FABEST | 42CrMo4+QT | FAB113 | Axial | Unnotched hourglass bar | -2 | 354.3306 | 10 | 20000000 |  |  | PUNTO_CURVA_NO_ENSAYO | OTRAS_CONDICIONES | EXCLUIDO_O_REVISION | Identificador en notacion cientifica; estado/nota vacios. Serie auxiliar (verificar fuente). | https://doi.org/10.5281/zenodo.21509581
FAB113_5E+7 | FABEST | 42CrMo4+QT | FAB113 | Axial | Unnotched hourglass bar | -2 | 322.0901 | 10 | 50000000 |  |  | PUNTO_CURVA_NO_ENSAYO | OTRAS_CONDICIONES | EXCLUIDO_O_REVISION | Identificador en notacion cientifica; estado/nota vacios. Serie auxiliar (verificar fuente). | https://doi.org/10.5281/zenodo.21509581
FAB113_1E+8 | FABEST | 42CrMo4+QT | FAB113 | Axial | Unnotched hourglass bar | -2 | 299.6648 | 10 | 100000000 |  |  | PUNTO_CURVA_NO_ENSAYO | OTRAS_CONDICIONES | EXCLUIDO_O_REVISION | Identificador en notacion cientifica; estado/nota vacios. Serie auxiliar (verificar fuente). | https://doi.org/10.5281/zenodo.21509581
FAB113_1E+3 | FABEST | 42CrMo4+QT | FAB113 | Axial | Unnotched hourglass bar | -2 | 854.1549 | 10 | 1000 |  |  | PUNTO_CURVA_NO_ENSAYO | OTRAS_CONDICIONES | EXCLUIDO_O_REVISION | Identificador en notacion cientifica; estado/nota vacios. Serie auxiliar (verificar fuente). | https://doi.org/10.5281/zenodo.21509581
FAB113_2E+3 | FABEST | 42CrMo4+QT | FAB113 | Axial | Unnotched hourglass bar | -2 | 844.2912 | 10 | 2000 |  |  | PUNTO_CURVA_NO_ENSAYO | OTRAS_CONDICIONES | EXCLUIDO_O_REVISION | Identificador en notacion cientifica; estado/nota vacios. Serie auxiliar (verificar fuente). | https://doi.org/10.5281/zenodo.21509581
FAB113_5E+3 | FABEST | 42CrMo4+QT | FAB113 | Axial | Unnotched hourglass bar | -2 | 817.9619 | 10 | 5000 |  |  | PUNTO_CURVA_NO_ENSAYO | OTRAS_CONDICIONES | EXCLUIDO_O_REVISION | Identificador en notacion cientifica; estado/nota vacios. Serie auxiliar (verificar fuente). | https://doi.org/10.5281/zenodo.21509581
FAB113_1E+4 | FABEST | 42CrMo4+QT | FAB113 | Axial | Unnotched hourglass bar | -2 | 782.5549 | 10 | 10000 |  |  | PUNTO_CURVA_NO_ENSAYO | OTRAS_CONDICIONES | EXCLUIDO_O_REVISION | Identificador en notacion cientifica; estado/nota vacios. Serie auxiliar (verificar fuente). | https://doi.org/10.5281/zenodo.21509581
FAB113_2E+4 | FABEST | 42CrMo4+QT | FAB113 | Axial | Unnotched hourglass bar | -2 | 732.303 | 10 | 20000 |  |  | PUNTO_CURVA_NO_ENSAYO | OTRAS_CONDICIONES | EXCLUIDO_O_REVISION | Identificador en notacion cientifica; estado/nota vacios. Serie auxiliar (verificar fuente). | https://doi.org/10.5281/zenodo.21509581
FAB113_5E+4 | FABEST | 42CrMo4+QT | FAB113 | Axial | Unnotched hourglass bar | -2 | 655.0399 | 10 | 50000 |  |  | PUNTO_CURVA_NO_ENSAYO | OTRAS_CONDICIONES | EXCLUIDO_O_REVISION | Identificador en notacion cientifica; estado/nota vacios. Serie auxiliar (verificar fuente). | https://doi.org/10.5281/zenodo.21509581
FAB113_1E+5 | FABEST | 42CrMo4+QT | FAB113 | Axial | Unnotched hourglass bar | -2 | 603.9807 | 10 | 100000 |  |  | PUNTO_CURVA_NO_ENSAYO | OTRAS_CONDICIONES | EXCLUIDO_O_REVISION | Identificador en notacion cientifica; estado/nota vacios. Serie auxiliar (verificar fuente). | https://doi.org/10.5281/zenodo.21509581
FAB113_2E+5 | FABEST | 42CrMo4+QT | FAB113 | Axial | Unnotched hourglass bar | -2 | 567.5693 | 10 | 200000 |  |  | PUNTO_CURVA_NO_ENSAYO | OTRAS_CONDICIONES | EXCLUIDO_O_REVISION | Identificador en notacion cientifica; estado/nota vacios. Serie auxiliar (verificar fuente). | https://doi.org/10.5281/zenodo.21509581
FAB113_5E+5 | FABEST | 42CrMo4+QT | FAB113 | Axial | Unnotched hourglass bar | -2 | 540.2227 | 10 | 500000 |  |  | PUNTO_CURVA_NO_ENSAYO | OTRAS_CONDICIONES | EXCLUIDO_O_REVISION | Identificador en notacion cientifica; estado/nota vacios. Serie auxiliar (verificar fuente). | https://doi.org/10.5281/zenodo.21509581
FAB113_1E+6 | FABEST | 42CrMo4+QT | FAB113 | Axial | Unnotched hourglass bar | -2 | 529.9112 | 10 | 1000000 |  |  | PUNTO_CURVA_NO_ENSAYO | OTRAS_CONDICIONES | EXCLUIDO_O_REVISION | Identificador en notacion cientifica; estado/nota vacios. Serie auxiliar (verificar fuente). | https://doi.org/10.5281/zenodo.21509581
FAB113_2E+6 | FABEST | 42CrMo4+QT | FAB113 | Axial | Unnotched hourglass bar | -2 | 524.496 | 10 | 2000000 |  |  | PUNTO_CURVA_NO_ENSAYO | OTRAS_CONDICIONES | EXCLUIDO_O_REVISION | Identificador en notacion cientifica; estado/nota vacios. Serie auxiliar (verificar fuente). | https://doi.org/10.5281/zenodo.21509581
FAB113_5E+6 | FABEST | 42CrMo4+QT | FAB113 | Axial | Unnotched hourglass bar | -2 | 521.1586 | 10 | 5000000 |  |  | PUNTO_CURVA_NO_ENSAYO | OTRAS_CONDICIONES | EXCLUIDO_O_REVISION | Identificador en notacion cientifica; estado/nota vacios. Serie auxiliar (verificar fuente). | https://doi.org/10.5281/zenodo.21509581
FAB113_1E+7 | FABEST | 42CrMo4+QT | FAB113 | Axial | Unnotched hourglass bar | -2 | 520.0309 | 10 | 10000000 |  |  | PUNTO_CURVA_NO_ENSAYO | OTRAS_CONDICIONES | EXCLUIDO_O_REVISION | Identificador en notacion cientifica; estado/nota vacios. Serie auxiliar (verificar fuente). | https://doi.org/10.5281/zenodo.21509581
FAB113_2E+7 | FABEST | 42CrMo4+QT | FAB113 | Axial | Unnotched hourglass bar | -2 | 519.4641 | 10 | 20000000 |  |  | PUNTO_CURVA_NO_ENSAYO | OTRAS_CONDICIONES | EXCLUIDO_O_REVISION | Identificador en notacion cientifica; estado/nota vacios. Serie auxiliar (verificar fuente). | https://doi.org/10.5281/zenodo.21509581
FAB113_5E+7 | FABEST | 42CrMo4+QT | FAB113 | Axial | Unnotched hourglass bar | -2 | 519.1232 | 10 | 50000000 |  |  | PUNTO_CURVA_NO_ENSAYO | OTRAS_CONDICIONES | EXCLUIDO_O_REVISION | Identificador en notacion cientifica; estado/nota vacios. Serie auxiliar (verificar fuente). | https://doi.org/10.5281/zenodo.21509581
FAB113_1E+8 | FABEST | 42CrMo4+QT | FAB113 | Axial | Unnotched hourglass bar | -2 | 519.0094 | 10 | 100000000 |  |  | PUNTO_CURVA_NO_ENSAYO | OTRAS_CONDICIONES | EXCLUIDO_O_REVISION | Identificador en notacion cientifica; estado/nota vacios. Serie auxiliar (verificar fuente). | https://doi.org/10.5281/zenodo.21509581
FAB113_1E+3 | FABEST | 42CrMo4+QT | FAB113 | Axial | Unnotched hourglass bar | -2 | 919.0448 | 10 | 1000 |  |  | PUNTO_CURVA_NO_ENSAYO | OTRAS_CONDICIONES | EXCLUIDO_O_REVISION | Identificador en notacion cientifica; estado/nota vacios. Serie auxiliar (verificar fuente). | https://doi.org/10.5281/zenodo.21509581
FAB113_2E+3 | FABEST | 42CrMo4+QT | FAB113 | Axial | Unnotched hourglass bar | -2 | 873.7423 | 10 | 2000 |  |  | PUNTO_CURVA_NO_ENSAYO | OTRAS_CONDICIONES | EXCLUIDO_O_REVISION | Identificador en notacion cientifica; estado/nota vacios. Serie auxiliar (verificar fuente). | https://doi.org/10.5281/zenodo.21509581
FAB113_5E+3 | FABEST | 42CrMo4+QT | FAB113 | Axial | Unnotched hourglass bar | -2 | 813.8557 | 10 | 5000 |  |  | PUNTO_CURVA_NO_ENSAYO | OTRAS_CONDICIONES | EXCLUIDO_O_REVISION | Identificador en notacion cientifica; estado/nota vacios. Serie auxiliar (verificar fuente). | https://doi.org/10.5281/zenodo.21509581
FAB113_1E+4 | FABEST | 42CrMo4+QT | FAB113 | Axial | Unnotched hourglass bar | -2 | 768.5532 | 10 | 10000 |  |  | PUNTO_CURVA_NO_ENSAYO | OTRAS_CONDICIONES | EXCLUIDO_O_REVISION | Identificador en notacion cientifica; estado/nota vacios. Serie auxiliar (verificar fuente). | https://doi.org/10.5281/zenodo.21509581
FAB113_2E+4 | FABEST | 42CrMo4+QT | FAB113 | Axial | Unnotched hourglass bar | -2 | 723.2507 | 10 | 20000 |  |  | PUNTO_CURVA_NO_ENSAYO | OTRAS_CONDICIONES | EXCLUIDO_O_REVISION | Identificador en notacion cientifica; estado/nota vacios. Serie auxiliar (verificar fuente). | https://doi.org/10.5281/zenodo.21509581
FAB113_5E+4 | FABEST | 42CrMo4+QT | FAB113 | Axial | Unnotched hourglass bar | -2 | 663.3641 | 10 | 50000 |  |  | PUNTO_CURVA_NO_ENSAYO | OTRAS_CONDICIONES | EXCLUIDO_O_REVISION | Identificador en notacion cientifica; estado/nota vacios. Serie auxiliar (verificar fuente). | https://doi.org/10.5281/zenodo.21509581
FAB113_1E+5 | FABEST | 42CrMo4+QT | FAB113 | Axial | Unnotched hourglass bar | -2 | 618.0617 | 10 | 100000 |  |  | PUNTO_CURVA_NO_ENSAYO | OTRAS_CONDICIONES | EXCLUIDO_O_REVISION | Identificador en notacion cientifica; estado/nota vacios. Serie auxiliar (verificar fuente). | https://doi.org/10.5281/zenodo.21509581
FAB113_2E+5 | FABEST | 42CrMo4+QT | FAB113 | Axial | Unnotched hourglass bar | -2 | 572.7592 | 10 | 200000 |  |  | PUNTO_CURVA_NO_ENSAYO | OTRAS_CONDICIONES | EXCLUIDO_O_REVISION | Identificador en notacion cientifica; estado/nota vacios. Serie auxiliar (verificar fuente). | https://doi.org/10.5281/zenodo.21509581
FAB113_5E+5 | FABEST | 42CrMo4+QT | FAB113 | Axial | Unnotched hourglass bar | -2 | 512.8726 | 10 | 500000 |  |  | PUNTO_CURVA_NO_ENSAYO | OTRAS_CONDICIONES | EXCLUIDO_O_REVISION | Identificador en notacion cientifica; estado/nota vacios. Serie auxiliar (verificar fuente). | https://doi.org/10.5281/zenodo.21509581
FAB113_1E+6 | FABEST | 42CrMo4+QT | FAB113 | Axial | Unnotched hourglass bar | -2 | 467.5701 | 10 | 1000000 |  |  | PUNTO_CURVA_NO_ENSAYO | OTRAS_CONDICIONES | EXCLUIDO_O_REVISION | Identificador en notacion cientifica; estado/nota vacios. Serie auxiliar (verificar fuente). | https://doi.org/10.5281/zenodo.21509581
FAB113_2E+6 | FABEST | 42CrMo4+QT | FAB113 | Axial | Unnotched hourglass bar | -2 | 422.2676 | 10 | 2000000 |  |  | PUNTO_CURVA_NO_ENSAYO | OTRAS_CONDICIONES | EXCLUIDO_O_REVISION | Identificador en notacion cientifica; estado/nota vacios. Serie auxiliar (verificar fuente). | https://doi.org/10.5281/zenodo.21509581
FAB113_5E+6 | FABEST | 42CrMo4+QT | FAB113 | Axial | Unnotched hourglass bar | -2 | 362.381 | 10 | 5000000 |  |  | PUNTO_CURVA_NO_ENSAYO | OTRAS_CONDICIONES | EXCLUIDO_O_REVISION | Identificador en notacion cientifica; estado/nota vacios. Serie auxiliar (verificar fuente). | https://doi.org/10.5281/zenodo.21509581
FAB113_1E+7 | FABEST | 42CrMo4+QT | FAB113 | Axial | Unnotched hourglass bar | -2 | 317.0785 | 10 | 10000000 |  |  | PUNTO_CURVA_NO_ENSAYO | OTRAS_CONDICIONES | EXCLUIDO_O_REVISION | Identificador en notacion cientifica; estado/nota vacios. Serie auxiliar (verificar fuente). | https://doi.org/10.5281/zenodo.21509581
FAB113_2E+7 | FABEST | 42CrMo4+QT | FAB113 | Axial | Unnotched hourglass bar | -2 | 271.776 | 10 | 20000000 |  |  | PUNTO_CURVA_NO_ENSAYO | OTRAS_CONDICIONES | EXCLUIDO_O_REVISION | Identificador en notacion cientifica; estado/nota vacios. Serie auxiliar (verificar fuente). | https://doi.org/10.5281/zenodo.21509581
FAB113_5E+7 | FABEST | 42CrMo4+QT | FAB113 | Axial | Unnotched hourglass bar | -2 | 211.8894 | 10 | 50000000 |  |  | PUNTO_CURVA_NO_ENSAYO | OTRAS_CONDICIONES | EXCLUIDO_O_REVISION | Identificador en notacion cientifica; estado/nota vacios. Serie auxiliar (verificar fuente). | https://doi.org/10.5281/zenodo.21509581
FAB113_1E+8 | FABEST | 42CrMo4+QT | FAB113 | Axial | Unnotched hourglass bar | -2 | 166.587 | 10 | 100000000 |  |  | PUNTO_CURVA_NO_ENSAYO | OTRAS_CONDICIONES | EXCLUIDO_O_REVISION | Identificador en notacion cientifica; estado/nota vacios. Serie auxiliar (verificar fuente). | https://doi.org/10.5281/zenodo.21509581
FAB114_1E+3 | FABEST | 42CrMo4+QT | FAB114 | Axial | Unnotched hourglass bar | -5 | 819.984 | 10 | 1000 |  |  | PUNTO_CURVA_NO_ENSAYO | OTRAS_CONDICIONES | EXCLUIDO_O_REVISION | Identificador en notacion cientifica; estado/nota vacios. Serie auxiliar (verificar fuente). | https://doi.org/10.5281/zenodo.21509581
FAB114_2E+3 | FABEST | 42CrMo4+QT | FAB114 | Axial | Unnotched hourglass bar | -5 | 789.5417 | 10 | 2000 |  |  | PUNTO_CURVA_NO_ENSAYO | OTRAS_CONDICIONES | EXCLUIDO_O_REVISION | Identificador en notacion cientifica; estado/nota vacios. Serie auxiliar (verificar fuente). | https://doi.org/10.5281/zenodo.21509581
FAB114_5E+3 | FABEST | 42CrMo4+QT | FAB114 | Axial | Unnotched hourglass bar | -5 | 751.0267 | 10 | 5000 |  |  | PUNTO_CURVA_NO_ENSAYO | OTRAS_CONDICIONES | EXCLUIDO_O_REVISION | Identificador en notacion cientifica; estado/nota vacios. Serie auxiliar (verificar fuente). | https://doi.org/10.5281/zenodo.21509581
FAB114_1E+4 | FABEST | 42CrMo4+QT | FAB114 | Axial | Unnotched hourglass bar | -5 | 723.1445 | 10 | 10000 |  |  | PUNTO_CURVA_NO_ENSAYO | OTRAS_CONDICIONES | EXCLUIDO_O_REVISION | Identificador en notacion cientifica; estado/nota vacios. Serie auxiliar (verificar fuente). | https://doi.org/10.5281/zenodo.21509581
FAB114_2E+4 | FABEST | 42CrMo4+QT | FAB114 | Axial | Unnotched hourglass bar | -5 | 696.2974 | 10 | 20000 |  |  | PUNTO_CURVA_NO_ENSAYO | OTRAS_CONDICIONES | EXCLUIDO_O_REVISION | Identificador en notacion cientifica; estado/nota vacios. Serie auxiliar (verificar fuente). | https://doi.org/10.5281/zenodo.21509581
FAB114_5E+4 | FABEST | 42CrMo4+QT | FAB114 | Axial | Unnotched hourglass bar | -5 | 662.331 | 10 | 50000 |  |  | PUNTO_CURVA_NO_ENSAYO | OTRAS_CONDICIONES | EXCLUIDO_O_REVISION | Identificador en notacion cientifica; estado/nota vacios. Serie auxiliar (verificar fuente). | https://doi.org/10.5281/zenodo.21509581
FAB114_1E+5 | FABEST | 42CrMo4+QT | FAB114 | Axial | Unnotched hourglass bar | -5 | 637.7417 | 10 | 100000 |  |  | PUNTO_CURVA_NO_ENSAYO | OTRAS_CONDICIONES | EXCLUIDO_O_REVISION | Identificador en notacion cientifica; estado/nota vacios. Serie auxiliar (verificar fuente). | https://doi.org/10.5281/zenodo.21509581
FAB114_2E+5 | FABEST | 42CrMo4+QT | FAB114 | Axial | Unnotched hourglass bar | -5 | 614.0652 | 10 | 200000 |  |  | PUNTO_CURVA_NO_ENSAYO | OTRAS_CONDICIONES | EXCLUIDO_O_REVISION | Identificador en notacion cientifica; estado/nota vacios. Serie auxiliar (verificar fuente). | https://doi.org/10.5281/zenodo.21509581
FAB114_5E+5 | FABEST | 42CrMo4+QT | FAB114 | Axial | Unnotched hourglass bar | -5 | 584.1102 | 10 | 500000 |  |  | PUNTO_CURVA_NO_ENSAYO | OTRAS_CONDICIONES | EXCLUIDO_O_REVISION | Identificador en notacion cientifica; estado/nota vacios. Serie auxiliar (verificar fuente). | https://doi.org/10.5281/zenodo.21509581
FAB114_1E+6 | FABEST | 42CrMo4+QT | FAB114 | Axial | Unnotched hourglass bar | -5 | 562.4248 | 10 | 1000000 |  |  | PUNTO_CURVA_NO_ENSAYO | OTRAS_CONDICIONES | EXCLUIDO_O_REVISION | Identificador en notacion cientifica; estado/nota vacios. Serie auxiliar (verificar fuente). | https://doi.org/10.5281/zenodo.21509581
FAB114_2E+6 | FABEST | 42CrMo4+QT | FAB114 | Axial | Unnotched hourglass bar | -5 | 541.5445 | 10 | 2000000 |  |  | PUNTO_CURVA_NO_ENSAYO | OTRAS_CONDICIONES | EXCLUIDO_O_REVISION | Identificador en notacion cientifica; estado/nota vacios. Serie auxiliar (verificar fuente). | https://doi.org/10.5281/zenodo.21509581
FAB114_5E+6 | FABEST | 42CrMo4+QT | FAB114 | Axial | Unnotched hourglass bar | -5 | 515.1272 | 10 | 5000000 |  |  | PUNTO_CURVA_NO_ENSAYO | OTRAS_CONDICIONES | EXCLUIDO_O_REVISION | Identificador en notacion cientifica; estado/nota vacios. Serie auxiliar (verificar fuente). | https://doi.org/10.5281/zenodo.21509581
FAB114_1E+7 | FABEST | 42CrMo4+QT | FAB114 | Axial | Unnotched hourglass bar | -5 | 496.0029 | 10 | 10000000 |  |  | PUNTO_CURVA_NO_ENSAYO | OTRAS_CONDICIONES | EXCLUIDO_O_REVISION | Identificador en notacion cientifica; estado/nota vacios. Serie auxiliar (verificar fuente). | https://doi.org/10.5281/zenodo.21509581
FAB114_2E+7 | FABEST | 42CrMo4+QT | FAB114 | Axial | Unnotched hourglass bar | -5 | 477.5885 | 10 | 20000000 |  |  | PUNTO_CURVA_NO_ENSAYO | OTRAS_CONDICIONES | EXCLUIDO_O_REVISION | Identificador en notacion cientifica; estado/nota vacios. Serie auxiliar (verificar fuente). | https://doi.org/10.5281/zenodo.21509581
FAB114_5E+7 | FABEST | 42CrMo4+QT | FAB114 | Axial | Unnotched hourglass bar | -5 | 454.2911 | 10 | 50000000 |  |  | PUNTO_CURVA_NO_ENSAYO | OTRAS_CONDICIONES | EXCLUIDO_O_REVISION | Identificador en notacion cientifica; estado/nota vacios. Serie auxiliar (verificar fuente). | https://doi.org/10.5281/zenodo.21509581
FAB114_1E+8 | FABEST | 42CrMo4+QT | FAB114 | Axial | Unnotched hourglass bar | -5 | 437.4253 | 10 | 100000000 |  |  | PUNTO_CURVA_NO_ENSAYO | OTRAS_CONDICIONES | EXCLUIDO_O_REVISION | Identificador en notacion cientifica; estado/nota vacios. Serie auxiliar (verificar fuente). | https://doi.org/10.5281/zenodo.21509581
FAB114_1E+3 | FABEST | 42CrMo4+QT | FAB114 | Axial | Unnotched hourglass bar | -5 | 718.9857 | 10 | 1000 |  |  | PUNTO_CURVA_NO_ENSAYO | OTRAS_CONDICIONES | EXCLUIDO_O_REVISION | Identificador en notacion cientifica; estado/nota vacios. Serie auxiliar (verificar fuente). | https://doi.org/10.5281/zenodo.21509581
FAB114_2E+3 | FABEST | 42CrMo4+QT | FAB114 | Axial | Unnotched hourglass bar | -5 | 717.5111 | 10 | 2000 |  |  | PUNTO_CURVA_NO_ENSAYO | OTRAS_CONDICIONES | EXCLUIDO_O_REVISION | Identificador en notacion cientifica; estado/nota vacios. Serie auxiliar (verificar fuente). | https://doi.org/10.5281/zenodo.21509581
FAB114_5E+3 | FABEST | 42CrMo4+QT | FAB114 | Axial | Unnotched hourglass bar | -5 | 713.2524 | 10 | 5000 |  |  | PUNTO_CURVA_NO_ENSAYO | OTRAS_CONDICIONES | EXCLUIDO_O_REVISION | Identificador en notacion cientifica; estado/nota vacios. Serie auxiliar (verificar fuente). | https://doi.org/10.5281/zenodo.21509581
FAB114_1E+4 | FABEST | 42CrMo4+QT | FAB114 | Axial | Unnotched hourglass bar | -5 | 706.6598 | 10 | 10000 |  |  | PUNTO_CURVA_NO_ENSAYO | OTRAS_CONDICIONES | EXCLUIDO_O_REVISION | Identificador en notacion cientifica; estado/nota vacios. Serie auxiliar (verificar fuente). | https://doi.org/10.5281/zenodo.21509581
FAB114_2E+4 | FABEST | 42CrMo4+QT | FAB114 | Axial | Unnotched hourglass bar | -5 | 695.0849 | 10 | 20000 |  |  | PUNTO_CURVA_NO_ENSAYO | OTRAS_CONDICIONES | EXCLUIDO_O_REVISION | Identificador en notacion cientifica; estado/nota vacios. Serie auxiliar (verificar fuente). | https://doi.org/10.5281/zenodo.21509581
FAB114_5E+4 | FABEST | 42CrMo4+QT | FAB114 | Axial | Unnotched hourglass bar | -5 | 669.3991 | 10 | 50000 |  |  | PUNTO_CURVA_NO_ENSAYO | OTRAS_CONDICIONES | EXCLUIDO_O_REVISION | Identificador en notacion cientifica; estado/nota vacios. Serie auxiliar (verificar fuente). | https://doi.org/10.5281/zenodo.21509581
FAB114_1E+5 | FABEST | 42CrMo4+QT | FAB114 | Axial | Unnotched hourglass bar | -5 | 643.2972 | 10 | 100000 |  |  | PUNTO_CURVA_NO_ENSAYO | OTRAS_CONDICIONES | EXCLUIDO_O_REVISION | Identificador en notacion cientifica; estado/nota vacios. Serie auxiliar (verificar fuente). | https://doi.org/10.5281/zenodo.21509581
FAB114_2E+5 | FABEST | 42CrMo4+QT | FAB114 | Axial | Unnotched hourglass bar | -5 | 616.6205 | 10 | 200000 |  |  | PUNTO_CURVA_NO_ENSAYO | OTRAS_CONDICIONES | EXCLUIDO_O_REVISION | Identificador en notacion cientifica; estado/nota vacios. Serie auxiliar (verificar fuente). | https://doi.org/10.5281/zenodo.21509581
FAB114_5E+5 | FABEST | 42CrMo4+QT | FAB114 | Axial | Unnotched hourglass bar | -5 | 589.1757 | 10 | 500000 |  |  | PUNTO_CURVA_NO_ENSAYO | OTRAS_CONDICIONES | EXCLUIDO_O_REVISION | Identificador en notacion cientifica; estado/nota vacios. Serie auxiliar (verificar fuente). | https://doi.org/10.5281/zenodo.21509581
FAB114_1E+6 | FABEST | 42CrMo4+QT | FAB114 | Axial | Unnotched hourglass bar | -5 | 576.3836 | 10 | 1000000 |  |  | PUNTO_CURVA_NO_ENSAYO | OTRAS_CONDICIONES | EXCLUIDO_O_REVISION | Identificador en notacion cientifica; estado/nota vacios. Serie auxiliar (verificar fuente). | https://doi.org/10.5281/zenodo.21509581
FAB114_2E+6 | FABEST | 42CrMo4+QT | FAB114 | Axial | Unnotched hourglass bar | -5 | 568.9701 | 10 | 2000000 |  |  | PUNTO_CURVA_NO_ENSAYO | OTRAS_CONDICIONES | EXCLUIDO_O_REVISION | Identificador en notacion cientifica; estado/nota vacios. Serie auxiliar (verificar fuente). | https://doi.org/10.5281/zenodo.21509581
FAB114_5E+6 | FABEST | 42CrMo4+QT | FAB114 | Axial | Unnotched hourglass bar | -5 | 564.1296 | 10 | 5000000 |  |  | PUNTO_CURVA_NO_ENSAYO | OTRAS_CONDICIONES | EXCLUIDO_O_REVISION | Identificador en notacion cientifica; estado/nota vacios. Serie auxiliar (verificar fuente). | https://doi.org/10.5281/zenodo.21509581
FAB114_1E+7 | FABEST | 42CrMo4+QT | FAB114 | Axial | Unnotched hourglass bar | -5 | 562.4439 | 10 | 10000000 |  |  | PUNTO_CURVA_NO_ENSAYO | OTRAS_CONDICIONES | EXCLUIDO_O_REVISION | Identificador en notacion cientifica; estado/nota vacios. Serie auxiliar (verificar fuente). | https://doi.org/10.5281/zenodo.21509581
FAB114_2E+7 | FABEST | 42CrMo4+QT | FAB114 | Axial | Unnotched hourglass bar | -5 | 561.5868 | 10 | 20000000 |  |  | PUNTO_CURVA_NO_ENSAYO | OTRAS_CONDICIONES | EXCLUIDO_O_REVISION | Identificador en notacion cientifica; estado/nota vacios. Serie auxiliar (verificar fuente). | https://doi.org/10.5281/zenodo.21509581
FAB114_5E+7 | FABEST | 42CrMo4+QT | FAB114 | Axial | Unnotched hourglass bar | -5 | 561.0679 | 10 | 50000000 |  |  | PUNTO_CURVA_NO_ENSAYO | OTRAS_CONDICIONES | EXCLUIDO_O_REVISION | Identificador en notacion cientifica; estado/nota vacios. Serie auxiliar (verificar fuente). | https://doi.org/10.5281/zenodo.21509581
FAB114_1E+8 | FABEST | 42CrMo4+QT | FAB114 | Axial | Unnotched hourglass bar | -5 | 560.8941 | 10 | 100000000 |  |  | PUNTO_CURVA_NO_ENSAYO | OTRAS_CONDICIONES | EXCLUIDO_O_REVISION | Identificador en notacion cientifica; estado/nota vacios. Serie auxiliar (verificar fuente). | https://doi.org/10.5281/zenodo.21509581
FAB114_1E+3 | FABEST | 42CrMo4+QT | FAB114 | Axial | Unnotched hourglass bar | -5 | 800.3813 | 10 | 1000 |  |  | PUNTO_CURVA_NO_ENSAYO | OTRAS_CONDICIONES | EXCLUIDO_O_REVISION | Identificador en notacion cientifica; estado/nota vacios. Serie auxiliar (verificar fuente). | https://doi.org/10.5281/zenodo.21509581
FAB114_2E+3 | FABEST | 42CrMo4+QT | FAB114 | Axial | Unnotched hourglass bar | -5 | 776.1422 | 10 | 2000 |  |  | PUNTO_CURVA_NO_ENSAYO | OTRAS_CONDICIONES | EXCLUIDO_O_REVISION | Identificador en notacion cientifica; estado/nota vacios. Serie auxiliar (verificar fuente). | https://doi.org/10.5281/zenodo.21509581
FAB114_5E+3 | FABEST | 42CrMo4+QT | FAB114 | Axial | Unnotched hourglass bar | -5 | 744.1 | 10 | 5000 |  |  | PUNTO_CURVA_NO_ENSAYO | OTRAS_CONDICIONES | EXCLUIDO_O_REVISION | Identificador en notacion cientifica; estado/nota vacios. Serie auxiliar (verificar fuente). | https://doi.org/10.5281/zenodo.21509581
FAB114_1E+4 | FABEST | 42CrMo4+QT | FAB114 | Axial | Unnotched hourglass bar | -5 | 719.861 | 10 | 10000 |  |  | PUNTO_CURVA_NO_ENSAYO | OTRAS_CONDICIONES | EXCLUIDO_O_REVISION | Identificador en notacion cientifica; estado/nota vacios. Serie auxiliar (verificar fuente). | https://doi.org/10.5281/zenodo.21509581
FAB114_2E+4 | FABEST | 42CrMo4+QT | FAB114 | Axial | Unnotched hourglass bar | -5 | 695.622 | 10 | 20000 |  |  | PUNTO_CURVA_NO_ENSAYO | OTRAS_CONDICIONES | EXCLUIDO_O_REVISION | Identificador en notacion cientifica; estado/nota vacios. Serie auxiliar (verificar fuente). | https://doi.org/10.5281/zenodo.21509581
FAB114_5E+4 | FABEST | 42CrMo4+QT | FAB114 | Axial | Unnotched hourglass bar | -5 | 663.5797 | 10 | 50000 |  |  | PUNTO_CURVA_NO_ENSAYO | OTRAS_CONDICIONES | EXCLUIDO_O_REVISION | Identificador en notacion cientifica; estado/nota vacios. Serie auxiliar (verificar fuente). | https://doi.org/10.5281/zenodo.21509581
FAB114_1E+5 | FABEST | 42CrMo4+QT | FAB114 | Axial | Unnotched hourglass bar | -5 | 639.3407 | 10 | 100000 |  |  | PUNTO_CURVA_NO_ENSAYO | OTRAS_CONDICIONES | EXCLUIDO_O_REVISION | Identificador en notacion cientifica; estado/nota vacios. Serie auxiliar (verificar fuente). | https://doi.org/10.5281/zenodo.21509581
FAB114_2E+5 | FABEST | 42CrMo4+QT | FAB114 | Axial | Unnotched hourglass bar | -5 | 615.1017 | 10 | 200000 |  |  | PUNTO_CURVA_NO_ENSAYO | OTRAS_CONDICIONES | EXCLUIDO_O_REVISION | Identificador en notacion cientifica; estado/nota vacios. Serie auxiliar (verificar fuente). | https://doi.org/10.5281/zenodo.21509581
FAB114_5E+5 | FABEST | 42CrMo4+QT | FAB114 | Axial | Unnotched hourglass bar | -5 | 583.0594 | 10 | 500000 |  |  | PUNTO_CURVA_NO_ENSAYO | OTRAS_CONDICIONES | EXCLUIDO_O_REVISION | Identificador en notacion cientifica; estado/nota vacios. Serie auxiliar (verificar fuente). | https://doi.org/10.5281/zenodo.21509581
FAB114_1E+6 | FABEST | 42CrMo4+QT | FAB114 | Axial | Unnotched hourglass bar | -5 | 558.8204 | 10 | 1000000 |  |  | PUNTO_CURVA_NO_ENSAYO | OTRAS_CONDICIONES | EXCLUIDO_O_REVISION | Identificador en notacion cientifica; estado/nota vacios. Serie auxiliar (verificar fuente). | https://doi.org/10.5281/zenodo.21509581
FAB114_2E+6 | FABEST | 42CrMo4+QT | FAB114 | Axial | Unnotched hourglass bar | -5 | 534.5814 | 10 | 2000000 |  |  | PUNTO_CURVA_NO_ENSAYO | OTRAS_CONDICIONES | EXCLUIDO_O_REVISION | Identificador en notacion cientifica; estado/nota vacios. Serie auxiliar (verificar fuente). | https://doi.org/10.5281/zenodo.21509581
FAB114_5E+6 | FABEST | 42CrMo4+QT | FAB114 | Axial | Unnotched hourglass bar | -5 | 502.5392 | 10 | 5000000 |  |  | PUNTO_CURVA_NO_ENSAYO | OTRAS_CONDICIONES | EXCLUIDO_O_REVISION | Identificador en notacion cientifica; estado/nota vacios. Serie auxiliar (verificar fuente). | https://doi.org/10.5281/zenodo.21509581
FAB114_1E+7 | FABEST | 42CrMo4+QT | FAB114 | Axial | Unnotched hourglass bar | -5 | 478.3001 | 10 | 10000000 |  |  | PUNTO_CURVA_NO_ENSAYO | OTRAS_CONDICIONES | EXCLUIDO_O_REVISION | Identificador en notacion cientifica; estado/nota vacios. Serie auxiliar (verificar fuente). | https://doi.org/10.5281/zenodo.21509581
FAB114_2E+7 | FABEST | 42CrMo4+QT | FAB114 | Axial | Unnotched hourglass bar | -5 | 454.0611 | 10 | 20000000 |  |  | PUNTO_CURVA_NO_ENSAYO | OTRAS_CONDICIONES | EXCLUIDO_O_REVISION | Identificador en notacion cientifica; estado/nota vacios. Serie auxiliar (verificar fuente). | https://doi.org/10.5281/zenodo.21509581
FAB114_5E+7 | FABEST | 42CrMo4+QT | FAB114 | Axial | Unnotched hourglass bar | -5 | 422.0189 | 10 | 50000000 |  |  | PUNTO_CURVA_NO_ENSAYO | OTRAS_CONDICIONES | EXCLUIDO_O_REVISION | Identificador en notacion cientifica; estado/nota vacios. Serie auxiliar (verificar fuente). | https://doi.org/10.5281/zenodo.21509581
FAB114_1E+8 | FABEST | 42CrMo4+QT | FAB114 | Axial | Unnotched hourglass bar | -5 | 397.7799 | 10 | 100000000 |  |  | PUNTO_CURVA_NO_ENSAYO | OTRAS_CONDICIONES | EXCLUIDO_O_REVISION | Identificador en notacion cientifica; estado/nota vacios. Serie auxiliar (verificar fuente). | https://doi.org/10.5281/zenodo.21509581